## Results_Summary
Раст_Базальтопластик_1200_1-1 | [6 empty] | Раст_Базальтопластик_2400_1-1 | [5 empty] | Раст_Базальтопластик_1800_1-2 | [5 empty] | Раст_Базальтопластик_1800_1-1 | [5 empty] | Раст_Базальтопластик_2000_1-1 | [5 empty] | Раст_Базальтопластик_2000_1-2 | [5 empty] | Раст_Базальтопластик_1600_1-1 | [5 empty] | Раст_Базальтопластик_1200_1-2 | [5 empty] | Раст_Базальтопластик_2400_1-2 | [5 empty] | Раст_Базальтопластик_1600_1-2
| FmaxN | Fmax | dL при Fмакс | Eмод | S0 |  |  | FmaxN | Fmax | dL при Fмакс | Eмод | S0 |  | FmaxN | Fmax | dL при Fмакс | Eмод | S0 |  | FmaxN | Fmax | dL при Fмакс | Eмод | S0 |  | FmaxN | Fmax | dL при Fмакс | Eмод | S0 |  | FmaxN | Fmax | dL при Fмакс | Eмод | S0 |  | FmaxN | Fmax | dL при Fмакс | Eмод | S0 |  | FmaxN | Fmax | dL при Fмакс | Eмод | S0 |  | FmaxN | Fmax | dL при Fмакс | Eмод | S0 |  | FmaxN | Fmax | dL при Fмакс | Eмод | S0
| N | MPa | mm | GPa | mm^2 |  |  | N | MPa | mm | GPa | mm^2 |  | N | MPa | mm | GPa | mm^2 |  | N | MPa | mm | GPa | mm^2 |  | N | MPa | mm | GPa | mm^2 |  | N | MPa | mm | GPa | mm^2 |  | N | MPa | mm | GPa | mm^2 |  | N | MPa | mm | GPa | mm^2 |  | N | MPa | mm | GPa | mm^2 |  | N | MPa | mm | GPa | mm^2
Образец1 | 987.2923 | 2193.983 | 5.012002 | 75.13194 | 0.45 |  | Образец1 | 1615.386 | 1775.15 | 3.888237 | 68.36358 | 0.91 | Образец1 | 1428.428 | 2100.63 | 3.963995 | 78.89187 | 0.68 | Образец1 | 1135.347 | 1669.627 | 3.713347 | 73.69125 | 0.68 | Образец1 | 1650.406 | 2171.587 | 4.986359 | 71.68249 | 0.76 | Образец1 | 1681.674 | 2212.729 | 3.777834 | 75.39656 | 0.76 | Образец1 | 1582.345 | 2637.242 | 5.573506 | 77.16451 | 0.6 | Образец1 | 956.8411 | 2126.314 | 3.852327 | 77.92274 | 0.45 | Образец1 | 2228.821 | 2449.254 | 3.707652 | 87.01154 | 0.91 | Образец1 | 1521.837 | 2536.395 | 5.453169 | 75.88489 | 0.6
Образец2 | 993.1086 | 2112.997 | 4.005826 | 77.30011 | 0.47 |  | Образец2 | 1813.246 | 1992.578 | 3.743164 | 69.96186 | 0.91 | Образец2 | 1335.128 | 1963.423 | 3.773834 | 76.14599 | 0.68 | Образец2 | 1059.165 | 1557.595 | 3.352326 | 75.82753 | 0.68 | Образец2 | 1582.337 | 2082.022 | 3.753995 | 74.47848 | 0.76 | Образец2 | 1852.931 | 2438.067 | 4.808179 | 73.47777 | 0.76 | Образец2 | 1193.798 | 1989.663 | 4.3585 | 73.2951 | 0.6 | Образец2 | 921.2056 | 2047.123 | 4.056148 | 77.42296 | 0.45 | Образец2 | 1974.339 | 2169.604 | 3.310421 | 80.7102 | 0.91 | Образец2 | 1173.105 | 1955.175 | 3.785494 | 76.59422 | 0.6
Образец3 | 975.3468 | 2167.437 | 4.461489 | 81.95153 | 0.45 |  | Образец3 | 1558.817 | 1712.985 | 3.568778 | 71.30704 | 0.91 | Образец3 | 1553.845 | 2285.066 | 4.289685 | 76.00887 | 0.68 | Образец3 | 1560.678 | 2295.115 | 4.854196 | 78.09498 | 0.68 | Образец3 | 1673.952 | 2202.568 | 4.001518 | 77.31307 | 0.76 | Образец3 | 1629.641 | 2144.265 | 3.587167 | 77.02299 | 0.76 | Образец3 | 1181.59 | 1969.317 | 3.78599 | 77.73719 | 0.6 | Образец3 | 1001.235 | 2224.967 | 4.592979 | 78.49844 | 0.45 | Образец3 | 1961.156 | 2155.116 | 3.144228 | 83.2567 | 0.91 | Образец3 | 1249.9 | 2083.167 | 4.121505 | 73.90734 | 0.6
Образец4 | 926.8042 | 2059.565 | 4.082004 | 74.73062 | 0.45 |  | Образец4 | 1909.849 | 2098.735 | 4.341743 | 69.93003 | 0.91 | Образец4 | 1278.968 | 1880.836 | 3.417658 | 75.24908 | 0.68 | Образец4 | 1188.774 | 1748.197 | 3.643842 | 75.08379 | 0.68 | Образец4 | 1830.568 | 2408.642 | 4.69301 | 77.39638 | 0.76 | Образец4 | 1719.015 | 2261.862 | 4.626863 | 75.80596 | 0.76 | Образец4 | 1470.049 | 2450.082 | 5.706645 | 75.13635 | 0.6 | Образец4 | 965.6788 | 2145.953 | 4.323823 | 75.68218 | 0.45 | Образец4 | 2066.707 | 2271.107 | 3.316601 | 82.89019 | 0.91 | Образец4 | 1118.261 | 1863.769 | 3.304486 | 77.2303 | 0.6
Образец5 | 981.5592 | 2181.243 | 4.284339 | 76.5138 | 0.45 |  | Образец5 | 1982.93 | 2179.044 | 4.167881 | 68.10237 | 0.91 | Образец5 | 1429.336 | 2101.964 | 3.920838 | 78.38444 | 0.68 | Образец5 | 1397.242 | 2054.767 | 4.10035 | 74.4606 | 0.68 | Образец5 | 1788.992 | 2353.937 | 4.507019 | 81.80598 | 0.76 | Образец5 | 1686.85 | 2219.539 | 4.219166 | 74.52318 | 0.76 | Образец5 | 1068.562 | 1780.937 | 3.558014 | 76.71206 | 0.6 | Образец5 | 937.7385 | 2083.863 | 3.947153 | 79.43761 | 0.45 | Образец5 | 2093.736 | 2300.808 | 3.491844 | 80.62453 | 0.91 | Образец5 | 1407.119 | 2345.198 | 4.416986 | 76.82613 | 0.6
Образец6 | 800.2666 | 1778.37 | 3.630803 | 75.17196 | 0.45 |  | Образец6 | 1517.223 | 1667.278 | 2.809613 | 70.64646 | 0.91 | Образец6 | 1342.671875 | 1974.517 | 3.727685 | 78.06498 | 0.68 | Образец6 | 1046.733 | 1539.314 | 2.90783 | 76.22867 | 0.68 | Образец6 | 1754.693 | 2308.807 | 4.81869 | 78.17608 | 0.76 | Образец6 | 1792.236 | 2358.206 | 4.468666 | 75.36694 | 0.76 | Образец6 | 973.4471 | 1622.412 | 3.563826 | 72.68247 | 0.6 | Образец6 | 633.6053 | 1408.012 | 2.05268 | 76.52645 | 0.45 | Образец6 | 2075.059 | 2280.285 | 3.27741 | 87.95466 | 0.91 | Образец6 | 1466.82 | 2444.7 | 4.500986 | 76.3328 | 0.6
Образец7 | 956.3646 | 2125.255 | 4.179161 | 75.67049 | 0.45 |  | Образец7 | 1953.701 | 2146.924 | 3.856121 | 72.63191 | 0.91 | Образец7 | 1485.693 | 2184.843 | 4.127828 | 77.22721 | 0.68 | Образец7 | 1301.962 | 1914.651 | 3.776675 | 74.16331 | 0.68 | Образец7 | 1698.189 | 2234.459 | 4.352326 | 77.4926 | 0.76 | Образец7 | 1648.127 | 2168.589 | 4.049516 | 75.13759 | 0.76 | Образец7 | 1509.267 | 2515.445 | 5.67499 | 74.40486 | 0.6 | Образец7 | 818.5082 | 1818.907 | 3.878986 | 79.65226 | 0.45 | Образец7 | 2002.992 | 2201.09 | 3.263686 | 84.14416 | 0.91 | Образец7 | 1478.606 | 2464.344 | 4.452827 | 76.22408 | 0.6
Образец8 | 985.8519 | 2190.782 | 4.271325 | 78.2644 | 0.45 |  | Образец8 | 1833.496 | 2014.831 | 4.060105 | 72.6497 | 0.91 | Образец8 | 1477.543 | 2172.858 | 4.12534 | 79.46784 | 0.68 | Образец8 | 1347.095 | 1981.023 | 3.66636 | 78.40682 | 0.68 | Образец8 | 1711.659 | 2252.183 | 4.094687 | 75.7307 | 0.76 | Образец8 | 1681.759 | 2212.841 | 4.195852 | 75.6139 | 0.76 | Образец8 | 1473.605 | 2456.009 | 4.761317 | 76.14696 | 0.6 | Образец8 | 936.9283 | 2082.063 | 3.980672 | 81.29299 | 0.45 | Образец8 | 1851.346 | 2034.446 | 3.101525 | 84.38503 | 0.91 | Образец8 | 1509.061 | 2515.102 | 4.699985 | 74.8195 | 0.6
Образец9 | 962.9708 | 2139.935 | 4.34482 | 78.2608 | 0.45 |  | Образец9 | 1887.723 | 2074.42 | 4.036944 | 72.27548 | 0.91 | Образец9 | 1432.954 | 2107.285 | 4.011014 | 79.35954 | 0.68 | Образец9 | 1332.875 | 1960.11 | 3.819181 | 76.69754 | 0.68 | Образец9 | 1767.345 | 2325.454 | 4.504848 | 77.00134 | 0.76 | Образец9 | 1618.801 | 2130.001 | 4.235357 | 75.8452 | 0.76 | Образец9 | 1609.634 | 2682.724 | 5.521836 | 76.87354 | 0.6 | Образец9 | 755.778 | 1679.507 | 3.269482 | 81.19854 | 0.45 | Образец9 | 2130.258 | 2340.943 | 3.605887 | 84.03099 | 0.91 | Образец9 | 1422.404 | 2370.673 | 4.595338 | 75.44612 | 0.6
Образец10 | 1007.933 | 2239.852 | 4.351501 | 80.57334 | 0.45 |  | Образец10 | 1257.891 | 1382.298 | 2.724478 | 70.16586 | 0.91 | Образец10 | 1484.722 | 2183.414 | 4.142018 | 76.44298 | 0.68 | Образец10 | 1460.112 | 2147.224 | 3.789019 | 77.66016 | 0.68 | Образец10 | 1595.807 | 2099.747 | 3.365193 | 78.18724 | 0.76 | Образец10 | 1549.696 | 2039.073 | 3.835341 | 72.92121 | 0.76 | Образец10 | 1537.174 | 2561.956 | 5.568655 | 74.8157 | 0.6 | Образец10 | 846.212 | 1880.471 | 3.426815 | 80.29828 | 0.45 | Образец10 | 2009.981 | 2208.77 | 3.539541 | 81.05865 | 0.91 | Образец10 | 1483.324 | 2472.206 | 4.866148 | 73.54556 | 0.6
Ср.знач. | 957.7498 | 2118.942 | 4.262327 | 77.3569 | 0.452 |  | Ср.знач. | 1733.026 | 1904.424 | 3.719706 | 70.60343 | 0.91 | Ср.знач. | 1424.929 | 2095.484 | 3.94999 | 77.52428 | 0.68 | Ср.знач. | 1282.998 | 1886.762 | 3.762313 | 76.03147 | 0.68 | Ср.знач. | 1705.395 | 2243.941 | 4.307765 | 76.92644 | 0.76 | Ср.знач. | 1686.073 | 2218.517 | 4.180394 | 75.11113 | 0.76 | Ср.знач. | 1359.947 | 2266.579 | 4.807328 | 75.49687 | 0.6 | Ср.знач. | 877.3731 | 1949.718 | 3.738106 | 78.79324 | 0.45 | Ср.знач. | 2039.439 | 2241.142 | 3.375879 | 83.60666 | 0.91 | Ср.знач. | 1383.044 | 2305.073 | 4.419692 | 75.68109 | 0.6
Ср.откл. | 37.96282 | 81.17868 | 0.2303028 | 1.924494 | 0.0036 |  | Ср.откл. | 196.5575 | 215.9973 | 0.4112501 | 1.298689 | 1.110223e-16 | Ср.откл. | 63.60373 | 93.5349 | 0.1919886 | 1.309454 | 1.110223e-16 | Ср.откл. | 140.395 | 206.4632 | 0.3055716 | 1.386168 | 1.110223e-16 | Ср.откл. | 65.25659 | 85.86394 | 0.4031329 | 1.777527 | 1.110223e-16 | Ср.откл. | 61.34795 | 80.72099 | 0.2943437 | 0.8822457 | 1.110223e-16 | Ср.откл. | 204.4783 | 340.7972 | 0.8017985 | 1.429979 | 1.110223e-16 | Ср.откл. | 91.07776 | 202.395 | 0.4930685 | 1.582691 | 5.551115e-17 | Ср.откл. | 79.47681 | 87.33715 | 0.1682813 | 1.898612 | 1.110223e-16 | Ср.откл. | 121.573 | 202.6217 | 0.4100597 | 1.001172 | 1.110223e-16
Min | 800.2666 | 1778.37 | 3.630803 | 74.73062 | 0.45 |  | Min | 1257.891 | 1382.298 | 2.724478 | 68.10237 | 0.91 | Min | 1278.968 | 1880.836 | 3.417658 | 75.24908 | 0.68 | Min | 1046.733 | 1539.314 | 2.90783 | 73.69125 | 0.68 | Min | 1582.337 | 2082.022 | 3.365193 | 71.68249 | 0.76 | Min | 1549.696 | 2039.073 | 3.587167 | 72.92121 | 0.76 | Min | 973.4471 | 1622.412 | 3.558014 | 72.68247 | 0.6 | Min | 633.6053 | 1408.012 | 2.05268 | 75.68218 | 0.45 | Min | 1851.346 | 2034.446 | 3.101525 | 80.62453 | 0.91 | Min | 1118.261 | 1863.769 | 3.304486 | 73.54556 | 0.6
Max | 1007.933 | 2239.852 | 5.012002 | 81.95153 | 0.47 |  | Max | 1982.93 | 2179.044 | 4.341743 | 72.6497 | 0.91 | Max | 1553.845 | 2285.066 | 4.289685 | 79.46784 | 0.68 | Max | 1560.678 | 2295.115 | 4.854196 | 78.40682 | 0.68 | Max | 1830.568 | 2408.642 | 4.986359 | 81.80598 | 0.76 | Max | 1852.931 | 2438.067 | 4.808179 | 77.02299 | 0.76 | Max | 1609.634 | 2682.724 | 5.706645 | 77.73719 | 0.6 | Max | 1001.235 | 2224.967 | 4.592979 | 81.29299 | 0.45 | Max | 2228.821 | 2449.254 | 3.707652 | 87.95466 | 0.91 | Max | 1521.837 | 2536.395 | 5.453169 | 77.2303 | 0.6
| Fm.ср.знач. | Fm.ср.откл. | E.ср.знач. | E.ср.откл. | dL.ср.знач. | dL.ср.откл
Раст_Базальтопластик_1200_1-1 | 2118.942 | 81.17868 | 77.3569 | 1.924494 | 4.262327 | 0.2303028
Раст_Базальтопластик_2400_1-1 | 1904.424 | 215.9973 | 70.60343 | 1.298689 | 3.719706 | 0.4112501
Раст_Базальтопластик_1800_1-2 | 2095.484 | 93.5349 | 77.52428 | 1.309454 | 3.94999 | 0.1919886
Раст_Базальтопластик_1800_1-1 | 1886.762 | 206.4632 | 76.03147 | 1.386168 | 3.762313 | 0.3055716
Раст_Базальтопластик_2000_1-1 | 2243.941 | 85.86394 | 76.92644 | 1.777527 | 4.307765 | 0.4031329
Раст_Базальтопластик_2000_1-2 | 2218.517 | 80.72099 | 75.11113 | 0.8822457 | 4.180394 | 0.2943437
Раст_Базальтопластик_1600_1-1 | 2266.579 | 340.7972 | 75.49687 | 1.429979 | 4.807328 | 0.8017985
Раст_Базальтопластик_1200_1-2 | 1949.718 | 202.395 | 78.79324 | 1.582691 | 3.738106 | 0.4930685
Раст_Базальтопластик_2400_1-2 | 2241.142 | 87.33715 | 83.60666 | 1.898612 | 3.375879 | 0.1682813
Раст_Базальтопластик_1600_1-2 | 2305.073 | 202.6217 | 75.68109 | 1.001172 | 4.419692 | 0.4100597

## Раст_Базальтопластик_1200_1-1
Образец1 |  |  | Образец2(д) | [6 empty] | Образец3 |  |  | Образец4 |  |  | Образец5 |  |  | Образец6 |  |  | Образец7 |  |  | Образец8 |  |  | Образец9 |  |  | Образец10
Деформация | Стандартное усилие | Напряжение | Деформация | Стандартное усилие |  |  | k | 1.283188 | Напряжение | Деформация | Стандартное усилие | Напряжение | Деформация | Стандартное усилие | Напряжение | Деформация | Стандартное усилие | Напряжение | Деформация | Стандартное усилие | Напряжение | Деформация | Стандартное усилие | Напряжение | Деформация | Стандартное усилие | Напряжение | Деформация | Стандартное усилие | Напряжение | Деформация | Стандартное усилие | Напряжение
0 | 12.04771 | 26.77269 | 0 | 11.65174 | 25.89275 | 33.22526 | 33.22526 |  | 24.79093 | 0 | 10.68417 | 23.74261 | 0 | 8.980953 | 19.95767 | 0 | 11.51632 | 25.59183 | 0 | 9.403597 | 20.89688 | 0 | 9.979342 | 22.17632 | 0 | 9.663287 | 21.47397 | 0 | 9.038717 | 20.08604 | 0 | 9.626171 | 21.39149
-9.689302e-09 | 12.12273 | 26.93939 | 2.228567e-07 | 11.42641 | 25.39203 | 32.58274 |  |  | 24.31152 | -1.792544e-07 | 10.39932 | 23.10959 | -4.844719e-08 | 8.8319 | 19.62644 | -1.986332e-06 | 11.59712 | 25.77137 | 2.0154e-06 | 9.358807 | 20.79735 | 1.94273e-06 | 9.946056 | 22.10235 | -6.879493e-07 | 9.583728 | 21.29717 | 4.602477e-07 | 9.161212 | 20.35825 | 2.228567e-07 | 9.4729 | 21.05089
-1.501861e-06 | 12.09359 | 26.87464 | 2.083227e-07 | 11.36715 | 25.26034 | 32.41375 |  |  | 24.18543 | -1.26447e-06 | 10.50597 | 23.34661 | 8.478246e-07 | 8.951799 | 19.89289 | -1.855525e-06 | 11.48518 | 25.52261 | 2.315773e-06 | 9.282814 | 20.62848 | 1.705339e-06 | 9.86485 | 21.92189 | 1.298383e-06 | 9.619237 | 21.37608 | 2.906836e-08 | 8.979673 | 19.95483 | -2.470804e-07 | 9.596048 | 21.32455
9.248556e-06 | 12.12236 | 26.93857 | 1.123004e-05 | 11.52931 | 25.62069 | 32.87616 |  |  | 24.53045 | 3.618031e-05 | 10.86834 | 24.15186 | 2.642306e-05 | 9.06424 | 20.14276 | 1.20924e-05 | 11.6944 | 25.98755 | 4.046304e-05 | 9.303236 | 20.67386 | 3.322019e-05 | 9.979184 | 22.17596 | 3.730429e-05 | 9.707418 | 21.57204 | 1.782854e-05 | 9.311821 | 20.69294 | 2.493089e-05 | 9.748146 | 21.66255
0.0007740639 | 12.11247 | 26.9166 | 0.0008037669 | 11.74494 | 26.09987 | 33.49103 |  |  | 24.98924 | 0.001013659 | 10.78403 | 23.9645 | 0.0009059225 | 9.263757 | 20.58613 | 0.0008270893 | 11.75924 | 26.13165 | 0.001004154 | 9.413095 | 20.91799 | 0.0009424807 | 9.910885 | 22.02419 | 0.0009634632 | 9.628476 | 21.39661 | 0.0008413861 | 8.983607 | 19.96357 | 0.0009036358 | 9.868978 | 21.93106
0.001834547 | 12.42067 | 27.60148 | 0.001875674 | 12.19161 | 27.09247 | 34.76472 |  |  | 25.93959 | 0.002188061 | 11.06844 | 24.59653 | 0.002062438 | 9.427535 | 20.95008 | 0.001911908 | 12.07345 | 26.82989 | 0.002203472 | 9.495565 | 21.10126 | 0.002115768 | 10.00725 | 22.23833 | 0.002150471 | 9.693827 | 21.54184 | 0.001965665 | 8.943012 | 19.87336 | 0.002053063 | 9.833402 | 21.852
0.003053632 | 12.79084 | 28.42409 | 0.003105509 | 12.55878 | 27.9084 | 35.81172 |  |  | 26.72081 | 0.003217718 | 11.41361 | 25.36359 | 0.003085985 | 9.554856 | 21.23301 | 0.003164053 | 12.32336 | 27.38524 | 0.003252265 | 9.67772 | 21.50604 | 0.003147905 | 10.10761 | 22.46136 | 0.003198174 | 9.933274 | 22.07394 | 0.002974305 | 9.168474 | 20.37439 | 0.003082792 | 9.971473 | 22.15883
0.004252577 | 13.09544 | 29.10098 | 0.004314144 | 12.8496 | 28.55467 | 36.641 |  |  | 27.33958 | 0.004454776 | 11.84239 | 26.31643 | 0.004309081 | 9.703854 | 21.56412 | 0.004393486 | 12.59539 | 27.98976 | 0.004502221 | 9.971565 | 22.15903 | 0.00437402 | 10.21739 | 22.70532 | 0.004445959 | 10.1927 | 22.65045 | 0.004176787 | 9.259133 | 20.57585 | 0.00430772 | 10.18913 | 22.64252
0.005288735 | 13.40228 | 29.78284 | 0.005357729 | 13.24778 | 29.43952 | 37.77643 |  |  | 28.18678 | 0.005513719 | 12.1795 | 27.06555 | 0.005362404 | 9.985335 | 22.18963 | 0.00544552 | 12.83867 | 28.53037 | 0.00556968 | 9.981565 | 22.18125 | 0.00542103 | 10.30187 | 22.89305 | 0.005507842 | 10.44926 | 23.22057 | 0.005216249 | 9.495193 | 21.10043 | 0.005357646 | 10.17165 | 22.60366
0.006437417 | 13.81616 | 30.70258 | 0.006519747 | 13.55198 | 30.11552 | 38.64386 |  |  | 28.83401 | 0.006687782 | 12.53185 | 27.84855 | 0.00651718 | 10.06353 | 22.3634 | 0.006607413 | 13.24771 | 29.43936 | 0.006758442 | 10.25669 | 22.79265 | 0.006589773 | 10.42537 | 23.16748 | 0.006683814 | 10.663 | 23.69555 | 0.006358264 | 9.646043 | 21.43565 | 0.006513261 | 10.296 | 22.88
0.007704798 | 14.29198 | 31.75995 | 0.007791853 | 14.15503 | 31.45563 | 40.36347 |  |  | 30.11709 | 0.00797525 | 12.99095 | 28.86879 | 0.007785734 | 10.33992 | 22.9776 | 0.007878103 | 13.70659 | 30.45908 | 0.008054669 | 10.67412 | 23.72027 | 0.007869611 | 10.8589 | 24.13088 | 0.007957833 | 10.75732 | 23.90516 | 0.007611804 | 9.928205 | 22.06268 | 0.007780221 | 10.41364 | 23.14142
0.009074941 | 14.81873 | 32.93052 | 0.009175203 | 14.63192 | 32.51537 | 41.72332 |  |  | 31.13174 | 0.009367145 | 13.61202 | 30.24894 | 0.009160237 | 10.59243 | 23.53874 | 0.00925701 | 14.10109 | 31.33576 | 0.009457096 | 10.97324 | 24.38498 | 0.009266491 | 11.06106 | 24.58014 | 0.009345726 | 10.90753 | 24.23897 | 0.008972946 | 10.06166 | 22.35924 | 0.009154365 | 10.72917 | 23.84259
0.01055513 | 15.23402 | 33.85337 | 0.0106625 | 15.2548 | 33.89956 | 43.49949 |  |  | 32.45702 | 0.01086271 | 14.18073 | 31.51274 | 0.01064764 | 10.84958 | 24.11017 | 0.01075047 | 14.6106 | 32.468 | 0.01096692 | 11.42343 | 25.38541 | 0.01076387 | 11.3566 | 25.23689 | 0.01085008 | 11.25541 | 25.01202 | 0.01044292 | 10.2785 | 22.8411 | 0.0106379 | 11.0314 | 24.51422
0.01159728 | 15.544 | 34.54223 | 0.01171531 | 15.67161 | 34.82579 | 44.68803 |  |  | 33.34384 | 0.01191901 | 14.56048 | 32.35663 | 0.01170025 | 11.02569 | 24.50154 | 0.01181312 | 15.04207 | 33.42683 | 0.01203262 | 11.59123 | 25.75828 | 0.01182435 | 11.55498 | 25.67774 | 0.01192506 | 11.41619 | 25.36932 | 0.0114881 | 10.37345 | 23.05211 | 0.0117005 | 11.385 | 25.30001
0.01269385 | 15.88355 | 35.29678 | 0.01281318 | 16.04543 | 35.65652 | 45.75401 |  |  | 34.13922 | 0.01303401 | 15.00858 | 33.3524 | 0.01281176 | 11.19484 | 24.87742 | 0.01293069 | 15.40874 | 34.24166 | 0.01315093 | 11.74573 | 26.10163 | 0.01292513 | 11.68055 | 25.95678 | 0.01304442 | 11.77244 | 26.16099 | 0.01259104 | 10.60625 | 23.56945 | 0.01281373 | 11.63204 | 25.84898
0.01384747 | 16.22049 | 36.04553 | 0.0139674 | 16.43542 | 36.52315 | 46.86605 |  |  | 34.96897 | 0.01420858 | 15.35367 | 34.11927 | 0.0139754 | 11.27945 | 25.06543 | 0.01409973 | 15.95138 | 35.44751 | 0.01431924 | 12.12615 | 26.94699 | 0.01407706 | 11.93445 | 26.521 | 0.01421767 | 12.0703 | 26.8229 | 0.01374647 | 10.87915 | 24.17589 | 0.01398171 | 11.99966 | 26.66591
0.01505728 | 16.56948 | 36.82107 | 0.01517744 | 16.78402 | 37.29782 | 47.8601 |  |  | 35.71068 | 0.01543279 | 15.78007 | 35.06683 | 0.01518566 | 11.51063 | 25.57917 | 0.01531279 | 16.25441 | 36.12092 | 0.01555005 | 12.40774 | 27.57276 | 0.01529492 | 12.30888 | 27.35307 | 0.01543161 | 12.37723 | 27.50496 | 0.01494553 | 11.19597 | 24.87993 | 0.01519055 | 12.46201 | 27.69335
0.016317 | 17.00218 | 37.78263 | 0.01644577 | 17.16597 | 38.14661 | 48.94926 |  |  | 36.52335 | 0.01670022 | 16.14386 | 35.87525 | 0.01644225 | 11.91401 | 26.47558 | 0.01656776 | 16.74722 | 37.21606 | 0.01682969 | 12.66299 | 28.13997 | 0.01656448 | 12.50751 | 27.79446 | 0.01668986 | 12.67291 | 28.16201 | 0.01618994 | 11.50616 | 25.56924 | 0.01644227 | 12.86375 | 28.58611
0.01761725 | 17.41451 | 38.69892 | 0.01775691 | 17.60907 | 39.13127 | 50.21276 |  |  | 37.46611 | 0.01801003 | 16.63025 | 36.95612 | 0.01774038 | 12.14267 | 26.98372 | 0.01787054 | 17.1295 | 38.06555 | 0.01815212 | 12.97491 | 28.83313 | 0.01788643 | 12.83532 | 28.52294 | 0.01799562 | 13.03391 | 28.96425 | 0.01747403 | 11.91965 | 26.48811 | 0.01773682 | 13.37485 | 29.72189
0.01896822 | 17.88297 | 39.73994 | 0.0191098 | 18.13032 | 40.28959 | 51.69911 |  |  | 38.57514 | 0.01936763 | 17.03213 | 37.84918 | 0.0190884 | 12.48906 | 27.75346 | 0.01922067 | 17.52748 | 38.94996 | 0.01951799 | 13.44988 | 29.88862 | 0.01924711 | 13.25521 | 29.45603 | 0.01935667 | 13.47393 | 29.94207 | 0.01881305 | 12.25878 | 27.24174 | 0.0190862 | 13.86802 | 30.81782
0.02035552 | 18.36187 | 40.80415 | 0.02050386 | 18.66137 | 41.4697 | 53.21341 |  |  | 39.70503 | 0.02077665 | 17.68232 | 39.29404 | 0.02049012 | 12.93953 | 28.75451 | 0.02063836 | 17.97195 | 39.93767 | 0.0209269 | 13.82567 | 30.72371 | 0.02065218 | 13.62956 | 30.28791 | 0.02078142 | 13.88417 | 30.85372 | 0.0202061 | 12.71792 | 28.26205 | 0.02049611 | 14.42176 | 32.04836
0.02180196 | 18.98655 | 42.19234 | 0.02194595 | 19.24744 | 42.77209 | 54.88461 |  |  | 40.952 | 0.02224693 | 18.24139 | 40.53643 | 0.02195327 | 13.34024 | 29.64498 | 0.02211222 | 18.52748 | 41.17217 | 0.02239251 | 14.36933 | 31.93185 | 0.02210139 | 14.03464 | 31.18809 | 0.02225838 | 14.37305 | 31.94012 | 0.02166306 | 13.21706 | 29.37125 | 0.02196313 | 14.90729 | 33.12732
0.02330615 | 19.59859 | 43.55242 | 0.02345484 | 19.80514 | 44.01142 | 56.47491 |  |  | 42.13859 | 0.02377878 | 18.91755 | 42.03899 | 0.02347108 | 13.62352 | 30.27448 | 0.02362663 | 18.90376 | 42.00835 | 0.02392203 | 14.88705 | 33.08234 | 0.02361406 | 14.50075 | 32.22388 | 0.02377786 | 15.05647 | 33.45882 | 0.02316616 | 13.7334 | 30.51867 | 0.02346876 | 15.3825 | 34.18333
0.02487064 | 20.17464 | 44.83253 | 0.02502591 | 20.42352 | 45.38561 | 58.23825 |  |  | 43.4543 | 0.02535002 | 19.46772 | 43.2616 | 0.02502888 | 13.98532 | 31.07849 | 0.02518726 | 19.39918 | 43.10929 | 0.0255044 | 15.36179 | 34.13731 | 0.02519003 | 15.05307 | 33.45126 | 0.02534233 | 15.69893 | 34.8865 | 0.02471662 | 14.29216 | 31.76035 | 0.02502054 | 15.91312 | 35.3625
0.02647075 | 20.74781 | 46.10625 | 0.02663276 | 20.90118 | 46.44707 | 59.60031 |  |  | 44.4706 | 0.02696552 | 20.11903 | 44.70896 | 0.02662383 | 14.43592 | 32.07983 | 0.0267811 | 20.00972 | 44.46605 | 0.02712607 | 15.74506 | 34.98902 | 0.026808 | 15.5565 | 34.57001 | 0.02694619 | 16.25599 | 36.12443 | 0.02630077 | 14.97953 | 33.28784 | 0.02661332 | 16.52997 | 36.73327
0.02810791 | 21.21465 | 47.14368 | 0.02827424 | 21.42696 | 47.61546 | 61.09957 |  |  | 45.58927 | 0.02860421 | 20.63019 | 45.84487 | 0.02825903 | 14.84666 | 32.99258 | 0.02843052 | 20.51566 | 45.59036 | 0.02877287 | 16.22475 | 36.05501 | 0.02846135 | 16.16211 | 35.91581 | 0.02859781 | 16.82174 | 37.38165 | 0.02793149 | 15.44208 | 34.31573 | 0.02825575 | 17.07662 | 37.94804
0.02976161 | 21.7026 | 48.228 | 0.02992289 | 22.03336 | 48.96301 | 62.82873 |  |  | 46.87948 | 0.03026089 | 21.18528 | 47.07841 | 0.02992508 | 15.32098 | 34.04663 | 0.03010236 | 21.13198 | 46.95997 | 0.03042347 | 16.79887 | 37.33083 | 0.03010898 | 16.59431 | 36.87625 | 0.03027368 | 17.43018 | 38.73372 | 0.02959631 | 15.96449 | 35.47665 | 0.02993159 | 17.66103 | 39.24674
0.03142588 | 22.20044 | 49.33432 | 0.0315909 | 22.64833 | 50.32962 | 64.58235 |  |  | 48.18794 | 0.03194039 | 21.76598 | 48.36884 | 0.0316021 | 15.75414 | 35.00921 | 0.03177389 | 21.79171 | 48.42602 | 0.03209339 | 17.29083 | 38.42407 | 0.0317662 | 17.16533 | 38.14519 | 0.03194965 | 17.79228 | 39.5384 | 0.03127422 | 16.46627 | 36.59172 | 0.03161031 | 18.36169 | 40.80376
0.03310969 | 22.78576 | 50.63502 | 0.03327221 | 23.21087 | 51.57971 | 66.18645 |  |  | 49.38483 | 0.03361183 | 22.48419 | 49.96486 | 0.03327146 | 16.22906 | 36.06458 | 0.03343728 | 22.34171 | 49.64825 | 0.03377639 | 17.942 | 39.87111 | 0.033438 | 17.63221 | 39.18269 | 0.03360846 | 18.27557 | 40.61238 | 0.03294566 | 17.01309 | 37.80687 | 0.0332788 | 18.90696 | 42.01546
0.03478157 | 23.28082 | 51.73516 | 0.03494349 | 23.84128 | 52.98063 | 67.98408 |  |  | 50.72613 | 0.03527528 | 23.10438 | 51.34306 | 0.03493104 | 16.61668 | 36.92595 | 0.03508866 | 22.8852 | 50.856 | 0.03545134 | 18.6578 | 41.46177 | 0.03511004 | 18.13609 | 40.30242 | 0.03525633 | 18.81564 | 41.81254 | 0.03460299 | 17.4945 | 38.87666 | 0.03493268 | 19.44577 | 43.21281
0.03643618 | 23.85025 | 53.00056 | 0.03660591 | 24.4736 | 54.38579 | 69.78717 |  |  | 52.0715 | 0.03692549 | 23.66506 | 52.58903 | 0.03658145 | 16.99264 | 37.76142 | 0.03674864 | 23.42949 | 52.06553 | 0.03710928 | 19.28013 | 42.84473 | 0.03677328 | 18.52406 | 41.16457 | 0.03692089 | 19.38905 | 43.08678 | 0.03625634 | 18.14158 | 40.31463 | 0.0365956 | 20.00869 | 44.46376
0.03809315 | 24.42527 | 54.27837 | 0.03826157 | 25.02297 | 55.60659 | 71.35369 |  |  | 53.24035 | 0.03858142 | 24.32959 | 54.06576 | 0.0382503 | 17.3294 | 38.50977 | 0.03842751 | 24.01976 | 53.37724 | 0.03875985 | 19.75791 | 43.90647 | 0.03842822 | 18.99362 | 42.20805 | 0.03860054 | 19.89277 | 44.20616 | 0.03792054 | 18.65822 | 41.46271 | 0.03827527 | 20.5335 | 45.62999
0.03975885 | 24.99981 | 55.55514 | 0.03992416 | 25.61081 | 56.91291 | 73.02994 |  |  | 54.49108 | 0.04025778 | 24.8841 | 55.29799 | 0.03993152 | 17.81268 | 39.58372 | 0.04010286 | 24.52352 | 54.4967 | 0.04042794 | 20.30878 | 45.13062 | 0.04008412 | 19.51511 | 43.36692 | 0.04026943 | 20.45379 | 45.45286 | 0.03959945 | 19.26474 | 42.81053 | 0.03995193 | 21.09976 | 46.88836
0.04143542 | 25.56647 | 56.81437 | 0.04160356 | 26.31751 | 58.48336 | 75.04513 |  |  | 55.99471 | 0.04193172 | 25.39248 | 56.42773 | 0.04160759 | 18.33436 | 40.74303 | 0.04176955 | 25.17275 | 55.93945 | 0.04210675 | 20.76167 | 46.13705 | 0.04175922 | 19.92182 | 44.27071 | 0.04192843 | 21.0287 | 46.73044 | 0.04127627 | 19.77997 | 43.9555 | 0.04161444 | 21.78849 | 48.41888
0.04310329 | 26.11255 | 58.0279 | 0.043275 | 26.87083 | 59.71295 | 76.62292 |  |  | 57.17197 | 0.04359687 | 25.92051 | 57.60113 | 0.04327041 | 18.76247 | 41.69438 | 0.04342483 | 25.75026 | 57.2228 | 0.04377289 | 21.20785 | 47.12856 | 0.04343762 | 20.43621 | 45.41381 | 0.04358214 | 21.60147 | 48.00327 | 0.04293644 | 20.38988 | 45.31085 | 0.04326316 | 22.45376 | 49.89725
0.04476347 | 26.69924 | 59.33165 | 0.04493424 | 27.44829 | 60.9962 | 78.26957 |  |  | 58.40062 | 0.04525442 | 26.52605 | 58.94677 | 0.04492027 | 19.28678 | 42.85951 | 0.04508482 | 26.28274 | 58.40608 | 0.04543149 | 21.72335 | 48.27412 | 0.04510641 | 21.05418 | 46.78707 | 0.04524992 | 22.05577 | 49.01283 | 0.04458917 | 20.92506 | 46.50013 | 0.04491678 | 23.07852 | 51.2856
0.04641635 | 27.21478 | 60.47729 | 0.04658802 | 28.01044 | 62.24542 | 79.87255 |  |  | 59.59667 | 0.04691464 | 27.16651 | 60.37003 | 0.04658833 | 19.79747 | 43.99437 | 0.04676128 | 26.78403 | 59.52006 | 0.04708274 | 22.2151 | 49.36688 | 0.04676128 | 21.69458 | 48.21019 | 0.0469321 | 22.7753 | 50.61178 | 0.04625563 | 21.63765 | 48.08366 | 0.04659035 | 23.8038 | 52.89733
0.04808147 | 27.77384 | 61.71965 | 0.04825141 | 28.6487 | 63.66378 | 81.69257 |  |  | 60.95468 | 0.04859445 | 27.87785 | 61.95077 | 0.048268 | 20.25665 | 45.01478 | 0.04843787 | 27.35702 | 60.79337 | 0.04875037 | 22.80557 | 50.67905 | 0.04841926 | 22.21028 | 49.35617 | 0.04861238 | 23.42859 | 52.06354 | 0.04793841 | 22.18668 | 49.30373 | 0.04826833 | 24.38667 | 54.1926
0.04976026 | 28.32612 | 62.94693 | 0.04992816 | 29.20356 | 64.8968 | 83.27476 |  |  | 62.13523 | 0.05027201 | 28.51786 | 63.37301 | 0.0499423 | 20.7324 | 46.07201 | 0.05010499 | 27.88415 | 61.96477 | 0.05043421 | 23.29501 | 51.76668 | 0.05009533 | 22.74205 | 50.53789 | 0.05027795 | 24.08814 | 53.5292 | 0.04960864 | 22.76406 | 50.58681 | 0.04993518 | 24.9163 | 55.36955
0.05143802 | 28.88394 | 64.18652 | 0.0516049 | 29.72165 | 66.0481 | 84.75211 |  |  | 63.23754 | 0.05194064 | 29.19144 | 64.86987 | 0.05160614 | 21.23777 | 47.19504 | 0.05176147 | 28.40385 | 63.11968 | 0.05210656 | 23.82045 | 52.93433 | 0.05177236 | 23.24141 | 51.64757 | 0.05193277 | 24.57296 | 54.60659 | 0.05126966 | 23.33745 | 51.86099 | 0.05159193 | 25.53312 | 56.74027
0.0531009 | 29.43832 | 65.4185 | 0.05326588 | 30.45769 | 67.68376 | 86.85097 |  |  | 64.8036 | 0.05359674 | 29.66359 | 65.91908 | 0.05325918 | 21.68584 | 48.19075 | 0.05341582 | 29.03367 | 64.51927 | 0.05376936 | 24.27564 | 53.94587 | 0.05344083 | 23.61988 | 52.48862 | 0.05359916 | 25.31985 | 56.26634 | 0.05292447 | 24.0192 | 53.37599 | 0.05325088 | 26.11489 | 58.03308
0.05476117 | 29.96141 | 66.58092 | 0.05492145 | 30.96815 | 68.81812 | 88.30656 |  |  | 65.88969 | 0.05525193 | 30.08051 | 66.84558 | 0.0549223 | 22.28013 | 49.51141 | 0.05508883 | 29.62539 | 65.83421 | 0.05542607 | 24.74731 | 54.99402 | 0.05509619 | 24.07984 | 53.51075 | 0.05527946 | 25.74216 | 57.2048 | 0.05458905 | 24.45743 | 54.34984 | 0.05492802 | 26.69553 | 59.3234
0.05642317 | 30.49455 | 67.76567 | 0.05658415 | 31.53596 | 70.07991 | 89.92567 |  |  | 67.09778 | 0.05692624 | 30.61132 | 68.02517 | 0.05660238 | 22.70603 | 50.45784 | 0.05676838 | 30.20848 | 67.12996 | 0.05709394 | 25.2544 | 56.12089 | 0.05674952 | 24.58108 | 54.62463 | 0.05695173 | 26.3773 | 58.61622 | 0.05626888 | 25.16101 | 55.91335 | 0.05660785 | 27.4329 | 60.962
0.05810322 | 31.02251 | 68.93892 | 0.05826501 | 32.20641 | 71.56979 | 91.83747 |  |  | 68.52427 | 0.05860608 | 31.16538 | 69.2564 | 0.0582743 | 23.08924 | 51.30942 | 0.05843481 | 30.74439 | 68.32086 | 0.05877888 | 25.90687 | 57.57081 | 0.0584189 | 25.30641 | 56.23646 | 0.05861611 | 26.97887 | 59.95304 | 0.05793773 | 25.86105 | 57.46899 | 0.05827863 | 27.99512 | 62.21138
0.05978173 | 31.60473 | 70.23274 | 0.05994282 | 32.86222 | 73.02717 | 93.70756 |  |  | 69.91963 | 0.06027062 | 31.77066 | 70.60147 | 0.05993787 | 23.57815 | 52.39588 | 0.06009416 | 31.37401 | 69.72002 | 0.06045069 | 26.46119 | 58.80264 | 0.0601049 | 25.84445 | 57.43212 | 0.060263 | 27.66502 | 61.47783 | 0.05959981 | 26.41115 | 58.69144 | 0.05993945 | 28.57667 | 63.50371
0.06144335 | 32.16554 | 71.47898 | 0.06160428 | 33.38971 | 74.19936 | 95.2117 |  |  | 71.04194 | 0.0619255 | 32.47507 | 72.16682 | 0.06159433 | 24.07456 | 53.49902 | 0.06175326 | 31.99077 | 71.0906 | 0.06210808 | 27.04674 | 60.10387 | 0.06177586 | 26.49687 | 58.88194 | 0.06191961 | 28.13366 | 62.51925 | 0.06125552 | 26.9115 | 59.80334 | 0.06159203 | 29.14256 | 64.76125
0.06308918 | 32.80301 | 72.89558 | 0.0632584 | 34.08871 | 75.75268 | 97.2049 |  |  | 72.52916 | 0.06358413 | 33.17453 | 73.72119 | 0.06326067 | 24.481 | 54.40222 | 0.06342845 | 32.6029 | 72.45088 | 0.06375786 | 27.70938 | 61.5764 | 0.06343205 | 27.09855 | 60.219 | 0.06359901 | 28.73377 | 63.85283 | 0.06292354 | 27.55589 | 61.23531 | 0.0632632 | 29.76015 | 66.13366
0.06475392 | 33.32354 | 74.0523 | 0.0649165 | 34.65646 | 77.01435 | 98.82386 |  |  | 73.73714 | 0.06525858 | 33.75308 | 75.00685 | 0.06494395 | 25.04719 | 55.66042 | 0.06511098 | 33.22067 | 73.82372 | 0.06542067 | 28.25876 | 62.79725 | 0.06508701 | 27.64837 | 61.44082 | 0.06527098 | 29.31545 | 65.14544 | 0.06460742 | 28.14429 | 62.54286 | 0.06494208 | 30.25361 | 67.23025
0.06643289 | 33.867 | 75.26 | 0.06659293 | 35.1395 | 78.08779 | 100.2013 |  |  | 74.7649 | 0.06693917 | 34.39752 | 76.43894 | 0.066618 | 25.60679 | 56.90398 | 0.06678208 | 33.78461 | 75.07691 | 0.06709897 | 28.77668 | 63.94817 | 0.06675825 | 28.13785 | 62.52856 | 0.06693675 | 29.91137 | 66.4697 | 0.06628201 | 28.64288 | 63.65084 | 0.06661199 | 30.96657 | 68.81459
0.068103 | 34.50306 | 76.67347 | 0.06827436 | 35.80912 | 79.57583 | 102.1107 |  |  | 76.18963 | 0.06860504 | 34.97298 | 77.71773 | 0.06827944 | 26.18626 | 58.1917 | 0.06843744 | 34.30282 | 76.22849 | 0.06876849 | 29.30911 | 65.13135 | 0.06843995 | 28.72717 | 63.83817 | 0.06859422 | 30.45105 | 67.66901 | 0.06794183 | 29.31692 | 65.14871 | 0.06826672 | 31.60754 | 70.23898
0.06976125 | 35.08967 | 77.97704 | 0.06993953 | 36.43286 | 80.96191 | 103.8893 |  |  | 77.51673 | 0.07026158 | 35.55481 | 79.0107 | 0.06993347 | 26.82356 | 59.60791 | 0.07009042 | 34.864 | 77.47555 | 0.07042918 | 29.816 | 66.25778 | 0.07010782 | 29.14692 | 64.77093 | 0.0702539 | 31.07179 | 69.04842 | 0.06959417 | 29.91051 | 66.46779 | 0.06991839 | 32.31566 | 71.81257
0.07141671 | 35.49029 | 78.86731 | 0.07159305 | 36.97719 | 82.17153 | 105.4415 |  |  | 78.67487 | 0.07191493 | 36.11803 | 80.26229 | 0.07159177 | 27.33418 | 60.74263 | 0.07175924 | 35.3755 | 78.61221 | 0.07208353 | 30.35287 | 67.45082 | 0.07177062 | 29.69824 | 65.9961 | 0.07193454 | 31.6537 | 70.34155 | 0.07125814 | 30.52304 | 67.82898 | 0.0715944 | 33.00063 | 73.33474
0.07308074 | 36.0463 | 80.10288 | 0.07325303 | 37.66892 | 83.70871 | 107.414 |  |  | 80.14664 | 0.07359199 | 36.70557 | 81.56794 | 0.07327161 | 27.88603 | 61.96896 | 0.07343773 | 35.86515 | 79.70033 | 0.07375029 | 30.86842 | 68.5965 | 0.07342521 | 30.25848 | 67.24106 | 0.07361249 | 32.21449 | 71.58775 | 0.0729356 | 31.09568 | 69.10151 | 0.07327456 | 33.66739 | 74.81641
0.07476211 | 36.57428 | 81.27619 | 0.07492822 | 38.10017 | 84.66704 | 108.6437 |  |  | 81.06418 | 0.07527085 | 37.32534 | 82.94521 | 0.07494546 | 28.47648 | 63.28107 | 0.07510334 | 36.42997 | 80.95549 | 0.07543229 | 31.3774 | 69.72755 | 0.07509246 | 30.76911 | 68.3758 | 0.07527963 | 32.66607 | 72.59127 | 0.07460744 | 31.69618 | 70.43595 | 0.07494304 | 34.1743 | 75.94289
0.07644141 | 36.99488 | 82.21085 | 0.07660713 | 38.66508 | 85.9224 | 110.2546 |  |  | 82.26613 | 0.07694082 | 37.87623 | 84.1694 | 0.07660714 | 28.90709 | 64.23798 | 0.07675988 | 37.05086 | 82.33524 | 0.07711273 | 31.9306 | 70.95689 | 0.07677247 | 31.20886 | 69.35302 | 0.07693711 | 33.21171 | 73.8038 | 0.07626733 | 32.26358 | 71.69685 | 0.07660259 | 34.75154 | 77.22564
0.07811006 | 37.50896 | 83.35325 | 0.07827412 | 39.23438 | 87.18751 | 111.8779 |  |  | 83.4774 | 0.07859556 | 38.48902 | 85.53115 | 0.07825788 | 29.28504 | 65.07786 | 0.07841177 | 37.5237 | 83.38601 | 0.07877552 | 32.51929 | 72.26508 | 0.0784425 | 31.78905 | 70.64233 | 0.07859495 | 33.83143 | 75.18096 | 0.07792059 | 32.74213 | 72.7603 | 0.07825533 | 35.33947 | 78.53216
0.07976488 | 38.14269 | 84.76153 | 0.07992632 | 39.87131 | 88.60291 | 113.6942 |  |  | 84.83258 | 0.08025484 | 39.20325 | 87.11834 | 0.07991532 | 29.83123 | 66.29163 | 0.08008051 | 38.09601 | 84.6578 | 0.0804303 | 32.95977 | 73.24393 | 0.08010105 | 32.40255 | 72.00567 | 0.08026543 | 34.45676 | 76.57058 | 0.0795799 | 33.30593 | 74.01319 | 0.07992682 | 35.82685 | 79.61523
0.08143022 | 38.7636 | 86.14132 | 0.08158486 | 40.43708 | 89.86018 | 115.3075 |  |  | 86.03634 | 0.08192677 | 39.81018 | 88.46707 | 0.08159532 | 30.34284 | 67.42853 | 0.0817607 | 38.7533 | 86.11844 | 0.08209188 | 33.42497 | 74.27772 | 0.08176117 | 33.014 | 73.36444 | 0.0819455 | 35.01262 | 77.80582 | 0.08125983 | 33.86492 | 75.25537 | 0.08160639 | 36.39523 | 80.87828
0.08310647 | 39.38945 | 87.53212 | 0.08325817 | 41.21738 | 91.59419 | 117.5325 |  |  | 87.69656 | 0.08360738 | 40.36139 | 89.69198 | 0.08327288 | 30.73571 | 68.30157 | 0.08343584 | 39.41893 | 87.59762 | 0.0837706 | 34.07061 | 75.71248 | 0.0834311 | 33.58081 | 74.62403 | 0.08361216 | 35.68728 | 79.30506 | 0.08293738 | 34.3713 | 76.38067 | 0.0832758 | 37.03059 | 82.29021
0.08478241 | 39.94035 | 88.75634 | 0.0849356 | 41.8321 | 92.96022 | 119.2854 |  |  | 89.00447 | 0.08528022 | 40.99725 | 91.10501 | 0.08494066 | 31.17902 | 69.28671 | 0.08509721 | 39.92292 | 88.7176 | 0.08544776 | 34.63047 | 76.9566 | 0.08511402 | 34.21915 | 76.04255 | 0.08526723 | 36.36597 | 80.81326 | 0.08460631 | 34.90997 | 77.57772 | 0.08493467 | 37.62007 | 83.60015
0.08644452 | 40.43563 | 89.85696 | 0.08660623 | 42.39669 | 94.21487 | 120.8954 |  |  | 90.20572 | 0.08693404 | 41.55628 | 92.34728 | 0.0865972 | 31.7709 | 70.602 | 0.08675767 | 40.51194 | 90.02653 | 0.08710915 | 35.04478 | 77.87729 | 0.08678824 | 34.90803 | 77.57339 | 0.08691887 | 36.85068 | 81.8904 | 0.08626409 | 35.50119 | 78.89153 | 0.08658593 | 38.19725 | 84.88278
0.08809438 | 40.96431 | 91.03179 | 0.08826418 | 42.93792 | 95.4176 | 122.4387 |  |  | 91.35728 | 0.088589 | 42.02631 | 93.3918 | 0.088259 | 32.23445 | 71.63211 | 0.08842881 | 41.1124 | 91.3609 | 0.08875465 | 35.6757 | 79.27933 | 0.08844622 | 35.36193 | 78.58207 | 0.08859442 | 37.44215 | 83.20477 | 0.0879235 | 36.05341 | 80.1187 | 0.0882552 | 38.8023 | 86.22733
0.08975221 | 41.41405 | 92.03123 | 0.0899245 | 43.58265 | 96.85032 | 124.2771 |  |  | 92.72903 | 0.09025948 | 42.62377 | 94.71948 | 0.08993063 | 32.73079 | 72.7351 | 0.09011252 | 41.6398 | 92.5329 | 0.09041602 | 36.33407 | 80.74238 | 0.09009743 | 35.91278 | 79.80619 | 0.09027937 | 38.02283 | 84.49519 | 0.08960092 | 36.67742 | 81.50537 | 0.08993572 | 39.46483 | 87.69963
0.0914258 | 41.95147 | 93.22549 | 0.09160061 | 44.20781 | 98.23957 | 126.0598 |  |  | 94.05916 | 0.09193713 | 43.25619 | 96.12487 | 0.09161424 | 33.39828 | 74.21841 | 0.09178442 | 42.20916 | 93.79814 | 0.0920932 | 36.79784 | 81.77299 | 0.09176333 | 36.41047 | 80.91214 | 0.09194428 | 38.56559 | 85.70131 | 0.09128235 | 37.36929 | 83.04287 | 0.09160961 | 40.07156 | 89.0479
0.09310035 | 42.51966 | 94.48814 | 0.09328032 | 44.88984 | 99.7552 | 128.0046 |  |  | 95.5103 | 0.09360772 | 43.74577 | 97.21281 | 0.09328372 | 33.98772 | 75.52826 | 0.09344039 | 42.87405 | 95.27567 | 0.0937696 | 37.2588 | 82.79733 | 0.09344141 | 36.90992 | 82.02205 | 0.09359956 | 39.16279 | 87.02842 | 0.09294943 | 37.88676 | 84.19281 | 0.0932665 | 40.76464 | 90.58808
0.09476881 | 43.12997 | 95.84437 | 0.09494823 | 45.49774 | 101.1061 | 129.7381 |  |  | 96.80371 | 0.09526307 | 44.38614 | 98.63587 | 0.09493837 | 34.43103 | 76.51341 | 0.09508939 | 43.38237 | 96.40526 | 0.09543587 | 37.86301 | 84.14002 | 0.09511371 | 37.32436 | 82.94301 | 0.0952563 | 39.913 | 88.69555 | 0.09459934 | 38.69182 | 85.98182 | 0.09492414 | 41.44913 | 92.10918
0.09642363 | 43.64209 | 96.98241 | 0.09660542 | 46.16718 | 102.5937 | 131.647 |  |  | 98.22804 | 0.09691868 | 44.95712 | 99.9047 | 0.09659145 | 34.99552 | 77.76783 | 0.09675533 | 43.91972 | 97.59938 | 0.09708933 | 38.51479 | 85.58841 | 0.09677211 | 37.9233 | 84.274 | 0.09692879 | 40.57806 | 90.17347 | 0.09625572 | 39.26488 | 87.25529 | 0.09659092 | 42.08077 | 93.51283
0.09808484 | 44.25234 | 98.33854 | 0.09825757 | 46.70262 | 103.7836 | 133.1738 |  |  | 99.36728 | 0.098588 | 45.50448 | 101.1211 | 0.09826327 | 35.50968 | 78.9104 | 0.09843045 | 44.53714 | 98.97142 | 0.09875187 | 38.96098 | 86.57995 | 0.09842506 | 38.44607 | 85.43571 | 0.09860789 | 41.18576 | 91.5239 | 0.09793112 | 39.74631 | 88.32513 | 0.09827143 | 42.64028 | 94.75617
0.09976318 | 44.73033 | 99.40073 | 0.09992766 | 47.25294 | 105.0065 | 134.7431 |  |  | 100.5382 | 0.1002652 | 46.06312 | 102.3625 | 0.09993656 | 35.9958 | 79.99066 | 0.1000961 | 45.0873 | 100.194 | 0.1004306 | 39.51644 | 87.81431 | 0.100086 | 39.14333 | 86.98518 | 0.1002778 | 41.77177 | 92.82615 | 0.09960631 | 40.22336 | 89.38525 | 0.09994516 | 43.23113 | 96.06918
0.1014406 | 45.25813 | 100.5736 | 0.1016053 | 47.72279 | 106.0506 | 136.0829 |  |  | 101.5378 | 0.1019392 | 46.68444 | 103.7432 | 0.1016001 | 36.63391 | 81.40868 | 0.1017553 | 45.63206 | 101.4046 | 0.1021079 | 40.11425 | 89.14277 | 0.1017669 | 39.73028 | 88.28952 | 0.1019317 | 42.35645 | 94.12544 | 0.1012679 | 40.82035 | 90.7119 | 0.1016029 | 43.83467 | 97.41038
0.103112 | 45.71544 | 101.5899 | 0.1032724 | 48.25283 | 107.2285 | 137.5943 |  |  | 102.6656 | 0.1035986 | 47.28663 | 105.0814 | 0.103255 | 37.24411 | 82.7647 | 0.1034095 | 46.22755 | 102.7279 | 0.1037768 | 40.67418 | 90.38706 | 0.1034401 | 40.35627 | 89.6806 | 0.1035873 | 42.8833 | 95.29623 | 0.1029217 | 41.187 | 91.52666 | 0.1032574 | 44.33925 | 98.53167
0.1047695 | 46.27983 | 102.8441 | 0.1049279 | 48.72961 | 108.288 | 138.9538 |  |  | 103.68 | 0.1052542 | 47.95036 | 106.5564 | 0.1049122 | 37.78449 | 83.96554 | 0.1050786 | 46.77452 | 103.9434 | 0.1054352 | 41.09861 | 91.33024 | 0.1051082 | 40.90706 | 90.90458 | 0.1052566 | 43.42448 | 96.49885 | 0.104583 | 41.86041 | 93.02314 | 0.1049224 | 44.91855 | 99.819
0.1064263 | 46.90656 | 104.2368 | 0.1065818 | 49.22773 | 109.395 | 140.3743 |  |  | 104.7399 | 0.1069244 | 48.55121 | 107.8916 | 0.1065913 | 38.31804 | 85.1512 | 0.106764 | 47.31752 | 105.1501 | 0.107095 | 41.72817 | 92.72927 | 0.1067637 | 41.51729 | 92.26065 | 0.1069384 | 44.04972 | 97.88827 | 0.1062626 | 42.49723 | 94.43829 | 0.1066005 | 45.52985 | 101.1775
0.108096 | 47.5727 | 105.7171 | 0.1082546 | 49.75521 | 110.5671 | 141.8784 |  |  | 105.8621 | 0.1086048 | 49.14218 | 109.2048 | 0.1082731 | 38.86647 | 86.36993 | 0.10844 | 47.85826 | 106.3517 | 0.1087741 | 42.26375 | 93.91945 | 0.1084272 | 42.08429 | 93.52064 | 0.1086091 | 44.62324 | 99.16275 | 0.1079418 | 43.18579 | 95.96843 | 0.1082739 | 46.25058 | 102.7791
0.109775 | 48.12786 | 106.9508 | 0.109935 | 50.31706 | 111.8157 | 143.4805 |  |  | 107.0576 | 0.1102798 | 49.75825 | 110.5739 | 0.1099424 | 39.38159 | 87.51464 | 0.1101062 | 48.31094 | 107.3576 | 0.1104465 | 42.79308 | 95.09574 | 0.1101032 | 42.78225 | 95.07167 | 0.1102665 | 45.2289 | 100.5087 | 0.1096126 | 43.7119 | 97.13755 | 0.1099344 | 46.81079 | 104.024
0.1114428 | 48.73927 | 108.3095 | 0.1116065 | 50.81292 | 112.9176 | 144.8945 |  |  | 108.1126 | 0.1119435 | 50.35519 | 111.9004 | 0.1115993 | 39.96341 | 88.80758 | 0.1117625 | 48.99553 | 108.879 | 0.1121096 | 43.4199 | 96.48866 | 0.1117834 | 43.45565 | 96.56811 | 0.1119241 | 45.77998 | 101.7333 | 0.1112705 | 44.3938 | 98.65289 | 0.1115926 | 47.49152 | 105.5367
0.1130973 | 49.34278 | 109.6506 | 0.1132693 | 51.45324 | 114.3405 | 146.7203 |  |  | 109.475 | 0.1135926 | 50.88335 | 113.0741 | 0.1132598 | 40.59709 | 90.21575 | 0.1134259 | 49.59423 | 110.2094 | 0.1137597 | 44.12527 | 98.05615 | 0.1134504 | 44.02853 | 97.84117 | 0.1135953 | 46.39623 | 103.1027 | 0.1129338 | 44.90427 | 99.78728 | 0.1132594 | 48.12628 | 106.9473
0.1147494 | 49.72149 | 110.4922 | 0.1149258 | 52.05681 | 115.6818 | 148.4414 |  |  | 110.7592 | 0.1152557 | 51.48742 | 114.4165 | 0.1149306 | 41.14929 | 91.44286 | 0.1151037 | 50.08196 | 111.2933 | 0.1154158 | 44.73419 | 99.40932 | 0.1150997 | 44.5497 | 98.99933 | 0.1152745 | 46.92204 | 104.2712 | 0.1146038 | 45.47677 | 101.0595 | 0.1149369 | 48.69968 | 108.2215
0.1164254 | 50.14398 | 111.4311 | 0.1165931 | 52.63437 | 116.9653 | 150.0884 |  |  | 111.988 | 0.116937 | 51.97811 | 115.5069 | 0.1166138 | 41.62 | 92.48889 | 0.1167834 | 50.68435 | 112.6319 | 0.1170953 | 45.2118 | 100.4707 | 0.1167584 | 45.02939 | 100.0653 | 0.1169456 | 47.49956 | 105.5546 | 0.1162843 | 45.98208 | 102.1824 | 0.1166169 | 49.21 | 109.3556
0.1181082 | 50.71204 | 112.6934 | 0.1182761 | 53.17434 | 118.1652 | 151.6281 |  |  | 113.1369 | 0.1186074 | 52.56268 | 116.806 | 0.1182809 | 42.07891 | 93.5087 | 0.1184413 | 51.4296875 | 114.2882 | 0.1187735 | 45.77565 | 101.7237 | 0.1184305 | 45.52876 | 101.175 | 0.1186024 | 48.05194 | 106.7821 | 0.1179499 | 46.57588 | 103.502 | 0.1182816 | 49.76296 | 110.5844
0.1197767 | 51.18737 | 113.7497 | 0.1199498 | 53.88759 | 119.7502 | 153.662 |  |  | 114.6545 | 0.1202684 | 53.1769 | 118.1709 | 0.1199338 | 42.52292 | 94.49538 | 0.1200898 | 51.95299 | 115.4511 | 0.1204411 | 46.32038 | 102.9342 | 0.1201043 | 45.88108 | 101.958 | 0.1202561 | 48.61664 | 108.037 | 0.119599 | 47.17683 | 104.8374 | 0.1199285 | 50.20351 | 111.5634
0.1214346 | 51.67098 | 114.8244 | 0.1216074 | 54.38324 | 120.8517 | 155.0753 |  |  | 115.709 | 0.1219163 | 53.78836 | 119.5297 | 0.1215845 | 42.91726 | 95.37169 | 0.1217516 | 52.54483 | 116.7663 | 0.1220985 | 46.65832 | 103.6852 | 0.1217647 | 46.45281 | 103.2285 | 0.1219242 | 49.11987 | 109.1553 | 0.1212553 | 47.80382 | 106.2307 | 0.1215924 | 50.78803 | 112.8623
0.1230874 | 52.26673 | 116.1483 | 0.1232558 | 55.12473 | 122.4994 | 157.1897 |  |  | 117.2867 | 0.1235815 | 54.25219 | 120.5604 | 0.1232524 | 43.44501 | 96.54446 | 0.1234295 | 53.21935 | 118.2652 | 0.1237547 | 47.17303 | 104.829 | 0.1234167 | 46.9479 | 104.3287 | 0.1236029 | 49.70341 | 110.452 | 0.122926 | 48.3728 | 107.4951 | 0.1232697 | 51.36142 | 114.1365
0.124758 | 52.82846 | 117.3966 | 0.1249228 | 55.80863 | 124.0192 | 159.1399 |  |  | 118.7418 | 0.1252634 | 54.90242 | 122.0054 | 0.1249306 | 43.99385 | 97.76411 | 0.1251029 | 53.87199 | 119.7155 | 0.1254307 | 47.79125 | 106.2028 | 0.1250798 | 47.51554 | 105.5901 | 0.1252736 | 50.27475 | 111.7217 | 0.1245998 | 49.03464 | 108.9659 | 0.1249433 | 52.02404 | 115.609
0.1264386 | 53.32663 | 118.5036 | 0.1266013 | 56.45344 | 125.4521 | 160.9786 |  |  | 120.1137 | 0.126937 | 55.54343 | 123.4298 | 0.1266031 | 44.55853 | 99.01895 | 0.1267676 | 54.41044 | 120.9121 | 0.1271074 | 48.34058 | 107.4235 | 0.1267622 | 47.99274 | 106.6505 | 0.1269355 | 50.78998 | 112.8666 | 0.1262715 | 49.60526 | 110.2339 | 0.1266052 | 52.63314 | 116.9625
0.1281071 | 53.90447 | 119.7877 | 0.1282711 | 57.01686 | 126.7041 | 162.5852 |  |  | 121.3125 | 0.1286032 | 56.07639 | 124.6142 | 0.12826 | 45.11968 | 100.266 | 0.1284231 | 54.95397 | 122.1199 | 0.1287798 | 48.86407 | 108.5868 | 0.1284395 | 48.7205 | 108.2678 | 0.1285914 | 51.42861 | 114.2858 | 0.1279298 | 50.21614 | 111.5914 | 0.1282532 | 53.3434 | 118.5409
0.1297648 | 54.49183 | 121.093 | 0.1299297 | 57.79268 | 128.4282 | 164.7974 |  |  | 122.9631 | 0.1302599 | 56.75533 | 126.123 | 0.1299171 | 45.65097 | 101.4466 | 0.1300896 | 55.55774 | 123.4616 | 0.1304373 | 49.44669 | 109.8815 | 0.1301103 | 49.20069 | 109.3349 | 0.1302605 | 51.93826 | 115.4184 | 0.1295858 | 50.75288 | 112.7842 | 0.1299134 | 53.92032 | 119.8229
0.1314197 | 54.98769 | 122.1949 | 0.1315812 | 58.30691 | 129.5709 | 166.2638 |  |  | 124.0573 | 0.1319258 | 57.49058 | 127.7568 | 0.1315901 | 46.17583 | 102.613 | 0.131771 | 56.12919 | 124.7315 | 0.1320913 | 49.98194 | 111.071 | 0.1317651 | 49.90146 | 110.8921 | 0.1319429 | 52.49298 | 116.6511 | 0.1312604 | 51.38118 | 114.1804 | 0.1315901 | 54.63757 | 121.4168
0.1330873 | 55.45699 | 123.2378 | 0.1332534 | 58.74089 | 130.5353 | 167.5013 |  |  | 124.9806 | 0.1336066 | 58.0446 | 128.988 | 0.1332731 | 46.63847 | 103.6411 | 0.1334455 | 56.60614 | 125.7914 | 0.1337595 | 50.48287 | 112.1842 | 0.1334256 | 50.39816 | 111.9959 | 0.1336197 | 53.18639 | 118.192 | 0.1329432 | 52.00812 | 115.5736 | 0.1332697 | 55.13492 | 122.522
0.1347691 | 55.9489 | 124.3309 | 0.134934 | 59.40008 | 132.0002 | 169.381 |  |  | 126.3832 | 0.1352807 | 58.68087 | 130.4019 | 0.1349438 | 47.09326 | 104.6517 | 0.1351129 | 57.09649 | 126.8811 | 0.1354424 | 51.06562 | 113.4792 | 0.1351033 | 50.8782 | 113.0627 | 0.1352794 | 53.83904 | 119.6423 | 0.1346137 | 52.64868 | 116.9971 | 0.1349388 | 55.78568 | 123.9682
0.1364432 | 56.4808 | 125.5129 | 0.1366095 | 60.01502 | 133.3667 | 171.1345 |  |  | 127.6915 | 0.1369426 | 59.32199 | 131.8266 | 0.136609 | 47.60385 | 105.7863 | 0.1367678 | 57.67805 | 128.1735 | 0.1371136 | 51.632 | 114.7378 | 0.1367821 | 51.3638 | 114.1418 | 0.1369278 | 54.45049 | 121.0011 | 0.136276 | 53.11595 | 118.0354 | 0.1365974 | 56.35537 | 125.2342
0.1381021 | 57.01553 | 126.7012 | 0.1382714 | 60.54878 | 134.5528 | 172.6565 |  |  | 128.8272 | 0.1385922 | 59.85216 | 133.0048 | 0.1382626 | 48.19476 | 107.0995 | 0.1384275 | 58.27499 | 129.5 | 0.1387727 | 52.321 | 116.2689 | 0.1384467 | 51.97267 | 115.4948 | 0.138595 | 55.18615 | 122.6359 | 0.1379304 | 53.61434 | 119.143 | 0.1382601 | 57.02423 | 126.7205
0.1397555 | 57.50118 | 127.7804 | 0.1399301 | 61.15083 | 135.8907 | 174.3733 |  |  | 130.1082 | 0.1402499 | 60.42939 | 134.2875 | 0.1399311 | 48.64712 | 108.1047 | 0.1401021 | 58.84443 | 130.7654 | 0.140427 | 52.82326 | 117.385 | 0.1400955 | 52.45699 | 116.5711 | 0.1402721 | 55.80964 | 124.0214 | 0.1395954 | 54.17056 | 120.379 | 0.1399415 | 57.5491 | 127.8869
0.1414239 | 58.0518 | 129.004 | 0.1415937 | 61.86555 | 137.479 | 176.4113 |  |  | 131.6288 | 0.1419295 | 61.12793 | 135.8399 | 0.1416069 | 49.29909 | 109.5535 | 0.1417729 | 59.45939 | 132.132 | 0.142097 | 53.36833 | 118.5963 | 0.1417506 | 53.04476 | 117.8772 | 0.1419427 | 56.30579 | 125.124 | 0.1412716 | 54.66061 | 121.468 | 0.1416178 | 58.2036 | 129.3413
0.1431039 | 58.69822 | 130.4405 | 0.1432742 | 62.43211 | 138.738 | 178.0269 |  |  | 132.8343 | 0.1435971 | 61.58092 | 136.8465 | 0.1432784 | 50.00353 | 111.119 | 0.1434383 | 60.13766 | 133.6392 | 0.1437798 | 53.90468 | 119.7882 | 0.1434244 | 53.77055 | 119.4901 | 0.1436035 | 56.9375 | 126.5278 | 0.1429464 | 55.33086 | 122.9575 | 0.1432831 | 58.83981 | 130.7551
0.1447735 | 59.23811 | 131.6402 | 0.1449464 | 63.01721 | 140.0382 | 179.6953 |  |  | 134.0792 | 0.1452574 | 62.1426 | 138.0947 | 0.1449355 | 50.46957 | 112.1546 | 0.1450878 | 60.69925 | 134.8872 | 0.145447 | 54.46255 | 121.0279 | 0.1450999 | 54.24789 | 120.5509 | 0.1452539 | 57.44466 | 127.6548 | 0.1446022 | 55.96219 | 124.3604 | 0.1449355 | 59.4538 | 132.1196
0.1464314 | 59.79488 | 132.8775 | 0.1466073 | 63.51371 | 141.1416 | 181.1111 |  |  | 135.1355 | 0.1469177 | 62.64374 | 139.2083 | 0.1465867 | 50.99822 | 113.3294 | 0.1467488 | 61.19839 | 135.9964 | 0.1471056 | 55.01295 | 122.251 | 0.146768 | 54.8016 | 121.7813 | 0.1469141 | 58.00428 | 128.8984 | 0.1462539 | 56.56842 | 125.7076 | 0.1465909 | 60.03113 | 133.4025
0.1480863 | 60.46063 | 134.357 | 0.1482593 | 64.08953 | 142.4212 | 182.7531 |  |  | 136.3607 | 0.148578 | 63.23348 | 140.5188 | 0.148255 | 51.60464 | 114.677 | 0.1484234 | 61.78582 | 137.3018 | 0.1487585 | 55.57662 | 123.5036 | 0.1484235 | 55.2627 | 122.806 | 0.1485955 | 58.58632 | 130.1918 | 0.1479237 | 57.12062 | 126.9347 | 0.1482603 | 60.62001 | 134.7111
0.1497532 | 61.11784 | 135.8174 | 0.1499169 | 64.6228 | 143.6062 | 184.2737 |  |  | 137.4953 | 0.150261 | 63.78447 | 141.7433 | 0.1499339 | 52.0703 | 115.7118 | 0.1501015 | 62.24681 | 138.3263 | 0.1504271 | 56.30654 | 125.1256 | 0.1500844 | 55.86029 | 124.134 | 0.1502696 | 59.15712 | 131.4603 | 0.1496058 | 57.65812 | 128.1291 | 0.1499338 | 61.22613 | 136.0581
0.1514299 | 61.57386 | 136.8308 | 0.1515934 | 65.27557 | 145.0568 | 186.1351 |  |  | 138.8842 | 0.1519406 | 64.42892 | 143.1754 | 0.1516052 | 52.49193 | 116.6487 | 0.1517653 | 62.79628 | 139.5473 | 0.15211 | 56.83535 | 126.3008 | 0.15176 | 56.35718 | 125.2382 | 0.1519392 | 59.66578 | 132.5906 | 0.1512785 | 58.13668 | 129.1926 | 0.1515987 | 61.70557 | 137.1235
0.1531028 | 62.21951 | 138.2656 | 0.1532685 | 65.843 | 146.3178 | 187.7532 |  |  | 140.0915 | 0.1536089 | 64.98492 | 144.4109 | 0.1532661 | 53.16286 | 118.1397 | 0.1534225 | 63.46589 | 141.0353 | 0.1537756 | 57.46673 | 127.7038 | 0.1534428 | 57.09791 | 126.8842 | 0.153597 | 60.31594 | 134.0354 | 0.1529403 | 58.69749 | 130.4389 | 0.1532516 | 62.35802 | 138.5734
0.1547649 | 62.72149 | 139.3811 | 0.1549313 | 66.60709 | 148.0158 | 189.932 |  |  | 141.7172 | 0.1552642 | 65.79691 | 146.2154 | 0.1549176 | 53.69031 | 119.3118 | 0.1550812 | 64.01213 | 142.2492 | 0.1554365 | 58.00089 | 128.8909 | 0.1551132 | 57.74735 | 128.3274 | 0.1552627 | 60.85844 | 135.241 | 0.15459 | 59.38126 | 131.9583 | 0.1549105 | 62.90251 | 139.7834
0.1564217 | 63.27379 | 140.6084 | 0.1565873 | 67.15229 | 149.2273 | 191.4866 |  |  | 142.8772 | 0.156922 | 66.40247 | 147.5611 | 0.156586 | 54.25629 | 120.5695 | 0.1567587 | 64.521 | 143.38 | 0.1570948 | 58.52789 | 130.062 | 0.1567725 | 58.46601 | 129.9245 | 0.1569453 | 61.52952 | 136.7323 | 0.1562582 | 60.04336 | 133.4297 | 0.1565922 | 63.5158 | 141.1462
0.1580872 | 63.80593 | 141.791 | 0.1582522 | 67.83871 | 150.7527 | 193.444 |  |  | 144.3377 | 0.1585969 | 66.9333 | 148.7407 | 0.1582705 | 54.79626 | 121.7695 | 0.1584382 | 65.21172 | 144.9149 | 0.158765 | 58.95503 | 131.0112 | 0.1584302 | 59.05649 | 131.2366 | 0.1586185 | 62.23948 | 138.31 | 0.1579424 | 60.71103 | 134.9134 | 0.1582725 | 64.13888 | 142.5308
0.1597691 | 64.35879 | 143.0195 | 0.1599343 | 68.39188 | 151.982 | 195.0214 |  |  | 145.5146 | 0.1602784 | 67.47021 | 149.9338 | 0.1599413 | 55.40771 | 123.1282 | 0.1601023 | 65.81915 | 146.2648 | 0.160447 | 59.60135 | 132.4474 | 0.1600988 | 59.75483 | 132.7885 | 0.1602822 | 62.83373 | 139.6305 | 0.1596106 | 61.46812 | 136.5958 | 0.1599446 | 64.81017 | 144.0226
0.1614467 | 64.85963 | 144.1325 | 0.1616092 | 69.10854 | 153.5745 | 197.065 |  |  | 147.0395 | 0.1619413 | 68.05001 | 151.2222 | 0.1616026 | 55.91576 | 124.2572 | 0.1617585 | 66.47097 | 147.7133 | 0.1621185 | 60.10665 | 133.5703 | 0.1617773 | 60.29111 | 133.9802 | 0.1619342 | 63.45795 | 141.0177 | 0.1612701 | 62.05931 | 137.9096 | 0.161603 | 65.38643 | 145.3032
0.1631102 | 65.51236 | 145.583 | 0.1632743 | 69.56264 | 154.5837 | 198.3598 |  |  | 148.0056 | 0.1635901 | 68.52284 | 152.273 | 0.1632562 | 56.46873 | 125.4861 | 0.1634113 | 67.15212 | 149.2269 | 0.1637751 | 60.63221 | 134.7383 | 0.1634434 | 60.7787 | 135.0638 | 0.163592 | 64.10716 | 142.4604 | 0.1629231 | 62.58621 | 139.0805 | 0.1632596 | 66.01895 | 146.7088
0.1647579 | 65.9962 | 146.6582 | 0.1649272 | 70.14497 | 155.8777 | 200.0204 |  |  | 149.2446 | 0.1652427 | 69.11042 | 153.5787 | 0.1649204 | 56.95956 | 126.5768 | 0.1650876 | 67.78757 | 150.6391 | 0.1654271 | 61.2877 | 136.1949 | 0.1651 | 61.31734 | 136.2608 | 0.1652645 | 64.60275 | 143.5617 | 0.1645903 | 63.03581 | 140.0796 | 0.1649331 | 66.65308 | 148.1179
0.1664226 | 66.45784 | 147.6841 | 0.1665872 | 70.63587 | 156.9686 | 201.4202 |  |  | 150.2891 | 0.1669179 | 69.67573 | 154.835 | 0.1666031 | 57.5773 | 127.9496 | 0.1667694 | 68.2482 | 151.6627 | 0.1670919 | 61.88927 | 137.5317 | 0.1667528 | 61.91678 | 137.5928 | 0.1669331 | 65.17181 | 144.8262 | 0.1662678 | 63.55329 | 141.2295 | 0.1666167 | 67.16576 | 149.2572
0.1681023 | 67.0756 | 149.0569 | 0.168264 | 71.27538 | 158.3897 | 203.2437 |  |  | 151.6497 | 0.1686008 | 70.29756 | 156.2168 | 0.1682755 | 57.98023 | 128.845 | 0.168437 | 68.74407 | 152.7646 | 0.1687673 | 62.3627 | 138.5838 | 0.1684258 | 62.41904 | 138.709 | 0.1685959 | 65.73978 | 146.0884 | 0.167945 | 63.98793 | 142.1954 | 0.1682856 | 67.75117 | 150.5581
0.1697758 | 67.69803 | 150.4401 | 0.1699427 | 71.81972 | 159.5994 | 204.7959 |  |  | 152.8079 | 0.1702702 | 70.96906 | 157.709 | 0.1699369 | 58.57384 | 130.1641 | 0.1700953 | 69.2159 | 153.8131 | 0.1704385 | 62.97826 | 139.9517 | 0.1701064 | 62.92819 | 139.8404 | 0.1702514 | 66.27493 | 147.2776 | 0.1696059 | 64.58683 | 143.5263 | 0.1699384 | 68.35448 | 151.8988
0.1714356 | 68.18067 | 151.5126 | 0.1716058 | 72.44093 | 160.9799 | 206.5674 |  |  | 154.1296 | 0.1719247 | 71.5518 | 159.004 | 0.171589 | 59.15551 | 131.4567 | 0.1717479 | 69.72141 | 154.9365 | 0.1720989 | 63.56576 | 141.2572 | 0.171772 | 63.43049 | 140.9566 | 0.1719122 | 66.83624 | 148.525 | 0.1712606 | 65.21723 | 144.9272 | 0.1715866 | 69.00671 | 153.3483
0.1730853 | 68.80737 | 152.9053 | 0.1732595 | 73.16759 | 162.5947 | 208.6394 |  |  | 155.6757 | 0.1735835 | 72.13995 | 160.311 | 0.1732486 | 59.78522 | 132.856 | 0.1734233 | 70.22573 | 156.0572 | 0.1737528 | 64.11247 | 142.4722 | 0.1734307 | 64.00504 | 142.2334 | 0.1735957 | 67.47407 | 149.9424 | 0.1729216 | 65.81526 | 146.2561 | 0.1732581 | 69.66828 | 154.8184
0.174747 | 69.39922 | 154.2205 | 0.1749211 | 73.89347 | 164.2077 | 210.7093 |  |  | 157.2202 | 0.1752577 | 72.79672 | 161.7705 | 0.1749267 | 60.29679 | 133.9929 | 0.1751041 | 70.89818 | 157.5515 | 0.1754161 | 64.70419 | 143.7871 | 0.1750849 | 64.56226 | 143.4717 | 0.175276 | 68.07629 | 151.2807 | 0.1746004 | 66.45641 | 147.6809 | 0.1749412 | 70.36147 | 156.3588
0.1764237 | 69.97404 | 155.4979 | 0.1765959 | 74.33771 | 165.1949 | 211.9761 |  |  | 158.1653 | 0.176937 | 73.46098 | 163.2466 | 0.1766006 | 60.99408 | 135.5424 | 0.1767735 | 71.47439 | 158.832 | 0.1770935 | 65.44782 | 145.4396 | 0.1767581 | 65.0703 | 144.6007 | 0.1769447 | 68.70474 | 152.6772 | 0.1762773 | 67.05826 | 149.0184 | 0.1766045 | 71.02802 | 157.8401
0.1781027 | 70.42739 | 156.5053 | 0.1782741 | 74.93777 | 166.5284 | 213.6872 |  |  | 159.4421 | 0.1786089 | 73.92999 | 164.2889 | 0.1782633 | 61.48003 | 136.6223 | 0.1784316 | 71.99794 | 159.9954 | 0.1787706 | 66.01727 | 146.7051 | 0.1784414 | 65.63167 | 145.8482 | 0.1786031 | 69.31143 | 154.0254 | 0.1779391 | 67.66224 | 150.3605 | 0.1782655 | 71.59918 | 159.1093
0.1797708 | 70.95932 | 157.6874 | 0.1799404 | 75.50387 | 167.7864 | 215.3014 |  |  | 160.6465 | 0.1802678 | 74.51613 | 165.5914 | 0.1799194 | 61.97196 | 137.7155 | 0.1800876 | 72.6242 | 161.3871 | 0.1804389 | 66.51925 | 147.8206 | 0.1801096 | 66.34751 | 147.4389 | 0.1802606 | 69.88441 | 155.2987 | 0.1795931 | 68.31089 | 151.802 | 0.1799244 | 72.18175 | 160.4039
0.1814296 | 71.48286 | 158.8508 | 0.181594 | 76.05904 | 169.0201 | 216.8845 |  |  | 161.8278 | 0.1819271 | 75.16016 | 167.0226 | 0.181576 | 62.5934 | 139.0965 | 0.181756 | 73.32446 | 162.9433 | 0.1820941 | 67.08487 | 149.0775 | 0.1817669 | 66.91375 | 148.6972 | 0.1819371 | 70.4139 | 156.4753 | 0.1812523 | 68.9222 | 153.1605 | 0.1815963 | 72.74941 | 161.6654
0.1830924 | 72.04826 | 160.1073 | 0.1832534 | 76.63533 | 170.3007 | 218.5278 |  |  | 163.0539 | 0.1836004 | 75.76139 | 168.3586 | 0.1832557 | 63.16692 | 140.3709 | 0.1834357 | 73.98341 | 164.4076 | 0.1837574 | 67.63815 | 150.307 | 0.1834209 | 67.48212 | 149.9603 | 0.1836193 | 70.99145 | 157.7588 | 0.1829302 | 69.51951 | 154.4878 | 0.1832796 | 73.33906 | 162.9757
0.1847763 | 72.60835 | 161.3519 | 0.1849279 | 77.29653 | 171.7701 | 220.4132 |  |  | 164.4607 | 0.1852777 | 76.29927 | 169.5539 | 0.1849331 | 63.58427 | 141.2984 | 0.1851061 | 74.52731 | 165.6162 | 0.1854354 | 68.13895 | 151.4199 | 0.1850904 | 68.13327 | 151.4073 | 0.1852849 | 71.56352 | 159.03 | 0.1846064 | 70.06404 | 155.6979 | 0.18495 | 73.93435 | 164.2986
0.1864505 | 73.213 | 162.6955 | 0.1866045 | 77.83971 | 172.9771 | 221.9621 |  |  | 165.6164 | 0.1869424 | 77.01691 | 171.1487 | 0.1865984 | 64.27701 | 142.8378 | 0.1867641 | 75.10558 | 166.9013 | 0.1871151 | 68.66322 | 152.5849 | 0.1867741 | 68.76842 | 152.8187 | 0.1869351 | 72.1103 | 160.2451 | 0.1862703 | 70.70058 | 157.1124 | 0.1866111 | 74.53236 | 165.6275
0.188115 | 73.86413 | 164.1425 | 0.1882729 | 78.53918 | 174.5315 | 223.9567 |  |  | 167.1046 | 0.1885951 | 77.56523 | 172.3672 | 0.1882579 | 64.83319 | 144.0738 | 0.1884235 | 75.70267 | 168.2282 | 0.1887737 | 69.28608 | 153.9691 | 0.1884431 | 69.29454 | 153.9879 | 0.1885874 | 72.71012 | 161.578 | 0.1879277 | 71.31963 | 158.4881 | 0.1882685 | 75.11262 | 166.9169
0.1897653 | 74.47185 | 165.493 | 0.1899311 | 79.17753 | 175.9501 | 225.7769 |  |  | 168.4628 | 0.1902481 | 78.18745 | 173.7499 | 0.1899214 | 65.30462 | 145.1214 | 0.1900952 | 76.22748 | 169.3944 | 0.1904232 | 69.89703 | 155.3267 | 0.1901022 | 69.99325 | 155.5406 | 0.1902612 | 73.3214 | 162.9365 | 0.1895902 | 72.03159 | 160.0702 | 0.1899317 | 75.68085 | 168.1797
0.1914225 | 74.98962 | 166.6436 | 0.1915905 | 79.58807 | 176.8624 | 226.9476 |  |  | 169.3363 | 0.1919231 | 78.79668 | 175.1037 | 0.191599 | 65.8933 | 146.4295 | 0.1917782 | 76.80712 | 170.6825 | 0.1920867 | 70.44529 | 156.5451 | 0.1917547 | 70.59591 | 156.8798 | 0.1919409 | 73.85381 | 164.1196 | 0.1912677 | 72.66193 | 161.4709 | 0.1916084 | 76.30328 | 169.5628
0.1930973 | 75.5133 | 167.8073 | 0.1932656 | 80.25578 | 178.3462 | 228.8516 |  |  | 170.757 | 0.1936033 | 79.42986 | 176.5108 | 0.1932808 | 66.54733 | 147.883 | 0.1934504 | 77.3945 | 171.9878 | 0.1937657 | 70.99953 | 157.7767 | 0.1934196 | 71.23909 | 158.3091 | 0.193605 | 74.44036 | 165.423 | 0.1929498 | 73.35426 | 163.0095 | 0.1932789 | 76.84698 | 170.7711
0.194767 | 75.95207 | 168.7824 | 0.1949449 | 80.8547 | 179.6771 | 230.5594 |  |  | 172.0313 | 0.1952745 | 79.98604 | 177.7468 | 0.1949472 | 66.97998 | 148.8444 | 0.1951057 | 77.96594 | 173.2576 | 0.1954386 | 71.56104 | 159.0245 | 0.1950966 | 71.79783 | 159.5507 | 0.1952639 | 75.09095 | 166.8688 | 0.1946148 | 74.02016 | 164.4892 | 0.1949328 | 77.4865 | 172.1922
0.1964288 | 76.45007 | 169.8891 | 0.1966128 | 81.3745 | 180.8322 | 232.0417 |  |  | 173.1372 | 0.1969314 | 80.58295 | 179.0732 | 0.1966028 | 67.53825 | 150.085 | 0.1967607 | 78.51415 | 174.4759 | 0.1971003 | 72.14509 | 160.3224 | 0.1967707 | 72.36729 | 160.8162 | 0.1969235 | 75.6883 | 168.1962 | 0.1962684 | 74.41174 | 165.3594 | 0.1965906 | 78.11852 | 173.5967
0.1980861 | 76.95193 | 171.0043 | 0.1982671 | 81.87215 | 181.9381 | 233.4607 |  |  | 174.1961 | 0.1985832 | 81.05051 | 180.1122 | 0.198261 | 68.14906 | 151.4424 | 0.1984252 | 79.13052 | 175.8456 | 0.1987532 | 72.7077 | 161.5727 | 0.1984288 | 72.81487 | 161.8108 | 0.1985999 | 76.31002 | 169.5778 | 0.1979267 | 74.92581 | 166.5018 | 0.1982563 | 78.75939 | 175.0209
0.1997445 | 77.59245 | 172.4277 | 0.1999241 | 82.58983 | 183.533 | 235.5072 |  |  | 175.723 | 0.2002579 | 81.57653 | 181.2812 | 0.1999327 | 68.70549 | 152.6789 | 0.2001051 | 79.68728 | 177.0828 | 0.2004163 | 73.24324 | 162.7628 | 0.2000838 | 73.24303 | 162.7623 | 0.2002821 | 76.82952 | 170.7323 | 0.1996004 | 75.58737 | 167.9719 | 0.1999337 | 79.33218 | 176.2937
0.2014255 | 78.18678 | 173.7484 | 0.2015969 | 83.16157 | 184.8035 | 237.1375 |  |  | 176.9395 | 0.2019362 | 82.14664 | 182.5481 | 0.201612 | 69.30753 | 154.0167 | 0.2017775 | 80.2785 | 178.3967 | 0.2020971 | 73.71605 | 163.8134 | 0.2017491 | 73.66599 | 163.7022 | 0.2019512 | 77.48866 | 172.197 | 0.2012766 | 76.17724 | 169.2828 | 0.2016083 | 79.92559 | 177.6124
0.2031054 | 78.82108 | 175.158 | 0.2032732 | 83.78654 | 186.1923 | 238.9197 |  |  | 178.2692 | 0.2036081 | 82.73532 | 183.8563 | 0.2032734 | 69.92632 | 155.3918 | 0.2034339 | 80.84941 | 179.6654 | 0.2037791 | 74.28946 | 165.0877 | 0.2034272 | 74.24889 | 164.9975 | 0.2036098 | 78.04427 | 173.4317 | 0.2029417 | 76.64822 | 170.3294 | 0.2032642 | 80.58462 | 179.0769
0.2047763 | 79.34415 | 176.3203 | 0.204941 | 84.38071 | 187.5127 | 240.614 |  |  | 179.5334 | 0.2052702 | 83.35536 | 185.2341 | 0.2049257 | 70.56504 | 156.8112 | 0.2050835 | 81.35622 | 180.7916 | 0.2054484 | 74.87228 | 166.3829 | 0.2051017 | 74.89369 | 166.4304 | 0.2052677 | 78.70163 | 174.8925 | 0.2045915 | 77.32632 | 171.8363 | 0.2049206 | 81.23059 | 180.5124
0.2064339 | 79.93275 | 177.6283 | 0.2065974 | 85.01945 | 188.9321 | 242.4353 |  |  | 180.8924 | 0.2069232 | 83.99065 | 186.6459 | 0.2065818 | 71.08911 | 157.9758 | 0.2067503 | 81.84926 | 181.8872 | 0.2071027 | 75.39517 | 167.5448 | 0.2067654 | 75.47736 | 167.7275 | 0.2069336 | 79.31496 | 176.2555 | 0.2062491 | 77.94978 | 173.2217 | 0.2065907 | 81.82056 | 181.8235
0.2080898 | 80.42473 | 178.7216 | 0.2082499 | 85.58198 | 190.1822 | 244.0394 |  |  | 182.0893 | 0.208589 | 84.63751 | 188.0834 | 0.2082578 | 71.67954 | 159.2879 | 0.2084301 | 82.34071 | 182.9793 | 0.2087652 | 76.0246 | 168.9436 | 0.2084239 | 76.13826 | 169.1961 | 0.2086117 | 79.99718 | 177.7715 | 0.207922 | 78.3939 | 174.2087 | 0.2082696 | 82.41275 | 183.1394
0.2097618 | 80.96716 | 179.927 | 0.2099228 | 86.12701 | 191.3933 | 245.5936 |  |  | 183.249 | 0.2102675 | 85.24724 | 189.4383 | 0.2099376 | 72.25071 | 160.5571 | 0.210102 | 82.97308 | 184.3846 | 0.2104401 | 76.64018 | 170.3115 | 0.2100891 | 76.88823 | 170.8627 | 0.2102782 | 80.5584 | 179.0187 | 0.2096017 | 78.95414 | 175.4536 | 0.2099419 | 83.06291 | 184.5842
0.2114455 | 81.45048 | 181.0011 | 0.2116025 | 86.72522 | 192.7227 | 247.2994 |  |  | 184.5217 | 0.2119446 | 85.812 | 190.6933 | 0.2116081 | 72.75157 | 161.6702 | 0.2117695 | 83.69997 | 185.9999 | 0.2121189 | 77.16369 | 171.4749 | 0.2117678 | 77.47954 | 172.1768 | 0.2119316 | 81.14801 | 180.3289 | 0.2112755 | 79.60256 | 176.8946 | 0.2116014 | 83.62982 | 185.844
0.2131122 | 82.02934 | 182.2874 | 0.2132727 | 87.26582 | 193.9241 | 248.8409 |  |  | 185.672 | 0.2136054 | 86.36115 | 191.9137 | 0.2132626 | 73.38032 | 163.0674 | 0.2134233 | 84.41382 | 187.5863 | 0.2137874 | 77.6738 | 172.6084 | 0.2134504 | 78.01362 | 173.3636 | 0.2135874 | 81.76304 | 181.6956 | 0.2129342 | 80.15417 | 178.1204 | 0.2132542 | 84.26138 | 187.2475
0.2147649 | 82.46111 | 183.2469 | 0.2149326 | 87.80956 | 195.1323 | 250.3914 |  |  | 186.8288 | 0.2152576 | 86.97018 | 193.2671 | 0.2149259 | 73.93929 | 164.3095 | 0.2150898 | 85.03043 | 188.9565 | 0.2154323 | 78.20651 | 173.7922 | 0.2151143 | 78.56085 | 174.5797 | 0.2152569 | 82.22308 | 182.718 | 0.2145968 | 80.75043 | 179.4454 | 0.2149177 | 84.96374 | 188.8083
0.2164154 | 82.97691 | 184.3931 | 0.2165893 | 88.52173 | 196.715 | 252.4222 |  |  | 188.3441 | 0.2169264 | 87.49223 | 194.4272 | 0.2165994 | 74.44077 | 165.4239 | 0.2167675 | 85.67441 | 190.3876 | 0.2170882 | 78.72857 | 174.9524 | 0.2167637 | 79.08703 | 175.749 | 0.2169381 | 82.83366 | 184.0748 | 0.2162703 | 81.42726 | 180.9495 | 0.2165956 | 85.62951 | 190.2878
0.2180856 | 83.53194 | 185.6265 | 0.2182594 | 89.1123 | 198.0273 | 254.1062 |  |  | 189.6006 | 0.2186085 | 88.08062 | 195.7347 | 0.2182802 | 75.04738 | 166.772 | 0.218447 | 86.30064 | 191.7792 | 0.2187637 | 79.35958 | 176.3546 | 0.2184278 | 79.52721 | 176.7271 | 0.2186077 | 83.43568 | 185.4126 | 0.2179533 | 82.00477 | 182.2328 | 0.2182748 | 86.17615 | 191.5025
0.219769 | 84.18635 | 187.0808 | 0.2199429 | 89.74979 | 199.444 | 255.9241 |  |  | 190.957 | 0.2202761 | 88.69166 | 197.0926 | 0.2199512 | 75.64607 | 168.1024 | 0.2201106 | 86.82305 | 192.9401 | 0.2204386 | 79.93902 | 177.6423 | 0.2201035 | 80.12154 | 178.0479 | 0.220266 | 84.02917 | 186.7315 | 0.2196195 | 82.58524 | 183.5227 | 0.2199413 | 86.83298 | 192.9622
0.2214365 | 84.70175 | 188.2261 | 0.2216189 | 90.40996 | 200.911 | 257.8065 |  |  | 192.3616 | 0.2219391 | 89.41956 | 198.7101 | 0.2216025 | 76.1838 | 169.2973 | 0.2217607 | 87.30405 | 194.009 | 0.2221065 | 80.53401 | 178.9645 | 0.2217799 | 80.62563 | 179.1681 | 0.2219191 | 84.55338 | 187.8964 | 0.2212721 | 83.19492 | 184.8776 | 0.2215894 | 87.34872 | 194.1083
0.2230948 | 85.38759 | 189.7502 | 0.2232769 | 91.05417 | 202.3426 | 259.6435 |  |  | 193.7323 | 0.22359 | 89.94525 | 199.8783 | 0.2232544 | 76.82008 | 170.7113 | 0.2234205 | 87.94307 | 195.429 | 0.2237627 | 81.14118 | 180.3137 | 0.2234399 | 81.19174 | 180.4261 | 0.2235916 | 85.25551 | 189.4567 | 0.2229265 | 83.78078 | 186.1795 | 0.2232518 | 87.79068 | 195.0904
0.2247544 | 86.01562 | 191.1458 | 0.224927 | 91.48486 | 203.2997 | 260.8717 |  |  | 194.6486 | 0.2252583 | 90.50775 | 201.1283 | 0.2249238 | 77.43821 | 172.0849 | 0.2250957 | 88.51991 | 196.7109 | 0.2254231 | 81.76675 | 181.7039 | 0.2250885 | 81.89529 | 181.9895 | 0.2252719 | 85.79814 | 190.6625 | 0.2245964 | 84.33714 | 187.4159 | 0.2249313 | 88.36327 | 196.3628
0.226424 | 86.55097 | 192.3355 | 0.2265925 | 92.08518 | 204.6337 | 262.5835 |  |  | 195.9259 | 0.2269369 | 91.09666 | 202.437 | 0.2265987 | 77.97686 | 173.2819 | 0.2267682 | 89.05256 | 197.8946 | 0.2270974 | 82.29021 | 182.8671 | 0.22675 | 82.55741 | 183.4609 | 0.2269421 | 86.32547 | 191.8344 | 0.2262707 | 84.93435 | 188.743 | 0.2266065 | 88.97621 | 197.7249
0.2281076 | 87.0359 | 193.4131 | 0.2282692 | 92.57884 | 205.7308 | 263.9912 |  |  | 196.9763 | 0.2286062 | 91.72263 | 203.8281 | 0.2282655 | 78.54862 | 174.5525 | 0.228424 | 89.64072 | 199.2016 | 0.2287788 | 82.90073 | 184.2239 | 0.2284299 | 83.13194 | 184.7377 | 0.2286007 | 86.89796 | 193.1066 | 0.2279367 | 85.45238 | 189.8942 | 0.2282744 | 89.53785 | 198.973
0.2297758 | 87.66179 | 194.804 | 0.2299398 | 93.17078 | 207.0462 | 265.6791 |  |  | 198.2357 | 0.230268 | 92.21061 | 204.9125 | 0.2299216 | 79.09988 | 175.7775 | 0.2300799 | 90.19776 | 200.4395 | 0.2304481 | 83.40882 | 185.3529 | 0.2301069 | 83.74551 | 186.1011 | 0.2302521 | 87.54703 | 194.549 | 0.2295929 | 85.98533 | 191.0785 | 0.2299295 | 90.23117 | 200.5137
0.2314362 | 88.11658 | 195.8146 | 0.231596 | 93.77393 | 208.3865 | 267.399 |  |  | 199.519 | 0.2319253 | 92.96073 | 206.5794 | 0.2315792 | 79.57915 | 176.8425 | 0.2317452 | 90.76355 | 201.6968 | 0.2321064 | 84.10082 | 186.8907 | 0.2317759 | 84.29358 | 187.3191 | 0.2319193 | 88.05961 | 195.688 | 0.2312484 | 86.47311 | 192.1625 | 0.2315871 | 90.9567 | 202.126
0.2330909 | 88.66647 | 197.0366 | 0.2332487 | 94.45548 | 209.9011 | 269.3425 |  |  | 200.9691 | 0.2335937 | 93.64301 | 208.0956 | 0.2332536 | 80.10335 | 178.0074 | 0.2334263 | 91.35776 | 203.0172 | 0.2337611 | 84.65437 | 188.1208 | 0.23343 | 84.75333 | 188.3407 | 0.2336002 | 88.63243 | 196.961 | 0.2329235 | 87.00299 | 193.34 | 0.2332662 | 91.53721 | 203.416
0.2347607 | 89.25513 | 198.3447 | 0.2349138 | 95.13438 | 211.4097 | 271.2784 |  |  | 202.4136 | 0.2352749 | 94.24722 | 209.4383 | 0.2349353 | 80.63867 | 179.197 | 0.2351035 | 91.97416 | 204.387 | 0.2354303 | 85.21967 | 189.3771 | 0.2350927 | 85.24046 | 189.4232 | 0.2352768 | 89.31248 | 198.4722 | 0.2346018 | 87.61623 | 194.7027 | 0.2349408 | 92.14686 | 204.7708
0.236441 | 89.84818 | 199.6626 | 0.2366012 | 95.75826 | 212.7961 | 273.0574 |  |  | 203.741 | 0.2369495 | 94.82651 | 210.7256 | 0.2366094 | 81.24835 | 180.5519 | 0.2367731 | 92.48191 | 205.5154 | 0.2371105 | 85.78503 | 190.6334 | 0.236771 | 85.74841 | 190.552 | 0.2369373 | 89.92797 | 199.8399 | 0.2362754 | 88.29936 | 196.2208 | 0.2366053 | 92.67367 | 205.9415
0.2381091 | 90.37299 | 200.8289 | 0.2382708 | 96.45483 | 214.3441 | 275.0436 |  |  | 205.223 | 0.2386075 | 95.41767 | 212.0393 | 0.2382704 | 81.77784 | 181.7285 | 0.2384264 | 93.14148 | 206.9811 | 0.2387816 | 86.3886 | 191.9747 | 0.2384496 | 86.29053 | 191.7567 | 0.2385879 | 90.47817 | 201.0626 | 0.2379396 | 89.00052 | 197.7789 | 0.2382629 | 93.26047 | 207.2455
0.2397636 | 90.93687 | 202.0819 | 0.2399345 | 96.93517 | 215.4115 | 276.4133 |  |  | 206.245 | 0.2402615 | 95.78197 | 212.8488 | 0.2399233 | 82.3964 | 183.1031 | 0.2400888 | 93.67946 | 208.1766 | 0.2404338 | 86.77047 | 192.8233 | 0.2401164 | 86.97048 | 193.2677 | 0.2402542 | 91.10974 | 202.4661 | 0.2395925 | 89.55874 | 199.0194 | 0.2399278 | 93.84971 | 208.5549
0.2414186 | 91.59433 | 203.543 | 0.2415937 | 97.5753 | 216.834 | 278.2387 |  |  | 207.607 | 0.2419205 | 96.33996 | 214.0888 | 0.2415924 | 82.99962 | 184.4436 | 0.2417673 | 94.24438 | 209.4319 | 0.2420868 | 87.23106 | 193.8468 | 0.2417629 | 87.63855 | 194.7523 | 0.2419353 | 91.69549 | 203.7678 | 0.2412625 | 90.24378 | 200.5417 | 0.2416078 | 94.48331 | 209.9629
0.2430871 | 92.1365 | 204.7478 | 0.2432606 | 98.06718 | 217.9271 | 279.6413 |  |  | 208.6536 | 0.2435957 | 96.8383 | 215.1962 | 0.2432748 | 83.53576 | 185.635 | 0.2434424 | 94.82658 | 210.7257 | 0.2437591 | 87.80764 | 195.1281 | 0.243421 | 88.23445 | 196.0766 | 0.2436103 | 92.26434 | 205.0319 | 0.2429432 | 90.74417 | 201.6537 | 0.2432855 | 95.18986 | 211.533
0.2447666 | 92.70628 | 206.0139 | 0.244942 | 98.70959 | 219.3547 | 281.4732 |  |  | 210.0204 | 0.2452692 | 97.46043 | 216.5787 | 0.244944 | 84.08077 | 186.8462 | 0.2451074 | 95.48158 | 212.1813 | 0.2454432 | 88.35139 | 196.3364 | 0.245095 | 88.91419 | 197.5871 | 0.2452727 | 92.90952 | 206.4656 | 0.2446149 | 91.27074 | 202.8239 | 0.2449498 | 95.78773 | 212.8616
0.2464389 | 93.21281 | 207.1396 | 0.2466153 | 99.21602 | 220.48 | 282.9173 |  |  | 211.0979 | 0.2469303 | 98.09896 | 217.9977 | 0.246599 | 84.63453 | 188.0767 | 0.2467587 | 95.94052 | 213.2012 | 0.2471105 | 88.91094 | 197.5799 | 0.2467688 | 89.57742 | 199.0609 | 0.2469255 | 93.3926 | 207.5391 | 0.2462733 | 91.81875 | 204.0417 | 0.2466023 | 96.28808 | 213.9735
0.248094 | 93.8149 | 208.4776 | 0.2482735 | 99.90499 | 222.0111 | 284.8819 |  |  | 212.5638 | 0.2485845 | 98.72993 | 219.3999 | 0.2482455 | 85.18211 | 189.2936 | 0.2484107 | 96.65039 | 214.7786 | 0.2487689 | 89.42317 | 198.7182 | 0.2484295 | 90.09259 | 200.2058 | 0.2485905 | 94.03216 | 208.9604 | 0.2479174 | 92.57874 | 205.7305 | 0.2482616 | 96.89596 | 215.3244
0.2497522 | 94.25924 | 209.465 | 0.2499221 | 100.4452 | 223.2115 | 286.4222 |  |  | 213.7131 | 0.2502432 | 99.31232 | 220.694 | 0.2499149 | 85.70058 | 190.4457 | 0.2500885 | 97.18657 | 215.9702 | 0.2504211 | 90.07537 | 200.1675 | 0.2500869 | 90.64827 | 201.4406 | 0.2502694 | 94.68393 | 210.4087 | 0.2495886 | 93.11601 | 206.9245 | 0.2499382 | 97.53879 | 216.7529
0.2514234 | 94.7679 | 210.5953 | 0.2515856 | 101.1073 | 224.6828 | 288.3102 |  |  | 215.1219 | 0.2519211 | 99.94173 | 222.0927 | 0.2515993 | 86.35803 | 191.9067 | 0.2517629 | 97.59644 | 216.881 | 0.2520901 | 90.62448 | 201.3877 | 0.2517445 | 91.20655 | 202.6812 | 0.2519419 | 95.26929 | 211.7095 | 0.2512714 | 93.76595 | 208.3688 | 0.2516129 | 98.11571 | 218.0349
0.2531048 | 95.3666 | 211.9258 | 0.2532637 | 101.5794 | 225.7319 | 289.6564 |  |  | 216.1263 | 0.2536011 | 100.4175 | 223.15 | 0.2532715 | 86.81725 | 192.9272 | 0.2534303 | 98.04611 | 217.8802 | 0.2537702 | 91.24175 | 202.7595 | 0.2534249 | 91.68808 | 203.7513 | 0.2536034 | 95.90195 | 213.1155 | 0.2529384 | 94.39831 | 209.774 | 0.2532747 | 98.81812 | 219.5958
0.254773 | 95.86043 | 213.0232 | 0.2549305 | 102.2081 | 227.1292 | 291.4493 |  |  | 217.4641 | 0.2552702 | 100.936 | 224.3021 | 0.2549334 | 87.38143 | 194.181 | 0.255087 | 98.63714 | 219.1936 | 0.2554395 | 91.71594 | 203.8132 | 0.2551072 | 92.14514 | 204.767 | 0.2552612 | 96.57896 | 214.6199 | 0.2546011 | 94.94555 | 210.9901 | 0.2549267 | 99.48674 | 221.0816
0.2564346 | 96.35595 | 214.1243 | 0.2565905 | 102.7908 | 228.424 | 293.1108 |  |  | 218.7038 | 0.2569294 | 101.6233 | 225.8296 | 0.2565855 | 87.98387 | 195.5197 | 0.2567473 | 99.04572 | 220.1016 | 0.2570993 | 92.3588 | 205.2418 | 0.2567754 | 92.66166 | 205.9148 | 0.2569283 | 97.07483 | 215.7218 | 0.2562554 | 95.53624 | 212.3028 | 0.256583 | 100.1108 | 222.4684
0.2580844 | 96.85815 | 215.2403 | 0.2582472 | 103.3103 | 229.5785 | 294.5923 |  |  | 219.8092 | 0.2585854 | 102.1883 | 227.0851 | 0.2582529 | 88.55929 | 196.7984 | 0.2584256 | 99.64272 | 221.4283 | 0.2587539 | 93.01927 | 206.7095 | 0.2584353 | 93.17299 | 207.0511 | 0.2586114 | 97.58172 | 216.8483 | 0.2579228 | 96.13316 | 213.6293 | 0.2582607 | 100.6875 | 223.75
0.2597504 | 97.45133 | 216.5585 | 0.2599115 | 103.8601 | 230.8003 | 296.1601 |  |  | 220.979 | 0.2602626 | 102.7098 | 228.244 | 0.2599387 | 89.13402 | 198.0756 | 0.2601042 | 100.347 | 222.9934 | 0.2604215 | 93.53492 | 207.8554 | 0.2600906 | 93.74689 | 208.3264 | 0.2602865 | 98.19399 | 218.2089 | 0.2596084 | 96.79701 | 215.1045 | 0.2599394 | 101.3132 | 225.1405
0.2614314 | 97.85518 | 217.456 | 0.2615963 | 104.4632 | 232.1405 | 297.8798 |  |  | 222.2622 | 0.2619455 | 103.2672 | 229.4827 | 0.2616122 | 89.62741 | 199.172 | 0.2617742 | 100.9884 | 224.4188 | 0.262105 | 93.98487 | 208.8553 | 0.261761 | 94.3055 | 209.5678 | 0.2619486 | 98.63794 | 219.1954 | 0.2612774 | 97.3412 | 216.3138 | 0.2616081 | 101.8978 | 226.4396
0.2631088 | 98.51149 | 218.9144 | 0.2632758 | 105.0111 | 233.358 | 299.4421 |  |  | 223.4279 | 0.2636062 | 103.9085 | 230.9077 | 0.2632783 | 90.14687 | 200.3264 | 0.2634328 | 101.6535 | 225.8968 | 0.263778 | 94.57139 | 210.1586 | 0.263445 | 94.8848 | 210.8551 | 0.2635997 | 99.21332 | 220.474 | 0.2629395 | 97.96983 | 217.7107 | 0.2632658 | 102.5463 | 227.8806
0.264773 | 99.08135 | 220.1808 | 0.2649423 | 105.5071 | 234.4603 | 300.8566 |  |  | 224.4833 | 0.2652571 | 104.3663 | 231.9252 | 0.2649333 | 90.62846 | 201.3966 | 0.2650886 | 102.3222 | 227.3826 | 0.265436 | 95.14917 | 211.4426 | 0.2651115 | 95.50445 | 212.2321 | 0.2652607 | 99.91385 | 222.0308 | 0.2645963 | 98.58121 | 219.0694 | 0.2649239 | 103.0869 | 229.082
0.2664229 | 99.74171 | 221.6482 | 0.2665955 | 106.1104 | 235.8009 | 302.5768 |  |  | 225.7668 | 0.266914 | 104.9194 | 233.1542 | 0.2665993 | 91.22775 | 202.7283 | 0.2667611 | 102.8183 | 228.485 | 0.267093 | 95.54533 | 212.323 | 0.2667635 | 96.06544 | 213.4787 | 0.2669377 | 100.6046 | 223.5657 | 0.2662612 | 99.15447 | 220.3433 | 0.2665955 | 103.6702 | 230.3783
0.268088 | 100.1933 | 222.6517 | 0.268257 | 106.6758 | 237.0574 | 304.1892 |  |  | 226.9699 | 0.2685927 | 105.5694 | 234.5986 | 0.2682794 | 91.76665 | 203.9259 | 0.2684403 | 103.3647 | 229.6994 | 0.2687594 | 96.16788 | 213.7064 | 0.2684122 | 96.67867 | 214.8415 | 0.2686177 | 101.0454 | 224.5454 | 0.26794 | 99.64657 | 221.4368 | 0.2682774 | 104.2607 | 231.6905
0.2697678 | 100.7508 | 223.8908 | 0.2699313 | 107.257 | 238.3488 | 305.8463 |  |  | 228.2063 | 0.2702694 | 106.2754 | 236.1676 | 0.2699457 | 92.41357 | 205.3635 | 0.2701047 | 103.8923 | 230.8718 | 0.2704387 | 96.78515625 | 215.078125 | 0.2700848 | 97.26762 | 216.1503 | 0.2702736 | 101.6461 | 225.8803 | 0.2696126 | 100.1879 | 222.6397 | 0.2699512 | 104.8805 | 233.0678
0.2714411 | 101.1832 | 224.8516 | 0.2716138 | 107.8185 | 239.5968 | 307.4476 |  |  | 229.4012 | 0.2719313 | 106.8463 | 237.4363 | 0.2716035 | 93.13021 | 206.956 | 0.2717615 | 104.431 | 232.0688 | 0.272109 | 97.43935 | 216.5319 | 0.2717713 | 97.77546 | 217.2788 | 0.2719278 | 102.2827 | 227.2948 | 0.2712712 | 100.81 | 224.0222 | 0.2716078 | 105.3332 | 234.0737
0.2731052 | 101.7556 | 226.1235 | 0.2732758 | 108.3854 | 240.8564 | 309.0639 |  |  | 230.6072 | 0.2735855 | 107.478 | 238.84 | 0.2732557 | 93.74413 | 208.3203 | 0.2734159 | 105.0238 | 233.3861 | 0.2737694 | 98.06741 | 217.9276 | 0.2734373 | 98.39636 | 218.6586 | 0.2735831 | 102.8405 | 228.5345 | 0.2729251 | 101.3781 | 225.2846 | 0.2732583 | 105.9374 | 235.4164
0.2747555 | 102.16 | 227.0222 | 0.2749204 | 109.0616 | 242.359 | 310.9921 |  |  | 232.0459 | 0.2752455 | 108.0001 | 240.0002 | 0.2749201 | 94.27417 | 209.4982 | 0.275088 | 105.6558 | 234.7906 | 0.2754236 | 98.64263 | 219.2058 | 0.2750973 | 98.93967 | 219.8659 | 0.2752649 | 103.4244 | 229.832 | 0.2745882 | 101.9044 | 226.4542 | 0.2749279 | 106.4753 | 236.6118
0.2764188 | 102.7108 | 228.2461 | 0.2765808 | 109.6685 | 243.7077 | 312.7227 |  |  | 233.3372 | 0.276924 | 108.599 | 241.3311 | 0.2766012 | 94.79575 | 210.6572 | 0.2767698 | 106.2199 | 236.0442 | 0.2770911 | 99.19728 | 220.4384 | 0.2767533 | 99.43642 | 220.9698 | 0.2769409 | 104.0447 | 231.2105 | 0.2762667 | 102.513 | 227.8067 | 0.2766051 | 107.0683 | 237.9296
0.2780966 | 103.2357 | 229.4127 | 0.2782567 | 110.3237 | 245.1637 | 314.591 |  |  | 234.7312 | 0.278607 | 109.0996 | 242.4435 | 0.2782761 | 95.36289 | 211.9175 | 0.278436 | 106.811 | 237.3578 | 0.2787698 | 99.77532 | 221.7229 | 0.2784232 | 100.0569 | 222.3486 | 0.2786072 | 104.6622 | 232.5827 | 0.277941 | 103.0525 | 229.0057 | 0.2782666 | 107.6296 | 239.1768
0.2797719 | 103.7722 | 230.6048 | 0.2799366 | 110.8603 | 246.3563 | 316.1213 |  |  | 235.873 | 0.2802757 | 109.6756 | 243.7236 | 0.2799391 | 95.79483 | 212.8774 | 0.2800912 | 107.4085 | 238.6856 | 0.2804423 | 100.251 | 222.78 | 0.2801081 | 100.6504 | 223.6674 | 0.2802671 | 105.2785 | 233.9522 | 0.2796009 | 103.5521 | 230.1158 | 0.2799234 | 108.2297 | 240.5104
0.2814358 | 104.2848 | 231.7439 | 0.2816045 | 111.574 | 247.9422 | 318.1564 |  |  | 237.3915 | 0.2819342 | 110.2933 | 245.0963 | 0.2815926 | 96.33909 | 214.0869 | 0.2817483 | 107.9584 | 239.9075 | 0.2821049 | 100.7443 | 223.8762 | 0.2817791 | 101.0635 | 224.5855 | 0.2819253 | 105.8641 | 235.2535 | 0.2812564 | 104.0671 | 231.2601 | 0.2815802 | 108.9024 | 242.0054
0.2830943 | 104.9271 | 233.1712 | 0.283258 | 112.0808 | 249.0683 | 319.6014 |  |  | 238.4697 | 0.2835934 | 110.9636 | 246.5858 | 0.2832575 | 96.79994 | 215.111 | 0.2834188 | 108.5154 | 241.1454 | 0.2837613 | 101.2401 | 224.9779 | 0.2834423 | 101.6891 | 225.9758 | 0.2835995 | 106.44 | 236.5332 | 0.2829214 | 104.6394 | 232.532 | 0.2832523 | 109.535 | 243.4112
0.2847591 | 105.5754 | 234.6119 | 0.2849205 | 112.6742 | 250.3872 | 321.2938 |  |  | 239.7324 | 0.2852674 | 111.6199 | 248.0441 | 0.2849365 | 97.35555 | 216.3457 | 0.2851017 | 109.149 | 242.5533 | 0.2854277 | 101.7283 | 226.0629 | 0.2850986 | 102.306 | 227.3467 | 0.2852835 | 107.0926 | 237.9836 | 0.2846015 | 105.2215 | 233.8255 | 0.2849376 | 110.139 | 244.7533
0.28644 | 106.1555 | 235.9011 | 0.2865961 | 113.2244 | 251.6097 | 322.8624 |  |  | 240.9029 | 0.2869485 | 112.2331 | 249.4069 | 0.2866097 | 97.99087 | 217.7575 | 0.2867716 | 109.7366 | 243.8592 | 0.2871068 | 102.2607 | 227.2459 | 0.2867689 | 102.7558 | 228.3463 | 0.2869511 | 107.7449 | 239.4331 | 0.2862779 | 105.8563 | 235.2361 | 0.2866082 | 110.7248 | 246.0552
0.2881133 | 106.6675 | 237.0389 | 0.2882738 | 113.8453 | 252.9896 | 324.6332 |  |  | 242.2241 | 0.2886147 | 112.8922 | 250.8716 | 0.2882758 | 98.56575 | 219.035 | 0.2884281 | 110.254 | 245.0089 | 0.2887895 | 102.8395 | 228.5322 | 0.2884476 | 103.4437 | 229.8749 | 0.2886041 | 108.2003 | 240.445 | 0.2879412 | 106.4537 | 236.5638 | 0.2882678 | 111.4702 | 247.7116
0.2897796 | 107.2312 | 238.2915 | 0.289942 | 114.3901 | 254.2003 | 326.1867 |  |  | 243.3833 | 0.2902673 | 113.4722 | 252.1605 | 0.289932 | 99.19429 | 220.4318 | 0.2900837 | 110.7003 | 246.0008 | 0.2904499 | 103.4096 | 229.7991 | 0.290113 | 104.1727 | 231.495 | 0.2902566 | 108.8034 | 241.7853 | 0.2895929 | 106.9882 | 237.7516 | 0.2899244 | 112.0007 | 248.8904
0.2914294 | 107.7081 | 239.3513 | 0.2916014 | 114.959 | 255.4645 | 327.8089 |  |  | 244.5937 | 0.2919212 | 114.0258 | 253.3907 | 0.2915903 | 99.90588 | 222.0131 | 0.2917529 | 111.1907 | 247.0904 | 0.2920995 | 104.0702 | 231.267 | 0.2917675 | 104.6615 | 232.5812 | 0.2919292 | 109.3192 | 242.9315 | 0.2912558 | 107.5815 | 239.07 | 0.2915962 | 112.5798 | 250.1773
0.2930878 | 108.2 | 240.4444 | 0.2932627 | 115.4983 | 256.6628 | 329.3466 |  |  | 245.741 | 0.2935903 | 114.4663 | 254.3697 | 0.2932639 | 100.5331 | 223.407 | 0.293437 | 111.6487 | 248.1081 | 0.2937623 | 104.6164 | 232.4809 | 0.2934212 | 105.2216 | 233.8258 | 0.293604 | 109.9211 | 244.2691 | 0.2929291 | 108.1275 | 240.2834 | 0.2932771 | 113.1434 | 251.4298
0.2947643 | 108.7522 | 241.6716 | 0.2949359 | 116.0514 | 257.892 | 330.9238 |  |  | 246.9179 | 0.2952704 | 115.0502 | 255.6672 | 0.2949458 | 101.0453 | 224.5451 | 0.2951053 | 112.2678 | 249.484 | 0.2954348 | 105.0642 | 233.476 | 0.2950922 | 105.8643 | 235.254 | 0.295269 | 110.5255 | 245.6122 | 0.2946103 | 108.7603 | 241.6895 | 0.2949486 | 113.8509 | 253.0019
0.2964402 | 109.3762 | 243.0583 | 0.2966118 | 116.6035 | 259.1189 | 332.4982 |  |  | 248.0926 | 0.2969394 | 115.6244 | 256.9431 | 0.2966118 | 101.5892 | 225.7537 | 0.2967619 | 112.7952 | 250.656 | 0.297112 | 105.6586 | 234.7968 | 0.2967699 | 106.3342 | 236.2981 | 0.2969223 | 111.2473 | 247.2163 | 0.2962782 | 109.3969 | 243.1041 | 0.2966034 | 114.4169 | 254.2599
0.2981036 | 109.824 | 244.0532 | 0.298274 | 117.0611 | 260.1357 | 333.8029 |  |  | 249.0661 | 0.2985957 | 116.1231 | 258.0514 | 0.2982615 | 102.0703 | 226.8228 | 0.2984127 | 113.4119 | 252.0264 | 0.298774 | 106.1955 | 235.9901 | 0.2984441 | 106.8267 | 237.3928 | 0.2985809 | 111.8115 | 248.4701 | 0.2979289 | 109.9792 | 244.3982 | 0.298253 | 115.0927 | 255.7617
0.2997556 | 110.3844 | 245.2986 | 0.2999272 | 117.5989 | 261.331 | 335.3367 |  |  | 250.2105 | 0.3002543 | 116.7307 | 259.4014 | 0.2999213 | 102.6108 | 228.024 | 0.3000822 | 114.0832 | 253.5182 | 0.3004253 | 106.7565 | 237.2367 | 0.3001027 | 107.4625 | 238.8056 | 0.3002581 | 112.5072 | 250.016 | 0.2995896 | 110.596 | 245.7688 | 0.2999171 | 115.6986 | 257.108
0.3014118 | 110.918 | 246.4845 | 0.3015804 | 118.2345 | 262.7434 | 337.1491 |  |  | 251.5628 | 0.3019263 | 117.3173 | 260.7052 | 0.3015969 | 103.1408 | 229.2017 | 0.3017597 | 114.7428 | 254.9839 | 0.3020834 | 107.4155 | 238.7012 | 0.3017578125 | 107.9808 | 239.9574 | 0.3019388 | 113.0296 | 251.177 | 0.3012664 | 111.2007 | 247.1126 | 0.3015977 | 116.213 | 258.2512
0.3030916 | 111.3227 | 247.3837 | 0.303257 | 118.8531 | 264.1181 | 338.9131 |  |  | 252.879 | 0.303607 | 117.8658 | 261.9241 | 0.3032764 | 103.7319 | 230.5153 | 0.3034316 | 115.2802 | 256.1783 | 0.3037609 | 107.9962 | 239.9917 | 0.3034273 | 108.5663 | 241.2584 | 0.3036085 | 113.5081 | 252.2403 | 0.3029439 | 111.7463 | 248.3252 | 0.3032726 | 116.697 | 259.3266
0.3047711 | 111.8335 | 248.5189 | 0.3049362 | 119.4022 | 265.3382 | 340.4787 |  |  | 254.0472 | 0.305279 | 118.3046 | 262.8991 | 0.304942 | 104.2745 | 231.721 | 0.3050884 | 115.9323 | 257.6273 | 0.3054386 | 108.5085 | 241.13 | 0.3051056 | 109.1732 | 242.6071 | 0.3052666 | 113.9966 | 253.3258 | 0.3046098 | 112.2714 | 249.492 | 0.3049288 | 117.2599 | 260.5776
0.3064381 | 112.4067 | 249.7927 | 0.3066057 | 120.1068 | 266.9039 | 342.4878 |  |  | 255.5463 | 0.3069391 | 118.8736 | 264.1634 | 0.3065964 | 104.8088 | 232.9084 | 0.3067439 | 116.533 | 258.9622 | 0.3071084 | 109.1389 | 242.5309 | 0.3067801 | 109.7496 | 243.888 | 0.3069272 | 114.6487 | 254.7749 | 0.3062655 | 112.8948 | 250.8774 | 0.3065839 | 117.6903 | 261.534
0.3080977 | 112.8407 | 250.7571 | 0.3082634 | 120.784 | 268.4088 | 344.4188 |  |  | 256.9871 | 0.308594 | 119.384 | 265.2977 | 0.3082523 | 105.2636 | 233.9192 | 0.3084102 | 117.072 | 260.1599 | 0.3087669 | 109.7253 | 243.8341 | 0.3084412 | 110.2867 | 245.0816 | 0.3085986 | 115.1708 | 255.9351 | 0.3079211 | 113.5939 | 252.431 | 0.3082547 | 118.3105 | 262.9123
0.3097565 | 113.3709 | 251.9353 | 0.3099173 | 121.3119 | 269.582 | 345.9243 |  |  | 258.1105 | 0.3102598 | 119.8912 | 266.4249 | 0.3099289 | 105.757 | 235.0154 | 0.3100901 | 117.583 | 261.2955 | 0.3104288 | 110.2595 | 245.0212 | 0.3100939 | 110.8483 | 246.3295 | 0.3102801 | 115.7467 | 257.2148 | 0.309595 | 114.201 | 253.7799 | 0.3099378 | 118.9575 | 264.35
0.3114288 | 114.1157 | 253.5904 | 0.3115914 | 121.8743 | 270.8317 | 347.5279 |  |  | 259.307 | 0.3119369 | 120.36 | 267.4667 | 0.3116059 | 106.4023 | 236.4495 | 0.3117657 | 118.1331 | 262.518 | 0.3121091 | 110.8962 | 246.4359 | 0.3117583 | 111.3612 | 247.4692 | 0.3119508 | 116.3266 | 258.5035 | 0.3112736 | 114.7777 | 255.0615 | 0.3116104 | 119.5633 | 265.6962
0.3131137 | 114.6999 | 254.8887 | 0.3132698 | 122.5542 | 272.3426 | 349.4666 |  |  | 260.7535 | 0.3136125 | 120.9196 | 268.7102 | 0.3132709 | 107.0915 | 237.9811 | 0.3134257 | 118.7231 | 263.8292 | 0.3137834 | 111.4806 | 247.7347 | 0.3134332 | 111.9977 | 248.8839 | 0.3136019 | 116.9152 | 259.8115 | 0.3129417 | 115.4254 | 256.5009 | 0.3132762 | 120.1237 | 266.9416
0.3147808 | 115.309 | 256.2423 | 0.3149437 | 123.1497 | 273.666 | 351.1648 |  |  | 262.0206 | 0.3152688 | 121.509 | 270.02 | 0.3149284 | 107.7005 | 239.3345 | 0.3150846 | 119.2663 | 265.0361 | 0.3154474 | 111.959 | 248.7978 | 0.315114 | 112.6409 | 250.3131 | 0.3152514 | 117.456 | 261.0133 | 0.3145995 | 115.9897 | 257.7548 | 0.3149296 | 120.6815 | 268.181
0.3164344 | 115.9771 | 257.7269 | 0.3166011 | 123.6194 | 274.7097 | 352.5041 |  |  | 263.02 | 0.316916 | 122.1414 | 271.4254 | 0.3165915 | 108.2991 | 240.6646 | 0.316752 | 119.8927 | 266.4283 | 0.3170978 | 112.5189 | 250.0421 | 0.3167765 | 113.2536 | 251.6746 | 0.3169211 | 118.1745 | 262.6101 | 0.3162607 | 116.4388 | 258.7529 | 0.3165927 | 121.2559 | 269.4576
0.3180862 | 116.5419 | 258.982 | 0.3182554 | 124.2035 | 276.0077 | 354.1697 |  |  | 264.2627 | 0.318589 | 122.785 | 272.8555 | 0.3182675 | 108.8894 | 241.9765 | 0.3184328 | 120.509 | 267.7978 | 0.318755 | 113.1558 | 251.4573 | 0.3184254 | 113.8353 | 252.9673 | 0.3185983 | 118.7872 | 263.9715 | 0.3179364 | 117.0522 | 260.116 | 0.3182705 | 121.7467 | 270.5483
0.3197592 | 116.9225 | 259.8277 | 0.3199246 | 124.844 | 277.4311 | 355.9962 |  |  | 265.6256 | 0.3202679 | 123.428 | 274.2844 | 0.3199455 | 109.2911 | 242.869 | 0.3201119 | 121.1249 | 269.1665 | 0.3204305 | 113.7614 | 252.8031 | 0.3200894 | 114.3658 | 254.1462 | 0.3202692 | 119.3549 | 265.2331 | 0.3196167 | 117.5375 | 261.1945 | 0.319945 | 122.3642 | 271.9205
0.3214363 | 117.4233 | 260.9406 | 0.3216044 | 125.2887 | 278.4194 | 357.2644 |  |  | 266.5718 | 0.3219398 | 123.9812 | 275.5138 | 0.321618 | 109.6675 | 243.7055 | 0.3217744 | 121.7243 | 270.4985 | 0.3221034 | 114.3545 | 254.1211 | 0.3217691 | 114.8091 | 255.1314 | 0.3219258 | 119.9557 | 266.5682 | 0.3212845 | 118.1258 | 262.5018 | 0.3216056 | 123.0583 | 273.4629
0.323103 | 117.9475 | 262.1055 | 0.3232766 | 125.8664 | 279.7032 | 358.9116 |  |  | 267.8009 | 0.3236032 | 124.6039 | 276.8975 | 0.3232689 | 110.2302 | 244.9559 | 0.3234264 | 122.3037 | 271.7859 | 0.3237688 | 114.9787 | 255.5082 | 0.3234434 | 115.323 | 256.2733 | 0.3235828 | 120.4989 | 267.7754 | 0.3229374 | 118.6637 | 263.6971 | 0.323254 | 123.7275 | 274.95
0.3247595 | 118.4921 | 263.3158 | 0.3249372 | 126.5537 | 281.2305 | 360.8715 |  |  | 269.2632 | 0.3252519 | 125.1948 | 278.2108 | 0.3249257 | 110.9003 | 246.4452 | 0.325089 | 122.8541 | 273.0092 | 0.3254224 | 115.5184 | 256.7076 | 0.3251066 | 115.8715 | 257.4922 | 0.3252562 | 121.0095 | 268.9101 | 0.3245909 | 119.1333 | 264.7406 | 0.3249207 | 124.4062 | 276.4582
0.3264155 | 119.0361 | 264.5247 | 0.3265893 | 127.0874 | 282.4163 | 362.3932 |  |  | 270.3986 | 0.3269182 | 125.7961 | 279.5469 | 0.326599 | 111.471 | 247.7134 | 0.3267671 | 123.3884 | 274.1964 | 0.3270822 | 116.0594 | 257.9098 | 0.3267581 | 116.4072 | 258.6827 | 0.3269386 | 121.6614 | 270.3587 | 0.326264 | 119.7046 | 266.0103 | 0.3265978 | 125.1622 | 278.1382
0.3280918 | 119.6744 | 265.9431 | 0.3282597 | 127.6904 | 283.7564 | 364.1128 |  |  | 271.6817 | 0.3285973 | 126.4068 | 280.904 | 0.3282729 | 112.0991 | 249.1091 | 0.3284387 | 123.9546 | 275.4546 | 0.3287601 | 116.6392 | 259.1982 | 0.3284196 | 116.9338 | 259.8529 | 0.3286138 | 122.3362 | 271.8583 | 0.3279424 | 120.3491 | 267.4425 | 0.3282706 | 125.767 | 279.4821
0.329773 | 120.241 | 267.2022 | 0.3299418 | 128.3559 | 285.2354 | 366.0105 |  |  | 273.0977 | 0.3302705 | 126.9905 | 282.2012 | 0.3299395 | 112.8244 | 250.7209 | 0.3301001 | 124.4424 | 276.5386 | 0.3304415 | 117.1531 | 260.3403 | 0.3300976 | 117.6067 | 261.3483 | 0.3302726 | 122.8833 | 273.0741 | 0.3296092 | 120.8871 | 268.638 | 0.3299356 | 126.3631 | 280.807
0.3314432 | 120.7382 | 268.307 | 0.3316109 | 128.9284 | 286.5075 | 367.6429 |  |  | 274.3157 | 0.3319322 | 127.5328 | 283.4063 | 0.3315929 | 113.4202 | 252.045 | 0.3317487 | 124.9383 | 277.6407 | 0.3321112 | 117.7213 | 261.6029 | 0.3317712 | 118.1173 | 262.4828 | 0.3319304 | 123.5177 | 274.4837 | 0.3312643 | 121.5623 | 270.1384 | 0.3315855 | 127.0057 | 282.2349
0.3331007 | 121.1927 | 269.317 | 0.3332698 | 129.4473 | 287.6607 | 369.1226 |  |  | 275.4198 | 0.3335841 | 128.1724 | 284.8275 | 0.3332487 | 113.878 | 253.0621 | 0.3334144 | 125.4727 | 278.8282 | 0.3337714 | 118.2602 | 262.8004 | 0.3334363 | 118.6257 | 263.6128 | 0.3335962 | 124.0179 | 275.5953 | 0.3329179 | 122.3064 | 271.7919 | 0.3332514 | 127.5799 | 283.5109
0.3347605 | 121.6891 | 270.4203 | 0.3349229 | 129.9735 | 288.83 | 370.6231 |  |  | 276.5394 | 0.3352502 | 128.7418 | 286.0928 | 0.3349196 | 114.4259 | 254.2798 | 0.3350958 | 126.0521 | 280.1158 | 0.335426 | 118.7697 | 263.9326 | 0.3350928 | 119.2656 | 265.0348 | 0.335274 | 124.5769 | 276.8376 | 0.3345902 | 122.8971 | 273.1047 | 0.3349322 | 128.1898 | 284.8662
0.3364283 | 122.2255 | 271.6123 | 0.3365923 | 130.4816 | 289.959 | 372.0718 |  |  | 277.6204 | 0.3369344 | 129.3897 | 287.5327 | 0.3366027 | 114.9537 | 255.4526 | 0.3367693 | 126.6819 | 281.5154 | 0.3370976 | 119.3104 | 265.1342 | 0.3367587 | 119.9645 | 266.5879 | 0.3369433 | 125.176 | 278.169 | 0.3362688 | 123.4717 | 274.3815 | 0.336608 | 128.7864 | 286.1921
0.3381118 | 122.6583 | 272.574 | 0.3382731 | 131.1254 | 291.3897 | 373.9077 |  |  | 278.9902 | 0.3386094 | 130.0055 | 288.9011 | 0.3382734 | 115.4144 | 256.4764 | 0.3384392 | 127.2464 | 282.7698 | 0.33878 | 119.8963 | 266.4361 | 0.3384365 | 120.4505 | 267.6678 | 0.3386062 | 125.8015 | 279.5589 | 0.3379411 | 123.9993 | 275.5539 | 0.3382722 | 129.3096 | 287.3546
0.3397808 | 123.2102 | 273.8005 | 0.3399412 | 131.7719 | 292.8263 | 375.7511 |  |  | 280.3656 | 0.3402704 | 130.6249 | 290.2775 | 0.3399355 | 115.9299 | 257.6219 | 0.3400921 | 127.9735 | 284.3855 | 0.3404503 | 120.3475 | 267.4388 | 0.3401146 | 121.0755 | 269.0566 | 0.3402559 | 126.3482 | 280.7737 | 0.3396012 | 124.5038 | 276.6751 | 0.3399218 | 129.9198 | 288.7107
0.341434 | 123.8211 | 275.158 | 0.3416024 | 132.3562 | 294.1249 | 377.4175 |  |  | 281.609 | 0.3419236 | 131.1525 | 291.4501 | 0.3415928 | 116.4901 | 258.8668 | 0.3417566 | 128.5477 | 285.6616 | 0.342104 | 120.9258 | 268.7241 | 0.3417794 | 121.6629 | 270.3619 | 0.3419219 | 126.8835 | 281.9634 | 0.3412578 | 124.9757 | 277.7238 | 0.3415869 | 130.4651 | 289.9224
0.3430852 | 124.3375 | 276.3056 | 0.3432596 | 133.0112 | 295.5805 | 379.2853 |  |  | 283.0026 | 0.3435875 | 131.7909 | 292.8686 | 0.3432616 | 117.0322 | 260.0715 | 0.3434368 | 129.176 | 287.0579 | 0.3437542 | 121.5122 | 270.0271 | 0.3434334 | 122.1142 | 271.3649 | 0.3436031 | 127.4319 | 283.1819 | 0.3429282 | 125.5577 | 279.0172 | 0.3432674 | 131.0408 | 291.2017
0.3447525 | 124.9102 | 277.5782 | 0.3449282 | 133.7099 | 297.133 | 381.2774 |  |  | 284.4891 | 0.3452666 | 132.3082 | 294.0183 | 0.3449452 | 117.5121 | 261.138 | 0.3451131 | 129.6696 | 288.1546 | 0.345425 | 122.0703 | 271.2673 | 0.3450936 | 122.6249 | 272.4997 | 0.3452723 | 127.9575 | 284.35 | 0.3446085 | 126.1732 | 280.3848 | 0.3449421 | 131.6468 | 292.5484
0.3464309 | 125.5542 | 279.0093 | 0.3466126 | 134.3038 | 298.4529 | 382.9711 |  |  | 285.7528 | 0.346939 | 132.9059 | 295.3465 | 0.3466177 | 118.08 | 262.3999 | 0.3467771 | 130.3329 | 289.6288 | 0.3471083 | 122.5909 | 272.4243 | 0.3467664 | 123.1119 | 273.5819 | 0.3469332 | 128.507 | 285.571 | 0.3462847 | 126.9164 | 282.0365 | 0.346605 | 132.2983 | 293.9962
0.3481017 | 126.1696 | 280.3769 | 0.348283 | 134.7969 | 299.5486 | 384.377 |  |  | 286.8018 | 0.3486016 | 133.4862 | 296.6361 | 0.3482744 | 118.6132 | 263.585 | 0.3484257 | 130.8919 | 290.8708 | 0.3487751 | 123.1704 | 273.712 | 0.3484428 | 123.6342 | 274.7426 | 0.3485846 | 129.0587 | 286.7972 | 0.3479402 | 127.518 | 283.3732 | 0.3482575 | 132.8844 | 295.2986
0.3497613 | 126.6626 | 281.4724 | 0.3499399 | 135.44 | 300.9779 | 386.2111 |  |  | 288.1703 | 0.3502558 | 134.0611 | 297.9135 | 0.3499238 | 119.1148 | 264.6996 | 0.350083 | 131.5556 | 292.3459 | 0.3504326 | 123.6399 | 274.7552 | 0.3501036 | 124.2263 | 276.0584 | 0.3502517 | 129.6637 | 288.1415 | 0.3495891 | 128.1497 | 284.7771 | 0.3499149 | 133.4818 | 296.6262
0.3514175 | 127.2849 | 282.8554 | 0.3515937 | 136.1006 | 302.4458 | 388.0947 |  |  | 289.5758 | 0.3519166 | 134.6789 | 299.2864 | 0.3515946 | 119.659 | 265.9089 | 0.351758 | 132.1065 | 293.5699 | 0.3520875 | 124.1589 | 275.9087 | 0.3517565 | 124.9529 | 277.6731 | 0.3519375 | 130.188 | 289.3066 | 0.3512579 | 128.6959 | 285.9909 | 0.3515936 | 134.0845 | 297.9655
0.3530875 | 127.7706 | 283.9346 | 0.3532589 | 136.6608 | 303.6906 | 389.6921 |  |  | 290.7676 | 0.3535946 | 135.285 | 300.6333 | 0.3532721 | 120.3284 | 267.3964 | 0.3534298 | 132.6508 | 294.7796 | 0.3537639 | 124.6393 | 276.9763 | 0.353413 | 125.4726 | 278.828 | 0.3536078 | 130.7823 | 290.6273 | 0.3529392 | 129.2967 | 287.3261 | 0.3532671 | 134.767 | 299.4822
0.3547679 | 128.346 | 285.2134 | 0.3549328 | 137.1343 | 304.7429 | 391.0423 |  |  | 291.7751 | 0.3552714 | 135.9251 | 302.0557 | 0.3549411 | 120.9446 | 268.7658 | 0.3550896 | 133.1802 | 295.9561 | 0.3554431 | 125.1812 | 278.1805 | 0.3550888 | 126.0792 | 280.176 | 0.3552701 | 131.4281 | 292.0625 | 0.3546076 | 129.8447 | 288.5438 | 0.3549336 | 135.3131 | 300.6958
0.3564429 | 128.8105 | 286.2457 | 0.3566047 | 137.7406 | 306.0902 | 392.7711 |  |  | 293.065 | 0.3569366 | 136.4787 | 303.2859 | 0.3565969 | 121.5766 | 270.1702 | 0.3567479 | 133.6382 | 296.9738 | 0.3571123 | 125.7689 | 279.4865 | 0.35677 | 126.6308 | 281.4018 | 0.3569224 | 131.9788 | 293.2862 | 0.3562657 | 130.448 | 289.8845 | 0.3565864 | 135.8195 | 301.8211
0.3581014 | 129.4065 | 287.57 | 0.3582659 | 138.314 | 307.3645 | 394.4063 |  |  | 294.2851 | 0.358594 | 136.9534 | 304.3409 | 0.3582508 | 122.2518 | 271.6708 | 0.3584088 | 134.1542 | 298.1204 | 0.3587733 | 126.3801 | 280.8448 | 0.3584416 | 127.1119 | 282.4709 | 0.3585885 | 132.5397 | 294.5326 | 0.3579183 | 131.1012 | 291.336 | 0.3582424 | 136.4597 | 303.2437
0.3597558 | 129.9052 | 288.6781 | 0.3599188 | 138.8729 | 308.6064 | 395.9999 |  |  | 295.4742 | 0.3602554 | 137.4856 | 305.5235 | 0.3599201 | 122.7887 | 272.8639 | 0.3600888 | 134.7257 | 299.3904 | 0.3604279 | 126.9089 | 282.0198 | 0.3601009 | 127.5564 | 283.4587 | 0.3602713 | 133.2547 | 296.1217 | 0.3595875 | 131.722 | 292.7155 | 0.3599204 | 137.0422 | 304.5381
0.3614193 | 130.4467 | 289.8816 | 0.3615803 | 139.369 | 309.7089 | 397.4147 |  |  | 296.5298 | 0.3619351 | 138.0647 | 306.8104 | 0.3616054 | 123.4156 | 274.2569 | 0.3617703 | 135.3545 | 300.7877 | 0.3620963 | 127.449 | 283.2199 | 0.3617583 | 128.1747 | 284.8328 | 0.3619421 | 133.9567 | 297.6815 | 0.3612717 | 132.2686 | 293.9303 | 0.3615969 | 137.5445 | 305.6545
0.3630996 | 130.9979 | 291.1064 | 0.3632565 | 139.8897 | 310.866 | 398.8994 |  |  | 297.6376 | 0.3636191 | 138.5372 | 307.8604 | 0.3632798 | 123.9456 | 275.4346 | 0.3634365 | 135.9025 | 302.0056 | 0.3637774 | 128.0392 | 284.5317 | 0.3634322 | 128.7403 | 286.0895 | 0.3636049 | 134.5239 | 298.9421 | 0.3629455 | 132.7462 | 294.9915 | 0.3632668 | 138.1959 | 307.102
0.3647743 | 131.6082 | 292.4628 | 0.3649365 | 140.49 | 312.1999 | 400.6111 |  |  | 298.9148 | 0.365281 | 139.0888 | 309.0862 | 0.3649418 | 124.4221 | 276.4935 | 0.3650952 | 136.5559 | 303.4575 | 0.3654464 | 128.611 | 285.8021 | 0.3651142 | 129.2887 | 287.3081 | 0.3652551 | 135.1923 | 300.4274 | 0.364608 | 133.377 | 296.3933 | 0.3649266 | 138.9191 | 308.709
0.3664334 | 132.1486 | 293.6636 | 0.3666016 | 140.9521 | 313.2269 | 401.9288 |  |  | 299.8981 | 0.366935 | 139.7825 | 310.6277 | 0.366601 | 124.9635 | 277.6967 | 0.3667516 | 137.1757 | 304.8348 | 0.3671008 | 129.1537 | 287.0082 | 0.3667839 | 129.9246 | 288.7213 | 0.3669157 | 135.8346 | 301.8547 | 0.366262 | 133.9687 | 297.7083 | 0.366587 | 139.4858 | 309.9684
0.3680875 | 132.5966 | 294.6591 | 0.3682603 | 141.5601 | 314.5781 | 403.6627 |  |  | 301.1918 | 0.3685897 | 140.3338 | 311.8529 | 0.3682684 | 125.5941 | 279.098 | 0.3684281 | 137.7231 | 306.0514 | 0.3687553 | 129.779 | 288.3979 | 0.3684368 | 130.4783 | 289.9519 | 0.3685955 | 136.293 | 302.8734 | 0.3679272 | 134.5462 | 298.9915 | 0.3682617 | 140.1337 | 311.4081
0.369755 | 133.2159 | 296.0352 | 0.3699225 | 142.2273 | 316.0607 | 405.5651 |  |  | 302.6113 | 0.3702637 | 140.9313 | 313.1807 | 0.3699467 | 126.1448 | 280.3217 | 0.3701078 | 138.1064 | 306.9032 | 0.3704261 | 130.3765 | 289.7256 | 0.3700923 | 131.0773 | 291.2828 | 0.3702701 | 136.7227 | 303.8282 | 0.3696086 | 135.234 | 300.52 | 0.3699433 | 140.6398 | 312.5329
0.3714332 | 133.6932 | 297.096 | 0.3716008 | 142.9149 | 317.5887 | 407.5259 |  |  | 304.0743 | 0.3719421 | 141.5447 | 314.5438 | 0.3716183 | 126.7115 | 281.5812 | 0.3717733 | 138.6216 | 308.048 | 0.3720995 | 130.991 | 291.0911 | 0.3717651 | 131.6337 | 292.5192 | 0.3719333 | 137.2264 | 304.9475 | 0.3712818 | 135.8558 | 301.9018 | 0.3716164 | 141.2524 | 313.8941
0.373106 | 134.2396 | 298.3103 | 0.3732777 | 143.4187 | 318.7081 | 408.9623 |  |  | 305.1461 | 0.3736065 | 142.1128 | 315.8062 | 0.3732744 | 127.2759 | 282.8353 | 0.3734236 | 139.1666 | 309.2592 | 0.373774 | 131.461 | 292.1355 | 0.3734415 | 132.2788 | 293.9529 | 0.3735869 | 137.8548 | 306.344 | 0.3729405 | 136.4089 | 303.1309 | 0.3732724 | 141.7578125 | 315.0174
0.3747685 | 134.8363 | 299.6361 | 0.3749408 | 144.1024 | 320.2276 | 410.9121 |  |  | 306.6009 | 0.3752559 | 142.5802 | 316.845 | 0.3749261 | 127.8023 | 284.0051 | 0.3750741 | 139.7797 | 310.6215 | 0.3754332 | 132.0702 | 293.4892 | 0.3751046 | 132.9196 | 295.3769 | 0.3752443 | 138.4 | 307.5556 | 0.3745926 | 136.8987 | 304.2193 | 0.3749252 | 142.3665 | 316.37
0.3764178 | 135.5018 | 301.1152 | 0.3765911 | 144.6727 | 321.495 | 412.5383 |  |  | 307.8143 | 0.3769143 | 143.0369 | 317.8598 | 0.3765881 | 128.3573 | 285.2385 | 0.376749 | 140.309 | 311.7978 | 0.3770863 | 132.574 | 294.609 | 0.3767619 | 133.4991 | 296.6646 | 0.3769227 | 139.1851 | 309.3002 | 0.3762528 | 137.4591 | 305.4647 | 0.3765982 | 142.9504 | 317.6676
0.3780842 | 136.0408 | 302.3129 | 0.378253 | 145.1638 | 322.5863 | 413.9387 |  |  | 308.8592 | 0.3785877 | 143.6047 | 319.1216 | 0.3782656 | 128.8307 | 286.2905 | 0.3784311 | 140.9309 | 313.1797 | 0.3787548 | 133.1207 | 295.8237 | 0.3784182 | 134.0857 | 297.9683 | 0.3786004 | 139.7418 | 310.5374 | 0.3779313 | 137.9206 | 306.4902 | 0.3782784 | 143.546 | 318.9912
0.3797646 | 136.7069 | 303.7932 | 0.3799302 | 145.6727 | 323.7171 | 415.3898 |  |  | 309.9419 | 0.3802684 | 144.176 | 320.3911 | 0.3799399 | 129.4124 | 287.5831 | 0.3801001 | 141.5461 | 314.5469 | 0.3804331 | 133.7493 | 297.2206 | 0.3800903 | 134.6957 | 299.3237 | 0.3802664 | 140.3841 | 311.9646 | 0.379603 | 138.4795 | 307.7322 | 0.3799416 | 144.025 | 320.0555
0.3814393 | 137.205 | 304.9 | 0.3816042 | 146.2946 | 325.099 | 417.1631 |  |  | 311.265 | 0.3819386 | 144.7416 | 321.6481 | 0.3816008 | 129.9848 | 288.8551 | 0.3817577 | 142.1334 | 315.8519 | 0.3821076 | 134.3819 | 298.6265 | 0.3817763 | 135.2095 | 300.4655 | 0.3819266 | 140.9438 | 313.2085 | 0.3812649 | 139.0396 | 308.9769 | 0.3815969 | 144.6577 | 321.4616
0.3831042 | 137.7415 | 306.0923 | 0.3832648 | 146.9485 | 326.5523 | 419.0279 |  |  | 312.6565 | 0.3836001 | 145.3121 | 322.9158 | 0.3832573 | 130.5478 | 290.1063 | 0.3834154 | 142.5696 | 316.8214 | 0.3837699 | 134.8358 | 299.6351 | 0.3834473 | 135.7385 | 301.6411 | 0.3835884 | 141.5507 | 314.5571 | 0.3829226 | 139.6486 | 310.3302 | 0.3832497 | 145.2152 | 322.7005
0.3847592 | 138.2871 | 307.3047 | 0.3849176 | 147.414 | 327.5866 | 420.355 |  |  | 313.6467 | 0.385259 | 145.9704 | 324.3787 | 0.3849212 | 131.1557 | 291.4572 | 0.3850884 | 143.2229 | 318.2731 | 0.3854192 | 135.352 | 300.7822 | 0.3851067 | 136.2494 | 302.7764 | 0.385264 | 141.9858 | 315.524 | 0.3845861 | 140.0909 | 311.3132 | 0.3849218 | 145.8505 | 324.1123
0.3864239 | 138.7604 | 308.3564 | 0.3865811 | 148.0221 | 328.938 | 422.0891 |  |  | 314.9406 | 0.3869333 | 146.4778 | 325.5063 | 0.3866045 | 131.7152 | 292.7004 | 0.3867709 | 143.8348 | 319.6328 | 0.3870839 | 136.0218 | 302.2706 | 0.3867659 | 136.8137 | 304.0304 | 0.3869459 | 142.6055 | 316.901 | 0.3862684 | 140.6542 | 312.5648 | 0.3866056 | 146.5287 | 325.6193
0.388103 | 139.2904 | 309.5343 | 0.3882622 | 148.5923 | 330.205 | 423.715 |  |  | 316.1538 | 0.3886158 | 147.0527 | 326.7837 | 0.3882786 | 132.213 | 293.8066 | 0.3884411 | 144.3948 | 320.8774 | 0.3887643 | 136.5248 | 303.3884 | 0.3884363 | 137.3611 | 305.247 | 0.3886138 | 143.1549 | 318.1219 | 0.3879429 | 141.2416 | 313.8702 | 0.3882746 | 147.2087 | 327.1305
0.3897796 | 139.7696 | 310.5992 | 0.3899454 | 149.1771 | 331.5047 | 425.3827 |  |  | 317.3981 | 0.3902819 | 147.6631 | 328.1403 | 0.3899445 | 132.733 | 294.9622 | 0.3900998 | 144.9666 | 322.1479 | 0.3904423 | 137.069 | 304.5978 | 0.3901161 | 137.964 | 306.5866 | 0.3902718 | 143.6741 | 319.2758 | 0.3896062 | 141.7223 | 314.9385 | 0.3899309 | 147.8029 | 328.451
0.3914425 | 140.2287 | 311.6193 | 0.3916131 | 149.639 | 332.531 | 426.6997 |  |  | 318.3808 | 0.3919328 | 148.4217 | 329.826 | 0.3916033 | 133.2482 | 296.107 | 0.3917596 | 145.5955 | 323.5456 | 0.3921061 | 137.7446 | 306.0991 | 0.3917865 | 138.4716 | 307.7146 | 0.3919253 | 144.2587 | 320.5748 | 0.3912626 | 142.323 | 316.2734 | 0.3915929 | 148.4672 | 329.9271
0.3930945 | 140.722 | 312.7155 | 0.3932667 | 150.3155 | 334.0344 | 428.6288 |  |  | 319.8201 | 0.3935853 | 149.0187 | 331.1528 | 0.3932591 | 133.7726 | 297.2725 | 0.3934312 | 146.0488 | 324.5528 | 0.3937595 | 138.2947 | 307.3215 | 0.3934385 | 139.137 | 309.1934 | 0.3936027 | 144.8788 | 321.9529 | 0.3929207 | 142.9787 | 317.7304 | 0.393262 | 148.9183 | 330.9295
0.3947548 | 141.2554 | 313.901 | 0.3949285 | 150.8928 | 335.3173 | 430.2751 |  |  | 321.0485 | 0.3952599 | 149.6351 | 332.5224 | 0.3949336 | 134.2697 | 298.3771 | 0.3951106 | 146.7098 | 326.0218 | 0.3954211 | 138.7018 | 308.2262 | 0.3950912 | 139.6294 | 310.2875 | 0.3952792 | 145.5251 | 323.3892 | 0.3945994 | 143.5911 | 319.0914 | 0.3949472 | 149.5014 | 332.2254
0.3964324 | 141.7511 | 315.0025 | 0.3966034 | 151.6554 | 337.0121 | 432.4497 |  |  | 322.6712 | 0.3969305 | 150.1876 | 333.7503 | 0.3966145 | 134.8563 | 299.6806 | 0.3967745 | 147.2818 | 327.293 | 0.3971026 | 139.2076 | 309.3503 | 0.396758 | 140.2468 | 311.6595 | 0.3969403 | 146.1789 | 324.842 | 0.396279 | 144.0951 | 320.2112 | 0.3966182 | 150.0666 | 333.4813
0.3981061 | 142.4382 | 316.5293 | 0.3982832 | 152.3478 | 338.5506 | 434.424 |  |  | 324.1442 | 0.3986 | 150.6803 | 334.845 | 0.3982771 | 135.4922 | 301.0939 | 0.398429 | 147.7911 | 328.4247 | 0.3987755 | 139.8047 | 310.677 | 0.3984369 | 140.771 | 312.8245 | 0.3985929 | 146.6747 | 325.9438 | 0.3979424 | 144.6603 | 321.4674 | 0.3982713 | 150.6919 | 334.8709
0.3997734 | 143.0793 | 317.9539 | 0.3999494 | 153.0046 | 340.0103 | 436.297 |  |  | 325.5418 | 0.4002534 | 151.1088 | 335.7974 | 0.3999264 | 136.1315 | 302.5145 | 0.400081 | 148.3867 | 329.7483 | 0.4004416 | 140.3146 | 311.8103 | 0.400109 | 141.3932 | 314.2071 | 0.4002494 | 147.1947 | 327.0994 | 0.3995942 | 145.1059 | 322.4575 | 0.3999221 | 151.3037 | 336.2305
0.4014227 | 143.5606 | 319.0236 | 0.4015974 | 153.4631 | 341.029 | 437.6042 |  |  | 326.5171 | 0.4019119 | 151.7067 | 337.1261 | 0.4015869 | 136.6996 | 303.7769 | 0.4017562 | 149.0199 | 331.1554 | 0.4020935 | 140.8863 | 313.0806 | 0.4017659 | 142.099 | 315.7757 | 0.4019261 | 147.6886 | 328.197 | 0.4012537 | 145.6092 | 323.5759 | 0.4015913 | 151.976 | 337.7244
0.4030822 | 143.9664 | 319.9253 | 0.4032527 | 153.9286 | 342.0636 | 438.9317 |  |  | 327.5077 | 0.4035877 | 152.1228 | 338.0506 | 0.4032647 | 137.3127 | 305.1393 | 0.4034362 | 149.608 | 332.4622 | 0.4037552 | 141.4413 | 314.314 | 0.4034222 | 142.689 | 317.0867 | 0.4036059 | 148.1588 | 329.2417 | 0.4029322 | 146.1392 | 324.7537 | 0.4032646 | 152.615 | 339.1445
0.404758 | 144.3967 | 320.8816 | 0.4049273 | 154.3683 | 343.0406 | 440.1854 |  |  | 328.4431 | 0.4052677 | 152.6603 | 339.2452 | 0.4049449 | 137.7966 | 306.2146 | 0.4051075 | 150.201 | 333.7801 | 0.4054325 | 141.9691 | 315.4868 | 0.4050941 | 143.1763 | 318.1695 | 0.4052781 | 148.6302 | 330.2894 | 0.4046086 | 146.7525 | 326.1167 | 0.4049344 | 153.0804 | 340.1786
0.4064353 | 144.8869 | 321.971 | 0.4066016 | 154.827 | 344.06 | 441.4935 |  |  | 329.4191 | 0.4069426 | 153.2889 | 340.6421 | 0.40661 | 138.3128 | 307.3617 | 0.4067624 | 150.7276 | 334.9503 | 0.4071073 | 142.4823 | 316.6274 | 0.4067748 | 143.7712 | 319.4915 | 0.4069313 | 149.1794 | 331.5098 | 0.4062721 | 147.3309 | 327.402 | 0.406591 | 153.5264 | 341.1697
0.408102 | 145.2572 | 322.7937 | 0.4082709 | 155.3075 | 345.1278 | 442.8638 |  |  | 330.4415 | 0.4086049 | 153.9315 | 342.0699 | 0.4082634 | 138.8611 | 308.5801 | 0.4084176 | 151.2113 | 336.0251 | 0.4087745 | 142.991 | 317.7577 | 0.4084491 | 144.2788 | 320.6196 | 0.4085915 | 149.8602 | 333.0227 | 0.4079275 | 148.0044 | 328.8987 | 0.4082472 | 154.0206 | 342.268
0.4097639 | 145.7709 | 323.9353 | 0.4099275 | 155.9352 | 346.5227 | 444.6536 |  |  | 331.777 | 0.4102578 | 154.4142 | 343.1426 | 0.4099217 | 139.3637 | 309.6972 | 0.4100905 | 151.7948 | 337.3217 | 0.4104301 | 143.6017 | 319.1149 | 0.4101093 | 144.6497 | 321.4439 | 0.4102667 | 150.4577 | 334.3503 | 0.4095871 | 148.6425 | 330.3166 | 0.4099188 | 154.577 | 343.5045
0.4114225 | 146.4119 | 325.3599 | 0.4115861 | 156.6496 | 348.1102 | 446.6907 |  |  | 333.297 | 0.4119258 | 155.0501 | 344.5558 | 0.4115998 | 139.8684 | 310.8187 | 0.4117696 | 152.3633 | 338.5852 | 0.4120959 | 144.1529 | 320.3399 | 0.4117642 | 145.2226 | 322.7169 | 0.4119467 | 151.0323 | 335.6273 | 0.4112623 | 149.2617 | 331.6927 | 0.4116001 | 155.1505 | 344.779
0.4130973 | 146.9574 | 326.5721 | 0.4132623 | 157.2031 | 349.3402 | 448.269 |  |  | 334.4747 | 0.413606 | 155.6498 | 345.8884 | 0.4132762 | 140.48 | 312.1777 | 0.4134415 | 152.8683 | 339.7074 | 0.4137785 | 144.7703 | 321.7119 | 0.4134271 | 145.8664 | 324.1475 | 0.4136187 | 151.6604 | 337.0231 | 0.4129407 | 149.8127 | 332.9171 | 0.4132776 | 155.8773 | 346.394
0.4147794 | 147.4551 | 327.6781 | 0.414943 | 157.7287 | 350.5083 | 449.7679 |  |  | 335.5931 | 0.415277 | 156.2204 | 347.1564 | 0.4149404 | 141.0636 | 313.4748 | 0.4151019 | 153.5061 | 341.1246 | 0.4154529 | 145.2978 | 322.8841 | 0.415106 | 146.3233 | 325.1629 | 0.415269 | 152.3009 | 338.4466 | 0.4146101 | 150.5285 | 334.5078 | 0.4149384 | 156.6857 | 348.1903
0.4164478 | 148.0992 | 329.1094 | 0.4166115 | 158.3069 | 351.793 | 451.4164 |  |  | 336.8231 | 0.4169379 | 156.6588 | 348.1306 | 0.416596 | 141.5849 | 314.633 | 0.4167563 | 154.0701 | 342.378 | 0.417118 | 145.8597 | 324.1327 | 0.416783 | 146.9136 | 326.4747 | 0.4169222 | 152.8508 | 339.6685 | 0.4162639 | 151.0799 | 335.7331 | 0.4165919 | 157.3636 | 349.6968
0.4181031 | 148.6879 | 330.4177 | 0.4182708 | 158.9593 | 353.2428 | 453.2768 |  |  | 338.2112 | 0.4185856 | 157.2549 | 349.4553 | 0.4182573 | 142.0653 | 315.7007 | 0.4184179 | 154.5931 | 343.5402 | 0.41877 | 146.3727 | 325.2727 | 0.4184391 | 147.4891 | 327.7535 | 0.4185918 | 153.4737 | 341.0527 | 0.4179267 | 151.7681 | 337.2625 | 0.4182572 | 158.0113 | 351.1362
0.4197568 | 149.2057 | 331.5681 | 0.4199258 | 159.5276 | 354.5057 | 454.8973 |  |  | 339.4203 | 0.4202536 | 157.9243 | 350.943 | 0.4199279 | 142.6829 | 317.073 | 0.4200965 | 155.0348 | 344.5218 | 0.4204264 | 146.9797 | 326.6216 | 0.4200899 | 147.9802 | 328.8448 | 0.4202665 | 154.1163 | 342.4806 | 0.4196004 | 152.3398 | 338.5328 | 0.4199362 | 158.6024 | 352.4499
0.4214284 | 149.7997 | 332.8883 | 0.4215977 | 160.1388 | 355.864 | 456.6402 |  |  | 340.7208 | 0.4219365 | 158.4283 | 352.0629 | 0.4216091 | 143.2905 | 318.4233 | 0.4217741 | 155.6437 | 345.8748 | 0.422102 | 147.4151 | 327.5892 | 0.4217565 | 148.4544 | 329.8986 | 0.4219334 | 154.6921 | 343.7601 | 0.4212802 | 152.9941 | 339.9869 | 0.4216102 | 159.1885 | 353.7521
0.4231067 | 150.2906 | 333.9791 | 0.4232737 | 160.8159 | 357.3686 | 458.5709 |  |  | 342.1614 | 0.4236053 | 158.9924 | 353.3165 | 0.4232772 | 143.8028 | 319.5618 | 0.4234363 | 156.1949 | 347.0997 | 0.4237769 | 147.8585 | 328.5745 | 0.4234353 | 149.0381 | 331.1957 | 0.4235864 | 155.3047 | 345.1216 | 0.4229482 | 153.4832 | 341.0738 | 0.4232684 | 159.6949 | 354.8776
0.4247706 | 150.7308 | 334.9573 | 0.4249428 | 161.4708 | 358.824 | 460.4385 |  |  | 343.5549 | 0.4252667 | 159.5826 | 354.628 | 0.4249295 | 144.2948 | 320.6551 | 0.4250875 | 156.8313 | 348.5141 | 0.4254414 | 148.2983 | 329.5517 | 0.4251106 | 149.6833 | 332.6295 | 0.4252454 | 155.8472 | 346.3272 | 0.4246001 | 154.0744 | 342.3876 | 0.4249162 | 160.2586 | 356.1302
0.4264246 | 151.3006 | 336.2234 | 0.426598 | 162.0309 | 360.0687 | 462.0357 |  |  | 344.7466 | 0.4269208 | 160.0918 | 355.7596 | 0.4265895 | 144.9074 | 322.0165 | 0.4267539 | 157.485 | 349.9667 | 0.4270953 | 148.7384 | 330.5297 | 0.4267744 | 150.2612 | 333.9137 | 0.4269226 | 156.2999 | 347.3332 | 0.4262581 | 154.4709 | 343.2686 | 0.4265778 | 160.9068 | 357.5706
0.4280807 | 151.8083 | 337.3519 | 0.4282468 | 162.5377 | 361.1948 | 463.4807 |  |  | 345.8248 | 0.4285903 | 160.6568 | 357.0152 | 0.4282637 | 145.4374 | 323.1942 | 0.4284348 | 158.2311 | 351.6246 | 0.4287511 | 149.1964 | 331.5476 | 0.4284257 | 150.8484 | 335.2186 | 0.4286009 | 156.8256 | 348.5014 | 0.4279326 | 155.0297 | 344.5104 | 0.4282641 | 161.5092 | 358.9093
0.4297534 | 152.2493 | 338.3319 | 0.4299214 | 163.0884 | 362.4186 | 465.0511 |  |  | 346.9966 | 0.4302735 | 161.2279 | 358.2843 | 0.4299417 | 145.8693 | 324.1541 | 0.4301055 | 158.7123 | 352.694 | 0.4304304 | 149.6172 | 332.4826 | 0.4300923 | 151.4348 | 336.5219 | 0.4302765 | 157.3828 | 349.7396 | 0.4296091 | 155.5106 | 345.5792 | 0.4299379 | 162.0504 | 360.1121
0.4314377 | 152.8361 | 339.6358 | 0.4316056 | 163.7055 | 363.79 | 466.8109 |  |  | 348.3096 | 0.4319435 | 161.7283 | 359.3962 | 0.4316095 | 146.3799 | 325.2888 | 0.4317677 | 159.286 | 353.969 | 0.4321066 | 150.3245 | 334.0544 | 0.4317713 | 152.0611 | 337.9135 | 0.431937 | 158.0761 | 351.2802 | 0.4312769 | 156.1645 | 347.0322 | 0.4316032 | 162.6296 | 361.3992
0.4331071 | 153.388 | 340.8621 | 0.4332743 | 164.258 | 365.0178 | 468.3864 |  |  | 349.4852 | 0.4336057 | 162.3682 | 360.8183 | 0.4332629 | 147.0113 | 326.6917 | 0.4334198 | 159.8076 | 355.128 | 0.4337778 | 151.0032 | 335.5626 | 0.4334438 | 152.5094 | 338.9098 | 0.4335901 | 158.6096 | 352.4658 | 0.4329312 | 156.7142 | 348.2539 | 0.4332532 | 163.1643 | 362.5873
0.4347651 | 153.8855 | 341.9677 | 0.4349336 | 164.854 | 366.3422 | 470.0858 |  |  | 350.7532 | 0.435262 | 163.0675 | 362.3722 | 0.4349175 | 147.5636 | 327.919 | 0.4350851 | 160.2833 | 356.1851 | 0.4354365 | 151.5638 | 336.8085 | 0.4351077 | 152.9177 | 339.8171 | 0.4352609 | 159.2711 | 353.9357 | 0.4345839 | 157.3133 | 349.5852 | 0.43492 | 163.5882 | 363.5292
0.4364218 | 154.4406 | 343.2013 | 0.4365856 | 165.4448 | 367.6551 | 471.7704 |  |  | 352.0102 | 0.4369265 | 163.5906 | 363.5346 | 0.4365939 | 148.0887 | 329.086 | 0.4367652 | 160.7607 | 357.246 | 0.437091 | 152.136 | 338.08 | 0.4367614 | 153.4921 | 341.0936 | 0.4369413 | 159.9608 | 355.4683 | 0.4362595 | 157.9069 | 350.9042 | 0.4366019 | 164.1375 | 364.7501
0.4380955 | 155.1104 | 344.6897 | 0.4382536 | 166.1327 | 369.1839 | 473.7322 |  |  | 353.4739 | 0.438605 | 164.2565 | 365.0144 | 0.4382705 | 148.6829 | 330.4065 | 0.4384361 | 161.3121 | 358.4713 | 0.4387637 | 152.833 | 339.629 | 0.4384217 | 154.0832 | 342.4071 | 0.4386114 | 160.631 | 356.9577 | 0.437937 | 158.5163 | 352.2584 | 0.4382773 | 164.8012 | 366.2248
0.4397779 | 155.6886 | 345.9746 | 0.4399358 | 166.6491 | 370.3313 | 475.2045 |  |  | 354.5725 | 0.4402781 | 164.9132 | 366.4738 | 0.4399402 | 149.2802 | 331.7338 | 0.440101 | 161.886 | 359.7466 | 0.440444 | 153.3144 | 340.6987 | 0.4400999 | 154.5307 | 343.4016 | 0.440266 | 161.0753 | 357.945 | 0.4396071 | 159.0496 | 353.4435 | 0.4399444 | 165.4079 | 367.5731
0.4414494 | 156.2047 | 347.1216 | 0.4416052 | 167.2293 | 371.6206 | 476.8589 |  |  | 355.8069 | 0.4419354 | 165.4676 | 367.7057 | 0.4415981 | 149.829 | 332.9533 | 0.4417555 | 162.4231 | 360.9402 | 0.442118 | 153.7863 | 341.7473 | 0.4417778 | 155.1006 | 344.668 | 0.4419134 | 161.7745 | 359.4989 | 0.4412667 | 159.5927 | 354.6505 | 0.441599 | 166.0652 | 369.0337
0.4430992 | 156.7389 | 348.3086 | 0.4432637 | 167.7296 | 372.7324 | 478.2857 |  |  | 356.8715 | 0.4435889 | 165.942 | 368.7601 | 0.443256 | 150.4179 | 334.2619 | 0.443422 | 163.0806 | 362.4013 | 0.4437693 | 154.3565 | 343.0145 | 0.4434429 | 155.7719 | 346.1598 | 0.4435814 | 162.3931 | 360.8734 | 0.4429248 | 160.173 | 355.94 | 0.4432632 | 166.7252 | 370.5005
0.4447528 | 157.3351 | 349.6335 | 0.444919 | 168.3195 | 374.0434 | 479.9679 |  |  | 358.1267 | 0.4452516 | 166.3836 | 369.7414 | 0.4449272 | 151.0593 | 335.6874 | 0.4451036 | 163.5413 | 363.4252 | 0.4454209 | 154.8377 | 344.0837 | 0.4450952 | 156.394 | 347.5422 | 0.4452683 | 162.8627 | 361.9171 | 0.4445969 | 160.7344 | 357.1875 | 0.4449425 | 167.427 | 372.0599
0.4464227 | 157.7902 | 350.6448 | 0.4465843 | 168.8106 | 375.1348 | 481.3683 |  |  | 359.1716 | 0.4469288 | 166.9801 | 371.0669 | 0.4466126 | 151.7431 | 337.207 | 0.4467776 | 164.2014 | 364.8919 | 0.4470938 | 155.3858 | 345.3017 | 0.4467561 | 156.9159 | 348.702 | 0.4469374 | 163.3861 | 363.0803 | 0.4462794 | 161.248 | 358.3289 | 0.4466136 | 168.0571 | 373.4602
0.4480986 | 158.214 | 351.5866 | 0.4482685 | 169.3881 | 376.418 | 483.0149 |  |  | 360.4002 | 0.4486059 | 167.504 | 372.2311 | 0.4482839 | 152.2806 | 338.4014 | 0.4484421 | 164.7842 | 366.187 | 0.4487704 | 155.8455 | 346.3232 | 0.4484351 | 157.5312 | 350.0694 | 0.4486007 | 164.0859375 | 364.6354 | 0.4479515 | 161.8149 | 359.5887 | 0.448276 | 168.5998 | 374.6662
0.4497682 | 158.8067 | 352.9038 | 0.4499423 | 169.916 | 377.5911 | 484.5203 |  |  | 361.5234375 | 0.4502647 | 168.1792 | 373.7316 | 0.4499421 | 152.8174 | 339.5943 | 0.450094 | 165.3805 | 367.5122 | 0.4504351 | 156.4178 | 347.5951 | 0.4501073 | 158.1315 | 351.4034 | 0.4502534 | 164.6659 | 365.9242 | 0.449611 | 162.4288 | 360.9529 | 0.4499259 | 169.1318 | 375.8484
0.4514195 | 159.274 | 353.9423 | 0.4516008 | 170.5203 | 378.934 | 486.2434 |  |  | 362.8092 | 0.4519179 | 168.8029 | 375.1176 | 0.451592 | 153.3131 | 340.6959 | 0.4517554 | 165.8728 | 368.6062 | 0.4520922 | 157.0018 | 348.893 | 0.4517726 | 158.7431 | 352.7625 | 0.4519215 | 165.179 | 367.0645 | 0.4512595 | 163.0594 | 362.3542 | 0.4515846 | 169.6272 | 376.9494
0.4530779 | 159.7823 | 355.0719 | 0.4532588 | 171.1237 | 380.275 | 487.9642 |  |  | 364.0931 | 0.4535843 | 169.4431 | 376.5403 | 0.453261 | 153.8672 | 341.9272 | 0.4534308 | 166.4636 | 369.9192 | 0.4537489 | 157.5966 | 350.2146 | 0.4534272 | 159.28 | 353.9555 | 0.4536042 | 165.7764 | 368.3921 | 0.4529268 | 163.6703 | 363.7118 | 0.4532657 | 170.1466 | 378.1036
0.454753 | 160.3854 | 356.412 | 0.4549231 | 171.7279 | 381.6175 | 489.6868 |  |  | 365.3784 | 0.4552635 | 170.0264 | 377.8365 | 0.4549395 | 154.3336 | 342.9635 | 0.4551047 | 167.0768 | 371.2818 | 0.4554232 | 158.1527 | 351.4504 | 0.4550848 | 159.9278 | 355.3951 | 0.4552813 | 166.3955 | 369.7678 | 0.4546067 | 164.3414 | 365.2031 | 0.4549409 | 170.7783 | 379.5073
0.4564333 | 161.0621 | 357.9158 | 0.4566018 | 172.2934 | 382.8741 | 491.2994 |  |  | 366.5816 | 0.4569384 | 170.638 | 379.1956 | 0.4566078 | 154.8405 | 344.09 | 0.4567654 | 167.5206 | 372.268 | 0.4571062 | 158.7638 | 352.8084 | 0.4567642 | 160.5729 | 356.8286 | 0.4569436 | 166.9451 | 370.9891 | 0.456273 | 164.8943 | 366.4319 | 0.4566063 | 171.4521 | 381.0046
0.4581098 | 161.5287 | 358.9526 | 0.4582752 | 172.7823 | 383.9606 | 492.6935 |  |  | 367.6219 | 0.4586012 | 170.9584 | 379.9075 | 0.4582687 | 155.3767 | 345.2815 | 0.4584186 | 168.0998 | 373.5551 | 0.458775 | 159.2839 | 353.9642 | 0.4584385 | 161.0319 | 357.8486 | 0.4586003 | 167.4132 | 372.0293 | 0.4579341 | 165.5695 | 367.9322 | 0.4582615 | 172.0921 | 382.4269
0.4597709 | 162.0138 | 360.0307 | 0.4599331 | 173.2435 | 384.9855 | 494.0086 |  |  | 368.6031 | 0.4602533 | 171.4254 | 380.9454 | 0.459916 | 155.9233 | 346.4962 | 0.4600735 | 168.6321 | 374.738 | 0.4604346 | 159.8144 | 355.1431 | 0.4601063 | 161.5294 | 358.9541 | 0.4602638 | 168.0608 | 373.4684 | 0.4595846 | 166.1139 | 369.142 | 0.4599209 | 172.7509 | 383.891
0.4614221 | 162.5611 | 361.2468 | 0.4615883 | 173.7407 | 386.0905 | 495.4265 |  |  | 369.6611 | 0.4619138 | 171.9863 | 382.1918 | 0.4615826 | 156.5305 | 347.8456 | 0.4617527 | 169.1604 | 375.9121 | 0.462091 | 160.361 | 356.3577 | 0.4617651 | 161.994 | 359.9868 | 0.461943 | 168.6581 | 374.7958 | 0.4612508 | 166.6932 | 370.4292 | 0.4615979 | 173.3977 | 385.3283
0.4630906 | 163.0587 | 362.3526 | 0.4632539 | 174.4195 | 387.5989 | 497.3621 |  |  | 371.1053 | 0.4635923 | 172.5057 | 383.346 | 0.4632657 | 157.0784 | 349.063 | 0.4634339 | 169.6476 | 376.9948 | 0.4637612 | 160.8784 | 357.5076 | 0.4634224 | 162.4322 | 360.9604 | 0.4636127 | 169.2039 | 376.0087 | 0.4629347 | 167.2142 | 371.587 | 0.4632756 | 173.853 | 386.34
0.4647711 | 163.494 | 363.3201 | 0.4649313 | 174.9816 | 388.8481 | 498.9651 |  |  | 372.3014 | 0.4652737 | 173.0668 | 384.5929 | 0.4649398 | 157.6706 | 350.3791 | 0.4651024 | 170.2746 | 378.3881 | 0.4654447 | 161.4032 | 358.6738 | 0.465099 | 162.9627 | 362.1393 | 0.4652726 | 169.7126 | 377.1391 | 0.4646074 | 167.8049 | 372.8997 | 0.4649421 | 174.4392 | 387.6427
0.466444 | 164.1192 | 364.7093 | 0.4666064 | 175.6529 | 390.3397 | 500.8791 |  |  | 373.7295 | 0.4669396 | 173.7906 | 386.2013 | 0.4666063 | 158.3376 | 351.8614 | 0.466763 | 170.7132 | 379.3626 | 0.4671159 | 161.9715 | 359.9366 | 0.4667825 | 163.6518 | 363.6706 | 0.4669239 | 170.3996 | 378.6657 | 0.4662711 | 168.3684 | 374.152 | 0.4666006 | 175.0326 | 388.9613
0.4681012 | 164.7845 | 366.1877 | 0.4682684 | 176.4396 | 392.0881 | 503.1226 |  |  | 375.4035 | 0.4685917 | 174.4194 | 387.5986 | 0.4682619 | 158.976 | 353.2801 | 0.4684207 | 171.2639 | 380.5865 | 0.4687726 | 162.5668 | 361.2597 | 0.4684516 | 164.3132 | 365.1405 | 0.4685876 | 170.9252 | 379.8338 | 0.4679266 | 168.9158 | 375.3684 | 0.4682565 | 175.6393 | 390.3095
0.4697474 | 165.2943 | 367.3207 | 0.4699268 | 177.1834 | 393.7408 | 505.2433 |  |  | 376.9859 | 0.47025 | 175.0615 | 389.0256 | 0.4699336 | 159.5054 | 354.4564 | 0.4700964 | 171.8553 | 381.9007 | 0.4704222 | 163.1084 | 362.4631 | 0.4701051 | 164.905 | 366.4556 | 0.4702688 | 171.4889 | 381.0865 | 0.4695948 | 169.4812 | 376.6248 | 0.4699269 | 176.2816 | 391.7368
0.4714126 | 165.8648 | 368.5884 | 0.4715896 | 177.5417 | 394.537 | 506.265 |  |  | 377.7482 | 0.4719292 | 175.6037 | 390.2303 | 0.4716174 | 160.1214 | 355.8253 | 0.4717768 | 172.377 | 383.06 | 0.4720885 | 163.6371 | 363.6381 | 0.4717616 | 165.6641 | 368.1425 | 0.4719432 | 171.9661 | 382.1468 | 0.4712775 | 170.0857 | 377.9682 | 0.4716089 | 176.9986 | 393.3303
0.4730963 | 166.4101 | 369.8003 | 0.4732719 | 178.088 | 395.7511 | 507.823 |  |  | 378.9107 | 0.4736066 | 176.2205 | 391.6011 | 0.4732871 | 160.6331 | 356.9623 | 0.4734448 | 173.0625 | 384.5833 | 0.4737672 | 164.0654 | 364.5898 | 0.4734305 | 166.2115 | 369.3589 | 0.4736042 | 172.599 | 383.5532 | 0.4729513 | 170.6906 | 379.3125 | 0.473276 | 177.5038 | 394.453
0.4747694 | 166.9489 | 370.9977 | 0.474951 | 178.5981 | 396.8846 | 509.2774 |  |  | 379.9959 | 0.4752725 | 176.798 | 392.8846 | 0.4749431 | 161.1065 | 358.0145 | 0.4750974 | 173.775 | 386.1667 | 0.4754394 | 164.5004 | 365.5565 | 0.475109 | 166.7063 | 370.4584 | 0.47526 | 173.1437 | 384.7638 | 0.4746067 | 171.1249 | 380.2776 | 0.4749316 | 178.0837 | 395.7415
0.4764332 | 167.4579 | 372.1287 | 0.4766146 | 179.0806 | 397.957 | 510.6535 |  |  | 381.0226 | 0.4769253 | 177.3769 | 394.171 | 0.4765964 | 161.6997 | 359.3327 | 0.476754 | 174.347 | 387.4379 | 0.4770989 | 164.9262 | 366.5027 | 0.4767757 | 167.2581 | 371.6846 | 0.4769245 | 173.7272 | 386.0604 | 0.4762591 | 171.6566 | 381.4591 | 0.4765862 | 178.6817 | 397.0705
0.4780858 | 167.9321 | 373.1823 | 0.4782651 | 179.4846 | 398.8546 | 511.8053 |  |  | 381.882 | 0.4785859 | 177.9367 | 395.4149 | 0.4782605 | 162.2441 | 360.5424 | 0.478428 | 174.9204 | 388.7121 | 0.4787568 | 165.3141 | 367.3648 | 0.4784309 | 167.8383 | 372.974 | 0.4786054 | 174.2996 | 387.3324 | 0.477921 | 172.2046 | 382.6768 | 0.4782649 | 179.1693 | 398.1539
0.4797492 | 168.4733 | 374.385 | 0.4799256 | 180.0879 | 400.1953125 | 513.5257 |  |  | 383.1657 | 0.4802611 | 178.5661 | 396.8137 | 0.4799338 | 162.7173 | 361.594 | 0.4801039 | 175.5266 | 390.059 | 0.4804278 | 165.7672 | 368.3716 | 0.4800839 | 168.261 | 373.9133 | 0.4802794 | 175.0344 | 388.9653 | 0.4796002 | 172.7439 | 383.8754 | 0.4799424 | 179.5996 | 399.1103
0.4814344 | 169.0381 | 375.6403 | 0.4816012 | 180.66 | 401.4666 | 515.157 |  |  | 384.3829 | 0.481936 | 179.063 | 397.9177 | 0.481606 | 163.2401 | 362.7558 | 0.4817676 | 175.8511 | 390.7803 | 0.4821064 | 166.3553 | 369.6785 | 0.4817547 | 168.8705 | 375.2677 | 0.4819435 | 175.5255 | 390.0567 | 0.4812699 | 173.3351 | 385.1891 | 0.4816096 | 180.2512 | 400.5583
0.4831057 | 169.4971 | 376.6602 | 0.4832746 | 181.2936 | 402.8747 | 516.9638 |  |  | 385.7311 | 0.483606 | 179.666 | 399.2577 | 0.4832608 | 163.7804 | 363.9565 | 0.4834214 | 176.3208 | 391.824 | 0.4837837 | 166.9139 | 370.9197 | 0.483436 | 169.3907 | 376.4237 | 0.4835974 | 176.1326 | 391.4058 | 0.4829255 | 173.9524 | 386.5609 | 0.4832657 | 180.8651 | 401.9224
0.4847746 | 169.9812 | 377.7361 | 0.4849398 | 181.9097 | 404.2438 | 518.7207 |  |  | 387.0419 | 0.4852628 | 180.1758 | 400.390625 | 0.4849178 | 164.3061 | 365.1246 | 0.4850808 | 176.865 | 393.0332 | 0.485442 | 167.3434 | 371.8742 | 0.4851105 | 169.921 | 377.6023 | 0.4852582 | 176.6113 | 392.4696 | 0.484585 | 174.5399 | 387.8664 | 0.4849171 | 181.3536 | 403.0079
0.4864285 | 170.5986 | 379.1081 | 0.4865886 | 182.4929 | 405.5397 | 520.3836 |  |  | 388.2827 | 0.4869266 | 180.7093 | 401.5761 | 0.4865839 | 164.9001 | 366.4447 | 0.4867551 | 177.4482 | 394.3294 | 0.4870952 | 168.0089 | 373.3531 | 0.4867681 | 170.4869 | 378.8597 | 0.4869305 | 177.1509 | 393.6688 | 0.4862499 | 175.176 | 389.28 | 0.4865935 | 181.9347 | 404.2994
0.488093 | 171.1362 | 380.3026 | 0.4882495 | 183.0794 | 406.8431 | 522.056 |  |  | 389.5306 | 0.4886017 | 181.1398 | 402.533 | 0.4882655 | 165.422 | 367.6045 | 0.4884402 | 178.0379 | 395.6397 | 0.4887582 | 168.463 | 374.3623 | 0.488429 | 171.1102 | 380.2448 | 0.4886111 | 177.5805 | 394.6234 | 0.4879346 | 175.7616 | 390.5813 | 0.4882708 | 182.6037 | 405.786
0.4897713 | 171.591 | 381.3134 | 0.4899246 | 183.5702 | 407.9338 | 523.4556 |  |  | 390.5749 | 0.4902833 | 181.6474 | 403.661 | 0.4899453 | 166.0719 | 369.0486 | 0.4901097 | 178.7115 | 397.1367 | 0.4904393 | 168.9179 | 375.3731 | 0.4901043 | 171.6251 | 381.389 | 0.4902771 | 178.1586 | 395.9081 | 0.4896124 | 176.235 | 391.6333 | 0.4899393 | 183.1081 | 406.9068
0.4914439 | 172.1924 | 382.6498 | 0.491605 | 184.1073 | 409.1274 | 524.9873 |  |  | 391.7178 | 0.4919491 | 182.094 | 404.6533 | 0.4916097 | 166.6531 | 370.3403 | 0.4917676 | 179.3114 | 398.4697 | 0.4921153 | 169.4293 | 376.5095 | 0.491786 | 172.3011 | 382.8914 | 0.491929 | 178.6255 | 396.9456 | 0.4912747 | 176.8564 | 393.0141 | 0.4915981 | 183.6197 | 408.0437
0.4931036 | 172.7688 | 383.9307 | 0.4932727 | 184.612 | 410.2489 | 526.4263 |  |  | 392.7915 | 0.4936043 | 182.6961 | 405.9913 | 0.4932664 | 167.1525 | 371.4499 | 0.4934281 | 179.8658 | 399.7018 | 0.4937781 | 169.9525 | 377.6722 | 0.4934537 | 172.842 | 384.0934 | 0.4935883 | 179.4145 | 398.6989 | 0.49293 | 177.5417 | 394.5372 | 0.4932568 | 184.2924 | 409.5388
0.4947542 | 173.3132 | 385.1403 | 0.4949316 | 185.1461 | 411.4357 | 527.9492 |  |  | 393.9278 | 0.4952588 | 183.3336 | 407.4079 | 0.494928 | 167.6274 | 372.5053 | 0.4951005 | 180.3629 | 400.8065 | 0.4954267 | 170.3635 | 378.5855 | 0.4951082 | 173.3967 | 385.326 | 0.4952669 | 180.0185 | 400.0412 | 0.4945945 | 178.1064 | 395.792 | 0.4949303 | 184.9013 | 410.8918
0.4964156 | 173.829 | 386.2867 | 0.4965942 | 185.7307 | 412.735 | 529.6164 |  |  | 395.1718 | 0.4969281 | 183.8983 | 408.663 | 0.4966014 | 168.245 | 373.8777 | 0.496779 | 180.9651 | 402.1446 | 0.4970946 | 170.919 | 379.82 | 0.4967619 | 173.8742 | 386.3872 | 0.4969432 | 180.5858 | 401.3017 | 0.4962679 | 178.564 | 396.8088 | 0.4966114 | 185.4759 | 412.1686
0.4980962 | 174.3637 | 387.475 | 0.4982721 | 186.2955 | 413.99 | 531.2268 |  |  | 396.3734 | 0.4986076 | 184.5677 | 410.1504 | 0.4982841 | 168.7761 | 375.0579 | 0.4984466 | 181.6216 | 403.6034 | 0.4987709 | 171.4393 | 380.9763 | 0.49843 | 174.3558 | 387.4573 | 0.4986078 | 181.2434 | 402.7632 | 0.4979466 | 179.1314 | 398.0698 | 0.4982835 | 186.148 | 413.6622
0.499772 | 174.9167 | 388.7039 | 0.4999498 | 186.8392 | 415.1982 | 532.7771 |  |  | 397.5302 | 0.5002745 | 185.1224 | 411.3832 | 0.4999464 | 169.2627 | 376.1394 | 0.500098 | 182.2043 | 404.8984 | 0.5004458 | 171.9529 | 382.1176 | 0.5001048 | 174.8112 | 388.4694 | 0.500262 | 181.9155 | 404.2566 | 0.4996091 | 179.5334 | 398.9631 | 0.4999377 | 186.7646 | 415.0323
0.5014367 | 175.4491 | 389.8868 | 0.5016148 | 187.2974 | 416.2164 | 534.0838 |  |  | 398.5051 | 0.501931 | 185.6456 | 412.5457 | 0.5015941 | 169.8389 | 377.4198 | 0.5017517 | 182.8537 | 406.3415 | 0.5021088 | 172.4479 | 383.2175 | 0.5017723 | 175.4337 | 389.8527 | 0.5019181 | 182.4194 | 405.3765 | 0.501256 | 179.9912 | 399.9804 | 0.5015889 | 187.3073 | 416.2384
0.5030923 | 175.9938 | 391.0973 | 0.5032653 | 187.9956 | 417.768 | 536.0748 |  |  | 399.9907 | 0.5035819 | 186.1889 | 413.7532 | 0.5032541 | 170.3262 | 378.5027 | 0.5034196 | 183.5535 | 407.8967 | 0.5037577 | 172.8692 | 384.1539 | 0.5034281 | 176.0144 | 391.143 | 0.5035961 | 182.9809 | 406.6242 | 0.5029134 | 180.4675 | 401.039 | 0.5032616 | 187.7994 | 417.332
0.5047514 | 176.5455 | 392.3233 | 0.5049209 | 188.5653 | 419.0341 | 537.6994 |  |  | 401.2028 | 0.5052565 | 186.7757 | 415.0572 | 0.5049299 | 170.8613 | 379.6918 | 0.5050983 | 184.0285 | 408.9523 | 0.505422 | 173.3805 | 385.29 | 0.5050837 | 176.6263 | 392.503 | 0.5052731 | 183.5722 | 407.9382 | 0.5045933 | 181.1067 | 402.4594 | 0.5049372 | 188.3641 | 418.5868
0.5064294 | 177.1947 | 393.766 | 0.5065954 | 189.2072 | 420.4604 | 539.5295 |  |  | 402.5684 | 0.5069351 | 187.3117 | 416.2481 | 0.5066044 | 171.5205 | 381.1568 | 0.5067693 | 184.4308 | 409.8461 | 0.5071015 | 173.996 | 386.6579 | 0.5067548 | 177.2469 | 393.8819 | 0.5069381 | 184.0634 | 409.0299 | 0.5062724 | 181.7327 | 403.8504 | 0.5066073 | 188.9484 | 419.8854
0.5081068 | 177.6086 | 394.6858 | 0.5082673 | 189.7996 | 421.7769 | 541.2189 |  |  | 403.8289 | 0.508608 | 187.9243 | 417.6097 | 0.5082715 | 172.2094 | 382.6876 | 0.508426 | 184.9991 | 411.1091 | 0.5087757 | 174.5708 | 387.9352 | 0.5084364 | 177.8465 | 395.2144 | 0.5085969 | 184.5464 | 410.103 | 0.5079364 | 182.3888 | 405.3084 | 0.5082611 | 189.4618 | 421.0263
0.5097755 | 178.2227 | 396.0505 | 0.5099306 | 190.4522 | 423.2271 | 543.0798 |  |  | 405.2174 | 0.5102695 | 188.5555 | 419.0121 | 0.5099248 | 172.813 | 384.029 | 0.5100833 | 185.4673 | 412.1495 | 0.5104408 | 175.1092 | 389.1315 | 0.5101125 | 178.3392 | 396.3093 | 0.5102604 | 185.0559 | 411.2354 | 0.5095918 | 182.9773 | 406.6163 | 0.5099172 | 190.1028 | 422.4506
0.5114307 | 178.7717 | 397.2704 | 0.5115874 | 191.001 | 424.4466 | 544.6446 |  |  | 406.385 | 0.5119248 | 189.0704 | 420.1564 | 0.5115896 | 173.3945 | 385.3211 | 0.5117559 | 186.0466 | 413.4368 | 0.5120948 | 175.7102 | 390.4671 | 0.5117763 | 178.9477 | 397.6616 | 0.5119326 | 185.6927 | 412.6504 | 0.5112535 | 183.5938 | 407.9862 | 0.5115849 | 190.6971 | 423.7714
0.5130877 | 179.2552 | 398.345 | 0.5132452 | 191.565 | 425.7 | 546.253 |  |  | 407.5851 | 0.5135936 | 189.631 | 421.4022 | 0.5132667 | 174.0336 | 386.7413 | 0.5134369 | 186.7296 | 414.9547 | 0.513757 | 176.2787 | 391.7304 | 0.5134296 | 179.4596 | 398.7992 | 0.5136133 | 186.2368 | 413.8596 | 0.5129318 | 184.2744 | 409.4987 | 0.5132633 | 191.3174 | 425.1497
0.5147601 | 179.7232 | 399.3848 | 0.5149238 | 192.2798 | 427.2885 | 548.2913 |  |  | 409.106 | 0.5152745 | 190.226 | 422.7244 | 0.5149433 | 174.5315 | 387.8477 | 0.5151103 | 187.4355 | 416.5234 | 0.5154377 | 176.69 | 392.6445 | 0.515095 | 180.0521 | 400.1158 | 0.5152836 | 186.7901 | 415.089 | 0.5146091 | 184.8556 | 410.7902 | 0.5149385 | 191.8897 | 426.4216
0.5164417 | 180.2571 | 400.5714 | 0.5166048 | 192.8689 | 428.5975 | 549.971 |  |  | 410.3593 | 0.516948 | 190.8046 | 424.0103 | 0.5166105 | 175.019 | 388.9312 | 0.5167721 | 187.9997 | 417.7771 | 0.5171135 | 177.1112 | 393.5805 | 0.5167745 | 180.6523 | 401.4495 | 0.5169353 | 187.4252 | 416.5005 | 0.5162788 | 185.3535 | 411.8967 | 0.5166039 | 192.5583 | 427.9074
0.5181103 | 180.6362 | 401.4139 | 0.5182769 | 193.4692 | 429.9316 | 551.683 |  |  | 411.6367 | 0.5177788 | 191.1013 | 424.6697 | 0.5182666 | 175.5628 | 390.1396 | 0.518428 | 188.5897 | 419.0882 | 0.5187758 | 177.6188 | 394.7084 | 0.5184511 | 181.3135 | 402.919 | 0.5185933 | 188.0618 | 417.9151 | 0.5179346 | 185.9908 | 413.3129 | 0.5182592 | 193.1733 | 429.274
0.5197648 | 181.1302 | 402.5116 | 0.5199372 | 194.0087 | 431.1305 | 553.2214 |  |  | 412.7846 | 0.5194284 | 191.7014 | 426.003 | 0.519926 | 176.1766 | 391.5036 | 0.5200927 | 189.0682 | 420.1515 | 0.5204317 | 178.0961 | 395.7692 | 0.5201079 | 181.8353 | 404.0783 | 0.5202649 | 188.6312 | 419.1804 | 0.5195946 | 186.526 | 414.5023 | 0.5199276 | 193.7951 | 430.6559
0.5214226 | 181.6365 | 403.6367 | 0.5215915 | 194.6417 | 432.5372 | 555.0264 |  |  | 414.1314 | 0.5210848 | 192.2832 | 427.2961 | 0.521603 | 176.7281 | 392.7292 | 0.521769 | 189.5713 | 421.2695 | 0.5220898 | 178.5794 | 396.8432 | 0.5217567 | 182.3197 | 405.1548 | 0.5219389 | 189.1976 | 420.4391 | 0.5212725 | 187.0455 | 415.6568 | 0.5216088 | 194.3537 | 431.8971
0.5230981 | 182.1021 | 404.6713 | 0.5232645 | 195.1121 | 433.5825 | 556.3676 |  |  | 415.1321 | 0.5227585 | 193.0135 | 428.919 | 0.523279 | 177.2318 | 393.8485 | 0.5234435 | 190.1297 | 422.5104 | 0.5237654 | 179.0194 | 397.8209 | 0.5234204 | 182.8538 | 406.3417 | 0.5236056 | 189.9113 | 422.025 | 0.5229489 | 187.5691 | 416.8203 | 0.5232834 | 194.868 | 433.04
0.524778 | 182.7017 | 406.0037 | 0.5249436 | 195.7186 | 434.9302 | 558.097 |  |  | 416.4225 | 0.526096 | 194.1547 | 431.4548 | 0.5249454 | 177.7536 | 395.0079 | 0.5251008 | 190.664 | 423.6978 | 0.5254403 | 179.5152 | 398.9226 | 0.5251001 | 183.2666 | 407.259 | 0.5252606 | 190.4094 | 423.132 | 0.5246089 | 188.1618 | 418.1373 | 0.5249436 | 195.4959 | 434.4354
0.5264428 | 183.3326 | 407.4057 | 0.526615 | 196.2879 | 436.1954 | 559.7205 |  |  | 417.6339 | 0.5294138 | 195.4138 | 434.253 | 0.5265971 | 178.1763 | 395.9474 | 0.5267504 | 191.2703 | 425.0451 | 0.5271035 | 180.102 | 400.2266 | 0.5267729 | 183.7749 | 408.3886 | 0.5269157 | 190.8939 | 424.2086 | 0.5262609 | 188.6941 | 419.3203 | 0.5265923 | 196.0396 | 435.6434
0.5280992 | 183.8673 | 408.594 | 0.5282689 | 196.8397 | 437.4215 | 561.2939 |  |  | 418.8078 | 0.5327716 | 196.484 | 436.6311 | 0.528253 | 178.6943 | 397.0985 | 0.5284185 | 191.8595 | 426.3543 | 0.5287571 | 180.6747 | 401.4993 | 0.5284358 | 184.3085 | 409.5744 | 0.5285867 | 191.3354 | 425.1898 | 0.5279174 | 189.2899 | 420.6443 | 0.5282586 | 196.5514 | 436.7809
0.5297539 | 184.4068 | 409.7928 | 0.5299175 | 197.3741 | 438.6092 | 562.8179 |  |  | 419.945 | 0.5360955 | 197.6129 | 439.1397 | 0.5299278 | 179.1584 | 398.1299 | 0.5301014 | 192.5015 | 427.7812 | 0.5304155 | 181.2145 | 402.6989 | 0.5300899 | 184.9631 | 411.0292 | 0.5302671 | 192.0531 | 426.7846 | 0.5295948 | 189.9108 | 422.024 | 0.5299367 | 197.1036 | 438.0079
0.5314293 | 185.0115 | 411.1367 | 0.5315884 | 197.9946 | 439.988 | 564.5872 |  |  | 421.2651 | 0.5394294 | 198.7696 | 441.7102 | 0.5316071 | 179.7766 | 399.5036 | 0.5317734 | 193.081 | 429.0689 | 0.5320924 | 181.8175 | 404.039 | 0.5317559 | 185.5272 | 412.2826 | 0.5319394 | 192.5175 | 427.8166 | 0.5312751 | 190.4649 | 423.2553 | 0.531608 | 197.7419 | 439.4263
0.5331059 | 185.5152 | 412.2561 | 0.5332725 | 198.6158 | 441.3683 | 566.3584 |  |  | 422.5867 | 0.5428136 | 199.9708 | 444.3796 | 0.5332715 | 180.3064 | 400.681 | 0.533438 | 193.5533 | 430.1183 | 0.533769 | 182.3563 | 405.2362 | 0.5334391 | 186.2225 | 413.8278 | 0.533603 | 193.1517 | 429.2261 | 0.5329421 | 191.0897 | 424.6438 | 0.5332665 | 198.2916 | 440.6481
0.5347744 | 186.0383 | 413.4185 | 0.53494 | 199.0961 | 442.4357 | 567.728 |  |  | 423.6087 | 0.5462667 | 201.0685 | 446.8188 | 0.5349286 | 180.8844 | 401.9653 | 0.5350876 | 194.1393 | 431.4206 | 0.5354375 | 182.8638 | 406.3639 | 0.5351102 | 186.7317 | 414.9594 | 0.5352594 | 193.834 | 430.7422 | 0.5345991 | 191.6426 | 425.8725 | 0.5349163 | 198.9259 | 442.0575
0.5364306 | 186.5835 | 414.6301 | 0.5365998 | 199.6717 | 443.715 | 569.3696 |  |  | 424.8335 | 0.5499017 | 202.2191 | 449.3758 | 0.5365851 | 181.3727 | 403.0504 | 0.5367538 | 194.6345 | 432.5212 | 0.5370975 | 183.4262 | 407.6138 | 0.5367769 | 187.2887 | 416.1971 | 0.5369284 | 194.4899 | 432.1998 | 0.5362536 | 192.2302 | 427.1782 | 0.5365839 | 199.5219 | 443.3819
0.5380929 | 187.1011 | 415.7803 | 0.5382562 | 200.3299 | 445.1775 | 571.2463 |  |  | 426.2338 | 0.5536392 | 203.4778 | 452.1729 | 0.5382633 | 181.8766 | 404.1702 | 0.5384347 | 195.1288 | 433.6196 | 0.5387553 | 183.8427 | 408.5392 | 0.5384316 | 187.8126 | 417.3613 | 0.5386093 | 195.0325 | 433.4055 | 0.5379283 | 192.7604 | 428.3564 | 0.5382684 | 200.1162 | 444.7026
0.5397663 | 187.7188 | 417.1528 | 0.5399284 | 200.8243 | 446.2762 | 572.6561 |  |  | 427.2857 | 0.5575377 | 204.7719 | 455.0486 | 0.5399414 | 182.4181 | 405.3736 | 0.5401073 | 195.6994 | 434.8875 | 0.5404311 | 184.3661 | 409.7024 | 0.5400943 | 188.3756 | 418.6125 | 0.5402851 | 195.6368 | 434.7485 | 0.5396081 | 193.3557 | 429.6793 | 0.5399453 | 200.7627 | 446.1393
0.5414483 | 188.2051 | 418.2336 | 0.5416122 | 201.3527 | 447.4505 | 574.163 |  |  | 428.4101 | 0.5605423 | 205.7794 | 457.2876 | 0.541608 | 182.9871 | 406.6379 | 0.5417685 | 196.4393 | 436.5318 | 0.5421141 | 184.9906 | 411.0902 | 0.5417721 | 188.9355 | 419.8566 | 0.5419403 | 196.1819 | 435.9598 | 0.5412769 | 194.08 | 431.2888 | 0.5416121 | 201.3005 | 447.3344
0.5431178 | 188.7159 | 419.3686 | 0.5432792 | 202.1353 | 449.1897 | 576.3946 |  |  | 430.0752 | 0.5646418 | 207.025 | 460.0556 | 0.5432661 | 183.584 | 407.9644 | 0.5434229 | 196.9732 | 437.7183 | 0.543784 | 185.3971 | 411.9935 | 0.5434443 | 189.4968 | 421.104 | 0.5435924 | 196.6923 | 437.094 | 0.5429383 | 194.6629 | 432.5842 | 0.5432664 | 201.8381 | 448.529
0.5447704 | 189.2213 | 420.4917 | 0.544942 | 202.6401 | 450.3114 | 577.834 |  |  | 431.1492 | 0.5689054 | 208.281 | 462.8467 | 0.5449189 | 184.1625 | 409.25 | 0.5450853 | 197.6075 | 439.1278 | 0.5454406 | 185.8478 | 412.9951 | 0.5451089 | 190.0784 | 422.3964 | 0.5452611 | 197.1787 | 438.1748 | 0.5445899 | 195.2813 | 433.9584 | 0.5449315 | 202.4431 | 449.8736
0.5464223 | 189.8053 | 421.7896 | 0.5465952 | 203.0453 | 451.2118 | 578.9894 |  |  | 432.0113 | 0.5732735 | 209.5348 | 465.6328 | 0.5465889 | 184.7197 | 410.4883 | 0.5467647 | 198.1934 | 440.4298 | 0.547092 | 186.4225 | 414.2723 | 0.5467608 | 190.642 | 423.649 | 0.5469416 | 197.6685 | 439.2633 | 0.5462573 | 195.8055 | 435.1233 | 0.5466098 | 203.0224 | 451.161
0.5480923 | 190.2592 | 422.7982 | 0.548262 | 203.6262 | 452.5026 | 580.6458 |  |  | 433.2472 | 0.5766656 | 210.5956 | 467.9902 | 0.5482714 | 185.216 | 411.5911 | 0.5484412 | 198.6891 | 441.5313 | 0.5487626 | 186.9026 | 415.3392 | 0.5484208 | 191.2196 | 424.9325 | 0.5486067 | 198.2364 | 440.5253 | 0.5479407 | 196.4068 | 436.4595 | 0.5482844 | 203.521 | 452.2689
0.5497668 | 190.8253 | 424.0561 | 0.5499415 | 204.1253 | 453.6119 | 582.0691 |  |  | 434.3092 | 0.5800885 | 211.6265 | 470.2811 | 0.549944 | 185.7568 | 412.7928 | 0.5501056 | 199.2228 | 442.7174 | 0.5504432 | 187.3604 | 416.3564 | 0.550097 | 191.8316 | 426.2924 | 0.5502663 | 198.8171 | 441.8158 | 0.5496122 | 196.9734 | 437.7187 | 0.5499454 | 204.1064 | 453.5697
0.5514336 | 191.441 | 425.4245 | 0.5516117 | 204.5391 | 454.5314 | 583.249 |  |  | 435.1896 | 0.5836316 | 212.9641 | 473.2535 | 0.551602 | 186.3742 | 414.165 | 0.5517584 | 199.8591 | 444.1314 | 0.5521079 | 187.9728 | 417.7174 | 0.5517734 | 192.4198 | 427.5996 | 0.551917 | 199.3173 | 442.9273 | 0.5512711 | 197.6007 | 439.1128 | 0.5515959 | 204.6922 | 454.8716
0.5530905 | 192.0278 | 426.7285 | 0.5532678 | 205.1142 | 455.8093 | 584.8888 |  |  | 436.4131 | 0.5872211 | 214.1346 | 475.8546 | 0.5532568 | 186.9981 | 415.5514 | 0.553417 | 200.4184 | 445.3741 | 0.5537641 | 188.521 | 418.9356 | 0.5534391 | 192.9229 | 428.7175 | 0.5535849 | 199.9394 | 444.3098 | 0.5529251 | 198.0671 | 440.1491 | 0.553254 | 205.2733 | 456.163
0.554746 | 192.5222 | 427.8271 | 0.5549253 | 205.7523 | 457.2272 | 586.7083 |  |  | 437.7708 | 0.5908985 | 215.4828 | 478.8508 | 0.5549275 | 187.5898 | 416.8661 | 0.5550995 | 200.9607 | 446.5794 | 0.5554181 | 189.0279 | 420.0619 | 0.5550936 | 193.5155 | 430.0345 | 0.5552714 | 200.4482 | 445.4404 | 0.554599 | 198.6656 | 441.479 | 0.5549298 | 205.8259 | 457.3908
0.5564151 | 193.1022 | 429.1161 | 0.5565881 | 206.2271 | 458.2823 | 588.0622 |  |  | 438.781 | 0.5946572 | 216.571 | 481.2689 | 0.5566081 | 188.0761 | 417.9468 | 0.5567716 | 201.6075 | 448.0166 | 0.5570919 | 189.7109 | 421.5798 | 0.5567526 | 194.0191 | 431.1537 | 0.5569474 | 200.9048 | 446.455 | 0.5562786 | 199.2773 | 442.8384 | 0.5566042 | 206.3006 | 458.4458
0.5580942 | 193.7774 | 430.6164 | 0.5582682 | 206.7182 | 459.3739 | 589.4629 |  |  | 439.8261 | 0.598463 | 217.9657 | 484.3681 | 0.5582782 | 188.5681 | 419.0403 | 0.558433 | 202.0865 | 449.0811 | 0.5587765 | 190.1974 | 422.6609 | 0.5584325 | 194.5163 | 432.2584 | 0.5586095 | 201.4038 | 447.564 | 0.5579467 | 199.7508 | 443.8907 | 0.5582679 | 206.8181 | 459.5957
0.5597683 | 194.3446 | 431.8769 | 0.5599427 | 207.1852 | 460.4116 | 590.7944 |  |  | 440.8196 | 0.6023763 | 219.2522 | 487.2272 | 0.5599349 | 189.059 | 420.1312 | 0.5600886 | 202.5578 | 450.1285 | 0.5604448 | 190.7767 | 423.9483 | 0.560112 | 194.9787 | 433.2861 | 0.5602673 | 201.9616 | 448.8035 | 0.5596043 | 200.2994 | 445.1099 | 0.5599241 | 207.2549 | 460.5663
0.5614323 | 194.9027 | 433.1171 | 0.5615967 | 207.6869 | 461.5264 | 592.2249 |  |  | 441.8869 | 0.6063244 | 220.7073 | 490.4607 | 0.5615919 | 189.6062 | 421.347 | 0.5617466 | 203.1821 | 451.5158 | 0.5621044 | 191.3743 | 425.2763 | 0.5617748 | 195.6593 | 434.7983 | 0.5619341 | 202.5509 | 450.1132 | 0.5612577 | 200.852 | 446.3377 | 0.5615861 | 207.6896 | 461.5325
0.5630894 | 195.486 | 434.4133 | 0.5632529 | 208.1475 | 462.5499 | 593.5384 |  |  | 442.867 | 0.6103964 | 222.0196 | 493.3769 | 0.5632595 | 190.1101 | 422.4668 | 0.5634264 | 203.7378 | 452.7507 | 0.5637619 | 191.9395 | 426.5322 | 0.563429 | 196.2517 | 436.1149 | 0.5636135 | 203.1792 | 451.5093 | 0.5629287 | 201.4405 | 447.6455 | 0.5632675 | 208.1892 | 462.6426
0.5647556 | 195.9564 | 435.4587 | 0.5649179 | 208.627 | 463.6156 | 594.9058 |  |  | 443.8873 | 0.6145084 | 223.4181 | 496.4847 | 0.5649375 | 190.7832 | 423.9626 | 0.5651023 | 204.2414 | 453.8697 | 0.5654324 | 192.3395 | 427.4211 | 0.5650883 | 196.8512 | 437.447 | 0.5652835 | 203.7749 | 452.8332 | 0.5646075 | 201.9568 | 448.7929 | 0.5649431 | 208.6384 | 463.641
0.5664395 | 196.3821 | 436.4047 | 0.5665988 | 209.1779 | 464.8399 | 596.4768 |  |  | 445.0595 | 0.6187395 | 224.8614 | 499.6921 | 0.566608 | 191.3128 | 425.1396 | 0.5667663 | 204.846 | 455.2133 | 0.5671166 | 192.9042 | 428.676 | 0.5667616 | 197.4036 | 438.6748 | 0.5669422 | 204.3071 | 454.0157 | 0.5662753 | 202.4647 | 449.9216 | 0.566612 | 209.0484 | 464.5521
0.5681103 | 196.8925 | 437.5389 | 0.5682727 | 209.7467 | 466.1038 | 598.0987 |  |  | 446.2696 | 0.6229856 | 226.2618 | 502.8041 | 0.56827 | 191.8367 | 426.3038 | 0.5684244 | 205.3813 | 456.4029 | 0.5687862 | 193.3775 | 429.7278 | 0.5684428 | 197.9287 | 439.8416 | 0.5685943 | 204.9295 | 455.3988 | 0.5679372 | 202.9422 | 450.9828 | 0.568269 | 209.5781 | 465.729
0.5697663 | 197.3941 | 438.6537 | 0.5699331 | 210.2061 | 467.1246 | 599.4085 |  |  | 447.247 | 0.6273546 | 227.7023 | 506.005 | 0.569927 | 192.2742 | 427.2761 | 0.5700846 | 205.8273 | 457.394 | 0.5704361 | 193.8559 | 430.791 | 0.5701116 | 198.4194 | 440.9321 | 0.5702564 | 205.4638 | 456.5862 | 0.5695946 | 203.5472 | 452.3271 | 0.569924 | 210.151 | 467.0022
0.5714173 | 197.9239 | 439.8309 | 0.5715856 | 210.7319 | 468.293 | 600.9078 |  |  | 448.3657 | 0.6317471 | 229.1427 | 509.2061 | 0.5715975 | 192.8403 | 428.5339 | 0.5717649 | 206.3735 | 458.6077 | 0.5720897 | 194.4558 | 432.124 | 0.5717669 | 199.0038 | 442.2308 | 0.5719342 | 205.9941 | 457.7647 | 0.5712635 | 204.0538 | 453.4529 | 0.5715985 | 210.7444 | 468.3209
0.5730863 | 198.4272 | 440.9493 | 0.5732486 | 211.2179 | 469.3731 | 602.2937 |  |  | 449.3997 | 0.6347639 | 230.1603 | 511.4674 | 0.5732825 | 193.3855 | 429.7456 | 0.5734452 | 206.8183 | 459.5962 | 0.5737585 | 194.9764 | 433.2808 | 0.573424 | 199.5739 | 443.4975 | 0.5736063 | 206.4502 | 458.7782 | 0.5729465 | 204.6381 | 454.7513 | 0.5732806 | 211.3903 | 469.7561
0.5747655 | 199.0067 | 442.237 | 0.5749266 | 211.7084 | 470.4632 | 603.6925 |  |  | 450.4434 | 0.6377894 | 231.2545 | 513.8988 | 0.5749524 | 193.9823 | 431.0717 | 0.5751118 | 207.2081 | 460.4625 | 0.5754359 | 195.5066 | 434.4592 | 0.5751001 | 200.1862 | 444.8582 | 0.5752677 | 206.9999 | 459.9997 | 0.5746206 | 205.2506 | 456.1125 | 0.5749432 | 212.049 | 471.2199
0.5764344 | 199.4863 | 443.303 | 0.5766041 | 212.1783 | 471.5073 | 605.0323 |  |  | 451.4431 | 0.6423941 | 232.8098 | 517.3552 | 0.5766087 | 194.4934 | 432.2075 | 0.5767651 | 207.6739 | 461.4975 | 0.5771031 | 196.0191 | 435.5979 | 0.576777 | 200.7505 | 446.1121 | 0.5769259 | 207.3951 | 460.8781 | 0.5762762 | 205.8045 | 457.3433 | 0.5765961 | 212.5638 | 472.3641
0.5780932 | 199.9285 | 444.2856 | 0.578271 | 212.8185 | 472.9299 | 606.8578 |  |  | 452.8052 | 0.6470562 | 234.2607 | 520.5794 | 0.5782611 | 195.1239 | 433.6086 | 0.5784226 | 208.1823 | 462.6274 | 0.5787582 | 196.7124 | 437.1387 | 0.5784465 | 201.2223 | 447.1606 | 0.5785913 | 207.8467 | 461.8815 | 0.5779274 | 206.2874 | 458.4163 | 0.5782525 | 213.1141 | 473.587
0.5797479 | 200.4623 | 445.4719 | 0.5799217 | 213.2476 | 473.8835 | 608.0815 |  |  | 453.7183 | 0.650206 | 235.2664 | 522.8141 | 0.5799246 | 195.729 | 434.9533 | 0.5800943 | 208.5885 | 463.5301 | 0.5804166 | 197.2608 | 438.3574 | 0.5800998 | 201.778 | 448.3955 | 0.5802739 | 208.2987 | 462.886 | 0.5795904 | 206.8176 | 459.5947 | 0.5799283 | 213.6213 | 474.7141
0.5814148 | 201.0585 | 446.7967 | 0.5815834 | 213.7836 | 475.0747 | 609.61 |  |  | 454.8588 | 0.6533997 | 236.3735 | 525.2745 | 0.5816023 | 196.0846 | 435.7435 | 0.5817733 | 209.0258 | 464.5018 | 0.5820888 | 197.7936 | 439.5413 | 0.5817565 | 202.416 | 449.8134 | 0.5819464 | 208.8221 | 464.0491 | 0.5812679 | 207.1981 | 460.4403 | 0.5816121 | 214.1161 | 475.8135
0.5830989 | 201.6503 | 448.1117 | 0.5832639 | 214.2987 | 476.2194 | 611.0789 |  |  | 455.9548 | 0.6565992 | 237.5584 | 527.9076 | 0.5832762 | 196.5947 | 436.877 | 0.5834386 | 209.5947 | 465.7659 | 0.5837678 | 198.4135 | 440.9188 | 0.58343 | 202.88 | 450.8445 | 0.5836115 | 209.3012 | 465.1137 | 0.5829384 | 207.7096 | 461.5768 | 0.5832763 | 214.6285 | 476.9523
0.5847769 | 202.2477 | 449.4393 | 0.5849395 | 214.9363 | 477.6362 | 612.8969 |  |  | 457.3113 | 0.6598843 | 238.7772 | 530.6159 | 0.5849377 | 197.1278 | 438.0618 | 0.5850886 | 210.1107 | 466.9128 | 0.5854452 | 199.0689 | 442.3754 | 0.5851064 | 203.6113 | 452.4696 | 0.5852683 | 209.8175 | 466.2611 | 0.5845982 | 208.1283 | 462.5074 | 0.5849341 | 215.3129 | 478.4731
0.5864428 | 202.8351 | 450.7446 | 0.5866047 | 215.4398 | 478.7551 | 614.3326 |  |  | 458.3825 | 0.6631803 | 240.0045 | 533.3434 | 0.5865899 | 197.5724 | 439.0498 | 0.5867463 | 210.5053 | 467.7895 | 0.5871071 | 199.4916 | 443.3146 | 0.5867762 | 204.2682 | 453.9293 | 0.5869263 | 210.2513 | 467.225 | 0.5862528 | 208.5609 | 463.4686 | 0.5865889 | 215.9195 | 479.8211
0.588097 | 203.3919 | 451.982 | 0.5882561 | 216.0943 | 480.2096 | 616.199 |  |  | 459.7751 | 0.6664871 | 241.171 | 535.9356 | 0.5882534 | 198.0294 | 440.0653 | 0.5884188 | 211.0186 | 468.9303 | 0.5887599 | 200.0011 | 444.4469 | 0.5884355 | 204.7659 | 455.0354 | 0.5886012 | 210.8169 | 468.4819 | 0.5879144 | 209.0708 | 464.6017 | 0.5882626 | 216.5594 | 481.2432
0.5897623 | 203.9084 | 453.1297 | 0.5899167 | 216.7047 | 481.5661 | 617.9396 |  |  | 461.0739 | 0.6698373 | 242.3597 | 538.5771 | 0.5899311 | 198.5185 | 441.1522 | 0.5900978 | 211.69 | 470.4222 | 0.590423 | 200.6571 | 445.9046 | 0.5900963 | 205.2462 | 456.1026 | 0.5902838 | 211.3956 | 469.7679 | 0.5895931 | 209.5334 | 465.6298 | 0.58994 | 217.1642 | 482.587
0.5914409 | 204.2524 | 453.8941 | 0.5915967 | 217.2818 | 482.8485 | 619.5853 |  |  | 462.3018 | 0.6731367 | 243.4336 | 540.9635 | 0.5916076 | 198.8056 | 441.7903 | 0.5917722 | 212.1671 | 471.4824 | 0.5921023 | 201.0956 | 446.8791 | 0.5917689 | 205.781 | 457.2912 | 0.5919436 | 211.9094 | 470.9097 | 0.5912704 | 209.9035 | 466.4523 | 0.5916082 | 217.834 | 484.0755
0.5931176 | 204.6596 | 454.7992 | 0.5932704 | 217.7914 | 483.9808 | 621.0382 |  |  | 463.3859 | 0.6781583 | 245.0006 | 544.4457 | 0.5932752 | 199.0321 | 442.2935 | 0.5934284 | 212.6975 | 472.6611 | 0.5937771 | 201.5338 | 447.853 | 0.5934504 | 206.3176 | 458.4835 | 0.5935934 | 212.5363 | 472.3029 | 0.5929389 | 210.4769 | 467.7264 | 0.5932636 | 218.3651 | 485.2559
0.5947763 | 205.1798 | 455.9552 | 0.594938 | 218.299 | 485.109 | 622.4858 |  |  | 464.466 | 0.6814747 | 246.1376 | 546.9725 | 0.5949321 | 199.2912 | 442.8693 | 0.5950921 | 213.4015 | 474.2256 | 0.5954366 | 201.9451 | 448.767 | 0.5951219 | 206.6719 | 459.2709 | 0.5952539 | 213.2232 | 473.8293 | 0.5945951 | 211.0847 | 469.0772 | 0.5949202 | 218.8662 | 486.3694
0.5964268 | 205.6424 | 456.9832 | 0.596593 | 218.7552 | 486.1226 | 623.7865 |  |  | 465.4365 | 0.6848186 | 247.2033 | 549.3407 | 0.5965948 | 199.4716 | 443.2701 | 0.596765 | 213.9857 | 475.5237 | 0.5970846 | 202.3802 | 449.7338 | 0.5967744 | 207.1858 | 460.4129 | 0.5969321 | 213.7901 | 475.089 | 0.5962566 | 211.6604 | 470.3564 | 0.5965919 | 219.2922 | 487.3159
0.5980878 | 206.1285 | 458.0634 | 0.5982596 | 219.3475 | 487.4389 | 625.4755 |  |  | 466.6968 | 0.6881645 | 248.2447 | 551.6549 | 0.5982698 | 199.811 | 444.0245 | 0.5984479 | 214.4036 | 476.4525 | 0.5987478 | 202.8187 | 450.7083 | 0.5984259 | 207.6019 | 461.3375 | 0.5986129 | 214.4298 | 476.5106 | 0.5979351 | 212.2832 | 471.7403 | 0.5982746 | 219.8894 | 488.6432
0.5997658 | 206.65 | 459.2221 | 0.5999394 | 220.0126 | 488.9168 | 627.372 |  |  | 468.1119 | 0.6914889 | 249.3992 | 554.2203 | 0.5999488 | 200.2467 | 444.9926 | 0.6001157 | 215.0359 | 477.8576 | 0.6004322 | 203.311 | 451.8022 | 0.6000966 | 208.0327 | 462.2949 | 0.6002766 | 215.0764 | 477.9475 | 0.5996117 | 212.9742 | 473.276 | 0.5999463 | 220.4453 | 489.8784
0.6014382 | 207.1137 | 460.2526 | 0.6016151 | 220.558 | 490.129 | 628.9274 |  |  | 469.2724 | 0.6948434 | 250.6267 | 556.9483 | 0.6016139 | 200.6438 | 445.8751 | 0.6017691 | 215.5452 | 478.9893 | 0.6021069 | 203.7574 | 452.7942 | 0.6017711 | 208.4178 | 463.1506 | 0.6019309 | 215.548 | 478.9956 | 0.6012722 | 213.5409 | 474.5354 | 0.6015991 | 220.9335 | 490.9634
0.6031027 | 207.5156 | 461.1458 | 0.6032826 | 221.1195 | 491.3766 | 630.5284 |  |  | 470.467 | 0.6981475 | 251.8525 | 559.6723 | 0.6032632 | 201.0079 | 446.6842 | 0.6034245 | 216.0107 | 480.0238 | 0.6037694 | 204.3827 | 454.1837 | 0.603443 | 209.0067 | 464.4593 | 0.6035914 | 216.0614 | 480.1364 | 0.6029239 | 214.1464 | 475.8809 | 0.603255 | 221.4998 | 492.2217
0.6047596 | 207.9304 | 462.0676 | 0.6049346 | 221.7702 | 492.8227 | 632.384 |  |  | 471.8515 | 0.7014859 | 253.0129 | 562.2509 | 0.6049231 | 201.3251 | 447.3892 | 0.6050931 | 216.5217 | 481.1593 | 0.605423 | 204.7884 | 455.0853 | 0.6051008 | 209.4658 | 465.4795 | 0.6052658 | 216.7074 | 481.5721 | 0.6045856 | 214.7146 | 477.1437 | 0.6049274 | 222.1116 | 493.5812
0.6064214 | 208.3771 | 463.0602 | 0.6065925 | 222.2387 | 493.8637 | 633.7198 |  |  | 472.8483 | 0.7048281 | 254.1162 | 564.7028 | 0.6066004 | 201.7247 | 448.2771 | 0.6067656 | 217.1203 | 482.4897 | 0.6070879 | 205.2269 | 456.0599 | 0.6067537 | 209.9896 | 466.6435 | 0.6069431 | 217.2825 | 482.8499 | 0.6062664 | 215.2622 | 478.3605 | 0.6066056 | 222.5925 | 494.6499
0.6081009 | 208.8763 | 464.1696 | 0.6082652 | 222.6882 | 494.8627 | 635.0017 |  |  | 473.8047 | 0.7081442 | 255.2667 | 567.2593 | 0.6082726 | 202.116 | 449.1467 | 0.6084332 | 217.6972 | 483.7715 | 0.6087679 | 205.7274 | 457.172 | 0.6084239 | 210.4948 | 467.7662 | 0.6086085 | 217.7879 | 483.9731 | 0.6079383 | 215.6661 | 479.2581 | 0.6082747 | 223.1939 | 495.9865
0.6097758 | 209.4195 | 465.3767 | 0.6099421 | 223.2758 | 496.1685 | 636.6773 |  |  | 475.0549 | 0.7131687 | 256.7398 | 570.5329 | 0.6099346 | 202.4727 | 449.9394 | 0.610089 | 218.4038 | 485.3417 | 0.6104432 | 206.2144 | 458.2542 | 0.6101034 | 211.0201 | 468.9335 | 0.610263 | 218.4582 | 485.4627 | 0.6095982 | 216.3634 | 480.8076 | 0.6099301 | 223.8569 | 497.4599
0.6114445 | 209.975 | 466.6112 | 0.6116061 | 223.8815 | 497.5145 | 638.4044 |  |  | 476.3437 | 0.7164801 | 257.8154 | 572.9232 | 0.6115881 | 202.8252 | 450.7226 | 0.6117436 | 218.9402 | 486.5337 | 0.6121091 | 206.689 | 459.3088 | 0.611775 | 211.5518 | 470.115 | 0.6119221 | 219.0601 | 486.8002 | 0.6112528 | 216.932 | 482.071 | 0.6115864 | 224.5239 | 498.9421
0.6130997 | 210.479 | 467.7311 | 0.6132596 | 224.3567 | 498.5705 | 639.7595 |  |  | 477.3547 | 0.7198336 | 258.9065 | 575.3478 | 0.6132529 | 203.252 | 451.6711 | 0.613417 | 219.5636 | 487.9191 | 0.6137651 | 207.2603 | 460.5785 | 0.6134406 | 212.0578 | 471.2397 | 0.6135989 | 219.5748 | 487.944 | 0.6129163 | 217.3915 | 483.0922 | 0.613259 | 225.0854 | 500.1899
0.6147569 | 210.9053 | 468.6786 | 0.6149135 | 224.9743 | 499.9429 | 641.5205 |  |  | 478.6687 | 0.723159 | 260.1378 | 578.0841 | 0.6149328 | 203.6433 | 452.5407 | 0.6151009 | 220.2137 | 489.3637 | 0.6154296 | 207.7305 | 461.6233 | 0.6150933 | 212.6304 | 472.5119 | 0.6152737 | 220.0611 | 489.0246 | 0.6145977 | 217.9347 | 484.2993 | 0.6149338 | 225.7928 | 501.7618
0.6164312 | 211.3766 | 469.7258 | 0.6165931 | 225.5181 | 501.1512 | 643.071 |  |  | 479.8256 | 0.7264905 | 261.4507 | 581.0015 | 0.6166103 | 204.0758 | 453.5018 | 0.6167742 | 220.6772 | 490.3939 | 0.617111 | 208.1704 | 462.6009 | 0.616761 | 213.2283 | 473.8408 | 0.6169452 | 220.6785 | 490.3966 | 0.6162764 | 218.5672 | 485.7048 | 0.6166074 | 226.336 | 502.9688
0.6181113 | 211.8669 | 470.8153 | 0.6182722 | 225.9609 | 502.1353 | 644.3339 |  |  | 480.7679 | 0.7298349 | 262.5249 | 583.3887 | 0.6182773 | 204.5003 | 454.445 | 0.6184371 | 221.1124 | 491.3608 | 0.6187832 | 208.6043 | 463.5651 | 0.618442 | 213.7599 | 475.0221 | 0.6185993 | 221.1976 | 491.5503 | 0.6179469 | 219.0919 | 486.8708 | 0.6182655 | 226.9927 | 504.4282
0.6197763 | 212.3441 | 471.8758 | 0.6199404 | 226.4446 | 503.2102 | 645.7131 |  |  | 481.797 | 0.7331439 | 263.6693 | 585.9319 | 0.6199344 | 205.0027 | 455.5616 | 0.6200907 | 221.5726 | 492.3836 | 0.6204442 | 208.9725 | 464.3834 | 0.620119 | 214.3277 | 476.2838 | 0.6202568 | 221.7096 | 492.688 | 0.6196014 | 219.5669 | 487.9265 | 0.6199221 | 227.5903 | 505.7561
0.6214281 | 212.8885 | 473.0856 | 0.6216017 | 227.065 | 504.5889 | 647.4822 |  |  | 483.117 | 0.7364926 | 264.872 | 588.6045 | 0.6215937 | 205.4334 | 456.5187 | 0.6217583 | 222.0986 | 493.5524 | 0.6220934 | 209.4464 | 465.4364 | 0.6217767 | 214.8258 | 477.3907 | 0.6219325 | 222.2003 | 493.7783 | 0.6212623 | 220.1747 | 489.2771 | 0.6215923 | 228.2211 | 507.158
0.6230823 | 213.3865 | 474.1923 | 0.6232576 | 227.6022 | 505.7827 | 649.0142 |  |  | 484.2601 | 0.739821 | 265.9427 | 590.9838 | 0.6232674 | 205.8481 | 457.4402 | 0.6234368 | 222.5801 | 494.6225 | 0.6237549 | 209.9269 | 466.5043 | 0.6234263 | 215.317 | 478.4823 | 0.6236085 | 222.7473 | 494.994 | 0.6229375 | 220.6933 | 490.4296 | 0.6232728 | 228.7294 | 508.2876
0.6247596 | 213.8589 | 475.2421 | 0.6249291 | 228.1021 | 506.8936 | 650.4397 |  |  | 485.3237 | 0.7431549 | 267.0193 | 593.3763 | 0.6249477 | 206.2106 | 458.2459 | 0.6251141 | 223.181 | 495.9578 | 0.6254337 | 210.3927 | 467.5393 | 0.625091 | 215.8851 | 479.7447 | 0.6252755 | 223.2269 | 496.0598 | 0.624617 | 221.2602 | 491.6894 | 0.6249509 | 229.2187 | 509.3748
0.6264393 | 214.2762 | 476.1692 | 0.6266091 | 228.6778 | 508.1729 | 652.0812 |  |  | 486.5485 | 0.7465094 | 268.2155 | 596.0344 | 0.626615 | 206.646 | 459.2133 | 0.6267716 | 223.7737 | 497.275 | 0.627111 | 210.9241 | 468.7201 | 0.6267714 | 216.4484 | 480.9965 | 0.6269279 | 223.7646 | 497.2546 | 0.6262853 | 221.7655 | 492.8123 | 0.62661 | 229.762 | 510.5821
0.6281084 | 214.7323 | 477.1828 | 0.6282814 | 229.199 | 509.3312 | 653.5674 |  |  | 487.6575 | 0.7498125 | 269.2657 | 598.3682 | 0.6282654 | 207.0594 | 460.1321 | 0.628416 | 224.5414 | 498.9808 | 0.6287755 | 211.3424 | 469.6498 | 0.6284415 | 216.9532 | 482.1183 | 0.6285858 | 224.3802 | 498.6227 | 0.6279325 | 222.4552 | 494.3448 | 0.6282598 | 230.3069 | 511.793
0.6297617 | 215.2555 | 478.3456 | 0.6299382 | 229.7221 | 510.4936 | 655.0591 |  |  | 488.7705 | 0.7531559 | 270.3416 | 600.7591 | 0.6299192 | 207.4974 | 461.1054 | 0.6300845 | 225.1764 | 500.392 | 0.6304299 | 211.7759 | 470.6131 | 0.6301016 | 217.5741 | 483.498 | 0.6302603 | 224.9689 | 499.9309 | 0.6295898 | 223.0146 | 495.5881 | 0.629925 | 230.992 | 513.3156
0.6314199 | 215.7827 | 479.517 | 0.631586 | 230.1437 | 511.4304 | 656.2611 |  |  | 489.6674 | 0.7564788 | 271.4219 | 603.1599 | 0.6315918 | 207.8519 | 461.8931 | 0.6317648 | 225.6786 | 501.5079 | 0.6320882 | 212.138 | 471.4177 | 0.6317544 | 218.182 | 484.8489 | 0.6319377 | 225.6094 | 501.3543 | 0.6312626 | 223.6896 | 497.088 | 0.6316017 | 231.6107 | 514.6905
0.6330885 | 216.2949 | 480.6554 | 0.6332567 | 230.7107 | 512.6904 | 657.878 |  |  | 490.8738 | 0.7614809 | 272.9617 | 606.5815 | 0.6332678 | 208.2539 | 462.7865 | 0.633436 | 226.2973 | 502.883 | 0.6337631 | 212.5809 | 472.4021 | 0.6334207 | 218.6668 | 485.9263 | 0.6336073 | 226.3392 | 502.9759 | 0.6329397 | 224.2627 | 498.3615 | 0.6332757 | 232.234 | 516.0756
0.6347706 | 216.8615 | 481.9145 | 0.6349386 | 231.1712 | 513.7139 | 659.1913 |  |  | 491.8537 | 0.7648239 | 274.2211 | 609.3803 | 0.6349368 | 208.6293 | 463.6207 | 0.6350972 | 226.8107 | 504.0238 | 0.6354445 | 213.0561 | 473.458 | 0.6351058 | 219.2123 | 487.1385 | 0.6352655 | 226.9102 | 504.245 | 0.6346077 | 224.8621 | 499.6935 | 0.6349356 | 232.812 | 517.3599
0.6364375 | 217.4357 | 483.1904 | 0.6366004 | 231.6803 | 514.8451 | 660.6429 |  |  | 492.9368 | 0.7681497 | 275.3584 | 611.9075 | 0.6365927 | 208.9215 | 464.27 | 0.6367517 | 227.2475 | 504.9945 | 0.6371101 | 213.5596 | 474.5768 | 0.6367764 | 219.7444 | 488.3209 | 0.6369233 | 227.406 | 505.3467 | 0.6362638 | 225.3009 | 500.6686 | 0.6365861 | 233.3102 | 518.467
0.6380934 | 217.9474 | 484.3276 | 0.6382584 | 231.9235 | 515.3856 | 661.3364 |  |  | 493.4543 | 0.7715097 | 276.6398 | 614.7552 | 0.6382532 | 209.2991 | 465.1092 | 0.6384181 | 227.8006 | 506.2236 | 0.6387708 | 214.0091 | 475.5758 | 0.6384436 | 220.2278 | 489.3951 | 0.6385969 | 227.9868 | 506.6373 | 0.6379225 | 225.8502 | 501.8893 | 0.6382498 | 233.8535 | 519.6744
0.6397517 | 218.5692 | 485.7093 | 0.6399135 | 232.0751 | 515.7224 | 661.7685 |  |  | 493.7767 | 0.7748154 | 277.8416 | 617.4259 | 0.6399262 | 209.6987 | 465.997 | 0.6401041 | 228.3614 | 507.4698 | 0.6404261 | 214.5999 | 476.8888 | 0.640099 | 220.6311 | 490.2913 | 0.6402792 | 228.5076 | 507.7947 | 0.6395988 | 226.3736 | 503.0524 | 0.6399298 | 234.4521 | 521.0048
0.6414247 | 219.1496 | 486.9991 | 0.6415868 | 232.063 | 515.6956 | 661.7342 |  |  | 493.7511 | 0.7781565 | 278.8921 | 619.7601 | 0.6416082 | 210.046 | 466.7689 | 0.6417743 | 228.79 | 508.4223 | 0.6420968 | 215.0715 | 477.9366 | 0.6417593 | 221.1738 | 491.4974 | 0.6419508 | 229.0186 | 508.9303 | 0.6412789 | 226.8886 | 504.1969 | 0.6416067 | 235.0227 | 522.2726
0.643104 | 219.6749 | 488.1664 | 0.6432694 | 232.0478 | 515.6618 | 661.6908 |  |  | 493.7187 | 0.7814839 | 279.9804 | 622.1787 | 0.6432754 | 210.414 | 467.5867 | 0.6434394 | 229.3676 | 509.7058 | 0.6437783 | 215.5273 | 478.9495 | 0.6434392 | 221.6584 | 492.5743 | 0.6436089 | 229.5675 | 510.15 | 0.642948 | 227.4374 | 505.4165 | 0.6432728 | 235.5734 | 523.4964
0.644775 | 220.1561 | 489.2358 | 0.64494 | 231.9696 | 515.488 | 661.4678 |  |  | 493.5523 | 0.7848042 | 281.0862 | 624.6361 | 0.6449357 | 210.8336 | 468.519 | 0.6450938 | 229.8718 | 510.8262 | 0.6454467 | 215.7245 | 479.3879 | 0.6451163 | 222.2021 | 493.7825 | 0.645258 | 230.1756 | 511.5013 | 0.6446075 | 227.9975 | 506.6611 | 0.6449311 | 236.0813 | 524.6251
0.6464298 | 220.632 | 490.2934 | 0.6466019 | 232.0792 | 515.7315 | 661.7802 |  |  | 493.7855 | 0.7881694 | 282.0942 | 626.876 | 0.6465895 | 211.21 | 469.3556 | 0.6467565 | 230.3176 | 511.817 | 0.6471027 | 215.8332 | 479.6293 | 0.6467801 | 222.7943 | 495.0985 | 0.6469265 | 230.7202 | 512.7115 | 0.6462608 | 228.6302 | 508.067 | 0.646596 | 236.5619 | 525.6932
0.6480883 | 221.0733 | 491.2739 | 0.6482601 | 232.344 | 516.3199 | 662.5353 |  |  | 494.3489 | 0.7914885 | 283.2296 | 629.3992 | 0.6482609 | 211.6722 | 470.3827 | 0.6484359 | 230.8637 | 513.0304 | 0.6487581 | 215.8645 | 479.6989 | 0.648429 | 223.4622 | 496.5826 | 0.6486093 | 231.1931 | 513.7625 | 0.6479324 | 229.2584 | 509.4632 | 0.6482804 | 237.1334 | 526.9631
0.6497601 | 221.5575 | 492.3501 | 0.6499264 | 232.6421 | 516.9824 | 663.3854 |  |  | 494.9832 | 0.7948344 | 284.313 | 631.8068 | 0.6499418 | 212.1458 | 471.4351 | 0.6501075 | 231.5562 | 514.5693 | 0.6504318 | 215.8778 | 479.7284 | 0.6500862 | 223.9743 | 497.7206 | 0.6502758 | 231.6668 | 514.8151 | 0.6496106 | 229.8843 | 510.8541 | 0.6499526 | 237.7508 | 528.3352
0.6514378 | 222.0779 | 493.5065 | 0.6516069 | 232.9643 | 517.6984 | 664.3041 |  |  | 495.6686 | 0.7981666 | 285.4044 | 634.2321 | 0.651609 | 212.6178 | 472.484 | 0.6517686 | 232.0702 | 515.7115 | 0.6521119 | 215.7768 | 479.5039 | 0.6517625 | 224.4971 | 498.8825 | 0.6519357 | 232.279 | 516.1755 | 0.6512781 | 230.3 | 511.7778 | 0.6516137 | 238.2488 | 529.4419
0.6531059 | 222.6247 | 494.7215 | 0.6532809 | 233.3941 | 518.6536 | 665.5299 |  |  | 496.5832 | 0.8014723 | 286.5268 | 636.7263 | 0.6532663 | 213.1235 | 473.6077 | 0.6534209 | 232.7695 | 517.2655 | 0.6537765 | 215.9817 | 479.9593 | 0.6534383 | 225.0114 | 500.0252 | 0.6535863 | 232.9454 | 517.6564 | 0.6529349 | 230.8094 | 512.9098 | 0.6532649 | 238.9943 | 531.0984
0.6547602 | 223.2113 | 496.0252 | 0.6549341 | 233.9011 | 519.7802 | 666.9755 |  |  | 497.6619 | 0.8048255 | 287.583 | 639.0733 | 0.6549217 | 213.6589 | 474.7975 | 0.6550828 | 233.3573 | 518.5718 | 0.6554299 | 216.2738 | 480.6084 | 0.6551006 | 225.4989 | 501.1088 | 0.6552509 | 233.5501 | 519.0002 | 0.6545845 | 231.1848 | 513.744 | 0.6549262 | 239.6182 | 532.4849
0.6564173 | 223.7534 | 497.2298 | 0.6565865 | 234.3576 | 520.7947 | 668.2773 |  |  | 498.6332 | 0.808144 | 288.6283 | 641.3961 | 0.6565931 | 214.2105 | 476.0234 | 0.6567633 | 233.9853 | 519.9674 | 0.6570888 | 216.5597 | 481.2438 | 0.6567586 | 225.9222 | 502.0493 | 0.6569331 | 234.1615 | 520.359 | 0.6562605 | 231.6417 | 514.7593 | 0.6565984 | 240.084 | 533.52
0.6580874 | 224.3073 | 498.4606 | 0.6582513 | 234.9418 | 522.093 | 669.9432 |  |  | 499.8762 | 0.8114862 | 289.8546 | 644.1214 | 0.6582744 | 214.7455 | 477.2122 | 0.658436 | 234.4669 | 521.0376 | 0.6587594 | 216.8221 | 481.827 | 0.6584197 | 226.5396 | 503.4212 | 0.6586072 | 234.8344 | 521.8542 | 0.6579428 | 232.1547 | 515.8994 | 0.6582685 | 240.6309 | 534.7353
0.659768 | 224.8581 | 499.6847 | 0.6599308 | 235.5125 | 523.3611 | 671.5705 |  |  | 501.0904 | 0.8148326 | 290.9441 | 646.5425 | 0.6599416 | 215.3575 | 478.5723 | 0.6600995 | 235.1864 | 522.6364 | 0.660439 | 217.1632 | 482.5849 | 0.6600983 | 227.1092 | 504.6871 | 0.660271 | 235.445 | 523.2112 | 0.6596108 | 232.743 | 517.2067 | 0.6599296 | 241.2942 | 536.2094
0.6614388 | 225.3374 | 500.7498 | 0.6616038 | 236.0818 | 524.6261 | 673.1938 |  |  | 502.3016 | 0.8181493 | 292.0266 | 648.948 | 0.6615997 | 215.9402 | 479.8671 | 0.6617541 | 235.6532 | 523.6739 | 0.6621073 | 217.4409 | 483.2019 | 0.6617759 | 227.6848 | 505.9663 | 0.6619312 | 235.8804 | 524.1787 | 0.66127 | 233.4708 | 518.8241 | 0.6615852 | 241.8246 | 537.388
0.6631007 | 225.7193 | 501.5984 | 0.6632637 | 236.5794 | 525.732 | 674.6128 |  |  | 503.3604 | 0.8215038 | 293.2092 | 651.576 | 0.6632513 | 216.4799 | 481.0664 | 0.6634178 | 236.1958 | 524.8797 | 0.6637663 | 217.5428 | 483.4285 | 0.6634427 | 228.2754 | 507.2787 | 0.6635983 | 236.48 | 525.5111 | 0.6629195 | 234.166 | 520.3689 | 0.6632494 | 242.4118 | 538.693
0.6647556 | 226.208 | 502.6845 | 0.6649208 | 237.2002 | 527.1115 | 676.3829 |  |  | 504.6812 | 0.824818 | 294.4116 | 654.248 | 0.6649223 | 216.9245 | 482.0544 | 0.6650972 | 236.7878 | 526.1952 | 0.6654264 | 217.6755 | 483.7232 | 0.6650975 | 228.794 | 508.4312 | 0.6652825 | 237.118 | 526.929 | 0.664588 | 234.7742 | 521.7204 | 0.6649303 | 243.0839 | 540.1864
0.6664259 | 226.7202 | 503.8227 | 0.6665893 | 237.7121 | 528.2492 | 677.8428 |  |  | 505.7705 | 0.8281534 | 295.6727 | 657.0504 | 0.6666034 | 217.3347 | 482.966 | 0.6667756 | 237.3028 | 527.3395 | 0.6670979 | 217.875 | 484.1667 | 0.6667571 | 229.3162 | 509.5916 | 0.666955 | 237.7071 | 528.238 | 0.6662701 | 235.3893 | 523.0873 | 0.6666087 | 243.6565 | 541.459
0.6681094 | 227.2959 | 505.1021 | 0.6682714 | 238.2275 | 529.3945 | 679.3125 |  |  | 506.8671 | 0.8315046 | 296.8212 | 659.6027 | 0.6682771 | 217.7986 | 483.9968 | 0.6684353 | 237.734 | 528.2977 | 0.6687816 | 218.0699 | 484.5998 | 0.6684307 | 229.8571 | 510.7936 | 0.6686102 | 238.1841 | 529.298 | 0.6679393 | 236.0248 | 524.4995 | 0.6682771 | 244.1953 | 542.6561
0.6697841 | 227.8802 | 506.4005 | 0.6699445 | 238.8432 | 530.7626 | 681.068 |  |  | 508.1769 | 0.834813 | 297.9626 | 662.1391 | 0.6699355 | 218.1783 | 484.8406 | 0.6700907 | 238.3887 | 529.7527 | 0.6704519 | 218.2023 | 484.8939 | 0.6701129 | 230.3284 | 511.8408 | 0.6702637 | 238.7987 | 530.6638 | 0.6695987 | 236.4912 | 525.5359 | 0.6699349 | 244.7745 | 543.9433
0.6714447 | 228.4721 | 507.7158 | 0.6716074 | 239.3745 | 531.9433 | 682.583 |  |  | 509.3074 | 0.8381656 | 299.1057 | 664.6792 | 0.6715916 | 218.7385 | 486.0856 | 0.6717495 | 239.0031 | 531.118 | 0.6721041 | 218.6071 | 485.7935 | 0.6717762 | 230.9277 | 513.1728 | 0.6719278 | 239.33 | 531.8445 | 0.6712524 | 237.0753 | 526.8339 | 0.6715919 | 245.3148 | 545.1441
0.6730927 | 229.0855 | 509.0788 | 0.67326 | 239.812 | 532.9154 | 683.8305 |  |  | 510.2382 | 0.8414858 | 300.1744 | 667.0543 | 0.6732613 | 219.2378 | 487.1951 | 0.6734259 | 239.4642 | 532.1426 | 0.6737579 | 218.9043 | 486.4539 | 0.6734305 | 231.58 | 514.6221 | 0.6736031 | 239.9349 | 533.1887 | 0.6729211 | 237.6812 | 528.1804 | 0.6732653 | 245.8908 | 546.424
0.6747577 | 229.7506 | 510.5569 | 0.6749249 | 240.3555 | 534.1233 | 685.3804 |  |  | 511.3947 | 0.8464928 | 301.7531 | 670.5623 | 0.6749426 | 219.821 | 488.491 | 0.6751078 | 240.0513 | 533.4473 | 0.6754257 | 219.1981 | 487.1068 | 0.6750895 | 232.1723 | 515.9385 | 0.6752694 | 240.4694 | 534.3765 | 0.6746022 | 238.1525 | 529.2278 | 0.6749519 | 246.4993 | 547.7763
0.6764368 | 230.309 | 511.7978 | 0.6766022 | 240.866 | 535.2577 | 686.836 |  |  | 512.4807 | 0.8498244 | 302.8054 | 672.9009 | 0.6766163 | 220.3672 | 489.7048 | 0.6767734 | 240.6312 | 534.7361 | 0.6771021 | 219.463 | 487.6955 | 0.6767634 | 232.7463 | 517.2141 | 0.6769323 | 241.1721 | 535.9379 | 0.6762769 | 238.6461 | 530.3246 | 0.6766151 | 247.1035 | 549.119
0.6781061 | 230.7992 | 512.8871 | 0.6782799 | 241.2925 | 536.2055 | 688.0523 |  |  | 513.3883 | 0.853152 | 303.8686 | 675.2635 | 0.6782743 | 220.9004 | 490.8897 | 0.6784272 | 241.1671 | 535.9269 | 0.6787739 | 219.9558 | 488.7906 | 0.6784434 | 233.3828 | 518.6285 | 0.6785852 | 241.672 | 537.0489 | 0.6779389 | 239.2625 | 531.6944 | 0.6782641 | 247.7694 | 550.5987
0.6797693 | 231.3695 | 514.1544 | 0.6799406 | 241.8702 | 537.4893 | 689.6996 |  |  | 514.6174 | 0.8581522 | 305.4451 | 678.767 | 0.6799283 | 221.2111 | 491.5802 | 0.6800857 | 241.6687 | 537.0416 | 0.6804299 | 220.2957 | 489.546 | 0.6801092 | 233.8499 | 519.6664 | 0.6802514 | 242.2764 | 538.392 | 0.6795915 | 239.723 | 532.7178 | 0.6799189 | 248.3502 | 551.8893
0.6814181 | 231.8033 | 515.1184 | 0.6815944 | 242.4961 | 538.8802 | 691.4844 |  |  | 515.9491 | 0.8614732 | 306.5029 | 681.1176 | 0.6815934 | 221.662 | 492.5823 | 0.6817628 | 242.3089 | 538.4643 | 0.6820843 | 220.5927 | 490.2061 | 0.6817632 | 234.3648 | 520.8106 | 0.6819339 | 242.7818 | 539.5151 | 0.6812589 | 240.298 | 533.9956 | 0.681591 | 249.028 | 553.3957
0.6830831 | 232.1817 | 515.9593 | 0.6832557 | 243.011 | 540.0245 | 692.9528 |  |  | 517.0447 | 0.866487 | 308.0085 | 684.4634 | 0.6832712 | 222.0529 | 493.451 | 0.6834416 | 243.0013 | 540.003 | 0.6837515 | 220.9128 | 490.9173 | 0.6834194 | 234.9179 | 522.0397 | 0.6836109 | 243.2995 | 540.6655 | 0.6829374 | 240.8163 | 535.1474 | 0.6832711 | 249.6243 | 554.7206
0.6847634 | 232.5987 | 516.886 | 0.6849362 | 243.6488 | 541.4418 | 694.7714 |  |  | 518.4017 | 0.8698109 | 309.0862 | 686.8582 | 0.6849435 | 222.4679 | 494.3731 | 0.6851078 | 243.6585 | 541.4634 | 0.6854324 | 221.3897 | 491.9772 | 0.6850929 | 235.4363 | 523.1919 | 0.6852766 | 243.7403 | 541.6452 | 0.6846098 | 241.4586 | 536.5748 | 0.6849367 | 250.1298 | 555.844
0.6864378 | 233.1082 | 518.0182 | 0.6866104 | 244.2247 | 542.7216 | 696.4136 |  |  | 519.627 | 0.8731726 | 310.1711 | 689.269 | 0.6866018 | 222.8784 | 495.2852 | 0.6867608 | 244.1588 | 542.5752 | 0.6871079 | 221.7464 | 492.7698 | 0.6867733 | 236.0526 | 524.5614 | 0.686934 | 244.3502 | 543.0005 | 0.6862667 | 242.0236 | 537.8302 | 0.686595 | 250.671875 | 557.0486
0.6881029 | 233.6721 | 519.2714 | 0.688273 | 244.7035 | 543.7856 | 697.779 |  |  | 520.6458 | 0.8764796 | 311.2811 | 691.7358 | 0.6882576 | 223.4017 | 496.4482 | 0.6884168 | 244.6875 | 543.75 | 0.6887742 | 222.0286 | 493.3969 | 0.6884438 | 236.5746 | 525.7214 | 0.688593 | 244.9328 | 544.2952 | 0.6879225 | 242.6581 | 539.2401 | 0.6882535 | 251.2918 | 558.4263
0.6897627 | 234.2809 | 520.6242 | 0.689925 | 245.2499 | 544.9999 | 699.3371 |  |  | 521.8084 | 0.8798253 | 312.4516 | 694.3369 | 0.6899214 | 223.9162 | 497.5917 | 0.690093 | 245.2415 | 544.9812 | 0.6904281 | 222.524 | 494.4978 | 0.6901008 | 237.0875 | 526.8611 | 0.6902676 | 245.6055 | 545.79 | 0.6895883 | 243.2163 | 540.4807 | 0.6899292 | 251.7709 | 559.4909
0.6914282 | 234.9159 | 522.0354 | 0.6915881 | 245.8805 | 546.4012 | 701.1353 |  |  | 523.1501 | 0.8831574 | 313.6138 | 696.9196 | 0.6916014 | 224.4509 | 498.7798 | 0.6917679 | 245.6802 | 545.956 | 0.6920935 | 223.0571 | 495.6825 | 0.691756 | 237.5761 | 527.9469 | 0.6919512 | 246.176 | 547.0578 | 0.6912704 | 243.9579 | 542.1286 | 0.6916083 | 252.3502 | 560.7782
0.6931108 | 235.4265 | 523.17 | 0.6932656 | 246.3545 | 547.4544 | 702.4867 |  |  | 524.1584 | 0.8864684 | 314.7187 | 699.3748 | 0.6932729 | 225.0304 | 500.0675 | 0.6934366 | 246.1868 | 547.0818 | 0.6937757 | 223.4843 | 496.6318 | 0.6934334 | 238.1395 | 529.1989 | 0.6936139 | 246.7225 | 548.2722 | 0.6929421 | 244.5812 | 543.5137 | 0.6932789 | 252.8557 | 561.9015
0.6947818 | 235.9187 | 524.2638 | 0.6949422 | 246.9184 | 548.7075 | 704.0946 |  |  | 525.3582 | 0.8898255 | 315.8709 | 701.9353 | 0.6949377 | 225.6069 | 501.3486 | 0.6950959 | 246.7109 | 548.2464 | 0.6954493 | 223.9772 | 497.727 | 0.6951134 | 238.7101 | 530.4669 | 0.6952604 | 247.2931 | 549.5402 | 0.6946037 | 245.094 | 544.6533 | 0.6949341 | 253.4232 | 563.1627
0.6964396 | 236.3999 | 525.333 | 0.6966082 | 247.4665 | 549.9256 | 705.6577 |  |  | 526.5245 | 0.8931531 | 316.8934 | 704.2075 | 0.6965958 | 226.1913 | 502.6472 | 0.6967572 | 247.3094 | 549.5764 | 0.6971074 | 224.55 | 499.0001 | 0.6967823 | 239.3717 | 531.9371 | 0.6969184 | 247.7688 | 550.5974 | 0.6962616 | 245.6021 | 545.7824 | 0.696592 | 253.9564 | 564.3475
0.6980917 | 237.0165 | 526.7034 | 0.6982602 | 247.9759 | 551.0575 | 707.1102 |  |  | 527.6082 | 0.8965065 | 317.9174 | 706.4832 | 0.69826 | 226.7339 | 503.8532 | 0.698432 | 247.6771 | 550.3936 | 0.6987567 | 225.0499 | 500.1109 | 0.6984394 | 240.0647 | 533.477 | 0.6985949 | 248.1813 | 551.5139 | 0.6979274 | 246.0974 | 546.883 | 0.6982651 | 254.4991 | 565.5536
0.6997538 | 237.5356 | 527.8569 | 0.6999235 | 248.4694 | 552.1543 | 708.5176 |  |  | 528.6584 | 0.8998463 | 319.0425 | 708.9834 | 0.6999366 | 227.2824 | 505.072 | 0.700112 | 248.1321 | 551.4048 | 0.7004231 | 225.4857 | 501.0793 | 0.7000948 | 240.6296 | 534.7324 | 0.7002732 | 248.7857 | 552.8571 | 0.6996079 | 246.543 | 547.8733 | 0.6999416 | 255.029 | 566.7311
0.7014301 | 238.1696 | 529.2658 | 0.7015986 | 249.0004 | 553.3343 | 710.0317 |  |  | 529.7882 | 0.9031529 | 320.0834 | 711.2965 | 0.7016205 | 227.7013 | 506.003 | 0.7017806 | 248.6344 | 552.5208 | 0.702105 | 225.9312 | 502.0694 | 0.7017647 | 241.1938 | 535.9863 | 0.7019384 | 249.4484 | 554.3298 | 0.7012863 | 247.0449 | 548.9887 | 0.7016129 | 255.7824 | 568.4054
0.7031013 | 238.7584 | 530.5743 | 0.7032756 | 249.485 | 554.4112 | 711.4136 |  |  | 530.8192 | 0.9064949 | 321.129 | 713.62 | 0.7032799 | 228.2307 | 507.1794 | 0.7034348 | 249.218 | 553.8177 | 0.7037733 | 226.3307 | 502.9571 | 0.7034411 | 241.719 | 537.1533 | 0.7035934 | 249.9954 | 555.5453 | 0.7029493 | 247.5677 | 550.1504 | 0.7032659 | 256.331 | 569.6245
0.7047614 | 239.1609 | 531.4686 | 0.7049435 | 249.9857 | 555.5239 | 712.8414 |  |  | 531.8846 | 0.9098052 | 322.2315 | 716.07 | 0.7049313 | 228.7495 | 508.3321 | 0.7050887 | 249.7319 | 554.9598 | 0.7054316 | 226.7928 | 503.984 | 0.7051119 | 242.254 | 538.3421 | 0.705254 | 250.5352 | 556.7449 | 0.7046018 | 248.2196 | 551.5991 | 0.7049221 | 256.8835 | 570.8523
0.7064191 | 239.466 | 532.1468 | 0.7065946 | 250.5266 | 556.7258 | 714.3836 |  |  | 533.0353 | 0.9131522 | 323.3763 | 718.614 | 0.7065922 | 229.1462 | 509.2138 | 0.7067584 | 250.3992 | 556.4426 | 0.7070849 | 227.2113 | 504.914 | 0.7067648 | 242.8479 | 539.662 | 0.7069334 | 251.1618 | 558.1374 | 0.7062594 | 248.7478 | 552.7728 | 0.706591 | 257.5015 | 572.2255
0.7080772 | 239.9909 | 533.313 | 0.708254 | 251.0472 | 557.8827 | 715.8681 |  |  | 534.143 | 0.9165041 | 324.428 | 720.9512 | 0.7082686 | 229.6284 | 510.2853 | 0.7084358 | 251.0077 | 557.795 | 0.7087529 | 227.7024 | 506.0053 | 0.7084213 | 243.5048 | 541.1219 | 0.7086108 | 251.6552 | 559.2338 | 0.707935 | 249.3439 | 554.0975 | 0.7082701 | 258.1237 | 573.6083
0.709762 | 240.4443 | 534.3206 | 0.7099301 | 251.739 | 559.4199 | 717.8407 |  |  | 535.6148 | 0.919818 | 325.5594 | 723.4652 | 0.7099421 | 230.1264 | 511.392 | 0.7101036 | 251.6393 | 559.1983 | 0.7104351 | 228.1276 | 506.9503 | 0.7100915 | 244.1317 | 542.5149 | 0.7102777 | 252.1063 | 560.2362 | 0.7096115 | 249.8866 | 555.3036 | 0.7099413 | 258.6802 | 574.845
0.7114428 | 240.92 | 535.3777 | 0.7116051 | 252.2067 | 560.4593 | 719.1744 |  |  | 536.61 | 0.9231771 | 326.6952 | 725.9894 | 0.711605 | 230.5487 | 512.3304 | 0.7117597 | 252.1901 | 560.4225 | 0.7121135 | 228.5803 | 507.9562 | 0.7117698 | 244.6198 | 543.5996 | 0.7119336 | 252.6755 | 561.5012 | 0.7112756 | 250.4896 | 556.6435 | 0.711593 | 259.3299 | 576.2887
0.7131092 | 241.5591 | 536.7981 | 0.7132702 | 252.8544 | 561.8987 | 721.0215 |  |  | 537.9882 | 0.9264903 | 327.808 | 728.4621 | 0.7132573 | 230.9222 | 513.1604 | 0.7134128 | 252.7685 | 561.7078 | 0.7129474 | 228.7885 | 508.4189 | 0.713441 | 245.0805 | 544.6232 | 0.7135925 | 253.2346 | 562.7436 | 0.7129244 | 250.9917 | 557.7593 | 0.7132527 | 259.9761 | 577.7247
0.7147651 | 242.1355 | 538.079 | 0.7149239 | 253.4067 | 563.126 | 722.5963 |  |  | 539.1632 | 0.9298168 | 328.8478 | 730.7728 | 0.7149161 | 231.4339 | 514.2976 | 0.7150865 | 253.3015 | 562.8923 | 0.714605 | 229.2451 | 509.4336 | 0.7151039 | 245.5726 | 545.7168 | 0.7152691 | 253.7804 | 563.9565 | 0.7145833 | 251.5651 | 559.0335 | 0.7149246 | 260.5522 | 579.0048
0.7164246 | 242.5149 | 538.9221 | 0.7165797 | 253.978 | 564.3955 | 724.2253 |  |  | 540.3787 | 0.9331601 | 329.9445 | 733.2101 | 0.7165945 | 231.912 | 515.3601 | 0.7167667 | 253.9203 | 564.2674 | 0.716262 | 229.7433 | 510.5408 | 0.7167597 | 246.0124 | 546.6942 | 0.7169445 | 254.3356 | 565.1902 | 0.7162602 | 252.1329 | 560.2954 | 0.7166056 | 261.1134 | 580.2521
0.7180955 | 242.9548 | 539.8996 | 0.7182603 | 254.4069 | 565.3487 | 725.4484 |  |  | 541.2913 | 0.9364728 | 331.0139 | 735.5864 | 0.7182747 | 232.4664 | 516.5921 | 0.7184367 | 254.5273 | 565.6163 | 0.7179331 | 230.207 | 511.5711 | 0.718429 | 246.5003 | 547.7784 | 0.7186089 | 254.9631 | 566.5847 | 0.7179407 | 252.726 | 561.6133 | 0.7182769 | 261.7059 | 581.5686
0.7197816 | 243.5672 | 541.2605 | 0.7199345 | 254.9274 | 566.5053 | 726.9326 |  |  | 542.3987 | 0.9398338 | 332.1909 | 738.202 | 0.7199422 | 232.9921 | 517.7602 | 0.7201019 | 255.0273 | 566.7273 | 0.7221102 | 231.4574 | 514.3499 | 0.7201087 | 247.0757 | 549.0571 | 0.7202631 | 255.5508 | 567.8906 | 0.7196084 | 253.1358 | 562.5241 | 0.7199354 | 262.2016 | 582.6702
0.7214447 | 244.1558 | 542.5684 | 0.7216058 | 255.4554 | 567.6788 | 728.4384 |  |  | 543.5222 | 0.9431579 | 333.3463 | 740.7697 | 0.7215995 | 233.5482 | 518.996 | 0.7217563 | 255.6225 | 568.0499 | 0.7262577 | 232.5833 | 516.8517 | 0.7217852 | 247.6913 | 550.4251 | 0.7219212 | 256.2101 | 569.3557 | 0.7212668 | 253.662 | 563.6934 | 0.7215865 | 262.7717 | 583.937
0.723095 | 244.7752 | 543.9448 | 0.7232636 | 255.9495 | 568.7767 | 729.8472 |  |  | 544.5735 | 0.9464885 | 334.5192 | 743.376 | 0.7232587 | 234.0788 | 520.1752 | 0.7234253 | 256.286 | 569.5245 | 0.7304368 | 233.6185 | 519.1522 | 0.7234464 | 248.1629 | 551.4732 | 0.7235947 | 256.756 | 570.569 | 0.7229278 | 254.3152 | 565.1449 | 0.7232561 | 263.3199 | 585.1552
0.7247502 | 245.327 | 545.1711 | 0.7249213 | 256.5132 | 570.0292 | 731.4545 |  |  | 545.7727 | 0.9514857 | 336.0243 | 746.7206 | 0.7249367 | 234.5697 | 521.266 | 0.7251062 | 256.8169 | 570.7043 | 0.7337891 | 234.6452 | 521.4337 | 0.7250963 | 248.7478 | 552.773 | 0.7252725 | 257.4654 | 572.1453 | 0.7246073 | 254.825 | 566.2778 | 0.7249339 | 263.7943 | 586.2096
0.7264277 | 245.8953 | 546.434 | 0.7265955 | 257.2009 | 571.5575 | 733.4155 |  |  | 547.2359 | 0.9548116 | 337.1228 | 749.1619 | 0.7266158 | 235.0811 | 522.4024 | 0.7267816 | 257.2578 | 571.6841 | 0.7372966 | 235.7507 | 523.8904 | 0.7267613 | 249.2453 | 553.8784 | 0.7269409 | 258.0148 | 573.3662 | 0.7262857 | 255.3524 | 567.4497 | 0.7266105 | 264.27 | 587.2666
0.7281048 | 246.3877 | 547.5283 | 0.7282804 | 257.7866 | 572.8592 | 735.0858 |  |  | 548.4822 | 0.9598142 | 338.6088 | 752.4641 | 0.7282812 | 235.5475 | 523.4389 | 0.728438 | 257.928 | 573.1733 | 0.7408999 | 236.8963 | 526.4363 | 0.7284395 | 249.8014 | 555.1142 | 0.7285953 | 258.5054 | 574.4565 | 0.7279484 | 256.0562 | 569.0138 | 0.7282722 | 264.814 | 588.4756
0.7297694 | 246.8228 | 548.4952 | 0.7299489 | 258.3015 | 574.0033 | 736.5539 |  |  | 549.5776 | 0.9648237 | 340.1893 | 755.9762 | 0.729932 | 236.003 | 524.451 | 0.7300878 | 258.4232 | 574.2737 | 0.7456232 | 238.0632 | 529.0293 | 0.7301095 | 250.4124 | 556.4719 | 0.7302539 | 259.029 | 575.62 | 0.7295985 | 256.7568 | 570.5706 | 0.7299238 | 265.339 | 589.6421
0.7314256 | 247.2428 | 549.4284 | 0.7316049 | 258.927 | 575.3933 | 738.3376 |  |  | 550.9085 | 0.9681531 | 341.3625 | 758.5834 | 0.7315863 | 236.4884 | 525.5297 | 0.7317567 | 258.9203 | 575.3784 | 0.7495162 | 239.2097 | 531.577 | 0.7317704 | 251.0432 | 557.8738 | 0.7319286 | 259.5364 | 576.7475 | 0.7312551 | 257.277 | 571.7267 | 0.7315923 | 265.8587 | 590.7971
0.7330879 | 247.8416 | 550.7591 | 0.7332591 | 259.4918 | 576.6484 | 739.948 |  |  | 552.1101 | 0.9714722 | 342.4788 | 761.064 | 0.73326 | 237.0224 | 526.7165 | 0.7334352 | 259.5116 | 576.6925 | 0.7535858 | 240.4713 | 534.3806 | 0.7334197 | 251.5789 | 559.0643 | 0.7336096 | 259.9827 | 577.7393 | 0.7329301 | 257.9778 | 573.284 | 0.7332738 | 266.5039 | 592.2309
0.7347652 | 248.4504 | 552.1119 | 0.7349293 | 259.9158 | 577.5906 | 741.1571 |  |  | 553.0123 | 0.974831 | 343.5946 | 763.5435 | 0.7349333 | 237.5294 | 527.8431 | 0.7351059 | 260.0891 | 577.9757 | 0.7567064 | 241.5309 | 536.7352 | 0.7350849 | 252.0696 | 560.1548 | 0.735276 | 260.6214 | 579.1587 | 0.7346032 | 258.5687 | 574.5971 | 0.7349432 | 267.015 | 593.3666
0.7364438 | 249.0169 | 553.3708 | 0.7366099 | 260.4516 | 578.7813 | 742.685 |  |  | 554.1523 | 0.9781443 | 344.8312 | 766.2915 | 0.7366009 | 238.1197 | 529.1549 | 0.7367608 | 260.5679 | 579.0398 | 0.7609777 | 242.819 | 539.5978 | 0.736768 | 252.6028 | 561.3395 | 0.7369341 | 261.2504 | 580.5564 | 0.7362685 | 259.1253 | 575.834 | 0.7366054 | 267.542 | 594.5378
0.7381102 | 249.6429 | 554.762 | 0.7382738 | 260.9913 | 579.9806 | 744.2239 |  |  | 555.3006 | 0.9814947 | 345.8701 | 768.6003 | 0.7382531 | 238.727 | 530.5045 | 0.7384157 | 261.1163 | 580.2584 | 0.7653989 | 244.0193 | 542.2652 | 0.7384432 | 253.1165 | 562.4811 | 0.7385863 | 261.7172 | 581.5938 | 0.7379227 | 259.5674 | 576.8163 | 0.7382587 | 268.1322 | 595.8493
0.7397661 | 250.2434 | 556.0964 | 0.7399313 | 261.5279 | 581.1731 | 745.7541 |  |  | 556.4423 | 0.9848267 | 346.9222 | 770.9383 | 0.7399157 | 239.259 | 531.6868 | 0.7400857 | 261.7128 | 581.584 | 0.7687852 | 245.0575 | 544.5722 | 0.7401068 | 253.6119 | 563.582 | 0.7402573 | 262.2664 | 582.8143 | 0.7395809 | 260.1149 | 578.033 | 0.7399218 | 268.7209 | 597.1576
0.741423 | 250.6998 | 557.1107 | 0.7415844 | 262.0655 | 582.3678 | 747.2871 |  |  | 557.5862 | 0.9881443 | 348.0216 | 773.3813 | 0.7415949 | 239.7666 | 532.8147 | 0.741768 | 262.2097 | 582.6883 | 0.7734543 | 246.4494 | 547.6654 | 0.741763 | 254.1914 | 564.8697 | 0.7419393 | 262.7794 | 583.9542 | 0.7412611 | 260.5125 | 578.9168 | 0.7416037 | 269.2488 | 598.3306
0.7430982 | 251.2338 | 558.2973 | 0.7432557 | 262.5208 | 583.3797 | 748.5855 |  |  | 558.555 | 0.9914959 | 349.0956 | 775.768 | 0.7432722 | 240.2407 | 533.8683 | 0.7434424 | 262.7367 | 583.8593 | 0.7770124 | 247.543 | 550.0955 | 0.743429 | 254.8392 | 566.3092 | 0.7436116 | 263.207 | 584.9044 | 0.7429397 | 260.9805 | 579.9567 | 0.7432743 | 269.9517 | 599.8926
0.7447782 | 251.7192 | 559.376 | 0.7449397 | 263.2024 | 584.8943 | 750.5291 |  |  | 560.0052 | 0.9964852 | 350.6857 | 779.3016 | 0.7449434 | 240.7821 | 535.0714 | 0.7451049 | 263.3058 | 585.124 | 0.7806772 | 248.5705 | 552.379 | 0.7451083 | 255.4039 | 567.5642 | 0.7452707 | 263.6885 | 585.9745 | 0.7446135 | 261.5172 | 581.1494 | 0.7449367 | 270.5595 | 601.2434
0.746443 | 252.2214 | 560.4919 | 0.7466096 | 263.7617 | 586.137 | 752.1238 |  |  | 561.195 | 0.9998437 | 351.8245 | 781.8321 | 0.7466019 | 241.2461 | 536.1024 | 0.7467619 | 263.8374 | 586.3053 | 0.7856339 | 249.8134 | 555.1409 | 0.7467832 | 255.8848 | 568.6328125 | 0.7469231 | 264.3148 | 587.3663 | 0.7462709 | 262.0416 | 582.3147 | 0.7465949 | 271.0265 | 602.2811
0.7480957 | 252.7693 | 561.7095 | 0.7482693 | 264.2572 | 587.2382 | 753.5367 |  |  | 562.2493 | 1.003153 | 352.8892 | 784.1982 | 0.7482587 | 241.777 | 537.2822 | 0.7484239 | 264.2738 | 587.2751 | 0.7894783 | 250.8923 | 557.5384 | 0.7484446 | 256.4189 | 569.8198 | 0.7485948 | 264.8709 | 588.602 | 0.7479252 | 262.6013 | 583.5586 | 0.7482622 | 271.728 | 603.8401
0.749752 | 253.3004 | 562.8898 | 0.7499281 | 264.7438 | 588.3196 | 754.9244 |  |  | 563.2847 | 1.006491 | 353.905 | 786.4556 | 0.7499297 | 242.2521 | 538.338 | 0.7501057 | 264.8067 | 588.4594 | 0.7933617 | 252.0746 | 560.1659 | 0.7500929 | 256.857 | 570.7934 | 0.7502756 | 265.3769 | 589.7264 | 0.7495961 | 263.1278 | 584.7285 | 0.7499442 | 272.3779 | 605.2842
0.7514226 | 253.7096 | 563.7992 | 0.753279 | 265.8102 | 590.6893 | 757.9652 |  |  | 565.5536 | 1.009825 | 355.0378 | 788.9728 | 0.7516136 | 242.8417 | 539.6482 | 0.7517792 | 265.2921 | 589.538 | 0.7973678 | 253.3912 | 563.0915 | 0.7517537 | 257.4839 | 572.1866 | 0.7519448 | 265.912 | 590.9156 | 0.7512785 | 263.7568 | 586.1262 | 0.7516169 | 272.9325 | 606.5167
0.7531034 | 254.1609 | 564.8019 | 0.7566054 | 266.8967 | 593.1038 | 761.0634 |  |  | 567.8653 | 1.014814 | 356.5335 | 792.2968 | 0.7532775 | 243.3432 | 540.7627 | 0.7534395 | 265.8176 | 590.7058 | 0.801387 | 254.6978 | 565.995 | 0.7534318 | 258.0356 | 573.4125 | 0.7536045 | 266.5607 | 592.3571 | 0.7529483 | 264.2532 | 587.2294 | 0.753278 | 273.6145 | 608.0323
0.7547706 | 254.6287 | 565.8416 | 0.7599221 | 267.9843 | 595.5206 | 764.1647 |  |  | 570.1793 | 1.018161 | 357.6203 | 794.7118 | 0.7549315 | 243.9092 | 542.0204 | 0.7550915 | 266.4283 | 592.0628 | 0.8055292 | 255.9372 | 568.7494 | 0.7551019 | 258.6452 | 574.767 | 0.755259 | 267.042 | 593.4267 | 0.7546037 | 264.8833 | 588.6295 | 0.754931 | 274.2343 | 609.4095
0.7564255 | 255.03 | 566.7333 | 0.7632666 | 269.0496 | 597.8879 | 767.2024 |  |  | 572.4459 | 1.021481 | 358.8515 | 797.4478 | 0.7557541 | 244.1637 | 542.5859 | 0.7567483 | 267.0881 | 593.5291 | 0.8097029 | 257.1452 | 571.4339 | 0.7567628 | 259.1584 | 575.9075 | 0.7569254 | 267.5407 | 594.5349 | 0.7562525 | 265.3945 | 589.765625 | 0.7565909 | 274.7041 | 610.4535
0.7580813 | 255.535 | 567.8556 | 0.7665881 | 270.1202 | 600.2671 | 770.2554 |  |  | 574.7238 | 1.024841 | 359.956 | 799.9021 | 0.757414 | 244.7448 | 543.8773 | 0.7584268 | 267.636 | 594.7466 | 0.8139971 | 258.3115 | 574.0255 | 0.7584172 | 259.7609 | 577.2464 | 0.7586054 | 268.1714 | 595.9364 | 0.7579261 | 265.9432 | 590.9848 | 0.7582679 | 275.1371 | 611.4159
0.7597545 | 256.1634 | 569.2519 | 0.7700481 | 271.3081 | 602.9069 | 773.6427 |  |  | 577.2513 | 1.028157 | 361.0846 | 802.4101 | 0.7590957 | 245.2431 | 544.9846 | 0.7600991 | 268.2136 | 596.0302 | 0.8183417 | 259.55 | 576.7778 | 0.7600821 | 260.287 | 578.4157 | 0.7602769 | 268.739 | 597.1977 | 0.7596071 | 266.3954 | 591.9899 | 0.7599421 | 275.7057 | 612.6792
0.7614339 | 256.717 | 570.4823 | 0.773622 | 272.3737 | 605.2749 | 776.6812 |  |  | 579.5185 | 1.031486 | 362.2206 | 804.9346 | 0.7607709 | 245.6587 | 545.9083 | 0.7617633 | 268.7057 | 597.1238 | 0.8227969 | 260.9384 | 579.8631 | 0.7617651 | 260.8577 | 579.6838 | 0.7619376 | 269.2294 | 598.2876 | 0.7612743 | 266.9756 | 593.2791 | 0.7616057 | 276.195 | 613.7666
0.7631047 | 257.2443 | 571.6539 | 0.7763715 | 273.4454 | 607.6564 | 779.7372 |  |  | 581.7987 | 1.034823 | 363.3351 | 807.4112 | 0.7640904 | 246.7534 | 548.3409 | 0.7634192 | 269.1925 | 598.2055 | 0.8272631 | 262.3205 | 582.9344 | 0.7634439 | 261.362 | 580.8045 | 0.7635946 | 269.9125 | 599.8055 | 0.7629322 | 267.4726 | 594.3835 | 0.7632563 | 276.8313 | 615.1806
0.7647629 | 257.8752 | 573.056 | 0.7801968 | 274.6231 | 610.2736 | 783.0956 |  |  | 584.3045 | 1.038134 | 364.4067 | 809.7926 | 0.7682736 | 247.8473 | 550.7718 | 0.7650836 | 269.6364 | 599.192 | 0.8318482 | 263.6421 | 585.8712 | 0.7651101 | 261.9579 | 582.1288 | 0.765265 | 270.6112 | 601.3583 | 0.7645917 | 267.963 | 595.4732 | 0.7649163 | 277.4041 | 616.4535
0.766416 | 258.3967 | 574.2149 | 0.7831106 | 275.6254 | 612.5009 | 785.9536 |  |  | 586.4371 | 1.041498 | 365.5016 | 812.2259 | 0.7724324 | 248.896 | 553.1022 | 0.7667639 | 270.2554 | 600.5675 | 0.8364758 | 264.9095 | 588.6878 | 0.7667679 | 262.5399 | 583.4219 | 0.7669466 | 271.0706 | 602.3792 | 0.7662613 | 268.4929 | 596.6509 | 0.7665969 | 278.0213 | 617.8251
0.768082 | 258.7834 | 575.0743 | 0.7871583 | 276.8023 | 615.1163 | 789.3096 |  |  | 588.9411 | 1.044825 | 366.6474 | 814.7721 | 0.7757733 | 249.9996 | 555.5546 | 0.7684388 | 270.828125 | 601.8403 | 0.8412325 | 266.1454 | 591.4343 | 0.7684241 | 262.9695 | 584.3766 | 0.7686191 | 271.6113 | 603.5807 | 0.7679442 | 269.0798 | 597.9551 | 0.7682735 | 278.499 | 618.8867
0.7697661 | 259.338 | 576.3066 | 0.790278 | 277.8679 | 617.4842 | 792.3481 |  |  | 591.2083 | 1.048157 | 367.7683 | 817.2629 | 0.7782858 | 251.0596 | 557.9102 | 0.7701052 | 271.5216 | 603.3813 | 0.8460168 | 267.4073 | 594.2386 | 0.7701011 | 263.4511 | 585.4468 | 0.7702767 | 272.2601 | 605.0224 | 0.7696119 | 269.696 | 599.3245 | 0.7699414 | 278.9393 | 619.8652
0.771439 | 259.869 | 577.4866 | 0.7934503 | 278.9227 | 619.8282 | 795.3559 |  |  | 593.4526 | 1.051508 | 368.9623 | 819.9162 | 0.7816803 | 252.2098 | 560.4662 | 0.7717586 | 272.0934 | 604.652 | 0.849278 | 268.4249 | 596.4998 | 0.7717819 | 263.9622 | 586.5826 | 0.77193 | 272.7645 | 606.1434 | 0.7712719 | 270.1721 | 600.3825 | 0.7715989 | 279.428 | 620.9511
0.7731017 | 260.3445 | 578.5434 | 0.796737 | 279.9613 | 622.1362 | 798.3174 |  |  | 595.6623 | 1.054812 | 370.0211 | 822.269 | 0.785248 | 253.3984 | 563.1075 | 0.7734151 | 272.8154 | 606.2565 | 0.8541712 | 269.8765 | 599.7256 | 0.7734467 | 264.3932 | 587.5406 | 0.7735929 | 273.2705 | 607.2678 | 0.7729297 | 270.7754 | 601.723 | 0.7732592 | 279.974 | 622.1644
0.7747547 | 260.8192 | 579.5981 | 0.8000693 | 280.9708 | 624.3795 | 801.196 |  |  | 597.8101 | 1.058156 | 371.0552 | 824.5672 | 0.788925 | 254.4701 | 565.4892 | 0.7750939 | 273.3171 | 607.3714 | 0.8591602 | 271.3146 | 602.9213 | 0.7750931 | 264.8562 | 588.5693 | 0.7752692 | 273.8639 | 608.5864 | 0.7745956 | 271.3658 | 603.0351 | 0.7749344 | 280.5403 | 623.4228
0.7764214 | 261.4971 | 581.1046 | 0.8034917 | 282.1062 | 626.9027 | 804.4338 |  |  | 600.226 | 1.061479 | 372.0811 | 826.8469 | 0.7927399 | 255.6444 | 568.0988 | 0.7767755 | 273.8057 | 608.4572 | 0.8641676 | 272.7247 | 606.055 | 0.7767484 | 265.4782 | 589.9516 | 0.776945 | 274.4722 | 609.9383 | 0.7762767 | 271.9674 | 604.3719 | 0.7766147 | 281.1701 | 624.8225
0.7781036 | 262.102 | 582.4488 | 0.8069829 | 283.2749 | 629.4999 | 807.7664 |  |  | 602.7126 | 1.064811 | 373.1277 | 829.1726 | 0.7966986 | 256.8875 | 570.861 | 0.7784371 | 274.2094 | 609.3543 | 0.8691549 | 274.1359 | 609.1909 | 0.7784238 | 265.9601 | 591.0225 | 0.7786041 | 274.9424 | 610.9832 | 0.7779471 | 272.4543 | 605.4539 | 0.7782823 | 281.8565 | 626.3477
0.7797729 | 262.638 | 583.64 | 0.8105214 | 284.3841 | 631.9647 | 810.9292 |  |  | 605.0725 | 1.069824 | 374.6436 | 832.5414 | 0.8007644 | 257.9582 | 573.2404 | 0.780091 | 274.7574 | 610.572 | 0.8741701 | 275.4459 | 612.1019 | 0.7801064 | 266.6064 | 592.4588 | 0.7802569 | 275.5705 | 612.3789 | 0.7796019 | 273.0815 | 606.8477 | 0.7799336 | 282.4067 | 627.5705
0.7814344 | 263.1193 | 584.7095 | 0.8141849 | 285.6034 | 634.6743 | 814.4062 |  |  | 607.6669 | 1.073149 | 375.7863 | 835.0806 | 0.8050023 | 259.0899 | 575.7554 | 0.78175 | 275.2434 | 611.652 | 0.8791432 | 276.9081 | 615.3514 | 0.7817723 | 267.3349 | 594.0776 | 0.7819196 | 276.2079 | 613.7954 | 0.7812579 | 273.6208 | 608.0462 | 0.7815897 | 282.9641 | 628.8092
0.7830877 | 263.677 | 585.949 | 0.8178779 | 286.7795 | 637.2879 | 817.7599 |  |  | 610.1692 | 1.076496 | 376.9499 | 837.6664 | 0.8093363 | 260.4542 | 578.787 | 0.783426 | 275.7768 | 612.8373 | 0.8841552 | 278.377 | 618.6155 | 0.7834268 | 267.8832 | 595.296 | 0.7836002 | 276.8063 | 615.1252 | 0.782924 | 274.1622 | 609.2493 | 0.7832655 | 283.6146 | 630.2546
0.7847526 | 264.1007 | 586.8905 | 0.8216869 | 288.0392 | 640.087 | 821.3517 |  |  | 612.8493 | 1.079808 | 378.0036 | 840.0081 | 0.8127033 | 261.6308 | 581.4017 | 0.7851062 | 276.4191 | 614.2647 | 0.8874757 | 279.388 | 620.8622 | 0.785087 | 268.401 | 596.4467 | 0.7852747 | 277.3319 | 616.2931 | 0.7846028 | 274.7122 | 610.4715 | 0.7849412 | 284.187 | 631.5267
0.7864343 | 264.6089 | 588.0199 | 0.8255468 | 289.3252 | 642.9449 | 825.019 |  |  | 615.5856 | 1.08316 | 379.1035 | 842.4523 | 0.8161033 | 262.6724 | 583.7165 | 0.7867694 | 277.0173 | 615.594 | 0.8908318 | 280.4242 | 623.1649 | 0.7867625 | 269.0195 | 597.8212 | 0.7869419 | 277.8821 | 617.5159 | 0.7862734 | 275.3999 | 611.9998 | 0.7866027 | 284.7075 | 632.6832
0.7881055 | 265.0906 | 589.0903 | 0.8294848 | 290.7934 | 646.2075 | 829.2054 |  |  | 618.7093 | 1.086493 | 380.2756 | 845.0568 | 0.8196198 | 263.8477 | 586.3282 | 0.7884237 | 277.5537 | 616.7861 | 0.8958045 | 281.8606 | 626.3568 | 0.7884402 | 269.4239 | 598.7197 | 0.7885981 | 278.3493 | 618.5541 | 0.7879328 | 275.9474 | 613.2163 | 0.78826 | 285.2986 | 633.997
0.7897671 | 265.5719 | 590.1598 | 0.8335034 | 292.0329 | 648.962 | 832.74 |  |  | 621.3466 | 1.089812 | 381.3036 | 847.3412 | 0.8243905 | 265.2214 | 589.3808 | 0.7900831 | 278.0229 | 617.8287 | 0.9008316 | 283.3588 | 629.6863 | 0.7901111 | 269.8997 | 599.7771 | 0.7902616 | 278.8524 | 619.672 | 0.7895856 | 276.4669 | 614.3709 | 0.789918 | 285.9098 | 635.355
0.7914275 | 266.0213 | 591.1584 | 0.8375885 | 293.5031 | 652.2292 | 836.9324 |  |  | 624.4748 | 1.093165 | 382.3778 | 849.7285 | 0.8280839 | 266.3732 | 591.9405 | 0.7917559 | 278.4071 | 618.6825 | 0.9041455 | 284.3686 | 631.9303 | 0.7917706 | 270.4831 | 601.0736 | 0.791937 | 279.4018 | 620.8929 | 0.791256 | 277.0818 | 615.7373 | 0.7915955 | 286.4512 | 636.5582
0.7930961 | 266.4954 | 592.2119 | 0.8417543 | 294.7847 | 655.0772 | 840.5869 |  |  | 627.2016 | 1.096482 | 383.4569 | 852.1265 | 0.8318217 | 267.5862 | 594.6359 | 0.7934366 | 278.9714 | 619.9365 | 0.909166 | 285.7724 | 635.0498 | 0.7934293 | 271.0539 | 602.3421 | 0.7936181 | 280.0656 | 622.3681 | 0.7929323 | 277.6592 | 617.0205 | 0.7932754 | 287.1492 | 638.1094
0.7947781 | 266.959 | 593.2421875 | 0.8459854 | 296.2126 | 658.2502 | 844.6585 |  |  | 630.2395 | 1.101506 | 384.9317 | 855.4038 | 0.8356408 | 268.7448 | 597.2108 | 0.795105 | 279.5474 | 621.2165 | 0.9141555 | 287.214 | 638.2533 | 0.795104 | 271.5025 | 603.3388 | 0.7952804 | 280.6715 | 623.7145 | 0.7946072 | 278.1183 | 618.0408 | 0.7949437 | 287.8286 | 639.619
0.7964513 | 267.5027 | 594.4505 | 0.848862 | 297.2587 | 660.575 | 847.6416 |  |  | 632.4654 | 1.106484 | 386.4662 | 858.8138 | 0.8395368 | 269.9948 | 599.9885 | 0.7967616 | 280.1587 | 622.5749 | 0.9191565 | 288.5555 | 641.2345 | 0.7967816 | 272.1302 | 604.7337 | 0.7969277 | 281.2283 | 624.9518 | 0.7962674 | 278.7327 | 619.4059 | 0.7966017 | 288.4848 | 641.0774
0.7981096 | 268.0873 | 595.7495 | 0.8532128 | 298.7822 | 663.9604 | 851.9858 |  |  | 635.7068 | 1.109835 | 387.5527 | 861.2282 | 0.8434942 | 271.2159 | 602.7021 | 0.7984227 | 280.7887 | 623.9749 | 0.9241788 | 290.0821 | 644.6268 | 0.7984453 | 272.6771 | 605.949 | 0.7985893 | 281.862 | 626.3601 | 0.7979209 | 279.2172 | 620.4827 | 0.7982589 | 289.0715 | 642.3811
0.7997648 | 268.6917 | 597.0928 | 0.8576765 | 300.0931 | 666.8736 | 855.7239 |  |  | 638.496 | 1.113146 | 388.578 | 863.5066 | 0.8475662 | 272.4342 | 605.4093 | 0.8000962 | 281.4496 | 625.4436 | 0.9291495 | 291.3978 | 647.5507 | 0.8000965 | 273.2345 | 607.1877 | 0.8002679 | 282.4887 | 627.7528 | 0.7995847 | 279.7024 | 621.5609 | 0.7999325 | 289.6615 | 643.6922
0.8014249 | 269.3263 | 598.5029 | 0.8621651 | 301.5208 | 670.0463 | 859.7951 |  |  | 641.5336 | 1.116483 | 389.6278 | 865.8396 | 0.8516792 | 273.709 | 608.2423 | 0.8017763 | 281.9953 | 626.6562 | 0.9341667 | 292.8738 | 650.8307 | 0.8017539 | 273.741 | 608.3134 | 0.8019412 | 283.0732 | 629.0516 | 0.8012631 | 280.1724 | 622.6053 | 0.8016133 | 290.1603 | 644.8006
0.8031006 | 269.7718 | 599.4929 | 0.8667634 | 302.9616 | 673.248 | 863.9035 |  |  | 644.5992 | 1.119826 | 390.8321 | 868.5158 | 0.8558957 | 274.9065 | 610.9034 | 0.803444 | 282.5401 | 627.8668 | 0.9391451 | 294.1772 | 653.727 | 0.8034281 | 274.381 | 609.7356 | 0.803603 | 283.6695 | 630.3767 | 0.8029419 | 280.6155 | 623.5901 | 0.8032831 | 290.6704 | 645.9343
0.804775 | 270.297 | 600.66 | 0.8714133 | 304.4246 | 676.4992 | 868.0753 |  |  | 647.712 | 1.123146 | 391.8625 | 870.8055 | 0.8601487 | 276.2492 | 613.8871 | 0.8050978 | 283.0038 | 628.8972 | 0.9441588 | 295.5552 | 656.7893 | 0.8051056 | 274.9564 | 611.0142 | 0.8052551 | 284.2636 | 631.6969 | 0.8046064 | 281.1275 | 624.7278 | 0.8049335 | 291.1578 | 647.0174
0.8064365 | 270.7714 | 601.7143 | 0.8745831 | 305.4361 | 678.7469 | 870.9597 |  |  | 649.8641 | 1.128178 | 393.462 | 874.3599 | 0.8645056 | 277.4881 | 616.6402 | 0.8067553 | 283.4814 | 629.9586 | 0.9474899 | 296.6033 | 659.1184 | 0.8067778 | 275.4624 | 612.1387 | 0.8069198 | 284.6634 | 632.5854 | 0.8062598 | 281.8411 | 626.3136 | 0.8065873 | 291.7277 | 648.2837
0.8080889 | 271.2466 | 602.7701 | 0.8777544 | 306.4835 | 681.0744 | 873.9462 |  |  | 652.0925 | 1.131484 | 394.5029 | 876.6732 | 0.8689229 | 278.9063 | 619.7918 | 0.8084292 | 284.111 | 631.3578 | 0.9524987 | 297.9936 | 662.2079 | 0.8084354 | 276.1228 | 613.6062 | 0.8086 | 285.2564 | 633.9031 | 0.8079213 | 282.4159 | 627.5909 | 0.8082566 | 292.2441 | 649.4314
0.8097497 | 271.7139 | 603.8087 | 0.8809926 | 307.6028 | 683.5617 | 877.138 |  |  | 654.474 | 1.134833 | 395.5691 | 879.0424 | 0.8734451 | 280.3077 | 622.9061 | 0.8101044 | 284.5533 | 632.3406 | 0.955821 | 299.0455 | 664.5456 | 0.8100889 | 276.7012 | 614.8916 | 0.810279 | 285.795 | 635.0999 | 0.8096025 | 283.0051 | 628.9003 | 0.8099335 | 292.7238 | 650.4974
0.8114285 | 272.1547 | 604.7882 | 0.8842448 | 308.7337 | 686.075 | 880.3629 |  |  | 656.8803 | 1.138143 | 396.5977 | 881.3282 | 0.8764759 | 281.3098 | 625.1329 | 0.8117738 | 285.0231 | 633.3847 | 0.9591609 | 300.0894 | 666.8653 | 0.8117595 | 277.2439 | 616.0976 | 0.8119454 | 286.2859 | 636.1909 | 0.8112771 | 283.7106 | 630.4681 | 0.8116047 | 293.3224 | 651.8275
0.8131056 | 272.6527 | 605.8948 | 0.8875087 | 309.7608 | 688.3574 | 883.2917 |  |  | 659.0656 | 1.141477 | 397.6219 | 883.6043 | 0.8811235 | 282.6749 | 628.1664 | 0.8134252 | 285.6031 | 634.6735 | 0.9641446 | 301.3665 | 669.7033 | 0.8134387 | 277.8151 | 617.3669 | 0.8136013 | 286.8758 | 637.5018 | 0.8129416 | 284.2567 | 631.6816 | 0.8132604 | 293.946 | 653.2132
0.8147734 | 273.1595 | 607.0211 | 0.8908401 | 310.8436 | 690.7636 | 886.3793 |  |  | 661.3694 | 1.144826 | 398.6852 | 885.9671 | 0.8857924 | 284.1605 | 631.4677 | 0.8150826 | 286.0821 | 635.738 | 0.9691633 | 302.806 | 672.9022 | 0.8151116 | 278.3835 | 618.6301 | 0.8152593 | 287.6055 | 639.1234 | 0.8145917 | 284.6417 | 632.5372 | 0.8149192 | 294.4811 | 654.4024
0.8164301 | 273.7103 | 608.2452 | 0.8941402 | 311.9456 | 693.2123 | 889.5215 |  |  | 663.714 | 1.148146 | 399.7568 | 888.3484 | 0.8905753 | 285.6738 | 634.8306 | 0.8167545 | 286.617 | 636.9266 | 0.9741712 | 304.2198 | 676.044 | 0.8167748 | 278.7711 | 619.4912 | 0.8169381 | 288.1825 | 640.4055 | 0.8162556 | 285.2117 | 633.8037 | 0.8165913 | 295.0333 | 655.6295
0.8180935 | 274.2119 | 609.3597 | 0.8991719 | 313.4401 | 696.5335 | 893.7831 |  |  | 666.8938 | 1.151505 | 400.7955 | 890.6567 | 0.8937901 | 286.6878 | 637.0841 | 0.8184316 | 287.227 | 638.2823 | 0.9791501 | 305.7047 | 679.3438 | 0.8184255 | 279.2804 | 620.623 | 0.8186151 | 288.6569 | 641.4598 | 0.8179333 | 285.7251 | 634.9447 | 0.8182714 | 295.6208 | 656.9352
0.8197662 | 274.8555 | 610.7899 | 0.9041573 | 315.0844 | 700.1875 | 898.472 |  |  | 670.3923 | 1.154825 | 401.9512 | 893.2248 | 0.8970702 | 287.7613 | 639.4695 | 0.8201052 | 287.8267 | 639.6149 | 0.9824897 | 306.7912 | 681.7582 | 0.8200919 | 279.8207 | 621.8239 | 0.8202834 | 289.2199 | 642.711 | 0.819607 | 286.243 | 636.0956 | 0.8199441 | 296.1952 | 658.2116
0.8214461 | 275.3014 | 611.7809 | 0.907515 | 316.2448 | 702.7663 | 901.781 |  |  | 672.8614 | 1.158144 | 403.1 | 895.7778 | 0.9003544 | 288.8172 | 641.8161 | 0.8217647 | 288.3818 | 640.8485 | 0.9874758 | 308.2645 | 685.0321 | 0.8217719 | 280.2208 | 622.7129 | 0.8219349 | 289.6759 | 643.7243 | 0.8212737 | 286.7689 | 637.2642 | 0.8216032 | 296.6611 | 659.2468
0.8231117 | 275.8792 | 613.0648 | 0.9108196 | 317.3671 | 705.2601 | 904.9811 |  |  | 675.2491 | 1.161483 | 404.1319 | 898.0709 | 0.9053481 | 290.1541 | 644.787 | 0.8234213 | 289.0085 | 642.2411 | 0.9924986 | 309.5936 | 687.9858 | 0.8234485 | 280.7514 | 623.892 | 0.8235854 | 290.1247 | 644.7215 | 0.82293 | 287.4657 | 638.8127 | 0.8232563 | 297.2246 | 660.4991
0.8247608 | 276.3676 | 614.1503 | 0.9141507 | 318.5464 | 707.8808 | 908.3439 |  |  | 677.7582 | 1.164791 | 405.241 | 900.5355 | 0.9103121 | 291.4798 | 647.7329 | 0.8250917 | 289.5193 | 643.3762 | 0.9974818 | 310.8604 | 690.8009 | 0.8251092 | 281.2961 | 625.1024 | 0.8252612 | 290.5453 | 645.6561 | 0.8245978 | 287.9874 | 639.972 | 0.8249274 | 297.8246 | 661.8325
0.8264171 | 276.9322 | 615.4049 | 0.9174904 | 319.6038 | 710.2306 | 911.3591 |  |  | 680.008 | 1.168154 | 406.2929 | 902.8732 | 0.9136674 | 292.5226 | 650.0503 | 0.8267738 | 289.9834 | 644.4076 | 1.002495 | 312.2646 | 693.9212 | 0.8267608 | 281.8159 | 626.2577 | 0.8269355 | 291.1444 | 646.9875 | 0.8262752 | 288.5334 | 641.1852 | 0.8266029 | 298.3479 | 662.9953
0.8280928 | 277.3524 | 616.3386 | 0.9208073 | 320.625 | 712.4999 | 914.2711 |  |  | 682.1808 | 1.171492 | 407.3433 | 905.2074 | 0.9186423 | 294.1575 | 653.6833 | 0.8284468 | 290.5298 | 645.6218 | 1.005812 | 313.3018 | 696.2263 | 0.82843 | 282.3748 | 627.4995 | 0.8286036 | 291.6946 | 648.2102 | 0.8279536 | 289.0435 | 642.3188 | 0.8282754 | 298.8445 | 664.0989
0.8297674 | 277.858 | 617.4622 | 0.9241651 | 321.7069 | 714.9042 | 917.3562 |  |  | 684.4827 | 1.174816 | 408.3953 | 907.545 | 0.9219954 | 295.2749 | 656.1665 | 0.8301067 | 291.0847 | 646.855 | 1.010833 | 314.5939 | 699.0975 | 0.8301106 | 282.8783 | 628.6184 | 0.8302598 | 292.2859 | 649.5242 | 0.8296179 | 289.6231 | 643.607 | 0.8299364 | 299.4685 | 665.4855
0.8306024 | 278.0092 | 617.7982 | 0.9291536 | 323.2428 | 718.3173 | 921.7358 |  |  | 687.7506 | 1.17817 | 409.4609375 | 909.9132 | 0.925315 | 296.3925 | 658.65 | 0.8317582 | 291.6245 | 648.0543 | 1.015825 | 316.0219 | 702.2708 | 0.8317799 | 283.3676 | 629.7057 | 0.8319187 | 292.8926 | 650.8725 | 0.8312703 | 290.1602 | 644.8003 | 0.8315887 | 300.0821 | 666.8492
0.8322594 | 278.5163 | 618.9251 | 0.9325028 | 324.2596 | 720.577 | 924.6355 |  |  | 689.9141 | 1.181468 | 410.5993 | 912.443 | 0.9286467 | 297.5006 | 661.1124 | 0.8334228 | 292.2246 | 649.3881 | 1.02082 | 317.4418 | 705.4262 | 0.8334412 | 283.9451 | 630.989 | 0.8335936 | 293.4471 | 652.1048 | 0.8329273 | 290.7946 | 646.2103 | 0.8332574 | 300.7167 | 668.2594
0.8339132 | 278.9077 | 619.795 | 0.9358194 | 325.3756 | 723.0568 | 927.8176 |  |  | 692.2885 | 1.18482 | 411.8013 | 915.1139 | 0.9336558 | 299.0576 | 664.5723 | 0.8351033 | 292.85 | 650.7779 | 1.025841 | 318.9351 | 708.7446 | 0.8350925 | 284.5259 | 632.2798 | 0.8352764 | 293.8909 | 653.091 | 0.834603 | 291.3819 | 647.5154 | 0.8349375 | 301.2959 | 669.5465
0.8355838 | 279.4485 | 620.9966 | 0.9391491 | 326.5112 | 725.5804 | 931.0558 |  |  | 694.7047 | 1.188154 | 412.8347 | 917.4105 | 0.9369844 | 300.1252 | 666.945 | 0.8367705 | 293.4476 | 652.1057 | 1.030821 | 320.339 | 711.8644 | 0.8367575 | 285.0693 | 633.4874 | 0.8369427 | 294.3914 | 654.2031 | 0.8362776 | 292.0615 | 649.0255 | 0.8366075 | 301.9503 | 671.0008
0.8397732 | 280.682 | 623.7377 | 0.9425008 | 327.5972 | 727.9937 | 934.1525 |  |  | 697.0153 | 1.191477 | 413.8571 | 919.6824 | 0.9403324 | 301.2199 | 669.3775 | 0.8384319 | 293.9937 | 653.3194 | 1.035832 | 321.6318 | 714.7374 | 0.8384407 | 285.8259 | 635.1687 | 0.8386012 | 294.9325 | 655.4055 | 0.8379419 | 292.5798 | 650.1774 | 0.8382688 | 302.5552 | 672.345
0.8430874 | 281.7078 | 626.0173 | 0.9458116 | 328.6483 | 730.3296 | 937.1499 |  |  | 699.2517 | 1.194834 | 414.9636 | 922.1412 | 0.945313 | 302.6916 | 672.648 | 0.8400801 | 294.571 | 654.6022 | 1.040817 | 322.925 | 717.6112 | 0.8401104 | 286.3847 | 636.4105 | 0.8402559 | 295.3583 | 656.3517 | 0.8395953 | 293.1191 | 651.3758 | 0.8399192 | 303.162 | 673.6932
0.8464421 | 282.776 | 628.3912 | 0.9491683 | 329.7419 | 732.7597 | 940.2682 |  |  | 701.5785 | 1.198158 | 416.0385 | 924.5301 | 0.9486658 | 303.7413 | 674.9807 | 0.8417477 | 295.0892 | 655.7538 | 1.045824 | 324.2957 | 720.6571 | 0.8417714 | 286.9014 | 637.5587 | 0.8419284 | 295.9581 | 657.6847 | 0.8412505 | 293.6522 | 652.5605 | 0.8415871 | 303.6553 | 674.7896
0.8497717 | 284.0718 | 631.2706 | 0.9524884 | 330.8505 | 735.2233 | 943.4295 |  |  | 703.9372 | 1.203172 | 417.535 | 927.8555 | 0.9536563 | 305.1959 | 678.2131 | 0.8434323 | 295.5978 | 656.884 | 1.05084 | 325.6301 | 723.6224 | 0.8434296 | 287.541 | 638.9801 | 0.8436075 | 296.5305 | 658.9566 | 0.8429301 | 294.1686 | 653.7081 | 0.8432693 | 304.3305 | 676.2899
0.8531895 | 285.0756 | 633.5014 | 0.9558104 | 331.905 | 737.5667 | 946.4364 |  |  | 706.1808 | 1.206472 | 418.6346 | 930.299 | 0.9570154 | 306.2596 | 680.5769 | 0.8451055 | 296.0679 | 657.9287 | 1.05582 | 326.9537 | 726.5637 | 0.8450956 | 288.0871 | 640.1936 | 0.8452764 | 297.1634 | 660.3631 | 0.8446083 | 294.6449 | 654.7665 | 0.8449431 | 304.8775 | 677.5056
0.8576639 | 286.2103 | 636.0229 | 0.9591646 | 332.9723 | 739.9385 | 949.4799 |  |  | 708.4517 | 1.209819 | 419.7431 | 932.7624 | 0.9603257 | 307.2732 | 682.8293 | 0.8467689 | 296.655 | 659.2333 | 1.060834 | 328.3444 | 729.6542 | 0.8467783 | 288.516 | 641.1466 | 0.8469329 | 297.6766 | 661.5036 | 0.8462771 | 295.1364 | 655.8588 | 0.8466055 | 305.4539 | 678.7865
0.8613819 | 287.2732 | 638.3849 | 0.9624777 | 334.0575 | 742.35 | 952.5743 |  |  | 710.7606 | 1.213155 | 420.748 | 934.9957 | 0.9636685 | 308.325 | 685.1666 | 0.8484246 | 297.2418 | 660.5372 | 1.065806 | 329.7551 | 732.7892 | 0.8484528 | 289.0593 | 642.3539 | 0.8485873 | 298.2948 | 662.8773 | 0.847934 | 295.6678 | 657.0395 | 0.8482588 | 306.0052 | 680.0116
0.8652557 | 288.4633 | 641.0296 | 0.9658279 | 335.1391 | 744.7536 | 955.6586 |  |  | 713.062 | 1.216475 | 421.7604 | 937.2453 | 0.9686447 | 309.6606 | 688.1348 | 0.8500912 | 297.7706 | 661.7124 | 1.069161 | 330.7632 | 735.0294 | 0.8501124 | 289.5292 | 643.3983 | 0.8502635 | 298.8931 | 664.2069 | 0.8495924 | 296.2025 | 658.2277 | 0.8499251 | 306.4973 | 681.1052
0.8692245 | 289.6237 | 643.6081 | 0.969152 | 336.2503 | 747.2229 | 958.8272 |  |  | 715.4262 | 1.219832 | 422.8099 | 939.5776 | 0.9736633 | 310.9893 | 691.0873 | 0.8517731 | 298.2839 | 662.8531 | 1.072483 | 331.8781 | 737.507 | 0.8517645 | 289.8752 | 644.167 | 0.8519415 | 299.5773 | 665.7274 | 0.8512656 | 296.7833 | 659.5185 | 0.8516085 | 306.9745 | 682.1656
0.8733683 | 290.7016 | 646.0036 | 0.9724746 | 337.4637 | 749.9192 | 962.2871 |  |  | 718.0078 | 1.223152 | 423.9236 | 942.0525 | 0.9786559 | 312.4721 | 694.3825 | 0.8534485 | 298.8151 | 664.0336 | 1.077514 | 333.3235 | 740.719 | 0.8534243 | 290.3401 | 645.2002 | 0.8536099 | 300.1275 | 666.95 | 0.8529447 | 297.3 | 660.6666 | 0.8532798 | 307.3788 | 683.064
0.8776009 | 291.992 | 648.8711 | 0.9758243 | 338.6056 | 752.4569 | 965.5434 |  |  | 720.4375 | 1.226485 | 424.9614 | 944.3587 | 0.9820161 | 313.503 | 696.6733 | 0.8551052 | 299.3444 | 665.2098 | 1.080817 | 334.3538 | 743.0085 | 0.8550993 | 290.8427 | 646.3171 | 0.8552663 | 300.6843 | 668.1874 | 0.8546164 | 297.9745 | 662.1657 | 0.8549418 | 307.9785 | 684.3967
0.8809019 | 293.1257 | 651.3904 | 0.9791399 | 339.6096 | 754.688 | 968.4064 |  |  | 722.5737 | 1.229836 | 425.9806 | 946.6235 | 0.9853206 | 314.5867 | 699.0816 | 0.8567547 | 299.7796 | 666.1768 | 1.084153 | 335.3608 | 745.2462 | 0.8567729 | 291.3315 | 647.4032 | 0.8569185 | 301.2141 | 669.3646 | 0.856272 | 298.5717 | 663.4926 | 0.8565974 | 308.4942 | 685.5426
0.8842417 | 294.1562 | 653.6805 | 0.9841697 | 341.0053 | 757.7895 | 972.3861 |  |  | 725.5431 | 1.234827 | 427.3419 | 949.6486 | 0.9903237 | 316.0959 | 702.4354 | 0.8584175 | 300.4343 | 667.6318 | 1.089129 | 336.5633 | 747.9184 | 0.8584336 | 291.9335 | 648.7412 | 0.8585892 | 301.7238 | 670.4974 | 0.8579203 | 299.1075 | 664.6834 | 0.8582585 | 309.1595 | 687.0211
0.8876693 | 295.3193 | 656.2652 | 0.9891452 | 342.412 | 760.9156 | 976.3975 |  |  | 728.5362 | 1.239823 | 428.4155 | 952.0344 | 0.9936355 | 317.2118 | 704.915 | 0.8600953 | 301.0697 | 669.0437 | 1.094166 | 337.8744 | 750.832 | 0.8600892 | 292.4564 | 649.903 | 0.8602713 | 302.1426 | 671.428 | 0.8595945 | 299.7144 | 666.0319 | 0.8599354 | 309.7248 | 688.2774
0.8923621 | 296.574 | 659.0534 | 0.9941592 | 343.9366 | 764.3037 | 980.745 |  |  | 731.7801 | 1.244834 | 429.5284 | 954.5076 | 0.9969841 | 318.2542 | 707.2316 | 0.861764 | 301.6927 | 670.4282 | 1.099152 | 339.2325 | 753.8501 | 0.8617473 | 293.0342 | 651.1872 | 0.8619431 | 302.6506 | 672.557 | 0.8612724 | 300.3329 | 667.4064 | 0.8616094 | 310.3819 | 689.7375
0.8959646 | 297.8383 | 661.8629 | 0.9974689 | 345.1101 | 766.9113 | 984.0911 |  |  | 734.2768 | 1.249819 | 430.9109 | 957.5799 | 1.001991 | 319.7104 | 710.4677 | 0.8634224 | 302.162 | 671.471 | 1.104163 | 340.6595 | 757.0211 | 0.863423 | 293.6093 | 652.465 | 0.8636044 | 303.2001 | 673.778 | 0.8629355 | 300.8749 | 668.611 | 0.8632698 | 310.9359 | 690.9688
0.8996584 | 298.8718 | 664.1595 | 1.000826 | 346.2744 | 769.4987 | 987.4112 |  |  | 736.7541 | 1.253176 | 431.9661 | 959.9247 | 1.005327 | 320.7469 | 712.7708 | 0.8650811 | 302.7156 | 672.7013 | 1.10915 | 342.0494 | 760.1099 | 0.8651039 | 294.261 | 653.9134 | 0.865258 | 303.7063 | 674.903 | 0.8645929 | 301.4227 | 669.8282 | 0.864925 | 311.4918 | 692.204
0.9033898 | 300.1598 | 667.0217 | 1.004153 | 347.3343 | 771.8539 | 990.4334 |  |  | 739.0091 | 1.256498 | 433.0872 | 962.416 | 1.010321 | 322.1241 | 715.8314 | 0.8667458 | 303.121 | 673.6023 | 1.114149 | 343.4065 | 763.1256 | 0.8667718 | 294.8073 | 655.1273 | 0.8669276 | 304.1563 | 675.9028 | 0.866248 | 301.9871 | 671.0824 | 0.8665863 | 312.0222 | 693.3827
0.9072343 | 301.3781 | 669.7291 | 1.009184 | 348.8651 | 775.2557 | 994.7986 |  |  | 742.2661 | 1.259821 | 434.2033 | 964.8963 | 1.015334 | 323.5411 | 718.9802 | 0.8684277 | 303.6518 | 674.7817 | 1.119169 | 344.6317 | 765.8481 | 0.8684298 | 295.3683 | 656.374 | 0.8686099 | 304.7517 | 677.226 | 0.867923 | 302.5433 | 672.3185 | 0.8682645 | 312.6126 | 694.6947
0.9111111 | 302.6308 | 672.5128 | 1.012498 | 349.9351 | 777.6335 | 997.8496 |  |  | 744.5427 | 1.263161 | 435.2193 | 967.1539 | 1.020313 | 324.9311 | 722.069 | 0.870107 | 304.1391 | 675.8647 | 1.124159 | 345.8129 | 768.4732 | 0.8700896 | 295.8622 | 657.4715 | 0.8702813 | 305.3333 | 678.5185 | 0.8696042 | 303.0582 | 673.4627 | 0.8699376 | 313.2744 | 696.1653
0.9151108 | 303.8481 | 675.2179 | 1.017498 | 351.3695 | 780.8211 | 1001.94 |  |  | 747.5947 | 1.268132 | 436.6165 | 970.2588 | 1.023671 | 326.0625 | 724.5833 | 0.8717728 | 304.7091 | 677.1313 | 1.129167 | 347.1208 | 771.3795 | 0.8717654 | 296.4179 | 658.7064 | 0.8719434 | 305.9314 | 679.8475 | 0.8712726 | 303.5863 | 674.6362 | 0.8716028 | 313.8291 | 697.3979
0.9191566 | 305.0663 | 677.9252 | 1.020804 | 352.4734 | 783.2743 | 1005.088 |  |  | 749.9435 | 1.273152 | 438.1272 | 973.616 | 1.028655 | 327.4997 | 727.7771 | 0.8734268 | 305.2397 | 678.3104 | 1.13415 | 348.4906 | 774.4236 | 0.873445 | 296.9199 | 659.822 | 0.8735963 | 306.5169 | 681.1487 | 0.8729359 | 304.1674 | 675.9275 | 0.8732637 | 314.375 | 698.6111
0.9233111 | 306.4105 | 680.9121 | 1.024149 | 353.5804 | 785.7342 | 1008.244 |  |  | 752.2987 | 1.278164 | 439.5768 | 976.8374 | 1.032004 | 328.5081 | 730.0179 | 0.8750888 | 305.8578 | 679.6841 | 1.139149 | 349.8927 | 777.5394 | 0.87511 | 297.4298 | 660.9551 | 0.8752617 | 307.0999 | 682.4441 | 0.8745921 | 304.8115 | 677.3589 | 0.8749267 | 314.9448 | 699.8773
0.9275004 | 307.6975 | 683.7723 | 1.029162 | 355.0294 | 788.9543 | 1012.376 |  |  | 755.3818 | 1.281492 | 440.7938 | 979.5418 | 1.035324 | 329.6432 | 732.5404 | 0.8767651 | 306.3835 | 680.8523 | 1.144167 | 351.4186 | 780.9303 | 0.8767606 | 298.0913 | 662.4252 | 0.8769397 | 307.6348 | 683.6329 | 0.8762636 | 305.2832 | 678.4071 | 0.8766015 | 315.5329 | 701.1843
0.9317927 | 309.0366 | 686.748 | 1.032495 | 356.0443 | 791.2095 | 1015.27 |  |  | 757.541 | 1.284811 | 441.8583 | 981.9073 | 1.040326 | 331.0699 | 735.7109 | 0.8784433 | 306.8731 | 681.9402 | 1.149147 | 352.8482 | 784.1071 | 0.8784192 | 298.7255 | 663.8344 | 0.8786095 | 308.0763 | 684.6141 | 0.8779423 | 305.8393 | 679.6429 | 0.8782833 | 316.007 | 702.2379
0.9361207 | 310.2806 | 689.5125 | 1.035846 | 357.0672 | 793.4826 | 1018.187 |  |  | 759.7174 | 1.288155 | 442.9164 | 984.2586 | 1.043649 | 332.123 | 738.0512 | 0.8801056 | 307.5082 | 683.3516 | 1.154173 | 354.2362 | 787.1916 | 0.8800949 | 299.2908 | 665.0907 | 0.8802706 | 308.5795 | 685.7322 | 0.8796162 | 306.3806 | 680.8458 | 0.8799475 | 316.5846 | 703.5213
0.9405708 | 311.7184 | 692.7075 | 1.040816 | 358.5284 | 796.7297 | 1022.354 |  |  | 762.8263 | 1.293138 | 444.4322 | 987.627 | 1.04866 | 333.4857 | 741.0792 | 0.8817543 | 308.0102 | 684.4672 | 1.157484 | 355.242 | 789.4267 | 0.8817725 | 299.7905 | 666.2011 | 0.8819247 | 309.108 | 686.9067 | 0.8812702 | 306.8658 | 681.9241 | 0.881601 | 317.092 | 704.6488
0.9450644 | 313.1841 | 695.9646 | 1.044159 | 359.7021 | 799.338 | 1025.701 |  |  | 765.3237 | 1.298167 | 445.8701 | 990.8225 | 1.053639 | 334.5228 | 743.384 | 0.8834106 | 308.533 | 685.6289 | 1.162508 | 356.4093 | 792.0207 | 0.8834363 | 300.3155 | 667.3677 | 0.8835886 | 309.6155 | 688.0345 | 0.8829223 | 307.408 | 683.1289 | 0.8832583 | 317.5937 | 705.7637
0.9481271 | 314.2131 | 698.2513 | 1.047474 | 360.8742 | 801.9426 | 1029.043 |  |  | 767.8174 | 1.301491 | 446.9539 | 993.2308 | 1.060325 | 335.7775 | 746.1723 | 0.8850895 | 309.0204 | 686.712 | 1.16749 | 357.8176 | 795.1503 | 0.8850888 | 300.671 | 668.1578 | 0.8852672 | 310.1547 | 689.2326 | 0.884589 | 307.9926 | 684.4281 | 0.8849322 | 318.1229 | 706.9397
0.9527377 | 315.5685 | 701.2634 | 1.050832 | 361.8945 | 804.2099 | 1031.952 |  |  | 769.9882 | 1.304846 | 448.0596 | 995.688 | 1.065331 | 336.9036 | 748.6747 | 0.8867695 | 309.6348 | 688.0773 | 1.172498 | 359.2213 | 798.2695 | 0.8867495 | 301.115 | 669.1445 | 0.8869415 | 310.7768 | 690.6152 | 0.8862666 | 308.5699 | 685.7109 | 0.8866093 | 318.6797 | 708.1772
0.9574431 | 316.8946 | 704.2102 | 1.054163 | 363.1019 | 806.893 | 1035.395 |  |  | 772.5572 | 1.308149 | 449.1391 | 998.0868 | 1.070313 | 338.1640625 | 751.4757 | 0.888433 | 310.048 | 688.9956 | 1.177512 | 360.6336 | 801.4079 | 0.8884279 | 301.5253 | 670.0562 | 0.8886048 | 311.3474 | 691.8831 | 0.8879405 | 309.1196 | 686.9324 | 0.8882738 | 319.0333 | 708.9628
0.9621977 | 318.3372 | 707.4159 | 1.057492 | 364.1361 | 809.1914 | 1038.344 |  |  | 774.7577 | 1.311489 | 450.2303 | 1000.512 | 1.075333 | 339.5771 | 754.6157 | 0.8900902 | 310.6244 | 690.2765 | 1.18249 | 361.9702 | 804.3782 | 0.8901106 | 302.0821 | 671.2935 | 0.8902609 | 311.8383 | 692.974 | 0.8895985 | 309.7069 | 688.2375 | 0.8899249 | 319.6035 | 710.23
0.9654524 | 319.3589 | 709.6865 | 1.062489 | 365.5302 | 812.2894 | 1042.32 |  |  | 777.7239 | 1.316478 | 451.6479 | 1003.662 | 1.080327 | 340.8546 | 757.4546 | 0.8917488 | 311.1713 | 691.4918 | 1.187501 | 363.3501 | 807.4447 | 0.8917809 | 302.5907 | 672.4238 | 0.8919258 | 312.4098 | 694.244 | 0.8912541 | 310.1842 | 689.2982 | 0.8915808 | 320.2363 | 711.6362
0.9687175 | 320.3871 | 711.9713 | 1.065811 | 366.6007 | 814.6682 | 1045.372 |  |  | 780.0015 | 1.319826 | 452.7224 | 1006.05 | 1.085344 | 342.2334 | 760.5187 | 0.8934261 | 311.7206 | 692.7125 | 1.190805 | 364.3812 | 809.7359 | 0.8934375 | 303.2486 | 673.8858 | 0.8936055 | 313.0485 | 695.6633 | 0.8929256 | 310.7339 | 690.5198 | 0.8932586 | 320.6854 | 712.6341
0.9719983 | 321.5898 | 714.6441 | 1.069159 | 367.6174 | 816.9276 | 1048.271 |  |  | 782.1647 | 1.324827 | 454.1822 | 1009.294 | 1.090332 | 343.711 | 763.8022 | 0.8951038 | 312.3146 | 694.0324 | 1.195825 | 365.6432 | 812.5406 | 0.8950968 | 303.7633 | 675.0296 | 0.8952855 | 313.5755 | 696.8344 | 0.8946064 | 311.2128 | 691.5839 | 0.894937 | 321.1364 | 713.6363
0.9753399 | 322.6487 | 716.9972 | 1.072475 | 368.6662 | 819.2582 | 1051.262 |  |  | 784.3961 | 1.329838 | 455.7334 | 1012.741 | 1.095317 | 345.1434 | 766.9853 | 0.8967734 | 312.8751 | 695.278 | 1.200815 | 366.8849 | 815.2998 | 0.8967727 | 304.3354 | 676.3008 | 0.8969489 | 314.09375 | 697.9861 | 0.8962813 | 311.8239 | 692.942 | 0.8966073 | 321.7231 | 714.9402
0.9802989 | 324.1023 | 720.2274 | 1.07583 | 369.6892 | 821.5315 | 1054.179 |  |  | 786.5727 | 1.334807 | 457.262 | 1016.138 | 1.103656 | 343.8964 | 764.2141 | 0.8984327 | 313.3562 | 696.347 | 1.205834 | 364.5495 | 810.1101 | 0.8984514 | 304.8852 | 677.5227 | 0.8985981 | 314.6957 | 699.3237 | 0.8979425 | 312.3629 | 694.1398 | 0.8982644 | 322.3076 | 716.239
0.9836586 | 325.1817 | 722.6261 | 1.079159 | 370.8402 | 824.0894 | 1057.461 |  |  | 789.0217 | 1.339827 | 458.7552 | 1019.456 | 1.106994 | 342.8206 | 761.8237 | 0.9000939 | 313.775 | 697.2777 | 1.207483 | 362.5207 | 805.6016 | 0.9001195 | 305.3918 | 678.6484 | 0.9002595 | 315.2979 | 700.6621 | 0.8995945 | 312.9252 | 695.3894 | 0.8999245 | 322.8314 | 717.4031
0.9886419 | 326.6214 | 725.8253 | 1.084154 | 372.3323 | 827.4052 | 1061.716 |  |  | 792.1965 | 1.344818 | 460.2888 | 1022.864 | 1.110343 | 341.7511 | 759.4469 | 0.9017681 | 314.288 | 698.4178 | 1.209144 | 360.4993 | 801.1095 | 0.9017704 | 305.8448 | 679.6551 | 0.9019348 | 315.7751 | 701.7224 | 0.9012606 | 313.4537 | 696.5639 | 0.9016011 | 323.4627 | 718.806
0.9919962 | 327.664 | 728.1422 | 1.089146 | 373.776 | 830.6134 | 1065.833 |  |  | 795.2682 | 1.348159 | 461.2985 | 1025.108 | 1.113647 | 340.5291 | 756.7314 | 0.9034442 | 314.7662 | 699.4804 | 1.210823 | 358.551 | 796.7799 | 0.903423 | 306.463 | 681.0289 | 0.9036105 | 316.3658 | 703.0351 | 0.9029388 | 313.9737 | 697.7193 | 0.9032782 | 324.1535 | 720.3411
0.9953226 | 328.7404 | 730.5342 | 1.092494 | 374.7893 | 832.8651 | 1068.722 |  |  | 797.424 | 1.351468 | 462.457 | 1027.682 | 1.121967 | 341.6556 | 759.2346 | 0.9051079 | 315.3099 | 700.6887 | 1.212494 | 356.6219 | 792.4932 | 0.9050957 | 306.9936 | 682.208 | 0.905272 | 316.8274 | 704.0609 | 0.9046153 | 314.4153 | 698.7007 | 0.9049506 | 324.752 | 721.6711
1.000341 | 330.2704 | 733.9341 | 1.102495 | 375.1803 | 833.7341 | 1069.837 |  |  | 798.256 | 1.354822 | 463.5401 | 1030.089 | 1.126995 | 342.6948 | 761.5439 | 0.9067589 | 315.8427 | 701.8726 | 1.214151 | 354.6825 | 788.1833 | 0.9067715 | 307.512 | 683.3599 | 0.9069229 | 317.4035 | 705.3412 | 0.906275 | 314.9752 | 699.9449 | 0.906601 | 325.2961 | 722.8801
1.005309 | 331.7194 | 737.1542 | 1.109167 | 373.7735 | 830.6078 | 1065.826 |  |  | 795.2628 | 1.358151 | 464.5647 | 1032.366 | 1.131989 | 343.8188 | 764.0417 | 0.9084142 | 316.5152 | 703.367 | 1.215804 | 352.739 | 783.8644 | 0.9084427 | 308.2324 | 684.9608 | 0.9085837 | 317.9383 | 706.5295 | 0.9079301 | 315.5592 | 701.2426 | 0.908254 | 325.8227 | 724.0505
1.008664 | 332.7599 | 739.4665 | 1.119167 | 373.9545 | 831.01 | 1066.342 |  |  | 795.6479 | 1.361485 | 465.6422 | 1034.761 | 1.136991 | 345.0554 | 766.7898 | 0.9100921 | 317.166 | 704.8134 | 1.217471 | 350.8719 | 779.7154 | 0.9101011 | 308.8051 | 686.2335 | 0.9102638 | 318.4194 | 707.5987 | 0.9095917 | 316.1512 | 702.5583 | 0.9099258 | 326.3698 | 725.2662
1.011983 | 333.8107 | 741.8016 | 1.124135 | 374.9827 | 833.2948 | 1069.274 |  |  | 797.8355 | 1.364828 | 466.6767 | 1037.059 | 1.141992 | 346.1581 | 769.2402 | 0.9117704 | 317.7536 | 706.1191 | 1.219154 | 348.8987 | 775.3305 | 0.9117572 | 309.2012 | 687.1137 | 0.9119403 | 318.8149 | 708.4775 | 0.9112698 | 316.7654 | 703.9232 | 0.9115996 | 326.9832 | 726.6294
1.015322 | 334.8559 | 744.1243 | 1.12916 | 376.2523 | 836.1161 | 1072.894 |  |  | 800.5367 | 1.369814 | 468.1908 | 1040.424 | 1.146977 | 347.4362 | 772.0804 | 0.9134398 | 318.2645 | 707.2544 | 1.227505 | 350.1557 | 778.1238 | 0.9134328 | 309.7066 | 688.2369 | 0.9136089 | 319.4398 | 709.8661 | 0.9129442 | 317.4274 | 705.3943 | 0.9132674 | 327.564 | 727.92
1.020324 | 336.2772 | 747.2827 | 1.134155 | 377.4151 | 838.7002 | 1076.21 |  |  | 803.0108 | 1.373161 | 469.2189 | 1042.709 | 1.152004 | 348.552 | 774.56 | 0.9150939 | 318.8748 | 708.6106 | 1.230843 | 351.242 | 780.5379 | 0.9151108 | 310.1955 | 689.3233 | 0.9152645 | 319.997 | 711.1045 | 0.9146086 | 317.9336 | 706.5192 | 0.914923 | 328.114 | 729.1421
1.023653 | 337.4069 | 749.7931 | 1.139157 | 378.7602 | 841.6894 | 1080.045 |  |  | 805.8728 | 1.378153 | 470.6278 | 1045.84 | 1.155321 | 349.6561 | 777.0135 | 0.9167478 | 319.3456 | 709.6568 | 1.234147 | 352.2762 | 782.836 | 0.9167829 | 310.5281 | 690.0625 | 0.9169256 | 320.5326 | 712.2947 | 0.9162606 | 318.4385 | 707.6411 | 0.9165809 | 328.8424 | 730.761
1.027004 | 338.4096 | 752.0213 | 1.144159 | 380.1074 | 844.6831 | 1083.887 |  |  | 808.7391 | 1.381512 | 471.6487 | 1048.108 | 1.160339 | 350.9793 | 779.9541 | 0.9184241 | 319.8703 | 710.8229 | 1.237496 | 353.3659 | 785.2576 | 0.9184438 | 311.0938 | 691.3196 | 0.9186051 | 321.1222 | 713.6048 | 0.9179207 | 318.8773 | 708.6162 | 0.9182581 | 329.481 | 732.18
1.03199 | 339.8029 | 755.1176 | 1.149133 | 381.5375 | 847.8611 | 1087.965 |  |  | 811.7819 | 1.386486 | 473.0657 | 1051.257 | 1.16532 | 352.3498 | 782.9995 | 0.9201025 | 320.3542 | 711.8981 | 1.240819 | 354.4044 | 787.5653 | 0.9200963 | 311.6742 | 692.6093 | 0.9202797 | 321.7673 | 715.0385 | 0.9196012 | 319.355 | 709.6777 | 0.9199383 | 329.9568 | 733.2373
1.035336 | 340.9351 | 757.6336 | 1.154167 | 382.8972 | 850.8827 | 1091.842 |  |  | 814.6749 | 1.389837 | 474.0661 | 1053.48 | 1.170332 | 353.741 | 786.0912 | 0.921775 | 320.8909 | 713.091 | 1.244157 | 355.4797 | 789.9549 | 0.9217646 | 312.2273 | 693.8385 | 0.921948 | 322.3438 | 716.3196 | 0.9212735 | 319.8145 | 710.6989 | 0.9216107 | 330.571 | 734.6022
1.040319 | 342.4929 | 761.0953 | 1.159157 | 384.4384 | 854.3075 | 1096.237 |  |  | 817.954 | 1.393141 | 475.1807 | 1055.957 | 1.175331 | 355.0265 | 788.9478 | 0.923434 | 321.4532 | 714.3405 | 1.247506 | 356.5283 | 792.285 | 0.9234417 | 312.785 | 695.0777 | 0.9235981 | 322.8838 | 717.5195 | 0.9229409 | 320.2944 | 711.7653 | 0.9232706 | 331.1561 | 735.9024
1.045319 | 344.0045 | 764.4543 | 1.164161 | 385.7574 | 857.2386 | 1099.998 |  |  | 820.7603 | 1.396484 | 476.2385 | 1058.308 | 1.180316 | 356.2632 | 791.696 | 0.9250886 | 321.9213 | 715.3806 | 1.250823 | 357.5698 | 794.5996 | 0.9251146 | 313.3855 | 696.4122 | 0.9252543 | 323.4226 | 718.7168 | 0.924594 | 320.9321 | 713.1824 | 0.9249249 | 331.6069 | 736.9042
1.048656 | 345.1101 | 766.9113 | 1.169156 | 387.1133 | 860.2518 | 1103.864 |  |  | 823.6453 | 1.399823 | 477.2935 | 1060.652 | 1.185336 | 357.56 | 794.5778 | 0.9267547 | 322.3846 | 716.4103 | 1.254173 | 358.6369 | 796.9708 | 0.926771 | 313.9552 | 697.6782 | 0.9269289 | 323.9658 | 719.9239 | 0.9262559 | 321.5537 | 714.5638 | 0.9265938 | 332.2104 | 738.2452
1.05201 | 346.1255 | 769.1677 | 1.17414 | 388.5655 | 863.4789 | 1108.005 |  |  | 826.7352 | 1.403156 | 478.3511 | 1063.002 | 1.188651 | 358.579 | 796.8422 | 0.928436 | 322.9515 | 717.6701 | 1.257486 | 359.7167 | 799.3705 | 0.9284186 | 314.5245 | 698.9434 | 0.9286018 | 324.6 | 721.3334 | 0.9279347 | 322.1215 | 715.8255 | 0.9282733 | 332.6502 | 739.2226
1.05698 | 347.5973 | 772.4385 | 1.179168 | 390.0006 | 866.668 | 1112.098 |  |  | 829.7885 | 1.406513 | 479.3575 | 1065.239 | 1.193662 | 359.7996 | 799.5546 | 0.9301087 | 323.5562 | 719.0137 | 1.260816 | 360.7377 | 801.6393 | 0.9300926 | 315.0013 | 700.003 | 0.9302647 | 325.1479 | 722.5508 | 0.9296127 | 322.6519 | 717.0043 | 0.929947 | 333.1129 | 740.2509
1.060324 | 348.6101 | 774.6891 | 1.182483 | 391.0027 | 868.8949 | 1114.955 |  |  | 831.9207 | 1.411481 | 480.7688 | 1068.375 | 1.198636 | 361.1447 | 802.5437 | 0.93177 | 324.0829 | 720.1843 | 1.264167 | 361.7396 | 803.8658 | 0.9317721 | 315.5175 | 701.1499 | 0.9319211 | 325.6505 | 723.6677 | 0.9312753 | 323.294 | 718.4311 | 0.9316012 | 333.686 | 741.5244
1.065298 | 350.1103 | 778.0228 | 1.1875 | 392.4399 | 872.0887 | 1119.053 |  |  | 834.9785 | 1.414821 | 481.7737 | 1070.608 | 1.203657 | 362.3348 | 805.1885 | 0.9334222 | 324.6718 | 721.4928 | 1.267477 | 362.7547 | 806.1216 | 0.9334435 | 315.9648 | 702.1439 | 0.9335808 | 326.2908 | 725.0906 | 0.9329293 | 323.6695 | 719.2656 | 0.9332477 | 334.1999 | 742.6664
1.068657 | 351.1676 | 780.3724 | 1.192479 | 393.7837 | 875.0749 | 1122.885 |  |  | 837.8376 | 1.419798 | 483.2173 | 1073.816 | 1.20866 | 363.7791 | 808.3979 | 0.9350929 | 325.1992 | 722.6649 | 1.272494 | 364.2379 | 809.4175 | 0.9351072 | 316.3902 | 703.0893 | 0.9352602 | 326.8604 | 726.3564 | 0.9345886 | 324.234 | 720.5201 | 0.9349176 | 334.6136 | 743.5857
1.073649 | 352.5378 | 783.4174 | 1.197493 | 395.124 | 878.0532 | 1126.707 |  |  | 840.6893 | 1.423163 | 484.2753 | 1076.167 | 1.212009 | 364.8534 | 810.7854 | 0.936775 | 325.6839 | 723.742 | 1.275807 | 365.2496 | 811.6659 | 0.9367535 | 316.879 | 704.1756 | 0.9369429 | 327.3581 | 727.4625 | 0.9362654 | 324.7877 | 721.7504 | 0.9366005 | 335.3482 | 745.2182
1.077008 | 353.5424 | 785.6498 | 1.202492 | 396.4762 | 881.0582 | 1130.563 |  |  | 843.5664 | 1.426488 | 485.2753 | 1078.389 | 1.216996 | 366.2643 | 813.9206 | 0.9384429 | 326.1692 | 724.8204 | 1.28083 | 366.6638 | 814.8084 | 0.9384217 | 317.4496 | 705.4437 | 0.9386091 | 327.9189 | 728.7086 | 0.9379382 | 325.3209 | 722.9352 | 0.9382733 | 335.9138 | 746.475
1.080313 | 354.6543 | 788.1207 | 1.207484 | 397.8826 | 884.1836 | 1134.573 |  |  | 846.5587 | 1.429829 | 486.4722 | 1081.049 | 1.221985 | 367.5309 | 816.7353 | 0.9401028 | 326.7051 | 726.0113 | 1.285815 | 368.0051 | 817.7891 | 0.9401023 | 317.952 | 706.5601 | 0.9402705 | 328.5022 | 730.0049 | 0.9396057 | 325.7816 | 723.959 | 0.939934 | 336.4818 | 747.7372
1.085326 | 356.1524 | 791.4498 | 1.212507 | 399.3113 | 887.3584 | 1138.647 |  |  | 849.5985 | 1.434817 | 488.0085 | 1084.463 | 1.226997 | 368.6026 | 819.1168 | 0.9417541 | 327.2668 | 727.2595 | 1.289168 | 369.0066 | 820.0146 | 0.9417729 | 318.4944 | 707.7653 | 0.9419249 | 328.9881 | 731.0847 | 0.9412581 | 326.48 | 725.5112 | 0.9415878 | 337.1423 | 749.2052
1.088636 | 357.1782 | 793.7294 | 1.217486 | 400.7373 | 890.5274 | 1142.714 |  |  | 852.6326 | 1.439832 | 489.4481 | 1087.662 | 1.231989 | 369.8476 | 821.8835 | 0.9434223 | 327.7844 | 728.4098 | 1.294147 | 370.3954 | 823.1009 | 0.9434346 | 319.0329 | 708.962 | 0.9435976 | 329.5569 | 732.3487 | 0.9429131 | 326.9442 | 726.5426 | 0.9432525 | 337.6891 | 750.4202
1.091989 | 358.2069 | 796.0154 | 1.222497 | 402.1305 | 893.6233 | 1146.686 |  |  | 855.5967 | 1.44315 | 490.4947 | 1089.988 | 1.237013 | 371.1868 | 824.8596 | 0.9451028 | 328.3159 | 729.5909 | 1.299161 | 371.741 | 826.0911 | 0.9450884 | 319.5737 | 710.1638 | 0.9452798 | 330.0526 | 733.4502 | 0.9445933 | 327.4304 | 727.6231 | 0.9449365 | 338.1547 | 751.4549
1.095333 | 359.3015 | 798.4477 | 1.227486 | 403.4413 | 896.5363 | 1150.424 |  |  | 858.3858 | 1.448171 | 491.8437 | 1092.986 | 1.241985 | 372.6062 | 828.0138 | 0.9467722 | 328.812 | 730.6932 | 1.30417 | 372.9342 | 828.7427 | 0.9467559 | 320.1169 | 711.3709 | 0.9469467 | 330.5531 | 734.5625 | 0.9462683 | 327.9846 | 728.8546 | 0.9466092 | 338.8938 | 753.0973
1.100334 | 360.7018 | 801.5595 | 1.232487 | 404.8816 | 899.7368 | 1154.531 |  |  | 861.4501 | 1.451496 | 492.8779 | 1095.284 | 1.246971 | 374.0305 | 831.1789 | 0.9484333 | 329.3502 | 731.8893 | 1.309161 | 374.2916 | 831.7591 | 0.948435 | 320.6656 | 712.5901 | 0.9485978 | 331.1452 | 735.8783 | 0.9479367 | 328.5904 | 730.2009 | 0.9482744 | 339.4761 | 754.3913
1.103667 | 361.7432 | 803.8737 | 1.237511 | 406.2098 | 902.6885 | 1158.319 |  |  | 864.2762 | 1.454831 | 493.9202 | 1097.6 | 1.251993 | 375.1754 | 833.7231 | 0.9500909 | 329.8393 | 732.9761 | 1.314175 | 375.4995 | 834.4434 | 0.9501107 | 321.21 | 713.8 | 0.9502467 | 331.67 | 737.0445 | 0.949599 | 329.0126 | 731.1391 | 0.9499307 | 339.8939 | 755.3197
1.106973 | 362.8348 | 806.2996 | 1.242489 | 407.4248 | 905.3885 | 1161.783 |  |  | 866.8613 | 1.458169 | 494.938 | 1099.862 | 1.256977 | 376.411 | 836.469 | 0.9517596 | 330.3759 | 734.1687 | 1.31914 | 376.9646 | 837.6991 | 0.9517717 | 321.7149 | 714.922 | 0.9519204 | 332.1488 | 738.1085 | 0.9512561 | 329.6165 | 732.4811 | 0.9515972 | 340.5629 | 756.8065
1.110324 | 363.9381 | 808.7514 | 1.2475 | 408.7226 | 908.2725 | 1165.484 |  |  | 869.6226 | 1.461476 | 495.9463 | 1102.103 | 1.262002 | 377.7101 | 839.3557 | 0.9534422 | 330.913 | 735.3622 | 1.324163 | 378.2759 | 840.6131 | 0.9534276 | 322.2404 | 716.0897 | 0.9536045 | 332.74 | 739.4222 | 0.9529323 | 330.3554 | 734.1231 | 0.9532766 | 341.1501 | 758.1114
1.115308 | 365.3394 | 811.8654 | 1.252479 | 410.1148 | 911.3663 | 1169.454 |  |  | 872.5848 | 1.464828 | 497.0329 | 1104.517 | 1.266966 | 379.0957 | 842.435 | 0.9551176 | 331.4842 | 736.6315 | 1.329171 | 379.6167 | 843.5927 | 0.9550909 | 322.7221 | 717.1603 | 0.9552729 | 333.3103 | 740.6896 | 0.9546139 | 330.9542 | 735.4538 | 0.954944 | 341.5882 | 759.0849
1.118664 | 366.3894 | 814.1986 | 1.257491 | 411.4263 | 914.2806 | 1173.194 |  |  | 875.375 | 1.469803 | 498.54 | 1107.867 | 1.271986 | 380.4176 | 845.3725 | 0.9567735 | 332.0329 | 737.8508 | 1.332512 | 380.6515 | 845.8923 | 0.9567699 | 323.1829 | 718.1843 | 0.9569327 | 333.6849 | 741.5221 | 0.9562846 | 331.5346 | 736.7436 | 0.9566037 | 342.1949 | 760.4331
1.12365 | 367.8069 | 817.3486 | 1.26251 | 412.7319 | 917.1819 | 1176.917 |  |  | 878.1529 | 1.473158 | 499.5541 | 1110.12 | 1.276994 | 381.7469 | 848.3263 | 0.9584244 | 332.5477 | 738.9948 | 1.337488 | 381.967 | 848.8156 | 0.9584414 | 323.584 | 719.0756 | 0.9585879 | 334.2029 | 742.673 | 0.9579413 | 332.1164 | 738.0364 | 0.9582546 | 342.7967 | 761.7705
1.128668 | 369.2643 | 820.5874 | 1.267485 | 413.9307 | 919.846 | 1180.335 |  |  | 880.7036 | 1.478133 | 501.0484 | 1113.441 | 1.281992 | 383.0211 | 851.158 | 0.9600878 | 333.1468 | 740.3262 | 1.34247 | 383.2971 | 851.7714 | 0.9601037 | 324.1034 | 720.2297 | 0.9602567 | 334.8352 | 744.0782 | 0.9595931 | 332.7261 | 739.3913 | 0.9599191 | 343.2452 | 762.7671
1.133655 | 370.7557 | 823.9016 | 1.272487 | 415.2404 | 922.7564 | 1184.07 |  |  | 883.4902 | 1.481483 | 502.0772 | 1115.727 | 1.28701 | 384.2812 | 853.9582 | 0.9617626 | 333.7403 | 741.645 | 1.347498 | 384.5751 | 854.6114 | 0.9617589 | 324.5996 | 721.3324 | 0.9619394 | 335.2934 | 745.0964 | 0.9612631 | 333.1895 | 740.4211 | 0.9616004 | 343.8315 | 764.0699
1.137003 | 371.7608 | 826.1351 | 1.277474 | 416.7003 | 926.0006 | 1188.232 |  |  | 886.5963 | 1.484818 | 503.1137 | 1118.03 | 1.290312 | 385.2815 | 856.1811 | 0.9634361 | 334.3142 | 742.9205 | 1.352486 | 385.7701 | 857.2669 | 0.9634209 | 325.1873 | 722.6384 | 0.9636124 | 335.7364 | 746.0809 | 0.9629412 | 333.7002 | 741.5559 | 0.9632754 | 344.3586 | 765.2414
1.140314 | 372.7791 | 828.398 | 1.282498 | 417.8896 | 928.6437 | 1191.624 |  |  | 889.1269 | 1.488142 | 504.1911 | 1120.425 | 1.295335 | 386.5253 | 858.945 | 0.9650952 | 334.8497 | 744.1104 | 1.357512 | 387.0105 | 860.0233 | 0.9651011 | 325.7022 | 723.7828 | 0.9652721 | 336.317 | 747.3712 | 0.9646085 | 334.1934 | 742.652 | 0.9649366 | 344.8506 | 766.3346
1.143667 | 373.7994 | 830.6653 | 1.287504 | 419.2729 | 931.7175 | 1195.568 |  |  | 892.0699 | 1.491497 | 505.299 | 1122.887 | 1.300316 | 387.8889 | 861.9754 | 0.9667494 | 335.4157 | 745.3683 | 1.362485 | 388.3334 | 862.9632 | 0.9667763 | 326.3806 | 725.2901 | 0.9669311 | 336.8675 | 748.5944 | 0.9662662 | 334.679 | 743.7311 | 0.9665914 | 345.4871 | 767.749
1.146986 | 374.8832 | 833.0738 | 1.292472 | 420.6426 | 934.7614 | 1199.474 |  |  | 894.9843 | 1.496477 | 506.8041 | 1126.231 | 1.305335 | 389.1344 | 864.7431 | 0.968411 | 335.962 | 746.5822 | 1.367489 | 389.667 | 865.9267 | 0.9684396 | 326.9971 | 726.6602 | 0.9686003 | 337.3524 | 749.6721 | 0.967918 | 335.0881 | 744.6403 | 0.9682558 | 346.1013 | 769.114
1.151996 | 376.3784 | 836.3966 | 1.295819 | 421.6497 | 936.9993 | 1202.346 |  |  | 897.127 | 1.501488 | 508.1819 | 1129.293 | 1.310325 | 390.3462 | 867.4359 | 0.9700889 | 336.4725 | 747.7167 | 1.372507 | 390.813 | 868.4732 | 0.9700981 | 327.4462 | 727.6581 | 0.970279 | 337.9691 | 751.0425 | 0.969592 | 335.5198 | 745.5995 | 0.9699342 | 346.5459 | 770.1021
1.155326 | 377.4039 | 838.6754 | 1.299152 | 422.6823 | 939.294 | 1205.29 |  |  | 899.324 | 1.506503 | 509.6461 | 1132.547 | 1.315324 | 391.7456 | 870.5459 | 0.9717678 | 337.0131 | 748.9179 | 1.377492 | 392.091 | 871.3133 | 0.9717619 | 327.9128 | 728.6951 | 0.9719457 | 338.6393 | 752.5317 | 0.9712752 | 336.0802 | 746.8448 | 0.9716117 | 347.1274 | 771.3943
1.16033 | 378.7676 | 841.7059 | 1.304154 | 424.0426 | 942.3168 | 1209.169 |  |  | 902.2182 | 1.511488 | 511.0238 | 1135.608 | 1.320337 | 393.1951 | 873.767 | 0.973434 | 337.5797 | 750.1771 | 1.382507 | 393.3027 | 874.0059 | 0.9734401 | 328.3613 | 729.6917 | 0.9736005 | 339.2969 | 753.9932 | 0.9729455 | 336.5651 | 747.9224 | 0.9732748 | 347.5593 | 772.354
1.163649 | 379.7886 | 843.9746 | 1.309159 | 425.2783 | 945.0629 | 1212.693 |  |  | 904.8474 | 1.516502 | 512.4957 | 1138.879 | 1.32531 | 394.5695 | 876.8211 | 0.9750918 | 338.2151 | 751.589 | 1.385813 | 394.3343 | 876.2984 | 0.9751197 | 328.8371 | 730.749 | 0.9752548 | 339.9008 | 755.3352 | 0.9746044 | 337.1763 | 749.2806 | 0.9749318 | 347.9905 | 773.3122
1.168654 | 381.2694 | 847.2654 | 1.314173 | 426.4539 | 947.6753 | 1216.045 |  |  | 907.3487 | 1.519809 | 513.5161 | 1141.147 | 1.33033 | 395.8333 | 879.6294 | 0.9767542 | 338.7666 | 752.8146 | 1.39083 | 395.5774 | 879.0609 | 0.9767855 | 329.1638 | 731.4751 | 0.9769222 | 340.5055 | 756.6789 | 0.9762632 | 337.8027 | 750.6726 | 0.9765905 | 348.539 | 774.5312
1.171983 | 382.3016 | 849.5591 | 1.319135 | 427.673 | 950.3845 | 1219.522 |  |  | 909.9426 | 1.524828 | 514.973 | 1144.384 | 1.33533 | 396.9633 | 882.1408 | 0.978431 | 339.3126 | 754.028 | 1.395814 | 396.7495 | 881.6654 | 0.9784407 | 329.6671 | 732.5936 | 0.9786044 | 341.1233 | 758.0518 | 0.9779339 | 338.3532 | 751.896 | 0.9782651 | 349.0118 | 775.5818
1.175312 | 383.3549 | 851.8997 | 1.32249 | 428.6918 | 952.6485 | 1222.427 |  |  | 912.1103 | 1.528153 | 516.1332 | 1146.963 | 1.340326 | 398.2947 | 885.0993 | 0.9801083 | 339.7912 | 755.0916 | 1.400821 | 397.9843 | 884.4096 | 0.9800934 | 330.0752 | 733.5005 | 0.9802766 | 341.5763 | 759.0584 | 0.9796155 | 338.975 | 753.2778 | 0.9799454 | 349.5585 | 776.7966
1.178673 | 384.398 | 854.2179 | 1.327475 | 430.1412 | 955.8693 | 1226.56 |  |  | 915.1941 | 1.533177 | 517.6186 | 1150.264 | 1.345328 | 399.5224 | 887.8275 | 0.9817717 | 340.2508 | 756.1129 | 1.405815 | 399.23 | 887.1777 | 0.9817687 | 330.6413 | 734.7584 | 0.9819342 | 342.0514 | 760.1141 | 0.9812856 | 339.6602 | 754.8006 | 0.9816129 | 350.1645 | 778.1433
1.181982 | 385.4366 | 856.5258 | 1.330835 | 431.1666 | 958.1479 | 1229.484 |  |  | 917.3757 | 1.538146 | 518.9319 | 1153.182 | 1.350298 | 400.7319 | 890.5153 | 0.9834194 | 340.6632 | 757.0293 | 1.410809 | 400.5002 | 890.0003 | 0.9834463 | 331.1326 | 735.8502 | 0.9835895 | 342.484 | 761.0755 | 0.9829397 | 340.1291 | 755.8424 | 0.9832627 | 350.7213 | 779.3806
1.185326 | 386.4496 | 858.777 | 1.335811 | 432.5245 | 961.1656 | 1233.356 |  |  | 920.265 | 1.543149 | 520.2153 | 1156.034 | 1.355329 | 402.0089 | 893.353 | 0.9850823 | 341.0909 | 757.9798 | 1.415834 | 401.7906 | 892.8679 | 0.9851109 | 331.714 | 737.1421 | 0.9852585 | 343.0153 | 762.2562 | 0.9845905 | 340.6097 | 756.9104 | 0.9849259 | 351.258 | 780.5734
1.190303 | 387.9724 | 862.1608 | 1.340836 | 433.7505 | 963.8901 | 1236.852 |  |  | 922.8735 | 1.548146 | 521.5828 | 1159.073 | 1.360323 | 403.1503 | 895.8896 | 0.9867616 | 341.6554 | 759.2343 | 1.420811 | 402.9321 | 895.4047 | 0.9867612 | 332.2664 | 738.3698 | 0.9869377 | 343.5122 | 763.3604 | 0.9862564 | 341.2187 | 758.2638 | 0.9866024 | 351.9961 | 782.2135
1.195323 | 389.4791 | 865.5091 | 1.345828 | 434.9067 | 966.4594 | 1240.149 |  |  | 925.3334 | 1.553152 | 522.9953 | 1162.212 | 1.365329 | 404.4053 | 898.6784 | 0.9884349 | 342.1584 | 760.352 | 1.425828 | 404.136 | 898.08 | 0.9884161 | 332.8057 | 739.5682 | 0.9886124 | 344.0969 | 764.6598 | 0.9879338 | 341.6271 | 759.1713 | 0.9882815 | 352.5005 | 783.3344
1.200323 | 390.9666 | 868.8148 | 1.350829 | 436.1383 | 969.1962 | 1243.661 |  |  | 927.9538 | 1.558171 | 524.4855 | 1165.523 | 1.37033 | 405.7281 | 901.6181 | 0.9900959 | 342.7559 | 761.6798 | 1.430836 | 405.3378 | 900.7507 | 0.9900922 | 333.3403 | 740.7562 | 0.9902756 | 344.7292 | 766.065 | 0.9896045 | 342.1353 | 760.3007 | 0.989944 | 353.1529 | 784.7843
1.203685 | 391.9814 | 871.0697 | 1.355835 | 437.5124 | 972.2497 | 1247.579 |  |  | 930.8774 | 1.563137 | 525.9241 | 1168.72 | 1.375302 | 407.2367 | 904.9704 | 0.9917498 | 343.2809 | 762.8465 | 1.435827 | 406.6537 | 903.6749 | 0.9917717 | 333.8716 | 741.9368 | 0.9919286 | 345.299 | 767.331 | 0.9912586 | 342.7212 | 761.6026 | 0.9915978 | 353.7509 | 786.113
1.208655 | 393.4353 | 874.3006 | 1.360817 | 438.9494 | 975.4431 | 1251.677 |  |  | 933.9349 | 1.568154 | 527.3336 | 1171.852 | 1.380338 | 408.5738 | 907.9418 | 0.9934132 | 343.8945 | 764.2099 | 1.440839 | 407.8607 | 906.3572 | 0.9934414 | 334.3583 | 743.0185 | 0.9935918 | 345.7668 | 768.3706 | 0.9929158 | 343.3026 | 762.8946 | 0.9932559 | 354.2131 | 787.1402
1.213652 | 394.892 | 877.5378 | 1.364174 | 439.9538 | 977.6752 | 1254.541 |  |  | 936.072 | 1.57315 | 528.7573 | 1175.016 | 1.385326 | 409.8618 | 910.804 | 0.995093 | 344.3189 | 765.1532 | 1.445809 | 409.0865 | 909.0811 | 0.9951013 | 334.8566 | 744.1258 | 0.9952693 | 346.1362 | 769.1916 | 0.9945858 | 343.8211 | 764.047 | 0.9949305 | 354.564 | 787.92
1.218652 | 396.3256 | 880.7235 | 1.369151 | 441.3763 | 980.8362 | 1258.597 |  |  | 939.0985 | 1.576501 | 529.7795 | 1177.288 | 1.390333 | 411.1924 | 913.7608 | 0.9967728 | 344.8628 | 766.3618 | 1.450834 | 410.4907 | 912.2016 | 0.9967642 | 335.3539 | 745.231 | 0.9969471 | 346.7419 | 770.5375 | 0.9962673 | 344.3561 | 765.2357 | 0.996608 | 355.0902 | 789.0894
1.22366 | 397.7932 | 883.9848 | 1.374164 | 442.6454 | 983.6564 | 1262.216 |  |  | 941.7987 | 1.581487 | 531.159 | 1180.353 | 1.395323 | 412.4053 | 916.4562 | 0.9984422 | 345.3936 | 767.5412 | 1.455827 | 411.636 | 914.7466 | 0.9984369 | 335.8351 | 746.3001 | 0.9986125 | 347.1705 | 771.49 | 0.9979448 | 344.8646 | 766.3657 | 0.9982765 | 355.4728 | 789.9396
1.226995 | 398.8772 | 886.3938 | 1.379132 | 443.9118 | 986.4707 | 1265.827 |  |  | 944.4932 | 1.586491 | 532.4879 | 1183.306 | 1.400311 | 413.7349 | 919.4108 | 1.000099 | 345.9329 | 768.7397 | 1.460828 | 412.9054 | 917.5675 | 1.000119 | 336.2841 | 747.298 | 1.000262 | 347.6839 | 772.6309 | 0.999606 | 345.3577 | 767.4616 | 0.9999324 | 355.9709 | 791.0463
1.230343 | 399.8798 | 888.6218 | 1.384148 | 445.2499 | 989.4442 | 1269.643 |  |  | 947.3402 | 1.5915 | 533.7756 | 1186.168 | 1.405336 | 415.0597 | 922.3549 | 1.00176 | 346.3805 | 769.7345 | 1.465828 | 414.1252 | 920.2782 | 1.001784 | 336.6274 | 748.0609 | 1.001926 | 348.2745 | 773.9433 | 1.00126 | 345.8614 | 768.5808 | 1.001594 | 356.5728 | 792.3841
1.233642 | 400.9082 | 890.9071 | 1.389163 | 446.4619 | 992.1375 | 1273.098 |  |  | 949.9188 | 1.596477 | 535.1737 | 1189.275 | 1.410319 | 416.4375 | 925.4166 | 1.003434 | 346.9511 | 771.0025 | 1.4708 | 415.3665 | 923.0366 | 1.003435 | 337.0123 | 748.9163 | 1.003607 | 348.8872 | 775.3049 | 1.002923 | 346.4367 | 769.8593 | 1.003271 | 357.1977 | 793.7726
1.236994 | 401.9559 | 893.2353 | 1.394147 | 447.852 | 995.2267 | 1277.063 |  |  | 952.8766 | 1.599828 | 536.1776 | 1191.506 | 1.415331 | 417.692 | 928.2045 | 1.005117 | 347.5904 | 772.4232 | 1.475833 | 416.5277 | 925.6171 | 1.005089 | 337.4503 | 749.8896 | 1.00528 | 349.2511 | 776.1135 | 1.004601 | 346.924 | 770.9422 | 1.004949 | 357.7867 | 795.0817
1.240315 | 402.9627 | 895.4728 | 1.399155 | 449.1642 | 998.1426 | 1280.804 |  |  | 955.6684 | 1.604815 | 537.6646 | 1194.81 | 1.420327 | 419.0947 | 931.3216 | 1.006782 | 348.0965 | 773.5478 | 1.480821 | 417.6854 | 928.1897 | 1.006762 | 337.7267 | 750.5039 | 1.006944 | 349.7609 | 777.2465 | 1.006278 | 347.4302 | 772.0671 | 1.006619 | 358.3484 | 796.3298
1.243654 | 403.9814 | 897.7363 | 1.404136 | 450.5506 | 1001.224 | 1284.758 |  |  | 958.6183 | 1.609835 | 539.1486 | 1198.108 | 1.425322 | 420.405 | 934.2333 | 1.008429 | 348.6918 | 774.8706 | 1.485829 | 418.9841 | 931.0758 | 1.008435 | 338.0088 | 751.1307 | 1.008596 | 350.4299 | 778.7331 | 1.007936 | 347.9063 | 773.1251 | 1.008271 | 358.9462 | 797.6582
1.246998 | 404.9946 | 899.988 | 1.409163 | 451.9892 | 1004.42 | 1288.86 |  |  | 961.6791 | 1.613148 | 540.205 | 1200.456 | 1.430337 | 421.5417 | 936.7592 | 1.010086 | 349.2576 | 776.1281 | 1.490822 | 420.2108 | 933.8019 | 1.010103 | 338.336 | 751.8578 | 1.010256 | 350.8775 | 779.7278 | 1.009585 | 348.405 | 774.2334 | 1.009923 | 359.4843 | 798.854
1.250315 | 406.0143 | 902.254 | 1.414175 | 453.1929 | 1007.095 | 1292.292 |  |  | 964.2402 | 1.618163 | 541.5939 | 1203.542 | 1.435311 | 422.7234 | 939.3854 | 1.01176 | 349.7729 | 777.2732 | 1.495809 | 421.4102 | 936.4672 | 1.01176 | 338.5977 | 752.4394 | 1.011936 | 351.4122 | 780.916 | 1.011248 | 348.8766 | 775.2814 | 1.011595 | 360.0663 | 800.1474
1.253666 | 407.0324 | 904.5165 | 1.417504 | 454.2042 | 1009.343 | 1295.176 |  |  | 966.392 | 1.623139 | 542.9323 | 1206.516 | 1.440337 | 423.8514 | 941.8921 | 1.013435 | 350.1767 | 778.1704 | 1.500837 | 422.5961 | 939.1025 | 1.013415 | 338.9677 | 753.2615 | 1.013611 | 352.0488 | 782.3307 | 1.012931 | 349.521 | 776.7134 | 1.013271 | 360.6913 | 801.5363
1.25864 | 408.5014 | 907.7809 | 1.422487 | 455.464 | 1012.142 | 1298.768 |  |  | 969.0723 | 1.628156 | 544.2482 | 1209.44 | 1.445325 | 425.1422 | 944.7603 | 1.015104 | 350.7281 | 779.3958 | 1.505823 | 423.6055 | 941.3455 | 1.015092 | 339.4346 | 754.299 | 1.015273 | 352.6889 | 783.7532 | 1.014605 | 349.9951 | 777.7669 | 1.014937 | 361.3214 | 802.9364
1.263656 | 410.0168 | 911.1485 | 1.427473 | 456.7313 | 1014.958 | 1302.382 |  |  | 971.7687 | 1.63316 | 545.6429 | 1212.54 | 1.448664 | 426.1684 | 947.0409 | 1.016761 | 351.2693 | 780.5983 | 1.510831 | 424.818 | 944.04 | 1.016772 | 339.8117 | 755.1371 | 1.016931 | 353.0949 | 784.6554 | 1.016271 | 350.5573 | 779.0162 | 1.01659 | 361.8314 | 804.0698
1.268642 | 411.3787 | 914.1749 | 1.432498 | 458.0923 | 1017.983 | 1306.263 |  |  | 974.6646 | 1.638157 | 547.077 | 1215.727 | 1.453646 | 427.5965 | 950.2144 | 1.018419 | 351.7883 | 781.7518 | 1.515831 | 425.8808 | 946.4017 | 1.018445 | 340.3101 | 756.2447 | 1.018596 | 353.7343 | 786.0763 | 1.017922 | 351.1838 | 780.4084 | 1.018246 | 362.4403 | 805.4228
1.271995 | 412.3964 | 916.4364 | 1.437486 | 459.5182 | 1021.151 | 1310.329 |  |  | 977.6982 | 1.643172 | 548.6011 | 1219.113 | 1.458653 | 428.839 | 952.9755 | 1.020095 | 352.352 | 783.0044 | 1.520818 | 427.0477 | 948.995 | 1.020107 | 340.8632 | 757.4738 | 1.020274 | 354.2654 | 787.2563 | 1.019587 | 351.6649 | 781.4777 | 1.019919 | 363.0759 | 806.8353
1.276972 | 413.9158 | 919.813 | 1.442498 | 461.0349 | 1024.522 | 1314.654 |  |  | 980.9254 | 1.646481 | 549.604 | 1221.342 | 1.46367 | 430.0739 | 955.7197 | 1.021775 | 352.873 | 784.1623 | 1.525835 | 428.1523 | 951.4494 | 1.02176 | 341.2625 | 758.361 | 1.021951 | 354.8824 | 788.6276 | 1.021269 | 352.1648 | 782.5884 | 1.0216 | 363.6575 | 808.1277
1.28199 | 415.4018 | 923.1152 | 1.447483 | 462.4419 | 1027.649 | 1318.666 |  |  | 983.9189 | 1.651501 | 551.103 | 1224.673 | 1.468649 | 431.2527 | 958.3394 | 1.023442 | 353.3139 | 785.1419 | 1.530815 | 429.2094 | 953.7986 | 1.023431 | 341.6646 | 759.2547 | 1.023616 | 355.3642 | 789.6982 | 1.022944 | 352.6657 | 783.7015 | 1.023272 | 364.1253 | 809.1673
1.285312 | 416.426 | 925.3912 | 1.452481 | 463.7511 | 1030.558 | 1322.399 |  |  | 986.7044 | 1.656486 | 552.5173 | 1227.816 | 1.473668 | 432.3891 | 960.8647 | 1.025102 | 353.7969 | 786.2154 | 1.535834 | 430.4443 | 956.543 | 1.025111 | 342.2228 | 760.4951 | 1.025268 | 355.9234 | 790.9408 | 1.024609 | 353.2407 | 784.9793 | 1.024933 | 364.6833 | 810.4073
1.288668 | 417.4922 | 927.7606 | 1.457499 | 465.0378 | 1033.417 | 1326.068 |  |  | 989.4421 | 1.659848 | 553.5416 | 1230.093 | 1.478639 | 433.6321 | 963.6268 | 1.026758 | 354.3772 | 787.505 | 1.540824 | 431.5065 | 958.9033 | 1.026783 | 342.7792 | 761.7316 | 1.026925 | 356.2743 | 791.7206 | 1.026266 | 353.7309 | 786.0687 | 1.02659 | 365.1482 | 811.4405
1.291978 | 418.4951 | 929.9892 | 1.462471 | 466.3636 | 1036.364 | 1329.849 |  |  | 992.2629 | 1.66316 | 554.6049 | 1232.455 | 1.483659 | 434.8295 | 966.2877 | 1.028429 | 354.8656 | 788.5902 | 1.545812 | 432.6436 | 961.4303 | 1.028439 | 343.2032 | 762.6738 | 1.0286 | 356.7914 | 792.8699 | 1.02793 | 354.2102 | 787.1337 | 1.02826 | 365.5958 | 812.4351
1.296995 | 419.9646 | 933.2546 | 1.467494 | 467.7269 | 1039.393 | 1333.736 |  |  | 995.1635 | 1.666483 | 555.6524 | 1234.783 | 1.48868 | 436.2026 | 969.3391 | 1.030106 | 355.4855 | 789.9677 | 1.550826 | 433.865 | 964.1444 | 1.030088 | 343.7138 | 763.8084 | 1.03027 | 357.1989 | 793.7754 | 1.02961 | 354.7204 | 788.2676 | 1.02994 | 365.9679 | 813.2621
1.300316 | 420.9858 | 935.5241 | 1.472482 | 469.0703125 | 1042.378 | 1337.567 |  |  | 998.0219 | 1.671465 | 557.1442 | 1238.098 | 1.493659 | 437.4987 | 972.2192 | 1.031775 | 356.0032 | 791.1183 | 1.555815 | 435.0493 | 966.7763 | 1.031757 | 344.2098 | 764.9108 | 1.031934 | 357.7548 | 795.0106 | 1.031282 | 355.375 | 789.7223 | 1.031613 | 366.5855 | 814.6344
1.305345 | 422.3964 | 938.6587 | 1.477485 | 470.4072 | 1045.349 | 1341.379 |  |  | 1000.866 | 1.674804 | 558.1497 | 1240.333 | 1.498664 | 438.7451 | 974.989 | 1.033433 | 356.5165 | 792.2588 | 1.560845 | 436.2375 | 969.4168 | 1.03344 | 344.662 | 765.9155 | 1.03359 | 358.3058 | 796.2351 | 1.032942 | 355.9413 | 790.9808 | 1.033268 | 367.0577 | 815.6838
1.308652 | 423.482 | 941.0712 | 1.482489 | 471.7222 | 1048.271 | 1345.129 |  |  | 1003.664 | 1.679818 | 559.5562 | 1243.458 | 1.503641 | 439.9122 | 977.5827 | 1.035082 | 356.939 | 793.1978 | 1.565829 | 437.3795 | 971.9545 | 1.035108 | 345.0475 | 766.7721 | 1.035246 | 358.9177 | 797.5949 | 1.034594 | 356.5057 | 792.2349 | 1.034919 | 367.5037 | 816.6748
1.313666 | 424.9243 | 944.2761 | 1.487478 | 473.1436 | 1051.43 | 1349.182 |  |  | 1006.688 | 1.68483 | 561.0587 | 1246.797 | 1.508672 | 441.1505 | 980.3345 | 1.036756 | 357.4666 | 794.3701 | 1.570824 | 438.5042 | 974.4539 | 1.036769 | 345.6135 | 768.03 | 1.036922 | 359.4764 | 798.8364 | 1.036253 | 357.205 | 793.7889 | 1.03659 | 367.9889 | 817.7531
1.316976 | 426.0063 | 946.6808 | 1.492511 | 474.2664 | 1053.925 | 1352.384 |  |  | 1009.077 | 1.689794 | 562.4686 | 1249.93 | 1.513669 | 442.3716 | 983.0479 | 1.038437 | 357.9731 | 795.4957 | 1.575833 | 439.5262 | 976.7249 | 1.038425 | 346.1459 | 769.2131 | 1.038602 | 360.0701 | 800.1558 | 1.037932 | 357.67 | 794.8221 | 1.03743 | 368.1906 | 818.2014
1.320317 | 427.0717 | 949.0481 | 1.497485 | 475.6383 | 1056.974 | 1356.296 |  |  | 1011.996 | 1.694822 | 563.9206 | 1253.157 | 1.518654 | 443.6791 | 985.9536 | 1.040107 | 358.5227 | 796.7172 | 1.580824 | 440.6315 | 979.181 | 1.040093 | 346.5999 | 770.222 | 1.040273 | 360.6179 | 801.373 | 1.039609 | 358.0865 | 795.7478 | 1.039105 | 368.718 | 819.3734
1.325319 | 428.4537 | 952.1194 | 1.50249 | 477.0333 | 1060.074 | 1360.274 |  |  | 1014.965 | 1.699808 | 565.356 | 1256.347 | 1.523665 | 445.0079 | 988.9065 | 1.041764 | 359.0582 | 797.9071 | 1.58585 | 441.6783 | 981.5072 | 1.041778 | 347.0711 | 771.2692 | 1.041931 | 361.09 | 802.4221 | 1.041272 | 358.5218 | 796.7152 | 1.040766 | 369.1916 | 820.4257
1.328659 | 429.5575 | 954.5722 | 1.505802 | 478.08 | 1062.4 | 1363.258 |  |  | 1017.191 | 1.704826 | 566.7488 | 1259.442 | 1.528644 | 446.171 | 991.4912 | 1.043416 | 359.7064 | 799.3475 | 1.590817 | 442.909 | 984.2421 | 1.043447 | 347.5667 | 772.3705 | 1.043589 | 361.6356 | 803.6347 | 1.042931 | 359.0388 | 797.8641 | 1.042422 | 369.7471 | 821.6603
1.333656 | 430.8922 | 957.5383 | 1.509159 | 479.2057 | 1064.902 | 1366.469 |  |  | 1019.587 | 1.709838 | 568.2158 | 1262.702 | 1.533668 | 447.3427 | 994.0949 | 1.045084 | 360.1985 | 800.441 | 1.595805 | 444.0104 | 986.6897 | 1.045108 | 348.0028 | 773.3396 | 1.045263 | 362.1184 | 804.7075 | 1.044587 | 359.474 | 798.8311 | 1.045763 | 370.8667 | 824.1482
1.338659 | 432.3039 | 960.6753 | 1.514156 | 480.5374 | 1067.861 | 1370.266 |  |  | 1022.42 | 1.714808 | 569.671875 | 1265.9375 | 1.538661 | 448.5777 | 996.8394 | 1.046766 | 360.7426 | 801.6502 | 1.600821 | 445.2089 | 989.353 | 1.046764 | 348.4602 | 774.3561 | 1.046944 | 362.6746 | 805.9435 | 1.046264 | 360.0443 | 800.0985 | 1.049114 | 371.9184 | 826.4853
1.343635 | 433.6888 | 963.753 | 1.519172 | 481.8651 | 1070.811 | 1374.052 |  |  | 1025.245 | 1.719833 | 571.0011 | 1268.891 | 1.54365 | 449.8936 | 999.7635 | 1.048435 | 361.434 | 803.1866 | 1.605814 | 446.373 | 991.9399 | 1.048429 | 349.0033 | 775.5629 | 1.048611 | 363.1801 | 807.0669 | 1.047943 | 360.7277 | 801.617 | 1.052428 | 372.9297 | 828.7327
1.348666 | 435.1754 | 967.0565 | 1.524156 | 482.8878 | 1073.084 | 1376.968 |  |  | 1027.421 | 1.724815 | 572.5029 | 1272.229 | 1.548659 | 451.1436 | 1002.541 | 1.050096 | 361.9868 | 804.415 | 1.610835 | 447.5384 | 994.5297 | 1.050108 | 349.4615 | 776.581 | 1.050265 | 363.7562 | 808.3472 | 1.049612 | 361.4008 | 803.1128 | 1.056642 | 374.1821 | 831.5158
1.353657 | 436.628 | 970.2845 | 1.52913 | 484.0521 | 1075.671 | 1380.288 |  |  | 1029.898 | 1.729834 | 573.8265 | 1275.17 | 1.553639 | 452.3853 | 1005.301 | 1.051749 | 362.5154 | 805.5899 | 1.615798 | 448.7456 | 997.2124 | 1.05178 | 350.0149 | 777.8109 | 1.05192 | 364.2967 | 809.5483 | 1.051271 | 361.9239 | 804.2754 | 1.06008 | 375.2423 | 833.8717
1.357006 | 437.6877 | 972.6394 | 1.534163 | 485.2604 | 1078.356 | 1383.734 |  |  | 1032.469 | 1.733149 | 574.8695 | 1277.488 | 1.558664 | 453.6349 | 1008.078 | 1.053418 | 363.144 | 806.9866 | 1.62082 | 449.935 | 999.8555 | 1.053438 | 350.5007 | 778.8904 | 1.053594 | 364.9228 | 810.9395 | 1.052928 | 362.4868 | 805.5262 | 1.062769 | 376.2892 | 836.1981
1.36031 | 438.8343 | 975.1873 | 1.539151 | 486.7006 | 1081.557 | 1387.84 |  |  | 1035.533 | 1.73817 | 576.3255 | 1280.723 | 1.563643 | 454.8353 | 1010.745 | 1.055099 | 363.6799 | 808.1776 | 1.625822 | 451.0377 | 1002.306 | 1.055093 | 351.0376 | 780.0836 | 1.055272 | 365.3929 | 811.9842 | 1.054596 | 362.9885 | 806.641 | 1.066473 | 377.4709 | 838.8241
1.363654 | 439.8819 | 977.5153 | 1.544175 | 488.0627 | 1084.584 | 1391.724 |  |  | 1038.431 | 1.741483 | 577.327 | 1282.949 | 1.568657 | 456.1172 | 1013.594 | 1.056776 | 364.0649 | 809.0332 | 1.630825 | 452.2085 | 1004.908 | 1.056753 | 351.5456 | 781.2124 | 1.056939 | 365.8134 | 812.9187 | 1.056278 | 363.4532 | 807.6739 | 1.07029 | 378.6974 | 841.5498
1.368637 | 441.3728 | 980.8285 | 1.549156 | 489.3373 | 1087.416 | 1395.359 |  |  | 1041.143 | 1.744836 | 578.3675 | 1285.261 | 1.573665 | 457.4158 | 1016.48 | 1.058435 | 364.6451 | 810.3225 | 1.635844 | 453.2624 | 1007.25 | 1.058433 | 352.029 | 782.2867 | 1.058595 | 366.2834 | 813.9631 | 1.057948 | 363.9172 | 808.705 | 1.074276 | 380.0022 | 844.4493
1.371991 | 442.4625 | 983.2499 | 1.55415 | 490.6732 | 1090.385 | 1399.168 |  |  | 1043.986 | 1.748149 | 579.4329 | 1287.629 | 1.578646 | 458.6395 | 1019.199 | 1.060089 | 365.2077 | 811.5727 | 1.64081 | 454.3904 | 1009.757 | 1.060108 | 352.5196 | 783.3769 | 1.06025 | 366.719 | 814.9312 | 1.059602 | 364.4065 | 809.7921 | 1.078349 | 381.2563 | 847.2362
1.376979 | 443.8787 | 986.3972 | 1.559171 | 491.7974 | 1092.883 | 1402.374 |  |  | 1046.377 | 1.753162 | 580.9315 | 1290.959 | 1.583665 | 459.9096 | 1022.021 | 1.061754 | 365.6856 | 812.6348 | 1.645832 | 455.4686 | 1012.152 | 1.061766 | 353.1326 | 784.7392 | 1.061924 | 367.1014 | 815.7809 | 1.061258 | 364.9236 | 810.9414 | 1.082601 | 382.5669 | 850.1487
1.381998 | 445.324 | 989.6088 | 1.564157 | 493.0813 | 1095.736 | 1406.035 |  |  | 1049.109 | 1.758148 | 582.2366 | 1293.859 | 1.588659 | 460.9702 | 1024.378 | 1.063433 | 366.1571 | 813.6824 | 1.650825 | 456.525 | 1014.5 | 1.063425 | 353.6576 | 785.9058 | 1.063609 | 367.664 | 817.031 | 1.062933 | 365.4602 | 812.1337 | 1.085832 | 383.6783 | 852.6184
1.385305 | 446.3636 | 991.9192 | 1.56917 | 494.4173 | 1098.705 | 1409.845 |  |  | 1051.952 | 1.763169 | 583.6175 | 1296.928 | 1.59367 | 462.141 | 1026.98 | 1.065105 | 366.683 | 814.8511 | 1.655827 | 457.6557 | 1017.013 | 1.065086 | 354.0935 | 786.8745 | 1.065278 | 368.2646 | 818.3658 | 1.064612 | 366.0164 | 813.3697 | 1.089182 | 384.7201 | 854.9336
1.390332 | 447.7307 | 994.9572 | 1.57415 | 495.8596 | 1101.91 | 1413.957 |  |  | 1055.02 | 1.768154 | 584.7786 | 1299.508 | 1.598662 | 463.2979 | 1029.551 | 1.066765 | 367.1376 | 815.8613 | 1.660838 | 458.7238 | 1019.386 | 1.066765 | 354.8195 | 788.4878 | 1.066939 | 368.8672 | 819.7049 | 1.066276 | 366.5181 | 814.4847 | 1.092593 | 385.7968 | 857.3263
1.393643 | 448.7829 | 997.2954 | 1.579148 | 497.3959 | 1105.324 | 1418.338 |  |  | 1058.289 | 1.773141 | 586.3347 | 1302.966 | 1.60364 | 464.5317 | 1032.293 | 1.068423 | 367.626 | 816.9466 | 1.665819 | 459.886 | 1021.969 | 1.068442 | 355.2419 | 789.4265 | 1.068596 | 369.4797 | 821.0661 | 1.067933 | 367.0492 | 815.6649 | 1.096059 | 387.0857 | 860.1905
1.398666 | 450.238 | 1000.529 | 1.584163 | 498.5015 | 1107.781 | 1421.491 |  |  | 1060.641 | 1.778153 | 587.8104 | 1306.245 | 1.608662 | 465.8459 | 1035.213 | 1.070084 | 368.1881 | 818.1957 | 1.670837 | 461.0545 | 1024.566 | 1.070103 | 355.7021 | 790.4492 | 1.07027 | 370.0219 | 822.2709 | 1.069588 | 367.6367 | 816.9704 | 1.099636 | 388.2583 | 862.7963
1.403647 | 451.6504 | 1003.667 | 1.589137 | 499.5912 | 1110.203 | 1424.598 |  |  | 1062.96 | 1.781484 | 588.8538 | 1308.564 | 1.613653 | 467.0488 | 1037.886 | 1.071764 | 368.7518 | 819.4484 | 1.675821 | 462.1889 | 1027.087 | 1.071757 | 356.1089 | 791.3532 | 1.071949 | 370.5504 | 823.4452 | 1.071261 | 368.183 | 818.1843 | 1.10325 | 389.5513 | 865.6696
1.408668 | 453.1429 | 1006.984 | 1.594161 | 500.8386 | 1112.975 | 1428.155 |  |  | 1065.614 | 1.784819 | 589.8948 | 1310.877 | 1.618673 | 468.3486 | 1040.775 | 1.073439 | 369.2623 | 820.583 | 1.680822 | 463.3398 | 1029.644 | 1.073418 | 356.7094 | 792.6876 | 1.073618 | 371.143 | 824.7623 | 1.072941 | 368.6828 | 819.2951 | 1.106977 | 390.7209 | 868.2686
1.413661 | 454.6284 | 1010.285 | 1.599144 | 502.1178 | 1115.817 | 1431.803 |  |  | 1068.336 | 1.788178 | 590.9615 | 1313.248 | 1.62366 | 469.4172 | 1043.149 | 1.075099 | 369.7698 | 821.7107 | 1.685839 | 464.4685 | 1032.152 | 1.075093 | 357.0419 | 793.4264 | 1.075274 | 371.5387 | 825.6416 | 1.074607 | 369.2814 | 820.6253 | 1.110752 | 391.8456 | 870.768
1.418645 | 456.1252 | 1013.611 | 1.604158 | 503.5316 | 1118.959 | 1435.835 |  |  | 1071.344 | 1.791482 | 592.0047 | 1315.566 | 1.628641 | 470.6067 | 1045.793 | 1.076759 | 370.2352 | 822.745 | 1.690815 | 465.6233 | 1034.718 | 1.076776 | 357.6075 | 794.6832 | 1.076927 | 372.0519 | 826.7821 | 1.076267 | 369.906 | 822.0133 | 1.114621 | 393.1261 | 873.6136
1.423659 | 457.6903 | 1017.09 | 1.609159 | 504.7525 | 1121.672 | 1439.316 |  |  | 1073.941 | 1.794829 | 593.0236 | 1317.83 | 1.633669 | 471.8143 | 1048.476 | 1.078423 | 370.7258 | 823.8351 | 1.69583 | 466.7163 | 1037.147 | 1.078442 | 358.0691 | 795.7092 | 1.078593 | 372.6086 | 828.019 | 1.077925 | 370.4962 | 823.3249 | 1.117239 | 394.1323 | 875.8496
1.426984 | 458.6979 | 1019.329 | 1.614154 | 506.2441 | 1124.987 | 1443.569 |  |  | 1077.115 | 1.798146 | 594.0333 | 1320.074 | 1.638655 | 473.1779 | 1051.506 | 1.080104 | 371.2331 | 824.9624 | 1.700803 | 467.7706 | 1039.49 | 1.080094 | 358.5977 | 796.8837 | 1.080272 | 373.0858 | 829.0795 | 1.0796 | 371.0869 | 824.6377 | 1.121202 | 395.3622 | 878.5828
1.430329 | 459.6989 | 1021.553 | 1.619184 | 507.5795 | 1127.955 | 1447.377 |  |  | 1079.956 | 1.803161 | 595.3591 | 1323.02 | 1.643673 | 474.2545 | 1053.899 | 1.081783 | 371.7101 | 826.0225 | 1.705827 | 468.888 | 1041.973 | 1.081755 | 359.0263 | 797.8362 | 1.081942 | 373.5385 | 830.0854 | 1.081281 | 371.6049 | 825.7887 | 1.125282 | 396.6119 | 881.3599
1.435328 | 461.1538 | 1024.786 | 1.624155 | 508.8866 | 1130.859 | 1451.104 |  |  | 1082.738 | 1.808155 | 596.66 | 1325.911 | 1.64865 | 475.4325 | 1056.517 | 1.083446 | 372.2695 | 827.2655 | 1.710837 | 470.0687 | 1044.597 | 1.083433 | 359.5618 | 799.0262 | 1.083603 | 374.197 | 831.5489 | 1.082951 | 372.1908 | 827.0906 | 1.129402 | 397.9836 | 884.408
1.438657 | 462.163 | 1027.029 | 1.629164 | 510.2181 | 1133.818 | 1454.901 |  |  | 1085.57 | 1.813178 | 597.9152 | 1328.7 | 1.653644 | 476.5821 | 1059.071 | 1.085097 | 372.7574 | 828.3497 | 1.715822 | 471.2961 | 1047.325 | 1.085111 | 360.0945 | 800.21 | 1.08526 | 374.6678 | 832.5951 | 1.084606 | 372.6528 | 828.1174 | 1.133643 | 399.2597 | 887.2439
1.443643 | 463.6636 | 1030.363 | 1.634155 | 511.5114 | 1136.692 | 1458.589 |  |  | 1088.322 | 1.818145 | 599.3124 | 1331.805 | 1.658664 | 477.625 | 1061.389 | 1.086757 | 373.3162 | 829.5916 | 1.720833 | 472.5505 | 1050.112 | 1.086776 | 360.5465 | 801.2145 | 1.086928 | 375.1542 | 833.6759 | 1.086257 | 373.1399 | 829.1998 | 1.13647 | 400.311 | 889.58
1.448655 | 465.1639 | 1033.698 | 1.639156 | 512.7464 | 1139.436 | 1462.111 |  |  | 1090.95 | 1.82315 | 600.6027 | 1334.673 | 1.663647 | 478.8035 | 1064.008 | 1.088432 | 373.812 | 830.6934 | 1.725811 | 473.6262 | 1052.503 | 1.088429 | 361.0451 | 802.3224 | 1.088609 | 375.6525 | 834.7833 | 1.087924 | 373.7268 | 830.5041 | 1.13935 | 401.3438 | 891.8751
1.451983 | 466.1728 | 1035.94 | 1.644178 | 514.1494 | 1142.554 | 1466.111 |  |  | 1093.935 | 1.826479 | 601.6202 | 1336.934 | 1.668667 | 480.1049 | 1066.9 | 1.090107 | 374.381 | 831.9578 | 1.732494 | 474.9566 | 1055.459 | 1.09009 | 361.5798 | 803.5107 | 1.090284 | 376.0844 | 835.7431 | 1.089601 | 374.316 | 831.8134 | 1.143736 | 402.7466 | 894.9924
1.457004 | 467.4766 | 1038.837 | 1.649145 | 515.4182 | 1145.374 | 1469.729 |  |  | 1096.634 | 1.831497 | 603.0656 | 1340.146 | 1.673652 | 481.3247 | 1069.61 | 1.091773 | 374.9302 | 833.1783 | 1.737515 | 476.1566 | 1058.126 | 1.091765 | 362.0126 | 804.4724 | 1.091944 | 376.4025 | 836.4499 | 1.091272 | 374.8167 | 832.926 | 1.148183 | 404.1501 | 898.1114
1.461973 | 468.7901 | 1041.756 | 1.654147 | 516.5876 | 1147.973 | 1473.064 |  |  | 1099.123 | 1.83482 | 604.1348 | 1342.522 | 1.678658 | 482.5733 | 1072.385 | 1.093421 | 375.5552 | 834.5671 | 1.742478 | 477.3507 | 1060.779 | 1.093442 | 362.4963 | 805.5473 | 1.093599 | 376.972 | 837.7155 | 1.09293 | 375.3418 | 834.0928 | 1.152728 | 405.4635 | 901.0299
1.465317 | 469.8227 | 1044.05 | 1.659145 | 517.7504 | 1150.556 | 1476.38 |  |  | 1101.597 | 1.838172 | 605.2292 | 1344.954 | 1.683666 | 483.7312 | 1074.958 | 1.095079 | 376.0078 | 835.5728 | 1.747491 | 478.4475 | 1063.217 | 1.095108 | 363.0501 | 806.778 | 1.095261 | 377.5303 | 838.9562 | 1.094584 | 375.79 | 835.0889 | 1.157352 | 406.9408 | 904.3129
1.47029 | 471.2348 | 1047.188 | 1.664154 | 518.9853 | 1153.301 | 1479.901 |  |  | 1104.224 | 1.841477 | 606.2385 | 1347.197 | 1.688648 | 484.9504 | 1077.668 | 1.096756 | 376.5887 | 836.8639 | 1.754168 | 479.731 | 1066.069 | 1.096767 | 363.4355 | 807.6345 | 1.096938 | 378.0079 | 840.0175 | 1.096251 | 376.3039 | 836.2309 | 1.160466 | 407.9757 | 906.6127
1.473654 | 472.4011 | 1049.78 | 1.669172 | 520.3343 | 1156.298 | 1483.748 |  |  | 1107.094 | 1.844823 | 607.2581 | 1349.462 | 1.693676 | 486.186 | 1080.413 | 1.098436 | 377.163 | 838.1399 | 1.759155 | 480.8452 | 1068.545 | 1.09843 | 363.8571 | 808.5713 | 1.098617 | 378.6538 | 841.4528 | 1.097931 | 376.883 | 837.5178 | 1.163588 | 408.9773 | 908.8384
1.47699 | 473.416 | 1052.036 | 1.674139 | 521.8462 | 1159.658 | 1488.059 |  |  | 1110.311 | 1.849815 | 608.6868 | 1352.637 | 1.698655 | 487.4588 | 1083.242 | 1.100104 | 377.6634 | 839.2519 | 1.764168 | 481.9853 | 1071.078 | 1.100107 | 364.3477 | 809.6617 | 1.100274 | 379.3167 | 842.9259 | 1.099607 | 377.3534 | 838.5632 | 1.16678 | 410.0651 | 911.2558
1.482 | 474.8359375 | 1055.191 | 1.679154 | 523.0241 | 1162.276 | 1491.418 |  |  | 1112.817 | 1.854832 | 610.0127 | 1355.584 | 1.70366 | 488.9328 | 1086.517 | 1.101763 | 378.117 | 840.2599 | 1.769154 | 483.1326 | 1073.628 | 1.101785 | 364.7457 | 810.5459 | 1.101925 | 379.8043 | 844.0096 | 1.101273 | 377.9969 | 839.9932 | 1.169976 | 411.1331 | 913.6292
1.486968 | 476.403 | 1058.673 | 1.684149 | 524.291 | 1165.091 | 1495.031 |  |  | 1115.513 | 1.859808 | 611.494 | 1358.875 | 1.708656 | 490.0414 | 1088.981 | 1.103425 | 378.7116 | 841.5814 | 1.774155 | 484.2164 | 1076.036 | 1.103454 | 365.1745 | 811.4988 | 1.102751 | 380.0881 | 844.6403 | 1.102929 | 378.6219 | 841.3819 | 1.173224 | 412.1957 | 915.9905
1.491992 | 477.7454 | 1061.656 | 1.689158 | 525.478 | 1167.729 | 1498.415 |  |  | 1118.038 | 1.864829 | 612.7403 | 1361.645 | 1.713652 | 491.0772 | 1091.283 | 1.105102 | 379.1566 | 842.5702 | 1.779168 | 485.2304 | 1078.29 | 1.105106 | 365.7746 | 812.8324 | 1.104428 | 380.7103 | 846.0228 | 1.104594 | 379.2161 | 842.7024 | 1.176532 | 413.252 | 918.3377
1.496978 | 479.1577 | 1064.795 | 1.694164 | 526.7611 | 1170.58 | 1502.074 |  |  | 1120.768 | 1.873161 | 613.905 | 1364.233 | 1.718681 | 492.1411 | 1093.647 | 1.10678 | 379.7665 | 843.9256 | 1.784144 | 486.3549 | 1080.789 | 1.106762 | 366.2508 | 813.8906 | 1.106111 | 381.1361 | 846.9691 | 1.106275 | 379.6886 | 843.7524 | 1.179827 | 414.3752 | 920.8337
1.501998 | 480.5878 | 1067.973 | 1.699144 | 527.939 | 1173.198 | 1505.433 |  |  | 1123.275 | 1.884804 | 614.9985 | 1366.663 | 1.723652 | 493.2681 | 1096.151 | 1.108444 | 380.4027 | 845.3394 | 1.789166 | 487.4919 | 1083.315 | 1.108433 | 366.7399 | 814.9776 | 1.107776 | 381.634 | 848.0756 | 1.107949 | 380.2333 | 844.9628 | 1.183172 | 415.4677 | 923.2616
1.507002 | 482.0472 | 1071.216 | 1.704168 | 529.2632 | 1176.14 | 1509.209 |  |  | 1126.092 | 1.891491 | 616.3134 | 1369.585 | 1.728661 | 494.458 | 1098.796 | 1.110095 | 380.9077 | 846.4615 | 1.794151 | 488.6244 | 1085.832 | 1.11011 | 367.3383 | 816.3074 | 1.111086 | 382.7619 | 850.5821 | 1.109608 | 380.6673 | 845.9273 | 1.1865 | 416.5149 | 925.5887
1.511972 | 483.5379 | 1074.529 | 1.709149 | 530.4589 | 1178.798 | 1512.619 |  |  | 1128.636 | 1.896499 | 617.3546 | 1371.899 | 1.733649 | 495.6807 | 1101.513 | 1.111751 | 381.4038 | 847.564 | 1.799154 | 489.7676 | 1088.372 | 1.111779 | 367.8865 | 817.5256 | 1.114437 | 383.7856 | 852.8568 | 1.111257 | 381.1833 | 847.0741 | 1.189815 | 417.6156 | 928.0347
1.515318 | 484.5701 | 1076.822 | 1.714161 | 531.8188 | 1181.82 | 1516.496 |  |  | 1131.529 | 1.901468 | 618.6718 | 1374.826 | 1.738652 | 496.952 | 1104.338 | 1.113428 | 381.9751 | 848.8336 | 1.804156 | 490.7907 | 1090.646 | 1.113432 | 368.3924 | 818.6498 | 1.117765 | 384.8818 | 855.2928 | 1.112923 | 381.7096 | 848.2435 | 1.193168 | 418.6894 | 930.4208
1.518655 | 485.6122 | 1079.138 | 1.719163 | 533.083 | 1184.629 | 1520.101 |  |  | 1134.219 | 1.906494 | 619.811 | 1377.358 | 1.743677 | 498.156 | 1107.013 | 1.115097 | 382.3954 | 849.7675 | 1.810813 | 492.1686 | 1093.708 | 1.115086 | 369.0245 | 820.0545 | 1.121933 | 386.0426 | 857.8724 | 1.114603 | 382.2887 | 849.5304 | 1.19648 | 419.813 | 932.9179
1.523658 | 487.0166 | 1082.259 | 1.72415 | 534.2896 | 1187.31 | 1523.542 |  |  | 1136.786 | 1.911492 | 621.0831 | 1380.185 | 1.748644 | 499.1701 | 1109.267 | 1.116764 | 382.7914 | 850.6476 | 1.817482 | 493.4381 | 1096.529 | 1.116762 | 369.5466 | 821.2147 | 1.126189 | 387.2454 | 860.5453 | 1.116272 | 382.8994 | 850.8876 | 1.199835 | 420.8902 | 935.3115
1.526998 | 488.0608 | 1084.58 | 1.729162 | 535.5546 | 1190.121 | 1527.149 |  |  | 1139.478 | 1.916505 | 622.1518 | 1382.56 | 1.753646 | 500.2958 | 1111.768 | 1.11842 | 383.374 | 851.9421 | 1.822504 | 494.631 | 1099.18 | 1.118439 | 369.909 | 822.0201 | 1.129727 | 388.2679 | 862.8177 | 1.117931 | 383.5011 | 852.2246 | 1.203168 | 421.9921 | 937.7603
1.531988 | 489.501 | 1087.78 | 1.734139 | 536.7415 | 1192.759 | 1530.533 |  |  | 1142.003 | 1.921494 | 623.2115 | 1384.914 | 1.758642 | 501.4607 | 1114.357 | 1.120076 | 383.9565 | 853.2366 | 1.827471 | 495.7253 | 1101.612 | 1.12011 | 370.3219 | 822.9375 | 1.133416 | 389.4444 | 865.4321 | 1.119584 | 384.0493 | 853.4429 | 1.20649 | 423.0047 | 940.0104
1.536988 | 490.9815 | 1091.07 | 1.739155 | 537.9867 | 1195.526 | 1534.084 |  |  | 1144.653 | 1.926466 | 624.3314 | 1387.403 | 1.763656 | 502.5498 | 1116.777 | 1.121755 | 384.4792 | 854.3982 | 1.832495 | 496.9593 | 1104.354 | 1.121773 | 370.7652 | 823.9227 | 1.1372 | 390.6211 | 868.0469 | 1.121253 | 384.5201 | 854.4891 | 1.20984 | 424.114 | 942.4757
1.542005 | 492.4736 | 1094.386 | 1.74416 | 539.2941 | 1198.431 | 1537.812 |  |  | 1147.434 | 1.9315 | 625.4135 | 1389.808 | 1.768673 | 503.7769 | 1119.504 | 1.123436 | 384.9862 | 855.5248 | 1.837511 | 498.0624 | 1106.805 | 1.123428 | 371.202 | 824.8934 | 1.141167 | 391.9574 | 871.0165 | 1.122936 | 385.0131 | 855.5846 | 1.213148 | 425.1364 | 944.7477
1.546982 | 493.7874 | 1097.305 | 1.749159 | 540.476 | 1201.058 | 1541.183 |  |  | 1149.949 | 1.938169 | 626.7444 | 1392.765 | 1.773637 | 504.9255 | 1122.057 | 1.125108 | 385.5389 | 856.7532 | 1.844159 | 499.276 | 1109.502 | 1.125097 | 371.67 | 825.9333 | 1.145225 | 393.3035 | 874.0077 | 1.124614 | 385.4398 | 856.5328 | 1.218163 | 426.5542 | 947.8982
1.551998 | 495.2419 | 1100.538 | 1.754172 | 541.7535 | 1203.897 | 1544.825 |  |  | 1152.667 | 1.944808 | 628.019 | 1395.598 | 1.778663 | 506.05 | 1124.556 | 1.126768 | 386.0426 | 857.8725 | 1.850806 | 500.4772 | 1112.171 | 1.126778 | 372.2432 | 827.2072 | 1.149465 | 394.5893 | 876.865 | 1.126279 | 386.0384 | 857.863 | 1.22314 | 428.0639 | 951.2531
1.556998 | 496.6742 | 1103.72 | 1.759139 | 542.9392 | 1206.532 | 1548.206 |  |  | 1155.19 | 1.951474 | 629.188 | 1398.196 | 1.783651 | 507.0783 | 1126.841 | 1.128423 | 386.4949 | 858.8776 | 1.857505 | 501.7872 | 1115.083 | 1.128451 | 372.6988 | 828.2196 | 1.153777 | 395.9437 | 879.8749 | 1.127933 | 386.4956 | 858.8792 | 1.226496 | 429.0711 | 953.4913
1.561997 | 498.1247 | 1106.944 | 1.764166 | 544.1424 | 1209.205 | 1551.637 |  |  | 1157.75 | 1.958167 | 630.4224 | 1400.939 | 1.788666 | 508.1942 | 1129.32 | 1.130093 | 387.022 | 860.0488 | 1.8625 | 502.9283 | 1117.618 | 1.130108 | 373.128 | 829.1733 | 1.158272 | 397.1726 | 882.6059 | 1.129595 | 386.9608 | 859.9128 | 1.231465 | 430.5969 | 956.8819
1.566997 | 499.5758 | 1110.169 | 1.769166 | 545.4724 | 1212.161 | 1555.43 |  |  | 1160.58 | 1.963163 | 631.5057 | 1403.346 | 1.793674 | 509.2566 | 1131.681 | 1.131776 | 387.4473 | 860.9941 | 1.867492 | 504.0255 | 1120.057 | 1.131755 | 373.5526 | 830.117 | 1.161691 | 398.4522 | 885.4494 | 1.131274 | 387.4443 | 860.9873 | 1.234826 | 431.6813 | 959.2917
1.571965 | 501.0594 | 1113.465 | 1.774161 | 546.6071 | 1214.682 | 1558.665 |  |  | 1162.994 | 1.969804 | 632.7432 | 1406.096 | 1.798637 | 510.5505 | 1134.557 | 1.133446 | 388.0028 | 862.2285 | 1.872495 | 505.0503 | 1122.334 | 1.133424 | 374.0264 | 831.1698 | 1.165221 | 399.5344 | 887.8541 | 1.132947 | 388.1101 | 862.4668 | 1.238147 | 432.7817 | 961.7371
1.576991 | 502.4253 | 1116.501 | 1.779156 | 547.7913 | 1217.314 | 1562.042 |  |  | 1165.513 | 1.97814 | 633.9606 | 1408.801 | 1.803663 | 511.6284 | 1136.952 | 1.135101 | 388.528 | 863.3955 | 1.879153 | 506.3244 | 1125.165 | 1.135104 | 374.353 | 831.8956 | 1.16882 | 400.7047 | 890.4548 | 1.133781 | 388.3289 | 862.9531 | 1.241489 | 433.8112 | 964.0249
1.580308 | 503.4718 | 1118.826 | 1.784127 | 548.9904 | 1219.979 | 1565.462 |  |  | 1168.065 | 1.988144 | 634.8036 | 1410.675 | 1.808646 | 512.7984 | 1139.552 | 1.13675 | 389.0697 | 864.5993 | 1.884161 | 507.3246 | 1127.388 | 1.13677 | 374.7908 | 832.8684 | 1.172488 | 401.7253 | 892.7229 | 1.135433 | 388.8102 | 864.0226 | 1.246487 | 435.3097 | 967.3549
1.585338 | 504.9829 | 1122.184 | 1.789164 | 550.2672 | 1222.816 | 1569.102 |  |  | 1170.781 | 1.998166 | 634.8069 | 1410.682 | 1.813666 | 513.8733 | 1141.941 | 1.13842 | 389.6008 | 865.7796 | 1.889171 | 508.3473 | 1129.661 | 1.138429 | 375.3234 | 834.0519 | 1.176251 | 402.8239 | 895.1643 | 1.137087 | 389.3471 | 865.2159 | 1.251498 | 436.6877 | 970.417
1.590313 | 506.3789 | 1125.286 | 1.79415 | 551.4485 | 1225.441 | 1572.471 |  |  | 1173.295 | 2.009821 | 635.4008 | 1412.002 | 1.818657 | 514.9807 | 1144.401 | 1.140105 | 390.2421 | 867.2047 | 1.895814 | 509.5759 | 1132.391 | 1.140082 | 375.8193 | 835.154 | 1.18004 | 404.0479 | 897.8843 | 1.138757 | 389.9909 | 866.6465 | 1.256489 | 438.0553 | 973.4563
1.595308 | 507.7298 | 1128.288 | 1.799149 | 552.7389 | 1228.309 | 1576.15 |  |  | 1176.04 | 2.018163 | 636.5189 | 1414.486 | 1.823653 | 516.0546 | 1146.788 | 1.14177 | 390.6412 | 868.0916 | 1.900818 | 510.584 | 1134.631 | 1.141754 | 376.2592 | 836.1316 | 1.183946 | 405.5179 | 901.1509 | 1.142106 | 391.0041 | 868.8979 | 1.261514 | 439.4367 | 976.5261
1.600323 | 509.0538 | 1131.231 | 1.804154 | 553.9781 | 1231.062 | 1579.684 |  |  | 1178.677 | 2.02483 | 637.556 | 1416.791 | 1.828675 | 517.1687 | 1149.264 | 1.14343 | 391.0807 | 869.0682 | 1.907503 | 511.8938 | 1137.542 | 1.143436 | 376.9041 | 837.5646 | 1.187891 | 406.7256 | 903.8346 | 1.146255 | 392.1017 | 871.3371 | 1.266492 | 440.6942 | 979.3205
1.603664 | 510.1274 | 1133.617 | 1.809139 | 555.3062 | 1234.014 | 1583.471 |  |  | 1181.502 | 2.031485 | 638.7787 | 1419.508 | 1.833652 | 518.3271 | 1151.838 | 1.145086 | 391.5945 | 870.21 | 1.914161 | 513.1423 | 1140.316 | 1.145109 | 377.4594 | 838.7986 | 1.191967 | 407.8395 | 906.31 | 1.150445 | 393.3314 | 874.0698 | 1.27149 | 441.9548 | 982.1219
1.608675 | 511.5272 | 1136.727 | 1.814166 | 556.5062 | 1236.68 | 1586.893 |  |  | 1184.056 | 2.03648 | 639.8135 | 1421.808 | 1.838666 | 519.6041 | 1154.676 | 1.146758 | 392.1362 | 871.4138 | 1.922498 | 514.3574 | 1143.016 | 1.146772 | 377.8469 | 839.6598 | 1.196074 | 409.0735 | 909.0521 | 1.153774 | 394.4942 | 876.6537 | 1.276493 | 443.0737 | 984.6082
1.612 | 512.5378 | 1138.973 | 1.819161 | 557.5475 | 1238.994 | 1589.862 |  |  | 1186.271 | 2.041507 | 640.8285 | 1424.063 | 1.84367 | 520.6679 | 1157.04 | 1.14844 | 392.6318 | 872.5152 | 1.929151 | 515.5946 | 1145.766 | 1.148431 | 378.254 | 840.5644 | 1.200287 | 410.3596 | 911.9102 | 1.157233 | 395.5932 | 879.0961 | 1.283156 | 444.3382 | 987.4183
1.616988 | 513.9524 | 1142.116 | 1.82416 | 558.6981 | 1241.551 | 1593.143 |  |  | 1188.719 | 2.048158 | 642.1504 | 1427.001 | 1.848662 | 521.8771 | 1159.727 | 1.150108 | 393.198 | 873.7733 | 1.93582 | 516.7733 | 1148.385 | 1.150092 | 378.8172 | 841.8161 | 1.20453 | 411.7679 | 915.0398 | 1.160807 | 396.5988 | 881.3308 | 1.293159 | 443.9467 | 986.5482
1.621979 | 515.3831 | 1145.296 | 1.829158 | 559.8648 | 1244.144 | 1596.47 |  |  | 1191.202 | 2.053134 | 643.4885 | 1429.975 | 1.853666 | 523.0176 | 1162.261 | 1.151771 | 393.7726 | 875.0501 | 1.942508 | 517.8671875 | 1150.816 | 1.151773 | 379.3305 | 842.9567 | 1.208894 | 413.1436 | 918.0969 | 1.164507 | 397.7891 | 883.9758 | 1.301489 | 442.8696 | 984.1547
1.627004 | 516.7604 | 1148.356 | 1.835817 | 561.3051 | 1247.345 | 1600.577 |  |  | 1194.266 | 2.058165 | 644.4976 | 1432.217 | 1.858631 | 524.0893 | 1164.643 | 1.153427 | 394.2935 | 876.2078 | 1.949167 | 519.1553 | 1153.679 | 1.15345 | 379.8689 | 844.153 | 1.213295 | 414.5049 | 921.122 | 1.167397 | 398.8352 | 886.3005 | 1.311507 | 444.0078 | 986.6841
1.631987 | 518.1086 | 1151.352 | 1.840836 | 562.3288 | 1249.62 | 1603.496 |  |  | 1196.444 | 2.06315 | 645.5783 | 1434.618 | 1.865318 | 525.4103 | 1167.579 | 1.155092 | 394.7229 | 877.1621 | 1.955817 | 520.2647 | 1156.144 | 1.155107 | 380.4191 | 845.3758 | 1.217813 | 416.0565 | 924.57 | 1.17032 | 399.8489 | 888.5531 | 1.316475 | 445.1466 | 989.2147
1.636997 | 519.4421 | 1154.316 | 1.845826 | 563.3865 | 1251.97 | 1606.513 |  |  | 1198.695 | 2.069818 | 646.7157 | 1437.146 | 1.870336 | 526.4335 | 1169.852 | 1.156771 | 395.2839 | 878.4087 | 1.962482 | 521.324 | 1158.498 | 1.156758 | 380.9532 | 846.5628 | 1.220841 | 417.121 | 926.9355 | 1.174374 | 401.1851 | 891.5224 | 1.326494 | 444.6906 | 988.2014
1.641986 | 520.8541 | 1157.453 | 1.85082 | 564.5895 | 1254.643 | 1609.943 |  |  | 1201.254 | 2.076488 | 647.9528 | 1439.895 | 1.876983 | 527.7953 | 1172.878 | 1.158441 | 395.8133 | 879.5851 | 1.969158 | 522.4872 | 1161.083 | 1.158419 | 381.3962 | 847.5471 | 1.223912 | 418.1932 | 929.3182 | 1.17854 | 402.3658 | 894.1461 | 1.331493 | 443.1755 | 984.8345
1.645328 | 521.9465 | 1159.881 | 1.855836 | 565.6804 | 1257.067 | 1613.053 |  |  | 1203.575 | 2.083164 | 649.2823 | 1442.85 | 1.881975 | 528.9008 | 1175.335 | 1.160099 | 396.3638 | 880.8084 | 1.97582 | 523.681 | 1163.735 | 1.1601 | 381.844 | 848.5421 | 1.227026 | 419.2584 | 931.6852 | 1.182857 | 403.7581 | 897.2403 | 1.334833 | 442.0834 | 982.4076
1.650318 | 523.3652 | 1163.034 | 1.86081 | 566.7981 | 1259.551 | 1616.241 |  |  | 1205.953 | 2.089822 | 650.546 | 1445.658 | 1.886998 | 530.0768 | 1177.949 | 1.161754 | 396.879 | 881.9533 | 1.982501 | 524.7158 | 1166.035 | 1.161773 | 382.2356 | 849.4125 | 1.231721 | 420.718 | 934.9289 | 1.186179 | 404.9661 | 899.9247 | 1.344839 | 442.1039 | 982.453
1.655312 | 524.7744 | 1166.165 | 1.865824 | 567.8556 | 1261.901 | 1619.256 |  |  | 1208.203 | 2.094819 | 651.6371 | 1448.082 | 1.891991 | 531.179 | 1180.398 | 1.163419 | 397.464 | 883.2534 | 1.989161 | 525.8112 | 1168.469 | 1.163433 | 382.7994 | 850.6654 | 1.236523 | 422.0718 | 937.9374 | 1.189561 | 406.0794 | 902.3987 | 1.349813 | 443.1326 | 984.739
1.660324 | 526.0555 | 1169.012 | 1.872505 | 569.1221 | 1264.716 | 1622.868 |  |  | 1210.898 | 2.101496 | 652.9142 | 1450.921 | 1.898665 | 532.4807 | 1183.29 | 1.165098 | 397.8925 | 884.2055 | 1.995811 | 527.0182 | 1171.152 | 1.16509 | 383.2575 | 851.6834 | 1.24139 | 423.4408 | 940.9795 | 1.193045 | 407.2095 | 904.9099 | 1.354835 | 444.2492 | 987.2205
1.66531 | 527.296 | 1171.769 | 1.877478 | 570.1278 | 1266.951 | 1625.735 |  |  | 1213.038 | 2.108163 | 654.0269 | 1453.393 | 1.90366 | 533.5118 | 1185.582 | 1.16677 | 398.4706 | 885.4901 | 2.002483 | 528.2374 | 1173.861 | 1.166759 | 383.6974 | 852.6608 | 1.244684 | 424.5309 | 943.402 | 1.197761 | 408.4315 | 907.6255 | 1.359822 | 445.4854 | 989.9676
1.670328 | 528.6028 | 1174.673 | 1.884142 | 571.4101 | 1269.8 | 1629.392 |  |  | 1215.766 | 2.118173 | 655.1879 | 1455.973 | 1.908646 | 534.5732 | 1187.94 | 1.168431 | 399.0551 | 886.7892 | 2.009169 | 529.4279 | 1176.506 | 1.168437 | 384.1076 | 853.5725 | 1.247978 | 425.6447 | 945.877 | 1.201428 | 409.6263 | 910.2808 | 1.364824 | 446.4919 | 992.2043
1.675312 | 529.9883 | 1177.752 | 1.889151 | 572.4771 | 1272.171 | 1632.435 |  |  | 1218.036 | 2.128154 | 653.5773 | 1452.394 | 1.913671 | 535.645 | 1190.322 | 1.170083 | 399.556 | 887.9022 | 2.015832 | 530.7247 | 1179.388 | 1.170116 | 384.6506 | 854.7791 | 1.251329 | 426.7427 | 948.3172 | 1.205129 | 410.8845 | 913.0767 | 1.369827 | 447.7993 | 995.1095
1.680322 | 531.3351 | 1180.745 | 1.895823 | 573.7648 | 1275.033 | 1636.106 |  |  | 1220.776 | 2.131478 | 651.4395 | 1447.643 | 1.918657 | 536.7823 | 1192.85 | 1.171749 | 400.0943 | 889.0985 | 2.022484 | 531.9614 | 1182.136 | 1.171778 | 384.9342 | 855.4093 | 1.254652 | 427.8618 | 950.804 | 1.208948 | 412.2067 | 916.0149 | 1.374803 | 449.0346 | 997.8547
1.685338 | 532.736 | 1183.858 | 1.90083 | 574.8519 | 1277.449 | 1639.206 |  |  | 1223.089 | 2.133154 | 650.1866 | 1444.859 | 1.925312 | 538.1284 | 1195.841 | 1.17343 | 400.6863 | 890.4141 | 2.029147 | 533.183 | 1184.851 | 1.17343 | 385.4951 | 856.6557 | 1.257988 | 428.8659 | 953.0353 | 1.212808 | 413.4837 | 918.8527 | 1.379823 | 450.3658 | 1000.813
1.690319 | 534.0552 | 1186.789 | 1.905828 | 575.8827 | 1279.739 | 1642.146 |  |  | 1225.282 | 2.134827 | 648.8253 | 1441.834 | 1.930334 | 539.2784 | 1198.396 | 1.175105 | 401.172 | 891.4934 | 2.035831 | 534.4595 | 1187.688 | 1.175094 | 386.0014 | 857.7809 | 1.262988 | 430.2326 | 956.0725 | 1.21675 | 414.6237 | 921.3859 | 1.384819 | 451.6443 | 1003.654
1.695337 | 535.4053 | 1189.789 | 1.910803 | 576.9655 | 1282.145 | 1645.233 |  |  | 1227.586 | 2.136491 | 647.588 | 1439.084 | 1.93699 | 540.499 | 1201.109 | 1.176764 | 401.6476 | 892.5503 | 2.042511 | 535.6886 | 1190.419 | 1.176768 | 386.5171 | 858.9268 | 1.26632 | 431.2565 | 958.3478 | 1.220765 | 415.8848 | 924.1885 | 1.389836 | 453.0235 | 1006.719
1.700303 | 536.7654 | 1192.812 | 1.917497 | 578.2079 | 1284.906 | 1648.776 |  |  | 1230.23 | 2.138148 | 646.3823 | 1436.405 | 1.941977 | 541.7068 | 1203.793 | 1.178418 | 402.2117 | 893.8038 | 2.049164 | 536.9384 | 1193.196 | 1.17845 | 387.0158 | 860.0351 | 1.269666 | 432.3929 | 960.8731 | 1.224853 | 417.2343 | 927.1874 | 1.394834 | 454.3438 | 1009.653
1.705322 | 538.1847 | 1195.966 | 1.924178 | 579.4164 | 1287.592 | 1652.222 |  |  | 1232.801 | 2.139817 | 645.2668 | 1433.926 | 1.946994 | 542.8356 | 1206.301 | 1.180081 | 402.7066 | 894.9035 | 2.055812 | 538.244 | 1196.098 | 1.180113 | 387.6895 | 861.5321 | 1.274666 | 433.9252 | 964.2782 | 1.229035 | 418.6939 | 930.4308 | 1.399808 | 455.59 | 1012.422
1.71034 | 539.606 | 1199.124 | 1.929141 | 580.6279 | 1290.284 | 1655.677 |  |  | 1235.379 | 2.143179 | 643.8252 | 1430.723 | 1.951977 | 544.0173 | 1208.927 | 1.181758 | 403.3641 | 896.3647 | 2.062485 | 539.468 | 1198.818 | 1.181766 | 388.1372 | 862.5271 | 1.27802 | 435.0283 | 966.7296 | 1.233289 | 420.0486 | 933.4414 | 1.404835 | 456.9454 | 1015.434
1.715319 | 540.8754 | 1201.945 | 1.93415 | 581.6345 | 1292.521 | 1658.547 |  |  | 1237.52 | 2.154808 | 642.9564 | 1428.792 | 1.958648 | 545.3606 | 1211.912 | 1.183441 | 403.8972 | 897.5493 | 2.067513 | 540.5518 | 1201.226 | 1.183424 | 388.6742 | 863.7205 | 1.282993 | 436.3557 | 969.6794 | 1.237608 | 421.4798 | 936.6217 | 1.409825 | 458.1894 | 1018.199
1.720321 | 542.2405 | 1204.979 | 1.939162 | 582.6918 | 1294.871 | 1661.562 |  |  | 1239.77 | 2.164818 | 643.5767 | 1430.17 | 1.963663 | 546.4058 | 1214.235 | 1.185104 | 404.2829 | 898.4064 | 2.07249 | 541.6395 | 1203.643 | 1.185103 | 389.1669 | 864.8153 | 1.287993 | 437.8432 | 972.985 | 1.241992 | 422.7533 | 939.4517 | 1.414838 | 459.4877 | 1021.084
1.7253 | 543.3987 | 1207.553 | 1.945821 | 584.0445 | 1297.877 | 1665.419 |  |  | 1242.648 | 2.174821 | 644.5038 | 1432.231 | 1.970328 | 547.7369 | 1217.193 | 1.186754 | 404.836 | 899.6355 | 2.077501 | 542.8209 | 1206.269 | 1.186779 | 389.6242 | 865.8315 | 1.292996 | 439.0808 | 975.7351 | 1.246447 | 424.1619 | 942.5819 | 1.419823 | 460.7661 | 1023.925
1.730331 | 544.6836 | 1210.408 | 1.950832 | 585.092 | 1300.205 | 1668.406 |  |  | 1244.877 | 2.184831 | 645.4224 | 1434.272 | 1.975333 | 548.8416 | 1219.648 | 1.188417 | 405.3604 | 900.8008 | 2.084162 | 544.0764 | 1209.059 | 1.188443 | 390.0695 | 866.8212 | 1.297988 | 440.5048 | 978.8995 | 1.251004 | 425.6139 | 945.8087 | 1.424797 | 461.9287 | 1026.508
1.73533 | 545.7764 | 1212.837 | 1.957503 | 586.3796 | 1303.066 | 1672.078 |  |  | 1247.616 | 2.194837 | 646.5748 | 1436.833 | 1.980341 | 549.8508 | 1221.891 | 1.190097 | 405.7418 | 901.6484 | 2.090831 | 545.389 | 1211.976 | 1.190098 | 390.6213 | 868.0473 | 1.303012 | 441.8373 | 981.8608 | 1.255625 | 427.0884 | 949.0854 | 1.429831 | 463.2099 | 1029.355
1.740318 | 547.0652 | 1215.701 | 1.962481 | 587.3798 | 1305.288 | 1674.93 |  |  | 1249.744 | 2.20647 | 647.5737 | 1439.053 | 1.985307 | 550.9603 | 1224.356 | 1.191774 | 406.2798 | 902.844 | 2.097484 | 546.654 | 1214.787 | 1.191756 | 391.1003 | 869.1117 | 1.307984 | 443.3728 | 985.2729 | 1.258749 | 428.1709 | 951.491 | 1.434812 | 464.5696 | 1032.377
1.745332 | 548.3619 | 1218.582 | 1.967498 | 588.4124 | 1307.583 | 1677.875 |  |  | 1251.941 | 2.216495 | 648.5602 | 1441.245 | 1.990332 | 552.0292 | 1226.731 | 1.193438 | 406.9007 | 904.2238 | 2.104138 | 547.916 | 1217.591 | 1.193432 | 391.5958 | 870.2129 | 1.311328 | 444.4091 | 987.5758 | 1.261919 | 429.1912 | 953.7582 | 1.439828 | 465.7897 | 1035.088
1.750314 | 549.5314 | 1221.181 | 1.972486 | 589.6039 | 1310.231 | 1681.272 |  |  | 1254.476 | 2.226483 | 649.6276 | 1443.617 | 1.995329 | 553.2364 | 1229.414 | 1.19509 | 407.4285 | 905.3967 | 2.110837 | 549.1232 | 1220.274 | 1.195107 | 392.0568 | 871.2374 | 1.316305 | 445.9017 | 990.8926 | 1.266684 | 430.6496 | 956.9992 | 1.444812 | 467.101 | 1038.002
1.755337 | 550.889 | 1224.198 | 1.977485 | 590.6339 | 1312.52 | 1684.209 |  |  | 1256.668 | 2.236501 | 650.6409 | 1445.869 | 2.000333 | 554.3017 | 1231.782 | 1.196752 | 407.9382 | 906.5293 | 2.117508 | 550.4338 | 1223.186 | 1.196776 | 392.4645 | 872.1433 | 1.319664 | 447.0363 | 993.4139 | 1.271559 | 432.1352 | 960.3004 | 1.449813 | 468.3793 | 1040.843
1.760331 | 552.1375 | 1226.972 | 1.982497 | 591.7393 | 1314.976 | 1687.361 |  |  | 1259.02 | 2.246496 | 651.6565 | 1448.126 | 2.005326 | 555.487 | 1234.416 | 1.198428 | 408.5219 | 907.8265 | 2.12414 | 551.7606 | 1226.135 | 1.198431 | 392.8994 | 873.1097 | 1.322983 | 448.083 | 995.7401 | 1.276513 | 433.5415 | 963.4256 | 1.454828 | 469.7963 | 1043.992
1.765319 | 553.3699 | 1229.711 | 1.987473 | 592.7916 | 1317.315 | 1690.362 |  |  | 1261.259 | 2.25483 | 652.6801 | 1450.4 | 2.011973 | 556.805 | 1237.344 | 1.200103 | 408.9701 | 908.8225 | 2.129152 | 552.8749 | 1228.611 | 1.200092 | 393.3044 | 874.0097 | 1.328008 | 449.5277 | 998.9504 | 1.279836 | 434.6103 | 965.8006 | 1.459823 | 471.186 | 1047.08
1.770328 | 554.6564 | 1232.57 | 1.99249 | 593.9239 | 1319.831 | 1693.591 |  |  | 1263.668 | 2.261501 | 653.8864 | 1453.081 | 2.016998 | 557.8995 | 1239.777 | 1.201769 | 409.4909 | 909.9799 | 2.135836 | 554.1659 | 1231.48 | 1.201768 | 393.8398 | 875.1995 | 1.331316 | 450.5925 | 1001.317 | 1.283157 | 435.7079 | 968.2399 | 1.464839 | 472.4313 | 1049.847
1.775303 | 555.808 | 1235.129 | 1.997482 | 595.0868 | 1322.415 | 1696.907 |  |  | 1266.142 | 2.268167 | 654.9632 | 1455.474 | 2.023681 | 559.2757 | 1242.835 | 1.203428 | 409.976 | 911.0579 | 2.140829 | 555.171 | 1233.713 | 1.203446 | 394.3555 | 876.3456 | 1.336329 | 452.0757 | 1004.613 | 1.286505 | 436.7794 | 970.6209 | 1.469821 | 473.7835 | 1052.852
1.780325 | 556.9509 | 1237.669 | 2.002494 | 596.3192 | 1325.154 | 1700.421 |  |  | 1268.764 | 2.276492 | 656.167 | 1458.149 | 2.028647 | 560.3119 | 1245.138 | 1.205092 | 410.5562 | 912.3471 | 2.147474 | 556.4162 | 1236.48 | 1.205111 | 394.9182 | 877.596 | 1.341311 | 453.5569 | 1007.904 | 1.289814 | 437.9044 | 973.1208 | 1.474822 | 475.1887 | 1055.975
1.785303 | 557.9722 | 1239.938 | 2.007499 | 597.4945 | 1327.766 | 1703.772 |  |  | 1271.265 | 2.28313 | 657.2685 | 1460.597 | 2.03366 | 561.5472 | 1247.883 | 1.206769 | 411.0718 | 913.4929 | 2.152492 | 557.4423 | 1238.761 | 1.206765 | 395.4959 | 878.8799 | 1.346336 | 454.9949 | 1011.1 | 1.293154 | 438.9987 | 975.5528 | 1.479835 | 476.4389 | 1058.753
1.790313 | 559.1968 | 1242.66 | 2.01247 | 598.6827 | 1330.406 | 1707.161 |  |  | 1273.793 | 2.289811 | 658.5043 | 1463.343 | 2.038667 | 562.7215 | 1250.492 | 1.208448 | 411.7084 | 914.9076 | 2.15916 | 558.7424 | 1241.65 | 1.208423 | 395.9784 | 879.9521 | 1.351331 | 456.4062 | 1014.236 | 1.296487 | 440.0929 | 977.9843 | 1.484821 | 477.8249 | 1061.833
1.795325 | 560.4233 | 1245.385 | 2.017491 | 599.8273 | 1332.949 | 1710.424 |  |  | 1276.228 | 2.296503 | 659.6869 | 1465.971 | 2.043662 | 563.8395 | 1252.977 | 1.210116 | 412.1938 | 915.9863 | 2.164155 | 559.7681 | 1243.929 | 1.210099 | 396.3721 | 880.827 | 1.356326 | 457.8093 | 1017.354 | 1.299808 | 441.1284 | 980.2854 | 1.489841 | 479.1456 | 1064.768
1.800305 | 561.6221 | 1248.049 | 2.022493 | 601.0548 | 1335.677 | 1713.925 |  |  | 1278.84 | 2.303158 | 660.9738 | 1468.831 | 2.050333 | 565.1779 | 1255.951 | 1.211767 | 412.6781 | 917.0624 | 2.169168 | 560.914 | 1246.476 | 1.211774 | 396.7988 | 881.775 | 1.36134 | 459.2654 | 1020.59 | 1.303165 | 442.1303 | 982.5119 | 1.493152 | 480.216 | 1067.147
1.805325 | 562.8243 | 1250.721 | 2.027506 | 602.1398 | 1338.089 | 1717.019 |  |  | 1281.149 | 2.309808 | 662.2859 | 1471.747 | 2.055324 | 566.202 | 1258.227 | 1.213423 | 413.1825 | 918.1833 | 2.17583 | 562.2304 | 1249.401 | 1.21344 | 397.2062 | 882.6805 | 1.366314 | 460.7309 | 1023.846 | 1.30648 | 443.1381 | 984.7513 | 1.498169 | 481.5681 | 1070.151
1.810322 | 564.0696 | 1253.488 | 2.032493 | 603.3718 | 1340.826 | 1720.532 |  |  | 1283.77 | 2.314824 | 663.3054 | 1474.012 | 2.060313 | 567.2554 | 1260.568 | 1.215097 | 413.6212 | 919.1583 | 2.182485 | 563.5247 | 1252.277 | 1.215095 | 397.6198 | 883.5996 | 1.369666 | 461.7497 | 1026.11 | 1.309816 | 444.1527 | 987.0061 | 1.503149 | 482.9819 | 1073.293
1.815335 | 565.2911 | 1256.202 | 2.037466 | 604.629 | 1343.62 | 1724.117 |  |  | 1286.445 | 2.321512 | 664.5961 | 1476.88 | 2.066993 | 568.5397 | 1263.421 | 1.216772 | 414.088 | 920.1954 | 2.189158 | 564.9139 | 1255.364 | 1.216748 | 398.1864 | 884.8587 | 1.37299 | 462.8521 | 1028.56 | 1.314819 | 445.6908 | 990.4241 | 1.508157 | 484.359 | 1076.353
1.82033 | 566.7406 | 1259.424 | 2.042499 | 605.6814 | 1345.959 | 1727.117 |  |  | 1288.684 | 2.328156 | 665.7412 | 1479.425 | 2.071975 | 569.6381 | 1265.862 | 1.218437 | 414.6234 | 921.3854 | 2.194181 | 566.041 | 1257.869 | 1.218425 | 398.7316 | 886.0703 | 1.37632 | 463.878 | 1030.84 | 1.318158 | 446.7726 | 992.8279 | 1.51317 | 485.6809 | 1079.291
1.825307 | 568.0333 | 1262.296 | 2.047487 | 606.8108 | 1348.468 | 1730.338 |  |  | 1291.087 | 2.334813 | 666.7798 | 1481.733 | 2.076982 | 570.6765 | 1268.17 | 1.220092 | 415.2647 | 922.8105 | 2.200824 | 567.3178 | 1260.706 | 1.220101 | 399.2371 | 887.1935 | 1.381328 | 465.4232 | 1034.274 | 1.321501 | 447.9492 | 995.4427 | 1.518151 | 487.0723 | 1082.383
1.830329 | 569.4193 | 1265.376 | 2.052502 | 607.9948 | 1351.1 | 1733.714 |  |  | 1293.606 | 2.341486 | 667.9467 | 1484.326 | 2.081997 | 571.6787 | 1270.397 | 1.221747 | 415.8428 | 924.0952 | 2.207466 | 568.6293 | 1263.621 | 1.221772 | 399.8261 | 888.5025 | 1.384654 | 466.4889 | 1036.642 | 1.324812 | 449.0066 | 997.7925 | 1.523161 | 488.3291 | 1085.176
1.835319 | 570.5782 | 1267.952 | 2.057488 | 609.1564 | 1353.681 | 1737.027 |  |  | 1296.078 | 2.348155 | 669.1694 | 1487.043 | 2.086975 | 572.7571 | 1272.794 | 1.223423 | 416.382 | 925.2933 | 2.214152 | 569.8989 | 1266.442 | 1.223434 | 400.3349 | 889.6331 | 1.389647 | 467.8816 | 1039.737 | 1.328162 | 450.045 | 1000.1 | 1.528131 | 489.7477 | 1088.328
1.840336 | 571.9645 | 1271.032 | 2.062477 | 610.401 | 1356.447 | 1740.576 |  |  | 1298.726 | 2.354829 | 670.3123 | 1489.583 | 2.091995 | 573.9834 | 1275.519 | 1.225102 | 416.7732 | 926.1626 | 2.219167 | 570.9293 | 1268.732 | 1.22509 | 400.8579 | 890.7954 | 1.394652 | 469.3701 | 1043.045 | 1.331492 | 451.0806 | 1002.401 | 1.533161 | 491.0652 | 1091.256
1.84532 | 573.2735 | 1273.941 | 2.067501 | 611.5777 | 1359.062 | 1743.931 |  |  | 1301.229 | 2.361493 | 671.5843 | 1492.41 | 2.096994 | 575.3038 | 1278.453 | 1.226773 | 417.3303 | 927.4006 | 2.224148 | 571.9789 | 1271.064 | 1.226762 | 401.3526 | 891.8947 | 1.397988 | 470.3717 | 1045.27 | 1.336512 | 452.4344 | 1005.41 | 1.536484 | 492.114 | 1093.587
1.850299 | 574.5931 | 1276.874 | 2.072487 | 612.7218 | 1361.604 | 1747.193 |  |  | 1303.663 | 2.368135 | 672.7814 | 1495.07 | 2.102002 | 576.5166 | 1281.148 | 1.228433 | 417.666 | 928.1468 | 2.229159 | 573.0042 | 1273.343 | 1.228446 | 401.7952 | 892.8782 | 1.401317 | 471.4085 | 1047.575 | 1.341483 | 453.8335 | 1008.519 | 1.541505 | 493.4059 | 1096.458
1.855327 | 575.8298 | 1279.622 | 2.077499 | 613.7549 | 1363.9 | 1750.139 |  |  | 1305.861 | 2.37481 | 674.0092 | 1497.798 | 2.107003 | 577.5705 | 1283.49 | 1.230089 | 418.0422 | 928.9827 | 2.23414 | 574.0394 | 1275.643 | 1.23012 | 402.2174 | 893.8165 | 1.40468 | 472.4593 | 1049.91 | 1.344831 | 454.8548 | 1010.788 | 1.546491 | 494.7542 | 1099.454
1.860313 | 577.0189 | 1282.264 | 2.082485 | 614.8668 | 1366.371 | 1753.31 |  |  | 1308.227 | 2.383146 | 675.1707 | 1500.379 | 2.111977 | 578.5916 | 1285.759 | 1.23176 | 418.6091 | 930.2424 | 2.239164 | 575.0565 | 1277.903 | 1.231778 | 402.7167 | 894.926 | 1.407987 | 473.5024 | 1052.228 | 1.349806 | 456.3083 | 1014.018 | 1.551472 | 496.1038 | 1102.453
1.865334 | 578.3583 | 1285.241 | 2.08748 | 615.8697 | 1368.599 | 1756.17 |  |  | 1310.361 | 2.389823 | 676.3449 | 1502.989 | 2.118662 | 579.8847 | 1288.633 | 1.233442 | 419.1606 | 931.4681 | 2.24585 | 576.4364 | 1280.97 | 1.233427 | 403.2296 | 896.0657 | 1.413006 | 474.9013 | 1055.336 | 1.35483 | 457.7595 | 1017.243 | 1.5565 | 497.4843 | 1105.521
1.870313 | 579.7787 | 1288.397 | 2.092497 | 617.0551 | 1371.233 | 1759.55 |  |  | 1312.883 | 2.394823 | 677.4681 | 1505.485 | 2.123672 | 581.0197 | 1291.155 | 1.235113 | 419.6852 | 932.6339 | 2.252491 | 577.6572 | 1283.683 | 1.235094 | 403.8008 | 897.3352 | 1.417977 | 476.2739 | 1058.386 | 1.35815 | 458.7983 | 1019.552 | 1.561489 | 498.9408 | 1108.757
1.87531 | 581.2543 | 1291.676 | 2.097474 | 618.1779 | 1373.729 | 1762.751 |  |  | 1315.272 | 2.399826 | 678.6169 | 1508.038 | 2.128653 | 582.1876 | 1293.75 | 1.236768 | 420.3017 | 934.0037 | 2.257476 | 578.7299 | 1286.066 | 1.236773 | 404.4274 | 898.7276 | 1.423002 | 477.8335 | 1061.852 | 1.36318 | 460.131 | 1022.513 | 1.564844 | 500.0073 | 1111.127
1.88033 | 582.6951 | 1294.878 | 2.1025 | 619.2725 | 1376.161 | 1765.873 |  |  | 1317.601 | 2.4065 | 679.7843 | 1510.632 | 2.133659 | 583.4513 | 1296.558 | 1.240088 | 421.3235 | 936.2743 | 2.264166 | 580.0289 | 1288.953 | 1.238443 | 404.9544 | 899.8986 | 1.426326 | 478.8672 | 1064.149 | 1.366482 | 461.1344 | 1024.743 | 1.56981 | 501.2281 | 1113.84
1.885316 | 583.9467 | 1297.659 | 2.107485 | 620.3717 | 1378.604 | 1769.007 |  |  | 1319.94 | 2.413153 | 680.8564 | 1513.014 | 2.138636 | 584.5355 | 1298.968 | 1.243433 | 422.46 | 938.7999 | 2.269164 | 581.2414 | 1291.648 | 1.240101 | 405.431 | 900.9578 | 1.429684 | 479.9514 | 1066.559 | 1.371496 | 462.5339 | 1027.853 | 1.574825 | 502.6185 | 1116.93
1.890335 | 585.1701 | 1300.378 | 2.112487 | 621.4788 | 1381.064 | 1772.164 |  |  | 1322.295 | 2.419828 | 682.0659 | 1515.702 | 2.145317 | 585.78 | 1301.733 | 1.246745 | 423.6083 | 941.3517 | 2.275809 | 582.5928 | 1294.651 | 1.241754 | 405.9307 | 902.0681 | 1.432989 | 481.0323 | 1068.961 | 1.376477 | 463.9462 | 1030.992 | 1.57982 | 503.8329 | 1119.629
1.895317 | 586.4049 | 1303.122 | 2.117493 | 622.7288 | 1383.842 | 1775.729 |  |  | 1324.955 | 2.424829 | 683.1818 | 1518.182 | 2.15034 | 586.8141 | 1304.031 | 1.250937 | 424.8723 | 944.1606 | 2.28083 | 583.593 | 1296.873 | 1.243421 | 406.2501 | 902.7779 | 1.436321 | 482.084 | 1071.298 | 1.3815 | 465.346 | 1034.102 | 1.584827 | 505.1949 | 1122.655
1.900325 | 587.7946 | 1306.21 | 2.122486 | 624.0597 | 1386.799 | 1779.524 |  |  | 1327.787 | 2.431485 | 684.31 | 1520.689 | 2.155305 | 587.9818 | 1306.626 | 1.255088 | 426.0714 | 946.8253 | 2.2875 | 584.7507 | 1299.446 | 1.245106 | 406.748 | 903.8845 | 1.441299 | 483.527 | 1074.504 | 1.386503 | 466.7503 | 1037.223 | 1.588157 | 506.2083 | 1124.907
1.90533 | 589.114 | 1309.142 | 2.127512 | 625.3188 | 1389.597 | 1783.114 |  |  | 1330.466 | 2.438155 | 685.4246 | 1523.166 | 2.160322 | 589.1188 | 1309.153 | 1.258489 | 427.2545 | 949.4543 | 2.294147 | 586.0555 | 1302.346 | 1.246779 | 407.2885 | 905.0855 | 1.44465 | 484.6495 | 1076.999 | 1.389836 | 467.7554 | 1039.456 | 1.593157 | 507.4001 | 1127.556
1.910312 | 590.3423 | 1311.872 | 2.132483 | 626.4102 | 1392.023 | 1786.226 |  |  | 1332.788 | 2.444822 | 686.5723 | 1525.716 | 2.165324 | 590.1924 | 1311.539 | 1.261985 | 428.305 | 951.7889 | 2.30081 | 587.3069 | 1305.126 | 1.248441 | 407.7674 | 906.1498 | 1.449653 | 485.9648 | 1079.922 | 1.393143 | 468.8002 | 1041.778 | 1.598168 | 508.8709 | 1130.824
1.915335 | 591.525 | 1314.5 | 2.137487 | 627.4686 | 1394.375 | 1789.244 |  |  | 1335.04 | 2.449832 | 687.6093 | 1528.021 | 2.170325 | 591.2382 | 1313.863 | 1.265607 | 429.4479 | 954.3287 | 2.30583 | 588.4078 | 1307.573 | 1.252604 | 409.0417 | 908.9815 | 1.454668 | 487.3745 | 1083.054 | 1.398155 | 470.2703 | 1045.045 | 1.603149 | 510.194 | 1133.764
1.920313 | 592.8459 | 1317.435 | 2.144163 | 628.6879 | 1397.084 | 1792.721 |  |  | 1337.634 | 2.456498 | 688.7542 | 1530.565 | 2.17534 | 592.4813 | 1316.625 | 1.269392 | 430.4714 | 956.6031 | 2.312493 | 589.6472 | 1310.327 | 1.256775 | 410.2617 | 911.6928 | 1.45963 | 488.8201 | 1086.267 | 1.401475 | 471.3445 | 1047.432 | 1.608168 | 511.5562 | 1136.791
1.925318 | 594.201 | 1320.447 | 2.150833 | 629.967 | 1399.927 | 1796.369 |  |  | 1340.355 | 2.463166 | 690.0618 | 1533.471 | 2.180314 | 593.4977 | 1318.884 | 1.272288 | 431.5078 | 958.9062 | 2.319154 | 590.7701 | 1312.822 | 1.260089 | 411.3353 | 914.0785 | 1.464659 | 490.3022 | 1089.56 | 1.404833 | 472.3792 | 1049.732 | 1.613147 | 512.8904 | 1139.757
1.930317 | 595.5352 | 1323.412 | 2.15748 | 631.046 | 1402.324 | 1799.445 |  |  | 1342.651 | 2.468158 | 691.0894 | 1535.754 | 2.185338 | 594.587 | 1321.305 | 1.276317 | 432.7626 | 961.6946 | 2.325819 | 592.0037 | 1315.564 | 1.264268 | 412.5356 | 916.7458 | 1.467975 | 491.3232 | 1091.829 | 1.409812 | 473.7347 | 1052.744 | 1.618163 | 514.2256 | 1142.724
1.935313 | 596.809 | 1326.242 | 2.162485 | 632.0886 | 1404.641 | 1802.418 |  |  | 1344.869 | 2.473173 | 692.1668 | 1538.148 | 2.192002 | 595.919 | 1324.264 | 1.279397 | 433.8817 | 964.1815 | 2.330839 | 593.1024 | 1318.005 | 1.267604 | 413.5384 | 918.9743 | 1.473001 | 492.8452 | 1095.212 | 1.414827 | 475.1468 | 1055.882 | 1.623163 | 515.6235 | 1145.83
1.940344 | 598.1005 | 1329.112 | 2.16749 | 633.2095 | 1407.132 | 1805.615 |  |  | 1347.254 | 2.478143 | 693.1777 | 1540.395 | 2.196983 | 597.1019 | 1326.893 | 1.283632 | 435.0803 | 966.8451 | 2.337487 | 594.2739 | 1320.609 | 1.271987 | 414.6473 | 921.4385 | 1.478001 | 494.1986 | 1098.219 | 1.419823 | 476.4471 | 1058.771 | 1.628141 | 516.9804 | 1148.845
1.945321 | 599.2672 | 1331.705 | 2.172489 | 634.2508 | 1409.446 | 1808.584 |  |  | 1349.47 | 2.484808 | 694.4286 | 1543.175 | 2.202006 | 598.3073 | 1329.572 | 1.286906 | 436.215 | 969.3666 | 2.344158 | 595.4459 | 1323.213 | 1.275596 | 415.835 | 924.0778 | 1.48134 | 495.2783 | 1100.618 | 1.424819 | 477.8817 | 1061.959 | 1.633159 | 518.3021 | 1151.782
1.950332 | 600.4885 | 1334.419 | 2.17751 | 635.3206 | 1411.824 | 1811.635 |  |  | 1351.746 | 2.491492 | 695.6197 | 1545.822 | 2.206986 | 599.3893 | 1331.976 | 1.29136 | 437.4843 | 972.1874 | 2.35082 | 596.6742 | 1325.943 | 1.279375 | 417.077 | 926.8378 | 1.48632 | 496.793 | 1103.984375 | 1.428156 | 478.9477 | 1064.328 | 1.638146 | 519.636 | 1154.747
1.956998 | 601.7438 | 1337.208 | 2.182475 | 636.3962 | 1414.214 | 1814.702 |  |  | 1354.034 | 2.498155 | 696.7756 | 1548.39 | 2.211985 | 600.4522 | 1334.338 | 1.294816 | 438.5893 | 974.6428 | 2.357477 | 597.8727 | 1328.606 | 1.282278 | 418.2533 | 929.4517 | 1.489669 | 497.8753 | 1106.39 | 1.433155 | 480.3163 | 1067.37 | 1.643172 | 520.8514 | 1157.448
1.961988 | 602.9649 | 1339.922 | 2.187488 | 637.599 | 1416.887 | 1818.131 |  |  | 1356.594 | 2.503138 | 697.7761 | 1550.614 | 2.216988 | 601.4677 | 1336.595 | 1.299495 | 439.8575 | 977.461 | 2.364166 | 598.9567 | 1331.015 | 1.286257 | 419.4993 | 932.2206 | 1.494653 | 499.3587 | 1109.686 | 1.43649 | 481.3238 | 1069.608 | 1.648159 | 522.1391 | 1160.309
1.967012 | 604.0836 | 1342.408 | 2.192485 | 638.9131 | 1419.807 | 1821.879 |  |  | 1359.39 | 2.508164 | 698.8606 | 1553.024 | 2.221981 | 602.5219 | 1338.937 | 1.303129 | 441.1222 | 980.2715 | 2.370834 | 600.2252 | 1333.834 | 1.290406 | 420.7072 | 934.905 | 1.499666 | 500.9645 | 1113.255 | 1.439844 | 482.436 | 1072.08 | 1.651496 | 523.1629 | 1162.584
1.971984 | 605.3986 | 1345.33 | 2.199146 | 640.2479 | 1422.773 | 1825.685 |  |  | 1362.229 | 2.514829 | 700.0844 | 1555.743 | 2.228672 | 603.7953 | 1341.767 | 1.306796 | 442.2422 | 982.7605 | 2.377482 | 601.3198 | 1336.266 | 1.294655 | 421.8807 | 937.5127 | 1.504667 | 502.3719 | 1116.382 | 1.444827 | 483.9472 | 1075.438 | 1.656478 | 524.41 | 1165.355
1.976964 | 606.6979 | 1348.218 | 2.20416 | 641.5107 | 1425.579 | 1829.286 |  |  | 1364.916 | 2.519821 | 701.1204 | 1558.045 | 2.233671 | 604.9105 | 1344.246 | 1.310585 | 443.3825 | 985.2945 | 2.38415 | 602.5779 | 1339.062 | 1.299069 | 423.2133 | 940.474 | 1.508002 | 503.5833 | 1119.074 | 1.448168 | 485.0712 | 1077.936 | 1.66149 | 525.6249 | 1168.055
1.981989 | 608.0566 | 1351.237 | 2.209151 | 642.6913 | 1428.203 | 1832.652 |  |  | 1367.428 | 2.526498 | 702.4128 | 1560.917 | 2.238646 | 605.9296875 | 1346.51 | 1.314405 | 444.4824 | 987.7386 | 2.390837 | 603.6221 | 1341.382 | 1.303594 | 424.4762 | 943.2804 | 1.511325 | 504.6189 | 1121.375 | 1.451475 | 486.0907 | 1080.201 | 1.666519 | 526.9503 | 1171.001
1.986975 | 609.3148 | 1354.033 | 2.214152 | 643.9309 | 1430.958 | 1836.187 |  |  | 1370.066 | 2.531503 | 703.4854 | 1563.301 | 2.243671 | 607.1177 | 1349.151 | 1.318328 | 445.8986 | 990.8858 | 2.395834 | 604.683 | 1343.74 | 1.307085 | 425.5296 | 945.6214 | 1.514671 | 505.6189 | 1123.598 | 1.456496 | 487.5068 | 1083.349 | 1.671487 | 528.1733 | 1173.719
1.991997 | 610.5972 | 1356.883 | 2.21916 | 645.0143 | 1433.365 | 1839.276 |  |  | 1372.371 | 2.536475 | 704.5046 | 1565.566 | 2.248657 | 608.3377 | 1351.862 | 1.322302 | 447.2677 | 993.9282 | 2.402478 | 605.9008 | 1346.446 | 1.31183 | 426.9536 | 948.7858 | 1.51965 | 507.0029 | 1126.673 | 1.46149 | 488.933 | 1086.518 | 1.676489 | 529.5672 | 1176.816
1.996968 | 611.7204 | 1359.379 | 2.224144 | 646.0345 | 1435.632 | 1842.186 |  |  | 1374.542 | 2.543161 | 705.6543 | 1568.121 | 2.255324 | 609.6881 | 1354.862 | 1.326373 | 448.5526 | 996.7837 | 2.409147 | 607.1856 | 1349.301 | 1.315504 | 428.0892 | 951.3094 | 1.52466 | 508.4143 | 1129.81 | 1.464847 | 489.9596 | 1088.799 | 1.681485 | 530.8328 | 1179.628
2.001978 | 612.964 | 1362.142 | 2.229172 | 647.2202 | 1438.267 | 1845.566 |  |  | 1377.064 | 2.548171 | 706.7469 | 1570.549 | 2.260322 | 610.7137 | 1357.142 | 1.330514 | 449.7766 | 999.5036 | 2.417485 | 608.3963 | 1351.992 | 1.319217 | 429.2353 | 953.8561 | 1.527988 | 509.423 | 1132.051 | 1.468156 | 490.9649 | 1091.033 | 1.686499 | 532.143 | 1182.54
2.00699 | 614.3397 | 1365.199 | 2.234154 | 648.4324 | 1440.961 | 1849.023 |  |  | 1379.643 | 2.554816 | 708.0421 | 1573.427 | 2.266979 | 611.9582 | 1359.907 | 1.334734 | 451.0109 | 1002.246 | 2.424163 | 609.618 | 1354.707 | 1.323052 | 430.3726 | 956.3836 | 1.531345 | 510.5185 | 1134.486 | 1.473169 | 492.4895 | 1094.421 | 1.691508 | 533.5084 | 1185.574
2.011987 | 615.655 | 1368.122 | 2.239155 | 649.5415 | 1443.426 | 1852.186 |  |  | 1382.003 | 2.559809 | 709.1541 | 1575.898 | 2.271983 | 613.0015 | 1362.226 | 1.339031 | 452.3902 | 1005.311 | 2.430832 | 610.7889 | 1357.309 | 1.326919 | 431.3897 | 958.6438 | 1.534655 | 511.601 | 1136.891 | 1.476471 | 493.5435 | 1096.763 | 1.696478 | 534.9344 | 1188.743
2.017005 | 616.9048 | 1370.9 | 2.244157 | 650.7401 | 1446.089 | 1855.604 |  |  | 1384.553 | 2.566494 | 710.3904 | 1578.645 | 2.277 | 614.0532 | 1364.563 | 1.34339 | 453.7912 | 1008.425 | 2.437484 | 611.9774 | 1359.95 | 1.330893 | 432.5739 | 961.2753 | 1.539663 | 513.0959 | 1140.213 | 1.479821 | 494.585 | 1099.078 | 1.701498 | 536.3242 | 1191.831
2.02198 | 618.2036 | 1373.786 | 2.249151 | 651.9561 | 1448.791 | 1859.071 |  |  | 1387.141 | 2.571482 | 711.4239 | 1580.942 | 2.281963 | 615.1539 | 1367.009 | 1.347819 | 455.1639 | 1011.475 | 2.444154 | 613.1475 | 1362.55 | 1.334913 | 433.8911 | 964.2025 | 1.544635 | 514.479 | 1143.287 | 1.484817 | 495.985 | 1102.189 | 1.706487 | 537.6968 | 1194.882
2.02699 | 619.4672 | 1376.594 | 2.254179 | 653.0852 | 1451.3 | 1862.291 |  |  | 1389.543 | 2.576496 | 712.5016 | 1583.337 | 2.286991 | 616.2559 | 1369.457 | 1.352344 | 456.6396 | 1014.755 | 2.449185 | 614.2214 | 1364.936 | 1.339033 | 435.2636 | 967.2524 | 1.549662 | 515.8054 | 1146.234 | 1.488167 | 497.0149 | 1104.477 | 1.711495 | 538.9668 | 1197.704
2.031996 | 620.8395 | 1379.643 | 2.259152 | 654.1577 | 1453.684 | 1865.349 |  |  | 1391.825 | 2.583155 | 713.7234 | 1586.052 | 2.291983 | 617.3224 | 1371.828 | 1.356931 | 458.1472 | 1018.105 | 2.454159 | 615.2296 | 1367.177 | 1.343202 | 436.5161 | 970.0358 | 1.552985 | 516.8336 | 1148.519 | 1.493152 | 498.5135 | 1107.808 | 1.716499 | 540.1627 | 1200.362
2.036989 | 622.1987 | 1382.664 | 2.264158 | 655.2762 | 1456.169 | 1868.539 |  |  | 1394.205 | 2.588138 | 714.773 | 1588.384 | 2.296994 | 618.3965 | 1374.214 | 1.361616 | 459.6837 | 1021.519 | 2.460813 | 616.4477 | 1369.884 | 1.347472 | 437.6355 | 972.5233 | 1.556343 | 517.872 | 1150.827 | 1.498154 | 499.9905 | 1111.09 | 1.721477 | 541.381 | 1203.069
2.042006 | 623.4066 | 1385.348 | 2.269152 | 656.4362 | 1458.747 | 1871.846 |  |  | 1396.673 | 2.593164 | 715.8249 | 1590.722 | 2.30201 | 619.3971 | 1376.438 | 1.366323 | 461.1137 | 1024.697 | 2.467501 | 617.6589 | 1372.575 | 1.351796 | 438.9389 | 975.4199 | 1.561312 | 519.3079 | 1154.018 | 1.501463 | 501.1864 | 1113.747 | 1.726494 | 542.6544 | 1205.899
2.046984 | 624.4257 | 1387.613 | 2.274154 | 657.6207 | 1461.379 | 1875.224 |  |  | 1399.193 | 2.598158 | 716.8402 | 1592.978 | 2.306977 | 620.4056 | 1378.679 | 1.369533 | 462.1316 | 1026.959 | 2.47418 | 618.6892 | 1374.865 | 1.356226 | 440.3115 | 978.4699 | 1.564663 | 520.4623 | 1156.583 | 1.506498 | 502.6372 | 1116.972 | 1.731475 | 544.0285 | 1208.952
2.051998 | 625.6689 | 1390.375 | 2.279178 | 658.7776 | 1463.95 | 1878.523 |  |  | 1401.655 | 2.603148 | 718.0029 | 1595.562 | 2.313656 | 621.7554 | 1381.679 | 1.372751 | 463.1608 | 1029.246 | 2.480823 | 619.8011 | 1377.336 | 1.360691 | 441.8684 | 981.9298 | 1.569637 | 521.8246 | 1159.61 | 1.511484 | 504.0136 | 1120.03 | 1.736493 | 545.4512 | 1212.114
2.056991 | 626.8192 | 1392.931 | 2.284142 | 659.9725 | 1466.606 | 1881.93 |  |  | 1404.197 | 2.60983 | 719.2993 | 1598.443 | 2.320338 | 623.0007 | 1384.446 | 1.376013 | 464.1639 | 1031.475 | 2.487468 | 620.9418 | 1379.871 | 1.365257 | 443.2789 | 985.0642 | 1.57467 | 523.2844 | 1162.854 | 1.516497 | 505.3759 | 1123.058 | 1.741485 | 546.8185 | 1215.152
2.061983 | 627.9105 | 1395.357 | 2.289147 | 660.9761 | 1468.836 | 1884.792 |  |  | 1406.332 | 2.61482 | 720.3591 | 1600.798 | 2.326999 | 624.35 | 1387.445 | 1.381001 | 465.6886 | 1034.864 | 2.494148 | 622.0775 | 1382.394 | 1.369864 | 444.6488 | 988.1085 | 1.579663 | 524.7057 | 1166.013 | 1.521483 | 506.926 | 1126.502 | 1.746483 | 548.0109 | 1217.802
2.067007 | 629.1926 | 1398.206 | 2.294145 | 662.1115 | 1471.359 | 1888.03 |  |  | 1408.748 | 2.62148 | 721.5383 | 1603.419 | 2.331985 | 625.4133 | 1389.807 | 1.384315 | 466.7068 | 1037.126 | 2.500838 | 623.2135 | 1384.919 | 1.374601 | 446.0636 | 991.2525 | 1.584656 | 526.2273 | 1169.394 | 1.524828 | 508.0562 | 1129.014 | 1.751503 | 549.3591 | 1220.798
2.071977 | 630.2778 | 1400.617 | 2.299155 | 663.217 | 1473.816 | 1891.182 |  |  | 1411.1 | 2.628156 | 722.7955 | 1606.212 | 2.338662 | 626.7081 | 1392.685 | 1.389323 | 468.2115 | 1040.47 | 2.507489 | 624.4597 | 1387.688 | 1.379375 | 447.3573 | 994.1273 | 1.587985 | 527.323 | 1171.829 | 1.528143 | 509.1244 | 1131.388 | 1.75648 | 550.6236 | 1223.608
2.07699 | 631.4478 | 1403.217 | 2.304173 | 664.4015 | 1476.448 | 1894.559 |  |  | 1413.62 | 2.634827 | 724.1703 | 1609.267 | 2.343661 | 627.7272 | 1394.949 | 1.392628 | 469.2904 | 1042.868 | 2.514153 | 625.6188 | 1390.264 | 1.382632 | 448.4046 | 996.4547 | 1.592983 | 528.7289 | 1174.953 | 1.531502 | 510.1255 | 1133.612 | 1.75983 | 551.6358 | 1225.857
2.081971 | 632.6129 | 1405.806 | 2.309134 | 665.5994 | 1479.11 | 1897.975 |  |  | 1416.169 | 2.639812 | 725.2244 | 1611.61 | 2.350318 | 629.0639 | 1397.92 | 1.397654 | 470.8237 | 1046.275 | 2.520818 | 626.7699 | 1392.822 | 1.385874 | 449.4622 | 998.8049 | 1.597998 | 530.1579 | 1178.129 | 1.536489 | 511.5802 | 1136.845 | 1.764819 | 552.9678 | 1228.817
2.086987 | 633.9363 | 1408.747 | 2.314162 | 666.8411 | 1481.869 | 1901.516 |  |  | 1418.811 | 2.646478 | 726.4926 | 1614.428 | 2.355336 | 630.1343 | 1400.299 | 1.400971 | 471.8795 | 1048.621 | 2.527491 | 627.9208 | 1395.38 | 1.390843 | 450.8772 | 1001.949 | 1.602987 | 531.5562 | 1181.236 | 1.541502 | 512.8654 | 1139.701 | 1.769842 | 554.3811 | 1231.958
2.092005 | 635.2751 | 1411.723 | 2.319148 | 668.0373 | 1484.527 | 1904.927 |  |  | 1421.356 | 2.651511 | 727.5135 | 1616.697 | 2.360325 | 631.1995 | 1402.666 | 1.40433 | 472.9453 | 1050.99 | 2.53417 | 629.0989 | 1397.998 | 1.394144 | 451.8801 | 1004.178 | 1.608007 | 533.0043 | 1184.454 | 1.546482 | 514.1507 | 1142.557 | 1.774823 | 555.6409 | 1234.757
2.096983 | 636.5539 | 1414.564 | 2.325823 | 669.4905 | 1487.757 | 1909.071 |  |  | 1424.448 | 2.656487 | 728.547 | 1618.993 | 2.365306 | 632.3133 | 1405.141 | 1.407657 | 474.018 | 1053.373 | 2.540833 | 630.1859 | 1400.413 | 1.397488 | 452.9188 | 1006.486 | 1.612985 | 534.4905 | 1187.757 | 1.549828 | 515.2297 | 1144.955 | 1.779815 | 556.986 | 1237.747
2.101992 | 637.7338 | 1417.186 | 2.330837 | 670.6557 | 1490.346 | 1912.394 |  |  | 1426.927 | 2.661492 | 729.6652 | 1621.478 | 2.371995 | 633.7474 | 1408.328 | 1.411 | 475.1065 | 1055.792 | 2.547486 | 631.2945 | 1402.877 | 1.402496 | 454.2411 | 1009.425 | 1.617999 | 535.993 | 1191.096 | 1.554821 | 516.574 | 1147.942 | 1.784825 | 558.2155 | 1240.479
2.106979 | 638.8102 | 1419.578 | 2.335811 | 671.7242 | 1492.72 | 1915.44 |  |  | 1429.2 | 2.668166 | 730.8596 | 1624.132 | 2.376995 | 634.7603 | 1410.578 | 1.415979 | 476.5836 | 1059.075 | 2.55415 | 632.5609 | 1405.691 | 1.405832 | 455.3318 | 1011.848 | 1.622999 | 537.4312 | 1194.291 | 1.558168 | 517.6609 | 1150.358 | 1.789817 | 559.6305 | 1243.623
2.111996 | 640.0338 | 1422.297 | 2.34082 | 672.9804 | 1495.512 | 1919.023 |  |  | 1431.873 | 2.674838 | 731.9786 | 1626.619 | 2.381993 | 635.8173 | 1412.927 | 1.420994 | 477.9288 | 1062.064 | 2.56082 | 633.7727 | 1408.384 | 1.409175 | 456.3364 | 1014.081 | 1.627981 | 538.8589 | 1197.464 | 1.561482 | 518.7843 | 1152.854 | 1.794845 | 560.905 | 1246.455
2.11701 | 641.3745 | 1425.277 | 2.345828 | 674.08 | 1497.956 | 1922.158 |  |  | 1434.213 | 2.68148 | 733.2083 | 1629.352 | 2.387 | 636.9445 | 1415.432 | 1.425976 | 479.352 | 1065.227 | 2.567493 | 635.0103 | 1411.134 | 1.412476 | 457.3774 | 1016.394 | 1.633003 | 540.2041 | 1200.454 | 1.566506 | 520.2236 | 1156.052 | 1.799819 | 562.3003 | 1249.556
2.121977 | 642.7742 | 1428.387 | 2.350816 | 675.2947 | 1500.655 | 1925.622 |  |  | 1436.797 | 2.686475 | 734.2899 | 1631.755 | 2.391972 | 637.9449 | 1417.655 | 1.431002 | 480.8667 | 1068.593 | 2.574163 | 636.0474 | 1413.439 | 1.415826 | 458.4098 | 1018.688 | 1.637986 | 541.6576 | 1203.684 | 1.569818 | 521.2322 | 1158.294 | 1.804813 | 563.5897 | 1252.421
2.126991 | 644.094 | 1431.32 | 2.355837 | 676.4409 | 1503.202 | 1928.89 |  |  | 1439.236 | 2.69148 | 735.3454 | 1634.101 | 2.397007 | 639.0267 | 1420.059 | 1.434313 | 481.9741 | 1071.053 | 2.580822 | 637.136 | 1415.858 | 1.41915 | 459.4691 | 1021.042 | 1.64299 | 543.1313 | 1206.959 | 1.574841 | 522.5756 | 1161.279 | 1.809829 | 564.9056 | 1255.346
2.131978 | 645.3845 | 1434.188 | 2.36082 | 677.6817 | 1505.959 | 1932.428 |  |  | 1441.876 | 2.696481 | 736.3533 | 1636.341 | 2.403682 | 640.2482 | 1422.774 | 1.437667 | 483.0364 | 1073.414 | 2.587483 | 638.243 | 1418.318 | 1.424166 | 460.965 | 1024.367 | 1.646307 | 544.1361 | 1209.191 | 1.579822 | 523.8416 | 1164.092 | 1.814819 | 566.2664 | 1258.37
2.136999 | 646.7333 | 1437.185 | 2.365832 | 678.8887 | 1508.642 | 1935.87 |  |  | 1444.444 | 2.703159 | 737.6519 | 1639.226 | 2.410317 | 641.5147 | 1425.588 | 1.440992 | 484.1621 | 1075.916 | 2.594167 | 639.579 | 1421.287 | 1.429153 | 462.43 | 1027.622 | 1.649661 | 545.1949 | 1211.544 | 1.583169 | 524.8459 | 1166.324 | 1.819844 | 567.6143 | 1261.365
2.141997 | 648.048 | 1440.107 | 2.370827 | 680.1478 | 1511.439 | 1939.46 |  |  | 1447.123 | 2.711487 | 734.1194 | 1631.376 | 2.415317 | 642.5552 | 1427.9 | 1.444322 | 485.1664 | 1078.148 | 2.600849 | 640.7202 | 1423.823 | 1.434175 | 463.9169 | 1030.927 | 1.654647 | 546.6767 | 1214.837 | 1.588159 | 526.2518 | 1169.448 | 1.82481 | 568.8262 | 1264.058
2.146976 | 649.1263 | 1442.503 | 2.375819 | 681.2075 | 1513.794 | 1942.482 |  |  | 1449.378 | 2.713142 | 729.6198 | 1621.377 | 2.422001 | 643.884 | 1430.853 | 1.447666 | 486.2155 | 1080.479 | 2.607489 | 641.996 | 1426.658 | 1.437478 | 464.9685 | 1033.263 | 1.658008 | 547.6937 | 1217.097 | 1.593173 | 527.6818 | 1172.626 | 1.829819 | 570.167 | 1267.038
2.152 | 650.3151 | 1445.145 | 2.382504 | 682.6464 | 1516.992 | 1946.585 |  |  | 1452.439 | 2.714803 | 725.142 | 1611.427 | 2.428669 | 645.2505 | 1433.89 | 1.450975 | 487.2367 | 1082.748 | 2.612468 | 643.136 | 1429.191 | 1.442508 | 466.393 | 1036.429 | 1.66298 | 549.0948 | 1220.211 | 1.598163 | 529.2332 | 1176.074 | 1.834825 | 571.4756 | 1269.946
2.15698 | 651.6591 | 1448.131 | 2.387487 | 683.751 | 1519.447 | 1949.735 |  |  | 1454.789 | 2.716483 | 720.7229 | 1601.606 | 2.433643 | 646.3531 | 1436.34 | 1.454325 | 488.287 | 1085.082 | 2.619163 | 644.2601 | 1431.689 | 1.447486 | 467.8486 | 1039.664 | 1.667997 | 550.525 | 1223.389 | 1.60149 | 530.2337 | 1178.297 | 1.839818 | 572.8832 | 1273.074
2.161995 | 652.9311 | 1450.958 | 2.392471 | 684.7799 | 1521.733 | 1952.669 |  |  | 1456.979 | 2.718162 | 716.2333 | 1591.63 | 2.438668 | 647.4955 | 1438.879 | 1.457653 | 489.3303 | 1087.401 | 2.625837 | 645.3384 | 1434.085 | 1.452494 | 469.2914 | 1042.87 | 1.672976 | 551.8658 | 1226.368 | 1.606479 | 531.7371 | 1181.638 | 1.844835 | 574.3568 | 1276.348
2.166984 | 654.3616 | 1454.137 | 2.397483 | 686.0956 | 1524.657 | 1956.421 |  |  | 1459.778 | 2.719834 | 711.7246 | 1581.61 | 2.443651 | 648.7161 | 1441.591 | 1.460988 | 490.3972 | 1089.772 | 2.632474 | 646.6229 | 1436.94 | 1.457492 | 470.7206 | 1046.046 | 1.677992 | 553.2253 | 1229.39 | 1.611483 | 533.2819 | 1185.071 | 1.849812 | 575.6672 | 1279.261
2.171982 | 655.5436 | 1456.764 | 2.402474 | 687.1655 | 1527.035 | 1959.472 |  |  | 1462.054 | 2.721494 | 707.3339 | 1571.853 | 2.44866 | 649.7212 | 1443.825 | 1.465995 | 491.8782 | 1093.063 | 2.63914 | 647.8707 | 1439.713 | 1.460833 | 471.7654 | 1048.368 | 1.68302 | 554.558 | 1232.351 | 1.616505 | 534.7062 | 1188.236 | 1.854831 | 576.9881 | 1282.196
2.176998 | 656.8779 | 1459.729 | 2.407501 | 688.4718 | 1529.937 | 1963.197 |  |  | 1464.834 | 2.723155 | 703.051 | 1562.336 | 2.455334 | 650.9855 | 1446.635 | 1.470989 | 493.2926 | 1096.206 | 2.64583 | 649.0306 | 1442.29 | 1.464154 | 472.8944 | 1050.876 | 1.68799 | 555.8783 | 1235.285 | 1.621478 | 536.1232 | 1191.385 | 1.859826 | 578.2012 | 1284.891
2.181969 | 658.0428 | 1462.317 | 2.412482 | 689.6098 | 1532.466 | 1966.442 |  |  | 1467.255 | 2.724833 | 698.7483 | 1552.774 | 2.461993 | 652.1439 | 1449.209 | 1.475965 | 494.7499 | 1099.444 | 2.650843 | 650.0418 | 1444.537 | 1.467501 | 473.9142 | 1053.143 | 1.691331 | 556.8913 | 1237.536 | 1.626486 | 537.4183 | 1194.263 | 1.864819 | 579.5281 | 1287.84
2.186986 | 659.3691 | 1465.265 | 2.417474 | 690.7692 | 1535.043 | 1969.748 |  |  | 1469.722 | 2.72651 | 694.6851 | 1543.745 | 2.468642 | 653.4631 | 1452.14 | 1.47931 | 495.8146 | 1101.81 | 2.657482 | 651.0966 | 1446.881 | 1.470812 | 474.9482 | 1055.44 | 1.696305 | 558.3267 | 1240.726 | 1.631482 | 538.7194 | 1197.154 | 1.869839 | 580.8685 | 1290.819
2.19198 | 660.5066 | 1467.792 | 2.422498 | 691.9619 | 1537.693 | 1973.149 |  |  | 1472.259 | 2.731476 | 696.0972 | 1546.883 | 2.473655 | 654.6026 | 1454.672 | 1.484315 | 497.2966 | 1105.104 | 2.664148 | 652.2947 | 1449.544 | 1.474153 | 475.9521 | 1057.671 | 1.70134 | 559.7741 | 1243.942 | 1.636494 | 540.1658 | 1200.368 | 1.87482 | 582.2375 | 1293.861
2.196989 | 661.7516 | 1470.559 | 2.42749 | 693.1472 | 1540.327 | 1976.529 |  |  | 1474.781 | 2.734829 | 697.1003 | 1549.112 | 2.478655 | 655.7449 | 1457.211 | 1.487664 | 498.451 | 1107.669 | 2.669172 | 653.3219 | 1451.826 | 1.479149 | 477.2367 | 1060.526 | 1.706326 | 561.0467 | 1246.77 | 1.641515 | 541.5845 | 1203.521 | 1.879831 | 583.5064 | 1296.681
2.201999 | 662.9177 | 1473.15 | 2.432514 | 694.2641 | 1542.809 | 1979.714 |  |  | 1477.158 | 2.73981 | 698.4841 | 1552.187 | 2.483657 | 656.8737 | 1459.719 | 1.492647 | 499.8538 | 1110.786 | 2.675831 | 654.6719 | 1454.827 | 1.484175 | 478.7186 | 1063.819 | 1.711334 | 562.3253 | 1249.612 | 1.644824 | 542.67 | 1205.933 | 1.884818 | 584.7055 | 1299.346
2.206968 | 664.1808 | 1475.957 | 2.437484 | 695.4742 | 1545.498 | 1983.164 |  |  | 1479.732 | 2.744837 | 699.6762 | 1554.836 | 2.490332 | 658.0434 | 1462.319 | 1.495988 | 500.8978 | 1113.106 | 2.682485 | 655.9669 | 1457.704 | 1.489148 | 480.1394 | 1066.976 | 1.71633 | 563.6765 | 1252.614 | 1.648154 | 543.7141 | 1208.254 | 1.889821 | 585.9664 | 1302.147
2.211993 | 665.4067 | 1478.682 | 2.442488 | 696.5762 | 1547.947 | 1986.307 |  |  | 1482.077 | 2.749816 | 701.0219 | 1557.826 | 2.496991 | 659.2625 | 1465.028 | 1.500969 | 502.3077 | 1116.239 | 2.689149 | 657.1243 | 1460.276 | 1.494162 | 481.5649 | 1070.144 | 1.721312 | 565.1281 | 1255.84 | 1.653152 | 545.0254 | 1211.168 | 1.894841 | 587.2894 | 1305.087
2.216994 | 666.6179 | 1481.373 | 2.447501 | 697.7461 | 1550.546875 | 1989.643 |  |  | 1484.566 | 2.754829 | 702.294 | 1560.653 | 2.501987 | 660.34 | 1467.422 | 1.506 | 503.8093 | 1119.576 | 2.695827 | 658.3198 | 1462.933 | 1.499145 | 482.9875 | 1073.306 | 1.726334 | 566.6346 | 1259.188 | 1.658169 | 546.3689 | 1214.153 | 1.899819 | 588.8185 | 1308.486
2.222004 | 667.6721 | 1483.716 | 2.45249 | 698.8064 | 1552.903 | 1992.666 |  |  | 1486.822 | 2.759833 | 703.662 | 1563.693 | 2.507019 | 661.4182 | 1469.818 | 1.509323 | 504.8152 | 1121.811 | 2.702508 | 659.4872 | 1465.527 | 1.504159 | 484.4409 | 1076.535 | 1.731323 | 567.9697 | 1262.155 | 1.663155 | 547.7272 | 1217.171 | 1.904833 | 590.216 | 1311.591
2.226995 | 668.8544 | 1486.343 | 2.457505 | 699.9788 | 1555.508 | 1996.009 |  |  | 1489.317 | 2.764808 | 704.825 | 1566.278 | 2.513666 | 662.7825 | 1472.85 | 1.514341 | 506.2695 | 1125.043 | 2.70748 | 660.5195 | 1467.821 | 1.507504 | 485.4926 | 1078.872 | 1.737978 | 569.3521 | 1265.227 | 1.668173 | 549.1354 | 1220.301 | 1.909806 | 591.527 | 1314.504
2.231968 | 669.9604 | 1488.801 | 2.462478 | 701.1233 | 1558.052 | 1999.273 |  |  | 1491.752 | 2.768158 | 705.8402 | 1568.534 | 2.520311 | 663.8618 | 1475.248 | 1.519305 | 507.7211 | 1128.269 | 2.714141 | 661.7297 | 1470.511 | 1.510852 | 486.5282 | 1081.174 | 1.742996 | 570.3636 | 1267.475 | 1.673146 | 550.6399 | 1223.644 | 1.914824 | 592.7225 | 1317.161
2.237 | 671.2025 | 1491.561 | 2.467492 | 702.2978 | 1560.662 | 2002.622 |  |  | 1494.251 | 2.773146 | 707.1718 | 1571.493 | 2.525333 | 664.987 | 1477.749 | 1.524321 | 509.1827 | 1131.517 | 2.720828 | 662.7791 | 1472.842 | 1.515826 | 487.9311 | 1084.291 | 1.747976 | 571.522 | 1270.049 | 1.678156 | 552.1564 | 1227.014 | 1.919837 | 593.9882 | 1319.974
2.24199 | 672.4306 | 1494.29 | 2.474162 | 703.6658 | 1563.702 | 2006.523 |  |  | 1497.161 | 2.778174 | 708.4456 | 1574.324 | 2.530344 | 666.0664 | 1480.148 | 1.529318 | 510.589 | 1134.642 | 2.727509 | 663.8526 | 1475.228 | 1.520812 | 489.321 | 1087.38 | 1.752995 | 572.9339 | 1273.186 | 1.68316 | 553.6083 | 1230.241 | 1.924813 | 595.3838 | 1323.075
2.247001 | 673.8436 | 1497.43 | 2.480815 | 705.0435 | 1566.763 | 2010.451 |  |  | 1500.092 | 2.783145 | 709.6697 | 1577.044 | 2.535312 | 667.2255 | 1482.723 | 1.532664 | 511.5972 | 1136.883 | 2.734159 | 664.8972 | 1477.549 | 1.525834 | 490.7844 | 1090.632 | 1.757985 | 574.1551 | 1275.9 | 1.68814 | 555.0068 | 1233.349 | 1.928153 | 596.4539 | 1325.453
2.251989 | 675.0284 | 1500.063 | 2.485815 | 706.1619 | 1569.249 | 2013.64 |  |  | 1502.472 | 2.78815 | 710.9302 | 1579.845 | 2.540327 | 668.2346 | 1484.966 | 1.537653 | 513.0109 | 1140.024 | 2.740804 | 666.2461 | 1480.546875 | 1.529169 | 491.7892 | 1092.865 | 1.762984 | 575.1992 | 1278.22 | 1.693161 | 556.4431 | 1236.54 | 1.933127 | 597.6536 | 1328.119
2.256974 | 676.2287 | 1502.73 | 2.490829 | 707.3134 | 1571.807 | 2016.924 |  |  | 1504.922 | 2.793145 | 712.084 | 1582.409 | 2.546996 | 669.5058 | 1487.791 | 1.542651 | 514.3796 | 1143.066 | 2.747497 | 667.3972 | 1483.105 | 1.534176 | 493.2472 | 1096.105 | 1.768003 | 576.4597 | 1281.022 | 1.698148 | 557.9124 | 1239.805 | 1.936488 | 598.6658 | 1330.369
2.262 | 677.3968 | 1505.326 | 2.495806 | 708.4947 | 1574.433 | 2020.292 |  |  | 1507.436 | 2.798151 | 713.1802 | 1584.845 | 2.551991 | 670.5848 | 1490.189 | 1.547665 | 515.842 | 1146.316 | 2.754177 | 668.6156 | 1485.812 | 1.539149 | 494.6677 | 1099.262 | 1.772981 | 577.8608 | 1284.135 | 1.701501 | 559.0366 | 1242.304 | 1.941487 | 599.8804 | 1333.068
2.266986 | 678.623 | 1508.051 | 2.500827 | 709.5934 | 1576.874 | 2023.425 |  |  | 1509.773 | 2.803174 | 714.2722 | 1587.272 | 2.55866 | 671.8829 | 1493.073 | 1.552645 | 517.1789 | 1149.286 | 2.760826 | 669.8228 | 1488.495 | 1.544167 | 496.0841 | 1102.409 | 1.777997 | 579.3474 | 1287.439 | 1.706478 | 560.4651 | 1245.478 | 1.946505 | 601.1602 | 1335.912
2.271995 | 679.7678 | 1510.595 | 2.505827 | 710.7258 | 1579.391 | 2026.655 |  |  | 1512.183 | 2.808147 | 715.3323 | 1589.627 | 2.565328 | 673.0589 | 1495.686 | 1.555997 | 518.2047 | 1151.566 | 2.76748 | 671.0599 | 1491.244 | 1.549151 | 497.4625 | 1105.472 | 1.782998 | 580.7623 | 1290.583 | 1.711496 | 561.8282 | 1248.507 | 1.95147 | 602.458 | 1338.796
2.276982 | 680.9313 | 1513.181 | 2.51083 | 711.8316 | 1581.848 | 2029.808 |  |  | 1514.535 | 2.813155 | 716.3414 | 1591.87 | 2.571995 | 674.3845 | 1498.632 | 1.560976 | 519.7285 | 1154.952 | 2.774157 | 672.2516 | 1493.892 | 1.554162 | 498.8828 | 1108.628 | 1.787995 | 582.0415 | 1293.426 | 1.7165 | 563.25 | 1251.667 | 1.95649 | 603.897 | 1341.993
2.281975 | 682.1017 | 1515.782 | 2.515837 | 712.9432 | 1584.318 | 2032.978 |  |  | 1516.901 | 2.81815 | 717.4977 | 1594.439 | 2.576982 | 675.661 | 1501.469 | 1.564325 | 520.7914 | 1157.314 | 2.78083 | 673.534 | 1496.742 | 1.559167 | 500.1996 | 1111.555 | 1.792999 | 583.2514 | 1296.114 | 1.721495 | 564.7592 | 1255.02 | 1.961491 | 605.2922 | 1345.094
2.287001 | 683.3068 | 1518.459 | 2.520805 | 714.0386 | 1586.753 | 2036.101 |  |  | 1519.231 | 2.823157 | 718.5069 | 1596.682 | 2.582 | 676.89 | 1504.2 | 1.569316 | 522.3323 | 1160.739 | 2.787506 | 674.7977 | 1499.551 | 1.564145 | 501.5952 | 1114.656 | 1.797973 | 584.4721 | 1298.827 | 1.724833 | 565.7827 | 1257.295 | 1.964834 | 606.3028 | 1347.34
2.291971 | 684.6479 | 1521.44 | 2.52583 | 715.1133 | 1589.141 | 2039.166 |  |  | 1521.518 | 2.828178 | 719.544 | 1598.987 | 2.586979 | 677.9235 | 1506.497 | 1.572663 | 523.3347 | 1162.966 | 2.794167 | 675.8776 | 1501.95 | 1.569162 | 502.984 | 1117.742 | 1.802998 | 585.7705 | 1301.712 | 1.729816 | 567.2093 | 1260.465 | 1.969834 | 607.5807 | 1350.179
2.296997 | 685.8682 | 1524.151 | 2.530829 | 716.2079 | 1591.573 | 2042.287 |  |  | 1523.847 | 2.833142 | 720.6556 | 1601.457 | 2.595314 | 679.2222 | 1509.383 | 1.575984 | 524.3662 | 1165.258 | 2.80249 | 677.1487 | 1504.775 | 1.574142 | 504.2603 | 1120.579 | 1.80799 | 586.9556 | 1304.346 | 1.734826 | 568.5667 | 1263.482 | 1.974812 | 608.7844 | 1352.854
2.301986 | 687.0233 | 1526.718 | 2.535828 | 717.4067 | 1594.237 | 2045.705 |  |  | 1526.397 | 2.838156 | 721.84 | 1604.089 | 2.601988 | 680.5386 | 1512.308 | 1.580984 | 525.8547 | 1168.566 | 2.809149 | 678.3981 | 1507.551 | 1.579162 | 505.4895 | 1123.31 | 1.812998 | 588.3659 | 1307.48 | 1.739822 | 569.8958 | 1266.435 | 1.979828 | 609.9443 | 1355.432
2.306988 | 688.0693 | 1529.043 | 2.54082 | 718.5953 | 1596.878 | 2049.095 |  |  | 1528.926 | 2.843149 | 722.9713 | 1606.603 | 2.60701 | 681.6427 | 1514.762 | 1.585976 | 527.2958 | 1171.768 | 2.815817 | 679.7038 | 1510.453 | 1.584151 | 506.5755 | 1125.723 | 1.817994 | 589.5871 | 1310.194 | 1.744844 | 571.3252 | 1269.612 | 1.984811 | 611.2988 | 1358.442
2.311992 | 689.1119 | 1531.36 | 2.545795 | 719.6783 | 1599.285 | 2052.183 |  |  | 1531.231 | 2.848163 | 724.1279 | 1609.173 | 2.611982 | 682.6994 | 1517.11 | 1.591005 | 528.7375 | 1174.972 | 2.822491 | 680.8846 | 1513.077 | 1.589153 | 507.9083 | 1128.685 | 1.822972 | 590.877 | 1313.06 | 1.749821 | 572.6486 | 1272.552 | 1.989834 | 612.6714 | 1361.492
2.316983 | 690.3212 | 1534.047 | 2.552495 | 720.9215 | 1602.048 | 2055.728 |  |  | 1533.876 | 2.854838 | 725.3372 | 1611.86 | 2.617 | 683.7404 | 1519.423 | 1.595977 | 530.1407 | 1178.09 | 2.829169 | 682.0945 | 1515.766 | 1.594171 | 509.0494 | 1131.221 | 1.828003 | 592.1793 | 1315.954 | 1.754805 | 573.9376 | 1275.417 | 1.993147 | 613.6722 | 1363.716
2.322007 | 691.6364 | 1536.97 | 2.559177 | 722.2473 | 1604.994 | 2059.508 |  |  | 1536.696 | 2.861495 | 726.6454 | 1614.768 | 2.621977 | 684.9146 | 1522.032 | 1.59933 | 531.1457 | 1180.324 | 2.835821 | 683.1628 | 1518.14 | 1.599147 | 510.3784 | 1134.174 | 1.832989 | 593.4227 | 1318.717 | 1.759828 | 575.3242 | 1278.498 | 1.998172 | 615.0123 | 1366.694
2.326983 | 692.8305 | 1539.623 | 2.564145 | 723.439 | 1607.642 | 2062.907 |  |  | 1539.232 | 2.868153 | 727.8115 | 1617.359 | 2.62699 | 685.9848 | 1524.411 | 1.602638 | 532.1985 | 1182.663 | 2.842468 | 684.374 | 1520.831 | 1.604164 | 511.724 | 1137.164 | 1.838002 | 594.7744 | 1321.721 | 1.763162 | 576.3455 | 1280.768 | 2.003162 | 616.1851 | 1369.3
2.331984 | 694.1603 | 1542.579 | 2.569157 | 724.5648 | 1610.144 | 2066.117 |  |  | 1541.627 | 2.873158 | 728.8219 | 1619.604 | 2.632004 | 687.0229 | 1526.718 | 1.607657 | 533.6539 | 1185.897 | 2.849154 | 685.5751 | 1523.5 | 1.609166 | 513.187 | 1140.415 | 1.84299 | 596.177 | 1324.838 | 1.768174 | 577.7496 | 1283.888 | 2.00816 | 617.4391 | 1372.087
2.336987 | 695.3102 | 1545.134 | 2.574166 | 725.6978 | 1612.662 | 2069.348 |  |  | 1544.038 | 2.879833 | 730.1154 | 1622.479 | 2.638653 | 688.2503 | 1529.445 | 1.610986 | 534.7669 | 1188.371 | 2.854179 | 686.6337 | 1525.853 | 1.612511 | 514.2153 | 1142.701 | 1.847974 | 597.5512 | 1327.892 | 1.771495 | 578.8179 | 1286.262 | 2.013166 | 618.7158 | 1374.924
2.34198 | 696.4814 | 1547.737 | 2.579159 | 726.7397 | 1614.977 | 2072.319 |  |  | 1546.255 | 2.884814 | 731.2171 | 1624.927 | 2.645301 | 689.4318 | 1532.071 | 1.616017 | 536.0897 | 1191.31 | 2.860825 | 687.7628 | 1528.362 | 1.617489 | 515.5735 | 1145.719 | 1.853001 | 598.851 | 1330.78 | 1.776499 | 580.2747 | 1289.499 | 2.018152 | 619.8969 | 1377.549
2.347009 | 697.6543 | 1550.343 | 2.584173 | 727.9044 | 1617.565 | 2075.64 |  |  | 1548.733 | 2.891474 | 732.5499 | 1627.889 | 2.650336 | 690.5272 | 1534.505 | 1.620984 | 537.5504 | 1194.556 | 2.869143 | 689.0524 | 1531.228 | 1.622482 | 516.842 | 1148.538 | 1.857981 | 600.0364 | 1333.414 | 1.781483 | 581.6015625 | 1292.448 | 2.023183 | 621.0518 | 1380.115
2.351979 | 698.7203 | 1552.712 | 2.589144 | 728.9984 | 1619.996 | 2078.759 |  |  | 1551.06 | 2.898153 | 733.8803 | 1630.845 | 2.657004 | 691.9252 | 1537.611 | 1.624327 | 538.658 | 1197.018 | 2.875823 | 690.2495 | 1533.888 | 1.627493 | 518.0848 | 1151.3 | 1.862995 | 601.274 | 1336.165 | 1.784838 | 582.6023 | 1294.672 | 2.028155 | 622.3494 | 1382.999
2.356982 | 699.9665 | 1555.481 | 2.594154 | 730.0942 | 1622.432 | 2081.884 |  |  | 1553.392 | 2.904836 | 735.174 | 1633.72 | 2.661981 | 693.0275 | 1540.061 | 1.629301 | 539.973 | 1199.94 | 2.882501 | 691.4375 | 1536.528 | 1.632487 | 519.2988 | 1153.997 | 1.867992 | 602.5255 | 1338.945 | 1.789825 | 584.0036 | 1297.786 | 2.0315 | 623.3545 | 1385.232
2.361989 | 701.1994 | 1558.221 | 2.599149 | 731.1796 | 1624.844 | 2084.979 |  |  | 1555.701 | 2.90981 | 736.1749 | 1635.944 | 2.666995 | 694.0489 | 1542.331 | 1.632665 | 541.0204 | 1202.268 | 2.889162 | 692.5786 | 1539.064 | 1.637513 | 520.4047 | 1156.455 | 1.872985 | 603.7895 | 1341.754 | 1.794843 | 585.4032 | 1300.896 | 2.036467 | 624.806 | 1388.458
2.37201 | 699.999 | 1555.553 | 2.604144 | 732.2889 | 1627.309 | 2088.142 |  |  | 1558.062 | 2.916476 | 737.4946 | 1638.877 | 2.671978 | 695.2238 | 1544.942 | 1.637652 | 542.4592 | 1205.465 | 2.895829 | 693.6147 | 1541.366 | 1.642485 | 521.6501 | 1159.223 | 1.878001 | 605.0097 | 1344.466 | 1.799813 | 586.8551 | 1304.122 | 2.041488 | 626.1203 | 1391.378
2.376977 | 698.6198 | 1552.488 | 2.609156 | 733.4814 | 1629.959 | 2091.543 |  |  | 1560.599 | 2.923157 | 738.8013 | 1641.781 | 2.678656 | 696.4943 | 1547.765 | 1.642677 | 543.6757 | 1208.168 | 2.90249 | 694.8635 | 1544.141 | 1.647483 | 522.7472 | 1161.66 | 1.882983 | 606.1918 | 1347.093 | 1.804821 | 588.2292 | 1307.176 | 2.046497 | 627.4056 | 1394.235
2.386987 | 698.0817 | 1551.293 | 2.614141 | 734.681 | 1632.625 | 2094.964 |  |  | 1563.151 | 2.929846 | 740.1761 | 1644.836 | 2.68533 | 697.5718 | 1550.16 | 1.647648 | 545.1584 | 1211.463 | 2.909149 | 696.0452 | 1546.767 | 1.652497 | 523.8625 | 1164.139 | 1.88801 | 607.3604 | 1349.69 | 1.809825 | 589.6697 | 1310.377 | 2.051481 | 628.6241 | 1396.942
2.397 | 698.6059 | 1552.458 | 2.619164 | 735.7957 | 1635.102 | 2098.142 |  |  | 1565.523 | 2.93649 | 741.4293 | 1647.621 | 2.692002 | 698.8686 | 1553.041 | 1.652647 | 546.524 | 1214.498 | 2.915828 | 697.3386 | 1549.641 | 1.657486 | 521.569 | 1159.042 | 1.894672 | 608.6238 | 1352.497 | 1.814806 | 591.0496 | 1313.444 | 2.056494 | 630.0632 | 1400.141
2.406997 | 699.8323 | 1555.183 | 2.624152 | 736.9333 | 1637.63 | 2101.386 |  |  | 1567.943 | 2.943132 | 742.6596 | 1650.355 | 2.696979 | 699.923 | 1555.384 | 1.657664 | 547.994 | 1217.764 | 2.922501 | 698.4333 | 1552.074 | 1.659156 | 519.0642 | 1153.476 | 1.901318 | 609.7116 | 1354.915 | 1.819827 | 592.3723 | 1316.383 | 2.061471 | 631.3922 | 1403.094
2.413665 | 700.8549 | 1557.455 | 2.63082 | 738.3226 | 1640.717 | 2105.348 |  |  | 1570.899 | 2.949828 | 743.7711 | 1652.825 | 2.702 | 700.9448 | 1557.655 | 1.662648 | 549.4362 | 1220.969 | 2.92915 | 699.5895 | 1554.643 | 1.660838 | 516.5015 | 1147.781 | 1.911341 | 610.2372 | 1356.083 | 1.824808 | 593.6217 | 1319.159 | 2.066502 | 632.6171875 | 1405.816
2.42032 | 702.0431 | 1560.096 | 2.635848 | 739.3868 | 1643.082 | 2108.382 |  |  | 1573.163 | 2.956507 | 745.0848 | 1655.744 | 2.706995 | 701.9897 | 1559.977 | 1.665997 | 550.4762 | 1223.28 | 2.935813 | 700.6791 | 1557.065 | 1.662514 | 514.0586 | 1142.352 | 1.922987 | 609.2398 | 1353.866 | 1.829828 | 595.0035 | 1322.23 | 2.071505 | 633.8387 | 1408.53
2.426984 | 703.1705 | 1562.601 | 2.640823 | 740.4419 | 1645.426 | 2111.391 |  |  | 1575.408 | 2.961479 | 746.1088 | 1658.02 | 2.711995 | 703.0393 | 1562.31 | 1.670972 | 551.8848 | 1226.411 | 2.942488 | 701.8976 | 1559.772 | 1.664167 | 511.5464 | 1136.77 | 1.934653 | 608.8386 | 1352.975 | 1.83482 | 596.2953 | 1325.101 | 2.076486 | 635.0483 | 1411.218
2.433657 | 704.3871 | 1565.305 | 2.645822 | 741.4763 | 1647.725 | 2114.341 |  |  | 1577.609 | 2.96814 | 747.3501 | 1660.778 | 2.718668 | 704.3052 | 1565.123 | 1.675991 | 553.3607 | 1229.69 | 2.949166 | 703.0663 | 1562.37 | 1.665817 | 509.0949 | 1131.322 | 1.944656 | 609.8471 | 1355.216 | 1.839819 | 597.6335 | 1328.075 | 2.081496 | 636.3315 | 1414.07
2.440328 | 705.6351 | 1568.078 | 2.6525 | 742.7693 | 1650.599 | 2118.028 |  |  | 1580.36 | 2.974827 | 748.5343 | 1663.41 | 2.725327 | 705.4969 | 1567.771 | 1.679303 | 554.5174 | 1232.261 | 2.955845 | 704.2581 | 1565.018 | 1.667479 | 506.6378 | 1125.862 | 1.952987 | 610.9765 | 1357.726 | 1.843167 | 598.7224 | 1330.494 | 2.08648 | 637.6049 | 1416.9
2.445319 | 706.7948 | 1570.655 | 2.657487 | 743.865 | 1653.033 | 2121.152 |  |  | 1582.691 | 2.981503 | 749.7573 | 1666.127 | 2.730314 | 706.5133 | 1570.03 | 1.684328 | 556.0041 | 1235.565 | 2.962487 | 705.3093 | 1567.354 | 1.669158 | 504.2277 | 1120.506 | 1.959651 | 612.1354 | 1360.301 | 1.846512 | 599.7281 | 1332.729 | 2.091506 | 638.856 | 1419.68
2.451988 | 708.1093 | 1573.576 | 2.662498 | 745.0785 | 1655.73 | 2124.612 |  |  | 1585.273 | 2.988155 | 750.9671 | 1668.816 | 2.737006 | 707.7434 | 1572.763 | 1.687638 | 557.0132 | 1237.807 | 2.969139 | 706.3279 | 1569.618 | 1.670829 | 501.8071 | 1115.127 | 1.966311 | 613.3979 | 1363.106 | 1.851495 | 601.2317 | 1336.07 | 2.096492 | 640.1935 | 1422.652
2.457005 | 709.1378 | 1575.862 | 2.667489 | 746.2248 | 1658.277 | 2127.881 |  |  | 1587.712 | 2.99481 | 752.0829 | 1671.295 | 2.742004 | 708.8349 | 1575.189 | 1.692663 | 558.3806 | 1240.846 | 2.975827 | 707.4972 | 1572.216 | 1.672487 | 499.7793 | 1110.621 | 1.97133 | 614.4911 | 1365.536 | 1.856486 | 602.7096 | 1339.355 | 2.101484 | 641.5532 | 1425.674
2.463652 | 710.3056 | 1578.457 | 2.674138 | 747.4653 | 1661.034 | 2131.418 |  |  | 1590.352 | 3.001476 | 753.1962 | 1673.769 | 2.748641 | 710.1192 | 1578.043 | 1.697644 | 559.7557 | 1243.902 | 2.982513 | 708.5289 | 1574.509 | 1.67749 | 501.2527 | 1113.895 | 1.977991 | 615.7242 | 1368.276 | 1.861495 | 604.0819 | 1342.404 | 2.106496 | 642.9023 | 1428.671875
2.468652 | 711.3378 | 1580.751 | 2.679162 | 748.5045 | 1663.343 | 2134.381 |  |  | 1592.563 | 3.006496 | 754.2044 | 1676.01 | 2.753661 | 711.1649 | 1580.366 | 1.700999 | 560.7617 | 1246.137 | 2.989161 | 709.7948 | 1577.322 | 1.682485 | 502.6501 | 1117 | 1.984658 | 616.8939 | 1370.875 | 1.866487 | 605.3393 | 1345.198 | 2.111475 | 644.296 | 1431.769
2.472002 | 710.087 | 1577.971 | 2.684163 | 749.5465 | 1665.659 | 2137.353 |  |  | 1594.78 | 3.013159 | 755.4598 | 1678.8 | 2.760351 | 712.329 | 1582.953 | 1.705977 | 562.2173 | 1249.372 | 2.995811 | 710.8264 | 1579.614 | 1.687502 | 504.1046 | 1120.233 | 1.991313 | 617.9255 | 1373.168 | 1.871513 | 606.7463 | 1348.325 | 2.116493 | 645.5507 | 1434.557
2.473681 | 708.4395 | 1574.31 | 2.689148 | 750.6346 | 1668.077 | 2140.456 |  |  | 1597.095 | 3.01981 | 756.6307 | 1681.402 | 2.76699 | 713.5569 | 1585.682 | 1.710991 | 563.6187 | 1252.486 | 3.002489 | 711.8334 | 1581.852 | 1.692479 | 505.4442 | 1123.209 | 1.999651 | 619.0025 | 1375.561 | 1.876484 | 608.0171 | 1351.149 | 2.121477 | 646.8184 | 1437.374
2.475341 | 706.7217 | 1570.493 | 2.695821 | 751.8899 | 1670.866 | 2144.035 |  |  | 1599.766 | 3.026488 | 757.6794 | 1683.732 | 2.771966 | 714.6431 | 1588.096 | 1.715998 | 564.9796 | 1255.51 | 3.009171 | 713.0196 | 1584.488 | 1.697501 | 506.8779 | 1126.395 | 2.007994 | 620.165 | 1378.144 | 1.881476 | 609.4029 | 1354.229 | 2.126489 | 648.0677 | 1440.151
2.476989 | 704.9417 | 1566.537 | 2.700824 | 752.9268 | 1673.171 | 2146.992 |  |  | 1601.972 | 3.033174 | 758.6814 | 1685.959 | 2.777001 | 715.6786 | 1590.397 | 1.720987 | 566.4167 | 1258.704 | 3.015827 | 714.1465 | 1586.992 | 1.702492 | 508.2322 | 1129.405 | 2.019659 | 620.6187 | 1379.153 | 1.886494 | 610.9304 | 1357.623 | 2.131494 | 649.455 | 1443.233
2.478649 | 702.9796 | 1562.177 | 2.705822 | 754.0433 | 1675.652 | 2150.176 |  |  | 1604.347 | 3.039829 | 759.7927 | 1688.428 | 2.781986 | 716.7372 | 1592.749 | 1.725995 | 567.7807 | 1261.735 | 3.022488 | 715.2805 | 1589.512 | 1.705834 | 509.2967 | 1131.77 | 2.029669 | 620.2361 | 1378.303 | 1.891481 | 612.2976 | 1360.661 | 2.136475 | 650.7792 | 1446.176
2.480322 | 700.9465 | 1557.659 | 2.710837 | 755.2532 | 1678.34 | 2153.626 |  |  | 1606.922 | 3.046477 | 760.8561 | 1690.791 | 2.788645 | 718.0091 | 1595.576 | 1.729308 | 568.7936 | 1263.986 | 3.030823 | 716.418 | 1592.04 | 1.710829 | 510.6354 | 1134.745 | 2.039681 | 620.2891 | 1378.42 | 1.896507 | 613.791 | 1363.98 | 2.141497 | 652.0671 | 1449.038
2.481991 | 698.9068 | 1553.126 | 2.715814 | 756.3168 | 1680.704 | 2156.659 |  |  | 1609.185 | 3.053151 | 762.1564 | 1693.681 | 2.795324 | 719.3193 | 1598.487 | 1.734326 | 570.1383 | 1266.974 | 3.037476 | 717.4244 | 1594.277 | 1.71583 | 512.0262 | 1137.836 | 2.051306 | 621.1869 | 1380.415 | 1.901475 | 615.1648 | 1367.033 | 2.146487 | 653.2634 | 1451.696
2.483645 | 696.7468 | 1548.326 | 2.722489 | 757.6813 | 1683.736 | 2160.55 |  |  | 1612.088 | 3.059827 | 763.3515 | 1696.337 | 2.801999 | 720.6019 | 1601.337 | 1.739316 | 571.4056 | 1269.79 | 3.045809 | 718.6743 | 1597.054 | 1.720837 | 513.2334 | 1140.519 | 2.061315 | 621.9451 | 1382.1 | 1.906483 | 616.4645 | 1369.921 | 2.151509 | 654.3575 | 1454.128
2.4853 | 694.3982 | 1543.107 | 2.729164 | 758.9019 | 1686.449 | 2164.03 |  |  | 1614.685 | 3.06649 | 764.5847 | 1699.077 | 2.806991 | 721.6528 | 1603.673 | 1.744341 | 572.7779 | 1272.84 | 3.052488 | 719.6816 | 1599.293 | 1.72581 | 514.59 | 1143.533 | 2.069645 | 623.1464 | 1384.77 | 1.911494 | 617.8535 | 1373.008 | 2.156502 | 655.6915 | 1457.092
2.486968 | 692.225 | 1538.278 | 2.734152 | 759.9561 | 1688.791 | 2167.036 |  |  | 1616.928 | 3.073161 | 765.7014 | 1701.559 | 2.813646 | 722.9113 | 1606.469 | 1.749318 | 574.1953125 | 1275.99 | 3.059176 | 720.9003 | 1602.001 | 1.730829 | 515.9482 | 1146.552 | 2.077969 | 624.4622 | 1387.694 | 1.91649 | 619.1603 | 1375.912 | 2.161482 | 656.9291 | 1459.842
2.488649 | 690.9835 | 1535.519 | 2.739157 | 760.9713 | 1691.047 | 2169.931 |  |  | 1619.088 | 3.07982 | 766.805 | 1704.011 | 2.820323 | 724.2415 | 1609.425 | 1.752656 | 575.277 | 1278.393 | 3.065832 | 721.9882 | 1604.418 | 1.735823 | 517.4017 | 1149.782 | 2.084662 | 625.4964 | 1389.992 | 1.921506 | 620.5477 | 1378.995 | 2.166495 | 658.2291 | 1462.731
2.490331 | 689.0033 | 1531.118 | 2.744161 | 762.0251 | 1693.389 | 2172.936 |  |  | 1621.33 | 3.088142 | 768.0619 | 1706.804 | 2.826999 | 725.5411 | 1612.314 | 1.757645 | 576.7336 | 1281.63 | 3.07248 | 723.0613 | 1606.803 | 1.740836 | 518.6963 | 1152.658 | 2.091344 | 626.5718 | 1392.382 | 1.926482 | 621.811 | 1381.802 | 2.17149 | 659.4254 | 1465.39
2.492 | 686.8353 | 1526.301 | 2.750807 | 763.2482 | 1696.107 | 2176.424 |  |  | 1623.932 | 3.094804 | 769.1229 | 1709.162 | 2.833649 | 726.7077 | 1614.906 | 1.762658 | 578.0641 | 1284.587 | 3.080822 | 724.1565 | 1609.237 | 1.745835 | 520.0009 | 1155.557 | 2.099664 | 627.8999 | 1395.333 | 1.9315 | 623.1171 | 1384.705 | 2.176507 | 660.5807 | 1467.957
2.493657 | 684.5952 | 1521.323 | 2.755819 | 764.3247 | 1698.499 | 2179.493 |  |  | 1626.223 | 3.101492 | 770.2205 | 1711.601 | 2.838662 | 727.7913 | 1617.314 | 1.76767 | 579.327 | 1287.393 | 3.087489 | 725.2924 | 1611.761 | 1.750804 | 521.4153 | 1158.701 | 2.106337 | 629.0459 | 1397.88 | 1.936494 | 624.4488 | 1387.664 | 2.181487 | 661.9099 | 1470.911
2.495315 | 682.4946 | 1516.655 | 2.760835 | 765.4453125 | 1700.99 | 2182.689 |  |  | 1628.607 | 3.109825 | 771.3356 | 1714.079 | 2.845343 | 729.1708 | 1620.38 | 1.772641 | 580.6868 | 1290.415 | 3.095809 | 726.5889 | 1614.642 | 1.754158 | 522.452 | 1161.004 | 2.112995 | 630.3379 | 1400.751 | 1.941487 | 625.8597 | 1390.799 | 2.186467 | 663.0937 | 1473.542
2.496992 | 680.4125 | 1512.028 | 2.765817 | 766.503 | 1703.34 | 2185.705 |  |  | 1630.857 | 3.1165 | 772.3849 | 1716.411 | 2.852002 | 730.3683 | 1623.041 | 1.777655 | 581.8309 | 1292.957 | 3.104152 | 727.6662 | 1617.036 | 1.759149 | 523.8383 | 1164.085 | 2.11799 | 631.4708 | 1403.268 | 1.946505 | 627.1268 | 1393.615 | 2.191496 | 664.3797 | 1476.399
2.498676 | 678.3543 | 1507.454 | 2.770833 | 767.5291 | 1705.62 | 2188.631 |  |  | 1633.041 | 3.12483 | 773.546875 | 1718.993 | 2.856987 | 731.4116 | 1625.359 | 1.782642 | 583.0969 | 1295.771 | 3.11084 | 728.8319 | 1619.626 | 1.764179 | 525.1642 | 1167.032 | 2.122997 | 632.5304 | 1405.623 | 1.951481 | 628.5894 | 1396.865 | 2.196484 | 665.5969 | 1479.104
2.500336 | 676.3798 | 1503.066 | 2.777491 | 768.7042 | 1708.231 | 2191.981 |  |  | 1635.541 | 3.133169 | 774.7126 | 1721.584 | 2.863669 | 732.6058 | 1628.013 | 1.789313 | 584.3425 | 1298.539 | 3.117489 | 729.833 | 1621.851 | 1.769148 | 526.3446 | 1169.655 | 2.127975 | 633.6115 | 1408.026 | 1.956491 | 630.0148 | 1400.033 | 2.201509 | 666.8593 | 1481.91
2.50198 | 674.4611 | 1498.802 | 2.784157 | 769.9554 | 1711.012 | 2195.55 |  |  | 1638.203 | 3.139824 | 775.7847 | 1723.966 | 2.868665 | 733.6789 | 1630.398 | 1.794332 | 585.4161 | 1300.925 | 3.125831 | 731.0692 | 1624.598 | 1.77414 | 527.5273 | 1172.283 | 2.134651 | 634.931 | 1410.958 | 1.961481 | 631.576 | 1403.502 | 2.206487 | 668.1047 | 1484.677
2.503632 | 672.6415 | 1494.759 | 2.79082 | 771.2459 | 1713.88 | 2199.229 |  |  | 1640.949 | 3.148147 | 776.9537 | 1726.564 | 2.875299 | 734.9725 | 1633.272 | 1.800992 | 586.8189 | 1304.042 | 3.134176 | 732.3127 | 1627.362 | 1.779154 | 528.8649 | 1175.255 | 2.139655 | 636.0529 | 1413.451 | 1.966488 | 632.8262 | 1406.281 | 2.211488 | 669.3987 | 1487.553
2.505308 | 671.1416 | 1491.426 | 2.797477 | 772.4921 | 1716.649 | 2202.783 |  |  | 1643.6 | 3.154814 | 777.9763 | 1728.836 | 2.880321 | 736.1068 | 1635.793 | 1.805979 | 588.0276 | 1306.728 | 3.142495 | 733.5719 | 1630.16 | 1.782497 | 529.8865 | 1177.525 | 2.144646 | 637.1584 | 1415.908 | 1.971506 | 634.2368 | 1409.415 | 2.216508 | 670.6364 | 1490.303
2.515327 | 670.6623 | 1490.361 | 2.804162 | 773.7773 | 1719.505 | 2206.448 |  |  | 1646.335 | 3.163149 | 779.1893 | 1731.532 | 2.887007 | 737.4109 | 1638.691 | 1.810998 | 589.2506 | 1309.446 | 3.149153 | 734.6697 | 1632.599 | 1.787498 | 531.1635 | 1180.363 | 2.149667 | 638.3217 | 1418.493 | 1.976487 | 635.3849 | 1411.966 | 2.221491 | 671.8277 | 1492.95
2.525333 | 671.6573 | 1492.572 | 2.809144 | 774.8329 | 1721.851 | 2209.458 |  |  | 1648.581 | 3.171469 | 780.4005 | 1734.223 | 2.893657 | 738.764 | 1641.698 | 1.81598 | 590.6692 | 1312.598 | 3.155824 | 735.7632 | 1635.029 | 1.792477 | 532.5823 | 1183.516 | 2.154646 | 639.4465 | 1420.992 | 1.981507 | 636.8884 | 1415.307 | 2.226506 | 672.9838 | 1495.519
2.533653 | 672.8188 | 1495.153 | 2.814162 | 775.8342 | 1724.076 | 2212.313 |  |  | 1650.711 | 3.179816 | 781.4921875 | 1736.649 | 2.900302 | 739.9968 | 1644.437 | 1.821002 | 591.9054 | 1315.345 | 3.162484 | 736.8013 | 1637.336 | 1.797498 | 533.749 | 1186.109 | 2.15966 | 640.5573 | 1423.461 | 1.986482 | 638.2565 | 1418.348 | 2.231483 | 674.1841 | 1498.187
2.542002 | 674.084 | 1497.965 | 2.819141 | 776.8382 | 1726.307 | 2215.176 |  |  | 1652.847 | 3.186497 | 782.4983 | 1738.885 | 2.906992 | 741.326 | 1647.391 | 1.825994 | 593.1061 | 1318.014 | 3.169161 | 737.8919 | 1639.76 | 1.80248 | 534.9266 | 1188.726 | 2.164668 | 641.7168 | 1426.037 | 1.991497 | 639.6851 | 1421.522 | 2.236487 | 675.4712 | 1501.047
2.550334 | 675.2675 | 1500.594 | 2.825804 | 778.0187 | 1728.93 | 2218.542 |  |  | 1655.359 | 3.194806 | 783.6166 | 1741.37 | 2.912017 | 742.3569 | 1649.682 | 1.830979 | 594.2932 | 1320.652 | 3.177504 | 739.0148 | 1642.255 | 1.807506 | 536.2227 | 1191.606 | 2.169658 | 643.0743 | 1429.054 | 1.99651 | 640.8587 | 1424.13 | 2.241493 | 676.6381 | 1503.64
2.558675 | 676.3185 | 1502.93 | 2.830832 | 779.1582 | 1731.463 | 2221.791 |  |  | 1657.783 | 3.203161 | 784.705 | 1743.789 | 2.91698 | 743.3787 | 1651.953 | 1.835992 | 595.5432 | 1323.429 | 3.184165 | 740.1714 | 1644.825 | 1.812503 | 537.4882 | 1194.418 | 2.174674 | 644.1301 | 1431.4 | 2.001484 | 642.2236 | 1427.163 | 2.248135 | 678.0075 | 1506.683
2.567002 | 677.4674 | 1505.483 | 2.835832 | 780.1583 | 1733.685 | 2224.643 |  |  | 1659.911 | 3.211494 | 785.9262 | 1746.503 | 2.921991 | 744.4116 | 1654.248 | 1.840979 | 596.909 | 1326.464 | 3.192501 | 741.4514 | 1647.67 | 1.817481 | 538.7836 | 1197.297 | 2.179639 | 645.3221 | 1434.049 | 2.006487 | 643.6095 | 1430.243 | 2.253156 | 679.0731 | 1509.051
2.575345 | 678.6306 | 1508.068 | 2.842475 | 781.4121 | 1736.471 | 2228.219 |  |  | 1662.579 | 3.218161 | 786.976 | 1748.835 | 2.928666 | 745.599 | 1656.887 | 1.846011 | 598.3233 | 1329.607 | 3.200832 | 742.6365 | 1650.303 | 1.822494 | 540.1218 | 1200.271 | 2.184664 | 646.4595 | 1436.577 | 2.01147 | 645.1476 | 1433.661 | 2.258158 | 680.3237 | 1511.831
2.583666 | 679.6995 | 1510.443 | 2.849155 | 782.6494 | 1739.221 | 2231.747 |  |  | 1665.212 | 3.228168 | 788.16 | 1751.467 | 2.933655 | 746.6401 | 1659.2 | 1.850988 | 599.6808 | 1332.624 | 3.20749 | 743.7939 | 1652.875 | 1.827477 | 541.5065 | 1203.348 | 2.189671 | 647.6279 | 1439.173 | 2.016493 | 646.3862 | 1436.414 | 2.263145 | 681.7037 | 1514.897
2.590303 | 681.0018 | 1513.337 | 2.854168 | 783.662 | 1741.471 | 2234.634 |  |  | 1667.366 | 3.238142 | 789.3082 | 1754.018 | 2.940319 | 747.8602 | 1661.912 | 1.855978 | 600.8817 | 1335.293 | 3.215815 | 744.8832 | 1655.296 | 1.832501 | 542.9518 | 1206.56 | 2.194662 | 648.8188 | 1441.82 | 2.021492 | 647.5965 | 1439.103 | 2.268162 | 682.9873 | 1517.75
2.596972 | 682.2934 | 1516.208 | 2.859153 | 784.733 | 1743.851 | 2237.688 |  |  | 1669.645 | 3.244824 | 790.5296 | 1756.732 | 2.947 | 748.9858 | 1664.413 | 1.860988 | 602.0698 | 1337.933 | 3.224131 | 746.0978 | 1657.995 | 1.837484 | 544.1727 | 1209.273 | 2.199659 | 649.9648 | 1444.366 | 2.026469 | 648.9625 | 1442.139 | 2.273153 | 684.1684 | 1520.374
2.603651 | 683.4751 | 1518.834 | 2.864174 | 785.7844 | 1746.187 | 2240.686 |  |  | 1671.882 | 3.251498 | 791.6462 | 1759.214 | 2.953667 | 750.3755 | 1667.501 | 1.865978 | 603.1849 | 1340.411 | 3.230816 | 747.1667 | 1660.37 | 1.842495 | 545.4735 | 1212.163 | 2.204632 | 651.2626 | 1447.25 | 2.031491 | 650.4446 | 1445.433 | 2.278175 | 685.3725 | 1523.05
2.610315 | 684.6369 | 1521.415 | 2.869154 | 786.834 | 1748.52 | 2243.679 |  |  | 1674.115 | 3.258151 | 792.6914 | 1761.536 | 2.958642 | 751.4425 | 1669.872 | 1.871006 | 604.442 | 1343.204 | 3.237502 | 748.4103 | 1663.134 | 1.847504 | 546.7071 | 1214.905 | 2.209667 | 652.5521 | 1450.116 | 2.036475 | 651.9302 | 1448.734 | 2.283162 | 686.4239 | 1525.386
2.615308 | 685.6985 | 1523.775 | 2.87581 | 788.082 | 1751.293 | 2247.238 |  |  | 1676.77 | 3.266491 | 793.7974 | 1763.994 | 2.963663 | 752.4463 | 1672.103 | 1.875977 | 605.546875 | 1345.66 | 3.24582 | 749.5273 | 1665.616 | 1.852482 | 548.0276 | 1217.839 | 2.21466 | 653.8007 | 1452.89 | 2.041499 | 653.3541 | 1451.898 | 2.288149 | 687.6195 | 1528.043
2.620322 | 686.7343 | 1526.076 | 2.882489 | 789.2828 | 1753.962 | 2250.662 |  |  | 1679.325 | 3.276496 | 795.0317 | 1766.737 | 2.970327 | 753.5592 | 1674.576 | 1.880967 | 606.6661 | 1348.147 | 3.252503 | 750.5374 | 1667.861 | 1.857503 | 549.4377 | 1220.973 | 2.219663 | 654.9349 | 1455.411 | 2.046503 | 654.8046 | 1455.121 | 2.293162 | 688.6973 | 1530.438
2.62701 | 687.8658 | 1528.591 | 2.889175 | 790.4849 | 1756.633 | 2254.09 |  |  | 1681.883 | 3.283156 | 796.033 | 1768.962 | 2.976979 | 754.6355 | 1676.968 | 1.885986 | 607.9344 | 1350.965 | 3.259168 | 751.5455 | 1670.101 | 1.862495 | 550.6761 | 1223.725 | 2.224666 | 656.0956 | 1457.99 | 2.051483 | 656.1531 | 1458.118 | 2.298153 | 690.0528 | 1533.451
2.633656 | 689.0473 | 1531.216 | 2.895823 | 791.5685 | 1759.041 | 2257.18 |  |  | 1684.188 | 3.289813 | 797.0697 | 1771.266 | 2.983649 | 756.0081 | 1680.018 | 1.89098 | 609.2052 | 1353.789 | 3.265816 | 752.6411 | 1672.536 | 1.867504 | 552.0186 | 1226.708 | 2.229649 | 657.3676 | 1460.817 | 2.0565 | 657.4584 | 1461.019 | 2.303176 | 691.2815 | 1536.181
2.638637 | 690.0608 | 1533.468 | 2.900803 | 792.6044 | 1761.343 | 2260.134 |  |  | 1686.392 | 3.298129 | 798.1287 | 1773.619 | 2.988678 | 757.0718 | 1682.382 | 1.896003 | 610.6729 | 1357.051 | 3.27249 | 753.6705 | 1674.823 | 1.872499 | 553.2037 | 1229.342 | 2.234676 | 658.713 | 1463.807 | 2.061483 | 658.8046875 | 1464.01 | 2.308152 | 692.3914 | 1538.648
2.645329 | 691.3165 | 1536.259 | 2.907494 | 793.7703 | 1763.934 | 2263.458 |  |  | 1688.873 | 3.306477 | 799.2466 | 1776.104 | 2.995332 | 758.3867 | 1685.304 | 1.900966 | 611.8123 | 1359.583 | 3.279173 | 754.7512 | 1677.225 | 1.87747 | 554.4789 | 1232.175 | 2.239663 | 660.0263 | 1466.725 | 2.066507 | 660.1812 | 1467.069 | 2.313137 | 693.465 | 1541.033
2.652001 | 692.534 | 1538.964 | 2.912493 | 794.8513 | 1766.336 | 2266.541 |  |  | 1691.173 | 3.314811 | 800.5523 | 1779.005 | 3.001971 | 759.5432 | 1687.874 | 1.905988 | 613.1345 | 1362.521 | 3.287507 | 755.9454 | 1679.879 | 1.882491 | 555.7659 | 1235.035 | 2.24466 | 661.1844 | 1469.299 | 2.071489 | 661.541 | 1470.091 | 2.31816 | 694.5582 | 1543.463
2.656976 | 693.5555 | 1541.235 | 2.919145 | 796.0461 | 1768.991 | 2269.948 |  |  | 1693.715 | 3.32148 | 801.7656 | 1781.701 | 3.006995 | 760.5507 | 1690.113 | 1.910991 | 614.3068 | 1365.126 | 3.295834 | 756.9526 | 1682.117 | 1.88748 | 557.1882 | 1238.196 | 2.249661 | 662.3821 | 1471.96 | 2.076494 | 662.8207 | 1472.935 | 2.323148 | 695.7533 | 1546.118
2.663645 | 694.8337 | 1544.075 | 2.924153 | 797.2213 | 1771.603 | 2273.299 |  |  | 1696.215 | 3.328167 | 802.7677 | 1783.928 | 3.013681 | 761.6373 | 1692.527 | 1.915989 | 615.6147 | 1368.033 | 3.302491 | 757.9595 | 1684.355 | 1.892501 | 558.3274 | 1240.728 | 2.254642 | 663.4465 | 1474.326 | 2.081502 | 664.0844 | 1475.743 | 2.328175 | 697.1971 | 1549.327
2.668664 | 695.9559 | 1546.569 | 2.930833 | 798.4033 | 1774.229 | 2276.669 |  |  | 1698.73 | 3.334837 | 803.8817 | 1786.404 | 3.020321 | 762.8418 | 1695.204 | 1.921005 | 616.8994 | 1370.888 | 3.310819 | 759.0807 | 1686.846 | 1.897489 | 559.5922 | 1243.538 | 2.259664 | 664.5556 | 1476.79 | 2.086478 | 665.5245 | 1478.943 | 2.333145 | 698.4475 | 1552.106
2.673638 | 697.0085 | 1548.908 | 2.937496 | 799.7261 | 1777.169 | 2280.441 |  |  | 1701.545 | 3.343155 | 804.9514 | 1788.781 | 3.026964 | 764.0995 | 1697.999 | 1.925968 | 618.1358 | 1373.635 | 3.320835 | 760.2885 | 1689.53 | 1.902471 | 560.8074 | 1246.239 | 2.264635 | 665.6597 | 1479.244 | 2.091496 | 666.9034 | 1482.008 | 2.33815 | 699.6881 | 1554.862
2.680312 | 698.1248 | 1551.388 | 2.944139 | 800.8831 | 1779.74 | 2283.741 |  |  | 1704.007 | 3.353172 | 806.1423 | 1791.427 | 3.03366 | 765.3977 | 1700.884 | 1.930989 | 619.3835 | 1376.408 | 3.329164 | 761.3063 | 1691.792 | 1.907502 | 562.0801 | 1249.067 | 2.269657 | 666.8813 | 1481.959 | 2.09649 | 668.2906 | 1485.09 | 2.344836 | 701.0621 | 1557.916
2.68699 | 699.2605 | 1553.912 | 2.950812 | 802.1047 | 1782.455 | 2287.224 |  |  | 1706.606 | 3.361503 | 807.2717 | 1793.937 | 3.040346 | 766.5643 | 1703.476 | 1.935987 | 620.567 | 1379.038 | 3.337515 | 762.3135 | 1694.03 | 1.912493 | 563.4241 | 1252.054 | 2.274658 | 667.9747 | 1484.388 | 2.101498 | 669.5083 | 1487.796 | 2.349821 | 702.2545 | 1560.565
2.693657 | 700.4462 | 1556.547 | 2.957502 | 803.3709 | 1785.269 | 2290.835 |  |  | 1709.3 | 3.369829 | 808.3779 | 1796.395 | 3.046999 | 767.8443 | 1706.321 | 1.940986 | 621.9462 | 1382.103 | 3.345842 | 763.3862 | 1696.414 | 1.917508 | 564.7288 | 1254.953 | 2.279649 | 669.2741 | 1487.276 | 2.106493 | 670.788 | 1490.64 | 2.354827 | 703.4532 | 1563.229
2.700325 | 701.6935 | 1559.319 | 2.962489 | 804.3988 | 1787.553 | 2293.766 |  |  | 1711.487 | 3.378159 | 809.4937 | 1798.875 | 3.051977 | 768.8882 | 1708.641 | 1.946 | 623.2656 | 1385.035 | 3.357491 | 764.4968 | 1698.882 | 1.922491 | 565.999 | 1257.776 | 2.284662 | 670.5161 | 1490.036 | 2.111469 | 672.2478 | 1493.884 | 2.359832 | 704.6455 | 1565.879
2.70698 | 702.7784 | 1561.73 | 2.969143 | 805.5628 | 1790.14 | 2297.085 |  |  | 1713.963 | 3.386487 | 810.6785 | 1801.508 | 3.057008 | 769.9804 | 1711.068 | 1.950981 | 624.395 | 1387.544 | 3.367483 | 765.5405 | 1701.201 | 1.927485 | 567.2823 | 1260.627 | 2.289653 | 671.7683 | 1492.818 | 2.114817 | 673.3095 | 1496.243 | 2.364815 | 705.7916 | 1568.426
2.713647 | 703.8956 | 1564.212 | 2.974172 | 806.5745 | 1792.388 | 2299.97 |  |  | 1716.116 | 3.393149 | 811.6906 | 1803.757 | 3.063672 | 771.2305 | 1713.846 | 1.956004 | 625.4515 | 1389.892 | 3.377476 | 766.6367 | 1703.637 | 1.932501 | 568.4581 | 1263.24 | 2.294677 | 672.9868 | 1495.526 | 2.11982 | 674.7222 | 1499.383 | 2.371498 | 707.2612 | 1571.691
2.720327 | 705.0137 | 1566.697 | 2.980832 | 807.7847 | 1795.077 | 2303.421 |  |  | 1718.691 | 3.399807 | 812.6913 | 1805.981 | 3.070315 | 772.4211 | 1716.491 | 1.960989 | 626.6287 | 1392.508 | 3.385821 | 767.6432 | 1705.874 | 1.93749 | 569.6678 | 1265.928 | 2.299663 | 674.2315 | 1498.292 | 2.124846 | 675.9125 | 1502.028 | 2.376494 | 708.5599 | 1574.578
2.72701 | 706.2975 | 1569.55 | 2.987477 | 809.0574 | 1797.905 | 2307.05 |  |  | 1721.399 | 3.40649 | 813.7097 | 1808.244 | 3.076977 | 773.5854 | 1719.079 | 1.96599 | 628.0296 | 1395.621 | 3.394149 | 768.7922 | 1708.427 | 1.942506 | 570.9832 | 1268.851 | 2.304651 | 675.4283 | 1500.952 | 2.129819 | 677.0305 | 1504.512 | 2.381488 | 709.9229 | 1577.606
2.73365 | 707.4979 | 1572.218 | 2.994151 | 810.2086 | 1800.464 | 2310.333 |  |  | 1723.848 | 3.414839 | 814.8357 | 1810.746 | 3.083657 | 774.7907 | 1721.757 | 1.97101 | 629.4502 | 1398.778 | 3.40417 | 769.8827 | 1710.85 | 1.947483 | 572.2798 | 1271.733 | 2.309663 | 676.5063 | 1503.347 | 2.134821 | 678.1257 | 1506.946 | 2.386498 | 711.2883 | 1580.641
2.740293 | 708.6003 | 1574.667 | 3.000823 | 811.44 | 1803.2 | 2313.844 |  |  | 1726.468 | 3.423162 | 815.8677 | 1813.039 | 3.090329 | 776.0561 | 1724.569 | 1.975984 | 630.7544 | 1401.676 | 3.412503 | 770.9273 | 1713.172 | 1.952488 | 573.5126 | 1274.472 | 2.314654 | 677.6619 | 1505.915 | 2.139826 | 679.4927 | 1509.984 | 2.391472 | 712.3011 | 1582.891
2.746993 | 709.7375 | 1577.195 | 3.00749 | 812.7342 | 1806.076 | 2317.534 |  |  | 1729.222 | 3.431493 | 816.9685 | 1815.486 | 3.096991 | 777.2938 | 1727.319 | 1.980995 | 631.8353 | 1404.078 | 3.420825 | 772.0528 | 1715.673 | 1.957494 | 574.6091 | 1276.909 | 2.31968 | 678.6672 | 1508.149 | 2.144828 | 680.8759 | 1513.058 | 2.398151 | 713.6035 | 1585.786
2.75368 | 710.9503 | 1579.89 | 3.012475 | 813.8287 | 1808.508 | 2320.655 |  |  | 1731.551 | 3.438177 | 818.0781 | 1817.951 | 3.103646 | 778.5926 | 1730.206 | 1.985967 | 633.037 | 1406.749 | 3.429156 | 773.0734 | 1717.941 | 1.964141 | 575.9382 | 1279.863 | 2.324656 | 679.9351 | 1510.967 | 2.149848 | 682.0207 | 1515.602 | 2.403177 | 714.7436 | 1588.319
2.760327 | 712.1057 | 1582.457 | 3.019155 | 815.1777 | 1811.506 | 2324.502 |  |  | 1734.421 | 3.444818 | 819.2 | 1820.444 | 3.110323 | 779.8397 | 1732.977 | 1.990985 | 634.3364 | 1409.636 | 3.437482 | 774.261 | 1720.58 | 1.969156 | 577.1385 | 1282.53 | 2.329639 | 681.2499 | 1513.889 | 2.153151 | 683.0465 | 1517.881 | 2.408152 | 715.9799 | 1591.066
2.766983 | 713.1407 | 1584.757 | 3.02583 | 816.4265 | 1814.281 | 2328.063 |  |  | 1737.078 | 3.451461 | 820.2371 | 1822.749 | 3.117014 | 781.0718 | 1735.715 | 1.995994 | 635.6827 | 1412.628 | 3.445826 | 775.4514 | 1723.225 | 1.974162 | 578.4479 | 1285.44 | 2.334661 | 682.4933 | 1516.652 | 2.158161 | 684.0727 | 1520.162 | 2.413171 | 717.2769 | 1593.949
2.775324 | 714.2873 | 1587.305 | 3.03249 | 817.5601 | 1816.8 | 2331.295 |  |  | 1739.489 | 3.459815 | 821.4031 | 1825.34 | 3.121999 | 782.1019 | 1738.004 | 2.000976 | 636.9262 | 1415.392 | 3.454154 | 776.4703 | 1725.49 | 1.979145 | 579.8655 | 1288.59 | 2.339649 | 683.6991 | 1519.331 | 2.163146 | 685.2079 | 1522.684 | 2.418152 | 718.4645 | 1596.588
2.781981 | 715.3607 | 1589.69 | 3.03917 | 818.7064 | 1819.348 | 2334.564 |  |  | 1741.929 | 3.468142 | 822.4639 | 1827.698 | 3.128643 | 783.355 | 1740.789 | 2.005988 | 638.1625 | 1418.139 | 3.464182 | 777.6589 | 1728.131 | 1.984166 | 580.9958 | 1291.102 | 2.344676 | 684.8004 | 1521.779 | 2.168169 | 686.226 | 1524.947 | 2.423161 | 719.6154 | 1599.145
2.788653 | 716.4114 | 1592.025 | 3.044164 | 819.7323 | 1821.627 | 2337.49 |  |  | 1744.111 | 3.474818 | 823.4855 | 1829.968 | 3.135328 | 784.4828 | 1743.295 | 2.01097 | 639.3857 | 1420.857 | 3.472504 | 778.7437 | 1730.542 | 1.989154 | 582.2042 | 1293.787 | 2.349645 | 685.9542 | 1524.343 | 2.174838 | 687.408 | 1527.573 | 2.42818 | 720.6659 | 1601.48
2.79533 | 717.6927 | 1594.873 | 3.050823 | 820.9804 | 1824.401 | 2341.049 |  |  | 1746.767 | 3.481503 | 824.6572 | 1832.572 | 3.140343 | 785.4828 | 1745.517 | 2.015997 | 640.5636 | 1423.475 | 3.480831 | 779.8819 | 1733.071 | 1.994175 | 583.4148 | 1296.477 | 2.354652 | 687.0869 | 1526.86 | 2.183166 | 688.6346 | 1530.299 | 2.433151 | 721.7647 | 1603.922
2.801979 | 718.9419 | 1597.649 | 3.057497 | 822.28125 | 1827.292 | 2344.758 |  |  | 1749.535 | 3.489836 | 825.8706 | 1835.268 | 3.146987 | 786.769 | 1748.376 | 2.021004 | 641.8242 | 1426.276 | 3.487492 | 780.9454 | 1735.434 | 1.999167 | 584.7914 | 1299.536 | 2.359663 | 688.2129 | 1529.362 | 2.189824 | 689.7427 | 1532.762 | 2.438151 | 722.9406 | 1606.535
2.808637 | 720.1647 | 1600.366 | 3.064157 | 823.3306 | 1829.623 | 2347.75 |  |  | 1751.767 | 3.498161 | 827.0063 | 1837.792 | 3.15363 | 788.0089 | 1751.131 | 2.025983 | 643.0724 | 1429.05 | 3.495816 | 782.0801 | 1737.956 | 2.004147 | 585.9689 | 1302.153 | 2.364655 | 689.3289 | 1531.842 | 2.196476 | 690.8319 | 1535.182 | 2.443137 | 724.0887 | 1609.086
2.815319 | 721.4033 | 1603.118 | 3.070811 | 824.6545 | 1832.566 | 2351.526 |  |  | 1754.584 | 3.506492 | 828.1727 | 1840.384 | 3.160321 | 789.1682 | 1753.707 | 2.030994 | 644.4395 | 1432.088 | 3.504142 | 783.202 | 1740.449 | 2.009161 | 587.3123 | 1305.138 | 2.369673 | 690.5172 | 1534.483 | 2.203157 | 692.0921 | 1537.982 | 2.448158 | 725.2655 | 1611.701
2.821996 | 722.6467 | 1605.881 | 3.077484 | 825.8369 | 1835.193 | 2354.897 |  |  | 1757.1 | 3.514826 | 829.4328 | 1843.184 | 3.167007 | 790.433 | 1756.518 | 2.035976 | 645.8 | 1435.111 | 3.512486 | 784.3183 | 1742.93 | 2.014156 | 588.4232 | 1307.607 | 2.374653 | 691.5593 | 1536.799 | 2.208163 | 693.2431 | 1540.54 | 2.453162 | 726.3995 | 1614.221
2.828681 | 723.7507 | 1608.335 | 3.084165 | 827.105 | 1838.011 | 2358.513 |  |  | 1759.798 | 3.523165 | 830.5455 | 1845.657 | 3.173656 | 791.656 | 1759.236 | 2.041002 | 647.0568 | 1437.904 | 3.52249 | 785.5731 | 1745.718 | 2.019179 | 589.5227 | 1310.05 | 2.379666 | 692.7423 | 1539.427 | 2.213141 | 694.3665 | 1543.037 | 2.458131 | 727.5319 | 1616.738
2.835327 | 724.9471 | 1610.994 | 3.090829 | 828.2476 | 1840.55 | 2361.771 |  |  | 1762.229 | 3.531496 | 831.8149 | 1848.478 | 3.180313 | 792.811 | 1761.802 | 2.045993 | 648.3756 | 1440.835 | 3.530829 | 786.7429 | 1748.318 | 2.024157 | 590.6262 | 1312.503 | 2.384662 | 693.8233 | 1541.83 | 2.218157 | 695.4785 | 1545.508 | 2.463158 | 728.8146 | 1619.588
2.841974 | 726.1575 | 1613.683 | 3.095807 | 829.2664 | 1842.814 | 2364.676 |  |  | 1764.397 | 3.538172 | 832.9938 | 1851.097 | 3.186986 | 794.1786 | 1764.841 | 2.050979 | 649.5815 | 1443.514 | 3.537484 | 787.8073 | 1750.683 | 2.029135 | 591.7047 | 1314.899 | 2.389654 | 695.0916 | 1544.648 | 2.223145 | 696.7369 | 1548.304 | 2.468144 | 730.0784 | 1622.397
2.84866 | 727.3472 | 1616.327 | 3.102484 | 830.4047 | 1845.344 | 2367.922 |  |  | 1766.818 | 3.544816 | 834.0214 | 1853.381 | 3.193664 | 795.4754 | 1767.723 | 2.055995 | 650.856 | 1446.347 | 3.545817 | 789.0581 | 1753.462 | 2.034162 | 593.0454 | 1317.879 | 2.394671 | 696.1785 | 1547.063 | 2.228168 | 697.9983 | 1551.107 | 2.473164 | 731.381 | 1625.291
2.855345 | 728.6594 | 1619.243 | 3.109164 | 831.6745 | 1848.166 | 2371.543 |  |  | 1769.52 | 3.55314 | 835.3287 | 1856.286 | 3.200337 | 796.6234 | 1770.274 | 2.060971 | 651.9301 | 1448.734 | 3.554148 | 790.2551 | 1756.122 | 2.039153 | 594.2547 | 1320.566 | 2.399647 | 697.2272 | 1549.394 | 2.233163 | 699.2476 | 1553.883 | 2.478172 | 732.4879 | 1627.751
2.86199 | 729.988 | 1622.196 | 3.115816 | 832.9584 | 1851.019 | 2375.204 |  |  | 1772.252 | 3.559823 | 836.4407 | 1858.757 | 3.206994 | 797.8515625 | 1773.003 | 2.065989 | 653.0199 | 1451.155 | 3.56248 | 791.4546 | 1758.788 | 2.044178 | 595.3917 | 1323.093 | 2.404662 | 698.3127 | 1551.806 | 2.238141 | 700.304 | 1556.231 | 2.483148 | 733.4949 | 1629.989
2.868635 | 731.272 | 1625.049 | 3.122478 | 834.2 | 1853.778 | 2378.745 |  |  | 1774.894 | 3.566506 | 837.5073 | 1861.127 | 3.211987 | 798.853 | 1775.229 | 2.070975 | 654.2776 | 1453.95 | 3.569158 | 792.5045 | 1761.121 | 2.049153 | 596.506 | 1325.569 | 2.40965 | 699.5004 | 1554.445 | 2.243159 | 701.3595 | 1558.577 | 2.489829 | 734.7173 | 1632.705
2.875313 | 732.3845 | 1627.521 | 3.129152 | 835.4295 | 1856.51 | 2382.251 |  |  | 1777.51 | 3.57482 | 838.8029 | 1864.006 | 3.218668 | 800.186 | 1778.191 | 2.075983 | 655.5206 | 1456.713 | 3.575826 | 793.5076 | 1763.35 | 2.054157 | 597.6694 | 1328.154 | 2.414651 | 700.5967 | 1556.882 | 2.248156 | 702.5583 | 1561.241 | 2.494828 | 735.8207 | 1635.157
2.880339 | 733.4272 | 1629.838 | 3.135828 | 836.7644 | 1859.476 | 2386.057 |  |  | 1780.35 | 3.581495 | 839.9406 | 1866.535 | 3.225329 | 801.3696 | 1780.821 | 2.080993 | 656.7752 | 1459.5 | 3.58416 | 794.6087 | 1765.797 | 2.060842 | 599.0688 | 1331.264 | 2.419674 | 701.7004 | 1559.334 | 2.253181 | 703.692 | 1563.76 | 2.499826 | 737.0049 | 1637.789
2.886982 | 734.7014 | 1632.67 | 3.142513 | 837.8305 | 1861.846 | 2389.097 |  |  | 1782.618 | 3.588155 | 841.0812 | 1869.069 | 3.231983 | 802.3959 | 1783.102 | 2.085971 | 658.0322 | 1462.294 | 3.592512 | 795.7446 | 1768.321 | 2.065831 | 600.2347 | 1333.855 | 2.42633 | 702.8662 | 1561.925 | 2.25983 | 705.0715 | 1566.826 | 2.50484 | 738.0836 | 1640.186
2.893639 | 735.9054 | 1635.345 | 3.149154 | 839.1045 | 1864.677 | 2392.73 |  |  | 1785.329 | 3.594809 | 842.1633 | 1871.474 | 3.238648 | 803.5888 | 1785.753 | 2.090994 | 659.0862 | 1464.636 | 3.600836 | 796.8121 | 1770.693 | 2.070829 | 601.3179 | 1336.262 | 2.432976 | 704.1646 | 1564.81 | 2.266485 | 706.2557 | 1569.457 | 2.509817 | 739.2205 | 1642.712
2.900319 | 736.9227 | 1637.606 | 3.155802 | 840.3869 | 1867.526 | 2396.387 |  |  | 1788.057 | 3.60314 | 843.3734 | 1874.163 | 3.245329 | 804.8057 | 1788.457 | 2.095984 | 660.2347 | 1467.188 | 3.610833 | 797.9686 | 1773.264 | 2.075829 | 602.4299 | 1338.733 | 2.438005 | 705.2844 | 1567.299 | 2.271496 | 707.2971 | 1571.771 | 2.514833 | 740.2734 | 1645.052
2.906994 | 738.1995 | 1640.443 | 3.16249 | 841.4784 | 1869.952 | 2399.499 |  |  | 1790.38 | 3.609827 | 844.46 | 1876.578 | 3.252004 | 806.0685 | 1791.263 | 2.101001 | 661.3364 | 1469.636 | 3.62082 | 799.1417 | 1775.87 | 2.080807 | 603.4816 | 1341.07 | 2.442997 | 706.4742 | 1569.943 | 2.278179 | 708.3685 | 1574.152 | 2.519822 | 741.4604 | 1647.69
2.913668 | 739.4157 | 1643.146 | 3.169177 | 842.6559 | 1872.569 | 2402.857 |  |  | 1792.885 | 3.616504 | 845.5364 | 1878.97 | 3.258663 | 807.2807 | 1793.957 | 2.105998 | 662.686 | 1472.635 | 3.630803 | 800.2666 | 1778.37 | 2.085829 | 604.6295 | 1343.621 | 2.448 | 707.5613 | 1572.358 | 2.286494 | 709.4296 | 1576.51 | 2.524822 | 742.5945 | 1650.21
2.920322 | 740.658 | 1645.907 | 3.175828 | 843.9046 | 1875.344 | 2406.418 |  |  | 1795.542 | 3.623165 | 846.59 | 1881.311 | 3.265329 | 808.5768 | 1796.837 | 2.110972 | 663.9398 | 1475.422 | 3.634165 | 764.3682 | 1698.596 | 2.090802 | 605.7281 | 1346.063 | 2.452992 | 708.6055 | 1574.679 | 2.296496 | 710.3765 | 1578.614 | 2.52984 | 743.6187 | 1652.486
2.92698 | 742.0058 | 1648.902 | 3.180802 | 844.9783 | 1877.73 | 2409.479 |  |  | 1797.826 | 3.629813 | 847.8237 | 1884.053 | 3.271985 | 809.9045 | 1799.788 | 2.115993 | 665.127 | 1478.06 |  |  |  | 2.095824 | 607.0005 | 1348.89 | 2.45796 | 709.8566 | 1577.459 | 2.308146 | 709.9431 | 1577.651 | 2.534814 | 744.7489 | 1654.998
2.933655 | 743.2759 | 1651.724 | 3.187497 | 846.2426 | 1880.539 | 2413.084 |  |  | 1800.516 | 3.63648 | 848.9793 | 1886.621 | 3.278639 | 811.1149 | 1802.478 | 2.122671 | 666.4039 | 1480.897 |  |  |  | 2.100823 | 608.1982 | 1351.552 | 2.462996 | 710.8974 | 1579.772 | 2.313153 | 708.6025 | 1574.672 | 2.539827 | 745.8435 | 1657.43
2.940325 | 744.462 | 1654.36 | 3.194179 | 847.3292 | 1882.954 | 2416.183 |  |  | 1802.828 | 3.643164 | 850.114 | 1889.142 | 3.285331 | 812.3185 | 1805.152 | 2.127652 | 667.4914 | 1483.314 |  |  |  | 2.105816 | 609.2271 | 1353.838 | 2.469661 | 712.1924 | 1582.65 | 2.316486 | 706.7195 | 1570.488 | 2.544804 | 746.9777 | 1659.95
2.948656 | 745.5914 | 1656.87 | 3.199146 | 848.3912 | 1885.314 | 2419.211 |  |  | 1805.088 | 3.649827 | 851.1231 | 1891.385 | 3.291997 | 813.461 | 1807.691 | 2.132653 | 668.6246 | 1485.833 |  |  |  | 2.112494 | 610.5007 | 1356.668 | 2.476299 | 713.2845 | 1585.077 | 2.318165 | 705.4036 | 1567.563 | 2.549825 | 748.0068 | 1662.237
2.955336 | 746.6945 | 1659.321 | 3.205808 | 849.8102 | 1888.467 | 2423.258 |  |  | 1808.107 | 3.656481 | 852.1237 | 1893.608 | 3.298634 | 814.6344 | 1810.299 | 2.13763 | 669.91 | 1488.689 |  |  |  | 2.117503 | 611.6662 | 1359.258 | 2.482975 | 714.4573 | 1587.683 | 2.319838 | 703.9115 | 1564.248 | 2.554837 | 749.207 | 1664.904
2.96032 | 747.7254 | 1661.612 | 3.212495 | 851.1041 | 1891.342 | 2426.947 |  |  | 1810.86 | 3.663143 | 853.3336 | 1896.297 | 3.305308 | 815.7384 | 1812.752 | 2.142664 | 671.2337 | 1491.63 |  |  |  | 2.122494 | 612.817 | 1361.816 | 2.489667 | 715.6605 | 1590.357 | 2.321493 | 702.2448 | 1560.544 | 2.559819 | 750.3585 | 1667.463
2.96699 | 748.8767 | 1664.17 | 3.219167 | 852.2029 | 1893.784 | 2430.081 |  |  | 1813.198 | 3.669824 | 854.4847 | 1898.855 | 3.311999 | 816.994 | 1815.542 | 2.147658 | 672.2939 | 1493.987 |  |  |  | 2.127506 | 614.0435 | 1364.541 | 2.494672 | 716.7822 | 1592.849 | 2.323145 | 700.5521 | 1556.782 | 2.564831 | 751.4539 | 1669.897
2.975329 | 750.0886 | 1666.863 | 3.225824 | 853.5389 | 1896.753 | 2433.89 |  |  | 1816.04 | 3.676497 | 855.6346 | 1901.41 | 3.318679 | 818.1609 | 1818.135 | 2.154307 | 673.4662 | 1496.592 |  |  |  | 2.132477 | 615.1423 | 1366.983 | 2.501312 | 717.8359 | 1595.191 | 2.324812 | 698.8958 | 1553.102 | 2.569813 | 752.6691 | 1672.598
2.982017 | 751.2031 | 1669.34 | 3.232477 | 854.7864 | 1899.525 | 2437.448 |  |  | 1818.695 | 3.683163 | 856.7136 | 1903.808 | 3.325322 | 819.2381 | 1820.529 | 2.162646 | 674.65 | 1499.222 |  |  |  | 2.137499 | 616.1981 | 1369.329 | 2.507986 | 719.06 | 1597.911 | 2.326492 | 697.275 | 1549.5 | 2.574834 | 753.8484 | 1675.219
2.988654 | 752.40625 | 1672.014 | 3.239153 | 855.8568 | 1901.904 | 2440.5 |  |  | 1820.972 | 3.689831 | 857.7292 | 1906.065 | 3.331981 | 820.5278 | 1823.395 | 2.17266 | 675.702 | 1501.56 |  |  |  | 2.142497 | 617.2629 | 1371.695 | 2.514672 | 720.3212 | 1600.714 | 2.328168 | 695.6636 | 1545.919 | 2.579842 | 755.0284 | 1677.841
2.995298 | 753.5632 | 1674.585 | 3.245839 | 857.1158 | 1904.702 | 2444.09 |  |  | 1823.651 | 3.696481 | 858.9099 | 1908.689 | 3.33866 | 821.7277 | 1826.061 | 2.182661 | 676.3786 | 1503.064 |  |  |  | 2.14915 | 618.5486 | 1374.553 | 2.521339 | 721.5048 | 1603.344 | 2.32983 | 694.2106 | 1542.69 | 2.584815 | 756.0324 | 1680.072
3.00198 | 754.746 | 1677.213 | 3.252501 | 858.1263 | 1906.947 | 2446.971 |  |  | 1825.801 | 3.704794 | 860.1598 | 1911.466 | 3.343671 | 822.8129 | 1828.473 | 2.194313 | 677.1982 | 1504.885 |  |  |  | 2.155808 | 619.744 | 1377.209 | 2.527994 | 722.526 | 1605.613 | 2.331482 | 692.9731 | 1539.94 | 2.589828 | 757.0691 | 1682.376
3.008658 | 755.9212 | 1679.825 | 3.257473 | 859.1671 | 1909.26 | 2449.939 |  |  | 1828.015 | 3.711489 | 861.2887 | 1913.975 | 3.350326 | 823.8522 | 1830.783 | 2.205974 | 678.1484375 | 1506.997 |  |  |  | 2.162498 | 621.0339 | 1380.075 | 2.536321 | 723.5729 | 1607.94 | 2.333148 | 691.9653 | 1537.701 | 2.594811 | 758.237 | 1684.971
3.015322 | 757.2092 | 1682.687 | 3.265813 | 860.4933 | 1912.207 | 2453.721 |  |  | 1830.837 | 3.718165 | 862.5068 | 1916.682 | 3.356979 | 825.0187 | 1833.375 | 2.215986 | 678.5389 | 1507.864 |  |  |  | 2.169169 | 622.3065 | 1382.903 | 2.54466 | 724.8004 | 1610.667 | 2.336505 | 690.7126 | 1534.917 | 2.599836 | 759.31 | 1687.356
3.021983 | 758.2339 | 1684.964 | 3.270844 | 861.4992 | 1914.443 | 2456.589 |  |  | 1832.977 | 3.726489 | 863.7873 | 1919.527 | 3.363656 | 826.0317 | 1835.626 | 2.22601 | 678.8367 | 1508.526 |  |  |  | 2.174143 | 623.3566 | 1385.237 | 2.552986 | 726.0004 | 1613.334 | 2.344831 | 689.6907 | 1532.646 | 2.604828 | 760.4282 | 1689.84
3.030333 | 759.5228 | 1687.829 | 3.277497 | 862.7923 | 1917.316 | 2460.276 |  |  | 1835.728 | 3.733156 | 864.8069 | 1921.793 | 3.370342 | 827.2266 | 1838.281 | 2.237645 | 678.1333 | 1506.963 |  |  |  | 2.17916 | 624.366 | 1387.48 | 2.562985 | 727.143 | 1615.873 | 2.354839 | 689.6021 | 1532.449 | 2.609816 | 761.4895 | 1692.199
3.036974 | 760.7092 | 1690.465 | 3.282466 | 863.8268 | 1919.615 | 2463.226 |  |  | 1837.929 | 3.739823 | 865.9786 | 1924.397 | 3.376993 | 828.3878 | 1840.862 | 2.247649 | 677.4426 | 1505.428 |  |  |  | 2.184149 | 625.527 | 1390.06 | 2.573013 | 728.2238 | 1618.275 | 2.366469 | 690.2141 | 1533.809 | 2.614835 | 762.5662 | 1694.591
3.043651 | 761.8206 | 1692.935 | 3.289157 | 864.9828 | 1922.184 | 2466.523 |  |  | 1840.389 | 3.746478 | 866.9935 | 1926.652 | 3.385317 | 829.6171 | 1843.593 | 2.257653 | 677.1593 | 1504.798 |  |  |  | 2.189166 | 626.5804 | 1392.401 | 2.581333 | 729.2273 | 1620.505 | 2.374813 | 691.2822 | 1536.183 | 2.619814 | 763.7378 | 1697.195
3.050334 | 762.8209 | 1695.157 | 3.295843 | 866.3116 | 1925.137 | 2470.312 |  |  | 1843.216 | 3.753161 | 868.087 | 1929.082 | 3.393669 | 830.7516 | 1846.115 | 2.267659 | 677.5364 | 1505.637 |  |  |  | 2.195839 | 627.8291 | 1395.176 | 2.591337 | 730.4245 | 1623.166 | 2.384824 | 692.2911 | 1538.425 | 2.624833 | 764.9737 | 1699.942
3.056999 | 763.8376 | 1697.417 | 3.302487 | 867.5451 | 1927.878 | 2473.829 |  |  | 1845.841 | 3.761503 | 869.3218 | 1931.826 | 3.398653 | 831.8307 | 1848.513 | 2.27767 | 678.5346 | 1507.855 |  |  |  | 2.202499 | 629.0561 | 1397.902 | 2.599672 | 731.4942 | 1625.543 | 2.394835 | 693.1925 | 1540.428 | 2.629813 | 766.1231 | 1702.496
3.061981 | 764.8455 | 1699.657 | 3.309134 | 868.7672 | 1930.594 | 2477.314 |  |  | 1848.441 | 3.769837 | 870.6111 | 1934.691 | 3.405321 | 833.1808 | 1851.513 | 2.287644 | 679.7761 | 1510.614 |  |  |  | 2.209151 | 630.1426 | 1400.317 | 2.607991 | 732.499 | 1627.776 | 2.403172 | 694.4039 | 1543.12 | 2.634821 | 767.1939 | 1704.875
3.068656 | 766.058 | 1702.351 | 3.315819 | 870.0217 | 1933.382 | 2480.891 |  |  | 1851.11 | 3.7765 | 871.7729 | 1937.273 | 3.410325 | 834.2089 | 1853.797 | 2.294332 | 680.7983 | 1512.885 |  |  |  | 2.214164 | 631.2217 | 1402.715 | 2.617996 | 733.6147 | 1630.255 | 2.411491 | 695.5825 | 1545.739 | 2.641498 | 768.5559 | 1707.902
3.075327 | 767.1928 | 1704.873 | 3.322495 | 871.225 | 1936.056 | 2484.323 |  |  | 1853.67 | 3.78315 | 872.8478 | 1939.662 | 3.416993 | 835.2939 | 1856.209 | 2.300998 | 681.9376 | 1515.417 |  |  |  | 2.220837 | 632.5616 | 1405.692 | 2.626319 | 734.8152 | 1632.923 | 2.419829 | 696.6411 | 1548.091 | 2.646478 | 769.725 | 1710.5
3.081999 | 768.3422 | 1707.427 | 3.329161 | 872.3857 | 1938.635 | 2487.632 |  |  | 1856.14 | 3.789814 | 874.0205 | 1942.268 | 3.425309 | 836.4937 | 1858.875 | 2.307649 | 683.1542 | 1518.12 |  |  |  | 2.225817 | 633.8281 | 1408.507 | 2.633001 | 735.9089 | 1635.353 | 2.428164 | 697.8707 | 1550.824 | 2.651483 | 770.8842 | 1713.076
3.088648 | 769.4956 | 1709.99 | 3.335823 | 873.7097 | 1941.577 | 2491.408 |  |  | 1858.957 | 3.796491 | 875.0925 | 1944.65 | 3.431978 | 837.6124 | 1861.361 | 2.31431 | 684.4543 | 1521.01 |  |  |  | 2.230827 | 634.8605 | 1410.801 | 2.642987 | 737.0946 | 1637.988 | 2.436497 | 699.0383 | 1553.418 | 2.656496 | 772.0163 | 1715.592
3.0953 | 770.5927 | 1712.428 | 3.342491 | 875.0315 | 1944.514 | 2495.177 |  |  | 1861.769 | 3.803159 | 876.1284 | 1946.952 | 3.438669 | 838.7349 | 1863.855 | 2.319331 | 685.5549 | 1523.455 |  |  |  | 2.235818 | 636.0507 | 1413.446 | 2.651323 | 738.1097 | 1640.244 | 2.44483 | 700.2887 | 1556.197 | 2.661482 | 773.0267 | 1717.837
3.101991 | 771.8065 | 1715.126 | 3.349145 | 876.1919 | 1947.093 | 2498.486 |  |  | 1864.238 | 3.809815 | 877.2473 | 1949.438 | 3.44534 | 839.8896 | 1866.421 | 2.324314 | 686.5815 | 1525.737 |  |  |  | 2.240819 | 637.1033 | 1415.785 | 2.661309 | 736.9977 | 1637.773 | 2.453166 | 701.4086 | 1558.686 | 2.666502 | 774.0736 | 1720.164
3.108676 | 772.9335 | 1717.63 | 3.355825 | 877.2809 | 1949.513 | 2501.591 |  |  | 1866.555 | 3.816486 | 878.4722 | 1952.16 | 3.45031 | 840.914 | 1868.698 | 2.330981 | 687.8152 | 1528.478 |  |  |  | 2.245842 | 638.3956 | 1418.657 | 2.664657 | 735.7606 | 1635.023 | 2.461496 | 702.4599 | 1561.022 | 2.67147 | 775.1892 | 1722.643
3.115325 | 774.0344 | 1720.076 | 3.362499 | 878.4821 | 1952.182 | 2505.016 |  |  | 1869.111 | 3.823147 | 879.6808 | 1954.846 | 3.45865 | 842.1577 | 1871.461 | 2.337653 | 689.166 | 1531.48 |  |  |  | 2.252495 | 639.5241 | 1421.165 | 2.667985 | 734.3575 | 1631.906 | 2.469822 | 703.764 | 1563.92 | 2.676492 | 776.2751 | 1725.056
3.12365 | 775.261 | 1722.802 | 3.36915 | 879.7043 | 1954.899 | 2508.502 |  |  | 1871.711 | 3.831466 | 880.957 | 1957.682 | 3.466979 | 843.3911 | 1874.202 | 2.344324 | 690.4838 | 1534.409 |  |  |  | 2.259144 | 640.8214 | 1424.048 | 2.671313 | 732.9395 | 1628.754 | 2.478161 | 704.8931 | 1566.429 | 2.681511 | 777.3243 | 1727.387
3.132 | 776.5599 | 1725.689 | 3.375817 | 880.8448 | 1957.433 | 2511.754 |  |  | 1874.138 | 3.838163 | 882.0169 | 1960.038 | 3.473659 | 844.5789 | 1876.842 | 2.349312 | 691.5707 | 1536.824 |  |  |  | 2.265829 | 641.9333 | 1426.518 | 2.681331 | 732.1558 | 1627.013 | 2.486497 | 706.0346 | 1568.966 | 2.688158 | 778.6561 | 1730.347
3.138641 | 777.6573 | 1728.127 | 3.382494 | 882.1526 | 1960.339 | 2515.483 |  |  | 1876.921 | 3.844841 | 883.1817 | 1962.626 | 3.480335 | 845.7747 | 1879.499 | 2.355991 | 692.862 | 1539.693 |  |  |  | 2.270846 | 643.088 | 1429.084 | 2.692996 | 733.0759 | 1629.058 | 2.493137 | 707.1505 | 1571.445 | 2.694804 | 779.9045 | 1733.121
3.145311 | 778.8573 | 1730.794 | 3.389168 | 883.3885 | 1963.086 | 2519.007 |  |  | 1879.55 | 3.853157 | 884.2476 | 1964.995 | 3.486989 | 846.9601 | 1882.134 | 2.361003 | 694.0758 | 1542.391 |  |  |  | 2.277484 | 644.3217 | 1431.826 | 2.702997 | 734.205 | 1631.567 | 2.499826 | 708.2498 | 1573.888 | 2.701503 | 781.1254 | 1735.834
3.152003 | 779.9341 | 1733.187 | 3.39584 | 884.7143 | 1966.032 | 2522.788 |  |  | 1882.371 | 3.859823 | 885.2925 | 1967.317 | 3.493647 | 848.2244 | 1884.943 | 2.365973 | 695.0995 | 1544.666 |  |  |  | 2.282472 | 645.468 | 1434.373 | 2.711307 | 735.4008 | 1634.224 | 2.506518 | 709.2827 | 1576.184 | 2.706501 | 782.2322 | 1738.294
3.158671 | 781.0154 | 1735.59 | 3.402485 | 885.9788 | 1968.842 | 2526.393 |  |  | 1885.061 | 3.866486 | 886.5101 | 1970.022 | 3.501985 | 849.4448 | 1887.655 | 2.371 | 696.3453 | 1547.434 |  |  |  | 2.287489 | 646.6184 | 1436.93 | 2.718004 | 736.5529 | 1636.784 | 2.514823 | 710.3727 | 1578.606 | 2.711487 | 783.3542 | 1740.787
3.165316 | 782.2272 | 1738.283 | 3.409134 | 887.1367 | 1971.415 | 2529.695 |  |  | 1887.525 | 3.873147 | 887.5499 | 1972.333 | 3.508641 | 850.5496 | 1890.11 | 2.375997 | 697.4821 | 1549.96 |  |  |  | 2.292479 | 647.7393 | 1439.421 | 2.724682 | 737.6075 | 1639.128 | 2.524829 | 711.3002 | 1580.667 | 2.716496 | 784.4542 | 1743.231
3.17198 | 783.5193 | 1741.154 | 3.415819 | 888.3375 | 1974.083 | 2533.119 |  |  | 1890.08 | 3.879834 | 888.6274 | 1974.728 | 3.515326 | 851.6255 | 1892.501 | 2.38099 | 698.6135 | 1552.475 |  |  |  | 2.2975 | 648.8604 | 1441.912 | 2.731319 | 738.6432 | 1641.429 | 2.533162 | 712.4001 | 1583.111 | 2.721472 | 785.5849 | 1745.744
3.180311 | 784.8017 | 1744.004 | 3.422506 | 889.5695 | 1976.821 | 2536.632 |  |  | 1892.701 | 3.886501 | 889.645 | 1976.989 | 3.522017 | 852.7382 | 1894.974 | 2.385985 | 699.8275 | 1555.172 |  |  |  | 2.304152 | 650.1423 | 1444.761 | 2.737973 | 739.6478 | 1643.662 | 2.541488 | 713.5711 | 1585.714 | 2.726502 | 786.6013 | 1748.003
3.186992 | 785.8701 | 1746.378 | 3.427477 | 890.6379 | 1979.195 | 2539.679 |  |  | 1894.974 | 3.893149 | 890.8325 | 1979.628 | 3.528662 | 853.9919 | 1897.76 | 2.390958 | 700.8399 | 1557.422 |  |  |  | 2.310809 | 651.4835 | 1447.741 | 2.744662 | 740.7327 | 1646.073 | 2.549833 | 714.6426 | 1588.095 | 2.731493 | 787.7115 | 1750.47
3.193663 | 786.9491 | 1748.776 | 3.434134 | 891.85 | 1981.889 | 2543.135 |  |  | 1897.553 | 3.899812 | 892.0903 | 1982.423 | 3.536987 | 855.1369 | 1900.304 | 2.397652 | 702.3115 | 1560.692 |  |  |  | 2.317492 | 652.6376 | 1450.306 | 2.751337 | 741.9169 | 1648.704 | 2.561469 | 715.7709 | 1590.602 | 2.736483 | 788.7178 | 1752.706
3.200317 | 788.0667 | 1751.259 | 3.440834 | 893.158 | 1984.796 | 2546.865 |  |  | 1900.336 | 3.906482 | 893.1645 | 1984.81 | 3.543654 | 856.1853 | 1902.634 | 2.404331 | 703.6876 | 1563.75 |  |  |  | 2.322512 | 653.7398 | 1452.755 | 2.757993 | 743.0399 | 1651.2 | 2.571491 | 716.7972 | 1592.883 | 2.74316 | 789.9762 | 1755.503
3.206975 | 789.208 | 1753.796 | 3.447514 | 894.3523 | 1987.45 | 2550.271 |  |  | 1902.877 | 3.913153 | 894.2836 | 1987.297 | 3.550321 | 857.481 | 1905.513 | 2.409297 | 704.7752 | 1566.167 |  |  |  | 2.32748 | 654.7847 | 1455.077 | 2.764652 | 744.085 | 1653.522 | 2.5815 | 717.9406 | 1595.424 | 2.748153 | 790.9916 | 1757.759
3.213649 | 790.2241 | 1756.054 | 3.454154 | 895.5859 | 1990.191 | 2553.788 |  |  | 1905.502 | 3.919832 | 895.4422 | 1989.872 | 3.558646 | 858.7614 | 1908.359 | 2.414313 | 705.8779 | 1568.617 |  |  |  | 2.332499 | 655.8134 | 1457.363 | 2.771312 | 745.2819 | 1656.182 | 2.591508 | 718.8434 | 1597.43 | 2.75481 | 792.3837 | 1760.853
3.220326 | 791.3278 | 1758.506 | 3.460809 | 896.7363 | 1992.747 | 2557.069 |  |  | 1907.95 | 3.928163 | 896.7267 | 1992.726 | 3.566994 | 859.9329 | 1910.962 | 2.41932 | 707.089 | 1571.309 |  |  |  | 2.337494 | 656.8441 | 1459.654 | 2.777997 | 746.3365 | 1658.526 | 2.603153 | 719.8442 | 1599.654 | 2.759836 | 793.4923 | 1763.316
3.22699 | 792.4714 | 1761.047 | 3.467494 | 897.9495 | 1995.443 | 2560.528 |  |  | 1910.531 | 3.934802 | 897.7371 | 1994.971 | 3.573671 | 860.9374 | 1913.194 | 2.42432 | 708.2207 | 1573.824 |  |  |  | 2.342495 | 657.918 | 1462.04 | 2.784671 | 747.4745 | 1661.055 | 2.613158 | 720.4135 | 1600.919 | 2.766501 | 794.8605 | 1766.357
3.233666 | 793.5839 | 1763.52 | 3.474169 | 899.1684 | 1998.152 | 2564.004 |  |  | 1913.124 | 3.941484 | 898.9567 | 1997.682 | 3.580329 | 862.0626 | 1915.695 | 2.429339 | 709.4299 | 1576.511 |  |  |  | 2.347505 | 659.0418 | 1464.537 | 2.791328 | 748.7911 | 1663.98 | 2.62482 | 720.8873 | 1601.972 | 2.771483 | 795.8868 | 1768.637
3.241992 | 794.6838 | 1765.964 | 3.480826 | 900.5884 | 2001.308 | 2568.053 |  |  | 1916.146 | 3.949824 | 900.1647 | 2000.366 | 3.586982 | 863.0675 | 1917.928 | 2.43431 | 710.4979 | 1578.884 |  |  |  | 2.352485 | 660.2975 | 1467.328 | 2.797988 | 749.9022 | 1666.449 | 2.63483 | 721.5077 | 1603.35 | 2.778158 | 797.2401 | 1771.645
3.248631 | 795.6908 | 1768.202 | 3.48748 | 901.7157 | 2003.813 | 2571.268 |  |  | 1918.544 | 3.958135 | 901.3355 | 2002.968 | 3.593644 | 864.3145 | 1920.699 | 2.440977 | 711.783 | 1581.74 |  |  |  | 2.359157 | 661.5604 | 1470.134 | 2.804654 | 751.0769 | 1669.06 | 2.646469 | 722.5658 | 1605.702 | 2.784844 | 798.5823 | 1774.627
3.255327 | 796.7766 | 1770.615 | 3.494138 | 902.9198 | 2006.488 | 2574.701 |  |  | 1921.106 | 3.964837 | 902.4329 | 2005.406 | 3.600328 | 865.3687 | 1923.041 | 2.446002 | 712.8734 | 1584.163 |  |  |  | 2.364162 | 662.5871 | 1472.416 | 2.811326 | 752.1557 | 1671.457 | 2.65651 | 723.5684 | 1607.93 | 2.791495 | 799.8819 | 1777.515
3.266979 | 797.4647 | 1772.144 | 3.500821 | 904.1259 | 2009.169 | 2578.14 |  |  | 1923.672 | 3.971512 | 903.6468 | 2008.104 | 3.607002 | 866.4696 | 1925.488 | 2.450983 | 713.9286 | 1586.508 |  |  |  | 2.370826 | 663.8564 | 1475.236 | 2.817992 | 753.3381 | 1674.085 | 2.666497 | 724.7319 | 1610.515 | 2.798136 | 800.9989 | 1779.998
3.276996 | 797.0488 | 1771.219 | 3.505828 | 905.1448 | 2011.433 | 2581.046 |  |  | 1925.84 | 3.979827 | 904.8552 | 2010.789 | 3.615331 | 867.7379 | 1928.306 | 2.456003 | 715.1646 | 1589.255 |  |  |  | 2.377481 | 665.1462 | 1478.103 | 2.822982 | 754.3453 | 1676.323 | 2.676502 | 725.6482 | 1612.552 | 2.804816 | 802.0398 | 1782.311
3.287004 | 797.8792 | 1773.065 | 3.512478 | 906.3794 | 2014.176 | 2584.566 |  |  | 1928.467 | 3.986488 | 905.858 | 2013.018 | 3.622006 | 868.7485 | 1930.552 | 2.460992 | 716.2816 | 1591.737 |  |  |  | 2.38415 | 666.2624 | 1480.583 | 2.829658 | 755.596 | 1679.102 | 2.684832 | 726.7862 | 1615.08 | 2.809844 | 803.1288 | 1784.731
3.298639 | 798.8737 | 1775.275 | 3.51915 | 907.5068 | 2016.682 | 2587.781 |  |  | 1930.866 | 3.993149 | 906.8712 | 2015.269 | 3.628649 | 869.8099 | 1932.911 | 2.465982 | 717.2977 | 1593.995 |  |  |  | 2.389152 | 667.3033 | 1482.896 | 2.836323 | 756.6678 | 1681.484 | 2.693164 | 727.8448 | 1617.433 | 2.816491 | 804.4045 | 1787.566
3.306976 | 799.9013 | 1777.558 | 3.52584 | 908.7151 | 2019.367 | 2591.227 |  |  | 1933.436 | 4.001472 | 908.0904 | 2017.979 | 3.636972 | 871.0771 | 1935.727 | 2.470995 | 718.4796 | 1596.621 |  |  |  | 2.394152 | 668.3878 | 1485.306 | 2.842998 | 757.7526 | 1683.895 | 2.701496 | 728.9296 | 1619.844 | 2.821472 | 805.4509 | 1789.891
3.316978 | 801.0425 | 1780.095 | 3.530833 | 909.7193 | 2021.598 | 2594.09 |  |  | 1935.573 | 4.008144 | 909.1901 | 2020.422 | 3.643656 | 872.2102 | 1938.245 | 2.47598 | 719.5976 | 1599.106 |  |  |  | 2.399181 | 669.5347 | 1487.855 | 2.84966 | 758.777 | 1686.171 | 2.709829 | 730.0284 | 1622.285 | 2.828168 | 806.6475 | 1792.55
3.32531 | 802.1086 | 1782.464 | 3.537471 | 910.952 | 2024.338 | 2597.605 |  |  | 1938.196 | 4.014827 | 910.2467 | 2022.77 | 3.650342 | 873.3733 | 1940.83 | 2.481003 | 720.7122 | 1601.583 |  |  |  | 2.404155 | 670.5714 | 1490.159 | 2.856313 | 759.8648 | 1688.588 | 2.719821 | 731.273 | 1625.051 | 2.834842 | 807.8987 | 1795.331
3.333653 | 803.1836 | 1784.852 | 3.544153 | 912.1036 | 2026.897 | 2600.889 |  |  | 1940.646 | 4.021489 | 911.345 | 2025.211 | 3.656997 | 874.4512 | 1943.225 | 2.487659 | 722.0946 | 1604.655 |  |  |  | 2.410809 | 671.8843 | 1493.076 | 2.861327 | 760.9156 | 1690.924 | 2.728157 | 732.4223 | 1627.605 | 2.841481 | 809.2373 | 1798.305
3.341981 | 804.3126 | 1787.361 | 3.550841 | 913.3924 | 2029.761 | 2604.564 |  |  | 1943.388 | 4.028148 | 912.4604 | 2027.69 | 3.665334 | 875.5914 | 1945.759 | 2.492632 | 723.1344 | 1606.965 |  |  |  | 2.417505 | 673.0858 | 1495.746 | 2.867998 | 762.1474 | 1693.661 | 2.736503 | 733.5337 | 1630.075 | 2.848141 | 810.4696 | 1801.044
3.350301 | 805.4175 | 1789.817 | 3.557491 | 914.5045 | 2032.232 | 2607.735 |  |  | 1945.754 | 4.034812 | 913.5496 | 2030.11 | 3.673676 | 876.8516 | 1948.559 | 2.497657 | 724.1968 | 1609.326 |  |  |  | 2.424183 | 674.2993 | 1498.443 | 2.874654 | 763.3967 | 1696.437 | 2.744825 | 734.8359 | 1632.969 | 2.854825 | 811.6849 | 1803.744
3.356989 | 806.5009 | 1792.224 | 3.564147 | 915.7498 | 2035 | 2611.286 |  |  | 1948.404 | 4.04149 | 914.6022 | 2032.449 | 3.680315 | 877.8736 | 1950.83 | 2.502652 | 725.3177 | 1611.817 |  |  |  | 2.430823 | 675.4894 | 1501.088 | 2.881313 | 764.5656 | 1699.035 | 2.751495 | 735.9916 | 1635.537 | 2.861499 | 812.868 | 1806.373
3.363676 | 807.5894 | 1794.643 | 3.570819 | 916.9547 | 2037.677 | 2614.722 |  |  | 1950.967 | 4.048177 | 915.6734 | 2034.83 | 3.686972 | 878.8815 | 1953.07 | 2.507663 | 726.3374 | 1614.083 |  |  |  | 2.435811 | 676.5692 | 1503.487 | 2.887993 | 765.7607 | 1701.691 | 2.758174 | 737.2173 | 1638.261 | 2.866482 | 813.8856 | 1808.635
3.371991 | 808.828 | 1797.396 | 3.577492 | 918.205 | 2040.455 | 2618.287 |  |  | 1953.628 | 4.054826 | 916.7131 | 2037.14 | 3.695313 | 879.9202 | 1955.378 | 2.512663 | 727.3954 | 1616.434 |  |  |  | 2.442505 | 677.8787 | 1506.397 | 2.89467 | 766.7859 | 1703.969 | 2.764818 | 738.2615 | 1640.581 | 2.871491 | 815.1787 | 1811.508
3.380334 | 809.8339 | 1799.631 | 3.584167 | 919.4802 | 2043.289 | 2621.923 |  |  | 1956.341 | 4.061471 | 917.8246 | 2039.61 | 3.703644 | 880.9302 | 1957.623 | 2.519309 | 728.7267 | 1619.393 |  |  |  | 2.447495 | 678.8937 | 1508.653 | 2.901332 | 767.7957 | 1706.213 | 2.773134 | 739.4558 | 1643.235 | 2.87817 | 816.4592 | 1814.354
3.388676 | 811.012 | 1802.249 | 3.590836 | 920.6188 | 2045.82 | 2625.17 |  |  | 1958.763 | 4.068151 | 919.0483 | 2042.33 | 3.711979 | 882.0678 | 1960.151 | 2.524331 | 729.7544 | 1621.676 |  |  |  | 2.454141 | 680.0659 | 1511.258 | 2.907989 | 768.9669 | 1708.815 | 2.781487 | 740.6845 | 1645.966 | 2.886509 | 817.7679 | 1817.262
3.39532 | 812.2545 | 1805.01 | 3.597495 | 921.7082 | 2048.24 | 2628.277 |  |  | 1961.081 | 4.074838 | 920.123 | 2044.718 | 3.720315 | 883.1506 | 1962.557 | 2.531012 | 731.043 | 1624.54 |  |  |  | 2.460822 | 681.217 | 1513.816 | 2.914648 | 770.0282 | 1711.174 | 2.788156 | 741.8749 | 1648.611 | 2.893166 | 819.0648 | 1820.144
3.403656 | 813.3168 | 1807.371 | 3.604145 | 922.828125 | 2050.729 | 2631.47 |  |  | 1963.464 | 4.083152 | 921.3142 | 2047.365 | 3.728655 | 884.3765 | 1965.281 | 2.537652 | 732.2011 | 1627.114 |  |  |  | 2.472481 | 681.0078 | 1513.351 | 2.921328 | 771.033 | 1713.407 | 2.796484 | 743.0919 | 1651.315 | 2.898147 | 820.0966 | 1822.437
3.413663 | 814.5862 | 1810.192 | 3.610817 | 924.1411 | 2053.647 | 2635.214 |  |  | 1966.258 | 4.089834 | 922.4253 | 2049.834 | 3.736977 | 885.5544 | 1967.899 | 2.544309 | 733.4564 | 1629.903 |  |  |  | 2.479146 | 679.6231 | 1510.274 | 2.928012 | 772.0662 | 1715.703 | 2.804832 | 744.2937 | 1653.986 | 2.903162 | 821.1924 | 1824.872
3.421999 | 815.7047 | 1812.677 | 3.615823 | 925.1565 | 2055.903 | 2638.11 |  |  | 1968.418 | 4.096491 | 923.4647 | 2052.144 | 3.746985 | 886.644 | 1970.32 | 2.552652 | 734.658 | 1632.573 |  |  |  | 2.490821 | 679.4414 | 1509.87 | 2.934664 | 773.2694 | 1718.376 | 2.811503 | 745.3225 | 1656.272 | 2.909829 | 822.3698 | 1827.488
3.431995 | 816.8825 | 1815.294 | 3.622468 | 926.2715 | 2058.381 | 2641.289 |  |  | 1970.79 | 4.103141 | 924.5227 | 2054.495 | 3.756993 | 887.6598 | 1972.577 | 2.55931 | 735.7259 | 1634.946 |  |  |  | 2.50084 | 679.9621 | 1511.027 | 2.941303 | 774.3504 | 1720.779 | 2.819827 | 746.5804 | 1659.068 | 2.916487 | 823.6718 | 1830.382
3.438669 | 817.8825 | 1817.517 | 3.629141 | 927.3612 | 2060.803 | 2644.396 |  |  | 1973.109 | 4.109811 | 925.6791 | 2057.065 | 3.765316 | 888.7352 | 1974.967 | 2.565995 | 736.8306 | 1637.401 |  |  |  | 2.510825 | 681.0532 | 1513.451 | 2.949651 | 775.601 | 1723.558 | 2.826499 | 747.7963 | 1661.77 | 2.923145 | 825.0145 | 1833.365
3.446997 | 819.1129 | 1820.251 | 3.635825 | 928.6308 | 2063.624 | 2648.017 |  |  | 1975.81 | 4.116497 | 926.7166 | 2059.37 | 3.773661 | 889.777 | 1977.282 | 2.570991 | 737.8353 | 1639.634 |  |  |  | 2.519164 | 682.2145 | 1516.032 | 2.956331 | 776.6217 | 1725.826 | 2.833139 | 748.8681 | 1664.151 | 2.929832 | 826.3473 | 1836.327
3.455327 | 820.2233 | 1822.718 | 3.642495 | 929.8941 | 2066.431 | 2651.619 |  |  | 1978.498 | 4.123162 | 927.7631 | 2061.696 | 3.781985 | 890.9637 | 1979.919 | 2.577639 | 739.0382 | 1642.307 |  |  |  | 2.527514 | 683.4062 | 1518.68 | 2.962986 | 777.7239 | 1728.275 | 2.839809 | 749.9139 | 1666.475 | 2.934834 | 827.3729 | 1838.606
3.463675 | 821.2242 | 1824.943 | 3.647487 | 930.9168 | 2068.704 | 2654.535 |  |  | 1980.674 | 4.129813 | 928.8933 | 2064.207 | 3.791994 | 892.1586 | 1982.575 | 2.582661 | 740.0862 | 1644.636 |  |  |  | 2.53582 | 684.511 | 1521.136 | 2.971335 | 778.8735 | 1730.83 | 2.846492 | 751.0724 | 1669.05 | 2.941481 | 828.5809 | 1841.291
3.47032 | 822.2727 | 1827.273 | 3.654158 | 932.0211 | 2071.158 | 2657.684 |  |  | 1983.024 | 4.136478 | 930 | 2066.667 | 3.802007 | 893.2648 | 1985.033 | 2.587652 | 741.2014 | 1647.114 |  |  |  | 2.544171 | 685.6798 | 1523.733 | 2.978006 | 779.9206 | 1733.157 | 2.853167 | 752.1843 | 1671.521 | 2.948136 | 829.8229 | 1844.051
3.478643 | 823.4089 | 1829.797 | 3.660832 | 933.2798 | 2073.955 | 2661.273 |  |  | 1985.702 | 4.143158 | 931.0359 | 2068.969 | 3.810331 | 894.4432 | 1987.652 | 2.592647 | 742.2861 | 1649.525 |  |  |  | 2.550848 | 686.8152 | 1526.256 | 2.984638 | 780.9796 | 1735.51 | 2.859843 | 753.2097 | 1673.799 | 2.954835 | 830.867 | 1846.371
3.486989 | 824.4678 | 1832.151 | 3.667494 | 934.3565 | 2076.348 | 2664.344 |  |  | 1987.993 | 4.149838 | 932.251 | 2071.669 | 3.818667 | 895.648 | 1990.329 | 2.597652 | 743.4182 | 1652.04 |  |  |  | 2.557487 | 687.8597 | 1528.577 | 2.991308 | 782.0727 | 1737.939 | 2.866493 | 754.2704 | 1676.156 | 2.959824 | 831.8912 | 1848.647
3.498652 | 825.4052 | 1834.234 | 3.672484 | 935.4178 | 2078.706 | 2667.37 |  |  | 1990.251 | 4.158169 | 933.4962 | 2074.436 | 3.828661 | 896.7338 | 1992.742 | 2.602638 | 744.4259 | 1654.28 |  |  |  | 2.565823 | 689.0648 | 1531.255 | 2.998 | 783.2207 | 1740.49 | 2.873147 | 755.3621 | 1678.582 | 2.96647 | 833.0771 | 1851.282
3.508661 | 825.6898 | 1834.866 | 3.679162 | 936.454 | 2081.009 | 2670.325 |  |  | 1992.455 | 4.166492 | 934.7444 | 2077.21 | 3.83699 | 895.5767 | 1990.17 | 2.609325 | 745.6804 | 1657.067 |  |  |  | 2.572488 | 690.1115 | 1533.581 | 3.004673 | 784.2794 | 1742.843 | 2.879832 | 756.4871 | 1681.082 | 2.971496 | 834.0848 | 1853.522
3.520303 | 826.384 | 1836.409 | 3.685822 | 937.5073 | 2083.349 | 2673.328 |  |  | 1994.696 | 4.173162 | 935.8763 | 2079.725 | 3.841993 | 894.2527 | 1987.228 | 2.615998 | 747.0074 | 1660.016 |  |  |  | 2.579154 | 691.2755 | 1536.168 | 3.01299 | 785.4359 | 1745.413 | 2.886512 | 757.7055 | 1683.79 | 2.978162 | 835.3096 | 1856.244
3.53032 | 827.1163 | 1838.036 | 3.692492 | 938.6667 | 2085.926 | 2676.634 |  |  | 1997.163 | 4.179813 | 937.0375 | 2082.306 | 3.846987 | 893.0371 | 1984.527 | 2.622651 | 748.3304 | 1662.956 |  |  |  | 2.585828 | 692.331 | 1538.513 | 3.021338 | 786.6217 | 1748.048 | 2.894827 | 758.9493 | 1686.554 | 2.983158 | 836.5076 | 1858.906
3.540339 | 827.3901 | 1838.645 | 3.699154 | 939.9529 | 2088.784 | 2680.302 |  |  | 1999.9 | 4.188131 | 938.3314 | 2085.181 | 3.856984 | 894.0739 | 1986.831 | 2.629324 | 749.4532 | 1665.452 |  |  |  | 2.594169 | 693.5452 | 1541.212 | 3.027988 | 787.9224 | 1750.939 | 2.901481 | 759.9569 | 1688.793 | 2.98982 | 837.859375 | 1861.91
3.551977 | 827.9691 | 1839.931 | 3.704161 | 940.9645 | 2091.032 | 2683.187 |  |  | 2002.052 | 4.19648 | 939.5585 | 2087.908 | 3.863657 | 895.275 | 1989.5 | 2.635988 | 750.7793 | 1668.398 |  |  |  | 2.600827 | 694.6423 | 1543.649 | 3.034652 | 789.0922 | 1753.538 | 2.908147 | 761.1353 | 1691.412 | 2.996491 | 839.1009 | 1864.669
3.56198 | 828.4372 | 1840.972 | 3.710823 | 942.1357 | 2093.635 | 2686.526 |  |  | 2004.544 | 4.203154 | 940.5901 | 2090.2 | 3.870332 | 896.5749 | 1992.389 | 2.642646 | 752.0789 | 1671.286 |  |  |  | 2.609166 | 695.8301 | 1546.289 | 3.041326 | 790.3048 | 1756.233 | 2.916473 | 762.3349 | 1694.078 | 3.003161 | 840.2923 | 1867.316
3.571993 | 828.1527 | 1840.339 | 3.717494 | 943.2592 | 2096.132 | 2689.73 |  |  | 2006.935 | 4.209811 | 941.6316 | 2092.515 | 3.877008 | 897.7272 | 1994.949 | 2.647652 | 753.1844 | 1673.743 |  |  |  | 2.617491 | 697.0885 | 1549.086 | 3.049658 | 791.52 | 1758.933 | 2.924805 | 763.5 | 1696.667 | 3.008152 | 841.3155 | 1869.59
3.580321 | 826.8535 | 1837.452 | 3.724152 | 944.4187 | 2098.708 | 2693.036 |  |  | 2009.401 | 4.216493 | 942.8051 | 2095.122 | 3.883653 | 898.7895 | 1997.31 | 2.65432 | 754.494 | 1676.653 |  |  |  | 2.624156 | 698.1373 | 1551.416 | 3.056344 | 792.5641 | 1761.254 | 2.931495 | 764.6237 | 1699.164 | 3.014833 | 842.5842 | 1872.409
3.585324 | 825.6347 | 1834.744 | 3.73248 | 945.6257 | 2101.391 | 2696.478 |  |  | 2011.97 | 4.224837 | 943.9708 | 2097.713 | 3.890296 | 899.8326 | 1999.628 | 2.659337 | 755.6439 | 1679.209 |  |  |  | 2.632482 | 699.3004 | 1554.001 | 3.064665 | 793.827 | 1764.06 | 2.938171 | 765.6545 | 1701.455 | 3.021506 | 843.8984375 | 1875.33
3.590339 | 824.25 | 1831.667 | 3.739147 | 946.7174 | 2103.816 | 2699.591 |  |  | 2014.292 | 4.231472 | 945.0437 | 2100.097 | 3.896985 | 900.9211 | 2002.047 | 2.665993 | 756.8917 | 1681.982 |  |  |  | 2.640804 | 700.4097 | 1556.466 | 3.072989 | 794.9993 | 1766.665 | 2.944836 | 766.7235 | 1703.83 | 3.028164 | 845.1861 | 1878.191
3.593661 | 823.0525 | 1829.006 | 3.745832 | 948.0054 | 2106.679 | 2703.264 |  |  | 2017.033 | 4.23814 | 946.1212 | 2102.491 | 3.903672 | 901.9877 | 2004.417 | 2.670973 | 758.0571 | 1684.571 |  |  |  | 2.647487 | 701.5414 | 1558.981 | 3.079665 | 796.041 | 1768.98 | 2.951485 | 767.7709 | 1706.158 | 3.034818 | 846.3804 | 1880.845
3.596982 | 821.6768 | 1825.948 | 3.752502 | 949.3677 | 2109.706 | 2707.149 |  |  | 2019.931 | 4.244829 | 947.1677 | 2104.817 | 3.910326 | 903.0506 | 2006.779 | 2.677655 | 759.2697 | 1687.266 |  |  |  | 2.654174 | 702.5986 | 1561.33 | 3.086316 | 797.2191 | 1771.598 | 2.959819 | 769.0824 | 1709.072 | 3.039842 | 847.3857 | 1883.079
3.600325 | 820.3895 | 1823.088 | 3.759156 | 950.4562 | 2112.125 | 2710.252 |  |  | 2022.247 | 4.251503 | 948.2172 | 2107.149 | 3.918661 | 904.2325 | 2009.406 | 2.682666 | 760.4596 | 1689.91 |  |  |  | 2.662487 | 703.6936 | 1563.764 | 3.092966 | 798.2286 | 1773.841 | 2.968152 | 770.2683 | 1711.707 | 3.044826 | 848.5388 | 1885.642
3.603629 | 819.1787 | 1820.397 | 3.764142 | 951.4852 | 2114.412 | 2713.187 |  |  | 2024.437 | 4.259825 | 949.4525 | 2109.894 | 3.925327 | 905.2659 | 2011.702 | 2.689315 | 761.7972 | 1692.883 |  |  |  | 2.670835 | 704.8341 | 1566.298 | 3.099664 | 799.2292 | 1776.065 | 2.974809 | 771.3079 | 1714.018 | 3.051465 | 849.8401 | 1888.534
3.608651 | 817.812 | 1817.36 | 3.770821 | 952.6253 | 2116.945 | 2716.438 |  |  | 2026.862 | 4.266492 | 950.4718 | 2112.16 | 3.931987 | 906.2679 | 2013.929 | 2.695972 | 763.0916 | 1695.759 |  |  |  | 2.679178 | 705.8921 | 1568.649 | 3.106351 | 800.2913 | 1778.425 | 2.98315 | 772.417 | 1716.482 | 3.05815 | 850.9869 | 1891.082
3.615325 | 816.6971 | 1814.882 | 3.777507 | 953.8168 | 2119.593 | 2719.835 |  |  | 2029.397 | 4.274822 | 951.7264 | 2114.948 | 3.940317 | 907.3841 | 2016.409 | 2.702652 | 764.2673 | 1698.372 |  |  |  | 2.687494 | 707.101 | 1571.335 | 3.112989 | 801.4496 | 1780.999 | 2.98984 | 773.4212 | 1718.714 | 3.063167 | 852.0407 | 1893.424
3.625324 | 816.2388 | 1813.864 | 3.78416 | 954.8589 | 2121.909 | 2722.807 |  |  | 2031.615 | 4.281483 | 952.7277 | 2117.173 | 3.948659 | 908.6903 | 2019.312 | 2.709331 | 765.5598 | 1701.244 |  |  |  | 2.695836 | 708.2593 | 1573.91 | 3.119644 | 802.4542 | 1783.232 | 2.998168 | 774.6063 | 1721.347 | 3.068146 | 853.0783 | 1895.73
3.635333 | 816.6085 | 1814.685 | 3.790807 | 956.1131 | 2124.696 | 2726.383 |  |  | 2034.283 | 4.288153 | 953.7904 | 2119.534 | 3.955333 | 909.8201 | 2021.823 | 2.714315 | 766.7349 | 1703.855 |  |  |  | 2.704167 | 709.3113 | 1576.247 | 3.126327 | 803.5604 | 1785.69 | 3.004833 | 775.6583 | 1723.685 | 3.073157 | 854.2356 | 1898.301
3.646979 | 817.235 | 1816.078 | 3.797493 | 957.2111 | 2127.136 | 2729.514 |  |  | 2036.619 | 4.296488 | 954.973 | 2122.162 | 3.963665 | 910.9973 | 2024.438 | 2.719321 | 767.9765625 | 1706.615 |  |  |  | 2.712503 | 710.3716 | 1578.604 | 3.132999 | 804.5805 | 1787.957 | 3.011502 | 776.9102 | 1726.467 | 3.079826 | 855.5162 | 1901.147
3.656997 | 817.91 | 1817.578 | 3.804181 | 958.2581 | 2129.462 | 2732.5 |  |  | 2038.847 | 4.304826 | 956.1327 | 2124.739 | 3.971993 | 912.0659 | 2026.813 | 2.724326 | 769.0284 | 1708.952 |  |  |  | 2.720839 | 711.5101 | 1581.134 | 3.139665 | 805.6896 | 1790.421 | 3.019822 | 778.1782 | 1729.285 | 3.086495 | 856.6397 | 1903.644
3.667005 | 818.7505 | 1819.446 | 3.810822 | 959.5015 | 2132.226 | 2736.046 |  |  | 2041.493 | 4.311491 | 957.1788 | 2127.064 | 3.980332 | 913.2596 | 2029.466 | 2.730989 | 770.3286 | 1711.841 |  |  |  | 2.7275 | 712.5342 | 1583.409 | 3.147999 | 806.8929 | 1793.095 | 3.029827 | 779.4597 | 1732.133 | 3.094814 | 857.9869 | 1906.638
3.67865 | 819.8465 | 1821.881 | 3.817467 | 960.7233 | 2134.941 | 2739.53 |  |  | 2044.092 | 4.318149 | 958.281 | 2129.513 | 3.988666 | 914.4582 | 2032.129 | 2.737646 | 771.4395 | 1714.31 |  |  |  | 2.735832 | 713.7231 | 1586.051 | 3.154646 | 807.9586 | 1795.463 | 3.036486 | 780.5728 | 1734.606 | 3.101474 | 859.0722 | 1909.049
3.688636 | 821.03 | 1824.511 | 3.824146 | 961.8788 | 2137.509 | 2742.825 |  |  | 2046.551 | 4.326498 | 959.4827 | 2132.184 | 3.996994 | 915.6255 | 2034.723 | 2.742661 | 772.4966 | 1716.659 |  |  |  | 2.744157 | 714.9194 | 1588.71 | 3.161312 | 809.1088 | 1798.02 | 3.043132 | 781.7696 | 1737.266 | 3.106503 | 860.1264 | 1911.392
3.696977 | 822.1003 | 1826.89 | 3.830821 | 963.1742 | 2140.387 | 2746.518 |  |  | 2049.307 | 4.334825 | 960.6334 | 2134.741 | 4.007006 | 916.7676 | 2037.261 | 2.749315 | 773.6981 | 1719.329 |  |  |  | 2.750818 | 716.2314 | 1591.625 | 3.167989 | 810.1635 | 1800.363 | 3.049816 | 782.8036 | 1739.564 | 3.113164 | 861.3405 | 1914.09
3.706977 | 823.3433 | 1829.652 | 3.837487 | 964.3851 | 2143.078 | 2749.971 |  |  | 2051.883 | 4.34316 | 961.8595 | 2137.466 | 4.015326 | 917.9696 | 2039.932 | 2.754315 | 774.7527 | 1721.673 |  |  |  | 2.757495 | 717.2648 | 1593.922 | 3.174661 | 811.2657 | 1802.813 | 3.058163 | 784.0021 | 1742.227 | 3.119807 | 862.4384 | 1916.53
3.717001 | 824.4886 | 1832.197 | 3.842473 | 965.3905 | 2145.312 | 2752.838 |  |  | 2054.022 | 4.349827 | 962.9022 | 2139.783 | 4.021996 | 919.044 | 2042.32 | 2.75934 | 775.7924 | 1723.983 |  |  |  | 2.765814 | 718.4478 | 1596.551 | 3.18134 | 812.4094 | 1805.354 | 3.066494 | 785.171 | 1744.824 | 3.126483 | 863.4933 | 1918.874
3.725332 | 825.4997 | 1834.444 | 3.849159 | 966.6398 | 2148.089 | 2756.401 |  |  | 2056.68 | 4.358147 | 964.1183 | 2142.485 | 4.030347 | 920.2714 | 2045.047 | 2.765988 | 776.9804 | 1726.623 |  |  |  | 2.772498 | 719.5936 | 1599.097 | 3.187989 | 813.4885 | 1807.752 | 3.073167 | 786.2436 | 1747.208 | 3.133161 | 864.6895 | 1921.532
3.735327 | 826.662 | 1837.027 | 3.855832 | 967.794 | 2150.653 | 2759.692 |  |  | 2059.136 | 4.368163 | 964.8851 | 2144.189 | 4.036986 | 921.2852 | 2047.3 | 2.772635 | 778.0817 | 1729.07 |  |  |  | 2.777497 | 720.6499 | 1601.444 | 3.19464 | 814.5309 | 1810.069 | 3.081507 | 787.5143 | 1750.032 | 3.139826 | 865.8997 | 1924.221
3.745335 | 827.7308 | 1839.402 | 3.862499 | 968.9579 | 2153.24 | 2763.011 |  |  | 2061.613 | 4.378172 | 966.076 | 2146.836 | 4.045319 | 922.3018 | 2049.56 | 2.779319 | 779.3966 | 1731.992 |  |  |  | 2.785822 | 721.8018 | 1604.004 | 3.201326 | 815.5787 | 1812.397 | 3.088161 | 788.5995 | 1752.443 | 3.146489 | 867.0198 | 1926.711
3.755298 | 828.8755 | 1841.946 | 3.869162 | 970.0215 | 2155.603 | 2766.043 |  |  | 2063.875 | 4.386498 | 967.2147 | 2149.366 | 4.055343 | 923.4754 | 2052.168 | 2.784339 | 780.6343 | 1734.743 |  |  |  | 2.792465 | 722.8678 | 1606.373 | 3.208014 | 816.6483 | 1814.774 | 3.096498 | 789.8045 | 1755.121 | 3.153145 | 868.0995 | 1929.11
3.765316 | 829.9515 | 1844.337 | 3.875815 | 971.0756 | 2157.946 | 2769.049 |  |  | 2066.118 | 4.394828 | 968.3453 | 2151.878 | 4.063667 | 924.5497 | 2054.555 | 2.789306 | 781.6496 | 1736.999 |  |  |  | 2.799165 | 724.1299 | 1609.178 | 3.216324 | 817.8571 | 1817.46 | 3.103145 | 790.8862 | 1757.525 | 3.15982 | 869.2911 | 1931.758
3.77532 | 830.952 | 1846.56 | 3.884149 | 972.3584 | 2160.796 | 2772.707 |  |  | 2068.848 | 4.403159 | 969.358 | 2154.129 | 4.072006 | 925.6733 | 2057.052 | 2.794322 | 782.7209 | 1739.38 |  |  |  | 2.805844 | 725.2906 | 1611.757 | 3.222985 | 818.9056 | 1819.79 | 3.109817 | 792.0821 | 1760.182 | 3.16651 | 870.3657 | 1934.146
3.785337 | 832.065 | 1849.033 | 3.89082 | 973.5378 | 2163.417 | 2776.07 |  |  | 2071.357 | 4.411496 | 970.3593 | 2156.354 | 4.082004 | 926.8042 | 2059.565 | 2.800996 | 783.9009 | 1742.002 |  |  |  | 2.812492 | 726.3782 | 1614.174 | 3.229655 | 819.97 | 1822.155 | 3.118156 | 793.2416 | 1762.759 | 3.174837 | 871.537 | 1936.749
3.795334 | 833.2441 | 1851.654 | 3.897494 | 974.7631 | 2166.14 | 2779.564 |  |  | 2073.964 | 4.421494 | 971.5351 | 2158.967 | 4.09198 | 915.116 | 2033.591 | 2.80598 | 784.9494 | 1744.332 |  |  |  | 2.819148 | 727.4557 | 1616.568 | 3.237981 | 821.152 | 1824.782 | 3.126476 | 794.436 | 1765.413 | 3.183162 | 872.6676 | 1939.261
3.806969 | 834.4493 | 1854.332 | 3.904171 | 975.9875 | 2168.861 | 2783.056 |  |  | 2076.569 | 4.431497 | 972.5262 | 2161.169 |  |  |  | 2.81265 | 786.1118 | 1746.915 |  |  |  | 2.825828 | 728.6038 | 1619.119 | 3.246313 | 822.3185 | 1827.374 | 3.134824 | 795.6815 | 1768.181 | 3.189841 | 873.6843 | 1941.521
3.816972 | 835.5112 | 1856.691 | 3.910819 | 977.2465 | 2171.659 | 2786.646 |  |  | 2079.248 | 4.443139 | 973.2279 | 2162.729 |  |  |  | 2.817662 | 787.113 | 1749.14 |  |  |  | 2.83249 | 729.6507 | 1621.446 | 3.252997 | 823.3749 | 1829.722 | 3.14151 | 796.6896 | 1770.421 | 3.196485 | 874.7657 | 1943.924
3.826994 | 836.549 | 1858.998 | 3.917468 | 978.4352 | 2174.301 | 2790.036 |  |  | 2081.777 | 4.453175 | 974.2886 | 2165.086 |  |  |  | 2.824315 | 788.3182 | 1751.818 |  |  |  | 2.839158 | 730.6804 | 1623.734 | 3.259669 | 824.4813 | 1832.181 | 3.149831 | 797.9448 | 1773.211 | 3.203128 | 875.8613 | 1946.358
3.836999 | 837.8307 | 1861.846 | 3.924158 | 979.5152 | 2176.7 | 2793.115 |  |  | 2084.075 | 4.461489 | 975.3468 | 2167.437 |  |  |  | 2.83098 | 789.5258 | 1754.502 |  |  |  | 2.845828 | 731.8154 | 1626.256 | 3.266329 | 825.5712 | 1834.603 | 3.158169 | 799.0673 | 1775.705 | 3.211488 | 877.0715 | 1949.048
3.847008 | 838.8941 | 1864.209 | 3.930845 | 980.5578 | 2179.017 | 2796.088 |  |  | 2086.293 | 4.463153 | 973.1121 | 2162.471 |  |  |  | 2.837663 | 790.8024 | 1757.339 |  |  |  | 2.852479 | 732.9087 | 1628.686 | 3.274666 | 826.6627 | 1837.028 | 3.164843 | 800.106 | 1778.013 | 3.218171 | 878.144 | 1951.431
3.855328 | 840.0569 | 1866.793 | 3.939162 | 981.762 | 2181.693 | 2799.522 |  |  | 2088.855 | 4.464809 | 966.7455 | 2148.323 |  |  |  | 2.844334 | 792.01 | 1760.022 |  |  |  | 2.859154 | 733.9319 | 1630.96 | 3.282989 | 827.8331 | 1839.629 | 3.173157 | 801.3025 | 1780.672 | 3.224833 | 879.2197 | 1953.821
3.863667 | 841.3348 | 1869.633 | 3.945824 | 982.8997 | 2184.222 | 2802.766 |  |  | 2091.276 | 4.466465 | 960.3379 | 2134.084 |  |  |  | 2.850985 | 793.367 | 1763.038 |  |  |  | 2.867493 | 735.2026 | 1633.784 | 3.289649 | 828.9324 | 1842.072 | 3.179813 | 802.3651 | 1783.034 | 3.231497 | 880.3004 | 1956.223
3.872005 | 842.426 | 1872.058 | 3.952492 | 984.0773 | 2186.839 | 2806.124 |  |  | 2093.782 | 4.468136 | 953.9358 | 2119.857 |  |  |  | 2.857648 | 794.4957 | 1765.546 |  |  |  | 2.874167 | 736.2508 | 1636.113 | 3.296314 | 830.0532 | 1844.563 | 3.186491 | 803.3941 | 1785.32 | 3.238158 | 881.35 | 1958.556
3.88197 | 843.5898 | 1874.644 | 3.959148 | 985.2684 | 2189.485 | 2809.52 |  |  | 2096.316 | 4.46982 | 947.5099 | 2105.578 |  |  |  | 2.864322 | 795.6039 | 1768.009 |  |  |  | 2.88251 | 737.366 | 1638.591 | 3.302994 | 831.1048 | 1846.9 | 3.194814 | 804.5112 | 1787.803 | 3.244817 | 882.4328 | 1960.962
3.890323 | 844.5921 | 1876.871 | 3.967477 | 986.587 | 2192.416 | 2813.28 |  |  | 2099.121 | 4.471498 | 941.1282 | 2091.396 |  |  |  | 2.870992 | 796.7158 | 1770.479 |  |  |  | 2.890831 | 738.6431 | 1641.429 | 3.311341 | 832.364 | 1849.698 | 3.203152 | 805.6998 | 1790.444 | 3.251491 | 883.5861 | 1963.525
3.898657 | 845.8129 | 1879.584 | 3.972503 | 987.5898 | 2194.644 | 2816.14 |  |  | 2101.255 | 4.473168 | 934.7646 | 2077.255 |  |  |  | 2.87766 | 797.9855 | 1773.301 |  |  |  | 2.897484 | 739.7461 | 1643.88 | 3.319663 | 833.5128 | 1852.251 | 3.211485 | 807.0553 | 1793.456 | 3.25983 | 884.8345 | 1966.299
3.905325 | 846.8574 | 1881.905 | 3.979162 | 988.7131 | 2197.14 | 2819.343 |  |  | 2103.645 | 4.474823 | 928.3933 | 2063.096 |  |  |  | 2.884333 | 799.1235 | 1775.83 |  |  |  | 2.904148 | 740.8362 | 1646.303 | 3.326336 | 834.5311 | 1854.513 | 3.218168 | 808.162 | 1795.916 | 3.266491 | 885.8603 | 1968.578
3.913668 | 848.0375 | 1884.528 | 3.987487 | 989.8472 | 2199.66 | 2822.577 |  |  | 2106.058 | 4.476485 | 922.0923 | 2049.094 |  |  |  | 2.89098 | 800.3636 | 1778.586 |  |  |  | 2.912483 | 741.9645 | 1648.81 | 3.33468 | 835.8176 | 1857.373 | 3.226496 | 809.3735 | 1798.608 | 3.27315 | 886.9689 | 1971.042
3.922003 | 849.1318 | 1886.96 | 3.994148 | 990.9445 | 2202.099 | 2825.706 |  |  | 2108.392 | 4.478168 | 915.8935 | 2035.319 |  |  |  | 2.897633 | 801.4214 | 1780.937 |  |  |  | 2.920807 | 743.1595 | 1651.466 | 3.342994 | 836.9677 | 1859.928 | 3.234824 | 810.4243 | 1800.943 | 3.279814 | 888.225 | 1973.833
3.930338 | 850.1672 | 1889.26 | 3.999166 | 991.9474 | 2204.328 | 2828.566 |  |  | 2110.526 | 4.479845 | 912.0847 | 2026.855 |  |  |  | 2.90433 | 802.5574 | 1783.461 |  |  |  | 2.929163 | 744.4462 | 1654.325 | 3.34965 | 838.0169 | 1862.26 | 3.243173 | 811.5045 | 1803.343 | 3.286492 | 889.4209 | 1976.491
3.938664 | 851.3372 | 1891.86 | 4.005826 | 993.1086 | 2206.908 | 2831.877 |  |  | 2112.997 | 4.484814 | 913.356 | 2029.68 |  |  |  | 2.91267 | 803.7945 | 1786.21 |  |  |  | 2.937481 | 745.7209 | 1657.158 | 3.356314 | 839.1628 | 1864.806 | 3.249836 | 812.5344 | 1805.632 | 3.293184 | 890.6205 | 1979.157
3.945327 | 852.3686 | 1894.152 | 4.015834 | 991.9402 | 2204.312 | 2828.545 |  |  | 2110.511 | 4.489829 | 914.5738 | 2032.386 |  |  |  | 2.920991 | 804.9608 | 1788.802 |  |  |  | 2.944143 | 746.8145 | 1659.588 | 3.362986 | 840.2844 | 1867.299 | 3.258152 | 813.6722 | 1808.161 | 3.299837 | 891.6424 | 1981.428
3.953656 | 853.4644 | 1896.588 | 4.017487 | 990.6972 | 2201.549 | 2825.001 |  |  | 2107.866 | 4.494833 | 915.8856 | 2035.301 |  |  |  | 2.927658 | 805.9672 | 1791.038 |  |  |  | 2.950835 | 747.8959 | 1661.991 | 3.369658 | 841.4109 | 1869.802 | 3.266512 | 814.6808 | 1810.402 | 3.306479 | 892.8754 | 1984.168
3.96198 | 854.5944 | 1899.099 | 4.019142 | 981.7731 | 2181.718 | 2799.554 |  |  | 2088.879 | 4.499826 | 917.1964 | 2038.214 |  |  |  | 2.937667 | 807.1388 | 1793.642 |  |  |  | 2.959165 | 749.0961 | 1664.658 | 3.376334 | 842.4652 | 1872.145 | 3.274829 | 815.9055 | 1813.123 | 3.313153 | 894.0711 | 1986.825
3.970324 | 855.792 | 1901.76 | 4.020813 | 972.8806 | 2161.957 | 2774.196 |  |  | 2069.959 | 4.504838 | 918.5715 | 2041.27 |  |  |  | 2.947647 | 808.2213 | 1796.047 |  |  |  | 2.965834 | 750.2061 | 1667.125 | 3.382991 | 843.5221 | 1874.494 | 3.281475 | 816.9591 | 1815.465 | 3.319838 | 895.1557 | 1989.235
3.978657 | 856.8597 | 1904.133 | 4.022491 | 963.9129 | 2142.029 | 2748.625 |  |  | 2050.879 | 4.509809 | 920.0388 | 2044.531 |  |  |  | 2.954334 | 809.2632 | 1798.363 |  |  |  | 2.970813 | 751.2921 | 1669.538 | 3.389645 | 844.5702 | 1876.823 | 3.289819 | 817.9795 | 1817.732 | 3.326492 | 896.1712 | 1991.492
3.986983 | 857.9232 | 1906.496 | 4.024157 | 954.9656 | 2122.146 | 2723.111 |  |  | 2031.842 | 4.514823 | 921.4142 | 2047.587 |  |  |  | 2.960987 | 810.3416 | 1800.759 |  |  |  | 2.977481 | 752.4963 | 1672.214 | 3.396326 | 845.8157 | 1879.591 | 3.298144 | 819.0004 | 1820.001 | 3.333148 | 897.2202 | 1993.823
3.993654 | 858.9649 | 1908.811 | 4.02582 | 946.0121 | 2102.249 | 2697.58 |  |  | 2012.792 | 4.519814 | 922.7703 | 2050.601 |  |  |  | 2.971006 | 811.619 | 1803.598 |  |  |  | 2.987475 | 753.7711 | 1675.047 | 3.403004 | 846.8954 | 1881.99 | 3.304809 | 820.0969 | 1822.437 | 3.339813 | 898.3265 | 1996.281
4.000328 | 860.0652 | 1911.256 | 4.027481 | 937.2418 | 2082.76 | 2672.571 |  |  | 1994.132 | 4.524809 | 924.0989 | 2053.553 |  |  |  | 2.977663 | 812.7167 | 1806.037 |  |  |  | 2.995811 | 754.9288 | 1677.619 | 3.409667 | 848.0884 | 1884.641 | 3.311499 | 821.1074 | 1824.683 | 3.346486 | 899.6233 | 1999.163
4.006984 | 861.1135 | 1913.586 | 4.029151 | 929.1788 | 2064.842 | 2649.58 |  |  | 1976.976 | 4.52982 | 925.3206 | 2056.268 |  |  |  | 2.984319 | 813.9562 | 1808.792 |  |  |  | 3.002489 | 756.1019 | 1680.227 | 3.41632 | 849.2678 | 1887.262 | 3.319835 | 822.229 | 1827.176 | 3.353152 | 900.8287 | 2001.842
4.015327 | 862.1221 | 1915.827 | 4.030835 | 921.1646 | 2047.032 | 2626.727 |  |  | 1959.925 | 4.534804 | 926.5412 | 2058.98 |  |  |  | 2.990988 | 815.0997 | 1811.333 |  |  |  | 3.009175 | 757.3398 | 1682.977 | 3.422975 | 850.3124 | 1889.583 | 3.328162 | 823.2734 | 1829.496 | 3.359833 | 901.9124 | 2004.25
4.025316 | 863.3416 | 1918.537 | 4.032509 | 913.1649 | 2029.255 | 2603.915 |  |  | 1942.904 | 4.539831 | 927.5803 | 2061.29 |  |  |  | 2.997657 | 816.1669 | 1813.704 |  |  |  | 3.015838 | 758.4144 | 1685.365 | 3.429656 | 851.3408 | 1891.868 | 3.3365 | 824.444 | 1832.098 | 3.366491 | 903.0276 | 2006.728
4.033649 | 864.5043 | 1921.121 | 4.034167 | 905.8654 | 2013.034 | 2583.101 |  |  | 1927.373 | 4.544813 | 928.6542 | 2063.676 |  |  |  | 3.004313 | 817.2722 | 1816.16 |  |  |  | 3.022474 | 759.4761 | 1687.725 | 3.436345 | 852.4955 | 1894.434 | 3.344836 | 825.5327 | 1834.517 | 3.373145 | 904.0865 | 2009.081
4.040332 | 865.6663 | 1923.703 | 4.039167 | 907.0806 | 2015.735 | 2586.566 |  |  | 1929.959 | 4.546492 | 925.9271 | 2057.616 |  |  |  | 3.010982 | 818.5029 | 1818.895 |  |  |  | 3.029153 | 760.5457 | 1690.101 | 3.443 | 853.6854 | 1897.079 | 3.353167 | 826.7268 | 1837.171 | 3.379824 | 905.2871 | 2011.749
4.048673 | 866.8167 | 1926.259 | 4.044142 | 908.5808 | 2019.068 | 2590.844 |  |  | 1933.151 | 4.548162 | 908.8682 | 2019.707 |  |  |  | 3.015987 | 819.5779 | 1821.284 |  |  |  | 3.035837 | 761.6462 | 1692.547 | 3.449643 | 854.6987 | 1899.331 | 3.361499 | 827.7585 | 1839.463 | 3.386503 | 906.3712 | 2014.158
4.056998 | 867.8237 | 1928.497 | 4.049159 | 909.9717 | 2022.159 | 2594.81 |  |  | 1936.11 | 4.549822 | 891.7869 | 1981.749 |  |  |  | 3.022653 | 820.9102 | 1824.245 |  |  |  | 3.042491 | 762.7353 | 1694.967 | 3.456324 | 855.7812 | 1901.736 | 3.3715 | 828.89 | 1841.978 | 3.394836 | 907.6789 | 2017.064
4.065339 | 869.0719 | 1931.271 | 4.052484 | 910.9802 | 2024.4 | 2597.685 |  |  | 1938.256 | 4.551483 | 874.79 | 1943.978 |  |  |  | 3.029324 | 822.0906 | 1826.868 |  |  |  | 3.047471 | 763.7559 | 1697.235 | 3.463014 | 856.9499 | 1904.333 | 3.381472 | 830.1436 | 1844.763 | 3.403166 | 908.8313 | 2019.625
4.073671 | 870.2985 | 1933.997 | 4.057518 | 912.3958 | 2027.546 | 2601.722 |  |  | 1941.268 | 4.55316 | 857.8622 | 1906.361 |  |  |  | 3.035995 | 823.101 | 1829.113 |  |  |  | 3.054157 | 764.9207 | 1699.824 | 3.471317 | 858.1556 | 1907.012 | 3.389819 | 831.3202 | 1847.378 | 3.40982 | 909.8398 | 2021.866
4.080327 | 871.3187 | 1936.264 | 4.06249 | 913.7067 | 2030.459 | 2605.46 |  |  | 1944.057 | 4.55484 | 840.8326 | 1868.517 |  |  |  | 3.044312 | 824.311 | 1831.802 |  |  |  | 3.060841 | 766.1866 | 1702.637 | 3.477995 | 859.1783 | 1909.285 | 3.399819 | 832.3072 | 1849.572 | 3.418166 | 911.0644 | 2024.588
4.088651 | 872.4507 | 1938.779 | 4.067485 | 915.0882 | 2033.529 | 2609.4 |  |  | 1946.996 | 4.556524 | 823.8539 | 1830.787 |  |  |  | 3.050971 | 825.5859375 | 1834.635 |  |  |  | 3.067502 | 767.2556 | 1705.012 | 3.484653 | 860.3618 | 1911.915 | 3.408142 | 833.3245 | 1851.832 | 3.426502 | 912.2872 | 2027.305
4.096992 | 873.5563 | 1941.236 | 4.072484 | 916.2946 | 2036.21 | 2612.84 |  |  | 1949.563 | 4.558176 | 806.8317 | 1792.959 |  |  |  | 3.057663 | 826.7345 | 1837.188 |  |  |  | 3.074164 | 768.3748 | 1707.499 | 3.491298 | 861.5424 | 1914.539 | 3.414823 | 834.4179 | 1854.262 | 3.434827 | 913.3925 | 2029.761
4.105315 | 874.683 | 1943.74 | 4.077492 | 917.6912 | 2039.314 | 2616.822 |  |  | 1952.535 | 4.559822 | 789.7938 | 1755.097 |  |  |  | 3.064336 | 827.8546 | 1839.677 |  |  |  | 3.080826 | 769.4818 | 1709.96 | 3.497983 | 862.7825 | 1917.295 | 3.423156 | 835.4243 | 1856.498 | 3.441488 | 914.436 | 2032.08
4.113633 | 875.9202 | 1946.489 | 4.082513 | 919.1251 | 2042.5 | 2620.911 |  |  | 1955.585 | 4.561491 | 772.859375 | 1717.465 |  |  |  | 3.070988 | 828.8996 | 1841.999 |  |  |  | 3.087488 | 770.5551 | 1712.345 | 3.504668 | 863.7952 | 1919.545 | 3.434819 | 836.3795 | 1858.621 | 3.448159 | 915.4965 | 2034.437
4.120316 | 876.9565 | 1948.792 | 4.087477 | 920.5331 | 2045.629 | 2624.926 |  |  | 1958.581 | 4.563167 | 758.9719 | 1686.604 |  |  |  | 3.077645 | 829.9761 | 1844.391 |  |  |  | 3.094159 | 771.8023 | 1715.116 | 3.511343 | 864.8976 | 1921.995 | 3.444832 | 837.5524 | 1861.227 | 3.454813 | 916.7848 | 2037.3
4.126994 | 878.0294 | 1951.176 | 4.092491 | 921.7549 | 2048.344 | 2628.41 |  |  | 1961.181 | 4.564837 | 754.6827 | 1677.073 |  |  |  | 3.085968 | 831.2073 | 1847.127 |  |  |  | 3.100834 | 772.9282 | 1717.618 | 3.517982 | 866.1189 | 1924.709 | 3.454834 | 838.571 | 1863.491 | 3.461493 | 917.8014 | 2039.559
4.135311 | 879.1494 | 1953.665 | 4.097486 | 923.0748 | 2051.277 | 2632.174 |  |  | 1963.989 | 4.56649 | 749.4042 | 1665.343 |  |  |  | 3.092644 | 832.2505 | 1849.446 |  |  |  | 3.107475 | 774.0723 | 1720.161 | 3.524647 | 867.2463 | 1927.214 | 3.463165 | 839.6218 | 1865.826 | 3.469834 | 918.8636 | 2041.919
4.143664 | 880.4313 | 1956.514 | 4.102493 | 924.4329 | 2054.295 | 2636.046 |  |  | 1966.878 | 4.568141 | 743.6091 | 1652.465 |  |  |  | 3.095986 | 824.7635 | 1832.808 |  |  |  | 3.114142 | 775.2861 | 1722.858 | 3.531334 | 868.4238 | 1929.831 | 3.471506 | 840.6245 | 1868.054 | 3.478155 | 919.9593 | 2044.354
4.150342 | 881.4776 | 1958.839 | 4.107504 | 925.7934 | 2057.319 | 2639.926 |  |  | 1969.773 | 4.569808 | 737.4495 | 1638.777 |  |  |  | 3.097662 | 816.9108 | 1815.357 |  |  |  | 3.120825 | 776.5196 | 1725.599 | 3.538007 | 869.5144 | 1932.254 | 3.481487 | 841.7518 | 1870.56 | 3.488169 | 920.5297 | 2045.622
4.156985 | 882.4845 | 1961.077 | 4.112473 | 927.076 | 2060.169 | 2643.583 |  |  | 1972.502 | 4.571487 | 731.2222 | 1624.938 |  |  |  | 3.099324 | 809.0807 | 1797.957 |  |  |  | 3.1275 | 777.5754 | 1727.945 | 3.544664 | 870.6315 | 1934.737 | 3.491485 | 842.915 | 1873.145 | 3.49981 | 919.5513 | 2043.447
4.165325 | 883.5733 | 1963.496 | 4.11749 | 928.3339 | 2062.964 | 2647.17 |  |  | 1975.178 | 4.573164 | 724.9684 | 1611.041 |  |  |  | 3.100979 | 801.2041 | 1780.454 |  |  |  | 3.134179 | 778.7299 | 1730.511 | 3.551312 | 871.7567 | 1937.237 | 3.501488 | 844.0294 | 1875.621 | 3.509819 | 918.7233 | 2041.607
4.173662 | 884.7178 | 1966.04 | 4.122482 | 929.5542 | 2065.676 | 2650.65 |  |  | 1977.775 | 4.57483 | 718.6756 | 1597.057 |  |  |  | 3.102641 | 793.4191 | 1763.154 |  |  |  | 3.140827 | 779.8898 | 1733.089 | 3.557985 | 872.8433 | 1939.652 | 3.511488 | 845.1732 | 1878.163 | 3.51983 | 918.5975 | 2041.328
4.180308 | 885.7465 | 1968.326 | 4.127489 | 930.7367 | 2068.304 | 2654.022 |  |  | 1980.291 | 4.576487 | 712.2418 | 1582.76 |  |  |  | 3.104319 | 785.6926 | 1745.984 |  |  |  | 3.147479 | 781.0522 | 1735.672 | 3.564672 | 873.9155 | 1942.034 | 3.519834 | 846.2769 | 1880.615 | 3.529837 | 919.4584 | 2043.241
4.188648 | 886.8674 | 1970.816 | 4.13249 | 932.0904 | 2071.312 | 2657.882 |  |  | 1983.171 | 4.578151 | 705.8152 | 1568.478 |  |  |  | 3.105994 | 777.9932 | 1728.874 |  |  |  | 3.154166 | 782.2323 | 1738.294 | 3.571331 | 875.1281 | 1944.729 | 3.528152 | 847.3152 | 1882.923 | 3.541482 | 919.9236 | 2044.275
4.196975 | 887.951 | 1973.224 | 4.137474 | 933.4568 | 2074.348 | 2661.778 |  |  | 1986.078 | 4.579833 | 699.3882 | 1554.196 |  |  |  | 3.10766 | 770.3167 | 1711.815 |  |  |  | 3.160847 | 783.4515 | 1741.003 | 3.577976 | 876.3225 | 1947.383 | 3.538164 | 848.4663 | 1885.481 | 3.553155 | 920.0368 | 2044.526
4.203657 | 889.0204 | 1975.601 | 4.142504 | 934.7847 | 2077.299 | 2665.565 |  |  | 1988.904 | 4.581512 | 697.6415 | 1550.315 |  |  |  | 3.109317 | 762.6927 | 1694.873 |  |  |  | 3.167493 | 784.567 | 1743.482 | 3.584651 | 877.4276 | 1949.839 | 3.546505 | 849.5823 | 1887.961 | 3.563156 | 919.9824 | 2044.405
4.210328 | 890.03 | 1977.844 | 4.147484 | 936.0439 | 2080.098 | 2669.155 |  |  | 1991.583 | 4.584818 | 696.3819 | 1547.515 |  |  |  | 3.110976 | 755.3853 | 1678.634 |  |  |  | 3.174134 | 785.7698 | 1746.155 | 3.591328 | 878.6 | 1952.444 | 3.554828 | 850.7885 | 1890.641 | 3.573176 | 920.2841 | 2045.076
4.218653 | 891.2256 | 1980.501 | 4.15249 | 937.2274 | 2082.727 | 2672.53 |  |  | 1994.101 | 4.596485 | 696.7226 | 1548.272 |  |  |  | 3.116007 | 756.6754 | 1681.501 |  |  |  | 3.180818 | 787.0184 | 1748.93 | 3.597995 | 879.7897 | 1955.088 | 3.563164 | 851.9937 | 1893.319 | 3.584801 | 921.2167 | 2047.148
4.227005 | 892.3643 | 1983.032 | 4.157501 | 938.2513 | 2085.003 | 2675.45 |  |  | 1996.279 | 4.604827 | 697.8322 | 1550.738 |  |  |  | 3.119313 | 757.8765 | 1684.17 |  |  |  | 3.185841 | 788.0682 | 1751.263 | 3.604666 | 880.9049 | 1957.566 | 3.569831 | 853.0281 | 1895.618 | 3.594831 | 921.8179 | 2048.484
4.235334 | 893.5154 | 1985.59 | 4.162482 | 939.3212 | 2087.38 | 2678.501 |  |  | 1998.556 | 4.611473 | 699.0075 | 1553.35 |  |  |  | 3.122669 | 759.0024 | 1686.672 |  |  |  | 3.192482 | 789.279 | 1753.953 | 3.61133 | 882.0932 | 1960.207 | 3.578146 | 854.1296 | 1898.066 | 3.606493 | 922.4971 | 2049.993
4.241984 | 894.6375 | 1988.083 | 4.167498 | 940.4728 | 2089.94 | 2681.785 |  |  | 2001.006 | 4.614823 | 689.3684 | 1531.93 |  |  |  | 3.125981 | 760.1016 | 1689.115 |  |  |  | 3.199141 | 790.3829 | 1756.406 | 3.617979 | 883.2384 | 1962.752 | 3.586483 | 855.2603 | 1900.578 | 3.616499 | 923.0732 | 2051.274
4.246988 | 895.6722 | 1990.383 | 4.172466 | 938.6245 | 2085.832 | 2676.514 |  |  | 1997.073 | 4.616486 | 680.0771 | 1511.282 |  |  |  | 3.129307 | 761.2054 | 1691.568 |  |  |  | 3.205826 | 791.4708 | 1758.824 | 3.624652 | 884.3798 | 1965.288 | 3.594817 | 856.5453 | 1903.434 | 3.628147 | 923.2753 | 2051.723
4.255327 | 896.7977 | 1992.884 | 4.174145 | 937.5097 | 2083.355 | 2673.335 |  |  | 1994.701 | 4.618142 | 670.8058 | 1490.68 |  |  |  | 3.132657 | 762.3169 | 1694.038 |  |  |  | 3.212503 | 792.6044 | 1761.343 | 3.631338 | 885.4099 | 1967.577 | 3.603156 | 857.8295 | 1906.288 | 3.638164 | 923.2058 | 2051.568
4.263637 | 897.8193 | 1995.154 | 4.175819 | 936.3358 | 2080.746 | 2669.988 |  |  | 1992.204 | 4.619804 | 661.4995 | 1469.999 |  |  |  | 3.13598 | 763.3459 | 1696.324 |  |  |  | 3.219169 | 793.9083 | 1764.241 | 3.638003 | 886.6152 | 1970.256 | 3.613163 | 859.0154 | 1908.923 | 3.648168 | 922.7625 | 2050.583
4.270335 | 898.8572 | 1997.461 | 4.177484 | 935.1924 | 2078.205 | 2666.727 |  |  | 1989.771 | 4.621484 | 652.2283 | 1449.396 |  |  |  | 3.141011 | 764.8212 | 1699.603 |  |  |  | 3.225821 | 794.9615 | 1766.581 | 3.644647 | 887.8322 | 1972.96 | 3.621501 | 860.1978 | 1911.551 | 3.659813 | 922.0775 | 2049.061
4.280315 | 900.056 | 2000.124 | 4.179145 | 933.9492 | 2075.443 | 2663.182 |  |  | 1987.126 | 4.623171 | 642.9025 | 1428.672 |  |  |  | 3.144315 | 765.8585 | 1701.908 |  |  |  | 3.232483 | 796.1794 | 1769.288 | 3.651318 | 889.0018 | 1975.559 | 3.628147 | 861.3297 | 1914.066 | 3.671488 | 921.4285 | 2047.619
4.288642 | 901.2489 | 2002.775 | 4.180808 | 932.7629 | 2072.807 | 2659.8 |  |  | 1984.602 | 4.624837 | 633.672 | 1408.16 |  |  |  | 3.147653 | 766.8812 | 1704.18 |  |  |  | 3.239164 | 797.4822 | 1772.183 | 3.657998 | 890.1827 | 1978.184 | 3.634806 | 862.3664 | 1916.37 | 3.681502 | 921.0956 | 2046.879
4.296989 | 902.3334 | 2005.185 | 4.182488 | 931.5653 | 2070.145 | 2656.385 |  |  | 1982.054 | 4.626493 | 624.3591 | 1387.465 |  |  |  | 3.150971 | 767.9022 | 1706.449 |  |  |  | 3.244164 | 798.4894 | 1774.421 | 3.664668 | 891.4861 | 1981.08 | 3.641489 | 863.4281 | 1918.729 | 3.693153 | 921.0049 | 2046.678
4.305315 | 903.5465 | 2007.881 | 4.184169 | 930.3386 | 2067.419 | 2652.887 |  |  | 1979.444 | 4.628152 | 615.127 | 1366.949 |  |  |  | 3.154303 | 768.9836 | 1708.853 |  |  |  | 3.25081 | 799.6151 | 1776.922 | 3.671326 | 892.4973 | 1983.327 | 3.649834 | 864.624 | 1921.387 | 3.703154 | 921.5234 | 2047.83
4.311989 | 904.595 | 2010.211 | 4.195799 | 931.452 | 2069.893 | 2656.061 |  |  | 1981.813 | 4.629826 | 606.4857 | 1347.746 |  |  |  | 3.157663 | 770.0053 | 1711.123 |  |  |  | 3.259149 | 800.8695 | 1779.71 | 3.677975 | 893.5663 | 1985.703 | 3.656493 | 865.6375 | 1923.639 | 3.714829 | 922.2687 | 2049.486
4.320326 | 905.6109 | 2012.469 | 4.20083 | 932.5062 | 2072.236 | 2659.067 |  |  | 1984.056 | 4.636477 | 607.7566 | 1350.57 |  |  |  | 3.160983 | 771.0884 | 1713.53 |  |  |  | 3.264175 | 801.8879 | 1781.973 | 3.68465 | 894.8797 | 1988.622 | 3.663148 | 866.6937 | 1925.986 | 3.724847 | 923.1172 | 2051.372
4.32866 | 906.6868 | 2014.859 | 4.205818 | 933.5182 | 2074.485 | 2661.953 |  |  | 1986.209 | 4.641498 | 608.7587 | 1352.797 |  |  |  | 3.166012 | 772.6893 | 1717.087 |  |  |  | 3.27084 | 803.1947 | 1784.877 | 3.691339 | 896.0904 | 1991.312 | 3.6715 | 867.8011 | 1928.447 | 3.736474 | 924.0106 | 2053.357
4.335331 | 907.8572 | 2017.46 | 4.21249 | 934.7177 | 2077.15 | 2665.374 |  |  | 1988.761 | 4.648164 | 610.1144 | 1355.81 |  |  |  | 3.170979 | 774.1538 | 1720.342 |  |  |  | 3.277491 | 804.25 | 1787.222 | 3.698002 | 897.2685 | 1993.93 | 3.681497 | 868.9964 | 1931.103 | 3.746488 | 925.2204 | 2056.045
4.343658 | 909.0755 | 2020.168 | 4.219154 | 935.8997 | 2079.777 | 2668.744 |  |  | 1991.276 | 4.653145 | 611.2173 | 1358.261 |  |  |  | 3.174333 | 775.2278 | 1722.729 |  |  |  | 3.285837 | 805.5923 | 1790.205 | 3.70464 | 898.2773 | 1996.172 | 3.688157 | 870.0093 | 1933.354 | 3.75649 | 926.4559 | 2058.791
4.352005 | 910.171 | 2022.602 | 4.22081 | 925.2048 | 2056.011 | 2638.248 |  |  | 1968.521 | 4.65817 | 612.3309 | 1360.735 |  |  |  | 3.179314 | 776.5514 | 1725.67 |  |  |  | 3.292485 | 806.8196 | 1792.932 | 3.709656 | 899.3613 | 1998.581 | 3.696491 | 871.261 | 1936.136 | 3.764822 | 927.6029 | 2061.34
4.361998 | 911.2762 | 2025.058 | 4.222468 | 911.1307 | 2024.735 | 2598.115 |  |  | 1938.576 | 4.664827 | 613.6166 | 1363.592 |  |  |  | 3.184334 | 777.9824 | 1728.85 |  |  |  | 3.299133 | 808.1098 | 1795.8 | 3.716351 | 900.66 | 2001.467 | 3.703144 | 872.3196 | 1938.488 | 3.771476 | 928.661 | 2063.691
4.370328 | 912.4144 | 2027.588 | 4.224144 | 896.8874 | 1993.083 | 2557.5 |  |  | 1908.271 | 4.671474 | 614.8848 | 1366.411 |  |  |  | 3.189331 | 779.4188 | 1732.042 |  |  |  | 3.30583 | 809.3339 | 1798.52 | 3.722998 | 901.8624 | 2004.139 | 3.709827 | 873.3248 | 1940.722 | 3.781492 | 929.7289 | 2066.064
4.378675 | 913.608 | 2030.24 | 4.225829 | 882.7569 | 1961.682 | 2517.206 |  |  | 1878.206 | 4.676486 | 615.9025 | 1368.672 |  |  |  | 3.194312 | 780.9042 | 1735.343 |  |  |  | 3.312502 | 810.4421 | 1800.983 | 3.729644 | 902.9178 | 2006.484 | 3.718157 | 874.5148 | 1943.366 | 3.791495 | 930.945 | 2068.767
4.386995 | 914.7023 | 2032.672 | 4.227499 | 868.4935 | 1929.986 | 2476.534 |  |  | 1847.859 | 4.683177 | 617.0997 | 1371.333 |  |  |  | 3.197651 | 781.9427 | 1737.651 |  |  |  | 3.31914 | 811.54 | 1803.422 | 3.736323 | 904.0535 | 2009.008 | 3.724831 | 875.6983 | 1945.996 | 3.799845 | 932.1019 | 2071.337
4.395334 | 915.7843 | 2035.076 | 4.229165 | 854.2513 | 1898.336 | 2435.921 |  |  | 1817.556 | 4.689832 | 618.2712 | 1373.936 |  |  |  | 3.20264 | 783.3417 | 1740.759 |  |  |  | 3.325806 | 812.8909 | 1806.424 | 3.743002 | 905.1984 | 2011.552 | 3.731494 | 876.7622 | 1948.36 | 3.808162 | 933.2047 | 2073.788
4.403673 | 916.8763 | 2037.503 | 4.230826 | 840.0786 | 1866.841 | 2395.508 |  |  | 1787.401 | 4.696473 | 619.5353 | 1376.745 |  |  |  | 3.207664 | 784.7397 | 1743.866 |  |  |  | 3.332498 | 814.1222 | 1809.16 | 3.749662 | 906.3568 | 2014.126 | 3.738142 | 877.8444 | 1950.765 | 3.816492 | 934.3753 | 2076.39
4.411993 | 918.0009 | 2040.002 | 4.232491 | 825.9305 | 1835.401 | 2355.164 |  |  | 1757.299 | 4.701496 | 620.5675 | 1379.039 |  |  |  | 3.210976 | 785.7875 | 1746.195 |  |  |  | 3.339176 | 815.3878 | 1811.973 | 3.756331 | 907.5295 | 2016.732 | 3.746484 | 879.1254 | 1953.612 | 3.824837 | 935.4564 | 2078.792
4.420327 | 919.0355 | 2042.301 | 4.234166 | 811.7211 | 1803.825 | 2314.646 |  |  | 1727.066 | 4.70818 | 621.7281 | 1381.618 |  |  |  | 3.215987 | 787.1918 | 1749.315 |  |  |  | 3.345831 | 816.5915 | 1814.648 | 3.762987 | 908.7828 | 2019.517 | 3.754819 | 880.354 | 1956.342 | 3.83316 | 936.5132 | 2081.141
4.428663 | 920.154 | 2044.787 | 4.235833 | 797.5733 | 1772.385 | 2274.303 |  |  | 1696.964 | 4.714818 | 622.9135 | 1384.252 |  |  |  | 3.22097 | 788.6072 | 1752.461 |  |  |  | 3.352487 | 817.8698 | 1817.488 | 3.768 | 909.7893 | 2021.754 | 3.76314 | 881.4889 | 1958.864 | 3.839812 | 937.6267 | 2083.615
4.436997 | 921.2629 | 2047.251 | 4.237488 | 794.4199 | 1765.378 | 2265.311 |  |  | 1690.255 | 4.721458 | 624.1314 | 1386.959 |  |  |  | 3.225994 | 789.8955 | 1755.323 |  |  |  | 3.359155 | 819.0496 | 1820.11 | 3.774666 | 910.9434 | 2024.319 | 3.769824 | 882.5543 | 1961.232 | 3.848153 | 938.8686 | 2086.375
4.445328 | 922.4031 | 2049.785 | 4.244166 | 795.5608 | 1767.913 | 2268.564 |  |  | 1692.683 | 4.72815 | 625.2339 | 1389.409 |  |  |  | 3.230983 | 791.1367 | 1758.081 |  |  |  | 3.365834 | 820.1903 | 1822.645 | 3.781322 | 912.0606 | 2026.801 | 3.776514 | 883.6846 | 1963.743 | 3.856477 | 940.0433 | 2088.985
4.451982 | 923.4126 | 2052.028 | 4.249148 | 796.6741 | 1770.387 | 2271.738 |  |  | 1695.051 | 4.734829 | 626.3462 | 1391.88 |  |  |  | 3.234328 | 792.1426 | 1760.317 |  |  |  | 3.372506 | 821.3817 | 1825.293 | 3.787978 | 913.0872 | 2029.083 | 3.78482 | 884.916 | 1966.48 | 3.864808 | 941.1313 | 2091.403
4.460321 | 924.6128 | 2054.695 | 4.254161 | 797.733 | 1772.74 | 2274.758 |  |  | 1697.304 | 4.741486 | 627.6141 | 1394.698 |  |  |  | 3.239328 | 793.608 | 1763.573 |  |  |  | 3.37916 | 822.3845 | 1827.521 | 3.796313 | 914.2642 | 2031.698 | 3.791492 | 885.9685 | 1968.819 | 3.873146 | 942.1563 | 2093.681
4.468642 | 925.6744 | 2057.054 | 4.259166 | 798.7536 | 1775.008 | 2277.668 |  |  | 1699.476 | 4.748143 | 628.7267 | 1397.171 |  |  |  | 3.24268 | 794.6196 | 1765.821 |  |  |  | 3.385816 | 823.4073 | 1829.794 | 3.804646 | 915.6069 | 2034.682 | 3.798154 | 887.0406 | 1971.201 | 3.881477 | 943.281 | 2096.18
4.478664 | 926.7352 | 2059.411 | 4.264154 | 799.8174 | 1777.372 | 2280.702 |  |  | 1701.739 | 4.754824 | 629.8682 | 1399.707 |  |  |  | 3.247658 | 796.1323 | 1769.183 |  |  |  | 3.392489 | 824.6378 | 1832.528 | 3.811327 | 916.8592 | 2037.465 | 3.806479 | 888.2902 | 1973.978 | 3.888152 | 944.2995 | 2098.443
4.488666 | 927.9299 | 2062.066 | 4.269168 | 800.8802 | 1779.734 | 2283.732 |  |  | 1704.001 | 4.761489 | 631.05 | 1402.333 |  |  |  | 3.252656 | 797.4531 | 1772.118 |  |  |  | 3.399159 | 825.8683 | 1835.263 | 3.818013 | 918.0514 | 2040.114 | 3.814818 | 889.4564 | 1976.57 | 3.896487 | 945.5588 | 2101.242
4.496992 | 928.9682 | 2064.374 | 4.274144 | 801.9332 | 1782.074 | 2286.735 |  |  | 1706.241 | 4.768164 | 632.3098 | 1405.133 |  |  |  | 3.257658 | 798.7434 | 1774.985 |  |  |  | 3.405824 | 827.1149 | 1838.033 | 3.824664 | 919.0681 | 2042.373 | 3.821491 | 890.6055 | 1979.123 | 3.904829 | 946.6639 | 2103.698
4.50534 | 930.002 | 2066.671 | 4.279158 | 802.9735 | 1784.386 | 2289.701 |  |  | 1708.454 | 4.774832 | 633.5483 | 1407.885 |  |  |  | 3.262652 | 800.0251 | 1777.834 |  |  |  | 3.412494 | 828.328125 | 1840.729 | 3.831311 | 920.0806 | 2044.623 | 3.828165 | 891.8644 | 1981.921 | 3.911496 | 947.6708 | 2105.935
4.513651 | 931.102 | 2069.116 | 4.285843 | 804.2993 | 1787.332 | 2293.482 |  |  | 1711.275 | 4.781481 | 634.5523 | 1410.116 |  |  |  | 3.267677 | 801.4818 | 1781.071 |  |  |  | 3.420825 | 829.5683 | 1843.485 | 3.837986 | 921.2132 | 2047.14 | 3.834831 | 892.915 | 1984.256 | 3.918159 | 948.7039 | 2108.231
4.523666 | 932.2178 | 2071.595 | 4.290819 | 805.3195 | 1789.599 | 2296.391 |  |  | 1713.446 | 4.788149 | 635.6366 | 1412.526 |  |  |  | 3.272646 | 802.8798 | 1784.177 |  |  |  | 3.427473 | 830.7017 | 1846.004 | 3.84467 | 922.3598 | 2049.688 | 3.841487 | 893.9171 | 1986.482 | 3.92818 | 949.7832 | 2110.629
4.532001 | 933.297 | 2073.993 | 4.295831 | 806.3665 | 1791.926 | 2299.377 |  |  | 1715.673 | 4.794827 | 636.7358 | 1414.968 |  |  |  | 3.277642 | 804.274 | 1787.276 |  |  |  | 3.434165 | 831.7954 | 1848.434 | 3.851328 | 923.6414 | 2052.536 | 3.849812 | 895.2032 | 1989.34 | 3.936503 | 950.8172 | 2112.927
4.540327 | 934.306 | 2076.235 | 4.300815 | 807.4495 | 1794.332 | 2302.465 |  |  | 1717.978 | 4.801494 | 637.8812 | 1417.514 |  |  |  | 3.282648 | 805.6279 | 1790.284 |  |  |  | 3.440846 | 833.0507 | 1851.224 | 3.857995 | 924.7626 | 2055.028 | 3.856477 | 896.2265625 | 1991.615 | 3.94483 | 952.0495 | 2115.666
4.550329 | 935.4845 | 2078.854 | 4.307481 | 801.8741 | 1781.943 | 2286.567 |  |  | 1706.115 | 4.808165 | 638.9528 | 1419.895 |  |  |  | 3.287644 | 806.7855 | 1792.857 |  |  |  | 3.44749 | 834.3261 | 1854.058 | 3.864653 | 925.8355 | 2057.412 | 3.864811 | 897.4729 | 1994.384 | 3.95318 | 953.1878 | 2118.195
4.558653 | 936.6243 | 2081.387 | 4.309162 | 789.4975 | 1754.439 | 2251.274 |  |  | 1679.782 | 4.814814 | 635.2589 | 1411.686 |  |  |  | 3.292669 | 807.9371 | 1795.416 |  |  |  | 3.454147 | 835.4008 | 1856.446 | 3.87132 | 926.9042 | 2059.787 | 3.87149 | 898.6235 | 1996.941 | 3.961487 | 954.2857 | 2120.635
4.566984 | 937.7683 | 2083.93 | 4.310842 | 777.0852 | 1726.856 | 2215.88 |  |  | 1653.373 | 4.816489 | 629.608 | 1399.129 |  |  |  | 3.297634 | 809.1777 | 1798.173 |  |  |  | 3.460824 | 836.4292 | 1858.732 | 3.877991 | 928.0288 | 2062.286 | 3.879833 | 899.7993 | 1999.554 | 3.971499 | 955.4431 | 2123.207
4.576985 | 938.9258 | 2086.502 | 4.312509 | 764.5944 | 1699.099 | 2180.262 |  |  | 1626.797 | 4.818163 | 624.0347 | 1386.744 |  |  |  | 3.302648 | 810.4926 | 1801.095 |  |  |  | 3.467495 | 837.5942 | 1861.321 | 3.884665 | 929.0361 | 2064.525 | 3.888156 | 900.9972 | 2002.216 | 3.979835 | 956.584 | 2125.742
4.585318 | 939.9713 | 2088.825 | 4.31416 | 752.1653 | 1671.479 | 2144.821 |  |  | 1600.352 | 4.819823 | 618.5309 | 1374.513 |  |  |  | 3.307652 | 811.7435 | 1803.875 |  |  |  | 3.474172 | 838.8087 | 1864.019 | 3.891323 | 930.0396 | 2066.755 | 3.894835 | 902.2516 | 2005.004 | 3.988159 | 957.7073 | 2128.239
4.593652 | 941.1414 | 2091.425 | 4.315815 | 739.7808 | 1643.957 | 2109.506 |  |  | 1574.002 | 4.821473 | 613.0106 | 1362.246 |  |  |  | 3.312654 | 812.9115 | 1806.47 |  |  |  | 3.480833 | 839.8433 | 1866.318 | 3.897977 | 931.3062 | 2069.569 | 3.901504 | 903.4229 | 2007.606 | 3.996501 | 958.788 | 2130.64
4.603653 | 942.3008 | 2094.002 | 4.317495 | 727.3588 | 1616.353 | 2074.084 |  |  | 1547.572 | 4.823133 | 607.4106 | 1349.801 |  |  |  | 3.317667 | 814.1882 | 1809.307 |  |  |  | 3.487479 | 840.8773 | 1868.616 | 3.904655 | 932.3589 | 2071.909 | 3.908149 | 904.4268 | 2009.837 | 4.004833 | 959.9077 | 2133.128
4.611982 | 943.4045 | 2096.454 | 4.319162 | 714.8466 | 1588.548 | 2038.405 |  |  | 1520.95 | 4.824811 | 601.9033 | 1337.563 |  |  |  | 3.322642 | 815.4651 | 1812.145 |  |  |  | 3.494154 | 841.9834 | 1871.074 | 3.914645 | 933.5385 | 2074.53 | 3.9148 | 905.4957 | 2012.213 | 4.013161 | 961.0407 | 2135.646
4.620294 | 944.4619 | 2098.804 | 4.320818 | 702.4675 | 1561.039 | 2003.106 |  |  | 1494.612 | 4.826489 | 596.2701 | 1325.045 |  |  |  | 3.327665 | 816.7803 | 1815.067 |  |  |  | 3.500829 | 843.0811 | 1873.514 | 3.921329 | 934.5706 | 2076.823 | 3.923152 | 906.7243 | 2014.943 | 4.021502 | 962.1276 | 2138.061
4.628643 | 945.5025 | 2101.117 | 4.322469 | 690.1223 | 1533.605 | 1967.903 |  |  | 1468.345 | 4.82816 | 590.7609 | 1312.802 |  |  |  | 3.332652 | 817.97 | 1817.711 |  |  |  | 3.507494 | 844.2906 | 1876.201 | 3.928 | 935.6946 | 2079.321 | 3.931484 | 907.8884 | 2017.53 | 4.031495 | 963.3326 | 2140.739
4.636974 | 946.6379 | 2103.64 | 4.324128 | 684.5144 | 1521.143 | 1951.912 |  |  | 1456.414 | 4.829821 | 585.41 | 1300.911 |  |  |  | 3.337653 | 819.1957 | 1820.435 |  |  |  | 3.514155 | 845.5627 | 1879.028 | 3.934659 | 936.7656 | 2081.701 | 3.938155 | 908.9921 | 2019.982 | 4.041484 | 964.431 | 2143.18
4.645295 | 947.6465 | 2105.881 | 4.334157 | 685.619 | 1523.598 | 1955.062 |  |  | 1458.764 | 4.831481 | 584.4077 | 1298.684 |  |  |  | 3.342667 | 820.392 | 1823.093 |  |  |  | 3.520815 | 846.8386 | 1881.863 | 3.943007 | 937.8755 | 2084.168 | 3.946499 | 910.3317 | 2022.959 | 4.049819 | 965.5616 | 2145.693
4.653654 | 948.6995 | 2108.221 | 4.335837 | 684.2377 | 1520.528 | 1951.123 |  |  | 1455.825 | 4.838161 | 585.4797 | 1301.066 |  |  |  | 3.347643 | 821.4937 | 1825.542 |  |  |  | 3.529138 | 848.0335 | 1884.519 | 3.951333 | 938.8914 | 2086.425 | 3.953171 | 911.4282 | 2025.396 | 4.05815 | 966.7097 | 2148.244
4.66198 | 949.7751 | 2110.611 | 4.337505 | 676.6585 | 1503.686 | 1929.511 |  |  | 1439.699 | 4.844823 | 586.6056 | 1303.568 |  |  |  | 3.352659 | 822.7251 | 1828.278 |  |  |  | 3.535822 | 849.039 | 1886.753 | 3.959655 | 939.9567 | 2088.793 | 3.961507 | 912.7185 | 2028.263 | 4.06647 | 967.8599 | 2150.8
4.670308 | 950.8972 | 2113.105 | [7 empty] | 4.851496 | 587.8268 | 1306.282 |  |  |  | 3.357641 | 823.7911 | 1830.647 |  |  |  | 3.540847 | 850.062 | 1889.027 | 3.968002 | 941.0987 | 2091.33 | 3.969832 | 913.8583 | 2030.796 | 4.074815 | 968.9437 | 2153.208
4.677001 | 951.9445 | 2115.432 | [7 empty] | 4.858163 | 588.947 | 1308.771 |  |  |  | 3.362652 | 825.0935 | 1833.541 |  |  |  | 3.547493 | 851.2756 | 1891.724 | 3.974648 | 942.3159 | 2094.035 | 3.978168 | 915.056 | 2033.458 | 4.08315 | 969.9515 | 2155.448
4.68533 | 952.9878 | 2117.751 | [7 empty] | 4.86481 | 589.9523 | 1311.005 |  |  |  | 3.367666 | 826.1971 | 1835.994 |  |  |  | 3.554137 | 852.4576 | 1894.35 | 3.981299 | 943.3993 | 2096.443 | 3.984822 | 916.0849 | 2035.744 | 4.091469 | 971.0993 | 2157.998
4.693658 | 954.0281 | 2120.062 | [7 empty] | 4.871483 | 591.145 | 1313.655 |  |  |  | 3.372651 | 827.4525 | 1838.783 |  |  |  | 3.560834 | 853.5494 | 1896.777 | 3.989657 | 944.6066 | 2099.126 | 3.991468 | 917.1044 | 2038.01 | 4.099829 | 972.2 | 2160.444
4.701989 | 955.1867 | 2122.637 | [7 empty] | 4.879832 | 592.3748 | 1316.388 |  |  |  | 3.379326 | 828.7157 | 1841.59 |  |  |  | 3.567513 | 854.6552 | 1899.234 | 3.996335 | 945.6741 | 2101.498 | 3.998154 | 918.2073 | 2040.461 | 4.10816 | 973.2308 | 2162.735
4.710329 | 956.2908 | 2125.091 | [7 empty] | 4.886505 | 593.4093 | 1318.687 |  |  |  | 3.384324 | 829.8813 | 1844.181 |  |  |  | 3.575829 | 855.8481 | 1901.885 | 4.002998 | 946.7679 | 2103.929 | 4.004847 | 919.3151 | 2042.922 | 4.116488 | 974.2823 | 2165.072
4.718658 | 957.314 | 2127.365 | [7 empty] | 4.89316 | 594.6564 | 1321.459 |  |  |  | 3.389319 | 830.9827 | 1846.628 |  |  |  | 3.582497 | 856.9394 | 1904.31 | 4.00965 | 947.8923 | 2106.427 | 4.014825 | 920.4413 | 2045.425 | 4.124833 | 975.4658 | 2167.702
4.726995 | 958.3365 | 2129.637 | [7 empty] | 4.899815 | 595.8107 | 1324.024 |  |  |  | 3.394348 | 832.1532 | 1849.229 |  |  |  | 3.589156 | 858.0577 | 1906.795 | 4.016324 | 948.9788 | 2108.842 | 4.021502 | 921.4922 | 2047.761 | 4.133153 | 976.4984 | 2169.996
4.735346 | 959.5813 | 2132.403 | [7 empty] | 4.908141 | 597.063 | 1326.807 |  |  |  | 3.399313 | 833.2469 | 1851.66 |  |  |  | 3.595818 | 859.1072 | 1909.127 | 4.022984 | 950.164 | 2111.476 | 4.028174 | 922.5264 | 2050.059 | 4.141489 | 977.5768 | 2172.393
4.743668 | 960.8321 | 2135.182 | [7 empty] | 4.916478 | 598.2875 | 1329.528 |  |  |  | 3.404312 | 834.3771 | 1854.171 |  |  |  | 3.602495 | 860.3297 | 1911.844 | 4.029663 | 951.2369 | 2113.86 | 4.034816 | 923.537 | 2052.304 | 4.149821 | 978.6138 | 2174.697
4.753657 | 961.9905 | 2137.757 | [7 empty] | 4.924808 | 599.4693 | 1332.154 |  |  |  | 3.409311 | 835.4611 | 1856.58 |  |  |  | 3.609166 | 861.5082 | 1914.463 | 4.038005 | 952.4546 | 2116.566 | 4.043135 | 924.6409 | 2054.757 | 4.159814 | 979.6672 | 2177.038
4.761998 | 963.1387 | 2140.308 | [7 empty] | 4.93148 | 600.6246 | 1334.721 |  |  |  | 3.414314 | 836.6205 | 1859.157 |  |  |  | 3.617497 | 862.7238 | 1917.164 | 4.046341 | 953.7292 | 2119.398 | 4.051482 | 925.7687 | 2057.264 | 4.16649 | 980.7068 | 2179.348
4.770308 | 964.303 | 2142.896 | [7 empty] | 4.938173 | 601.7609 | 1337.247 |  |  |  | 3.419333 | 837.6995 | 1861.554 |  |  |  | 3.624156 | 863.8265 | 1919.615 | 4.053004 | 954.8253 | 2121.834 | 4.0598 | 926.9006 | 2059.779 | 4.174827 | 981.8165 | 2181.814
4.778665 | 965.3975 | 2145.328 | [7 empty] | 4.944834 | 602.8963 | 1339.77 |  |  |  | 3.424295 | 838.755 | 1863.9 |  |  |  | 3.630812 | 864.893 | 1921.984 | 4.059653 | 955.9803 | 2124.401 | 4.06648 | 927.9088 | 2062.019 | 4.183177 | 982.8972 | 2184.216
4.790314 | 966.2988 | 2147.331 | [7 empty] | 4.951472 | 603.8981 | 1341.996 |  |  |  | 3.429321 | 839.8863 | 1866.414 |  |  |  | 3.639154 | 865.8964 | 1924.214 | 4.066321 | 957.0515 | 2126.781 | 4.073167 | 928.9504 | 2064.334 | 4.18984 | 983.9582 | 2186.574
4.800333 | 966.202 | 2147.115 | [7 empty] | 4.959829 | 605.0508 | 1344.557 |  |  |  | 3.434314 | 841.0242 | 1868.943 |  |  |  | 3.645835 | 866.9835 | 1926.63 | 4.073003 | 958.1318 | 2129.182 | 4.079843 | 929.9534 | 2066.563 | 4.198158 | 984.963 | 2188.807
4.810338 | 967.0904 | 2149.09 | [7 empty] | 4.966488 | 606.1182 | 1346.929 |  |  |  | 3.440987 | 842.2117 | 1871.581 |  |  |  | 3.652499 | 868.2358 | 1929.413 | 4.079663 | 959.1887 | 2131.53 | 4.088165 | 931.181 | 2069.291 | 4.204834 | 986.0474 | 2191.216
4.816987 | 968.1417 | 2151.426 | [7 empty] | 4.973142 | 607.236 | 1349.413 |  |  |  | 3.446002 | 843.3167 | 1874.037 |  |  |  | 3.659157 | 869.5154 | 1932.256 | 4.086309 | 960.3326 | 2134.073 | 4.096504 | 932.3402 | 2071.867 | 4.211482 | 987.0773 | 2193.505
4.825315 | 969.3736 | 2154.164 | [7 empty] | 4.979835 | 608.3677 | 1351.928 |  |  |  | 3.452662 | 844.6123 | 1876.916 |  |  |  | 3.667503 | 870.7669 | 1935.038 | 4.092979 | 961.5695 | 2136.821 | 4.104833 | 933.4321 | 2074.293 | 4.219796 | 988.2198 | 2196.044
4.833641 | 970.4305 | 2156.512 | [7 empty] | 4.986507 | 609.4382 | 1354.307 |  |  |  | 3.45764 | 845.7886 | 1879.53 |  |  |  | 3.674153 | 871.8119 | 1937.36 | 4.099649 | 962.5886 | 2139.086 | 4.113168 | 934.6971 | 2077.105 | 4.228149 | 989.3721 | 2198.605
4.84198 | 971.5278 | 2158.951 | [7 empty] | 4.993144 | 610.4621 | 1356.582 |  |  |  | 3.464331 | 846.9863 | 1882.192 |  |  |  | 3.680805 | 872.8681 | 1939.707 | 4.10632 | 963.704 | 2141.565 | 4.119816 | 935.7618 | 2079.471 | 4.234825 | 990.4063 | 2200.903
4.850315 | 972.6113 | 2161.359 | [7 empty] | 5.001476 | 611.6293 | 1359.176 |  |  |  | 3.46933 | 848.0356 | 1884.524 |  |  |  | 3.689154 | 874.1193 | 1942.487 | 4.113003 | 964.9374 | 2144.305 | 4.128154 | 936.8933 | 2081.985 | 4.243155 | 991.5519 | 2203.449
4.860342 | 973.7742 | 2163.943 | [7 empty] | 5.011499 | 612.757 | 1361.682 |  |  |  | 3.475983 | 849.3344 | 1887.41 |  |  |  | 3.695838 | 875.2654 | 1945.034 | 4.119668 | 965.9511 | 2146.558 | 4.13648 | 937.9713 | 2084.381 | 4.251498 | 992.7905 | 2206.201
4.868665 | 974.7836 | 2166.186 | [7 empty] | 5.018141 | 613.83 | 1364.067 |  |  |  | 3.480989 | 850.4659 | 1889.924 |  |  |  | 3.704155 | 876.5159 | 1947.813 | 4.127988 | 967.164 | 2149.253 | 4.146481 | 939.1259 | 2086.946 | 4.258173 | 994.0026 | 2208.895
4.87699 | 975.8492 | 2168.554 | [7 empty] | 5.026475 | 614.9283 | 1366.507 |  |  |  | 3.48599 | 851.5161 | 1892.258 |  |  |  | 3.71083 | 877.6817 | 1950.404 | 4.134648 | 968.348 | 2151.884 | 4.154831 | 940.1879 | 2089.307 | 4.266496 | 995.2297 | 2211.622
4.887009 | 977.0742 | 2171.276 | [7 empty] | 5.033146 | 615.9408 | 1368.757 |  |  |  | 3.490978 | 852.6831 | 1894.851 |  |  |  | 3.715812 | 878.7091 | 1952.687 | 4.141334 | 969.4789 | 2154.398 | 4.161482 | 941.2849 | 2091.744 | 4.273155 | 996.3577 | 2214.128
4.896977 | 978.1532 | 2173.674 | [7 empty] | 5.039828 | 617.0045 | 1371.121 |  |  |  | 3.496005 | 853.7135 | 1897.141 |  |  |  | 3.722483 | 879.7731 | 1955.051 | 4.148005 | 970.5652 | 2156.812 | 4.168141 | 942.3161 | 2094.036 | 4.281483 | 997.5864 | 2216.859
4.906981 | 979.2252 | 2176.056 | [7 empty] | 5.046499 | 618.0816 | 1373.515 |  |  |  | 3.500976 | 854.7452 | 1899.434 |  |  |  | 3.730818 | 881.0173 | 1957.816 | 4.154662 | 971.7925 | 2159.539 | 4.174836 | 943.3412 | 2096.314 | 4.289826 | 998.7047 | 2219.344
4.918649 | 979.4229 | 2176.495 | [7 empty] | 5.054826 | 619.2416 | 1376.092 |  |  |  | 3.507633 | 855.9097 | 1902.022 |  |  |  | 3.737499 | 882.1342 | 1960.298 | 4.161314 | 972.8228 | 2161.828 | 4.184822 | 944.5438 | 2098.986 | 4.298155 | 999.9432 | 2222.096
4.928664 | 980.2785 | 2178.397 | [7 empty] | 5.063168 | 620.2518 | 1378.337 |  |  |  | 3.514325 | 857.1627 | 1904.806 |  |  |  | 3.744169 | 883.3447 | 1962.988 | 4.169641 | 974.046 | 2164.547 | 4.193148 | 945.5875 | 2101.305 | 4.30482 | 1001.01 | 2224.468
4.938667 | 981.4733 | 2181.052 | [7 empty] | 5.071494 | 621.2614 | 1380.581 |  |  |  | 3.521006 | 858.4797 | 1907.733 |  |  |  | 3.750825 | 884.3477 | 1965.217 | 4.176319 | 975.302 | 2167.338 | 4.201498 | 946.6518 | 2103.671 | 4.311497 | 1002.229 | 2227.175
4.950311 | 982.6008 | 2183.557 | [7 empty] | 5.079814 | 622.3631 | 1383.029 |  |  |  | 3.525979 | 859.5793 | 1910.176 |  |  |  | 3.757473 | 885.5919 | 1967.982 | 4.182993 | 976.514 | 2170.031 | 4.209825 | 947.6812 | 2105.958 | 4.319818 | 1003.498 | 2229.995
4.96032 | 983.4973 | 2185.549 | [7 empty] | 5.089838 | 623.4918 | 1385.537 |  |  |  | 3.53264 | 860.8293 | 1912.954 |  |  |  | 3.765818 | 886.809 | 1970.687 | 4.189663 | 977.6255 | 2172.501 | 4.218164 | 948.9197 | 2108.711 | 4.328161 | 1004.519 | 2232.264
4.970325 | 984.1214 | 2186.936 | [7 empty] | 5.098155 | 624.5028 | 1387.784 |  |  |  | 3.537663 | 861.8782 | 1915.285 |  |  |  | 3.772506 | 887.8849 | 1973.078 | 4.196332 | 978.6775 | 2174.839 | 4.226494 | 950.0106 | 2111.135 | 4.336494 | 1005.787 | 2235.082
4.980324 | 984.8837 | 2188.63 | [7 empty] | 5.1065 | 625.7103 | 1390.467 |  |  |  | 3.54433 | 863.1409 | 1918.091 |  |  |  | 3.779169 | 889.0372 | 1975.638 | 4.204664 | 979.8618 | 2177.471 | 4.234831 | 951.0715 | 2113.492 | 4.343157 | 1006.892 | 2237.538
4.990336 | 985.8694 | 2190.821 | [7 empty] | 5.114844 | 626.838 | 1392.973 |  |  |  | 3.550971 | 864.3615 | 1920.803 |  |  |  | 3.785821 | 890.1829 | 1978.184 | 4.211307 | 980.9772 | 2179.949 | 4.243158 | 952.1255 | 2115.835 | 4.351501 | 1007.933 | 2239.852
5.001971 | 986.8395 | 2192.977 | [7 empty] | 5.123156 | 627.991 | 1395.536 |  |  |  | 3.557644 | 865.5789 | 1923.509 |  |  |  | 3.792486 | 891.2087 | 1980.464 | 4.21799 | 982.0788 | 2182.397 | 4.251489 | 953.1906 | 2118.201 | 4.354815 | 967.9213 | 2150.936
5.012002 | 987.2923 | 2193.983 | [7 empty] | 5.131495 | 629.318 | 1398.484 |  |  |  | 3.564335 | 866.8395 | 1926.31 |  |  |  | 3.799153 | 892.291 | 1982.869 | 4.224679 | 983.1608 | 2184.802 | 4.261491 | 954.3001 | 2120.667
5.016987 | 985.4945 | 2189.988 | [7 empty] | 5.138155 | 630.439 | 1400.975 |  |  |  | 3.569322 | 867.8422 | 1928.538 |  |  |  | 3.805812 | 893.3889 | 1985.309 | 4.236298 | 982.6024 | 2183.561 | 4.269814 | 955.4604 | 2123.245
5.018645 | 983.966 | 2186.591 | [7 empty] | 5.146486 | 631.517 | 1403.371 |  |  |  | 3.575973 | 869.0974 | 1931.327 |  |  |  | 3.812498 | 894.6791 | 1988.176 | 4.24632 | 982.5817 | 2183.515 | 4.278157 | 956.7048 | 2126.011
5.020318 | 982.5397 | 2183.421 | [7 empty] | 5.15482 | 632.6198 | 1405.822 |  |  |  | 3.581001 | 870.2062 | 1933.792 |  |  |  | 3.819161 | 895.8374 | 1990.75 | 4.254648 | 983.8143 | 2186.254 | 4.2865 | 957.7127 | 2128.25
5.021987 | 981.0251 | 2180.056 | [7 empty] | 5.163156 | 633.8762 | 1408.614 |  |  |  | 3.587664 | 871.3323 | 1936.294 |  |  |  | 3.825803 | 897.1493 | 1993.665 | 4.261313 | 984.9067 | 2188.682 | 4.29481 | 958.732 | 2130.516
5.023644 | 979.4935 | 2176.652 | [7 empty] | 5.173166 | 634.9379 | 1410.973 |  |  |  | 3.594309 | 872.4353 | 1938.745 |  |  |  | 3.834143 | 898.3799 | 1996.4 | 4.271325 | 985.8519 | 2190.782 | 4.304822 | 959.7656 | 2132.812
5.025295 | 977.9507 | 2173.224 | [7 empty] | 5.181492 | 636.1685 | 1413.708 |  |  |  | 3.600979 | 873.5966 | 1941.326 |  |  |  | 3.84083 | 899.5906 | 1999.09 | 4.277982 | 977.0098 | 2171.133 | 4.313144 | 960.7848 | 2135.077
5.026959 | 976.5282 | 2170.063 | [7 empty] | 5.191509 | 636.7365 | 1414.97 |  |  |  | 3.605998 | 874.7509 | 1943.891 |  |  |  | 3.847505 | 900.7444 | 2001.654 | 4.279646 | 964.1641 | 2142.587 | 4.323148 | 961.7567 | 2137.237
5.028643 | 975.0431 | 2166.762 | [7 empty] | 5.193168 | 633.0483 | 1406.774 |  |  |  | 3.610968 | 875.7549 | 1946.122 |  |  |  | 3.854161 | 901.8253 | 2004.056 | 4.281324 | 951.4069 | 2114.237 | 4.333167 | 962.0137 | 2137.808
5.030323 | 973.6149 | 2163.589 | [7 empty] | 5.194819 | 629.3731 | 1398.607 |  |  |  | 3.617643 | 876.9947 | 1948.877 |  |  |  | 3.86082 | 902.9158 | 2006.48 | 4.283 | 938.7068 | 2086.015 | 4.34482 | 962.9708 | 2139.935
5.040326 | 973.9473 | 2164.327 | [7 empty] | 5.196487 | 625.5233 | 1390.052 |  |  |  | 3.624333 | 878.1281 | 1951.396 |  |  |  | 3.867486 | 903.9447 | 2008.766 | 4.284656 | 926.0539 | 2057.898 | 4.346475 | 957.2456 | 2127.212
5.046984 | 974.984375 | 2166.632 | [7 empty] | 5.198167 | 621.7338 | 1381.631 |  |  |  | 3.630999 | 879.2972 | 1953.994 |  |  |  | 3.874168 | 905.0651 | 2011.256 | 4.286312 | 913.4391 | 2029.865 | 4.348143 | 950.4379 | 2112.084
5.055324 | 976.15 | 2169.222 | [7 empty] | 5.199837 | 618.0203 | 1373.378 |  |  |  | 3.637638 | 880.5204 | 1956.712 |  |  |  | 3.882498 | 906.3903 | 2014.201 | 4.287985 | 900.9788 | 2002.175 | 4.349823 | 943.5851 | 2096.856
5.065339 | 977.2396 | 2171.644 | [7 empty] | 5.201492 | 614.3083 | 1365.13 |  |  |  | 3.644313 | 881.7227 | 1959.384 |  |  |  | 3.889167 | 907.6661 | 2017.036 | 4.28966 | 888.42 | 1974.267 | 4.351499 | 936.752 | 2081.671
5.07532 | 978.3781 | 2174.174 | [7 empty] | 5.203138 | 610.5632 | 1356.807 |  |  |  | 3.650995 | 882.941 | 1962.091 |  |  |  | 3.895839 | 908.9767 | 2019.948 | 4.291331 | 875.942 | 1946.538 | 4.353158 | 929.9183 | 2066.485
5.08698 | 979.53 | 2176.733 | [7 empty] | 5.204805 | 606.8233 | 1348.496 |  |  |  | 3.657651 | 884.1549 | 1964.789 |  |  |  | 3.904157 | 910.1843 | 2022.632 | 4.292994 | 863.2795 | 1918.399 | 4.354816 | 923.0778 | 2051.284
5.096996 | 980.4539 | 2178.786 | [7 empty] | 5.206489 | 603.1577 | 1340.35 |  |  |  | 3.662641 | 885.2231 | 1967.163 |  |  |  | 3.912476 | 911.3784 | 2025.285 | 4.294646 | 859.558 | 1910.129 | 4.356481 | 916.0006 | 2035.557
5.106996 | 980.9883 | 2179.974 | [7 empty] | 5.208162 | 599.7271 | 1332.727 |  |  |  | 3.667661 | 886.269 | 1969.487 |  |  |  | 3.919144 | 912.5057 | 2027.79 | 4.304646 | 860.2623 | 1911.694 | 4.358152 | 900.2834 | 2000.63
5.110315 | 977.5955 | 2172.434 | [7 empty] | 5.218168 | 600.8217 | 1335.159 |  |  |  | 3.674341 | 887.3666 | 1971.926 |  |  |  | 3.925818 | 913.642 | 2030.315 | 4.312979 | 861.6028 | 1914.673 | 4.359833 | 869.4677 | 1932.15
5.111984 | 934.6665 | 2077.037 | [7 empty] | 5.226474 | 601.9924 | 1337.761 |  |  |  | 3.680989 | 888.467 | 1974.371 |  |  |  | 3.93249 | 914.7103 | 2032.69 | 4.319658 | 862.6512 | 1917.003 | 4.361495 | 836.8744 | 1859.721
[10 empty] | 5.236486 | 603.1888 | 1340.42 |  |  |  | 3.689328 | 889.6771 | 1977.06 |  |  |  | 3.939169 | 915.8767 | 2035.282 | 4.328 | 863.9533 | 1919.896 | 4.363149 | 810.1137 | 1800.253
[10 empty] | 5.244808 | 604.2438 | 1342.764 |  |  |  | 3.697664 | 890.9345 | 1979.854 |  |  |  | 3.945834 | 917.0595 | 2037.91 | 4.334668 | 865.2677 | 1922.817 | 4.364814 | 784.6219 | 1743.604
[10 empty] | 5.256481 | 605.4058 | 1345.346 |  |  |  | 3.702643 | 891.9537 | 1982.119 |  |  |  | 3.952485 | 918.2059 | 2040.458 | 4.339651 | 866.2836 | 1925.075 | 4.366498 | 759.0897 | 1686.866
[10 empty] | 5.266505 | 606.531 | 1347.847 |  |  |  | 3.709321 | 893.1522 | 1984.783 |  |  |  | 3.959157 | 919.3625 | 2043.028 | 4.346321 | 867.5128 | 1927.806 | 4.368182 | 733.6126 | 1630.25
[10 empty] | 5.274822 | 607.6359 | 1350.302 |  |  |  | 3.715998 | 894.3097 | 1987.355 |  |  |  | 3.96584 | 920.4805 | 2045.512 | 4.352998 | 868.7269 | 1930.504 | 4.369843 | 708.0898 | 1573.533
[10 empty] | 5.283166 | 608.671 | 1352.602 |  |  |  | 3.722647 | 895.3485 | 1989.663 |  |  |  | 3.972504 | 921.6011 | 2048.002 | 4.357991 | 869.7646 | 1932.81 | 4.371496 | 682.6246 | 1516.943
[10 empty] | 5.291494 | 609.678 | 1354.84 |  |  |  | 3.729311 | 896.6014 | 1992.448 |  |  |  | 3.979148 | 922.7263 | 2050.503 | 4.362966 | 870.9113 | 1935.358 | 4.373153 | 657.3384 | 1460.752
[10 empty] | 5.301506 | 610.588 | 1356.862 |  |  |  | 3.73598 | 897.7357 | 1994.968 |  |  |  | 3.98581 | 923.8113 | 2052.914 | 4.369664 | 869.2642 | 1931.698 | 4.374826 | 640.7289 | 1423.842
[10 empty] | 5.306485 | 609.2411 | 1353.869 |  |  |  | 3.742659 | 898.7632 | 1997.252 |  |  |  | 3.992489 | 924.9622 | 2055.471 | 4.371318 | 865.9044 | 1924.232 | 4.376499 | 639.2759 | 1420.613
[10 empty] | 5.308164 | 599.4388 | 1332.086 |  |  |  | 3.749341 | 899.8725 | 1999.717 |  |  |  | 3.999164 | 926.0058 | 2057.791 | 4.372985 | 862.4745 | 1916.61 | 4.383166 | 640.3096 | 1422.91
[10 empty] | 5.309836 | 578.0786 | 1284.619 |  |  |  | 3.75766 | 901.0699 | 2002.378 |  |  |  | 4.005829 | 927.1845 | 2060.41 | 4.374667 | 858.958 | 1908.796 | 4.391491 | 641.4963 | 1425.547
[16 empty] | 3.764308 | 902.1479 | 2004.773 |  |  |  | 4.012475 | 928.3216 | 2062.937 | 4.37634 | 855.4843 | 1901.076 | 4.399812 | 642.7797 | 1428.399
[16 empty] | 3.77098 | 903.2556 | 2007.235 |  |  |  | 4.019155 | 929.577 | 2065.727 | 4.378002 | 851.9826 | 1893.295 | 4.404824 | 643.8005 | 1430.668
[16 empty] | 3.777661 | 904.3555 | 2009.679 |  |  |  | 4.025845 | 930.7664 | 2068.37 | 4.379651 | 848.5223 | 1885.605 | 4.411511 | 644.8253 | 1432.945
[16 empty] | 3.784324 | 905.4553 | 2012.123 |  |  |  | 4.032507 | 931.8082 | 2070.685 | 4.381313 | 845.0809 | 1877.957 | 4.418162 | 645.8747 | 1435.277
[16 empty] | 3.790992 | 906.5284 | 2014.508 |  |  |  | 4.039148 | 932.8327 | 2072.962 | 4.382991 | 841.5972 | 1870.216 | 4.42817 | 646.9409 | 1437.646
[16 empty] | 3.797652 | 907.57 | 2016.822 |  |  |  | 4.047503 | 934.1293 | 2075.843 | 4.384664 | 838.0745 | 1862.388 | 4.438166 | 647.9822 | 1439.961
[16 empty] | 3.805974 | 908.8253 | 2019.612 |  |  |  | 4.054151 | 935.3636 | 2078.586 | 4.387977 | 836.819 | 1859.598 | 4.443159 | 645.8798 | 1435.288
[16 empty] | 3.814307 | 910.0486 | 2022.33 |  |  |  | 4.059151 | 936.3918 | 2080.871 | 4.394666 | 831.8092 | 1848.465 | 4.444826 | 644.4164 | 1432.036
[16 empty] | 3.82098 | 911.1522 | 2024.783 |  |  |  | 4.067502 | 937.5922 | 2083.538 | 4.396324 | 826.6422 | 1836.983 | 4.446486 | 642.9677 | 1428.817
[16 empty] | 3.827657 | 912.2561 | 2027.236 |  |  |  | 4.074172 | 938.7638 | 2086.142 | 4.397986 | 821.4293 | 1825.398 | 4.448141 | 641.4867 | 1425.526
[16 empty] | 3.835995 | 913.4211 | 2029.825 |  |  |  | 4.080816 | 940.0433 | 2088.985 | 4.399663 | 816.3173 | 1814.038 | 4.449812 | 640.0886 | 1422.419
[16 empty] | 3.842659 | 914.4769 | 2032.171 |  |  |  | 4.087481 | 941.1218 | 2091.382 | 4.401339 | 811.1985 | 1802.663 | 4.451496 | 638.6913 | 1419.314
[16 empty] | 3.849322 | 915.5386 | 2034.53 |  |  |  | 4.094167 | 942.148 | 2093.662 | 4.403004 | 806.4902 | 1792.2 | 4.453169 | 637.3041 | 1416.231
[16 empty] | 3.85598 | 916.6556 | 2037.012 |  |  |  | 4.100841 | 943.2153 | 2096.034 | 4.404657 | 801.8533 | 1781.896 | 4.454832 | 635.9617 | 1413.248
[16 empty] | 3.862644 | 917.7923 | 2039.538 |  |  |  | 4.107491 | 944.317 | 2098.482 | 4.406319 | 797.1828 | 1771.517 | 4.456485 | 634.5907 | 1410.202
[16 empty] | 3.869326 | 918.9223 | 2042.05 |  |  |  | 4.114142 | 945.5505 | 2101.223 | 4.407998 | 792.4752 | 1761.056 | 4.464815 | 635.6466 | 1412.548
[16 empty] | 3.877676 | 920.0875 | 2044.639 |  |  |  | 4.122474 | 946.7962 | 2103.992 | 4.409678 | 787.8898 | 1750.866 | 4.471498 | 636.8658 | 1415.257
[16 empty] | 3.885997 | 921.3592 | 2047.465 |  |  |  | 4.129149 | 947.8961 | 2106.436 | 4.417998 | 788.8907 | 1753.09 | 4.481486 | 637.8958 | 1417.546
[16 empty] | 3.892653 | 922.3877 | 2049.75 |  |  |  | 4.135831 | 949.2515 | 2109.448 | 4.422983 | 790.1392 | 1755.865 | 4.491487 | 637.2084 | 1416.019
[16 empty] | 3.901 | 923.6265 | 2052.503 |  |  |  | 4.142497 | 950.3616 | 2111.915 | 4.428005 | 791.2862 | 1758.414 | 4.493162 | 631.9425 | 1404.317
[16 empty] | 3.907643 | 924.7036 | 2054.897 |  |  |  | 4.149168 | 951.5658 | 2114.591 | 4.432989 | 792.5162 | 1761.147 | 4.494837 | 624.0442 | 1386.765
[16 empty] | 3.914294 | 925.8069 | 2057.349 |  |  |  | 4.157491 | 952.7703 | 2117.267 | 4.437979 | 793.6053 | 1763.567 | 4.4965 | 616.1974 | 1369.328
[16 empty] | 3.920993 | 926.9142 | 2059.809 |  |  |  | 4.165819 | 954.0062 | 2120.014 | 4.442988 | 794.6469 | 1765.882 | 4.498152 | 608.2888 | 1351.753
[16 empty] | 3.92767 | 928.1268 | 2062.504 |  |  |  | 4.172487 | 955.1255 | 2122.501 | 4.449654 | 795.9349 | 1768.744 | 4.49981 | 600.1985 | 1333.775
[16 empty] | 3.934316 | 929.146 | 2064.769 |  |  |  | 4.179161 | 956.3646 | 2125.255 | 4.456319 | 794.2123 | 1764.916 | 4.501487 | 592.0268 | 1315.615
[16 empty] | 3.94097 | 930.1476 | 2066.995 |  |  |  | 4.187479 | 953.877 | 2119.727 | 4.457987 | 791.5671 | 1759.038 | 4.503165 | 583.8964 | 1297.548
[16 empty] | 3.947659 | 931.1742 | 2069.276 |  |  |  | 4.189132 | 948.9524 | 2108.783 | 4.459667 | 788.8931 | 1753.096 | 4.504831 | 575.4651 | 1278.811
[16 empty] | 3.954328 | 932.212 | 2071.582 |  |  |  | 4.19081 | 944.0614 | 2097.914 | 4.461335 | 786.2317 | 1747.182 | 4.50649 | 566.5494 | 1258.999
[16 empty] | 3.960991 | 933.351 | 2074.113 |  |  |  | 4.192494 | 939.2318 | 2087.182 | 4.462991 | 783.6319 | 1741.404 | 4.508152 | 557.6266 | 1239.17
[16 empty] | 3.967652 | 934.3887 | 2076.419 |  |  |  | 4.194168 | 934.4164 | 2076.481 | 4.464644 | 780.9943 | 1735.543 | 4.509824 | 553.7139 | 1230.475
[16 empty] | 3.974313 | 935.5309 | 2078.958 |  |  |  | 4.195831 | 929.7275 | 2066.061 | 4.466314 | 778.3821 | 1729.738 | 4.511509 | 552.4516 | 1227.67
[16 empty] | 3.982647 | 936.8199 | 2081.822 |  |  |  | 4.197488 | 924.9929 | 2055.54 | 4.467997 | 775.7083 | 1723.796 | 4.513179 | 551.1982 | 1224.885
[16 empty] | 3.987671 | 937.8213 | 2084.047 |  |  |  | 4.199154 | 920.3429 | 2045.206 | 4.46967 | 773.1846 | 1718.188 | 4.514833 | 550.0741 | 1222.387
[16 empty] | 3.995996 | 938.8923 | 2086.427 |  |  |  | 4.200836 | 915.6451 | 2034.767 | 4.471332 | 770.7055 | 1712.679 | 4.518155 | 547.8267 | 1217.393
[16 empty] | 4.00267 | 939.9487 | 2088.775 |  |  |  | 4.202509 | 911.0029 | 2024.451 | 4.478015 | 772.1021 | 1715.782 | 4.519833 | 546.4844 | 1214.41
[16 empty] | 4.009314 | 941.0571 | 2091.238 |  |  |  | 4.210828 | 912.0655 | 2026.812 | 4.482982 | 773.1613 | 1718.136 | 4.523151 | 545.3233 | 1211.83
[16 empty] | 4.015965 | 942.2263 | 2093.836 |  |  |  | 4.215814 | 913.4512 | 2029.891 | 4.489633 | 774.5828 | 1721.295 | 4.52983 | 544.092 | 1209.093
[16 empty] | 4.024308 | 943.2901 | 2096.2 |  |  |  | 4.220832 | 914.8773 | 2033.061 | 4.494665 | 775.6708 | 1723.713 | 4.539831 | 544.1883 | 1209.307
[16 empty] | 4.030993 | 944.4471 | 2098.771 |  |  |  | 4.225828 | 916.2428 | 2036.095 | 4.499646 | 776.8234 | 1726.274 | 4.55147 | 544.0876 | 1209.084
[16 empty] | 4.037658 | 945.4652 | 2101.034 |  |  |  | 4.230821 | 917.5662 | 2039.036 | 4.504662 | 777.9976 | 1728.883 | 4.556498 | 542.0765 | 1204.614
[16 empty] | 4.046 | 946.6608 | 2103.691 |  |  |  | 4.232484 | 916.2542 | 2036.12 | 4.509648 | 779.0078 | 1731.128 | 4.558155 | 540.2698 | 1200.6
[16 empty] | 4.052668 | 947.7468 | 2106.104 |  |  |  | 4.234164 | 913.19 | 2029.311 | 4.514646 | 780.0211 | 1733.38 | 4.55982 | 538.4725 | 1196.606
[16 empty] | 4.059311 | 948.7652 | 2108.367 |  |  |  | 4.235841 | 910.1098 | 2022.466 | 4.519665 | 781.1364 | 1735.859 | 4.5615 | 536.7483 | 1192.774
[16 empty] | 4.065983 | 949.8688 | 2110.82 |  |  |  | 4.237502 | 907.0456 | 2015.657 | 4.524656 | 782.2945 | 1738.432 | 4.563174 | 534.8809 | 1188.624
[16 empty] | 4.072669 | 950.8875 | 2113.083 |  |  |  | 4.239155 | 903.9552 | 2008.789 | 4.52967 | 783.4088 | 1740.908 | 4.564832 | 533.1722 | 1184.827
[16 empty] | 4.079335 | 952.05 | 2115.667 |  |  |  | 4.240817 | 900.8977 | 2001.995 | 4.536333 | 784.7058 | 1743.791 | 4.566476 | 531.566 | 1181.258
[16 empty] | 4.08598 | 953.1 | 2118 |  |  |  | 4.242493 | 897.8375 | 1995.194 | 4.541315 | 783.249 | 1740.553 | 4.568138 | 529.9559 | 1177.68
[16 empty] | 4.094312 | 954.2208 | 2120.491 |  |  |  | 4.24417 | 894.7756 | 1988.39 | 4.542991 | 774.389 | 1720.864 | 4.56982 | 528.4517 | 1174.337
[16 empty] | 4.100971 | 955.2508 | 2122.78 |  |  |  | 4.245833 | 891.6464 | 1981.436 | 4.54467 | 744.3515 | 1654.114 | 4.571497 | 526.8947 | 1170.877
[16 empty] | 4.107655 | 956.2725 | 2125.05 |  |  |  | 4.247487 | 888.4669 | 1974.371 | 4.54634 | 709.4465 | 1576.548
[16 empty] | 4.114329 | 957.3442 | 2127.432 |  |  |  | 4.249149 | 887.0185 | 1971.152 | 4.547997 | 674.4922 | 1498.872
[16 empty] | 4.120985 | 958.347 | 2129.66 |  |  |  | 4.255824 | 888.3835 | 1974.186
[16 empty] | 4.129332 | 959.5746 | 2132.388 |  |  |  | 4.260829 | 889.5667 | 1976.815
[16 empty] | 4.137663 | 960.7147 | 2134.921 |  |  |  | 4.265804 | 890.7909 | 1979.535
[16 empty] | 4.144305 | 961.765 | 2137.256 |  |  |  | 4.269158 | 879.8227 | 1955.162
[16 empty] | 4.150984 | 962.7751 | 2139.5 |  |  |  | 4.270824 | 869.8325 | 1932.961
[16 empty] | 4.157671 | 963.8505 | 2141.89 |  |  |  | 4.272486 | 859.7718 | 1910.604
[16 empty] | 4.165977 | 965.0672 | 2144.594 |  |  |  | 4.274148 | 849.7315 | 1888.292
[16 empty] | 4.17433 | 966.2994 | 2147.332 |  |  |  | 4.27582 | 839.7034 | 1866.008
[16 empty] | 4.181004 | 967.4277 | 2149.839 |  |  |  | 4.277513 | 829.7498 | 1843.888
[16 empty] | 4.187648 | 968.5229 | 2152.273 |  |  |  | 4.279185 | 819.6866 | 1821.526
[16 empty] | 4.195986 | 969.6083 | 2154.685 |  |  |  | 4.280836 | 809.4947 | 1798.877
[16 empty] | 4.204325 | 970.7797 | 2157.288 |  |  |  | 4.282488 | 799.2644 | 1776.143
[16 empty] | 4.210975 | 971.8491 | 2159.665 |  |  |  | 4.284155 | 787.4678 | 1749.928
[16 empty] | 4.219302 | 972.9282 | 2162.063 |  |  |  | 4.285836 | 784.4031 | 1743.118
[16 empty] | 4.229302 | 974.0065 | 2164.459 |  |  |  | 4.287503 | 781.319 | 1736.265
[16 empty] | 4.23764 | 975.0396 | 2166.755 |  |  |  | 4.289155 | 778.2526 | 1729.45
[16 empty] | 4.244311 | 976.1782 | 2169.285 |  |  |  | 4.290808 | 775.1945 | 1722.654
[16 empty] | 4.250993 | 977.348 | 2171.884 |  |  |  | 4.29248 | 772.0915 | 1715.759
[16 empty] | 4.257679 | 978.4041 | 2174.231 |  |  |  | 4.294162 | 768.976 | 1708.835
[16 empty] | 4.265997 | 979.5941 | 2176.876 |  |  |  | 4.295836 | 765.9299 | 1702.067
[16 empty] | 4.274328 | 980.6028 | 2179.117 |  |  |  | 4.297499 | 763.0751 | 1695.723
[16 empty] | 4.284339 | 981.5592 | 2181.243 |  |  |  | 4.299157 | 760.298 | 1689.551
[16 empty] | 4.294303 | 980.3137 | 2178.475 |  |  |  | 4.305839 | 761.7273 | 1692.727
[16 empty] | 4.295961 | 978.4249 | 2174.277 |  |  |  | 4.310825 | 762.931 | 1695.402
[16 empty] | 4.29764 | 967.0729 | 2149.051 |  |  |  | 4.315799 | 764.0678 | 1697.928
[16 empty] | 4.299327 | 955.6493 | 2123.665 |  |  |  | 4.320832 | 765.3272 | 1700.727
[16 empty] | 4.300997 | 944.2507 | 2098.335 |  |  |  | 4.325814 | 766.5067 | 1703.348
[16 empty] | 4.302658 | 932.8927 | 2073.095 |  |  |  | 4.330828 | 767.7773 | 1706.171875
[16 empty] | 4.304312 | 921.4951 | 2047.767 |  |  |  | 4.335815 | 769.0527 | 1709.006
[16 empty] | 4.30599 | 910.1917 | 2022.648 |  |  |  | 4.340813 | 770.1933 | 1711.541
[16 empty] | 4.307673 | 898.8077 | 1997.351 |  |  |  | 4.350825 | 766.3181 | 1702.929
[16 empty] | 4.309341 | 888.2779 | 1973.951 |  |  |  | 4.352501 | 762.3578 | 1694.129
[16 empty] | 4.310995 | 878.4649 | 1952.144 |  |  |  | 4.354176 | 758.3284 | 1685.174
[16 empty] | 4.312642 | 869.3711 | 1931.936 |  |  |  | 4.355834 | 752.9478 | 1673.217
[16 empty] | 4.317659 | 870.5011 | 1934.447 |  |  |  | 4.357486 | 746.9282 | 1659.84
[16 empty] | 4.322647 | 871.7035 | 1937.119 |  |  |  | 4.359147 | 740.7117 | 1646.026
[16 empty] | 4.327661 | 873.0615 | 1940.137 |  |  |  | 4.360826 | 733.265 | 1629.478
[16 empty] | 4.332661 | 874.46 | 1943.244 |  |  |  | 4.362501 | 722.9386 | 1606.53
[16 empty] | 4.337648 | 875.8954 | 1946.434 |  |  |  | 4.364167 | 697.0571 | 1549.016
[16 empty] | 4.34267 | 877.2825 | 1949.517
[16 empty] | 4.347643 | 878.4745 | 1952.166
[16 empty] | 4.352659 | 879.7504 | 1955.001
[16 empty] | 4.357656 | 881.0514 | 1957.892
[16 empty] | 4.36265 | 882.2143 | 1960.476
[16 empty] | 4.372633 | 880.5901 | 1956.867
[16 empty] | 4.375986 | 878.8216 | 1952.937
[16 empty] | 4.377654 | 875.343 | 1945.207
[16 empty] | 4.379313 | 871.3035 | 1936.23
[16 empty] | 4.380977 | 867.3595 | 1927.466
[16 empty] | 4.382653 | 863.5349 | 1918.966
[16 empty] | 4.384336 | 859.8087 | 1910.686
[16 empty] | 4.386008 | 856.2814 | 1902.848
[16 empty] | 4.387662 | 853.4666 | 1896.592
[16 empty] | 4.389315 | 850.6863 | 1890.414
[16 empty] | 4.390987 | 847.8959 | 1884.213
[16 empty] | 4.392664 | 845.0744 | 1877.943
[16 empty] | 4.400992 | 846.3853 | 1880.856
[16 empty] | 4.405984 | 847.4933 | 1883.319
[16 empty] | 4.411014 | 848.5579 | 1885.684
[16 empty] | 4.415981 | 849.8177 | 1888.484
[16 empty] | 4.420968 | 850.947 | 1890.993
[16 empty] | 4.425988 | 852.0577 | 1893.462
[16 empty] | 4.432644 | 853.1085 | 1895.797
[16 empty] | 4.434325 | 842.9727 | 1873.273
[16 empty] | 4.435997 | 831.7056 | 1848.235
[16 empty] | 4.437652 | 820.4 | 1823.111
[16 empty] | 4.439299 | 808.9341 | 1797.631
[16 empty] | 4.440964 | 795.3962 | 1767.547
[16 empty] | 4.442653 | 780.4805 | 1734.401
[16 empty] | 4.444331 | 765.6186 | 1701.375
[16 empty] | 4.445989 | 750.7055 | 1668.234
[16 empty] | 4.447641 | 735.8199 | 1635.155
[16 empty] | 4.449306 | 720.1589 | 1600.353
[16 empty] | 4.45099 | 707.7308 | 1572.735
[16 empty] | 4.452665 | 694.2236 | 1542.719
[16 empty] | 4.454329 | 663.2436 | 1473.875

## Раст_Базальтопластик_2400_1-1
Образец1 |  |  | Образец2 |  |  | Образец3 |  |  | Образец4 |  |  | Образец5 |  |  | Образец6 |  |  | Образец7 |  |  | Образец8 |  |  | Образец9 |  |  | Образец10
Деформация | Стандартное усилие | Напряжение | Деформация | Стандартное усилие | Напряжение | Деформация | Стандартное усилие | Напряжение | Деформация | Стандартное усилие | Напряжение | Деформация | Стандартное усилие | Напряжение | Деформация | Стандартное усилие | Напряжение | Деформация | Стандартное усилие | Напряжение | Деформация | Стандартное усилие | Напряжение | Деформация | Стандартное усилие | Напряжение | Деформация | Стандартное усилие | Напряжение
0 | 12.348 | 13.56923 | 0 | 12.99662 | 14.282 | 0 | 12.6873 | 13.94209 | 0 | 12.93883 | 14.2185 | 0 | 13.03257 | 14.32151 | 0 | 12.6587 | 13.91066 | 0 | 13.75366 | 15.11392 | 0 | 13.12272 | 14.42058 | 0 | 11.49845 | 12.63566 | 0 | 12.40967 | 13.637
1.986332e-07 | 12.47817 | 13.71228 | -7.703093e-07 | 13.11051 | 14.40715 | 4.166452e-07 | 12.75076 | 14.01183 | 3.875771e-07 | 12.89135 | 14.16631 | -1.162731e-06 | 12.60761 | 13.85451 | 1.535774e-06 | 12.59786 | 13.8438 | -1.598755e-07 | 13.75101 | 15.111 | 2.906836e-08 | 13.0889 | 14.3834 | 1.681115e-06 | 11.90994 | 13.08785 | 8.526695e-07 | 12.39801 | 13.62419
-7.073279e-07 | 12.40641 | 13.63342 | -2.625834e-06 | 13.07277 | 14.36568 | 4.069557e-07 | 12.82465 | 14.09302 | -1.52124e-06 | 12.86664 | 14.13917 | -1.404967e-07 | 12.77231 | 14.0355 | 4.844712e-07 | 12.90976 | 14.18655 | -3.100615e-07 | 13.61162 | 14.95783 | -1.753786e-06 | 13.5597 | 14.90077 | 3.759497e-06 | 11.6554 | 12.80813 | 3.730429e-07 | 12.59668 | 13.8425
-2.044469e-06 | 12.10272 | 13.29969 | 7.262224e-06 | 13.07158 | 14.36437 | 3.715894e-06 | 12.64968 | 13.90075 | 4.486204e-06 | 12.9635 | 14.2456 | 1.327451e-06 | 12.8347 | 14.10407 | 6.496759e-06 | 12.94135 | 14.22126 | 2.005711e-06 | 13.79443 | 15.15871 | 4.311794e-06 | 13.25188 | 14.5625 | 9.529549e-06 | 11.70094 | 12.85817 | 3.018256e-06 | 12.65374 | 13.90521
0.0001114526 | 12.10875 | 13.30632 | 0.000200949 | 13.15764 | 14.45895 | 0.0001908574 | 12.74604 | 14.00664 | 0.0001815314 | 13.01064 | 14.29741 | 0.0001633637 | 12.85078 | 14.12173 | 0.0002084389 | 12.64979 | 13.90087 | 0.0001498954 | 13.84655 | 15.21598 | 0.0001780868 | 13.24216 | 14.55182 | 0.0002056823 | 12.00435 | 13.19159 | 0.0001559077 | 12.61779 | 13.8657
0.0004844325 | 12.55154 | 13.7929 | 0.0006531399 | 13.24917 | 14.55952 | 0.0006292894 | 13.21628 | 14.52338 | 0.0006175458 | 13.19324 | 14.49807 | 0.000586433 | 13.06407 | 14.35612 | 0.0006647188 | 12.9532 | 14.23429 | 0.0005555917 | 13.85552 | 15.22585 | 0.0006080599 | 13.64392 | 14.99332 | 0.0006568558 | 12.09304 | 13.28906 | 0.0005656735 | 12.73086 | 13.98996
0.001099876 | 12.84964 | 14.12048 | 0.001349291 | 13.61538 | 14.96195 | 0.001319961 | 13.14971 | 14.45023 | 0.001299647 | 13.47762 | 14.81057 | 0.001253409 | 13.20221 | 14.50792 | 0.001365414 | 13.16489 | 14.46691 | 0.001208925 | 14.16381 | 15.56462 | 0.001284285 | 13.93192 | 15.3098 | 0.001352203 | 12.45698 | 13.68899 | 0.001223227 | 13.0975 | 14.39285
0.001970282 | 13.23141 | 14.54001 | 0.002297164 | 14.15866 | 15.55897 | 0.002254094 | 13.8171 | 15.18363 | 0.002231959 | 14.04576 | 15.4349 | 0.002172495 | 13.60483 | 14.95036 | 0.002316083 | 13.73685 | 15.09544 | 0.002106578 | 14.62052 | 16.06651 | 0.002210298 | 14.5094 | 15.9444 | 0.002298496 | 12.86884 | 14.14159 | 0.002127904 | 13.60503 | 14.95058
0.003086251 | 13.77126 | 15.13325 | 0.003361557 | 14.56461 | 16.00506 | 0.00331374 | 14.56922 | 16.01014 | 0.003286982 | 14.50528 | 15.93987 | 0.00321094 | 14.09934 | 15.49378 | 0.003387835 | 14.5197 | 15.95571 | 0.003131855 | 15.2615 | 16.77088 | 0.003258084 | 15.06968 | 16.56009 | 0.003360685 | 13.47887 | 14.81194 | 0.003157667 | 14.15361 | 15.55341
0.004158309 | 14.27394 | 15.68565 | 0.004483786 | 15.09867 | 16.59195 | 0.00442439 | 15.30198 | 16.81537 | 0.004394653 | 15.05943 | 16.54883 | 0.004300845 | 14.61205 | 16.0572 | 0.004513944 | 14.93285 | 16.40973 | 0.004212812 | 16.05659 | 17.6446 | 0.004360987 | 15.5606 | 17.09956 | 0.004481669 | 14.15143 | 15.55102 | 0.00424282 | 14.72708 | 16.1836
0.005226272 | 14.83785 | 16.30533 | 0.005594427 | 15.71813 | 17.27267 | 0.005524159 | 15.82204 | 17.38685 | 0.005493899 | 15.91382 | 17.48771 | 0.005386007 | 15.12222 | 16.61782 | 0.005627216 | 15.60498 | 17.14833 | 0.005288871 | 16.52563 | 18.16003 | 0.005458324 | 16.20606 | 17.80885 | 0.005592663 | 15.01936 | 16.50479 | 0.005326485 | 15.47832 | 17.00914
0.006381925 | 15.5983 | 17.14099 | 0.00675617 | 16.10141 | 17.69386 | 0.006689564 | 16.58603 | 18.22641 | 0.006657827 | 16.55237 | 18.18942 | 0.006546156 | 15.8028 | 17.36571 | 0.006789448 | 16.3607 | 17.97879 | 0.006452139 | 17.24834 | 18.95422 | 0.006457459 | 16.82902 | 18.49343 | 0.006758597 | 15.85257 | 17.42041 | 0.006490151 | 16.29086 | 17.90204
0.007382019 | 16.34866 | 17.96556 | 0.007756636 | 16.70691 | 18.35924 | 0.007854156 | 17.41291 | 19.13507 | 0.007818528 | 17.08877 | 18.77887 | 0.007546788 | 16.40462 | 18.02705 | 0.007790104 | 16.9962 | 18.67715 | 0.007453653 | 18.02484 | 19.80752 | 0.007621406 | 17.60736 | 19.34875 | 0.007758405 | 16.2832 | 17.89362 | 0.007490386 | 16.83237 | 18.49711
0.008386211 | 16.80454 | 18.46653 | 0.008917517 | 17.27647 | 18.98513 | 0.009018025 | 18.2909 | 20.0999 | 0.008818612 | 17.87879 | 19.64702 | 0.008549202 | 16.87396 | 18.54282 | 0.008954017 | 17.90487 | 19.67568 | 0.008456238 | 18.86822 | 20.73431 | 0.00862089 | 18.45907 | 20.28469 | 0.008757767 | 16.90431 | 18.57616 | 0.008490441 | 17.39173 | 19.11179
0.009388156 | 17.59814 | 19.33862 | 0.009916293 | 17.94367 | 19.71831 | 0.01001842 | 18.85444 | 20.71916 | 0.009817931 | 18.70293 | 20.55267 | 0.00955107 | 17.47448 | 19.20272 | 0.01011754 | 18.52005 | 20.35171 | 0.009622146 | 19.36247 | 21.27744 | 0.009784861 | 19.32722 | 21.2387 | 0.009921971 | 17.80992 | 19.57134 | 0.009653177 | 18.1988 | 19.99868
0.01038974 | 18.10727 | 19.8981 | 0.01091553 | 18.30087 | 20.11084 | 0.01102018 | 19.479 | 21.40549 | 0.01081689 | 19.02613 | 20.90784 | 0.01055209 | 17.98312 | 19.76167 | 0.01128142 | 19.1289 | 21.02077 | 0.01078425 | 20.07224 | 22.05741 | 0.01095036 | 20.00897 | 21.98788 | 0.01108636 | 18.65879 | 20.50416 | 0.01081792 | 18.71102 | 20.56156
0.01138961 | 18.57541 | 20.41254 | 0.0119171 | 18.9697 | 20.84582 | 0.01202365 | 19.91623 | 21.88596 | 0.01182051 | 19.26958 | 21.17536 | 0.01155439 | 18.30391 | 20.11418 | 0.01228425 | 19.81435 | 21.77402 | 0.0119471 | 20.98065 | 23.05566 | 0.01195057 | 20.66804 | 22.71213 | 0.01208598 | 19.3127 | 21.22274 | 0.01198481 | 19.62557 | 21.56656
0.01238917 | 19.18997 | 21.08788 | 0.01292072 | 19.6227 | 21.56341 | 0.01302574 | 20.52819 | 22.55845 | 0.0128216 | 20.15931 | 22.15308 | 0.01271838 | 19.12781 | 21.01957 | 0.01328558 | 20.55345 | 22.58621 | 0.01294724 | 21.71992 | 23.86805 | 0.01295418 | 21.33015 | 23.43972 | 0.01309 | 19.9564 | 21.93011 | 0.0129869 | 20.36918 | 22.38372
0.01355284 | 19.94949 | 21.92252 | 0.01392093 | 20.27441 | 22.27957 | 0.01419174 | 21.38128 | 23.49591 | 0.01382281 | 20.85439 | 22.91691 | 0.01388338 | 19.72623 | 21.67718 | 0.01428882 | 21.41337 | 23.53118 | 0.01394991 | 22.34038 | 24.54987 | 0.01395464 | 22.10497 | 24.29118 | 0.01409033 | 20.65229 | 22.69482 | 0.01398828 | 21.1076 | 23.19517
0.01455171 | 20.43834 | 22.45971 | 0.01492119 | 20.6393 | 22.68055 | 0.0153568 | 22.12987 | 24.31854 | 0.0148218 | 21.40947 | 23.52689 | 0.01488241 | 20.38415 | 22.40016 | 0.01545482 | 22.00867 | 24.18535 | 0.01495268 | 23.18514 | 25.47818 | 0.01495743 | 22.70897 | 24.95491 | 0.01509588 | 21.32155 | 23.43028 | 0.01499113 | 21.78812 | 23.94299
0.0157145 | 21.25488 | 23.35701 | 0.01592472 | 21.13564 | 23.22598 | 0.01635681 | 22.75145 | 25.00159 | 0.01598519 | 22.18073 | 24.37443 | 0.01604642 | 21.01467 | 23.09304 | 0.01661836 | 22.89803 | 25.16267 | 0.0159554 | 23.90148 | 26.26536 | 0.01595616 | 23.38597 | 25.69887 | 0.0162616 | 22.04282 | 24.22288 | 0.01599059 | 22.29491 | 24.4999
0.01671774 | 21.81945 | 23.97742 | 0.01708612 | 21.79954 | 23.95554 | 0.0175178 | 23.52618 | 25.85294 | 0.01698475 | 23.00878 | 25.28437 | 0.01705133 | 21.5406 | 23.67099 | 0.01778344 | 23.52831 | 25.85528 | 0.01695971 | 24.38969 | 26.80186 | 0.01712035 | 24.10039 | 26.48394 | 0.01742187 | 22.78775 | 25.04149 | 0.01699026 | 23.06751 | 25.34892
0.01771809 | 22.16121 | 24.35297 | 0.01825045 | 22.61055 | 24.84675 | 0.01868393 | 24.17757 | 26.56876 | 0.01798483 | 23.72191 | 26.06803 | 0.01805134 | 22.19011 | 24.38474 | 0.01894906 | 24.22815 | 26.62434 | 0.01812436 | 25.07205 | 27.55171 | 0.01828235 | 25.05189 | 27.52955 | 0.01842107 | 23.53863 | 25.86663 | 0.01798949 | 23.51497 | 25.84063
0.01872249 | 22.86689 | 25.12845 | 0.01924913 | 23.23158 | 25.52921 | 0.01968948 | 25.04082 | 27.51738 | 0.01915056 | 24.11038 | 26.49493 | 0.01905121 | 22.46369 | 24.68538 | 0.01994775 | 24.84142 | 27.29826 | 0.01912331 | 25.56413 | 28.09245 | 0.01928142 | 25.7517 | 28.29858 | 0.01958498 | 24.10238 | 26.48613 | 0.01915357 | 24.2743 | 26.67505
0.01972544 | 23.44956 | 25.76875 | 0.0202507 | 23.653 | 25.99231 | 0.0206889 | 25.66858 | 28.20723 | 0.02015406 | 24.7777 | 27.22824 | 0.02005538 | 23.19036 | 25.48391 | 0.02095211 | 25.52309 | 28.04735 | 0.0202859 | 26.33916 | 28.94413 | 0.02028541 | 26.31402 | 28.9165 | 0.02075297 | 24.82961 | 27.28529 | 0.02031542 | 24.78669 | 27.23812
0.02089013 | 24.29807 | 26.70117 | 0.02125363 | 24.14348 | 26.5313 | 0.02169146 | 26.16176 | 28.74919 | 0.02115635 | 25.2865 | 27.78736 | 0.02121858 | 23.91982 | 26.28552 | 0.02195542 | 26.17194 | 28.76037 | 0.02144755 | 27.15507 | 29.84074 | 0.02128841 | 26.84322 | 29.49805 | 0.02175495 | 25.66836 | 28.20699 | 0.02132014 | 25.70601 | 28.24837
0.02205494 | 24.84869 | 27.30625 | 0.02225513 | 25.03819 | 27.5145 | 0.02269198 | 26.80676 | 29.45797 | 0.02215593 | 25.81761 | 28.371 | 0.02238198 | 24.40953 | 26.82366 | 0.02295607 | 26.81978 | 29.47229 | 0.02245211 | 27.98064 | 30.74795 | 0.02228974 | 27.50188 | 30.22185 | 0.02275866 | 26.32222 | 28.92551 | 0.02231878 | 26.2049 | 28.79659
0.02321557 | 25.75356 | 28.30061 | 0.02325661 | 25.65411 | 28.19133 | 0.02385472 | 27.33645 | 30.04006 | 0.02315743 | 26.73316 | 29.37709 | 0.02338193 | 24.97272 | 27.44255 | 0.02395848 | 27.51335 | 30.23445 | 0.02345674 | 28.55363 | 31.37762 | 0.02345569 | 28.16661 | 30.95232 | 0.02375811 | 26.90461 | 29.56551 | 0.02332247 | 26.89738 | 29.55756
0.02421674 | 26.41317 | 29.02546 | 0.02425661 | 25.97854 | 28.54785 | 0.02485358 | 28.08208 | 30.85943 | 0.02432195 | 27.47039 | 30.18724 | 0.02438055 | 25.44897 | 27.9659 | 0.02512004 | 28.29162 | 31.08969 | 0.02445852 | 29.12736 | 32.00809 | 0.02461934 | 29.11738 | 31.99712 | 0.02475909 | 27.48512 | 30.20343 | 0.02432809 | 27.62359 | 30.3556
0.02521774 | 26.84086 | 29.49545 | 0.02541966 | 26.69622 | 29.33651 | 0.02601565 | 29.05378 | 31.92723 | 0.02548517 | 28.26177 | 31.05689 | 0.02538503 | 26.08677 | 28.66678 | 0.02611923 | 29.05995 | 31.93401 | 0.02545941 | 29.87982 | 32.83497 | 0.02578382 | 29.84554 | 32.7973 | 0.02592275 | 28.38901 | 31.19672 | 0.02548669 | 28.25145 | 31.04555
0.02622099 | 27.53614 | 30.2595 | 0.02641905 | 27.26626 | 29.96292 | 0.0271811 | 29.86328125 | 32.81679 | 0.02665127 | 29.19114 | 32.07818 | 0.02638755 | 26.77246 | 29.42028 | 0.02711875 | 29.7045 | 32.64231 | 0.02662351 | 30.51941 | 33.53781 | 0.02694911 | 30.64546 | 33.67633 | 0.02708557 | 29.1135 | 31.99286 | 0.02648922 | 28.99529 | 31.86295
0.02722536 | 28.27683 | 31.07344 | 0.02758125 | 27.82709 | 30.57922 | 0.02818737 | 30.26158 | 33.25449 | 0.02781894 | 29.91607 | 32.8748 | 0.02738792 | 27.48414 | 30.20236 | 0.02811777 | 30.28049 | 33.27526 | 0.02778579 | 31.20166 | 34.28754 | 0.02794796 | 31.24009 | 34.32976 | 0.02808475 | 29.81636 | 32.76523 | 0.02765207 | 29.71696 | 32.656
0.02839014 | 28.84725 | 31.70027 | 0.02858429 | 28.32666 | 31.1282 | 0.02918832 | 30.66375 | 33.69643 | 0.02882178 | 30.31682 | 33.31519 | 0.02839074 | 27.83657 | 30.58964 | 0.02911924 | 30.71625 | 33.75412 | 0.02894663 | 31.99545 | 35.15984 | 0.028949 | 31.65646 | 34.78732 | 0.02908742 | 30.38411 | 33.38913 | 0.02865093 | 30.2276 | 33.21715
0.0293891 | 29.44377 | 32.35579 | 0.02958428 | 28.99159 | 31.85889 | 0.0301887 | 31.26505 | 34.3572 | 0.02982474 | 30.86602 | 33.91871 | 0.02955564 | 28.43509 | 31.24735 | 0.03012117 | 31.15859 | 34.24021 | 0.02994679 | 32.71019 | 35.94527 | 0.02995247 | 32.57817 | 35.80019 | 0.03008953 | 31.01571 | 34.08319 | 0.02965238 | 30.84435 | 33.89489
0.0303898 | 30.03414 | 33.00455 | 0.03058816 | 29.63963 | 32.57102 | 0.03119045 | 32.16218 | 35.34305 | 0.03082673 | 31.52466 | 34.64249 | 0.03071929 | 29.13544 | 32.01697 | 0.03112409 | 31.89776 | 35.05248 | 0.03094979 | 33.34412 | 36.64189 | 0.03095655 | 33.25368 | 36.54251 | 0.0310939 | 31.77144 | 34.91367 | 0.03065517 | 31.57404 | 34.69675
0.03155101 | 30.76201 | 33.80441 | 0.03159139 | 30.13346 | 33.11369 | 0.03235401 | 33.01445 | 36.27962 | 0.03198761 | 32.18666 | 35.36995 | 0.03188169 | 29.71244 | 32.65103 | 0.03212385 | 32.65802 | 35.88793 | 0.03195404 | 33.90673 | 37.26014 | 0.03195819 | 33.87843 | 37.22904 | 0.03209471 | 32.47493 | 35.68673 | 0.03165635 | 32.16817 | 35.34963
0.03271778 | 31.29113 | 34.38586 | 0.03275617 | 30.91865 | 33.97654 | 0.03335324 | 33.79238 | 37.13448 | 0.03298968 | 32.99426 | 36.25743 | 0.03304762 | 30.53243 | 33.55212 | 0.0331237 | 33.39557 | 36.69842 | 0.0329545 | 34.65143 | 38.0785 | 0.03312422 | 34.65368 | 38.08097 | 0.03309362 | 33.12126 | 36.39699 | 0.03265989 | 32.57582 | 35.79761
0.03371988 | 31.96428 | 35.12558 | 0.0339208 | 31.25724 | 34.34862 | 0.03435222 | 34.45143 | 37.85871 | 0.03415213 | 33.50577 | 36.81953 | 0.03404975 | 31.1074 | 34.18395 | 0.03412341 | 33.88717 | 37.23864 | 0.03395579 | 35.21947 | 38.70272 | 0.03428658 | 35.33569 | 38.83043 | 0.03409317 | 33.59071 | 36.91287 | 0.03382276 | 33.33889 | 36.63615
0.03472028 | 32.65535 | 35.885 | 0.0350835 | 31.9361 | 35.09461 | 0.03551877 | 35.00223 | 38.46399 | 0.03531627 | 34.26239 | 37.65098 | 0.03505472 | 31.40224 | 34.50796 | 0.03528373 | 34.55133 | 37.9685 | 0.03495494 | 36.00011 | 39.56057 | 0.03545072 | 36.25408 | 39.83965 | 0.03525738 | 34.41584 | 37.8196 | 0.03498969 | 34.12641 | 37.50155
0.0357242 | 33.3526 | 36.65121 | 0.0362492 | 32.9576 | 36.21714 | 0.03651795 | 35.74895 | 39.28457 | 0.03632059 | 34.8794 | 38.32901 | 0.03605706 | 31.92788 | 35.08559 | 0.03644902 | 35.49327 | 39.00359 | 0.035955 | 36.74789 | 40.3823 | 0.03645319 | 36.7066 | 40.33693 | 0.03641982 | 35.38673 | 38.88652 | 0.03615137 | 34.81028 | 38.25305
0.03688879 | 33.70862 | 37.04244 | 0.03725187 | 33.5713 | 36.89154 | 0.03752196 | 36.51948 | 40.13129 | 0.03732128 | 35.45731 | 38.96408 | 0.03721998 | 32.75533 | 35.99487 | 0.0374517 | 35.8706 | 39.41824 | 0.03711709 | 37.46936 | 41.17512 | 0.03762149 | 37.56361 | 41.27869 | 0.03742176 | 35.89529 | 39.44537 | 0.03715139 | 35.51979 | 39.03273
0.0378891 | 34.46407 | 37.8726 | 0.03825375 | 34.02679 | 37.39208 | 0.03852531 | 36.95798 | 40.61317 | 0.03832459 | 36.25786 | 39.8438 | 0.0382205 | 33.24572 | 36.53376 | 0.03845308 | 36.76167 | 40.39744 | 0.03811788 | 38.22665 | 42.0073 | 0.03862132 | 38.29075 | 42.07775 | 0.03842517 | 36.40745 | 40.00818 | 0.03815032 | 36.30164 | 39.89192
0.03905426 | 35.32699 | 38.82087 | 0.03925738 | 34.44051 | 37.84672 | 0.03952456 | 37.56696 | 41.28237 | 0.03948975 | 37.13139 | 40.80373 | 0.03938226 | 33.90392 | 37.25705 | 0.03945638 | 37.55672 | 41.27113 | 0.0392825 | 38.98349 | 42.839 | 0.03962785 | 38.82728 | 42.66734 | 0.03942696 | 37.02935 | 40.69159 | 0.0391547 | 37.02384 | 40.68554
0.04021651 | 35.96139 | 39.51801 | 0.0402576 | 35.22219 | 38.70571 | 0.04052407 | 38.27205 | 42.05719 | 0.04048996 | 37.67994 | 41.40652 | 0.04054673 | 34.44561 | 37.85232 | 0.04045866 | 38.06146 | 41.82578 | 0.04028643 | 39.61978 | 43.53822 | 0.04079187 | 39.71722 | 43.6453 | 0.04042622 | 37.92761 | 41.67869 | 0.04015575 | 37.64389 | 41.36691
0.04121883 | 36.73593 | 40.36915 | 0.04125637 | 35.76309 | 39.3001 | 0.0415239 | 38.87481 | 42.71957 | 0.04165235 | 38.47744 | 42.2829 | 0.04155032 | 35.11581 | 38.58881 | 0.04162134 | 38.92151 | 42.77089 | 0.04129019 | 40.22194 | 44.19993 | 0.04179121 | 40.38884 | 44.38334 | 0.04142874 | 38.60609 | 42.42428 | 0.0411574 | 38.31815 | 42.10786
0.04222152 | 37.14299 | 40.81647 | 0.04242303 | 36.31169 | 39.90296 | 0.04268327 | 39.78277 | 43.71733 | 0.04281552 | 39.18452 | 43.05991 | 0.04254963 | 35.81723 | 39.3596 | 0.04262003 | 39.69514 | 43.62103 | 0.04229086 | 40.61661 | 44.63363 | 0.04295236 | 41.18765 | 45.26115 | 0.04258872 | 39.32514 | 43.21444 | 0.04215748 | 38.86053 | 42.70388
0.04322371 | 37.80863 | 41.54794 | 0.0435852 | 37.01259 | 40.67317 | 0.04368447 | 40.33376 | 44.32281 | 0.04381596 | 39.94128 | 43.89151 | 0.043554 | 36.21561 | 39.79738 | 0.04378223 | 40.23323 | 44.21235 | 0.04328981 | 41.37678 | 45.46899 | 0.04411829 | 41.67593 | 45.79773 | 0.04375268 | 40.096 | 44.06154 | 0.04332084 | 39.56784 | 43.48114
0.04422758 | 38.39286 | 42.18995 | 0.04474895 | 37.82239 | 41.56306 | 0.04485253 | 41.11213 | 45.17816 | 0.04481551 | 40.4502 | 44.45077 | 0.04455299 | 37.03394 | 40.69664 | 0.04478141 | 40.81726 | 44.85413 | 0.04428872 | 42.24316 | 46.42106 | 0.04528189 | 42.69269 | 46.91504 | 0.04475375 | 40.77583 | 44.8086 | 0.04448563 | 40.24757 | 44.2281
0.04539233 | 39.01545 | 42.87412 | 0.04574891 | 38.52243 | 42.33234 | 0.04585491 | 41.81233 | 45.94761 | 0.04581947 | 41.09849 | 45.16318 | 0.04555279 | 37.76005 | 41.49456 | 0.04578506 | 41.4127 | 45.50846 | 0.04545205 | 42.84942 | 47.08727 | 0.04628839 | 43.23749 | 47.51373 | 0.04592065 | 41.52131 | 45.62782 | 0.04548707 | 41.00493 | 45.06037
0.04639268 | 39.69697 | 43.62304 | 0.04675376 | 39.05206 | 42.91435 | 0.04685804 | 42.65377 | 46.87228 | 0.04682291 | 41.78021 | 45.91232 | 0.04655601 | 38.27147 | 42.05656 | 0.04678988 | 41.96841 | 46.11913 | 0.04645216 | 43.45263 | 47.75014 | 0.04728809 | 43.68415 | 48.00456 | 0.04692406 | 42.2186 | 46.39407 | 0.04648628 | 41.58091 | 45.6933
0.04755455 | 40.53777 | 44.547 | 0.04775761 | 39.75396 | 43.68567 | 0.04785668 | 43.2958 | 47.5778 | 0.04782298 | 42.47364 | 46.67433 | 0.04771801 | 38.66747 | 42.49172 | 0.04779092 | 42.68711 | 46.90892 | 0.04745227 | 44.28213 | 48.66168 | 0.04829023 | 44.44474 | 48.84038 | 0.04792606 | 42.57553 | 46.7863 | 0.04748852 | 42.21495 | 46.39006
0.04855432 | 41.08746 | 45.15106 | 0.04875663 | 40.19926 | 44.17501 | 0.04901836 | 43.98419 | 48.33427 | 0.04882165 | 43.08805 | 47.34951 | 0.04888281 | 39.51023 | 43.41784 | 0.0487905 | 43.47515 | 47.77489 | 0.0484552 | 44.98088 | 49.42954 | 0.04929029 | 45.07127 | 49.52886 | 0.04909344 | 43.28321 | 47.56396 | 0.04849464 | 42.84045 | 47.07742
0.04971691 | 41.54876 | 45.65798 | 0.04992145 | 41.03472 | 45.0931 | 0.05001894 | 44.42995 | 48.82413 | 0.04982186 | 43.70994 | 48.0329 | 0.04988583 | 40.35503 | 44.34618 | 0.04979062 | 43.99175 | 48.34259 | 0.04945621 | 45.64097 | 50.15491 | 0.05045375 | 45.67194 | 50.18894 | 0.05009354 | 44.19675 | 48.56786 | 0.04965739 | 43.76553 | 48.09398
0.05071928 | 42.43573 | 46.63267 | 0.05092023 | 41.75983 | 45.88992 | 0.05118061 | 45.24248 | 49.71701 | 0.05082049 | 44.36116 | 48.74852 | 0.05088485 | 40.82938 | 44.86745 | 0.05095702 | 44.5865 | 48.99616 | 0.05045769 | 46.15985 | 50.72512 | 0.05145244 | 46.58128 | 51.18822 | 0.05125485 | 44.85394 | 49.29005 | 0.05066051 | 44.29528 | 48.67614
0.05172258 | 42.91422 | 47.15848 | 0.05208278 | 42.53859 | 46.74571 | 0.05218227 | 46.04353 | 50.59729 | 0.05198404 | 44.93942 | 49.38398 | 0.05188922 | 41.30703 | 45.39234 | 0.05211832 | 45.22018 | 49.6925 | 0.05145677 | 46.77042 | 51.39606 | 0.05245177 | 47.36156 | 52.04567 | 0.05225387 | 45.38645 | 49.87522 | 0.0518228 | 45.1767 | 49.64472
0.05288803 | 43.54817 | 47.85513 | 0.05308541 | 43.12696 | 47.39226 | 0.05318339 | 46.74214 | 51.36499 | 0.05298415 | 45.66027 | 50.17612 | 0.05289098 | 41.90958 | 46.05448 | 0.05311825 | 45.97178 | 50.51843 | 0.05245825 | 47.38904 | 52.07587 | 0.05361633 | 48.10579 | 52.86351 | 0.05325373 | 46.22156 | 50.79292 | 0.05298699 | 45.8848 | 50.42286
0.053891 | 44.431 | 48.82528 | 0.05425096 | 43.69704 | 48.01873 | 0.05418863 | 47.30235 | 51.9806 | 0.05398865 | 46.34775 | 50.9316 | 0.05389028 | 42.43604 | 46.63301 | 0.05411831 | 46.80656 | 51.43578 | 0.05361883 | 48.30993 | 53.08784 | 0.05461958 | 48.63544 | 53.44554 | 0.05425348 | 46.87885 | 51.51522 | 0.05415113 | 46.71218 | 51.33207
0.05489049 | 45.1548 | 49.62066 | 0.05525555 | 44.17588 | 48.54493 | 0.05519009 | 47.80645 | 52.53456 | 0.05499306 | 46.63421 | 51.24639 | 0.05489025 | 42.89882 | 47.14156 | 0.05511944 | 47.43352 | 52.12475 | 0.05478418 | 48.9493 | 53.79043 | 0.05562349 | 49.39765 | 54.28313 | 0.0552572 | 47.43658 | 52.12811 | 0.05515407 | 47.35676 | 52.04039
0.05605153 | 45.85553 | 50.39069 | 0.05625683 | 44.82028 | 49.25306 | 0.05618904 | 48.49087 | 53.28667 | 0.05615912 | 47.50296 | 52.20106 | 0.05605148 | 43.42659 | 47.72152 | 0.05612389 | 47.99216 | 52.73864 | 0.05578342 | 49.79708 | 54.72207 | 0.05662445 | 49.68256 | 54.59622 | 0.05625735 | 48.28913 | 53.06498 | 0.05615645 | 47.78833 | 52.51465
0.05721767 | 46.28155 | 50.85885 | 0.05725757 | 45.5299 | 50.03286 | 0.05719168 | 49.27457 | 54.14788 | 0.05715828 | 48.27473 | 53.04916 | 0.05721556 | 44.43919 | 48.83427 | 0.05712396 | 48.70412 | 53.52101 | 0.05678438 | 50.33337 | 55.3114 | 0.0576257 | 50.47632 | 55.46849 | 0.05725813 | 48.86499 | 53.69779 | 0.05715808 | 48.35587 | 53.13832
0.0583811 | 47.1989 | 51.86693 | 0.05825829 | 45.97007 | 50.51656 | 0.05835528 | 50.17624 | 55.13873 | 0.05831976 | 48.85835 | 53.69049 | 0.05838136 | 45.1958 | 49.66572 | 0.0581227 | 49.10983 | 53.96685 | 0.05778759 | 50.6665 | 55.67747 | 0.05878906 | 51.44178 | 56.52942 | 0.05826006 | 49.50101 | 54.39672 | 0.05832446 | 49.29999 | 54.17581
0.05938605 | 47.77965 | 52.50511 | 0.05941964 | 46.76945 | 51.39501 | 0.05951757 | 50.79345 | 55.81697 | 0.05932031 | 49.70477 | 54.62063 | 0.05938549 | 45.57008 | 50.07701 | 0.0591221 | 49.67818 | 54.59141 | 0.05879001 | 51.1736 | 56.23472 | 0.05978799 | 52.14277 | 57.29975 | 0.05942436 | 50.17505 | 55.13742 | 0.05932447 | 49.91023 | 54.84641
0.06038854 | 48.27345 | 53.04774 | 0.06042024 | 47.17727 | 51.84315 | 0.06051778 | 51.14363 | 56.2018 | 0.06048363 | 50.41753 | 55.40388 | 0.06038754 | 46.25043 | 50.82465 | 0.06028398 | 50.39366 | 55.37765 | 0.05979 | 51.99601 | 57.13848 | 0.06095084 | 52.858 | 58.08571 | 0.06058972 | 51.25261 | 56.32155 | 0.06048594 | 50.62561 | 55.63253
0.06138974 | 48.86454 | 53.69729 | 0.06141907 | 47.7649 | 52.4889 | 0.06151813 | 51.84517 | 56.97272 | 0.06148541 | 51.07753 | 56.12915 | 0.06138687 | 46.788 | 51.41539 | 0.06128586 | 51.10417 | 56.15843 | 0.06095412 | 52.6162 | 57.82 | 0.06195129 | 53.2903 | 58.56077 | 0.06175169 | 51.95418 | 57.09251 | 0.06148549 | 51.22799 | 56.2945
0.06238839 | 49.64373 | 54.55355 | 0.0624194 | 48.38605 | 53.17148 | 0.06252486 | 52.60961 | 57.81276 | 0.06248749 | 51.64182 | 56.74925 | 0.06238773 | 47.45642 | 52.14992 | 0.06245015 | 51.99915 | 57.14193 | 0.06195324 | 53.40333 | 58.68498 | 0.06295107 | 53.8343 | 59.15858 | 0.06275117 | 52.50536 | 57.6982 | 0.06264953 | 51.81152 | 56.93574
0.06338721 | 50.10305 | 55.0583 | 0.06341991 | 49.07826 | 53.93215 | 0.06352401 | 52.94476 | 58.18106 | 0.06348851 | 52.28185 | 57.45258 | 0.0635509 | 48.05861 | 52.81166 | 0.06345072 | 52.53779 | 57.73384 | 0.06311742 | 54.2144 | 59.57626 | 0.06395442 | 54.5668 | 59.96352 | 0.06375521 | 53.20794 | 58.47027 | 0.06365187 | 52.45381 | 57.64155
0.06438758 | 50.62215 | 55.62873 | 0.06442156 | 49.71097 | 54.62744 | 0.06452362 | 53.60196 | 58.90325 | 0.06448793 | 52.92691 | 58.16144 | 0.06471602 | 48.69705 | 53.51324 | 0.06445491 | 53.0813 | 58.3311 | 0.06428121 | 54.94755 | 60.38192 | 0.06495536 | 55.42292 | 60.9043 | 0.06475727 | 53.73672 | 59.05134 | 0.06465355 | 53.24268 | 58.50844
0.06538677 | 51.4264 | 56.51252 | 0.06542116 | 50.30159 | 55.27647 | 0.06552591 | 54.30421 | 59.67496 | 0.06548735 | 53.5858 | 58.8855 | 0.06571525 | 49.3074 | 54.18396 | 0.06545657 | 53.90441 | 59.23561 | 0.06528436 | 55.68666 | 61.19413 | 0.06595889 | 55.99578 | 61.53383 | 0.06576106 | 54.48752 | 59.87639 | 0.06565657 | 53.90757 | 59.23909
0.06655142 | 52.13496 | 57.29116 | 0.06642133 | 50.95647 | 55.99613 | 0.0666891 | 54.99084 | 60.4295 | 0.06665326 | 54.37637 | 59.75425 | 0.06671485 | 49.79789 | 54.72296 | 0.06645739 | 54.63053 | 60.03355 | 0.06628896 | 56.36123 | 61.93542 | 0.06712146 | 56.74043 | 62.35212 | 0.06676118 | 55.42064 | 60.90181 | 0.06665861 | 54.50423 | 59.89476
0.06755338 | 52.68766 | 57.89852 | 0.06742185 | 51.43497 | 56.52195 | 0.06784917 | 55.81441 | 61.33451 | 0.06781596 | 54.98909 | 60.42757 | 0.06771807 | 50.42001 | 55.40661 | 0.06761925 | 55.19523 | 60.6541 | 0.06729025 | 56.95219 | 62.58482 | 0.06812058 | 57.28696 | 62.9527 | 0.06792451 | 56.05062 | 61.59408 | 0.06765811 | 55.10546 | 60.55545
0.06855227 | 53.38762 | 58.66771 | 0.06858549 | 52.08535 | 57.23664 | 0.06885041 | 56.22984 | 61.79104 | 0.06881524 | 55.54509 | 61.03856 | 0.06872021 | 51.0201 | 56.06604 | 0.06861821 | 55.689 | 61.1967 | 0.06829099 | 57.57332 | 63.26739 | 0.06928394 | 58.03492 | 63.77464 | 0.06892467 | 56.85279 | 62.47559 | 0.06882466 | 55.82682 | 61.34815
0.06955535 | 54.25066 | 59.61611 | 0.06974828 | 52.7498 | 57.96681 | 0.06985157 | 57.00282 | 62.64046 | 0.06981621 | 56.16451 | 61.71924 | 0.06972007 | 51.51439 | 56.60921 | 0.06961767 | 56.3867 | 61.9634 | 0.06945421 | 58.29254 | 64.05773 | 0.07044723 | 58.82317 | 64.64085 | 0.07008611 | 57.47724 | 63.1618 | 0.06998772 | 56.62807 | 62.22865
0.07055902 | 54.65182 | 60.05694 | 0.07074896 | 53.42427 | 58.70799 | 0.07085294 | 57.54792 | 63.23947 | 0.07082248 | 56.89053 | 62.51707 | 0.07072148 | 52.21772 | 57.38211 | 0.0707821 | 57.26315 | 62.92654 | 0.07061971 | 58.94357 | 64.77315 | 0.07145118 | 59.36354 | 65.23466 | 0.07108575 | 58.16575 | 63.91841 | 0.07115193 | 57.23627 | 62.897
0.07172398 | 55.38229 | 60.85966 | 0.07175176 | 54.1394 | 59.49385 | 0.07185447 | 58.25223 | 64.01344 | 0.07182382 | 57.45585 | 63.1383 | 0.07172051 | 52.91471 | 58.14803 | 0.0717866 | 58.00655 | 63.74346 | 0.07161915 | 59.64902 | 65.54837 | 0.07245465 | 60.11078 | 66.05581 | 0.07208977 | 58.97021 | 64.80243 | 0.07215578 | 57.87893 | 63.60322
0.07272372 | 55.90754 | 61.43686 | 0.07275416 | 54.84747 | 60.27194 | 0.07285547 | 59.1181 | 64.96495 | 0.07282358 | 58.29002 | 64.05496 | 0.07271972 | 53.25609 | 58.52317 | 0.07278829 | 58.52277 | 64.31074 | 0.07278361 | 60.44525 | 66.42335 | 0.07345714 | 60.82198 | 66.83734 | 0.07309256 | 59.37743 | 65.24992 | 0.07315852 | 58.60038 | 64.39602
0.07388309 | 56.65317 | 62.25623 | 0.07375642 | 55.33653 | 60.80937 | 0.07385676 | 59.87543 | 65.79718 | 0.07382583 | 59.02965 | 64.86775 | 0.07388468 | 54.10285 | 59.45368 | 0.07379198 | 58.96776 | 64.79974 | 0.07378591 | 61.23255 | 67.28852 | 0.07445715 | 61.46205 | 67.54072 | 0.07409243 | 60.00563 | 65.94025 | 0.07415816 | 59.28258 | 65.14569
0.07504828 | 57.42286 | 63.10205 | 0.07475658 | 55.92925 | 61.46072 | 0.07502067 | 60.55632 | 66.54541 | 0.07498772 | 59.72494 | 65.6318 | 0.07504814 | 54.71834 | 60.13004 | 0.07479163 | 59.51431 | 65.40034 | 0.07478928 | 61.69292 | 67.79441 | 0.07562172 | 62.144 | 68.29012 | 0.07509276 | 60.65212 | 66.65068 | 0.07516269 | 59.86282 | 65.78332
0.07605121 | 58.17082 | 63.92398 | 0.07592141 | 56.51447 | 62.10382 | 0.0760193 | 60.96235 | 66.99159 | 0.07598822 | 60.25525 | 66.21456 | 0.0760513 | 55.32737 | 60.7993 | 0.07595515 | 60.29573 | 66.25904 | 0.0757926 | 62.1582 | 68.30572 | 0.07678577 | 62.91148 | 69.1335 | 0.07609374 | 61.17908 | 67.22976 | 0.07632418 | 60.63741 | 66.63452
0.07705502 | 58.85788 | 64.67898 | 0.07692173 | 57.05871 | 62.70188 | 0.07718267 | 61.79612 | 67.90782 | 0.07715183 | 61.00536 | 67.03885 | 0.07705004 | 56.18121 | 61.73759 | 0.07695495 | 61.05664 | 67.09521 | 0.07695963 | 62.98112 | 69.21002 | 0.07794777 | 63.73661 | 70.04024 | 0.07725494 | 61.85528 | 67.97284 | 0.07748916 | 61.39173 | 67.46344
0.07805654 | 59.21866 | 65.07545 | 0.07792053 | 57.68243 | 63.38729 | 0.07818403 | 62.46732 | 68.64541 | 0.07831859 | 61.72562 | 67.83035 | 0.0780568 | 56.75861 | 62.3721 | 0.07811876 | 61.76642 | 67.87519 | 0.07812226 | 63.86106 | 70.17699 | 0.07895026 | 64.26755 | 70.62368 | 0.07841743 | 62.75135 | 68.95752 | 0.07865342 | 62.00019 | 68.13208
0.07922186 | 59.90361 | 65.82814 | 0.07908508 | 58.73701 | 64.54616 | 0.07918608 | 62.85051 | 69.06649 | 0.07932001 | 62.30381 | 68.46572 | 0.0792252 | 57.42181 | 63.10089 | 0.07928421 | 62.64764 | 68.84356 | 0.07912199 | 64.61782 | 71.00859 | 0.08011717 | 64.90237 | 71.32129 | 0.07941901 | 63.4367 | 69.71066 | 0.0798202 | 62.85634 | 69.0729
0.08038746 | 60.65216 | 66.65073 | 0.08008824 | 59.2293 | 65.08714 | 0.08018895 | 63.43189 | 69.70537 | 0.08032323 | 62.75258 | 68.95888 | 0.0803877 | 58.01947 | 63.75766 | 0.08028521 | 63.30854 | 69.56983 | 0.08028274 | 65.44573 | 71.91839 | 0.0811229 | 65.5021 | 71.98033 | 0.08041832 | 64.12411 | 70.46605 | 0.08081982 | 63.54809 | 69.83306
0.08155038 | 61.29141 | 67.3532 | 0.08108793 | 59.79313 | 65.70673 | 0.08119365 | 64.21812 | 70.56936 | 0.08132586 | 63.40041 | 69.67078 | 0.0815492 | 58.7328 | 64.54154 | 0.08128653 | 63.81694 | 70.12851 | 0.08128212 | 66.28758 | 72.8435 | 0.08212232 | 66.30385 | 72.86137 | 0.08142417 | 64.78543 | 71.19278 | 0.08182359 | 64.14037 | 70.48392
0.08271408 | 62.04792 | 68.18452 | 0.08208993 | 60.64629 | 66.64427 | 0.08235904 | 65.09257 | 71.53029 | 0.08249032 | 64.26573 | 70.62168 | 0.08271264 | 59.44642 | 65.32573 | 0.08229153 | 64.44554 | 70.81928 | 0.08228734 | 66.91518 | 73.53316 | 0.08312191 | 67.03383 | 73.66355 | 0.08242536 | 65.52932 | 72.01024 | 0.08282689 | 64.8007 | 71.20956
0.08371697 | 62.68448 | 68.88405 | 0.0830925 | 61.07166 | 67.11171 | 0.0835229 | 65.828 | 72.33846 | 0.08349127 | 64.86191 | 71.27682 | 0.08371267 | 60.20333 | 66.15751 | 0.08345533 | 65.40945 | 71.87851 | 0.08328857 | 67.367 | 74.02968 | 0.08428741 | 67.74641 | 74.44661 | 0.08359059 | 66.1443 | 72.68605 | 0.08399007 | 65.49136 | 71.96853
0.08471771 | 63.37848 | 69.64668 | 0.08425748 | 61.60408 | 67.69679 | 0.08468559 | 66.54549 | 73.12691 | 0.08465067 | 65.79575 | 72.30303 | 0.08471767 | 60.68539 | 66.68724 | 0.0844565 | 65.7907 | 72.29747 | 0.08428981 | 67.62093 | 74.30872 | 0.08545021 | 68.36946 | 75.13128 | 0.08459187 | 66.92721 | 73.54638 | 0.08498908 | 66.22233 | 72.77179
0.08572204 | 63.98122 | 70.30903 | 0.085421 | 62.40984 | 68.58224 | 0.0858497 | 67.14563 | 73.78641 | 0.08581366 | 66.42754 | 72.99729 | 0.08572072 | 61.26302 | 67.322 | 0.08545519 | 66.36944 | 72.93345 | 0.08529132 | 68.53233 | 75.31025 | 0.08645009 | 69.00643 | 75.83124 | 0.08575603 | 67.71223 | 74.40905 | 0.08615425 | 66.89934 | 73.51576
0.08672257 | 64.54928 | 70.93327 | 0.08658289 | 63.15482 | 69.4009 | 0.0868521 | 67.92945 | 74.64775 | 0.08681645 | 66.99703 | 73.62311 | 0.08672159 | 62.15209 | 68.299 | 0.08661687 | 67.34373 | 74.0041 | 0.08645584 | 69.45435 | 76.32346 | 0.08745104 | 69.65971 | 76.54914 | 0.08692045 | 68.33179 | 75.08988 | 0.08731578 | 67.4799 | 74.15374
0.08772145 | 65.09818 | 71.53646 | 0.08758321 | 63.97005 | 70.29675 | 0.08785554 | 68.6573 | 75.44758 | 0.08781903 | 67.658 | 74.34945 | 0.0877222 | 62.68474 | 68.88433 | 0.08761641 | 67.71961 | 74.41716 | 0.08761896 | 70.14059 | 77.07758 | 0.08845217 | 70.387 | 77.34835 | 0.08792178 | 68.93873 | 75.75684 | 0.08832039 | 68.11826 | 74.85523
0.08872215 | 65.68708 | 72.1836 | 0.08858506 | 64.55566 | 70.94028 | 0.08885777 | 69.0841 | 75.91659 | 0.08882244 | 68.23489 | 74.98339 | 0.08872093 | 63.11809 | 69.36054 | 0.08861971 | 68.24528 | 74.99481 | 0.08878083 | 71.00799 | 78.03076 | 0.0894561 | 71.22911 | 78.27375 | 0.08892351 | 69.79483 | 76.69762 | 0.08948436 | 69.05916 | 75.88918
0.0898864 | 66.54263 | 73.12377 | 0.08959068 | 65.25191 | 71.7054 | 0.08985936 | 69.5856 | 76.46769 | 0.08982417 | 68.86676 | 75.67776 | 0.08988439 | 63.84945 | 70.16423 | 0.08962169 | 68.95226 | 75.77171 | 0.08978428 | 71.6881 | 78.77813 | 0.09045727 | 71.89376 | 79.00413 | 0.08992588 | 70.57014 | 77.5496 | 0.09049123 | 69.8203125 | 76.72562
0.09105213 | 67.3456 | 74.00616 | 0.09059042 | 65.75026 | 72.25303 | 0.09102261 | 70.45277 | 77.42062 | 0.09098832 | 69.68726 | 76.57941 | 0.09104788 | 64.55757 | 70.94239 | 0.09062506 | 69.57334 | 76.45422 | 0.09078486 | 72.29357 | 79.44349 | 0.09145676 | 72.48323 | 79.6519 | 0.09092701 | 71.03964 | 78.06554 | 0.09149203 | 70.41093 | 77.37464
0.09205304 | 67.87302 | 74.58574 | 0.09175693 | 66.39744 | 72.96422 | 0.092022 | 71.03797 | 78.0637 | 0.09215423 | 70.53247 | 77.50821 | 0.09204657 | 65.00787 | 71.43722 | 0.09179024 | 70.34583 | 77.3031 | 0.09178946 | 72.9116 | 80.12264 | 0.09245563 | 72.99246 | 80.2115 | 0.09192755 | 71.58471 | 78.66452 | 0.09249139 | 70.91843 | 77.93235
0.09305302 | 68.38372 | 75.14695 | 0.09292075 | 66.93047 | 73.54996 | 0.09318373 | 71.73925 | 78.83434 | 0.09331756 | 71.24407 | 78.29019 | 0.09304928 | 65.65998 | 72.15383 | 0.09278959 | 70.90549 | 77.91813 | 0.09278884 | 73.3735 | 80.63022 | 0.09361839 | 73.74921 | 81.04308 | 0.09292738 | 72.3615 | 79.51813 | 0.0934936 | 71.53284 | 78.60752
0.09405569 | 69.02202 | 75.84837 | 0.09408604 | 67.63834 | 74.32785 | 0.09418323 | 72.42105 | 79.58357 | 0.09448358 | 72.20727 | 79.34865 | 0.09405417 | 66.46379 | 73.03713 | 0.09395491 | 72.00414 | 79.12543 | 0.09379156 | 74.09797 | 81.42634 | 0.09478424 | 74.65208 | 82.03525 | 0.09408832 | 73.08104 | 80.30883 | 0.09465715 | 72.34708 | 79.50228
0.09506133 | 69.87038 | 76.78064 | 0.09524883 | 68.65578 | 75.44592 | 0.09518322 | 73.28831 | 80.53661 | 0.0954828 | 72.72633 | 79.91905 | 0.09505654 | 66.95005 | 73.57148 | 0.09511562 | 72.58443 | 79.76311 | 0.09495348 | 74.79613 | 82.19355 | 0.09595088 | 75.43231 | 82.89265 | 0.09508795 | 73.49043 | 80.75872 | 0.09581962 | 73.00352 | 80.22365
0.09622637 | 70.57748 | 77.55767 | 0.09625123 | 69.26076 | 76.11072 | 0.09618858 | 73.82785 | 81.12951 | 0.09648845 | 72.99234 | 80.21136 | 0.0960566 | 67.67233 | 74.36519 | 0.09611744 | 73.41202 | 80.67255 | 0.09611811 | 75.46134 | 82.92455 | 0.09695197 | 75.97166 | 83.48534 | 0.09608732 | 74.13894 | 81.47136 | 0.09681965 | 73.58089 | 80.85812
0.09739143 | 71.23494 | 78.28015 | 0.09725118 | 69.71896 | 76.61425 | 0.09718905 | 74.26752 | 81.61266 | 0.09749163 | 73.83955 | 81.14236 | 0.09705606 | 68.30675 | 75.06236 | 0.09711881 | 73.96557 | 81.28084 | 0.09711916 | 76.18084 | 83.71521 | 0.09795557 | 76.57222 | 84.1453 | 0.09708846 | 75.02336 | 82.44325 | 0.09782206 | 74.298 | 81.64616
0.09855359 | 72.20524 | 79.34642 | 0.09825431 | 70.31048 | 77.26426 | 0.09818948 | 75.00259 | 82.42042 | 0.0984909 | 74.54684 | 81.91961 | 0.09821937 | 68.94041 | 75.7587 | 0.09812151 | 74.65489 | 82.03834 | 0.09811929 | 77.01886 | 84.63611 | 0.09895891 | 77.28833 | 84.93223 | 0.09809148 | 75.71115 | 83.19907 | 0.09882694 | 74.94140625 | 82.35319
0.0997195 | 72.99409 | 80.21329 | 0.09925611 | 70.83123 | 77.83652 | 0.09935378 | 75.78426 | 83.2794 | 0.09949111 | 75.20097 | 82.63843 | 0.09938347 | 69.59198 | 76.4747 | 0.09912147 | 75.00156 | 82.4193 | 0.09912223 | 77.60268 | 85.27767 | 0.1001233 | 78.2374 | 85.97517 | 0.09909075 | 76.29042 | 83.83563 | 0.0999947 | 75.55175 | 83.0239
0.1008807 | 73.60921 | 80.88924 | 0.1002571 | 71.44928 | 78.51569 | 0.1003557 | 76.29491 | 83.84057 | 0.1006548 | 75.99373 | 83.50959 | 0.1005496 | 70.31375 | 77.26786 | 0.1001211 | 75.81524 | 83.31345 | 0.1001258 | 78.28354 | 86.02587 | 0.1012874 | 78.79139 | 86.58394 | 0.1000934 | 76.85498 | 84.45602 | 0.1011603 | 76.45551 | 84.01704
0.1018854 | 74.16746 | 81.5027 | 0.1012577 | 72.07102 | 79.19893 | 0.101518 | 76.82032 | 84.41793 | 0.1018178 | 76.71041 | 84.29716 | 0.1015522 | 70.88058 | 77.89075 | 0.1011233 | 76.44394 | 84.00433 | 0.1011261 | 78.79311 | 86.58584 | 0.1022866 | 79.3582 | 87.20681 | 0.1010926 | 77.50359 | 85.16878 | 0.1021594 | 77.20792 | 84.84387
0.1028866 | 74.8093 | 82.20803 | 0.1024203 | 72.88585 | 80.09434 | 0.1026825 | 77.76827 | 85.45964 | 0.1028172 | 77.34649 | 84.99614 | 0.102554 | 71.45944 | 78.52686 | 0.1022865 | 77.2764 | 84.91912 | 0.1021272 | 79.54388 | 87.41085 | 0.1034492 | 80.20724 | 88.13983 | 0.1022546 | 78.30303 | 86.04729 | 0.1033193 | 77.91481 | 85.62067
0.1038899 | 75.42373 | 82.88322 | 0.1035853 | 73.54578 | 80.81953 | 0.1036837 | 78.4698 | 86.23054 | 0.1038172 | 77.78901 | 85.48243 | 0.1035565 | 72.2793 | 79.4278 | 0.1034504 | 78.00463 | 85.71937 | 0.1032903 | 80.27554 | 88.21487 | 0.1044483 | 80.74113 | 88.72652 | 0.1032541 | 78.96095 | 86.77027 | 0.1044844 | 78.79952 | 86.59288
0.1048892 | 75.87416 | 83.3782 | 0.1045853 | 74.1484375 | 81.4818 | 0.104686 | 79.17586 | 87.00644 | 0.1048213 | 78.46072 | 86.22058 | 0.1047229 | 73.13248 | 80.36537 | 0.104451 | 78.52084 | 86.28663 | 0.1044516 | 81.11742 | 89.14002 | 0.1054551 | 81.41153 | 89.46322 | 0.1044168 | 79.61009 | 87.48362 | 0.1054838 | 79.50672 | 87.37002
0.1058887 | 76.5687 | 84.14142 | 0.105586 | 74.87717 | 82.28261 | 0.1056915 | 79.81311 | 87.70671 | 0.1058245 | 79.19435 | 87.02676 | 0.1058862 | 73.76071 | 81.05573 | 0.1054545 | 79.25164 | 87.08971 | 0.1056178 | 81.84126 | 89.93545 | 0.1064558 | 82.22125 | 90.35302 | 0.10542 | 80.29729 | 88.23879 | 0.1064883 | 80.00293 | 87.91531
0.1070524 | 77.19829 | 84.83328 | 0.1065909 | 75.52696 | 82.99666 | 0.1066908 | 80.54043 | 88.50597 | 0.1068245 | 79.73557 | 87.62151 | 0.1070492 | 74.20979 | 81.54922 | 0.1064584 | 79.9343 | 87.83989 | 0.1067828 | 82.49261 | 90.65122 | 0.1074575 | 82.5836 | 90.7512 | 0.1064208 | 81.12656 | 89.15007 | 0.1074893 | 80.78905 | 88.77917
0.1082191 | 77.88792 | 85.59112 | 0.1075935 | 76.2182 | 83.75626 | 0.1078569 | 81.35448 | 89.40053 | 0.1078248 | 80.34869 | 88.29526 | 0.1082133 | 75.10425 | 82.53214 | 0.1074603 | 80.54937 | 88.51579 | 0.1077861 | 83.38149 | 91.62801 | 0.1084571 | 83.29488 | 91.53283 | 0.107424 | 81.61022 | 89.68156 | 0.1084895 | 81.14574 | 89.17114
0.1093849 | 78.85831 | 86.65748 | 0.1087577 | 76.82471 | 84.42275 | 0.1090229 | 81.84558 | 89.9402 | 0.1089875 | 81.09489 | 89.11527 | 0.1092146 | 75.64407 | 83.12535 | 0.1084591 | 81.19685 | 89.2273 | 0.1087883 | 83.99045 | 92.2972 | 0.109457 | 83.98707 | 92.29348 | 0.108428 | 82.36219 | 90.5079 | 0.1094889 | 81.73741 | 89.82133
0.1103879 | 79.35148 | 87.19943 | 0.109759 | 77.35693 | 85.00761 | 0.1101846 | 82.57493 | 90.74168 | 0.1101527 | 81.71603 | 89.79784 | 0.1102171 | 76.17985 | 83.71412 | 0.1094591 | 81.59663 | 89.66663 | 0.1097885 | 84.56191 | 92.92518 | 0.1106185 | 84.66699 | 93.04065 | 0.1095928 | 83.1506 | 91.37428 | 0.1104885 | 82.44983 | 90.60421
0.1113912 | 80.1022 | 88.02439 | 0.110921 | 78.20653 | 85.94124 | 0.1111852 | 83.2534 | 91.48725 | 0.1111515 | 82.58012 | 90.74739 | 0.1112222 | 76.89433 | 84.49927 | 0.1106217 | 82.5078 | 90.66792 | 0.1107907 | 85.27666 | 93.71061 | 0.1116182 | 85.42092 | 93.86914 | 0.1107585 | 83.61617 | 91.8859 | 0.1116527 | 83.28161 | 91.51825
0.1123925 | 80.66186 | 88.6394 | 0.1120841 | 79.05165 | 86.86995 | 0.1121838 | 84.05194 | 92.36477 | 0.1123178 | 83.17032 | 91.39595 | 0.1123882 | 77.65394 | 85.334 | 0.1117867 | 83.39688 | 91.64492 | 0.1119531 | 86.00792 | 94.5142 | 0.112782 | 86.18551 | 94.70935 | 0.1119234 | 84.53338 | 92.89382 | 0.1128192 | 83.93237 | 92.23337
0.1133918 | 81.07465 | 89.09303 | 0.1132491 | 79.66952 | 87.54892 | 0.1131868 | 84.65742 | 93.03014 | 0.1133206 | 83.85299 | 92.14614 | 0.1133877 | 78.30054 | 86.04455 | 0.1129506 | 83.82567 | 92.11612 | 0.1129531 | 86.88145 | 95.47413 | 0.1137875 | 86.8042 | 95.38923 | 0.1130877 | 85.28986 | 93.72512 | 0.1139854 | 84.72092 | 93.09992
0.1145567 | 81.92366 | 90.026 | 0.1142524 | 80.31092 | 88.25376 | 0.1141941 | 85.14959 | 93.57098 | 0.1143239 | 84.49955 | 92.85665 | 0.1145532 | 79.11812 | 86.94299 | 0.1139529 | 84.55332 | 92.91574 | 0.1141163 | 87.5577 | 96.21725 | 0.1147907 | 87.42847 | 96.07525 | 0.1140898 | 85.80254 | 94.28851 | 0.1149893 | 85.33336 | 93.77292
0.1157191 | 82.81028 | 91.00031 | 0.1152525 | 80.95545 | 88.96204 | 0.1153567 | 85.91936 | 94.41688 | 0.1154895 | 85.32841 | 93.76749 | 0.1157172 | 79.80817 | 87.70129 | 0.1149577 | 85.23697 | 93.667 | 0.1151152 | 88.00722 | 96.71123 | 0.1157912 | 88.05077 | 96.75909 | 0.1150921 | 86.37547 | 94.9181 | 0.1159916 | 86.08212 | 94.59574
0.1168835 | 83.31318 | 91.55294 | 0.1162551 | 81.63003 | 89.70333 | 0.1163583 | 86.69891 | 95.27353 | 0.1164902 | 85.86575 | 94.35796 | 0.1168796 | 80.25295 | 88.19006 | 0.1161223 | 85.70014 | 94.17598 | 0.1161201 | 88.671875 | 97.44162 | 0.1167924 | 88.78345 | 97.56423 | 0.1160948 | 87.23571 | 95.86342 | 0.1171589 | 86.91331 | 95.50913
0.1178841 | 84.0744 | 92.38945 | 0.1172577 | 82.11453 | 90.23575 | 0.1175205 | 87.368 | 96.00879 | 0.1176526 | 86.70687 | 95.28228 | 0.1178821 | 80.79174 | 88.78213 | 0.1171241 | 86.49497 | 95.04942 | 0.1171198 | 89.20097 | 98.02304 | 0.1177912 | 89.40815 | 98.25071 | 0.1170986 | 87.8856 | 96.57759 | 0.1181588 | 87.48809 | 96.14076
0.1188879 | 84.68848 | 93.06427 | 0.1184213 | 82.87548 | 91.07196 | 0.118686 | 88.15639 | 96.87515 | 0.1186531 | 87.38464 | 96.02707 | 0.1188848 | 81.47857 | 89.53689 | 0.118288 | 87.12331 | 95.7399 | 0.1181227 | 89.96232 | 98.85969 | 0.1189561 | 89.93241 | 98.82683 | 0.1182587 | 88.65176 | 97.41952 | 0.1193229 | 88.21564 | 96.94027
0.1198908 | 85.13207 | 93.55173 | 0.1195831 | 83.67773 | 91.95355 | 0.1198488 | 89.0306 | 97.83583 | 0.1196525 | 87.85757 | 96.54679 | 0.1198879 | 82.3828 | 90.53055 | 0.1194529 | 87.99713 | 96.70014 | 0.1191248 | 90.45041 | 99.39605 | 0.1201165 | 90.73728 | 99.7113 | 0.1192583 | 89.2462 | 98.07275 | 0.1203219 | 88.80376 | 97.58655
0.120892 | 85.78519 | 94.26944 | 0.1205839 | 84.29379 | 92.63054 | 0.1208504 | 89.67945 | 98.54885 | 0.120818 | 88.60101 | 97.36375 | 0.1208894 | 82.9959 | 91.20429 | 0.1206171 | 88.65242 | 97.42024 | 0.1202861 | 91.27334 | 100.3004 | 0.1211171 | 91.27102 | 100.2978 | 0.1204206 | 89.86669 | 98.75461 | 0.1214855 | 89.56771 | 98.42606
0.1220568 | 86.58685 | 95.15039 | 0.1217481 | 84.92718 | 93.32657 | 0.1218565 | 90.19106 | 99.11106 | 0.1218215 | 89.32352 | 98.15772 | 0.121888 | 83.53198 | 91.79339 | 0.1216159 | 89.06976 | 97.87885 | 0.1212882 | 91.8525 | 100.9368 | 0.1221172 | 91.96769 | 101.0634 | 0.1214213 | 90.53194 | 99.48564 | 0.1224845 | 90.04784 | 98.95367
0.1230578 | 87.04124 | 95.64972 | 0.1227525 | 85.51041 | 93.96749 | 0.1228558 | 90.68238 | 99.65097 | 0.1228231 | 90.0959 | 99.00649 | 0.1228879 | 84.00091 | 92.30869 | 0.1226185 | 89.93899 | 98.83405 | 0.1222868 | 92.42453 | 101.5654 | 0.1231214 | 92.77493 | 101.9505 | 0.1224221 | 91.14815 | 100.1628 | 0.1234875 | 90.75079 | 99.72614
0.1242192 | 87.82141 | 96.50705 | 0.1237557 | 86.37582 | 94.91849 | 0.1238554 | 91.35593 | 100.3911 | 0.1238239 | 90.76753 | 99.74454 | 0.1240516 | 84.84889 | 93.24054 | 0.1236225 | 90.58918 | 99.54855 | 0.1234499 | 93.40493 | 102.6428 | 0.124123 | 93.51123 | 102.7596 | 0.1234235 | 91.93416 | 101.0265 | 0.1244914 | 91.39036 | 100.429
0.1253848 | 88.69534 | 97.46741 | 0.1249236 | 87.08971 | 95.70297 | 0.124857 | 92.06855 | 101.1742 | 0.1248245 | 91.23473 | 100.2579 | 0.1252145 | 85.60691 | 94.07353 | 0.1246233 | 91.1613 | 100.1773 | 0.124454 | 93.88216 | 103.1672 | 0.1251217 | 94.07343 | 103.3774 | 0.1244258 | 92.80769 | 101.9865 | 0.1254939 | 92.08763 | 101.1952
0.1263846 | 89.14886 | 97.96578 | 0.1260882 | 87.76301 | 96.44287 | 0.1260176 | 92.82425 | 102.0047 | 0.1259884 | 92.04246 | 101.1456 | 0.1262177 | 86.20873 | 94.73487 | 0.1256231 | 92.00349 | 101.1027 | 0.1254575 | 94.32414 | 103.6529 | 0.1261225 | 94.63802 | 103.9978 | 0.1254272 | 93.23521 | 102.4563 | 0.1264925 | 92.5401 | 101.6924
0.1273859 | 89.80485 | 98.68665 | 0.1270882 | 88.2611 | 96.99022 | 0.1270172 | 93.51098 | 102.7593 | 0.1271511 | 92.53764 | 101.6897 | 0.1272183 | 86.79564 | 95.37982 | 0.126622 | 92.69733 | 101.8652 | 0.1264579 | 95.08334 | 104.4872 | 0.1272881 | 95.56489 | 105.0164 | 0.1265895 | 94.01161 | 103.3095 | 0.1276556 | 93.53088 | 102.7812
0.1283908 | 90.2638 | 99.19099 | 0.1282536 | 89.06783 | 97.87674 | 0.1281799 | 94.03414 | 103.3342 | 0.1283165 | 93.32553 | 102.5555 | 0.1282194 | 87.63287 | 96.29985 | 0.1276228 | 93.15791 | 102.3713 | 0.1274573 | 95.84981 | 105.3295 | 0.1284479 | 96.20689 | 105.7219 | 0.1277564 | 94.81953 | 104.1973 | 0.1286545 | 94.1159 | 103.4241
0.129393 | 91.00953 | 100.0105 | 0.1294152 | 89.73779 | 98.61296 | 0.1291817 | 94.71449 | 104.0819 | 0.1293205 | 94.09433 | 103.4004 | 0.1292232 | 88.06406 | 96.77369 | 0.1287861 | 93.94116 | 103.232 | 0.1286225 | 96.75687 | 106.3262 | 0.1294482 | 96.63219 | 106.1892 | 0.1289181 | 95.62893 | 105.0867 | 0.1298166 | 94.68861 | 104.0534
0.1305563 | 91.55971 | 100.6151 | 0.1304163 | 90.32667 | 99.26007 | 0.1301882 | 95.40191 | 104.8373 | 0.1303207 | 94.6772 | 104.0409 | 0.1302225 | 88.73018 | 97.50569 | 0.1299507 | 94.47085 | 103.8141 | 0.1297861 | 97.20218 | 106.8156 | 0.1304502 | 97.30268 | 106.926 | 0.1299183 | 96.16776 | 105.6789 | 0.1308195 | 95.31677 | 104.7437
0.1317225 | 92.43061 | 101.5721 | 0.1314194 | 90.96748 | 99.96426 | 0.1311897 | 96.05779 | 105.558 | 0.1313221 | 95.25196 | 104.6725 | 0.1313872 | 89.50451 | 98.3566 | 0.1309519 | 95.21915 | 104.6364 | 0.1309466 | 97.98841 | 107.6796 | 0.131452 | 98.2151 | 107.9287 | 0.1309178 | 96.78603 | 106.3583 | 0.13182 | 95.8147 | 105.2909
0.1328819 | 93.10269 | 102.3107 | 0.1324234 | 91.58212 | 100.6397 | 0.1321893 | 96.70815 | 106.2727 | 0.1323244 | 95.75541 | 105.2257 | 0.1325509 | 90.08215 | 98.99137 | 0.1319545 | 95.994 | 105.4879 | 0.1319514 | 98.66319 | 108.4211 | 0.1324571 | 98.67129 | 108.43 | 0.1319246 | 97.31979 | 106.9448 | 0.1328223 | 96.40629 | 105.941
0.1338819 | 93.62038 | 102.8795 | 0.1334246 | 92.17065 | 101.2864 | 0.1333549 | 97.44225 | 107.0794 | 0.1333252 | 96.38031 | 105.9124 | 0.133713 | 90.66114 | 99.62763 | 0.1329581 | 96.44085 | 105.979 | 0.132953 | 99.5093 | 109.3509 | 0.1336221 | 99.4481 | 109.2836 | 0.1329275 | 97.98077 | 107.6712 | 0.1338273 | 97.13359 | 106.7402
0.1348857 | 94.30698 | 103.634 | 0.1345906 | 93.0912 | 102.298 | 0.1345188 | 98.16212 | 107.8705 | 0.1343253 | 96.9119 | 106.4966 | 0.1347163 | 91.34258 | 100.3765 | 0.1339573 | 97.30949 | 106.9335 | 0.1339545 | 100.2415 | 110.1555 | 0.1346239 | 100.0167 | 109.9085 | 0.133927 | 98.49303 | 108.2341 | 0.1349925 | 98.02992 | 107.7252
0.1358855 | 94.86015 | 104.2419 | 0.1355893 | 93.76062 | 103.0336 | 0.1355182 | 98.76841 | 108.5367 | 0.1354862 | 97.88145 | 107.562 | 0.1357197 | 91.86511 | 100.9507 | 0.1349573 | 97.79669 | 107.4689 | 0.1349579 | 100.9055 | 110.8852 | 0.1357867 | 100.8638 | 110.8393 | 0.134927 | 99.32925 | 109.153 | 0.1359914 | 98.88587 | 108.6658
0.1368899 | 95.4827 | 104.926 | 0.1367521 | 94.16306 | 103.4759 | 0.1366825 | 99.52965 | 109.3732 | 0.13665 | 98.63187 | 108.3867 | 0.1367219 | 92.49571 | 101.6436 | 0.135956 | 98.479 | 108.2187 | 0.1361224 | 101.6392 | 111.6914 | 0.1369503 | 101.839 | 111.911 | 0.1359266 | 99.97097 | 109.8582 | 0.1369905 | 99.44241 | 109.2774
0.1380585 | 96.27739 | 105.7993 | 0.1379148 | 95.19514 | 104.61 | 0.1376841 | 100.1814 | 110.0894 | 0.1376503 | 99.2345 | 109.0489 | 0.1377233 | 93.19999 | 102.4176 | 0.1371199 | 99.40386 | 109.235 | 0.1372878 | 102.2899 | 112.4065 | 0.1379506 | 102.4064 | 112.5346 | 0.1370889 | 100.7133 | 110.674 | 0.1381509 | 100.1067 | 110.0074
0.1392232 | 97.05729 | 106.6564 | 0.138919 | 95.94604 | 105.4352 | 0.1386882 | 100.9466 | 110.9303 | 0.1386542 | 99.68465 | 109.5436 | 0.1388882 | 93.96648 | 103.2599 | 0.1382833 | 100.2238 | 110.136 | 0.1382867 | 102.8605 | 113.0335 | 0.1389544 | 103.0617 | 113.2546 | 0.1382558 | 101.3242 | 111.3452 | 0.1391533 | 100.7722 | 110.7386
0.1402223 | 97.75974 | 107.4283 | 0.139921 | 96.70447 | 106.2686 | 0.1396906 | 101.4069 | 111.4362 | 0.1396579 | 100.3154 | 110.2367 | 0.1398879 | 94.61465 | 103.9721 | 0.1392852 | 100.4979 | 110.4372 | 0.1394483 | 103.8123 | 114.0794 | 0.1399549 | 103.7496 | 114.0105 | 0.1392551 | 102.0893 | 112.186 | 0.1401525 | 101.2308 | 111.2426
0.1413834 | 98.35403 | 108.0813 | 0.1409222 | 97.14851 | 106.7566 | 0.1406924 | 102.0255 | 112.116 | 0.1406578 | 100.9871 | 110.9748 | 0.1410509 | 95.2001 | 104.6155 | 0.1402865 | 101.1966 | 111.2051 | 0.1404496 | 104.4801 | 114.8133 | 0.1409591 | 104.2907 | 114.6052 | 0.1402582 | 102.5571 | 112.7001 | 0.1411569 | 101.75 | 111.8132
0.1423831 | 99.03336 | 108.8279 | 0.1419224 | 97.64129 | 107.2981 | 0.1418556 | 102.9199 | 113.0988 | 0.1418219 | 101.8844 | 111.9608 | 0.1422152 | 95.80809 | 105.2836 | 0.1412912 | 101.9036 | 111.982 | 0.1414538 | 105.188 | 115.5912 | 0.1421235 | 105.0696 | 115.4611 | 0.1412621 | 103.4013 | 113.6278 | 0.1421574 | 102.4286 | 112.5588
0.1433846 | 99.63837 | 109.4927 | 0.1429214 | 98.37132 | 108.1003 | 0.1428572 | 103.7614 | 114.0236 | 0.142822 | 102.6404 | 112.7916 | 0.1432163 | 96.53608 | 106.0836 | 0.1424544 | 102.6376 | 112.7886 | 0.1424558 | 105.6814 | 116.1334 | 0.1431228 | 105.7267 | 116.1832 | 0.1424257 | 104.3358 | 114.6547 | 0.1431576 | 103.2663 | 113.4794
0.1443881 | 100.4366 | 110.3698 | 0.1439231 | 98.92639 | 108.7103 | 0.1440183 | 104.2245 | 114.5324 | 0.1439858 | 103.2702 | 113.4838 | 0.1442179 | 97.1162 | 106.7211 | 0.1436197 | 103.4197 | 113.648 | 0.1434577 | 106.3456 | 116.8633 | 0.1442864 | 106.2251 | 116.7309 | 0.1434294 | 104.9163 | 115.2927 | 0.1441563 | 103.9481 | 114.2286
0.1453929 | 100.9728 | 110.9591 | 0.145086 | 99.48234 | 109.3213 | 0.1450175 | 104.8652 | 115.2365 | 0.1451502 | 103.9165 | 114.194 | 0.1452225 | 97.89768 | 107.5799 | 0.1447864 | 104.0457 | 114.3359 | 0.144457 | 107.0699 | 117.6592 | 0.1454502 | 107.0549 | 117.6427 | 0.1445882 | 105.7194 | 116.1751 | 0.1453227 | 104.5928 | 114.9371
0.1465561 | 101.4417 | 111.4743 | 0.1462515 | 100.2135 | 110.1247 | 0.1460188 | 105.6525 | 116.1017 | 0.1461509 | 104.4911 | 114.8254 | 0.1462216 | 98.58423 | 108.3343 | 0.1459477 | 104.9062 | 115.2816 | 0.1454566 | 107.6346 | 118.2798 | 0.146449 | 107.7634 | 118.4214 | 0.1457536 | 106.0707 | 116.5613 | 0.1464848 | 105.2361 | 115.6441
0.1475574 | 102.2257 | 112.3359 | 0.1472518 | 101.0901 | 111.088 | 0.1470198 | 106.1236 | 116.6194 | 0.1471529 | 105.1918 | 115.5953 | 0.1472205 | 99.18243 | 108.9917 | 0.1469506 | 105.5287 | 115.9656 | 0.1466206 | 108.4434 | 119.1685 | 0.1474506 | 108.3593 | 119.0762 | 0.1467543 | 106.7304 | 117.2862 | 0.1474865 | 105.8498 | 116.3185
0.1487193 | 102.7614 | 112.9247 | 0.148252 | 101.7692 | 111.8343 | 0.1480243 | 106.6615 | 117.2104 | 0.1481595 | 106.004 | 116.488 | 0.1482202 | 99.66057 | 109.5171 | 0.1479517 | 106.2418 | 116.7492 | 0.1477856 | 109.206 | 120.0066 | 0.148453 | 109.031 | 119.8143 | 0.1479184 | 107.557 | 118.1945 | 0.1486553 | 106.6916 | 117.2435
0.1497186 | 103.3954 | 113.6213 | 0.1492568 | 102.5038 | 112.6415 | 0.1490245 | 107.2362 | 117.842 | 0.1493223 | 106.8186 | 117.383 | 0.1493818 | 100.4011 | 110.3308 | 0.1489554 | 106.8297 | 117.3953 | 0.148785 | 109.9119 | 120.7823 | 0.1494552 | 109.8937 | 120.7623 | 0.1489241 | 108.3093 | 119.0212 | 0.1496585 | 107.1419 | 117.7384
0.1508842 | 104.317 | 114.6341 | 0.1502575 | 103.0521 | 113.2441 | 0.150024 | 107.9008 | 118.5723 | 0.1503213 | 107.3951 | 118.0166 | 0.1503829 | 101.0062 | 110.9958 | 0.1499563 | 107.5695 | 118.2083 | 0.1497869 | 110.696 | 121.644 | 0.1506195 | 110.5883 | 121.5256 | 0.1499243 | 108.8166 | 119.5787 | 0.1506589 | 107.97 | 118.6484
0.1518849 | 104.6979 | 115.0526 | 0.1514227 | 103.9194 | 114.1971 | 0.1511868 | 108.7999 | 119.5603 | 0.1513214 | 107.9536 | 118.6303 | 0.1513836 | 101.6667 | 111.7216 | 0.1509555 | 108.2573 | 118.964 | 0.1507904 | 111.365 | 122.3791 | 0.151621 | 111.056 | 122.0396 | 0.1509248 | 109.3673 | 120.1839 | 0.1518257 | 108.6622 | 119.409
0.1528869 | 105.2131 | 115.6188 | 0.1524215 | 104.73 | 115.0879 | 0.1523515 | 109.4261 | 120.2485 | 0.1524869 | 108.7337 | 119.4876 | 0.1523852 | 102.2335 | 112.3445 | 0.1521228 | 108.7874 | 119.5466 | 0.1517926 | 111.9465 | 123.0182 | 0.1527841 | 111.9473 | 123.0191 | 0.1519244 | 110.0161 | 120.8969 | 0.1529909 | 109.3453 | 120.1596
0.1538905 | 105.8343 | 116.3014 | 0.1535836 | 105.4575 | 115.8874 | 0.1535172 | 110.1306 | 121.0227 | 0.1536527 | 109.4669 | 120.2933 | 0.1533893 | 103.04 | 113.2308 | 0.1532839 | 109.5576 | 120.3929 | 0.1527915 | 112.4701 | 123.5936 | 0.1537839 | 112.6333 | 123.7729 | 0.1530897 | 111.0105 | 121.9896 | 0.1541533 | 109.8698 | 120.7361
0.1550552 | 106.7172 | 117.2717 | 0.1545843 | 105.8025 | 116.2665 | 0.1545168 | 110.7979 | 121.7559 | 0.1546535 | 110.1758 | 121.0723 | 0.1543904 | 103.6186 | 113.8666 | 0.154285 | 110.2821 | 121.1891 | 0.1537918 | 113.018 | 124.1956 | 0.154948 | 113.3763 | 124.5893 | 0.1542526 | 111.7658 | 122.8195 | 0.155317 | 111.0223 | 122.0025
0.1560546 | 107.5389 | 118.1747 | 0.1557492 | 106.5949 | 117.1373 | 0.1555196 | 111.5565 | 122.5895 | 0.1556533 | 110.9045 | 121.8731 | 0.1553895 | 104.371 | 114.6934 | 0.1552866 | 110.964 | 121.9384 | 0.1549547 | 113.7755 | 125.028 | 0.1559505 | 113.8038 | 125.0591 | 0.1552516 | 112.4407 | 123.5612 | 0.1563184 | 111.6216 | 122.6611
0.1570537 | 108.2584 | 118.9653 | 0.156751 | 107.3212 | 117.9353 | 0.1565255 | 112.0394 | 123.1202 | 0.15666 | 111.4838 | 122.5097 | 0.1563913 | 104.7443 | 115.1036 | 0.1562864 | 111.543 | 122.5747 | 0.1561146 | 114.5082 | 125.8332 | 0.1569556 | 114.3323 | 125.6399 | 0.1562541 | 113.168 | 124.3604 | 0.157322 | 112.3192 | 123.4277
0.1582158 | 108.8614 | 119.628 | 0.1577588 | 108.041 | 118.7264 | 0.1575247 | 112.5007 | 123.6272 | 0.1576595 | 112.0041 | 123.0815 | 0.1575519 | 105.5863 | 116.0289 | 0.1572884 | 112.0519 | 123.134 | 0.1571155 | 115.246 | 126.644 | 0.157956 | 115.0364 | 126.4136 | 0.1572572 | 113.7308 | 124.9789 | 0.1583254 | 113.0432 | 124.2233
0.1592174 | 109.3542 | 120.1694 | 0.1589235 | 108.7005 | 119.4511 | 0.1585234 | 113.2688 | 124.4712 | 0.1586588 | 112.7449 | 123.8954 | 0.1587162 | 106.1417 | 116.6392 | 0.1582926 | 112.7167 | 123.8645 | 0.158118 | 115.8578 | 127.3162 | 0.1589579 | 115.6477 | 127.0853 | 0.1582605 | 114.4888 | 125.8119 | 0.1594918 | 113.6264 | 124.8642
0.1602161 | 110.062 | 120.9473 | 0.1599254 | 109.2494 | 120.0543 | 0.1596882 | 113.9058 | 125.1712 | 0.1598224 | 113.4578 | 124.6789 | 0.159883 | 107.0617 | 117.6503 | 0.1594559 | 113.446 | 124.666 | 0.1591184 | 116.3895 | 127.9006 | 0.1601226 | 116.3258 | 127.8306 | 0.1594277 | 115.311 | 126.7154 | 0.1606584 | 114.314 | 125.6198
0.161221 | 110.5923 | 121.53 | 0.1610868 | 110.0196 | 120.9006 | 0.1608529 | 114.5739 | 125.9054 | 0.160985 | 114.2352 | 125.5332 | 0.1608867 | 108.0147 | 118.6974 | 0.1604582 | 114.1291 | 125.4166 | 0.1601219 | 116.809 | 128.3615 | 0.1611216 | 116.8355 | 128.3907 | 0.1605911 | 116.1475 | 127.6346 | 0.1618197 | 115.1859 | 126.5779
0.16222 | 111.4554 | 122.4785 | 0.1622528 | 110.833 | 121.7945 | 0.1620197 | 115.3538 | 126.7624 | 0.1621493 | 114.8982 | 126.2617 | 0.1618888 | 108.3447 | 119.0601 | 0.1616203 | 114.7638 | 126.1141 | 0.1611226 | 117.4303 | 129.0443 | 0.1621218 | 117.4075 | 129.0193 | 0.1615911 | 116.5089 | 128.0317 | 0.1628184 | 115.8332 | 127.2892
0.1632205 | 112.055 | 123.1374 | 0.163419 | 111.5679 | 122.602 | 0.1630186 | 115.9011 | 127.3638 | 0.1631497 | 115.6266 | 127.0623 | 0.162888 | 108.8974 | 119.6675 | 0.1627833 | 115.5798 | 127.0107 | 0.1622882 | 118.1177 | 129.7997 | 0.163282 | 118.0655 | 129.7423 | 0.1627546 | 117.1327 | 128.7173 | 0.1638186 | 116.5048 | 128.0272
0.1642244 | 112.5974 | 123.7334 | 0.1644194 | 112.178 | 123.2726 | 0.1640246 | 116.5948 | 128.1261 | 0.1641563 | 116.1344 | 127.6202 | 0.1638886 | 109.5302 | 120.3628 | 0.1639486 | 116.2644 | 127.7631 | 0.1634509 | 118.6659 | 130.4021 | 0.1642848 | 118.507 | 130.2275 | 0.1639189 | 117.8695 | 129.5269 | 0.1648183 | 117.3363 | 128.941
0.1653861 | 113.2222 | 124.42 | 0.165422 | 112.7434 | 123.8939 | 0.1650257 | 117.1098 | 128.6921 | 0.1651555 | 116.5112 | 128.0343 | 0.1650521 | 110.3362 | 121.2486 | 0.164951 | 116.8021 | 128.3539 | 0.1644513 | 119.1988 | 130.9876 | 0.1652858 | 118.9986 | 130.7677 | 0.1649222 | 118.5397 | 130.2634 | 0.1658224 | 118.0578 | 129.7338
0.166551 | 113.8861 | 125.1495 | 0.1664217 | 113.4207 | 124.6381 | 0.1660265 | 117.6928 | 129.3327 | 0.1661567 | 117.0751 | 128.6539 | 0.1662161 | 110.891 | 121.8582 | 0.1659557 | 117.3097 | 128.9117 | 0.1656163 | 120.0289 | 131.8999 | 0.1662901 | 119.6929 | 131.5307 | 0.1659261 | 119.3178 | 131.1184 | 0.1668259 | 118.596 | 130.3253
0.1675505 | 114.4666 | 125.7875 | 0.1674238 | 114.0149 | 125.2911 | 0.1670267 | 118.386 | 130.0945 | 0.1671564 | 117.5249 | 129.1482 | 0.1672159 | 111.6432 | 122.6848 | 0.1671222 | 117.9501 | 129.6154 | 0.1666185 | 120.4628 | 132.3767 | 0.1672917 | 120.2391 | 132.1309 | 0.1669263 | 120.0656 | 131.9402 | 0.1679912 | 119.2464 | 131.04
0.1685503 | 115.1576 | 126.5468 | 0.1684238 | 114.5575 | 125.8874 | 0.168189 | 118.976 | 130.7429 | 0.1681557 | 117.9469 | 129.612 | 0.1683792 | 112.3393 | 123.4498 | 0.168123 | 118.4327 | 130.1459 | 0.1676222 | 121.1204 | 133.0993 | 0.1682913 | 120.8628 | 132.8162 | 0.1679289 | 120.5932 | 132.52 | 0.1689902 | 119.9027 | 131.7612
0.16955 | 115.8188 | 127.2734 | 0.1695859 | 115.2648 | 126.6647 | 0.1693519 | 119.4948 | 131.3129 | 0.1693179 | 118.6775 | 130.4148 | 0.1693829 | 112.9249 | 124.0933 | 0.1692881 | 119.1601 | 130.9452 | 0.1686232 | 121.543 | 133.5637 | 0.1692901 | 121.3785 | 133.383 | 0.1690905 | 121.3941 | 133.4001 | 0.169989 | 120.4725 | 132.3874
0.1705565 | 116.4176 | 127.9315 | 0.170586 | 115.8781 | 127.3385 | 0.1705161 | 120.0455 | 131.9181 | 0.1704815 | 119.3515 | 131.1555 | 0.1703842 | 113.4828 | 124.7064 | 0.1704531 | 119.8658 | 131.7207 | 0.1696236 | 122.2036 | 134.2897 | 0.1704495 | 121.9687 | 134.0316 | 0.1702578 | 122.2098 | 134.2965 | 0.1709883 | 121.039 | 133.0099
0.1715572 | 116.8134 | 128.3663 | 0.1717505 | 116.6223 | 128.1564 | 0.1715185 | 120.6818 | 132.6174 | 0.1714826 | 119.9987 | 131.8667 | 0.1713892 | 114.0589 | 125.3394 | 0.1716163 | 120.3522 | 132.2551 | 0.1706247 | 122.6962 | 134.831 | 0.1716142 | 122.6821 | 134.8155 | 0.171417 | 122.8338 | 134.9822 | 0.1721533 | 121.7415 | 133.7819
0.1725592 | 117.2357 | 128.8304 | 0.1727499 | 117.1477 | 128.7337 | 0.1725209 | 121.5175 | 133.5357 | 0.1724888 | 120.7069 | 132.6449 | 0.1723908 | 114.7381 | 126.0858 | 0.1726175 | 120.9065 | 132.8643 | 0.1717868 | 123.4047 | 135.6096 | 0.1726176 | 123.5278 | 135.7449 | 0.1724169 | 123.5367 | 135.7546 | 0.1731532 | 122.2623 | 134.3541
0.1737241 | 117.9256 | 129.5885 | 0.1737524 | 117.632 | 129.2659 | 0.1735214 | 122.0797 | 134.1535 | 0.1734883 | 121.13 | 133.1099 | 0.1735529 | 115.4081 | 126.8221 | 0.1736223 | 121.6371 | 133.6671 | 0.1729518 | 124.2493 | 136.5377 | 0.173618 | 124.39 | 136.6923 | 0.173422 | 124.1281 | 136.4045 | 0.1741559 | 122.9831 | 135.1463
0.1748875 | 118.442 | 130.156 | 0.1747548 | 118.1502 | 129.8354 | 0.174524 | 122.6446 | 134.7743 | 0.1744894 | 121.7729 | 133.8164 | 0.1747177 | 116.2026 | 127.6951 | 0.174623 | 122.1313 | 134.2102 | 0.1739509 | 124.8413 | 137.1882 | 0.1746244 | 124.8661 | 137.2155 | 0.1744232 | 124.715 | 137.0494 | 0.1751572 | 123.7396 | 135.9775
0.1760494 | 119.0219 | 130.7933 | 0.1757577 | 118.8051 | 130.5551 | 0.1755226 | 123.1565 | 135.3368 | 0.1754894 | 122.4309 | 134.5395 | 0.1757164 | 116.5713 | 128.1004 | 0.1756239 | 122.945 | 135.1044 | 0.1749528 | 125.4645 | 137.8731 | 0.1757903 | 125.4112 | 137.8145 | 0.1754282 | 125.4521 | 137.8594 | 0.1761613 | 124.2503 | 136.5388
0.1770498 | 119.7032 | 131.5419 | 0.1767569 | 119.399 | 131.2077 | 0.1766839 | 123.6951 | 135.9287 | 0.1766553 | 123.137 | 135.3154 | 0.1767182 | 117.1252 | 128.709 | 0.1766252 | 123.394 | 135.5978 | 0.1759528 | 126.1655 | 138.6434 | 0.1769562 | 126.1711 | 138.6495 | 0.1765925 | 126.2631 | 138.7507 | 0.1773249 | 125.1181 | 137.4924
0.1780528 | 120.3074 | 132.206 | 0.1777565 | 119.7573 | 131.6014 | 0.1776835 | 124.3537 | 136.6524 | 0.1778192 | 123.915 | 136.1703 | 0.1777198 | 117.882 | 129.5406 | 0.1777888 | 124.0462 | 136.3145 | 0.1769558 | 126.7544 | 139.2906 | 0.1781193 | 127.0462 | 139.6112 | 0.1775921 | 126.6866 | 139.216 | 0.1783255 | 125.6859 | 138.1164
0.1790558 | 120.973 | 132.9374 | 0.1789192 | 120.4496 | 132.3622 | 0.1786849 | 125.0339 | 137.3999 | 0.1789842 | 124.8177 | 137.1623 | 0.1787202 | 118.2834 | 129.9817 | 0.1787875 | 125.0243 | 137.3893 | 0.1779586 | 127.6734 | 140.3004 | 0.1792825 | 127.8898 | 140.5383 | 0.1787568 | 127.4535 | 140.0588 | 0.1794893 | 126.4379 | 138.9427
0.1800554 | 121.4494 | 133.4609 | 0.1799179 | 121.1846 | 133.1699 | 0.1798499 | 125.8423 | 138.2883 | 0.1799844 | 125.3343 | 137.7299 | 0.1797222 | 118.6282 | 130.3606 | 0.1799493 | 125.7867 | 138.2272 | 0.1791225 | 128.3703 | 141.0662 | 0.1802832 | 128.5025 | 141.2115 | 0.1799167 | 128.2108 | 140.891 | 0.1806501 | 127.2718 | 139.8592
0.1810557 | 121.8137 | 133.8612 | 0.1810837 | 121.7866 | 133.8314 | 0.1808532 | 126.6082 | 139.1299 | 0.1809873 | 125.666 | 138.0945 | 0.1807224 | 119.1122 | 130.8925 | 0.1809517 | 126.3299 | 138.8241 | 0.1801212 | 129.107 | 141.8758 | 0.1812847 | 128.9064 | 141.6554 | 0.1809187 | 128.6973 | 141.4256 | 0.1816528 | 127.8285 | 140.4709
0.1820554 | 122.3011 | 134.3968 | 0.1820882 | 122.4914 | 134.606 | 0.1818569 | 127.0387 | 139.603 | 0.1819909 | 126.3908 | 138.891 | 0.1817215 | 119.7347 | 131.5766 | 0.1819517 | 126.9077 | 139.459 | 0.1812828 | 129.8176 | 142.6567 | 0.1822891 | 129.56 | 142.3736 | 0.1819193 | 129.3611 | 142.1551 | 0.1826528 | 128.3261 | 141.0177
0.1832189 | 123.0748 | 135.2471 | 0.1830905 | 123.0899 | 135.2636 | 0.1828577 | 127.6606 | 140.2864 | 0.1829932 | 127.175 | 139.7527 | 0.1827202 | 120.4982 | 132.4156 | 0.1829582 | 127.4939 | 140.1032 | 0.1822831 | 130.1959 | 143.0724 | 0.1832915 | 130.1821 | 143.0572 | 0.1829249 | 129.7856 | 142.6215 | 0.1836583 | 128.7677 | 141.503
0.1843822 | 123.9809 | 136.2428 | 0.1840923 | 123.8498 | 136.0987 | 0.1838592 | 128.2746 | 140.9611 | 0.1841558 | 127.9472 | 140.6013 | 0.1838828 | 120.8586 | 132.8117 | 0.1839588 | 128.2115 | 140.8918 | 0.1832859 | 131.052 | 144.0132 | 0.1842916 | 130.7609 | 143.6933 | 0.1839289 | 130.4721 | 143.3759 | 0.1846588 | 129.4657 | 142.27
0.185385 | 124.6223 | 136.9476 | 0.1852594 | 124.4489 | 136.7571 | 0.1850226 | 129.04 | 141.8022 | 0.1851567 | 128.5377 | 141.2502 | 0.1848817 | 121.5088 | 133.5262 | 0.1851209 | 129.0417 | 141.8041 | 0.1842861 | 131.6584 | 144.6795 | 0.1854559 | 131.4503 | 144.4508 | 0.1850928 | 131.1689 | 144.1416 | 0.1856577 | 130.103 | 142.9704
0.1863849 | 125.1112 | 137.4848 | 0.1864246 | 125.1492 | 137.5266 | 0.1861864 | 129.7182 | 142.5475 | 0.1863187 | 129.407 | 142.2055 | 0.1858835 | 122.0831 | 134.1572 | 0.1861212 | 129.4552 | 142.2584 | 0.1852891 | 132.2222 | 145.2991 | 0.1864548 | 132.3327 | 145.4205 | 0.1862596 | 131.6355 | 144.6543 | 0.1866595 | 130.7236 | 143.6523
0.1873886 | 125.8577 | 138.3051 | 0.1875854 | 125.9205 | 138.3742 | 0.187349 | 130.516 | 143.4242 | 0.1874819 | 129.9864 | 142.8422 | 0.186887 | 122.9239 | 135.0812 | 0.1872868 | 130.1375 | 143.0083 | 0.1862918 | 132.9356 | 146.0831 | 0.1876174 | 132.9947 | 146.148 | 0.1874222 | 132.3642 | 145.4552 | 0.1878217 | 131.3358 | 144.325
0.1883911 | 126.5872 | 139.1068 | 0.1887477 | 126.8365 | 139.3807 | 0.1883503 | 131.1381 | 144.1078 | 0.1884862 | 130.8391 | 143.7792 | 0.1878859 | 123.4452 | 135.6541 | 0.1884501 | 130.974 | 143.9274 | 0.1874556 | 133.7149 | 146.9395 | 0.1886174 | 133.6999 | 146.923 | 0.1885855 | 133.2412 | 146.4189 | 0.188982 | 131.9826 | 145.0358
0.1893897 | 126.8921 | 139.4419 | 0.1897515 | 127.3097 | 139.9007 | 0.1893551 | 131.7215 | 144.7489 | 0.1894863 | 131.3315 | 144.3203 | 0.1888882 | 123.8338 | 136.0811 | 0.1894521 | 131.7723 | 144.8048 | 0.1884563 | 134.2359 | 147.5119 | 0.1896193 | 134.6189 | 147.9329 | 0.1895865 | 133.6759 | 146.8966 | 0.1899846 | 132.4802 | 145.5826
0.1903907 | 127.4129 | 140.0142 | 0.1907544 | 127.8692 | 140.5156 | 0.1903582 | 132.3949 | 145.4889 | 0.1904907 | 131.8427 | 144.882 | 0.1900533 | 124.5931 | 136.9155 | 0.1904526 | 132.4245 | 145.5214 | 0.1896167 | 135.1494 | 148.5158 | 0.190623 | 135.1796 | 148.549 | 0.1905872 | 134.1291 | 147.3946 | 0.1909841 | 132.9864 | 146.1389
0.1915544 | 128.3111 | 141.0013 | 0.1917574 | 128.5976 | 141.3161 | 0.1913586 | 132.9815 | 146.1335 | 0.1914928 | 132.3616 | 145.4523 | 0.1910527 | 125.333 | 137.7286 | 0.1914566 | 132.9824 | 146.1345 | 0.1906159 | 135.7088 | 149.1306 | 0.1916237 | 135.7404 | 149.1653 | 0.1915932 | 134.8566 | 148.194 | 0.1919896 | 133.5748 | 146.7855
0.1927174 | 129.0419 | 141.8042 | 0.1927582 | 129.3526 | 142.1457 | 0.1925232 | 133.5636 | 146.7732 | 0.1926558 | 133.1268 | 146.2932 | 0.1922153 | 126.2518 | 138.7382 | 0.1924587 | 133.6509 | 146.8691 | 0.1916176 | 136.236 | 149.7099 | 0.1926226 | 136.2395 | 149.7138 | 0.1925939 | 135.3598 | 148.747 | 0.1929906 | 134.2055 | 147.4785
0.1937194 | 129.457 | 142.2604 | 0.1939201 | 130.1086 | 142.9764 | 0.1936866 | 134.3398 | 147.6261 | 0.1938189 | 134.05 | 147.3077 | 0.1932144 | 126.9198 | 139.4723 | 0.1936212 | 134.2769 | 147.5571 | 0.192618 | 136.8502 | 150.3848 | 0.1936237 | 136.8406 | 150.3743 | 0.1935936 | 136.0092 | 149.4606 | 0.1939897 | 134.7904 | 148.1213
0.1947216 | 130.0842 | 142.9497 | 0.1949193 | 130.6749 | 143.5988 | 0.1948502 | 135.2749 | 148.6537 | 0.1949832 | 134.7429 | 148.0691 | 0.1942143 | 127.4675 | 140.0741 | 0.1946212 | 134.7866 | 148.1171 | 0.1936246 | 137.4381 | 151.0309 | 0.1947882 | 137.6631 | 151.2781 | 0.1947581 | 136.7968 | 150.3261 | 0.1949918 | 135.4152 | 148.8079
0.195723 | 130.7431 | 143.6737 | 0.1960822 | 131.3557 | 144.347 | 0.1958495 | 135.9639 | 149.4109 | 0.1961498 | 135.3981 | 148.7891 | 0.1952172 | 127.9977 | 140.6568 | 0.195787 | 135.7307 | 149.1546 | 0.1947902 | 138.1107 | 151.77 | 0.1959506 | 138.5072 | 152.2057 | 0.1957572 | 137.3017 | 150.881 | 0.1961538 | 136.0402 | 149.4947
0.1967255 | 131.2502 | 144.231 | 0.197082 | 132.0773 | 145.1399 | 0.1968513 | 136.5211 | 150.0232 | 0.1971499 | 136.0114 | 149.4631 | 0.1962228 | 128.5634 | 141.2785 | 0.1969498 | 136.6327 | 150.1458 | 0.1957896 | 138.8822 | 152.6178 | 0.1969502 | 138.882 | 152.6176 | 0.1969203 | 138.2487 | 151.9217 | 0.1971546 | 136.703 | 150.2231
0.1978898 | 132.0992 | 145.1639 | 0.1980816 | 132.5941 | 145.7078 | 0.1978522 | 136.998 | 150.5472 | 0.1981555 | 136.7592 | 150.2848 | 0.1972216 | 129.0117 | 141.7712 | 0.197951 | 137.086 | 150.644 | 0.1969559 | 139.6972 | 153.5134 | 0.1979518 | 139.4104 | 153.1983 | 0.1979207 | 138.9495 | 152.6917 | 0.1981548 | 137.3763 | 150.963
0.1988907 | 132.7651 | 145.8957 | 0.1990837 | 133.1588 | 146.3283 | 0.1988561 | 137.6405 | 151.2533 | 0.1991581 | 137.3552 | 150.9398 | 0.1982211 | 129.6648 | 142.4888 | 0.1989525 | 137.6709 | 151.2867 | 0.1981201 | 140.6898 | 154.6041 | 0.1989531 | 140.0858 | 153.9405 | 0.1989231 | 139.6407 | 153.4513 | 0.1991572 | 137.8514 | 151.4851
0.2000524 | 133.4315 | 146.628 | 0.2000891 | 133.8235 | 147.0588 | 0.1998584 | 138.2635 | 151.9379 | 0.2001567 | 138.0076 | 151.6568 | 0.1992208 | 130.5492 | 143.4607 | 0.1999566 | 138.2466 | 151.9193 | 0.1992839 | 141.1208 | 155.0778 | 0.1999551 | 140.7313 | 154.6497 | 0.1999248 | 140.4059 | 154.2922 | 0.2001579 | 138.5465 | 152.2489
0.2010513 | 133.9936 | 147.2457 | 0.2010903 | 134.5458 | 147.8525 | 0.2010217 | 138.9052 | 152.6431 | 0.2011558 | 138.7865 | 152.5127 | 0.2003866 | 131.1377 | 144.1074 | 0.2009554 | 138.9634 | 152.7071 | 0.2002835 | 141.7857 | 155.8084 | 0.2009572 | 141.4046 | 155.3897 | 0.200926 | 140.7903 | 154.7146 | 0.2011614 | 139.2484 | 153.0203
0.2020501 | 134.5357 | 147.8414 | 0.2020893 | 135.2774 | 148.6565 | 0.2020206 | 139.6687 | 153.4821 | 0.202157 | 139.3332 | 153.1134 | 0.2015519 | 131.8039 | 144.8394 | 0.2019548 | 139.5388 | 153.3394 | 0.2012866 | 142.4308 | 156.5174 | 0.2019559 | 141.9888 | 156.0316 | 0.2019258 | 141.2596 | 155.2303 | 0.2023245 | 140.0884 | 153.9433
0.2030535 | 135.1545 | 148.5215 | 0.2032552 | 136.1744 | 149.6422 | 0.2030197 | 140.3554 | 154.2367 | 0.2033186 | 140.0923 | 153.9476 | 0.2025511 | 132.4281 | 145.5253 | 0.2029546 | 139.9242 | 153.7629 | 0.2022901 | 143.2122 | 157.3761 | 0.2029547 | 142.3881 | 156.4704 | 0.2029261 | 142.3578 | 156.4372 | 0.203324 | 140.655 | 154.566
0.2040534 | 135.7408 | 149.1657 | 0.2044192 | 136.8752 | 150.4123 | 0.2041839 | 141.0928 | 155.047 | 0.2043177 | 140.7783 | 154.7014 | 0.2035541 | 132.8657 | 146.0063 | 0.2041174 | 140.8112 | 154.7376 | 0.2032928 | 143.7418 | 157.958 | 0.2041176 | 143.3156 | 157.4896 | 0.2040884 | 143.1275 | 157.283 | 0.2044875 | 141.3384 | 155.3169
0.2050585 | 136.446 | 149.9406 | 0.2055843 | 137.2852 | 150.8628 | 0.2051864 | 141.4988 | 155.4931 | 0.2053182 | 141.0842 | 155.0376 | 0.204556 | 133.8319 | 147.068 | 0.2051173 | 141.5841 | 155.587 | 0.2042927 | 144.4287 | 158.7128 | 0.2051168 | 144.1602 | 158.4178 | 0.2052535 | 143.744 | 157.9604 | 0.2056532 | 142.2942 | 156.3672
0.2062226 | 137.104 | 150.6638 | 0.2065875 | 138.0196 | 151.6699 | 0.2061871 | 142.1878 | 156.2503 | 0.2063184 | 141.8736 | 155.905 | 0.2055553 | 134.6229 | 147.9373 | 0.2062843 | 142.2805 | 156.3522 | 0.2054525 | 145.4161 | 159.7979 | 0.2061162 | 145.0987 | 159.4491 | 0.206418 | 144.4936 | 158.7842 | 0.206652 | 142.8456 | 156.9732
0.2073879 | 137.942 | 151.5846 | 0.2075877 | 138.8944 | 152.6312 | 0.2071894 | 142.9015 | 157.0346 | 0.2073241 | 142.7449 | 156.8625 | 0.206557 | 135.0538 | 148.4108 | 0.207286 | 142.7885 | 156.9105 | 0.206453 | 145.6586 | 160.0644 | 0.2071213 | 145.5647 | 159.9612 | 0.2074257 | 145.0856 | 159.4347 | 0.2076516 | 143.2835 | 157.4544
0.2085502 | 138.5289 | 152.2296 | 0.2085931 | 139.4323 | 153.2223 | 0.2081917 | 143.4178 | 157.602 | 0.2083263 | 143.4308 | 157.6163 | 0.2075557 | 135.5043 | 148.9058 | 0.2082893 | 143.4424 | 157.629 | 0.207617 | 146.1723 | 160.6289 | 0.2081223 | 146.0297 | 160.4722 | 0.2085926 | 145.713 | 160.1242 | 0.2086563 | 144.2032 | 158.4651
0.2095499 | 139.1526 | 152.915 | 0.209593 | 139.9204 | 153.7587 | 0.2091911 | 144.0076 | 158.2501 | 0.2093276 | 143.808 | 158.0307 | 0.2087186 | 136.5606 | 150.0666 | 0.2092905 | 144.1901 | 158.4507 | 0.2086188 | 147.0909 | 161.6384 | 0.2091231 | 146.6997 | 161.2085 | 0.2095922 | 146.2132 | 160.6738 | 0.2096569 | 144.9517 | 159.2876
0.2107156 | 139.891 | 153.7263 | 0.2105916 | 140.5719 | 154.4746 | 0.2101911 | 144.7145 | 159.027 | 0.2104887 | 144.4713 | 158.7596 | 0.2098812 | 137.2906 | 150.8688 | 0.2102906 | 144.886 | 159.2154 | 0.2096215 | 147.9121 | 162.5407 | 0.2101242 | 147.3884 | 161.9653 | 0.2105912 | 146.9709 | 161.5065 | 0.2106559 | 145.4809 | 159.8691
0.2117218 | 140.7916 | 154.7161 | 0.2117534 | 141.4484 | 155.4378 | 0.2113532 | 145.6433 | 160.0476 | 0.2116512 | 145.4103 | 159.7915 | 0.2108803 | 137.8615 | 151.4961 | 0.2114528 | 145.6712 | 160.0782 | 0.2106235 | 148.4681 | 163.1517 | 0.2112859 | 148.1127 | 162.7612 | 0.2115904 | 147.7433 | 162.3552 | 0.2116558 | 145.9207 | 160.3525
0.2127211 | 141.4751 | 155.4671 | 0.2127532 | 142.0506 | 156.0996 | 0.212352 | 146.1366 | 160.5897 | 0.2128165 | 145.8643 | 160.2904 | 0.2118837 | 138.3636 | 152.0479 | 0.2126183 | 146.2655 | 160.7313 | 0.2116233 | 148.9694 | 163.7026 | 0.2122859 | 148.9521 | 163.6837 | 0.2125896 | 148.3136 | 162.982 | 0.2128188 | 146.5799 | 161.0768
0.2137229 | 141.9229 | 155.9592 | 0.2139174 | 142.9346 | 157.071 | 0.2133528 | 146.7746 | 161.2908 | 0.2139827 | 146.9515 | 161.4852 | 0.2128862 | 139.2045 | 152.972 | 0.2137816 | 147.0825 | 161.6291 | 0.2126244 | 149.6621 | 164.4639 | 0.2134493 | 149.654 | 164.4549 | 0.2137545 | 149.0546 | 163.7962 | 0.2139849 | 147.167 | 161.722
0.2147244 | 142.3837 | 156.4657 | 0.2149167 | 143.4733 | 157.663 | 0.2143536 | 147.2338 | 161.7954 | 0.2149867 | 147.6474 | 162.2499 | 0.2138879 | 139.7584 | 153.5806 | 0.2147809 | 147.8156 | 162.4347 | 0.2137847 | 150.4662 | 165.3475 | 0.2144495 | 150.0812 | 164.9244 | 0.2147536 | 149.472 | 164.2549 | 0.2151492 | 147.9486 | 162.5809
0.2158895 | 143.3454 | 157.5224 | 0.2159199 | 143.948 | 158.1847 | 0.2153583 | 148.0836 | 162.7292 | 0.2159901 | 148.1162 | 162.7651 | 0.2148883 | 140.3508 | 154.2316 | 0.2157848 | 148.5106 | 163.1985 | 0.2147847 | 151.2331 | 166.1902 | 0.2154519 | 150.6612 | 165.5618 | 0.2157559 | 150.2439 | 165.1031 | 0.2161508 | 148.7281 | 163.4375
0.2170532 | 143.853 | 158.0802 | 0.2169214 | 144.4764 | 158.7653 | 0.2163597 | 148.5904 | 163.2862 | 0.216989 | 148.6075 | 163.3049 | 0.2160518 | 141.0592 | 155.0101 | 0.216786 | 148.9468 | 163.6778 | 0.21595 | 152.1145 | 167.1588 | 0.2164556 | 151.4565 | 166.4358 | 0.2167599 | 150.7528 | 165.6624 | 0.2171571 | 149.407 | 164.1835
0.218218 | 144.4366 | 158.7215 | 0.2179209 | 145.2055 | 159.5664 | 0.2175247 | 149.3714 | 164.1444 | 0.2179893 | 149.4238 | 164.202 | 0.2172167 | 141.9238 | 155.9602 | 0.2177876 | 149.5337 | 164.3228 | 0.2169489 | 152.5579 | 167.6461 | 0.2174566 | 152.3104 | 167.3741 | 0.217761 | 151.5699 | 166.5604 | 0.2181562 | 150.0209 | 164.8582
0.2192173 | 145.3828 | 159.7613 | 0.2189207 | 145.9796 | 160.4171 | 0.2186879 | 150.0569 | 164.8977 | 0.219153 | 150.365 | 165.2362 | 0.2182172 | 142.5747 | 156.6755 | 0.2187891 | 150.205 | 165.0604 | 0.2179548 | 153.2044 | 168.3565 | 0.218457 | 152.9863 | 168.1169 | 0.2187632 | 152.3227 | 167.3876 | 0.2191576 | 150.4777 | 165.3602
0.2202206 | 145.6994 | 160.1092 | 0.2199212 | 146.5561 | 161.0506 | 0.2198507 | 150.9534 | 165.8829 | 0.2201518 | 150.9351 | 165.8628 | 0.2193822 | 143.1124 | 157.2664 | 0.2199517 | 151.097 | 166.0407 | 0.2189566 | 153.8009 | 169.012 | 0.2196222 | 153.4872 | 168.6673 | 0.2199255 | 152.8882 | 168.009 | 0.2201591 | 151.1311 | 166.0781
0.2212214 | 146.0237 | 160.4656 | 0.2210844 | 147.2736 | 161.8392 | 0.2210169 | 151.5432 | 166.531 | 0.2213163 | 151.6537 | 166.6524 | 0.220387 | 143.7309 | 157.946 | 0.2211154 | 151.6338 | 166.6306 | 0.2199569 | 154.4503 | 169.7256 | 0.2207861 | 154.2584 | 169.5147 | 0.2209261 | 153.5962 | 168.7871 | 0.221323 | 151.8438 | 166.8613
0.2222242 | 146.8175 | 161.3379 | 0.2222492 | 148.0553 | 162.6982 | 0.2220167 | 152.2469 | 167.3043 | 0.2223177 | 152.1331 | 167.1792 | 0.221388 | 144.2263 | 158.4905 | 0.2221146 | 152.2909 | 167.3526 | 0.2209558 | 155.1106 | 170.4512 | 0.2219515 | 154.9411 | 170.2649 | 0.2220883 | 154.4575 | 169.7336 | 0.2223218 | 152.4222 | 167.4969
0.223224 | 147.5868 | 162.1833 | 0.2234158 | 149.1279 | 163.8769 | 0.2230193 | 152.9076 | 168.0304 | 0.2233203 | 152.734 | 167.8396 | 0.2223882 | 144.8029 | 159.1241 | 0.2231137 | 153.1294 | 168.2741 | 0.2219561 | 155.7287 | 171.1304 | 0.2231179 | 155.7219 | 171.123 | 0.2232535 | 155.132 | 170.4747 | 0.2234839 | 152.8679 | 167.9867
0.2242234 | 148.2815 | 162.9467 | 0.2244206 | 149.6778 | 164.4811 | 0.2240228 | 153.5148 | 168.6976 | 0.224323 | 153.5217 | 168.7052 | 0.2233906 | 145.4782 | 159.8662 | 0.2241196 | 153.7154 | 168.9181 | 0.2231179 | 156.6813 | 172.1773 | 0.2241191 | 156.1305 | 171.572 | 0.2242543 | 155.6855 | 171.083 | 0.2244868 | 153.7332 | 168.9376
0.2253864 | 149.0251 | 163.7639 | 0.2254221 | 150.3493 | 165.219 | 0.225024 | 154.0809 | 169.3196 | 0.2253257 | 154.1139 | 169.3559 | 0.2245544 | 146.3294 | 160.8016 | 0.2251214 | 154.2866 | 169.5457 | 0.2241168 | 157.1235 | 172.6632 | 0.2251224 | 156.8295 | 172.3401 | 0.2252566 | 156.3165 | 171.7764 | 0.2254882 | 154.5714 | 169.8587
0.2265498 | 149.7377 | 164.5469 | 0.2264222 | 150.9406 | 165.8688 | 0.2260248 | 154.7167 | 170.0183 | 0.2264917 | 155.0802 | 170.4178 | 0.2257176 | 147.1246 | 161.6753 | 0.2261202 | 154.9353 | 170.2586 | 0.2251176 | 157.812 | 173.4197 | 0.2261263 | 157.6478 | 173.2394 | 0.226261 | 157.1783 | 172.7234 | 0.2264947 | 155.0661 | 170.4024
0.2277142 | 150.4939 | 165.3779 | 0.2274236 | 151.6221 | 166.6177 | 0.2271867 | 155.2602 | 170.6156 | 0.2276543 | 155.6614 | 171.0565 | 0.226882 | 147.9187 | 162.548 | 0.2271203 | 155.2545 | 170.6094 | 0.2261211 | 158.4595 | 174.1313 | 0.2272896 | 158.4376 | 174.1072 | 0.227261 | 157.8418 | 173.4526 | 0.2274938 | 155.6553 | 171.0497
0.2287188 | 151.2949 | 166.2581 | 0.2285873 | 152.4494 | 167.5268 | 0.2281858 | 155.833 | 171.245 | 0.2286529 | 156.2496 | 171.7029 | 0.2278839 | 148.4761 | 163.1605 | 0.2281217 | 156.0042 | 171.4332 | 0.227124 | 159.1282 | 174.8661 | 0.228455 | 159.0252 | 174.753 | 0.2284246 | 158.402 | 174.0682 | 0.2286586 | 156.5392 | 172.0211
0.2297231 | 151.718 | 166.7231 | 0.229586 | 153.14 | 168.2857 | 0.2291846 | 156.5278 | 172.0086 | 0.2298168 | 157.0486 | 172.5808 | 0.2288857 | 148.9934 | 163.729 | 0.2292855 | 156.9749 | 172.4999 | 0.2281247 | 159.8414 | 175.6499 | 0.2296165 | 159.8926 | 175.7062 | 0.2295901 | 159.3706 | 175.1326 | 0.2298233 | 157.2652 | 172.8189
0.2308919 | 152.3315 | 167.3972 | 0.2307505 | 153.687 | 168.8868 | 0.2301832 | 157.0917 | 172.6283 | 0.2308169 | 157.5014 | 173.0784 | 0.2298871 | 149.6309 | 164.4296 | 0.2302851 | 157.5794 | 173.1641 | 0.2291252 | 160.3454 | 176.2037 | 0.2306178 | 160.6198 | 176.5053 | 0.2307505 | 159.9585 | 175.7786 | 0.2309815 | 157.8227 | 173.4316
0.232056 | 153.123 | 168.2671 | 0.2317508 | 154.4724 | 169.7498 | 0.2311853 | 157.5768 | 173.1613 | 0.2318187 | 158.1132 | 173.7507 | 0.2308882 | 150.5183 | 165.4048 | 0.2314511 | 158.2418 | 173.8921 | 0.230292 | 161.2585 | 177.2072 | 0.231618 | 161.1868 | 177.1283 | 0.2317541 | 160.7057 | 176.5996 | 0.2319834 | 158.6108 | 174.2975
0.2332205 | 154.0481 | 169.2836 | 0.2327538 | 154.9442 | 170.2684 | 0.2321871 | 158.2119 | 173.8592 | 0.2328225 | 158.7374 | 174.4367 | 0.2318877 | 151.2069 | 166.1614 | 0.2324515 | 158.7858 | 174.4899 | 0.2314518 | 161.8736 | 177.8831 | 0.2326182 | 161.8308 | 177.836 | 0.2329202 | 161.51 | 177.4835 | 0.2329839 | 159.3279 | 175.0856
0.2343858 | 154.8361 | 170.1495 | 0.2337559 | 155.6056 | 170.9951 | 0.2331895 | 159.0345 | 174.7632 | 0.2338238 | 159.2495 | 174.9994 | 0.2328872 | 151.6227 | 166.6184 | 0.233455 | 159.2577 | 175.0085 | 0.2326171 | 162.4625 | 178.5302 | 0.233622 | 162.3894 | 178.4498 | 0.2339268 | 162.1194 | 178.1532 | 0.2339877 | 160.0284 | 175.8554
0.2355501 | 155.5506 | 170.9347 | 0.2347583 | 156.2053 | 171.6542 | 0.2341908 | 159.9007 | 175.7151 | 0.2348244 | 159.9711 | 175.7924 | 0.2338869 | 152.1756 | 167.2259 | 0.2344564 | 160.1915 | 176.0347 | 0.2336167 | 163.1185 | 179.2511 | 0.2346222 | 162.9248 | 179.0382 | 0.2349263 | 162.7982 | 178.8991 | 0.2349906 | 160.4099 | 176.2746
0.2367168 | 156.201 | 171.6495 | 0.2359256 | 157.0838 | 172.6196 | 0.2351903 | 160.6504 | 176.5389 | 0.235989 | 160.6463 | 176.5343 | 0.2350467 | 152.9545 | 168.0819 | 0.2354586 | 160.8543 | 176.7629 | 0.2346177 | 163.7923 | 179.9916 | 0.2356243 | 163.818 | 180.0198 | 0.2359264 | 163.3936 | 179.5534 | 0.2359912 | 161.0284 | 176.9543
0.2377209 | 156.7042 | 172.2024 | 0.2370878 | 157.8153 | 173.4234 | 0.236354 | 160.8837 | 176.7953 | 0.2371524 | 161.4602 | 177.4288 | 0.2360486 | 153.4915 | 168.672 | 0.236459 | 161.2193 | 177.1641 | 0.2356237 | 164.4993 | 180.7685 | 0.2367904 | 164.4327 | 180.6953 | 0.2369259 | 164.153 | 180.3879 | 0.2371573 | 161.7402 | 177.7365
0.2387243 | 157.1324 | 172.673 | 0.2382504 | 158.4658 | 174.1382 | 0.2373538 | 161.6034 | 177.5861 | 0.2383173 | 162.1764 | 178.2158 | 0.237049 | 154.2877 | 169.5469 | 0.2376201 | 162.1562 | 178.1936 | 0.236623 | 165.1724 | 181.5081 | 0.2379528 | 164.9938 | 181.3119 | 0.2380891 | 164.8454 | 181.1488 | 0.2383205 | 162.5502 | 178.6266
0.2397231 | 157.7733 | 173.3772 | 0.2394133 | 159.161 | 174.9022 | 0.2385183 | 162.4761 | 178.5451 | 0.2393182 | 162.5977 | 178.6788 | 0.2380525 | 154.8856 | 170.204 | 0.2387846 | 163.0607 | 179.1876 | 0.2376239 | 165.8631 | 182.2671 | 0.2389518 | 165.6094 | 181.9884 | 0.2390883 | 165.7378 | 182.1295 | 0.2394834 | 162.9912 | 179.1112
0.240723 | 158.5166 | 174.1941 | 0.2404167 | 160.0562 | 175.8859 | 0.2395201 | 163.0217 | 179.1448 | 0.2403229 | 163.3675 | 179.5247 | 0.2390556 | 155.4655 | 170.8412 | 0.23995 | 163.6185 | 179.8006 | 0.2386226 | 166.4336 | 182.894 | 0.2397854 | 166.6311 | 183.1111 | 0.240088 | 166.111 | 182.5396 | 0.2404848 | 163.8338 | 180.0372
0.2418879 | 159.2426 | 174.9919 | 0.2414168 | 160.7219 | 176.6175 | 0.2405202 | 163.4024 | 179.5631 | 0.2413243 | 164.1254 | 180.3576 | 0.2400544 | 156.0339 | 171.4659 | 0.240953 | 164.2715 | 180.5181 | 0.2397878 | 167.1542 | 183.686 | 0.240787 | 167.2387 | 183.7788 | 0.2410892 | 166.5385 | 183.0094 | 0.241487 | 164.5756 | 180.8523
0.2430522 | 159.923 | 175.7396 | 0.2424234 | 161.4554 | 177.4235 | 0.2415225 | 164.0728 | 180.2997 | 0.2423242 | 164.755 | 181.0495 | 0.2410565 | 156.6885 | 172.1851 | 0.2419562 | 164.8042 | 181.1035 | 0.2409474 | 168.1875 | 184.8215 | 0.2417893 | 167.6738 | 184.2569 | 0.2420916 | 167.1488 | 183.68 | 0.2424891 | 165.2678 | 181.613
0.2440525 | 160.5335 | 176.4104 | 0.2434227 | 162.0035 | 178.0258 | 0.2425269 | 164.7468 | 181.0405 | 0.2434894 | 165.3554 | 181.7092 | 0.2422181 | 157.3464 | 172.9082 | 0.242956 | 165.811 | 182.2099 | 0.2419479 | 168.9164 | 185.6225 | 0.2427931 | 168.3749 | 185.0273 | 0.2430969 | 167.9563 | 184.5673 | 0.2434926 | 165.8124 | 182.2115
0.2452194 | 161.0874 | 177.0191 | 0.2444218 | 162.4518 | 178.5185 | 0.2436896 | 165.4027 | 181.7613 | 0.2446548 | 166.2655 | 182.7093 | 0.2433803 | 158.1927 | 173.8381 | 0.2439558 | 166.1502 | 182.5826 | 0.2429518 | 169.4796 | 186.2414 | 0.2439567 | 169.0685 | 185.7895 | 0.244259 | 168.5278 | 185.1954 | 0.2444921 | 166.3317 | 182.7821
0.2462259 | 161.7399 | 177.7361 | 0.2454205 | 163.0847 | 179.214 | 0.2448556 | 166.1476 | 182.5797 | 0.2458182 | 166.9587 | 183.4711 | 0.2443819 | 159.0073 | 174.7333 | 0.2449549 | 166.6922 | 183.1782 | 0.2439544 | 170.0913 | 186.9136 | 0.2449564 | 169.7681 | 186.5584 | 0.2452599 | 169.2034 | 185.9378 | 0.245491 | 166.9644 | 183.4773
0.247226 | 162.4596 | 178.527 | 0.2465853 | 163.8342 | 180.0376 | 0.2460168 | 166.9343 | 183.4443 | 0.246984 | 167.741 | 184.3307 | 0.2453825 | 159.5224 | 175.2994 | 0.2459541 | 167.4 | 183.9561 | 0.2449568 | 170.7559 | 187.6438 | 0.2461219 | 170.3144 | 187.1587 | 0.2464223 | 169.9614 | 186.7708 | 0.246655 | 167.7534 | 184.3444
0.2483907 | 163.2592 | 179.4057 | 0.2477462 | 164.4783 | 180.7453 | 0.2470183 | 167.7474 | 184.3378 | 0.2481497 | 168.3959 | 185.0504 | 0.246388 | 159.9563 | 175.7762 | 0.2471136 | 168.1115 | 184.7379 | 0.245957 | 171.3249 | 188.2691 | 0.2472865 | 171.0864 | 188.0071 | 0.2474209 | 170.5431 | 187.41 | 0.2478173 | 168.599 | 185.2736
0.2493923 | 163.9962 | 180.2156 | 0.2487518 | 165.1668 | 181.502 | 0.2480186 | 168.3026 | 184.9479 | 0.2491545 | 169.2219 | 185.9581 | 0.2473881 | 160.6613 | 176.5508 | 0.2481166 | 168.926 | 185.633 | 0.2469562 | 171.7769 | 188.7658 | 0.2484485 | 171.7286 | 188.7127 | 0.248587 | 171.4076 | 188.36 | 0.248819 | 169.1382 | 185.8662
0.2505522 | 164.5544 | 180.829 | 0.249752 | 166.0256 | 182.4457 | 0.2490229 | 169.0679 | 185.7889 | 0.2501576 | 169.6944 | 186.4774 | 0.2483892 | 161.3202 | 177.2749 | 0.249116 | 169.5411 | 186.3089 | 0.2479552 | 172.4619 | 189.5186 | 0.2494521 | 172.3979 | 189.4483 | 0.2495884 | 172.2015 | 189.2324 | 0.2498196 | 169.7959 | 186.5889
0.2517176 | 165.1983 | 181.5366 | 0.2507571 | 166.5733 | 183.0476 | 0.2500224 | 169.716 | 186.5011 | 0.2511564 | 170.137 | 186.9638 | 0.2495548 | 161.7948 | 177.7965 | 0.2501213 | 169.971 | 186.7813 | 0.2491194 | 173.2029 | 190.3328 | 0.2504562 | 173.1574 | 190.2829 | 0.2505896 | 172.6266 | 189.6996 | 0.2508225 | 170.349 | 187.1968
0.2527162 | 165.7805 | 182.1764 | 0.2517569 | 167.11 | 183.6374 | 0.2510232 | 170.1711 | 187.0013 | 0.2521566 | 170.8255 | 187.7203 | 0.2507192 | 162.6083 | 178.6905 | 0.2511225 | 170.5716 | 187.4413 | 0.2501187 | 173.8404 | 191.0334 | 0.2514549 | 173.701 | 190.8803 | 0.2515911 | 173.4333 | 190.5861 | 0.2518254 | 170.8368 | 187.7327
0.2537202 | 166.6937 | 183.1799 | 0.2527573 | 167.7247 | 184.3128 | 0.2520221 | 170.6564 | 187.5345 | 0.2533216 | 171.5206 | 188.4842 | 0.2518831 | 163.3834 | 179.5422 | 0.2522887 | 171.2409 | 188.1768 | 0.2511207 | 174.6651 | 191.9397 | 0.2524577 | 174.0487 | 191.2623 | 0.252591 | 173.9524 | 191.1564 | 0.2528251 | 171.655 | 188.6319
0.254722 | 167.3597 | 183.9118 | 0.253922 | 168.3503 | 185.0003 | 0.2531864 | 171.5445 | 188.5104 | 0.2544854 | 172.3764 | 189.4246 | 0.2528821 | 163.9474 | 180.162 | 0.2532896 | 172.2038 | 189.235 | 0.2521235 | 175.3198 | 192.6591 | 0.2536217 | 174.8556 | 192.149 | 0.2535906 | 174.76 | 192.0439 | 0.2538253 | 172.3333 | 189.3773
0.2557231 | 167.733 | 184.322 | 0.2550856 | 169.1604 | 185.8905 | 0.2543499 | 172.2807 | 189.3194 | 0.2556529 | 173.1177 | 190.2392 | 0.253884 | 164.6887 | 180.9765 | 0.2544545 | 172.7033 | 189.7838 | 0.2531278 | 175.9978 | 193.4042 | 0.2547843 | 175.59375 | 192.9602 | 0.2547527 | 175.3368 | 192.6778 | 0.2549875 | 173.0286 | 190.1414
0.2567236 | 168.2944 | 184.9389 | 0.2560843 | 169.7424 | 186.5301 | 0.2553507 | 172.7941 | 189.8836 | 0.256652 | 173.785 | 190.9726 | 0.2548866 | 165.3541 | 181.7078 | 0.2556187 | 173.3702 | 190.5167 | 0.2542911 | 176.6212 | 194.0892 | 0.2559505 | 176.3095 | 193.7467 | 0.2557515 | 175.784 | 193.1692 | 0.2559866 | 173.6756 | 190.8523
0.2577255 | 169.0263 | 185.7432 | 0.2570862 | 170.5506 | 187.4182 | 0.2563497 | 173.4025 | 190.5522 | 0.2576553 | 174.3499 | 191.5933 | 0.2558884 | 165.8874 | 182.2938 | 0.256785 | 174.0871 | 191.3045 | 0.2552911 | 177.2533 | 194.7838 | 0.2571147 | 177.1962 | 194.7211 | 0.2567515 | 176.542 | 194.0022 | 0.2569875 | 174.1513 | 191.375
0.2588865 | 169.6981 | 186.4814 | 0.2580854 | 171.3077 | 188.2502 | 0.257355 | 174.0586 | 191.2732 | 0.258658 | 175.0062 | 192.3145 | 0.2570559 | 166.5945 | 183.0709 | 0.2577864 | 174.8107 | 192.0996 | 0.2564535 | 178.1287 | 195.7458 | 0.258121 | 177.8958 | 195.4899 | 0.2577514 | 177.2397 | 194.7689 | 0.2581522 | 174.9915 | 192.2983
0.2600502 | 170.1672 | 186.9969 | 0.2590893 | 171.9361 | 188.9408 | 0.2583566 | 174.5524 | 191.8158 | 0.2596585 | 175.6689 | 193.0427 | 0.2580546 | 167.1862 | 183.7211 | 0.2587887 | 175.4075 | 192.7555 | 0.2576182 | 178.6862 | 196.3585 | 0.2591209 | 178.4438 | 196.0921 | 0.2587561 | 177.9082 | 195.5036 | 0.2591569 | 175.9977 | 193.4041
0.2612156 | 170.9643 | 187.8729 | 0.2600902 | 172.5548 | 189.6207 | 0.2593559 | 175.0988 | 192.4163 | 0.2606603 | 176.1643 | 193.5871 | 0.259216 | 167.8745 | 184.4774 | 0.2597932 | 175.9862 | 193.3914 | 0.2586175 | 179.3616 | 197.1007 | 0.2601226 | 179.0175 | 196.7226 | 0.2597586 | 178.5591 | 196.2187 | 0.2601559 | 176.5537 | 194.015
0.2622169 | 171.7853 | 188.775 | 0.2610899 | 173.0066 | 190.1171 | 0.260355 | 175.8614 | 193.2543 | 0.2618207 | 176.8898 | 194.3844 | 0.2602158 | 168.4509 | 185.1108 | 0.2609569 | 176.7241 | 194.2023 | 0.2596183 | 179.923 | 197.7175 | 0.2611248 | 179.7161 | 197.4902 | 0.2607599 | 179.1725 | 196.8929 | 0.261157 | 176.9207 | 194.4184
0.2632227 | 172.4937 | 189.5535 | 0.2620893 | 173.4106 | 190.561 | 0.2615198 | 176.9243 | 194.4223 | 0.2629848 | 177.4339 | 194.9824 | 0.2613826 | 169.328 | 186.0747 | 0.2619602 | 177.3073 | 194.8432 | 0.260622 | 180.6766 | 198.5457 | 0.2622874 | 180.3673 | 198.2058 | 0.2617593 | 179.7896 | 197.571 | 0.2621575 | 177.5545 | 195.1148
0.264223 | 172.9902 | 190.0991 | 0.2632529 | 174.4097 | 191.659 | 0.262684 | 177.3883 | 194.9322 | 0.2639839 | 178.0526 | 195.6622 | 0.262385 | 169.8431 | 186.6408 | 0.2631192 | 178.0591 | 195.6693 | 0.2616229 | 181.4599 | 199.4065 | 0.2632863 | 181.0182 | 198.9211 | 0.2627584 | 180.5265 | 198.3807 | 0.2633215 | 178.3228 | 195.9591
0.2652252 | 173.5475 | 190.7115 | 0.2642515 | 175.1553 | 192.4783 | 0.2636847 | 178.0544 | 195.6642 | 0.2649845 | 178.8455 | 196.5335 | 0.2633892 | 170.6355 | 187.5115 | 0.264283 | 178.7307 | 196.4073 | 0.2627891 | 182.0083 | 200.0091 | 0.2644485 | 181.9951 | 199.9946 | 0.2639217 | 181.0766 | 198.9853 | 0.264487 | 178.9811 | 196.6825
0.2662249 | 173.9807 | 191.1876 | 0.2654164 | 175.8796 | 193.2743 | 0.2646871 | 178.6149 | 196.2802 | 0.265986 | 179.3335 | 197.0698 | 0.2643879 | 171.4996 | 188.4611 | 0.2652827 | 179.2495 | 196.9774 | 0.2637887 | 182.6579 | 200.7229 | 0.2654512 | 182.6207 | 200.6821 | 0.2650864 | 181.9222 | 199.9145 | 0.2656511 | 179.8163 | 197.6003
0.2673887 | 174.6928 | 191.9701 | 0.266418 | 176.443 | 193.8934 | 0.2656904 | 179.4576 | 197.2062 | 0.266989 | 180.0672 | 197.8761 | 0.2653873 | 172.1472 | 189.1727 | 0.266284 | 179.9719 | 197.7714 | 0.2649508 | 183.4432 | 201.5859 | 0.2664533 | 183.0871 | 201.1946 | 0.2662525 | 182.5519 | 200.6065 | 0.2666512 | 180.637 | 198.5022
0.2685534 | 175.3946 | 192.7413 | 0.2674211 | 177.1365 | 194.6554 | 0.2666932 | 180.1258 | 197.9405 | 0.2679907 | 180.8453 | 198.7311 | 0.266387 | 172.8186 | 189.9106 | 0.2672879 | 180.6605 | 198.528 | 0.2661161 | 184.2397 | 202.4612 | 0.2674553 | 183.6807 | 201.847 | 0.2672562 | 183.125 | 201.2362 | 0.267655 | 181.1745 | 199.0929
0.2697157 | 176.0038 | 193.4108 | 0.2684226 | 177.6233 | 195.1904 | 0.2678566 | 180.7928 | 198.6734 | 0.2689911 | 181.2628 | 199.1899 | 0.2673857 | 173.356 | 190.5011 | 0.26829 | 181.3558 | 199.292 | 0.2671151 | 184.9273 | 203.2168 | 0.2684577 | 184.3663 | 202.6003 | 0.2682594 | 184.0376 | 202.2391 | 0.2686571 | 181.7859 | 199.7647
0.2707193 | 176.8863 | 194.3806 | 0.2694241 | 178.2789 | 195.9108 | 0.2688591 | 181.3553 | 199.2916 | 0.2701538 | 182.1543 | 200.1695 | 0.2685489 | 174.0138 | 191.224 | 0.2694562 | 182.1765 | 200.194 | 0.2681187 | 185.4397 | 203.7798 | 0.2694593 | 184.726 | 202.9956 | 0.2692615 | 184.6099 | 202.868 | 0.2696596 | 182.2962 | 200.3255
0.2717209 | 177.3202 | 194.8573 | 0.2705882 | 179.1101 | 196.8242 | 0.2700207 | 181.8702 | 199.8574 | 0.2713179 | 182.9538 | 201.0481 | 0.2695481 | 174.6328125 | 191.9042 | 0.2706189 | 182.7026 | 200.7721 | 0.2691222 | 186.0615 | 204.4632 | 0.2706232 | 185.4871 | 203.832 | 0.2702602 | 185.1241 | 203.433 | 0.2706595 | 182.9044 | 200.9939
0.2727215 | 177.8565 | 195.4467 | 0.2715877 | 179.6066 | 197.3699 | 0.2711866 | 182.7615 | 200.8368 | 0.2724816 | 183.6456 | 201.8083 | 0.2705497 | 175.1478 | 192.4701 | 0.2717841 | 183.4464 | 201.5894 | 0.2701235 | 186.7138 | 205.18 | 0.2717856 | 186.3532 | 204.7838 | 0.27126 | 185.7337 | 204.103 | 0.2718245 | 183.5461 | 201.699
0.2737255 | 178.4372 | 196.0849 | 0.27275 | 180.2152 | 198.0387 | 0.272353 | 183.5964 | 201.7543 | 0.2734842 | 184.3932 | 202.6299 | 0.271553 | 175.5879 | 192.9538 | 0.2727839 | 184.2387 | 202.4601 | 0.2711236 | 187.2159 | 205.7318 | 0.2729485 | 187.192 | 205.7055 | 0.2724224 | 186.6745 | 205.1368 | 0.2729855 | 184.3971 | 202.6341
0.2748889 | 179.1263 | 196.842 | 0.2739149 | 181.1648 | 199.0822 | 0.2733526 | 184.284 | 202.5099 | 0.2744856 | 184.8985 | 203.1852 | 0.2725539 | 176.3746 | 193.8182 | 0.2739471 | 184.9834 | 203.2784 | 0.2721248 | 187.7099 | 206.2746 | 0.2739494 | 187.7388 | 206.3063 | 0.2735838 | 187.3209 | 205.8472 | 0.2739848 | 184.8839 | 203.1691
0.2758894 | 179.8659 | 197.6548 | 0.2749207 | 181.7076 | 199.6787 | 0.2743569 | 184.6349 | 202.8955 | 0.2754911 | 185.316 | 203.644 | 0.2735561 | 176.94 | 194.4395 | 0.2749521 | 185.5285 | 203.8775 | 0.2732899 | 188.6749 | 207.335 | 0.2749534 | 188.3367 | 206.9634 | 0.2745871 | 187.8892 | 206.4716 | 0.2749854 | 185.5026 | 203.849
0.277051 | 180.6532 | 198.52 | 0.2759226 | 182.3082 | 200.3387 | 0.2753567 | 185.0745 | 203.3785 | 0.2764901 | 186.0178 | 204.4152 | 0.2747194 | 177.7304 | 195.3082 | 0.2759546 | 186.1657 | 204.5777 | 0.2744524 | 189.2267 | 207.9415 | 0.2759541 | 189.1901 | 207.9012 | 0.2755883 | 188.6272 | 207.2826 | 0.2759856 | 186.1292 | 204.5376
0.2780503 | 181.1797 | 199.0985 | 0.2769238 | 183.0613 | 201.1663 | 0.2763565 | 185.8779 | 204.2614 | 0.2774898 | 186.7403 | 205.2091 | 0.2758859 | 178.3566 | 195.9963 | 0.2769565 | 186.7632 | 205.2343 | 0.2756167 | 189.9692 | 208.7574 | 0.2769573 | 189.9216 | 208.7051 | 0.2765905 | 189.1594 | 207.8675 | 0.2769933 | 186.851 | 205.3308
0.279052 | 181.803 | 199.7835 | 0.2779233 | 183.6683 | 201.8333 | 0.2775237 | 186.8199 | 205.2965 | 0.2786541 | 187.6014 | 206.1554 | 0.2770508 | 179.297 | 197.0296 | 0.2779584 | 187.4597 | 205.9996 | 0.2766197 | 190.796 | 209.666 | 0.2781208 | 190.5134 | 209.3554 | 0.2775917 | 189.8891 | 208.6694 | 0.2779938 | 187.5026 | 206.0468
0.2800545 | 182.4372 | 200.4804 | 0.2790874 | 184.482 | 202.7275 | 0.2786869 | 187.5633 | 206.1135 | 0.279819 | 188.2804 | 206.9016 | 0.2782161 | 179.9976 | 197.7996 | 0.2791209 | 188.3994 | 207.0323 | 0.2776197 | 191.2975 | 210.2171 | 0.2791196 | 191.0847 | 209.9831 | 0.2787566 | 190.6715 | 209.5291 | 0.2789939 | 187.901 | 206.4847
0.2810558 | 182.8941 | 200.9825 | 0.280087 | 184.9601 | 203.2528 | 0.2798513 | 188.1515 | 206.7599 | 0.2809834 | 189.1666 | 207.8754 | 0.2792183 | 180.6968 | 198.5679 | 0.2801226 | 189.1034 | 207.806 | 0.2786234 | 191.8024 | 210.7719 | 0.2802815 | 191.756 | 210.7208 | 0.2797559 | 191.0955 | 209.995 | 0.2801585 | 188.7146 | 207.3787
0.2820571 | 183.5524 | 201.706 | 0.2812517 | 185.9955 | 204.3906 | 0.2810148 | 188.8923 | 207.5739 | 0.2819867 | 189.7827 | 208.5525 | 0.2802215 | 181.441 | 199.3857 | 0.2812826 | 189.7131 | 208.476 | 0.2796267 | 192.6431 | 211.6958 | 0.2814472 | 192.5191 | 211.5595 | 0.2809188 | 192.0141 | 211.0045 | 0.2813203 | 189.5001 | 208.2418
0.2832215 | 184.2886 | 202.515 | 0.2824171 | 186.7066 | 205.1721 | 0.2820194 | 189.5965 | 208.3478 | 0.2829886 | 190.2819 | 209.101 | 0.2812246 | 181.9946 | 199.9941 | 0.2822834 | 190.1904 | 209.0004 | 0.2807902 | 193.3241 | 212.444 | 0.2824531 | 193.1832 | 212.2892 | 0.2819187 | 192.6951 | 211.7529 | 0.2824853 | 190.1908 | 209.0009
0.2842208 | 184.8407 | 203.1217 | 0.283417 | 187.2694 | 205.7905 | 0.2830202 | 190.0939 | 208.8944 | 0.2839906 | 190.9164 | 209.7982 | 0.2822257 | 182.4494 | 200.4939 | 0.2832878 | 190.8817 | 209.7601 | 0.2819538 | 194.0478 | 213.2393 | 0.2836189 | 194.1336 | 213.3336 | 0.2829199 | 193.204 | 212.312 | 0.2834869 | 190.623 | 209.4758
0.2853842 | 185.4946 | 203.8402 | 0.2844231 | 187.9834 | 206.5752 | 0.2840252 | 190.5944 | 209.4444 | 0.2849944 | 191.749 | 210.7132 | 0.2833879 | 183.076 | 201.1824 | 0.2842892 | 191.601 | 210.5506 | 0.2831164 | 194.8714 | 214.1444 | 0.2846226 | 194.6089 | 213.8559 | 0.2839221 | 193.6926 | 212.849 | 0.284488 | 191.3361 | 210.2595
0.2865493 | 186.2483 | 204.6685 | 0.2854238 | 188.6417 | 207.2986 | 0.2850273 | 191.1157 | 210.0173 | 0.2861584 | 192.4163 | 211.4465 | 0.2845519 | 183.8391 | 202.021 | 0.2852916 | 192.2006 | 211.2095 | 0.2842833 | 195.5158 | 214.8526 | 0.2857896 | 195.245 | 214.5549 | 0.2849282 | 194.5262 | 213.765 | 0.285493 | 191.9351 | 210.9177
0.28755 | 186.7401 | 205.2089 | 0.2864258 | 189.1895 | 207.9005 | 0.2861885 | 191.9484 | 210.9323 | 0.2871591 | 192.8055 | 211.8741 | 0.2857138 | 184.7649 | 203.0384 | 0.2862915 | 192.7635 | 211.828 | 0.285284 | 196.1254 | 215.5224 | 0.2867895 | 195.8515 | 215.2215 | 0.2859277 | 195.2486 | 214.5589 | 0.286492 | 192.531 | 211.5725
0.2885564 | 187.2304 | 205.7477 | 0.2875904 | 190.0312 | 208.8255 | 0.2871873 | 192.7067 | 211.7656 | 0.2883192 | 193.3891 | 212.5155 | 0.2867145 | 185.3621 | 203.6946 | 0.287456 | 193.6644 | 212.8181 | 0.2862894 | 196.9241 | 216.4001 | 0.2877887 | 196.507 | 215.9418 | 0.2869265 | 195.7003 | 215.0553 | 0.2876588 | 193.3481 | 212.4704
0.2895564 | 188.1109 | 206.7152 | 0.2887511 | 190.7066 | 209.5677 | 0.2881864 | 193.2515 | 212.3643 | 0.2894837 | 194.0984 | 213.295 | 0.2877152 | 185.8316 | 204.2105 | 0.2886207 | 194.2332 | 213.443 | 0.2872897 | 197.6507 | 217.1986 | 0.28895 | 197.4244 | 216.9499 | 0.2880921 | 196.5886 | 216.0315 | 0.2888226 | 193.8797 | 213.0546
0.2905559 | 188.749 | 207.4165 | 0.28975 | 191.2018 | 210.1119 | 0.2893524 | 194.0664 | 213.2598 | 0.2904847 | 195.0013 | 214.2872 | 0.2887206 | 186.5202 | 204.9672 | 0.2897804 | 194.9875 | 214.2719 | 0.288289 | 198.1545 | 217.7522 | 0.2899509 | 197.9232 | 217.498 | 0.2892544 | 197.2556 | 216.7644 | 0.2899839 | 194.6371 | 213.887
0.2915546 | 189.3353 | 208.0608 | 0.2907507 | 191.911 | 210.8913 | 0.2903544 | 194.7131 | 213.9705 | 0.2914861 | 195.6994 | 215.0543 | 0.2897224 | 187.1661 | 205.677 | 0.2907818 | 195.6804 | 215.0334 | 0.2892893 | 198.6201 | 218.2638 | 0.291117 | 198.7486 | 218.405 | 0.2902551 | 197.8852 | 217.4562 | 0.2909841 | 195.3388 | 214.658
0.2927214 | 189.8892 | 208.6695 | 0.2917525 | 192.4214 | 211.4521 | 0.2913555 | 195.3693 | 214.6915 | 0.2924916 | 196.3261 | 215.743 | 0.2907222 | 187.8958 | 206.4789 | 0.2917833 | 196.1651 | 215.566 | 0.2904528 | 199.4198 | 219.1426 | 0.2921207 | 199.4043 | 219.1256 | 0.29142 | 198.8036 | 218.4655 | 0.2919841 | 195.8689 | 215.2405
0.2938842 | 190.7381 | 209.6023 | 0.2927573 | 193.1124 | 212.2114 | 0.2923584 | 195.8716 | 215.2435 | 0.2936576 | 197.2151 | 216.7198 | 0.2917229 | 188.5328 | 207.1789 | 0.2927863 | 196.838 | 216.3055 | 0.2916164 | 200.1456 | 219.9402 | 0.2931237 | 200.06 | 219.8462 | 0.2924236 | 199.3955 | 219.1159 | 0.2929876 | 196.4695 | 215.9005
0.2948844 | 191.2599 | 210.1757 | 0.2937582 | 193.7801 | 212.9452 | 0.2933587 | 196.4957 | 215.9293 | 0.2946582 | 197.6202 | 217.165 | 0.2928842 | 189.2401 | 207.9561 | 0.2937917 | 197.5936 | 217.1358 | 0.2926174 | 200.7687 | 220.625 | 0.2941251 | 200.6253 | 220.4674 | 0.2934266 | 199.9271 | 219.7001 | 0.2939929 | 197.0321 | 216.5188
0.2958853 | 192.0367 | 211.0293 | 0.2947573 | 194.5171 | 213.755 | 0.294358 | 197.2219 | 216.7274 | 0.2958198 | 198.556 | 218.1934 | 0.2940477 | 189.6367 | 208.3919 | 0.2949551 | 198.4782 | 218.1079 | 0.293617 | 201.3863 | 221.3036 | 0.2951264 | 201.1911 | 221.0891 | 0.2944278 | 200.4684 | 220.2949 | 0.2949916 | 197.5759 | 217.1164
0.296887 | 192.7284 | 211.7895 | 0.2957564 | 195.1561 | 214.4573 | 0.2955203 | 197.9158 | 217.4899 | 0.2969823 | 199.1427 | 218.8381 | 0.2950488 | 190.3568 | 209.1833 | 0.2959541 | 199.0408 | 218.7262 | 0.2946228 | 202.0931 | 222.0803 | 0.2962863 | 202.0029 | 221.9812 | 0.2954277 | 201.1121 | 221.0023 | 0.2959905 | 198.3053 | 217.9179
0.2978937 | 193.1983 | 212.3058 | 0.2967556 | 195.774 | 215.1362 | 0.2966845 | 198.6386 | 218.2842 | 0.2979846 | 199.6661 | 219.4133 | 0.2962151 | 191.3596 | 210.2852 | 0.2971186 | 199.6978 | 219.4481 | 0.2956229 | 202.5314 | 222.562 | 0.297286 | 202.4489 | 222.4714 | 0.2965921 | 201.9171 | 221.887 | 0.2969896 | 199.2363 | 218.941
0.2990567 | 193.7601 | 212.9232 | 0.2979146 | 196.4198 | 215.8459 | 0.297684 | 199.2368 | 218.9415 | 0.2989844 | 200.1396 | 219.9336 | 0.2972191 | 191.837 | 210.8099 | 0.298281 | 200.3098 | 220.1207 | 0.2966216 | 203.4253 | 223.5443 | 0.2984489 | 203.4672 | 223.5903 | 0.2977551 | 202.7026 | 222.7501 | 0.2981546 | 199.9266 | 219.6995
0.3000586 | 194.437 | 213.667 | 0.2989167 | 197.0548 | 216.5437 | 0.2986859 | 199.8639 | 219.6307 | 0.2999864 | 200.9152 | 220.7859 | 0.298221 | 192.5998 | 211.6482 | 0.2992838 | 200.8949 | 220.7636 | 0.2976226 | 204.175 | 224.3681 | 0.2994486 | 204.075 | 224.2582 | 0.2989184 | 203.3708 | 223.4844 | 0.2993203 | 200.9057 | 220.7755
0.3012199 | 195.1573 | 214.4586 | 0.2999171 | 197.6982 | 217.2507 | 0.299688 | 200.3642 | 220.1804 | 0.3009898 | 201.5983 | 221.5366 | 0.2992201 | 192.9735 | 212.0588 | 0.3002839 | 201.5133 | 221.4432 | 0.2987851 | 204.7997 | 225.0546 | 0.3004531 | 204.6607 | 224.9019 | 0.2999194 | 203.9651 | 224.1375 | 0.300486 | 201.5452 | 221.4783
0.3023839 | 195.9492 | 215.3288 | 0.300919 | 198.4828 | 218.1129 | 0.3006904 | 200.6081 | 220.4485 | 0.3019903 | 202.0385 | 222.0203 | 0.3002214 | 193.5271 | 212.6671 | 0.3012896 | 202.1123 | 222.1014 | 0.299784 | 205.4812 | 225.8035 | 0.301455 | 205.2662 | 225.5673 | 0.3009223 | 204.5802 | 224.8135 | 0.3014907 | 202.1279 | 222.1186
0.3035494 | 196.665 | 216.1154 | 0.3019246 | 199.1051 | 218.7968 | 0.3016893 | 201.3412 | 221.2541 | 0.3029911 | 202.8587 | 222.9216 | 0.3013844 | 194.3754 | 213.5994 | 0.3022892 | 202.756 | 222.8088 | 0.3007844 | 206.077 | 226.4583 | 0.302455 | 205.8216 | 226.1776 | 0.3019265 | 205.3092 | 225.6145 | 0.3024954 | 202.9075 | 222.9753
0.304551 | 197.175 | 216.6758 | 0.3030914 | 199.8775 | 219.6456 | 0.3026894 | 202.0938 | 222.0811 | 0.3041553 | 203.7554 | 223.907 | 0.3025499 | 195.0678 | 214.3602 | 0.3032912 | 203.4819 | 223.6065 | 0.301784 | 206.6588 | 227.0976 | 0.3034559 | 206.4156 | 226.8304 | 0.3029252 | 205.8423 | 226.2003 | 0.303659 | 203.3814 | 223.4961
0.3055547 | 197.7666 | 217.326 | 0.3040904 | 200.6733 | 220.5201 | 0.3036892 | 202.6338 | 222.6745 | 0.3053207 | 204.3873 | 224.6014 | 0.3035489 | 195.6492 | 214.9991 | 0.3044564 | 203.9519 | 224.123 | 0.3027882 | 207.3423 | 227.8486 | 0.3046219 | 207.2084 | 227.7015 | 0.3039245 | 206.5055 | 226.9291 | 0.3046602 | 204.0129 | 224.19
0.3065552 | 198.4686 | 218.0974 | 0.3052529 | 201.2774 | 221.184 | 0.3048504 | 203.4649 | 223.5878 | 0.3064857 | 204.8455 | 225.105 | 0.3045522 | 196.1945 | 215.5983 | 0.3056203 | 204.9053 | 225.1706 | 0.3037902 | 207.9362 | 228.5013 | 0.305784 | 207.9036 | 228.4655 | 0.3049234 | 207.0725 | 227.5522 | 0.3058213 | 204.6132 | 224.8497
0.3075548 | 199.046 | 218.7318 | 0.3064177 | 202.0281 | 222.0089 | 0.3060156 | 204.0992 | 224.2848 | 0.3076525 | 205.706 | 226.0506 | 0.3055563 | 196.8145 | 216.2797 | 0.3067847 | 205.6747 | 226.0162 | 0.3047903 | 208.477 | 229.0956 | 0.3067843 | 208.5308 | 229.1547 | 0.3060875 | 207.8127 | 228.3657 | 0.306986 | 205.6304 | 225.9675
0.3085559 | 199.6665 | 219.4137 | 0.3074178 | 202.7467 | 222.7985 | 0.3070148 | 204.6846 | 224.9282 | 0.3086565 | 206.34 | 226.7473 | 0.3065577 | 197.8696 | 217.4392 | 0.3077862 | 206.2561 | 226.6551 | 0.3057923 | 209.1027 | 229.7832 | 0.3077831 | 209.0985 | 229.7786 | 0.3070879 | 208.4863 | 229.1058 | 0.3079857 | 206.0093 | 226.3838
0.3097186 | 200.419 | 220.2406 | 0.3084196 | 203.4183 | 223.5366 | 0.3080209 | 205.3112 | 225.6167 | 0.3096607 | 207.0479 | 227.5251 | 0.3077218 | 198.5415 | 218.1775 | 0.3087869 | 206.8778 | 227.3382 | 0.3069525 | 209.9462 | 230.7101 | 0.3087901 | 209.5479 | 230.2724 | 0.308252 | 209.2637 | 229.9601 | 0.3089852 | 206.5739 | 227.0043
0.3108814 | 201.0706 | 220.9568 | 0.309422 | 203.819 | 223.977 | 0.3090245 | 206.2075 | 226.6017 | 0.3108262 | 207.892 | 228.4527 | 0.3087231 | 198.9125 | 218.5852 | 0.3097919 | 207.4961 | 228.0177 | 0.3079517 | 210.557 | 231.3813 | 0.3097893 | 210.1812 | 230.9683 | 0.3092569 | 209.8383 | 230.5916 | 0.3099881 | 207.3598 | 227.8679
0.3118823 | 201.7522 | 221.7057 | 0.3104257 | 204.3958 | 224.6107 | 0.3100241 | 206.7899 | 227.2417 | 0.3119896 | 208.5343 | 229.1586 | 0.3098852 | 199.8864 | 219.6553 | 0.3107922 | 208.0739 | 228.6526 | 0.3089513 | 211.3062 | 232.2046 | 0.3107911 | 210.9369 | 231.7988 | 0.3102587 | 210.4489 | 231.2625 | 0.3109906 | 207.9441 | 228.51
0.3128841 | 202.388 | 222.4044 | 0.3115908 | 205.0992 | 225.3838 | 0.3110253 | 207.5739 | 228.1032 | 0.313152 | 209.0638 | 229.7404 | 0.3108844 | 200.5232 | 220.3552 | 0.311792 | 208.805 | 229.4561 | 0.3101163 | 212.2262 | 233.2156 | 0.3117917 | 211.6613 | 232.5948 | 0.311259 | 211.0215 | 231.8917 | 0.3121566 | 208.4756 | 229.094
0.3138869 | 203.1751 | 223.2693 | 0.3125921 | 205.7803 | 226.1322 | 0.3121898 | 208.1676 | 228.7556 | 0.3143174 | 209.8035 | 230.5533 | 0.3120482 | 201.1964 | 221.095 | 0.3129556 | 209.5283 | 230.2509 | 0.3111218 | 212.7143 | 233.752 | 0.3129573 | 212.3923 | 233.3981 | 0.3122586 | 211.7707 | 232.7151 | 0.3131561 | 209.3338 | 230.0372
0.3148891 | 203.5086 | 223.6358 | 0.3137532 | 206.727 | 227.1725 | 0.3133508 | 208.9454 | 229.6103 | 0.3154849 | 210.6899 | 231.5274 | 0.3130514 | 201.7789 | 221.7351 | 0.3141176 | 210.2635 | 231.0588 | 0.3121233 | 213.0659 | 234.1384 | 0.3141189 | 213.148 | 234.2286 | 0.3134233 | 212.7444 | 233.7851 | 0.3141548 | 210.0269 | 230.7988
0.315892 | 204.2654 | 224.4675 | 0.3147527 | 207.4215 | 227.9357 | 0.3143545 | 209.6709 | 230.4076 | 0.3164883 | 211.3081 | 232.2067 | 0.314052 | 202.2601 | 222.2638 | 0.315282 | 210.8857 | 231.7425 | 0.3132899 | 213.8488 | 234.9987 | 0.3152833 | 213.8848 | 235.0383 | 0.3144222 | 213.3314 | 234.4301 | 0.3153183 | 210.7739 | 231.6197
0.3170563 | 204.8184 | 225.0752 | 0.315915 | 208.2344 | 228.829 | 0.3153543 | 210.1013 | 230.8806 | 0.3174889 | 211.8319 | 232.7823 | 0.3150531 | 203.0884 | 223.174 | 0.316283 | 211.67 | 232.6044 | 0.3142919 | 214.4474 | 235.6565 | 0.3162834 | 214.5264 | 235.7433 | 0.3155855 | 213.9964 | 235.1608 | 0.316318 | 211.1916 | 232.0787
0.3182207 | 205.6277 | 225.9645 | 0.3169171 | 208.9332 | 229.597 | 0.316357 | 210.4746 | 231.2908 | 0.3184879 | 212.5542 | 233.576 | 0.3162197 | 203.6071 | 223.7441 | 0.317288 | 212.3391 | 233.3396 | 0.3154531 | 215.2485 | 236.5368 | 0.3172876 | 215.1795 | 236.461 | 0.3165849 | 214.49 | 235.7033 | 0.3174836 | 211.9656 | 232.9292
0.3192206 | 206.2441 | 226.6419 | 0.3179189 | 209.7081 | 230.4484 | 0.3173588 | 211.2292 | 232.12 | 0.3194901 | 213.2192 | 234.3068 | 0.3172197 | 204.1056 | 224.2919 | 0.3182874 | 212.9761 | 234.0396 | 0.3166168 | 215.9619 | 237.3207 | 0.3182903 | 215.7981 | 237.1408 | 0.3175879 | 215.4188 | 236.7239 | 0.3184892 | 212.6375 | 233.6675
0.3203845 | 206.849 | 227.3066 | 0.3189247 | 210.2062 | 230.9958 | 0.3185264 | 211.9533 | 232.9157 | 0.320654 | 213.9855 | 235.1489 | 0.318384 | 205.0612 | 225.342 | 0.3192888 | 213.5426 | 234.6622 | 0.3177801 | 216.9212 | 238.3749 | 0.3192929 | 216.2125 | 237.5962 | 0.3185923 | 216.0652 | 237.4343 | 0.3194916 | 213.386 | 234.4901
0.3213843 | 207.5826 | 228.1127 | 0.3200925 | 210.8101 | 231.6595 | 0.3196933 | 212.7536 | 233.7952 | 0.3218174 | 214.8304 | 236.0774 | 0.3195474 | 205.7832 | 226.1354 | 0.3202915 | 214.0531 | 235.2232 | 0.3187838 | 217.5673 | 239.085 | 0.3202918 | 216.9833 | 238.4432 | 0.3195949 | 216.4528 | 237.8602 | 0.3204909 | 214.0492 | 235.2189
0.3223888 | 208.1804 | 228.7696 | 0.3212546 | 211.5145 | 232.4335 | 0.3208535 | 213.5951 | 234.7199 | 0.3229833 | 215.3732 | 236.6738 | 0.3205468 | 206.3458 | 226.7536 | 0.3214546 | 214.9353 | 236.1927 | 0.3197876 | 218.1562 | 239.7321 | 0.3214566 | 217.6593 | 239.1861 | 0.3205943 | 217.021 | 238.4846 | 0.3214919 | 214.5495 | 235.7687
0.3233899 | 208.7163 | 229.3585 | 0.3224172 | 212.5581 | 233.5804 | 0.3220175 | 214.0959 | 235.2702 | 0.3239831 | 216.0654 | 237.4345 | 0.3215514 | 207.2277 | 227.7228 | 0.3226182 | 215.5708 | 236.8909 | 0.32079 | 218.8354 | 240.4784 | 0.3226188 | 218.4628 | 240.069 | 0.3217604 | 217.6813 | 239.2102 | 0.3226551 | 215.3473 | 236.6454
0.3243919 | 209.4837 | 230.2019 | 0.3235833 | 213.2553 | 234.3465 | 0.3230177 | 214.682 | 235.9143 | 0.3249867 | 216.7806 | 238.2204 | 0.3225551 | 207.7328 | 228.2778 | 0.3236184 | 216.1426 | 237.5193 | 0.3217923 | 219.2527 | 240.937 | 0.3236192 | 219.0889 | 240.757 | 0.3229237 | 218.5203 | 240.1322 | 0.3236555 | 216.1699 | 237.5494
0.325555 | 210.1346 | 230.9172 | 0.3247468 | 214.0702 | 235.242 | 0.3240173 | 215.4267 | 236.7326 | 0.3259901 | 217.2748 | 238.7635 | 0.3235551 | 208.3012 | 228.9024 | 0.3247819 | 216.9759 | 238.435 | 0.3229556 | 220.1098 | 241.8789 | 0.324786 | 219.6698 | 241.3954 | 0.3240858 | 219.3481 | 241.0418 | 0.3248188 | 216.7446 | 238.1809
0.3265543 | 210.8353 | 231.6872 | 0.3257526 | 214.42 | 235.6264 | 0.3250217 | 216.044 | 237.411 | 0.326991 | 217.8236 | 239.3666 | 0.3245555 | 208.937 | 229.6011 | 0.3257868 | 217.6461 | 239.1715 | 0.3239545 | 220.7174 | 242.5466 | 0.3257862 | 220.1239 | 241.8944 | 0.3250872 | 219.9595 | 241.7138 | 0.325818 | 217.3049 | 238.7966
0.3277179 | 211.4257 | 232.336 | 0.3267562 | 215.1923 | 236.4751 | 0.3260215 | 216.478 | 237.8879 | 0.3279902 | 218.4462 | 240.0508 | 0.3257205 | 209.5865 | 230.3148 | 0.3267883 | 217.9603 | 239.5168 | 0.3251166 | 221.4874 | 243.3928 | 0.3267902 | 220.8508 | 242.6932 | 0.3260895 | 220.4671 | 242.2715 | 0.3268214 | 217.9141 | 239.466
0.3288833 | 212.0285 | 232.9983 | 0.3277565 | 215.8972 | 237.2497 | 0.3270217 | 217.1025 | 238.5741 | 0.3291557 | 219.2041 | 240.8837 | 0.3267203 | 210.2602 | 231.0551 | 0.3277906 | 218.6497 | 240.2744 | 0.3261153 | 222.3501 | 244.3407 | 0.3277916 | 221.6432 | 243.564 | 0.3270943 | 221.2014 | 243.0784 | 0.3278224 | 218.4882 | 240.0969
0.3298846 | 212.5671 | 233.5903 | 0.3289228 | 216.5408 | 237.9569 | 0.3280239 | 217.954 | 239.5099 | 0.3303207 | 220.1375 | 241.9094 | 0.3278829 | 211.1636 | 232.048 | 0.3287899 | 219.4634 | 241.1686 | 0.327118 | 223.0072 | 245.0629 | 0.3287909 | 222.2043 | 244.1806 | 0.3280954 | 222.0078 | 243.9646 | 0.3288282 | 219.0233 | 240.6849
0.3308885 | 213.2099 | 234.2966 | 0.3300862 | 217.2706 | 238.7589 | 0.3291866 | 218.7406 | 240.3743 | 0.3314851 | 220.5455 | 242.3577 | 0.3290496 | 211.8332 | 232.7837 | 0.3299569 | 220.1189 | 241.8889 | 0.3281197 | 223.8168 | 245.9525 | 0.3299544 | 222.7821 | 244.8154 | 0.3292591 | 222.6909 | 244.7153 | 0.3299929 | 219.9849 | 241.7417
0.3318912 | 213.8835 | 235.0368 | 0.3310857 | 217.8734 | 239.4213 | 0.3303503 | 219.4174 | 241.118 | 0.3324853 | 221.3303 | 243.2201 | 0.3300504 | 212.2626 | 233.2556 | 0.3311207 | 220.8938 | 242.7405 | 0.3291249 | 224.1351 | 246.3023 | 0.331119 | 223.6533 | 245.7728 | 0.3302598 | 223.2383 | 245.3168 | 0.3311578 | 220.7175 | 242.5467
0.3328916 | 214.5279 | 235.745 | 0.3322513 | 218.5348 | 240.1482 | 0.3313513 | 219.9932 | 241.7507 | 0.3334863 | 221.9621 | 243.9144 | 0.3310536 | 212.7576 | 233.7996 | 0.3322823 | 221.3396 | 243.2303 | 0.3301244 | 224.5767 | 246.7876 | 0.3322822 | 224.3642 | 246.554 | 0.3314215 | 224.0143 | 246.1695 | 0.3323209 | 221.303 | 243.1901
0.334054 | 215.0858 | 236.358 | 0.3334183 | 219.2666 | 240.9523 | 0.3323506 | 220.7982 | 242.6354 | 0.3344894 | 222.4768 | 244.48 | 0.3320549 | 213.5185 | 234.6357 | 0.3332816 | 222.1069 | 244.0736 | 0.331124 | 225.3063 | 247.5893 | 0.3332842 | 224.8173 | 247.052 | 0.3325861 | 224.6322 | 246.8486 | 0.3334835 | 222.219 | 244.1967
0.3352196 | 215.6657 | 236.9953 | 0.3344185 | 220.0867 | 241.8536 | 0.3333555 | 221.2544 | 243.1367 | 0.3354921 | 223.2478 | 245.3273 | 0.3330579 | 214.0263 | 235.1938 | 0.3342869 | 222.9184 | 244.9653 | 0.3321251 | 226.0091 | 248.3617 | 0.3342848 | 225.4745 | 247.7741 | 0.3335884 | 225.3511 | 247.6386 | 0.334489 | 222.6586 | 244.6797
0.3363802 | 216.7131 | 238.1462 | 0.3354234 | 220.7419 | 242.5735 | 0.3343582 | 221.7969 | 243.7329 | 0.3364908 | 223.8444 | 245.9829 | 0.334221 | 214.6944 | 235.928 | 0.3352881 | 223.6049 | 245.7197 | 0.3332868 | 226.6831 | 249.1023 | 0.3352891 | 226.3266 | 248.7106 | 0.3347559 | 225.9821 | 248.332 | 0.3356551 | 223.2262 | 245.3035
0.3373836 | 217.2187 | 238.7018 | 0.3364261 | 221.4093 | 243.3069 | 0.335359 | 222.459 | 244.4605 | 0.3374895 | 224.4323 | 246.6288 | 0.3353842 | 215.3535 | 236.6521 | 0.3362917 | 223.9149 | 246.0604 | 0.3344501 | 227.3193 | 249.8015 | 0.3362917 | 226.9372 | 249.3815 | 0.3357593 | 226.5497 | 248.9557 | 0.3366583 | 223.9104 | 246.0554
0.3383825 | 217.6114 | 239.1334 | 0.3374252 | 221.9475 | 243.8984 | 0.3363583 | 223.1466 | 245.216 | 0.338651 | 224.9543 | 247.2025 | 0.3365478 | 216.287 | 237.678 | 0.3372922 | 224.6955 | 246.9181 | 0.335451 | 227.9671 | 250.5133 | 0.3374557 | 227.7127 | 250.2337 | 0.33676 | 227.4034 | 249.8938 | 0.3376575 | 224.4825 | 246.684
0.339389 | 218.2933 | 239.8828 | 0.3385886 | 222.8415 | 244.8808 | 0.3373571 | 223.6872 | 245.8101 | 0.3398137 | 225.6826 | 248.0028 | 0.337548 | 216.9363 | 238.3915 | 0.3384546 | 225.4175 | 247.7116 | 0.3364526 | 228.7079 | 251.3273 | 0.3384566 | 228.2286 | 250.8007 | 0.337759 | 227.9866 | 250.5347 | 0.3388237 | 225.0924 | 247.3543
0.340391 | 218.8168 | 240.4581 | 0.3397524 | 223.6286 | 245.7457 | 0.3385196 | 224.372 | 246.5626 | 0.3408188 | 226.1903 | 248.5608 | 0.3385485 | 217.6405 | 239.1654 | 0.3396183 | 225.9819 | 248.3317 | 0.3374563 | 229.2498 | 251.9229 | 0.3396184 | 228.9995 | 251.6478 | 0.3387583 | 228.4086 | 250.9985 | 0.3399868 | 225.8326 | 248.1677
0.3413906 | 219.4754 | 241.1817 | 0.3409147 | 224.2662 | 246.4464 | 0.3396831 | 224.9902 | 247.242 | 0.3418184 | 226.7916 | 249.2215 | 0.3395517 | 218.1957 | 239.7755 | 0.340782 | 226.9784 | 249.4269 | 0.338457 | 229.681 | 252.3968 | 0.3406173 | 229.3406 | 252.0226 | 0.339922 | 229.2681 | 251.943 | 0.3411488 | 226.7198 | 249.1427
0.3423903 | 220.0656 | 241.8304 | 0.3419172 | 224.8231 | 247.0583 | 0.340685 | 225.4014 | 247.6938 | 0.3428218 | 227.5115 | 250.0126 | 0.3405547 | 218.9438 | 240.5976 | 0.3417839 | 227.7151 | 250.2364 | 0.3394566 | 230.3912 | 253.1771 | 0.341617 | 229.9547 | 252.6975 | 0.340921 | 229.8501 | 252.5825 | 0.342152 | 227.2777 | 249.7557
0.3433891 | 220.8912 | 242.7376 | 0.342916 | 225.4839 | 247.7845 | 0.3416853 | 226.1178 | 248.4811 | 0.3438254 | 228.2131 | 250.7837 | 0.3415552 | 219.4232 | 241.1243 | 0.3427857 | 228.1472 | 250.7112 | 0.3406205 | 231.3241 | 254.2023 | 0.342619 | 230.8208 | 253.6492 | 0.3419205 | 230.4916 | 253.2874 | 0.3431525 | 227.946 | 250.4901
0.3443879 | 221.4729 | 243.3768 | 0.3439248 | 226.2583 | 248.6355 | 0.3426883 | 226.8544 | 249.2906 | 0.3449888 | 228.9432 | 251.5859 | 0.3427187 | 220.1493 | 241.9223 | 0.3437895 | 228.7624 | 251.3872 | 0.3416203 | 231.9309 | 254.8691 | 0.3436253 | 231.6243 | 254.5322 | 0.342923 | 231.2219 | 254.09 | 0.3441564 | 228.4857 | 251.0832
0.3455533 | 222.2211 | 244.199 | 0.345089 | 226.8393 | 249.2739 | 0.3436928 | 227.5073 | 250.008 | 0.3461562 | 229.7319 | 252.4526 | 0.3437181 | 220.8081 | 242.6463 | 0.3447914 | 229.3838 | 252.0701 | 0.3427829 | 232.6687 | 255.6799 | 0.3447913 | 232.1786 | 255.1414 | 0.3439272 | 231.9101 | 254.8463 | 0.3451599 | 229.2288 | 251.8997
0.3465536 | 222.707 | 244.733 | 0.3460909 | 227.4082 | 249.8992 | 0.3448572 | 228.0293 | 250.5817 | 0.347316 | 230.3719 | 253.1559 | 0.3448792 | 221.5786 | 243.4929 | 0.3459529 | 230.3794 | 253.1641 | 0.3437856 | 233.4277 | 256.514 | 0.3457906 | 232.85 | 255.8791 | 0.3449294 | 232.4359 | 255.4241 | 0.3463235 | 230.0564 | 252.8092
0.3475548 | 223.1178 | 245.1844 | 0.3472541 | 228.1105 | 250.6709 | 0.345856 | 228.6754 | 251.2916 | 0.3483148 | 231.0794 | 253.9334 | 0.3458805 | 222.2388 | 244.2184 | 0.3469554 | 231.1307 | 253.9898 | 0.3447852 | 233.9592 | 257.098 | 0.3469533 | 233.7079 | 256.8219 | 0.3460943 | 233.0509 | 256.0999 | 0.3473254 | 230.5912 | 253.397
0.3485569 | 223.7547 | 245.8843 | 0.3484177 | 228.6615 | 251.2763 | 0.3470155 | 229.555 | 252.2583 | 0.3493161 | 231.6196 | 254.527 | 0.3468831 | 222.7489 | 244.779 | 0.3481176 | 231.9327 | 254.8711 | 0.3457894 | 234.5146 | 257.7084 | 0.3479527 | 234.3414 | 257.518 | 0.3472584 | 234.0112 | 257.1552 | 0.3484869 | 231.2545 | 254.1258
0.3495566 | 224.4998 | 246.703 | 0.349584 | 229.6436 | 252.3556 | 0.34818 | 230.0166 | 252.7655 | 0.3503199 | 232.1923 | 255.1564 | 0.3478882 | 223.2455 | 245.3247 | 0.3492813 | 232.541 | 255.5396 | 0.3467911 | 235.1139 | 258.3669 | 0.3491166 | 234.7564 | 257.974 | 0.348421 | 234.7964 | 258.0181 | 0.3494878 | 231.8795 | 254.8126
0.3505583 | 225.2753 | 247.5552 | 0.350585 | 230.3454 | 253.1269 | 0.3491837 | 230.8372 | 253.6672 | 0.3513241 | 232.8149 | 255.8405 | 0.3488875 | 224.0072 | 246.1617 | 0.3502845 | 232.9912 | 256.0343 | 0.3479531 | 235.7759 | 259.0944 | 0.3501165 | 235.5721 | 258.8704 | 0.3494248 | 235.4046 | 258.6863 | 0.3506538 | 232.6766 | 255.6885
0.3517205 | 225.8071 | 248.1397 | 0.3515864 | 231.1333 | 253.9926 | 0.3501881 | 231.4873 | 254.3817 | 0.3523238 | 233.4124 | 256.4971 | 0.349889 | 224.5569 | 246.7658 | 0.3514547 | 233.6453 | 256.7531 | 0.3489555 | 236.5421 | 259.9364 | 0.3511195 | 236.2209 | 259.5834 | 0.3505869 | 236.1194 | 259.4719 | 0.3516545 | 233.084 | 256.1362
0.3528846 | 226.6964 | 249.117 | 0.3525895 | 231.6523 | 254.5629 | 0.351189 | 232.0699 | 255.0218 | 0.353323 | 234.0019 | 257.145 | 0.350888 | 225.0308 | 247.2866 | 0.3524569 | 234.3042 | 257.4771 | 0.3501178 | 237.3816 | 260.8589 | 0.3521208 | 236.7065 | 260.117 | 0.351589 | 236.7124 | 260.1235 | 0.3526565 | 233.7799 | 256.901
0.3538834 | 227.1576 | 249.6237 | 0.3535894 | 232.2421875 | 255.2112 | 0.3521924 | 232.5492 | 255.5485 | 0.3543218 | 234.5917 | 257.7931 | 0.3520512 | 225.9667 | 248.315 | 0.3536232 | 235.0128 | 258.2558 | 0.3511192 | 237.8785 | 261.405 | 0.3531224 | 237.2905 | 260.7587 | 0.3525937 | 237.3442 | 260.8178 | 0.353661 | 234.4479 | 257.635
0.3548833 | 227.8633 | 250.3992 | 0.3545905 | 232.8721 | 255.9034 | 0.3533571 | 233.3456 | 256.4238 | 0.3553221 | 235.1922 | 258.453 | 0.3530502 | 226.5207 | 248.9239 | 0.3546231 | 235.7312 | 259.0452 | 0.3522857 | 238.6378 | 262.2394 | 0.3541224 | 237.9183 | 261.4487 | 0.3537593 | 238.1039 | 261.6527 | 0.3546599 | 234.907 | 258.1395
0.3558867 | 228.5094 | 251.1092 | 0.3557556 | 233.8638 | 256.9932 | 0.3545235 | 234.105 | 257.2583 | 0.3564844 | 236.0803 | 259.4289 | 0.3540506 | 227.0891 | 249.5484 | 0.3557862 | 236.4448 | 259.8295 | 0.3532867 | 239.3308 | 263.0009 | 0.3552864 | 238.8569 | 262.4801 | 0.3547589 | 238.7271 | 262.3375 | 0.3556589 | 235.6667 | 258.9744
0.3568869 | 229.1713 | 251.8366 | 0.3569196 | 234.3268 | 257.5019 | 0.355682 | 234.6247 | 257.8293 | 0.3574844 | 236.6186 | 260.0204 | 0.3550503 | 227.7601 | 250.2858 | 0.3569511 | 237.0584 | 260.5038 | 0.3542913 | 240.1188 | 263.8669 | 0.3564502 | 239.5617 | 263.2546 | 0.3559223 | 239.4606 | 263.1436 | 0.3568226 | 236.6976 | 260.1073
0.3578888 | 229.7071 | 252.4254 | 0.3580846 | 234.8891 | 258.1199 | 0.3566845 | 235.0483 | 258.2948 | 0.3584883 | 237.298 | 260.7671 | 0.3560497 | 228.5856 | 251.193 | 0.3579505 | 237.6678 | 261.1735 | 0.355292 | 240.5553 | 264.3465 | 0.3574492 | 239.9686 | 263.7018 | 0.3570876 | 240.1836 | 263.938 | 0.3579854 | 237.1431 | 260.5968
0.3588883 | 230.0281 | 252.7782 | 0.3590837 | 235.6052 | 258.9068 | 0.3576856 | 235.7977 | 259.1184 | 0.3594903 | 238.0549 | 261.5987 | 0.3570562 | 229.0609 | 251.7153 | 0.3589523 | 238.5215 | 262.1116 | 0.3562931 | 241.1217 | 264.9689 | 0.3584479 | 240.5983 | 264.3937 | 0.3582517 | 240.8046 | 264.6205 | 0.3589854 | 237.7886 | 261.3062
0.3598889 | 230.6583 | 253.4707 | 0.3600879 | 236.3552 | 259.731 | 0.3586879 | 236.5662 | 259.9628 | 0.3604922 | 238.712 | 262.3209 | 0.3580561 | 229.7521 | 252.4748 | 0.3599549 | 238.928 | 262.5583 | 0.3574564 | 241.8792 | 265.8013 | 0.3594524 | 241.4109 | 265.2867 | 0.3592516 | 241.3637 | 265.2348 | 0.3599851 | 238.2628 | 261.8273
0.3610504 | 231.673 | 254.5857 | 0.3610928 | 237.0048 | 260.4448 | 0.359691 | 237.2538 | 260.7185 | 0.3616556 | 239.4176 | 263.0962 | 0.3590559 | 230.1739 | 252.9383 | 0.3609591 | 239.3588 | 263.0316 | 0.3586198 | 242.7259 | 266.7317 | 0.3604549 | 242.0648 | 266.0053 | 0.3602563 | 242.1961 | 266.1496 | 0.3609896 | 238.8151 | 262.4342
0.362049 | 232.2291 | 255.1968 | 0.3622561 | 237.6662 | 261.1716 | 0.3606929 | 237.8129 | 261.3329 | 0.362658 | 240.0029 | 263.7395 | 0.3602189 | 231.0284 | 253.8773 | 0.3619578 | 240.1699 | 263.9229 | 0.3597821 | 243.2818 | 267.3427 | 0.3614535 | 242.6111 | 266.6057 | 0.3612573 | 242.7548 | 266.7635 | 0.3619907 | 239.676 | 263.3802
0.363049 | 232.6432 | 255.6519 | 0.3632591 | 238.2862 | 261.8529 | 0.3618574 | 238.6051 | 262.2034 | 0.3638186 | 240.7015 | 264.5072 | 0.3613837 | 231.858 | 254.789 | 0.3629612 | 241.0971 | 264.9419 | 0.3607822 | 243.9565 | 268.084 | 0.3624545 | 243.1732 | 267.2233 | 0.3622601 | 243.2842 | 267.3453 | 0.3629911 | 240.3217 | 264.0898
0.364052 | 233.3429 | 256.4207 | 0.364419 | 238.9013 | 262.5289 | 0.3630216 | 239.2373 | 262.8981 | 0.3649828 | 241.4405 | 265.3193 | 0.3623828 | 232.5423 | 255.5409 | 0.3641209 | 241.7767 | 265.6887 | 0.3617864 | 244.714 | 268.9165 | 0.3636189 | 243.9493 | 268.0762 | 0.3634252 | 243.9122 | 268.0354 | 0.3639912 | 240.7549 | 264.5659
0.365054 | 233.8101 | 256.9341 | 0.3655846 | 239.8701 | 263.5936 | 0.3641848 | 239.9099 | 263.6373 | 0.3659815 | 242.0362 | 265.9739 | 0.363382 | 233.269 | 256.3396 | 0.3651215 | 242.1291 | 266.076 | 0.3627852 | 245.4268 | 269.6998 | 0.3646191 | 244.4755 | 268.6544 | 0.3644253 | 244.458 | 268.6352 | 0.3651537 | 241.4049 | 265.2801
0.3660568 | 234.5169 | 257.7109 | 0.3667487 | 240.4894 | 264.2741 | 0.3651848 | 240.6835 | 264.4874 | 0.3669864 | 242.6157 | 266.6107 | 0.3643851 | 233.9263 | 257.0619 | 0.3662833 | 243.0354 | 267.0719 | 0.3637898 | 245.9691 | 270.2957 | 0.3657843 | 245.2251 | 269.4781 | 0.36559 | 245.3233 | 269.5861 | 0.3661523 | 242.1523 | 266.1014
0.3670588 | 235.282 | 258.5516 | 0.3677527 | 241.1681 | 265.0199 | 0.3663503 | 241.3591 | 265.2297 | 0.3679889 | 243.1651 | 267.2144 | 0.3653863 | 234.4369 | 257.6229 | 0.3672834 | 243.7826 | 267.893 | 0.364957 | 246.709 | 271.1088 | 0.3669498 | 245.9702 | 270.297 | 0.3667539 | 246.0891 | 270.4276 | 0.3673164 | 242.9829 | 267.0142
0.3682227 | 236.0907 | 259.4403 | 0.368755 | 241.8201 | 265.7364 | 0.3673572 | 241.6431 | 265.5418 | 0.3689877 | 243.8246 | 267.9391 | 0.3663887 | 234.9613 | 258.1992 | 0.368288 | 244.2711 | 268.4298 | 0.3661168 | 247.3836 | 271.8501 | 0.3679532 | 246.429 | 270.8011 | 0.3677555 | 246.7049 | 271.1043 | 0.3683197 | 243.5929 | 267.6845
0.3693871 | 236.7202 | 260.1321 | 0.3697554 | 242.4648 | 266.4448 | 0.3683588 | 242.3512 | 266.32 | 0.3699898 | 244.6134 | 268.8059 | 0.3673885 | 235.6107 | 258.9128 | 0.36929 | 244.8399 | 269.0548 | 0.3671161 | 248.1092 | 272.6475 | 0.3689556 | 247.2936 | 271.7512 | 0.3687564 | 247.2839 | 271.7405 | 0.3693241 | 243.9968 | 268.1283
0.3705523 | 237.3039 | 260.7735 | 0.3707548 | 243.0716 | 267.1117 | 0.369524 | 243.213 | 267.267 | 0.3711545 | 245.3702 | 269.6376 | 0.3685523 | 236.3133 | 259.6849 | 0.3704546 | 245.7519 | 270.057 | 0.3681163 | 248.8264 | 273.4356 | 0.3699592 | 248.0163 | 272.5454 | 0.3697607 | 247.9776 | 272.5029 | 0.3703249 | 244.536 | 268.7209
0.3717189 | 237.8123 | 261.3322 | 0.3717557 | 243.8326 | 267.9479 | 0.3705254 | 243.8059 | 267.9185 | 0.3723183 | 246.1231 | 270.465 | 0.3695514 | 236.8638 | 260.2898 | 0.3714574 | 246.2003 | 270.5498 | 0.3691151 | 249.3427 | 274.003 | 0.3709588 | 248.5563 | 273.1388 | 0.3707597 | 248.6395 | 273.2303 | 0.3713275 | 245.2917 | 269.5513
0.3727202 | 238.4025 | 261.9807 | 0.3727544 | 244.3875 | 268.5577 | 0.3716871 | 244.5905 | 268.7808 | 0.3733169 | 246.6377 | 271.0305 | 0.3705501 | 237.617 | 261.1176 | 0.3726202 | 246.7626 | 271.1677 | 0.3701204 | 249.8425 | 274.5522 | 0.3721228 | 249.3081 | 273.965 | 0.37176 | 249.4467 | 274.1173 | 0.3724903 | 246.1499 | 270.4944
0.3737223 | 239.3075 | 262.9753 | 0.3739175 | 245.2287 | 269.4821 | 0.3726857 | 244.9151 | 269.1375 | 0.3743161 | 247.2694 | 271.7246 | 0.3717135 | 238.2024 | 261.7609 | 0.3737835 | 247.4475 | 271.9204 | 0.3712874 | 250.4777 | 275.2502 | 0.3732872 | 250.1492 | 274.8893 | 0.3727592 | 249.8562 | 274.5672 | 0.3734894 | 246.6566 | 271.0513
0.3747241 | 239.8028 | 263.5196 | 0.3750819 | 245.993 | 270.322 | 0.3736869 | 245.6052 | 269.8959 | 0.3753185 | 247.8419 | 272.3537 | 0.3727208 | 238.7732 | 262.3882 | 0.3749483 | 248.2916 | 272.848 | 0.3722896 | 251.1991 | 276.043 | 0.3744516 | 250.736 | 275.5341 | 0.3739222 | 250.8694 | 275.6806 | 0.3746533 | 247.5403 | 272.0223
0.3757261 | 240.3296 | 264.0985 | 0.3760848 | 246.6868 | 271.0844 | 0.3746866 | 246.2941 | 270.6529 | 0.3763211 | 248.4881 | 273.0638 | 0.3737214 | 239.5339 | 263.2241 | 0.3759481 | 248.8282 | 273.4376 | 0.3732907 | 251.9353 | 276.8519 | 0.3756157 | 251.2836 | 276.1358 | 0.3750844 | 251.3985 | 276.2621 | 0.3758197 | 248.1833 | 272.7289
0.3768908 | 240.8559 | 264.6768 | 0.3770857 | 247.3529 | 271.8164 | 0.3756913 | 246.6883 | 271.086 | 0.3773235 | 249.2666 | 273.9194 | 0.3747225 | 240.2154 | 263.973 | 0.3769531 | 249.5565 | 274.2379 | 0.3744555 | 252.6035 | 277.5862 | 0.3766187 | 252.0169 | 276.9417 | 0.376087 | 252.0659 | 276.9955 | 0.3768211 | 248.8487 | 273.4602
0.3780518 | 241.5821 | 265.4748 | 0.3780891 | 247.8743 | 272.3893 | 0.3766902 | 247.3505 | 271.8137 | 0.3783253 | 249.8875 | 274.6016 | 0.3757231 | 240.6212 | 264.4189 | 0.3779561 | 250.1391 | 274.8782 | 0.3756206 | 253.3579 | 278.4153 | 0.377622 | 252.4702 | 277.4397 | 0.3770896 | 252.77 | 277.7692 | 0.3778246 | 249.456 | 274.1275
0.3792152 | 242.5112 | 266.4958 | 0.3790911 | 248.4306 | 273.0006 | 0.3776918 | 248.1671 | 272.711 | 0.3794877 | 250.6804 | 275.473 | 0.3768873 | 241.7254 | 265.6323 | 0.3789568 | 250.7582 | 275.5585 | 0.3767838 | 254.0705 | 279.1984 | 0.3786236 | 253.2588 | 278.3064 | 0.3780922 | 253.305 | 278.3572 | 0.3788261 | 250.1657 | 274.9073
0.3802186 | 243.0939 | 267.1361 | 0.3800909 | 248.9361 | 273.5562 | 0.3788563 | 248.7409 | 273.3417 | 0.3804865 | 251.2891 | 276.1419 | 0.3780507 | 242.275 | 266.2362 | 0.3799568 | 251.5221 | 276.3979 | 0.3777865 | 254.6392 | 279.8233 | 0.3796228 | 254.0655 | 279.1929 | 0.3790916 | 253.9717 | 279.0898 | 0.3798259 | 250.6209 | 275.4076
0.3812175 | 243.6052 | 267.698 | 0.3812559 | 249.7362 | 274.4354 | 0.3800202 | 249.4403 | 274.1102 | 0.3814857 | 251.8401 | 276.7474 | 0.3792157 | 242.9222 | 266.9475 | 0.3811229 | 252.3394 | 277.296 | 0.3787867 | 255.2626 | 280.5083 | 0.3806215 | 254.6205 | 279.8027 | 0.3802589 | 254.6496 | 279.8347 | 0.3808256 | 251.2134 | 276.0587
0.3822213 | 244.2321 | 268.3869 | 0.3824185 | 250.363 | 275.1242 | 0.381183 | 250.3305 | 275.0885 | 0.3826501 | 252.5944 | 277.5763 | 0.380218 | 243.4894 | 267.5707 | 0.3822881 | 252.8561 | 277.8639 | 0.3797899 | 255.9282 | 281.2398 | 0.3817846 | 255.4334 | 280.696 | 0.3812593 | 255.2272 | 280.4694 | 0.3819904 | 252.1759 | 277.1164
0.383226 | 244.8709 | 269.0889 | 0.3835826 | 251.1552 | 275.9948 | 0.3823495 | 250.8938 | 275.7075 | 0.3836528 | 253.0869 | 278.1175 | 0.3812168 | 244.0982 | 268.2398 | 0.3834516 | 253.5818 | 278.6613 | 0.3807913 | 256.5642 | 281.9387 | 0.3829478 | 256.14 | 281.4726 | 0.3824216 | 256.021 | 281.3417 | 0.3831515 | 252.8089 | 277.812
0.3842247 | 245.2857 | 269.5448 | 0.3845862 | 252.035 | 276.9615 | 0.3833546 | 251.4395 | 276.3071 | 0.3846525 | 253.6089 | 278.6911 | 0.3822211 | 244.9135 | 269.1357 | 0.384452 | 253.9329 | 279.0472 | 0.3817933 | 257.4553 | 282.9179 | 0.3839495 | 256.5545 | 281.928 | 0.383585 | 256.7221 | 282.1122 | 0.3841518 | 253.4287 | 278.493
0.385392 | 246.1384 | 270.4818 | 0.3855871 | 252.6954 | 277.6872 | 0.3843541 | 252.1738 | 277.1141 | 0.3856568 | 254.2769 | 279.4251 | 0.3832245 | 245.4466 | 269.7215 | 0.3854544 | 254.65 | 279.8352 | 0.3829555 | 258.0735 | 283.5973 | 0.3849519 | 257.2848 | 282.7305 | 0.3845876 | 257.1724 | 282.607 | 0.3851553 | 253.9135 | 279.0259
0.386553 | 246.862 | 271.2769 | 0.3865896 | 253.2926 | 278.3435 | 0.3853574 | 252.945 | 277.9615 | 0.386658 | 254.9841 | 280.2024 | 0.3843888 | 246.1116 | 270.4523 | 0.3864583 | 255.2275 | 280.4698 | 0.3841189 | 258.7207 | 284.3085 | 0.3859544 | 257.8901 | 283.3958 | 0.3855891 | 257.8918 | 283.3976 | 0.3861549 | 254.7615 | 279.9577
0.3877154 | 247.432 | 271.9033 | 0.3875917 | 253.7823 | 278.8816 | 0.3863588 | 253.6179 | 278.701 | 0.3878223 | 255.6368 | 280.9196 | 0.3853881 | 246.7314 | 271.1334 | 0.3874588 | 255.8609 | 281.1658 | 0.3852814 | 259.4557 | 285.1162 | 0.3869569 | 258.4987 | 284.0645 | 0.3865935 | 258.5068 | 284.0734 | 0.3871575 | 255.2713 | 280.518
0.3887173 | 248.0329 | 272.5637 | 0.3885904 | 254.396 | 279.5561 | 0.3875219 | 254.1405 | 279.2752 | 0.3888216 | 256.2052 | 281.5442 | 0.3865518 | 247.4731 | 271.9485 | 0.3884578 | 256.6873 | 282.0739 | 0.3862855 | 260.1761 | 285.9079 | 0.3881219 | 259.1338 | 284.7624 | 0.3875941 | 259.1598 | 284.7909 | 0.3881593 | 255.8019 | 281.101
0.3897181 | 248.6489 | 273.2405 | 0.3895902 | 255.1268 | 280.3591 | 0.3885228 | 254.6904 | 279.8796 | 0.3899832 | 256.835 | 282.2363 | 0.3877144 | 247.9894 | 272.5158 | 0.3896219 | 257.4878 | 282.9536 | 0.3872865 | 260.8606 | 286.66 | 0.3891214 | 259.6095 | 285.2851 | 0.3887595 | 260.0423 | 285.7608 | 0.3893232 | 256.441 | 281.8033
0.3907234 | 249.2715 | 273.9247 | 0.3907515 | 255.9768 | 281.2932 | 0.3896861 | 255.1949 | 280.434 | 0.3909843 | 257.5219 | 282.991 | 0.3887165 | 248.6472 | 273.2387 | 0.3907861 | 258.1809 | 283.7153 | 0.3882889 | 261.477 | 287.3374 | 0.3901216 | 260.2232 | 285.9595 | 0.3897592 | 260.4032 | 286.1574 | 0.390323 | 257.149 | 282.5813
0.3917228 | 250.0067 | 274.7326 | 0.3917511 | 256.6517 | 282.0349 | 0.3908497 | 256.1011 | 281.4298 | 0.3919857 | 257.9477 | 283.459 | 0.389719 | 249.3602 | 274.0222 | 0.3919514 | 259.0534 | 284.6741 | 0.3892878 | 262.1096 | 288.0326 | 0.3912839 | 261.0558 | 286.8745 | 0.3909211 | 261.2609 | 287.0999 | 0.3914844 | 257.847 | 283.3483
0.3928888 | 250.8774 | 275.6895 | 0.3927505 | 256.9755 | 282.3907 | 0.3918539 | 256.7895 | 282.1862 | 0.392989 | 258.3559 | 283.9075 | 0.3907218 | 250.0051 | 274.7309 | 0.3929516 | 259.6351 | 285.3133 | 0.3902873 | 262.5017 | 288.4634 | 0.3922847 | 261.6174 | 287.4916 | 0.3919209 | 261.926 | 287.8308 | 0.3924831 | 258.4506 | 284.0116
0.3938901 | 251.3335 | 276.1906 | 0.3937527 | 257.5484 | 283.0203 | 0.3928553 | 257.1521 | 282.5848 | 0.3939898 | 259.1104 | 284.7367 | 0.3917231 | 250.688 | 275.4813 | 0.3939562 | 260.0626 | 285.7831 | 0.3912876 | 263.1229 | 289.1461 | 0.393287 | 262.2315 | 288.1665 | 0.3929206 | 262.5075 | 288.4698 | 0.3934857 | 258.9629 | 284.5746
0.3950514 | 251.9623 | 276.8817 | 0.3947554 | 258.3581 | 283.91 | 0.3938582 | 257.7442 | 283.2354 | 0.3949924 | 259.8285 | 285.5258 | 0.3928871 | 251.3544 | 276.2136 | 0.3949572 | 260.6507 | 286.4293 | 0.3924506 | 264.064 | 290.1802 | 0.3942915 | 262.9659 | 288.9735 | 0.3939244 | 263.1372 | 289.1617 | 0.3944859 | 259.6848 | 285.368
0.3962159 | 252.5735 | 277.5533 | 0.3957596 | 259.1558 | 284.7866 | 0.3948585 | 258.5421 | 284.1122 | 0.3961563 | 260.6169 | 286.3922 | 0.3938873 | 251.8414 | 276.7488 | 0.3961201 | 261.5251 | 287.3902 | 0.3936161 | 264.837 | 291.0297 | 0.3952929 | 263.5404 | 289.6048 | 0.3949262 | 263.6582 | 289.7343 | 0.3954892 | 260.3977 | 286.1514
0.3972159 | 253.0645 | 278.0929 | 0.3969224 | 259.7925 | 285.4862 | 0.3960238 | 259.4568 | 285.1174 | 0.397321 | 261.3901 | 287.2418 | 0.3950509 | 252.6243 | 277.6091 | 0.3971209 | 261.8549 | 287.7527 | 0.3946151 | 265.2497 | 291.4832 | 0.3964587 | 264.2171 | 290.3485 | 0.3959267 | 264.2845 | 290.4225 | 0.3964899 | 261.004 | 286.8175
0.3982178 | 253.7125 | 278.805 | 0.3979221 | 260.517 | 286.2824 | 0.3970247 | 259.8882 | 285.5914 | 0.3984829 | 261.9883 | 287.8993 | 0.3962134 | 253.4026 | 278.4644 | 0.3981197 | 262.5626 | 288.5303 | 0.395618 | 266.0172 | 292.3266 | 0.3976229 | 265.0336 | 291.2457 | 0.3969284 | 265.0882 | 291.3057 | 0.3974912 | 261.7182 | 287.6024
0.3992243 | 254.3018 | 279.4525 | 0.3990866 | 261.1276 | 286.9534 | 0.3981868 | 260.6951 | 286.4781 | 0.3994851 | 262.8073 | 288.7992 | 0.3972179 | 254.0001 | 279.121 | 0.3992827 | 263.4406 | 289.4952 | 0.3966249 | 266.5941 | 292.9606 | 0.3987854 | 265.8849 | 292.1812 | 0.3979271 | 265.6015 | 291.8698 | 0.3986571 | 262.1805 | 288.1104
0.4002269 | 254.9183 | 280.13 | 0.400248 | 261.885 | 287.7857 | 0.3993523 | 261.4503 | 287.308 | 0.4006512 | 263.3315 | 289.3752 | 0.3982184 | 254.6323 | 279.8158 | 0.4002826 | 264.0445 | 290.1588 | 0.3976253 | 267.2336 | 293.6632 | 0.3999501 | 266.3477 | 292.6898 | 0.399087 | 266.4399 | 292.7911 | 0.3998205 | 263.0701 | 289.088
0.4012258 | 255.3499 | 280.6043 | 0.4012517 | 262.667 | 288.645 | 0.4003522 | 261.8479 | 287.745 | 0.4016554 | 263.9636 | 290.0699 | 0.3992226 | 255.1759 | 280.413 | 0.4012842 | 264.7177 | 290.8986 | 0.3987892 | 267.9882 | 294.4925 | 0.4009509 | 266.7851 | 293.1705 | 0.4000857 | 267.0295 | 293.439 | 0.4009867 | 263.9419 | 290.046
0.4023908 | 255.9739 | 281.29 | 0.4022522 | 263.1879 | 289.2174 | 0.4013544 | 262.5248 | 288.4888 | 0.4026552 | 264.7675 | 290.9533 | 0.400223 | 255.7776 | 281.0742 | 0.4022855 | 265.3363 | 291.5783 | 0.3997888 | 268.4276 | 294.9754 | 0.4019534 | 267.792 | 294.2769 | 0.4010848 | 267.6259 | 294.0943 | 0.4021516 | 264.6767 | 290.8535
0.403553 | 256.9146 | 282.3237 | 0.4032576 | 263.6815 | 289.7599 | 0.4023569 | 263.3792 | 289.4277 | 0.4036556 | 265.4446 | 291.6974 | 0.4013885 | 256.592 | 281.9692 | 0.4032894 | 266.0437 | 292.3557 | 0.4009527 | 269.1384 | 295.7564 | 0.4029565 | 268.5546 | 295.1149 | 0.4020872 | 268.1144 | 294.6313 | 0.4031567 | 265.0221 | 291.2331
0.4047166 | 257.5035 | 282.9709 | 0.4042563 | 264.5372 | 290.7002 | 0.4033558 | 263.9541 | 290.0594 | 0.4046588 | 266.1364 | 292.4576 | 0.4025525 | 257.2573 | 282.7004 | 0.4042909 | 266.6053 | 292.9729 | 0.40212 | 269.9888 | 296.691 | 0.4039561 | 269.0928 | 295.7064 | 0.4030905 | 268.5773 | 295.1399 | 0.4041589 | 265.4909 | 291.7483
0.4057189 | 258.0353 | 283.5553 | 0.4052565 | 265.2135 | 291.4434 | 0.4043568 | 264.5311 | 290.6935 | 0.4058197 | 266.9302 | 293.3299 | 0.4037159 | 257.8468 | 283.3481 | 0.4054564 | 267.2179 | 293.646 | 0.403284 | 270.8396 | 297.6259 | 0.4049559 | 269.6834 | 296.3554 | 0.4040936 | 269.531 | 296.1879 | 0.4051581 | 266.098 | 292.4154
0.4067211 | 258.7258 | 284.3141 | 0.4062564 | 265.8879 | 292.1845 | 0.4055211 | 265.1 | 291.3187 | 0.4068188 | 267.5316 | 293.9908 | 0.4047162 | 258.4685 | 284.0313 | 0.4066208 | 268.0946 | 294.6094 | 0.4042873 | 271.1955 | 298.0171 | 0.4061199 | 270.3215 | 297.0566 | 0.4050922 | 270.032 | 296.7384 | 0.4061587 | 266.6423 | 293.0136
0.4077228 | 259.2913 | 284.9355 | 0.4074188 | 266.5727 | 292.937 | 0.4066819 | 265.8917 | 292.1887 | 0.4078193 | 267.9445 | 294.4445 | 0.4057175 | 259.3397 | 284.9887 | 0.4076198 | 268.5524 | 295.1125 | 0.4052889 | 271.9865 | 298.8863 | 0.407285 | 270.8405 | 297.6269 | 0.4060918 | 270.5911 | 297.3528 | 0.4073227 | 267.3849 | 293.8295
0.408722 | 259.8836 | 285.5863 | 0.4084194 | 267.339 | 293.7791 | 0.4076843 | 266.279 | 292.6143 | 0.4088195 | 268.6654 | 295.2367 | 0.4067206 | 259.9399 | 285.6483 | 0.4086185 | 269.0748 | 295.6866 | 0.4062937 | 272.8436 | 299.8281 | 0.4084485 | 271.6827 | 298.5524 | 0.407255 | 271.3446 | 298.1809 | 0.4084851 | 268.39 | 294.934
0.4097235 | 260.6302 | 286.4068 | 0.4095844 | 267.8901 | 294.3847 | 0.4086838 | 266.9074 | 293.3049 | 0.4098223 | 269.0552 | 295.665 | 0.4077239 | 260.5283 | 286.2948 | 0.4096202 | 269.5315 | 296.1884 | 0.407293 | 273.4848 | 300.5327 | 0.4094502 | 272.2918 | 299.2217 | 0.4084198 | 272.0327 | 298.937 | 0.4094849 | 268.994 | 295.5978
0.4108861 | 261.3421 | 287.1892 | 0.4105883 | 268.5494 | 295.1093 | 0.4096843 | 267.4513 | 293.9026 | 0.4108267 | 269.6437 | 296.3117 | 0.408724 | 261.1483 | 286.9762 | 0.4106225 | 270.178 | 296.8989 | 0.4084523 | 274.0228 | 301.124 | 0.410454 | 272.8127 | 299.7942 | 0.4095838 | 272.6652 | 299.632 | 0.410486 | 269.5821 | 296.244
0.4120497 | 262.0046 | 287.9171 | 0.4115889 | 269.0159 | 295.6219 | 0.410689 | 268.0662 | 294.5783 | 0.4118257 | 270.3764 | 297.1169 | 0.4097247 | 261.5631 | 287.432 | 0.4116241 | 270.8494 | 297.6367 | 0.4094526 | 274.9688 | 302.1635 | 0.4114586 | 273.4274 | 300.4697 | 0.4105905 | 273.5054 | 300.5554 | 0.4114888 | 270.1562 | 296.875
0.413051 | 262.5908 | 288.5613 | 0.4125919 | 269.6775 | 296.3489 | 0.4116903 | 268.8248 | 295.4119 | 0.412827 | 271.0686 | 297.8776 | 0.4108868 | 262.4101 | 288.3628 | 0.4126238 | 271.5655 | 298.4236 | 0.410617 | 275.6128 | 302.8712 | 0.4126244 | 274.3224 | 301.4532 | 0.4115922 | 274.3238 | 301.4547 | 0.4124914 | 270.7627 | 297.5415
0.4142165 | 263.1863 | 289.2158 | 0.4135921 | 270.3518 | 297.0899 | 0.4126916 | 269.3074 | 295.9422 | 0.4139877 | 271.8341 | 298.7188 | 0.4120498 | 263.0109 | 289.0229 | 0.4136252 | 272.0399 | 298.945 | 0.4116168 | 276.1953 | 303.5113 | 0.4136238 | 274.8749 | 302.0604 | 0.4125933 | 274.4974 | 301.6455 | 0.4136557 | 271.5851 | 298.4452
0.4152196 | 263.6898 | 289.769 | 0.4147554 | 270.995 | 297.7967 | 0.4138573 | 270.0501 | 296.7584 | 0.4151501 | 272.4583 | 299.4047 | 0.4130507 | 263.8083 | 289.8993 | 0.4147879 | 272.9029 | 299.8933 | 0.4126193 | 276.7285 | 304.0972 | 0.4147885 | 275.6255 | 302.8852 | 0.4135934 | 274.9353 | 302.1267 | 0.4146586 | 272.042 | 298.9473
0.4162216 | 264.4077 | 290.5579 | 0.4159176 | 271.9059 | 298.7977 | 0.4150206 | 270.947 | 297.744 | 0.416151 | 273.0614 | 300.0675 | 0.4142177 | 264.4673 | 290.6234 | 0.415953 | 273.5942 | 300.653 | 0.4136237 | 277.3777 | 304.8106 | 0.4159518 | 276.3535 | 303.6852 | 0.4145923 | 275.6897 | 302.9557 | 0.41582 | 272.8801 | 299.8683
0.4172238 | 265.2672 | 291.5024 | 0.4169167 | 272.4257 | 299.3689 | 0.4161845 | 271.7505 | 298.627 | 0.4171517 | 273.8163 | 300.897 | 0.4152188 | 265.0821 | 291.299 | 0.4171186 | 274.3506 | 301.4841 | 0.4147877 | 278.2755 | 305.7973 | 0.4169511 | 276.9241 | 304.3122 | 0.4157557 | 276.5228 | 303.8712 | 0.4168187 | 273.4283 | 300.4706
0.4182234 | 265.8101 | 292.099 | 0.4179164 | 273.2064 | 300.2268 | 0.4171858 | 272.2324 | 299.1565 | 0.4181527 | 274.3944 | 301.5324 | 0.4162196 | 265.7305 | 292.0115 | 0.4182829 | 275.2459 | 302.468 | 0.4157901 | 278.8418 | 306.4196 | 0.4179511 | 277.5846 | 305.038 | 0.4167555 | 277.3868 | 304.8207 | 0.4178188 | 273.9709 | 301.067
0.4193886 | 266.4517 | 292.804 | 0.4189206 | 273.9948 | 301.0931 | 0.4181905 | 272.6989 | 299.6692 | 0.419154 | 275.1057 | 302.3139 | 0.4172216 | 266.2936 | 292.6304 | 0.4192874 | 275.7426 | 303.0139 | 0.4169544 | 279.3992 | 307.0321 | 0.4189534 | 278.2955 | 305.8192 | 0.4179194 | 278.0365 | 305.5346 | 0.4189849 | 274.6331 | 301.7946
0.4205536 | 267.3449 | 293.7856 | 0.4199225 | 274.5529 | 301.7064 | 0.4191945 | 273.383 | 300.4209 | 0.4201561 | 275.5639 | 302.8175 | 0.4182247 | 266.9453 | 293.3465 | 0.4202883 | 276.4313 | 303.7707 | 0.4181174 | 280.1608 | 307.869 | 0.4199554 | 278.9113 | 306.496 | 0.4189213 | 278.6877 | 306.2502 | 0.4199881 | 275.2761 | 302.5012
0.4217159 | 267.8708 | 294.3636 | 0.4209236 | 275.1635 | 302.3775 | 0.4203593 | 274.244 | 301.367 | 0.4211574 | 276.081 | 303.3857 | 0.4193839 | 267.8457 | 294.3359375 | 0.421288 | 277.0858 | 304.4899 | 0.4191179 | 280.707 | 308.4692 | 0.420958 | 279.3964 | 307.029 | 0.4199254 | 279.3774 | 307.0081 | 0.4209882 | 275.6506 | 302.9127
0.4227169 | 268.5449 | 295.1043 | 0.4219228 | 275.8019 | 303.079 | 0.4215268 | 274.9878 | 302.1844 | 0.4223227 | 276.795 | 304.1703 | 0.4205468 | 268.4357 | 294.9843 | 0.4222887 | 277.6469 | 305.1065 | 0.4201173 | 281.3615 | 309.1884 | 0.4219567 | 280.1222 | 307.8266 | 0.4209251 | 280.051 | 307.7484 | 0.4219896 | 276.3503 | 303.6817
0.4237202 | 269.3851 | 296.0276 | 0.4230868 | 276.4209 | 303.7592 | 0.4226855 | 275.5658 | 302.8196 | 0.4234847 | 277.5926 | 305.0468 | 0.4215474 | 269.0677 | 295.6787 | 0.4232873 | 278.3578 | 305.8876 | 0.4211205 | 281.821 | 309.6934 | 0.4231215 | 280.952 | 308.7384 | 0.4219262 | 280.5277 | 308.2722 | 0.4229896 | 277.0833 | 304.4871
0.4247245 | 269.8488 | 296.5371 | 0.4242502 | 277.2722 | 304.6947 | 0.4236845 | 276.1925 | 303.5082 | 0.4246477 | 278.4572 | 305.9969 | 0.4225475 | 269.8206 | 296.5061 | 0.4244502 | 279.0451 | 306.643 | 0.4221238 | 282.4944 | 310.4334 | 0.4242836 | 281.4995 | 309.3401 | 0.4230919 | 281.3029 | 309.1241 | 0.4241536 | 277.8893 | 305.3729
0.4257291 | 270.2636 | 296.9929 | 0.4252492 | 277.7682 | 305.2397 | 0.4246849 | 276.7325 | 304.1017 | 0.4256494 | 278.9984 | 306.5916 | 0.4235524 | 270.3811 | 297.1221 | 0.4256167 | 279.881 | 307.5616 | 0.4231246 | 283.3298 | 311.3515 | 0.4254471 | 282.2139 | 310.1252 | 0.4240905 | 281.8688 | 309.7459 | 0.4251544 | 278.4116 | 305.9468
0.4268911 | 271.1948 | 298.0163 | 0.4264165 | 278.4212 | 305.9573 | 0.4256848 | 277.2855 | 304.7093 | 0.426654 | 279.4065 | 307.0401 | 0.4245539 | 271.1117 | 297.9249 | 0.4266167 | 280.3627 | 308.0909 | 0.4241246 | 284.144 | 312.2462 | 0.4264508 | 282.9427 | 310.926 | 0.4252549 | 282.7468 | 310.7108 | 0.4263182 | 279.1562 | 306.765
0.427892 | 271.6701 | 298.5385 | 0.4274192 | 279.3375 | 306.9643 | 0.4266865 | 277.8434 | 305.3224 | 0.4276549 | 280.0795 | 307.7797 | 0.4255542 | 271.5581 | 298.4155 | 0.427621 | 281.0703 | 308.8684 | 0.425289 | 284.6638 | 312.8174 | 0.4276172 | 283.6232 | 311.6738 | 0.4262539 | 283.221 | 311.2319 | 0.42732 | 279.8071 | 307.4803
0.429054 | 272.4527 | 299.3986 | 0.4284225 | 279.8597 | 307.5381 | 0.4276896 | 278.6067 | 306.1612 | 0.4286565 | 280.6041 | 308.3561 | 0.4265537 | 272.1805 | 299.0994 | 0.4286237 | 281.4719 | 309.3098 | 0.4264531 | 285.1992 | 313.4058 | 0.4286225 | 284.2572 | 312.3706 | 0.4272552 | 283.9601 | 312.044 | 0.4283217 | 280.3781 | 308.1078
0.4302166 | 273.1495 | 300.1643 | 0.4294216 | 280.4395 | 308.1753 | 0.428856 | 279.2288 | 306.8449 | 0.4296564 | 281.2929 | 309.1131 | 0.4275531 | 272.853 | 299.8385 | 0.429623 | 282.0543 | 309.9498 | 0.427616 | 286.1046 | 314.4007 | 0.4296229 | 284.8305 | 313.0006 | 0.4282574 | 284.5745 | 312.7193 | 0.4293241 | 280.9422 | 308.7277
0.4312186 | 273.572 | 300.6286 | 0.4304233 | 281.0539 | 308.8504 | 0.4300228 | 279.9736 | 307.6633 | 0.4308223 | 281.9405 | 309.8247 | 0.4285548 | 273.6114 | 300.6719 | 0.4306255 | 282.5546875 | 310.4997 | 0.4286174 | 286.5568 | 314.8976 | 0.430622 | 285.4716 | 313.7051 | 0.4292592 | 285.1758 | 313.38 | 0.430328 | 281.5721 | 309.4199
0.4322181 | 274.0269 | 301.1284 | 0.4315844 | 281.7427 | 309.6074 | 0.4311843 | 280.5651 | 308.3133 | 0.4319869 | 282.7843 | 310.752 | 0.429718 | 274.1292 | 301.2409 | 0.4317882 | 283.3871 | 311.4144 | 0.4296194 | 287.2849 | 315.6977 | 0.431623 | 285.9583 | 314.2398 | 0.4302598 | 285.9329 | 314.2119 | 0.4313285 | 282.0874 | 309.9862
0.4332216 | 274.5231 | 301.6738 | 0.4325861 | 282.3623 | 310.2882 | 0.4323499 | 281.2426 | 309.0578 | 0.4331525 | 283.4079 | 311.4373 | 0.430881 | 274.8851 | 302.0715 | 0.4329524 | 284.3454 | 312.4675 | 0.4306242 | 287.96 | 316.4396 | 0.4327854 | 286.8189 | 315.1856 | 0.4314243 | 286.3992 | 314.7244 | 0.4324911 | 282.8642 | 310.8397
0.434225 | 275.1635 | 302.3774 | 0.4335853 | 283.005 | 310.9945 | 0.433518 | 282.0862 | 309.9849 | 0.4341534 | 283.9513 | 312.0344 | 0.4318828 | 275.6639 | 302.9274 | 0.4341155 | 285.0001 | 313.1869 | 0.4316252 | 288.519 | 317.0539 | 0.433948 | 287.5395 | 315.9774 | 0.4324256 | 287.1055 | 315.5006 | 0.433654 | 283.5935 | 311.6412
0.4353889 | 275.9692 | 303.2629 | 0.4345841 | 283.7661 | 311.8308 | 0.4345215 | 282.8735 | 310.85 | 0.4351546 | 284.9225 | 313.1016 | 0.4328882 | 276.2702 | 303.5936 | 0.435118 | 285.671 | 313.9242 | 0.4326248 | 289.1891 | 317.7902 | 0.4349511 | 288.0957 | 316.5887 | 0.4335839 | 287.6539 | 316.1032 | 0.4348151 | 284.3221 | 312.4419
0.4363882 | 276.6944 | 304.0598 | 0.4355848 | 284.3503 | 312.4729 | 0.435521 | 283.3754 | 311.4016 | 0.4361561 | 285.4372 | 313.6672 | 0.4338894 | 276.759 | 304.1308 | 0.4361187 | 286.3245 | 314.6423 | 0.4336241 | 289.7916 | 318.4523 | 0.435953 | 288.3864 | 316.9081 | 0.4345855 | 288.3948 | 316.9174 | 0.4358184 | 284.8325 | 313.0027
0.4373874 | 277.2166 | 304.6336 | 0.4365879 | 284.9258 | 313.1053 | 0.4365238 | 283.8265 | 311.8973 | 0.4371595 | 285.9891 | 314.2737 | 0.4348912 | 277.3566 | 304.7875 | 0.4371229 | 286.8205 | 315.1874 | 0.4347847 | 290.5153 | 319.2476 | 0.4369571 | 289.071 | 317.6604 | 0.4355857 | 289.1401 | 317.7363 | 0.4368206 | 285.5959 | 313.8416
0.4385494 | 277.9288 | 305.4163 | 0.4375888 | 285.5561 | 313.7979 | 0.4375246 | 284.4285 | 312.5588 | 0.4383231 | 286.8874 | 315.2608 | 0.436058 | 278.1325 | 305.6401 | 0.438127 | 287.3661 | 315.7869 | 0.4359511 | 291.1773 | 319.975 | 0.4379568 | 289.8359 | 318.501 | 0.4365889 | 289.7246 | 318.3787 | 0.4378223 | 286.0971 | 314.3925
0.43955 | 278.5596 | 306.1095 | 0.4385922 | 286.2975 | 314.6127 | 0.4386892 | 285.1313 | 313.3311 | 0.4394898 | 287.5377 | 315.9755 | 0.4372166 | 278.9754 | 306.5664 | 0.4392906 | 288.0435 | 316.5313 | 0.4369525 | 291.6816 | 320.5292 | 0.4389561 | 290.4816 | 319.2105 | 0.4375917 | 290.2107 | 318.9129 | 0.4388245 | 286.7362 | 315.0947
0.440552 | 279.0952 | 306.6981 | 0.4397548 | 286.9331 | 315.3111 | 0.4396898 | 285.7216 | 313.9797 | 0.4406503 | 288.1098 | 316.6041 | 0.4383791 | 279.6542 | 307.3123 | 0.4404541 | 288.8958 | 317.4679 | 0.4379543 | 292.2898 | 321.1976 | 0.4401213 | 291.2155 | 320.017 | 0.4385911 | 290.789 | 319.5483 | 0.4398234 | 287.4289 | 315.8559
0.4415566 | 279.7126 | 307.3764 | 0.4407553 | 287.4345 | 315.8621 | 0.4408525 | 286.2021 | 314.5079 | 0.4418165 | 288.8441 | 317.4111 | 0.4393821 | 280.3598 | 308.0877 | 0.4416168 | 289.5294 | 318.1642 | 0.4389559 | 293.0566 | 322.0403 | 0.4412853 | 291.8902 | 320.7585 | 0.4395927 | 291.2884 | 320.0971 | 0.440989 | 288.0216 | 316.5073
0.4425567 | 280.1795 | 307.8896 | 0.4419186 | 288.056 | 316.5451 | 0.442018 | 286.9788 | 315.3613 | 0.4428191 | 289.4045 | 318.0269 | 0.4403831 | 280.8357 | 308.6107 | 0.4426155 | 290.193 | 318.8934 | 0.4399582 | 293.791 | 322.8472 | 0.4424527 | 292.5761 | 321.5122 | 0.4407571 | 291.9338 | 320.8064 | 0.4421518 | 288.7556 | 317.3139
0.4435558 | 280.9164 | 308.6993 | 0.4430835 | 288.7714 | 317.3312 | 0.4430198 | 287.7592 | 316.2189 | 0.4438207 | 290.1882 | 318.8881 | 0.4413856 | 281.3998 | 309.2306 | 0.4436184 | 290.9677 | 319.7447 | 0.440957 | 294.4213 | 323.5399 | 0.4436184 | 293.3147 | 322.3238 | 0.4419191 | 292.7325 | 321.6841 | 0.443317 | 289.4599 | 318.0878
0.4445568 | 281.6248 | 309.4778 | 0.4440853 | 289.5945 | 318.2357 | 0.4440222 | 288.4196 | 316.9446 | 0.4448233 | 290.8965 | 319.6664 | 0.4423907 | 281.9205 | 309.8027 | 0.4446199 | 291.502 | 320.3318 | 0.4421228 | 295.0478 | 324.2283 | 0.4446213 | 293.8931 | 322.9594 | 0.4429215 | 293.5211 | 322.5506 | 0.4443181 | 290.1061 | 318.7979
0.4457194 | 282.1426 | 310.0469 | 0.4450873 | 290.2336 | 318.9381 | 0.4450252 | 288.9976 | 317.5797 | 0.4458228 | 291.4893 | 320.3179 | 0.4433893 | 282.8087 | 310.7788 | 0.445624 | 291.9858 | 320.8635 | 0.4432853 | 295.7487 | 324.9986 | 0.4456256 | 294.49 | 323.6154 | 0.4440878 | 294.0942 | 323.1804 | 0.4453196 | 290.5611 | 319.2979
0.4467201 | 282.8152 | 310.7859 | 0.4460889 | 290.8994 | 319.6697 | 0.446026 | 289.5758 | 318.2152 | 0.4468218 | 291.9011 | 320.7705 | 0.4445542 | 283.3874 | 311.4147 | 0.446626 | 292.7032 | 321.6519 | 0.4444496 | 296.3933 | 325.707 | 0.4466245 | 294.9792 | 324.153 | 0.4450933 | 294.6977 | 323.8436 | 0.4463254 | 291.0325 | 319.8159
0.4477194 | 283.1935 | 311.2017 | 0.4470904 | 291.5937 | 320.4326 | 0.4471928 | 290.4494 | 319.1751 | 0.4479869 | 292.8341 | 321.7957 | 0.4457165 | 284.2387 | 312.3502 | 0.4477887 | 293.3122 | 322.3211 | 0.4454507 | 296.8999 | 326.2637 | 0.4476234 | 295.5967 | 324.8315 | 0.4460931 | 295.3593 | 324.5707 | 0.447325 | 291.7624 | 320.618
0.4487218 | 283.8725 | 311.9478 | 0.4482562 | 292.218 | 321.1187 | 0.4483538 | 291.192 | 319.9912 | 0.4491484 | 293.5154 | 322.5444 | 0.4468797 | 284.649 | 312.8011 | 0.4487878 | 294.0751 | 323.1594 | 0.4464519 | 297.5472 | 326.975 | 0.4487841 | 296.6677 | 326.0085 | 0.4470932 | 296.0271 | 325.3045 | 0.4484918 | 292.6868 | 321.6338
0.4497231 | 284.525 | 312.6648 | 0.4494205 | 292.7281 | 321.6793 | 0.4495173 | 291.8416 | 320.705 | 0.4501483 | 294.0928 | 323.1789 | 0.4478841 | 285.3319 | 313.5515 | 0.4497866 | 294.6167 | 323.7546 | 0.447457 | 298.1199 | 327.6043 | 0.4497846 | 297.2153 | 326.6103 | 0.4480941 | 296.6515 | 325.9906 | 0.4496585 | 293.3072 | 322.3156
0.4507261 | 285.2005 | 313.4071 | 0.4505815 | 293.5905 | 322.6269 | 0.4506853 | 292.5429 | 321.4758 | 0.4511515 | 294.7788 | 323.9327 | 0.4488837 | 286.1537 | 314.4546 | 0.4509497 | 295.423 | 324.6406 | 0.4484569 | 298.9034 | 328.4653 | 0.4507842 | 297.7426 | 327.1897 | 0.4492568 | 297.1724 | 326.5631 | 0.4508179 | 293.9176 | 322.9863
0.4517258 | 285.6621 | 313.9144 | 0.4515821 | 294.2809 | 323.3856 | 0.4516866 | 293.0351 | 322.0166 | 0.4521535 | 295.3094 | 324.5159 | 0.4498898 | 286.8307 | 315.1986 | 0.4519525 | 295.8987 | 325.1634 | 0.4494569 | 299.6774 | 329.3158 | 0.4517839 | 298.217 | 327.711 | 0.4504235 | 297.9305 | 327.3961 | 0.4518203 | 294.627 | 323.7659
0.452726 | 286.1794 | 314.4828 | 0.4525835 | 294.7805 | 323.9346 | 0.4526907 | 293.4674 | 322.4917 | 0.4531573 | 295.8478 | 325.1074 | 0.45089 | 287.323 | 315.7396 | 0.452953 | 296.5348 | 325.8624 | 0.4506207 | 300.4636 | 330.1797 | 0.452786 | 298.7426 | 328.2886 | 0.451586 | 298.8492 | 328.4057 | 0.4529875 | 295.1497 | 324.3403
0.4538862 | 287.0582 | 315.4486 | 0.4535891 | 295.2968 | 324.502 | 0.453692 | 294.1458 | 323.2371 | 0.454157 | 296.3569 | 325.6669 | 0.4518892 | 287.7715 | 316.2324 | 0.4539571 | 297.3043 | 326.708 | 0.4516195 | 301.0746 | 330.8512 | 0.4537896 | 299.5271 | 329.1507 | 0.4525881 | 299.354 | 328.9605 | 0.4539903 | 295.8421 | 325.1012
0.4550518 | 287.7006 | 316.1545 | 0.4545898 | 295.9714 | 325.2433 | 0.4548571 | 294.8714 | 324.0345 | 0.4551572 | 296.9666 | 326.337 | 0.4528889 | 288.5344 | 317.0707 | 0.4549572 | 297.8467 | 327.3041 | 0.4527846 | 301.9344 | 331.7961 | 0.4547899 | 300.2341 | 329.9276 | 0.4535909 | 299.8546 | 329.5105 | 0.4549923 | 296.3119 | 325.6175
0.4562162 | 288.1748 | 316.6756 | 0.4555903 | 296.7762 | 326.1277 | 0.4560204 | 295.4868 | 324.7107 | 0.456157 | 297.7311 | 327.177 | 0.4540513 | 289.2189 | 317.8229 | 0.4561232 | 298.6129 | 328.146 | 0.4539511 | 302.4712 | 332.3859 | 0.4557901 | 300.7856 | 330.5336 | 0.4545924 | 300.5486 | 330.2732 | 0.455992 | 297.0135 | 326.3884
0.4572188 | 288.9857 | 317.5667 | 0.4567547 | 297.6207 | 327.0557 | 0.4570193 | 296.215 | 325.511 | 0.4573204 | 298.4326 | 327.9479 | 0.455051 | 289.7558 | 318.4129 | 0.4571234 | 299.2825 | 328.8818 | 0.4549564 | 303.2486 | 333.2402 | 0.4569552 | 301.4208 | 331.2317 | 0.4555916 | 301.0817 | 330.859 | 0.4569936 | 297.781 | 327.2319
0.4582223 | 289.7346 | 318.3897 | 0.4577536 | 298.0891 | 327.5705 | 0.4581834 | 296.8759 | 326.2373 | 0.4584846 | 299.097 | 328.678 | 0.4560511 | 290.367 | 319.0847 | 0.4582854 | 299.9672 | 329.6342 | 0.4559586 | 303.7925 | 333.8379 | 0.4581174 | 302.1241 | 332.0045 | 0.4565912 | 301.6464 | 331.4795 | 0.4581556 | 298.3437 | 327.8502
0.4592229 | 290.416 | 319.1385 | 0.4587531 | 298.6645 | 328.2028 | 0.4591845 | 297.4632 | 326.8826 | 0.4594867 | 299.8312 | 329.4849 | 0.4572186 | 291.0015 | 319.7819 | 0.4594494 | 300.6518 | 330.3866 | 0.4569593 | 304.2204 | 334.3081 | 0.4591174 | 302.7737 | 332.7184 | 0.4575905 | 302.3773 | 332.2827 | 0.4593193 | 299.347 | 328.9528
0.4602224 | 290.9177 | 319.6897 | 0.4597539 | 299.1784 | 328.7675 | 0.4601871 | 298.1929 | 327.6845 | 0.46049 | 300.2794 | 329.9774 | 0.4582214 | 291.8483 | 320.7124 | 0.4604531 | 301.2466 | 331.0403 | 0.4579598 | 304.9447 | 335.1041 | 0.4602825 | 303.4262 | 333.4354 | 0.4587527 | 303.0757 | 333.0502 | 0.4603205 | 299.7068 | 329.3482
0.4613876 | 291.6356 | 320.4787 | 0.4609198 | 300.261 | 329.9572 | 0.4611914 | 298.6949 | 328.2362 | 0.4614925 | 300.8451 | 330.599 | 0.4592231 | 292.3817 | 321.2986 | 0.4614552 | 301.9713 | 331.8366 | 0.4591231 | 305.8105 | 336.0555 | 0.4612873 | 304.2334 | 334.3224 | 0.4597523 | 303.6088 | 333.636 | 0.4614859 | 300.3685 | 330.0753
0.4625518 | 292.0063 | 320.886 | 0.4619218 | 300.9164 | 330.6774 | 0.462193 | 299.4048 | 329.0163 | 0.4624913 | 301.2522 | 331.0463 | 0.4602237 | 292.9612 | 321.9354 | 0.4624561 | 302.4514 | 332.3641 | 0.4602873 | 306.5987 | 336.9216 | 0.4622891 | 304.9169 | 335.0735 | 0.4607521 | 304.2461 | 334.3363 | 0.4624895 | 301.2077 | 330.9975
0.4637185 | 292.9419 | 321.9142 | 0.4629253 | 301.4167 | 331.2271 | 0.4633592 | 299.8514 | 329.507 | 0.4634924 | 301.8227 | 331.6733 | 0.46139 | 293.51 | 322.5385 | 0.4634581 | 303.1538 | 333.1361 | 0.4614506 | 307.3137 | 337.7074 | 0.4632879 | 305.3992 | 335.6036 | 0.4617559 | 304.9846 | 335.1479 | 0.4634887 | 301.6487 | 331.4821
0.4648813 | 293.371 | 322.3858 | 0.4639246 | 302.124 | 332.0044 | 0.4645196 | 300.5369 | 330.2604 | 0.4646557 | 302.6451 | 332.577 | 0.4625501 | 294.2309 | 323.3307 | 0.4646248 | 303.8399 | 333.89 | 0.4624513 | 307.8315 | 338.2764 | 0.464291 | 306.1029 | 336.3768 | 0.4627574 | 305.3891 | 335.5924 | 0.4644892 | 302.1449 | 332.0273
0.4658848 | 293.8098 | 322.868 | 0.4649249 | 302.6084 | 332.5367 | 0.4655185 | 301.0963 | 330.8751 | 0.4658172 | 303.2924 | 333.2883 | 0.4637161 | 295.0766 | 324.26 | 0.4657865 | 304.5716 | 334.6941 | 0.4634552 | 308.3803 | 338.8794 | 0.4654531 | 306.7676 | 337.1073 | 0.4637596 | 306.0791 | 336.3506 | 0.4654895 | 302.9303 | 332.8904
0.466888 | 294.5599 | 323.6922 | 0.4660852 | 303.3008 | 333.2975 | 0.4665191 | 301.7553 | 331.5992 | 0.4668181 | 303.9572 | 334.0188 | 0.4647148 | 295.6779 | 324.9208 | 0.4667856 | 305.3459 | 335.545 | 0.4644586 | 309.0347 | 339.5985 | 0.4664525 | 307.2572 | 337.6453 | 0.4649244 | 306.8984 | 337.251 | 0.4666525 | 303.7426 | 333.7831
0.4678899 | 295.3727 | 324.5854 | 0.4672512 | 304.1677 | 334.2502 | 0.4675183 | 302.4527 | 332.3656 | 0.4678175 | 304.7917 | 334.936 | 0.4657169 | 296.4009 | 325.7153 | 0.4679503 | 306.2751 | 336.5661 | 0.4656231 | 309.6084 | 340.229 | 0.4676177 | 308.083 | 338.5527 | 0.4659247 | 307.4879 | 337.8988 | 0.4676511 | 304.2751 | 334.3682
0.4688906 | 296.0629 | 325.3438 | 0.4682505 | 304.7999 | 334.945 | 0.4685212 | 302.9642 | 332.9277 | 0.4688208 | 305.1869 | 335.3702 | 0.4667196 | 297.1669 | 326.557 | 0.4689496 | 306.8129 | 337.157 | 0.4666229 | 310.538 | 341.2506 | 0.4686169 | 308.5675 | 339.0852 | 0.4670867 | 308.3711 | 338.8693 | 0.4686512 | 304.6881 | 334.8221
0.46989 | 296.6645 | 326.0049 | 0.4692503 | 305.6217 | 335.8481 | 0.4695241 | 303.5642 | 333.587 | 0.4698214 | 305.891 | 336.1439 | 0.46772 | 297.7646 | 327.2139 | 0.4699561 | 307.2473 | 337.6344 | 0.4677875 | 311.3281 | 342.1188 | 0.469618 | 309.3562 | 339.9518 | 0.4680865 | 308.9146 | 339.4666 | 0.4696507 | 305.137 | 335.3154
0.4708887 | 297.178 | 326.5692 | 0.470253 | 306.0642 | 336.3343 | 0.4705256 | 304.3228 | 334.4207 | 0.4708243 | 306.5819 | 336.9032 | 0.468722 | 298.3476 | 327.8545 | 0.4709561 | 307.8349 | 338.2801 | 0.4689502 | 311.8342 | 342.6749 | 0.4706206 | 309.8794 | 340.5268 | 0.469088 | 309.4274 | 340.0301 | 0.4706559 | 305.9262 | 336.1826
0.4720519 | 297.7059 | 327.1494 | 0.4712543 | 306.676 | 337.0066 | 0.4716895 | 305.0209 | 335.1878 | 0.4719901 | 307.0819 | 337.4526 | 0.4697212 | 299.1346 | 328.7193 | 0.4719547 | 308.6555 | 339.1819 | 0.4699509 | 312.4272 | 343.3265 | 0.4716241 | 310.4912 | 341.1991 | 0.4700893 | 309.9266 | 340.5787 | 0.4716574 | 306.5659 | 336.8856
0.4730508 | 298.337 | 327.8429 | 0.4722555 | 307.358 | 337.756 | 0.4726903 | 305.5063 | 335.7213 | 0.4731548 | 307.9982 | 338.4596 | 0.4708846 | 299.5732 | 329.2013 | 0.4729564 | 309.3866 | 339.9853 | 0.4709508 | 312.923 | 343.8714 | 0.4726258 | 311.0672 | 341.8321 | 0.4710919 | 310.6704 | 341.3961 | 0.4726578 | 307.1647 | 337.5436
0.4740533 | 298.9569 | 328.5241 | 0.4732553 | 307.9224 | 338.3763 | 0.4738519 | 306.2647 | 336.5546 | 0.4743171 | 308.6339 | 339.1581 | 0.4720508 | 300.4106 | 330.1216 | 0.474122 | 310.115 | 340.7857 | 0.4719535 | 313.5641 | 344.576 | 0.4737895 | 311.6766 | 342.5017 | 0.4720939 | 311.2545 | 342.0379 | 0.4736606 | 307.7468 | 338.1833
0.4750529 | 299.5487 | 329.1744 | 0.4744164 | 308.5982 | 339.1189 | 0.4750164 | 307.0507 | 337.4184 | 0.4753165 | 309.5182 | 340.1299 | 0.4732156 | 300.9937 | 330.7624 | 0.4752869 | 310.5988 | 341.3173 | 0.4729557 | 314.317 | 345.4033 | 0.4749548 | 312.7132 | 343.6409 | 0.473095 | 312.0206 | 342.8797 | 0.4748237 | 308.2325 | 338.717
0.4760561 | 300.0178 | 329.6899 | 0.4754159 | 309.4088 | 340.0097 | 0.4760176 | 307.5489 | 337.9658 | 0.4763159 | 310.0923 | 340.7608 | 0.4742207 | 301.6536 | 331.4875 | 0.4764487 | 311.2095 | 341.9884 | 0.4739556 | 314.9297 | 346.0765 | 0.4761157 | 313.2578 | 344.2393 | 0.4742599 | 312.6125 | 343.5303 | 0.4759873 | 308.9152 | 339.4672
0.4770589 | 300.6935 | 330.4324 | 0.476415 | 310.0007 | 340.6601 | 0.4770196 | 308.0966 | 338.5676 | 0.4773216 | 310.4172 | 341.1178 | 0.4752209 | 302.2916 | 332.1886 | 0.4774486 | 311.7794 | 342.6147 | 0.4749557 | 315.5409 | 346.7482 | 0.4771166 | 314.0731 | 345.1353 | 0.4754232 | 313.4066 | 344.4029 | 0.4771529 | 309.7049 | 340.335
0.4782233 | 301.2492 | 331.0431 | 0.4774164 | 310.6302 | 341.3519 | 0.4780234 | 308.9055 | 339.4565 | 0.478321 | 310.9049 | 341.6538 | 0.4762239 | 302.8459 | 332.7976 | 0.4784556 | 312.5453 | 343.4563 | 0.4759544 | 316.3437 | 347.6304 | 0.4781194 | 314.7321 | 345.8595 | 0.4765845 | 314.0995 | 345.1642 | 0.4781538 | 310.1972 | 340.8761
0.4793864 | 302.0569 | 331.9307 | 0.4784223 | 311.1549 | 341.9285 | 0.4783545 | 309.1017 | 339.6721 | 0.4793245 | 311.6138 | 342.4327 | 0.4772232 | 303.5405 | 333.561 | 0.4794554 | 313.2762 | 344.2596 | 0.4769533 | 317.1834 | 348.5532 | 0.4791225 | 315.1255 | 346.2918 | 0.4775862 | 314.6345 | 345.7522 | 0.4791569 | 310.8197 | 341.5601
0.4805491 | 302.6969 | 332.6339 | 0.4794241 | 311.8025 | 342.6401 | 0.4793544 | 309.5855 | 340.2038 | 0.4803253 | 312.3365 | 343.2269 | 0.4783866 | 304.1405 | 334.2203 | 0.480457 | 313.8199 | 344.857 | 0.4781172 | 317.8786 | 349.3171 | 0.4801232 | 315.6455 | 346.8632 | 0.4785883 | 315.1758 | 346.347 | 0.4801599 | 311.4921 | 342.299
0.481716 | 303.2978 | 333.2943 | 0.4804242 | 312.4153 | 343.3135 | 0.480691 | 310.6136 | 341.3336 | 0.4813245 | 312.8037 | 343.7404 | 0.4795499 | 304.7649 | 334.9065 | 0.4814574 | 314.1165 | 345.183 | 0.4791166 | 318.3863 | 349.875 | 0.4811233 | 316.3936 | 347.6853 | 0.4795927 | 315.866 | 347.1055 | 0.4811602 | 312.3031 | 343.1902
0.4827191 | 303.9351 | 333.9946 | 0.4814245 | 313.0176 | 343.9754 | 0.4823512 | 311.2244 | 342.0049 | 0.4824869 | 313.2789 | 344.2625 | 0.4807159 | 305.5402 | 335.7585 | 0.48262 | 315.2265 | 346.4027 | 0.4801191 | 318.9516 | 350.4962 | 0.4821222 | 317.0355 | 348.3907 | 0.4805927 | 316.5199 | 347.8241 | 0.4823235 | 312.8496 | 343.7908
0.4837207 | 304.599 | 334.7241 | 0.4825865 | 313.7508 | 344.7811 | 0.4837369 | 312.2522 | 343.1343 | 0.483651 | 313.928 | 344.9758 | 0.4817158 | 306.0206 | 336.2864 | 0.4836191 | 315.9942 | 347.2464 | 0.4811228 | 319.6919 | 351.3098 | 0.4832844 | 317.685 | 349.1044 | 0.4815919 | 317.1195 | 348.4829 | 0.4834898 | 313.6793 | 344.7025
0.4847225 | 305.0912 | 335.2651 | 0.4835869 | 314.2877 | 345.3711 | 0.4855212 | 313.3456 | 344.3358 | 0.484818 | 314.7693 | 345.9003 | 0.4827175 | 306.6915 | 337.0237 | 0.4847821 | 316.4331 | 347.7287 | 0.4821229 | 320.2864 | 351.9631 | 0.4844484 | 318.5895 | 350.0983 | 0.4827577 | 317.6967 | 349.1172 | 0.4846527 | 314.3747 | 345.4667
0.4857218 | 305.706 | 335.9406 | 0.4847517 | 314.9285 | 346.0752 | 0.487633 | 314.5159 | 345.6219 | 0.4858193 | 315.6267 | 346.8425 | 0.4837214 | 307.4372 | 337.8431 | 0.4857844 | 316.9003 | 348.2421 | 0.4831256 | 320.7731 | 352.4979 | 0.4854531 | 319.1172 | 350.6783 | 0.4839203 | 318.5333 | 350.0366 | 0.4858153 | 314.8299 | 345.9669
0.4867218 | 306.3776 | 336.6786 | 0.485752 | 315.8589 | 347.0977 | 0.4893383 | 315.6663 | 346.886 | 0.4868224 | 316.1881 | 347.4594 | 0.4847234 | 308.0789 | 338.5483 | 0.4867871 | 317.7162 | 349.1387 | 0.4842902 | 321.4207 | 353.2095 | 0.4866177 | 319.8088 | 351.4382 | 0.4850836 | 319.2827 | 350.8601 | 0.4868181 | 315.3676 | 346.5578
0.4878854 | 307.1755 | 337.5555 | 0.4867515 | 316.5583 | 347.8663 | 0.4907696 | 316.6949 | 348.0164 | 0.4878255 | 316.7708 | 348.0998 | 0.4857224 | 308.4607 | 338.9678 | 0.4877906 | 318.221 | 349.6934 | 0.485451 | 322.3187 | 354.1963 | 0.4876215 | 320.3776 | 352.0633 | 0.4860864 | 319.8881 | 351.5253 | 0.4878222 | 316.288 | 347.5692
0.4890494 | 307.9539 | 338.4109 | 0.4877551 | 316.9621 | 348.31 | 0.4928823 | 317.9942 | 349.4442 | 0.4889908 | 317.3733 | 348.7619 | 0.4868858 | 309.0634 | 339.6301 | 0.4887936 | 318.726 | 350.2484 | 0.4866172 | 323.1301 | 355.088 | 0.4886242 | 321.0671 | 352.821 | 0.4870879 | 320.5511 | 352.2539 | 0.4888236 | 316.8023 | 348.1344
0.4900509 | 308.5277 | 339.0415 | 0.488757 | 317.6512 | 349.0672 | 0.4946363 | 319.0878 | 350.646 | 0.4901547 | 318.139 | 349.6033 | 0.4878852 | 309.7405 | 340.3742 | 0.4899563 | 319.453 | 351.0472 | 0.4876183 | 323.7438 | 355.7624 | 0.4897881 | 322.0371 | 353.887 | 0.4880926 | 321.1811 | 352.9463 | 0.489825 | 317.4757 | 348.8744
0.4910522 | 309.1127 | 339.6843 | 0.4897576 | 318.3895 | 349.8785 | 0.4965369 | 320.1628 | 351.8272 | 0.4913189 | 318.8469 | 350.3812 | 0.4890477 | 310.5038 | 341.213 | 0.4909576 | 320.0552 | 351.7091 | 0.4886202 | 324.3061 | 356.3803 | 0.4907873 | 322.5603 | 354.4618 | 0.4890924 | 321.6576 | 353.4699 | 0.4908243 | 318.0874 | 349.5466
0.4920555 | 309.6826 | 340.3106 | 0.4909222 | 318.9816 | 350.5293 | 0.4985553 | 321.5378 | 353.3382 | 0.4924829 | 319.8004 | 351.429 | 0.4900501 | 311.2475 | 342.0302 | 0.4921185 | 320.9707 | 352.715 | 0.4896205 | 324.9352 | 357.0716 | 0.4917862 | 323.1347 | 355.093 | 0.4902579 | 322.306 | 354.1824 | 0.4918233 | 318.6118 | 350.1229
0.4930595 | 310.4142 | 341.1145 | 0.4920847 | 319.9114 | 351.551 | 0.5006953 | 322.8582 | 354.7892 | 0.493485 | 320.3687 | 352.0535 | 0.4910505 | 311.8814 | 342.7268 | 0.4932808 | 321.6227 | 353.4316 | 0.490623 | 325.7892 | 358.0101 | 0.4929513 | 323.7069 | 355.7219 | 0.491259 | 323.0644 | 355.0158 | 0.4929859 | 319.3407 | 350.9238
0.4942238 | 311.0414 | 341.8037 | 0.4932479 | 320.5739 | 352.279 | 0.5022053 | 323.9601 | 356.0001 | 0.4944884 | 320.8499 | 352.5823 | 0.4920555 | 312.2737 | 343.158 | 0.4942842 | 322.1592 | 354.0211 | 0.4917904 | 326.4664 | 358.7543 | 0.4939513 | 324.5046 | 356.5985 | 0.4924213 | 323.7979 | 355.8218 | 0.4941495 | 319.9915 | 351.639
0.4953888 | 311.6349 | 342.456 | 0.4942482 | 321.1268 | 352.8866 | 0.5037856 | 325.1109 | 357.2647 | 0.4954892 | 321.447 | 353.2385 | 0.4930573 | 312.9972 | 343.953 | 0.4952871 | 322.763 | 354.6846 | 0.4929529 | 327.0522 | 359.3981 | 0.494954 | 325.1765 | 357.3368 | 0.4934199 | 324.2639 | 356.3339 | 0.4951506 | 320.6361 | 352.3474
0.4965532 | 312.5466 | 343.4578 | 0.4952508 | 321.7356 | 353.5556 | 0.5054298 | 326.1797 | 358.4393 | 0.496491 | 321.9872 | 353.8321 | 0.4942202 | 313.799 | 344.8341 | 0.4962892 | 323.3658 | 355.347 | 0.4941163 | 327.7803 | 360.1982 | 0.4959593 | 325.7414 | 357.9575 | 0.494422 | 325.1027 | 357.2557 | 0.4961539 | 321.2176 | 352.9863
0.4977189 | 313.1638 | 344.136 | 0.4962566 | 322.5586 | 354.46 | 0.5071204 | 327.2536 | 359.6193 | 0.4976554 | 322.5761 | 354.4792 | 0.4952203 | 314.259 | 345.3396 | 0.4972908 | 323.9727 | 356.014 | 0.4952804 | 328.5673 | 361.063 | 0.49696 | 326.213 | 358.4758 | 0.4954223 | 325.5952 | 357.7969 | 0.4971593 | 321.7639 | 353.5867
0.4988855 | 313.705 | 344.7308 | 0.4972585 | 323.2751 | 355.2473 | 0.5088586 | 328.3744 | 360.851 | 0.4986565 | 323.3282 | 355.3057 | 0.4963838 | 315.0936 | 346.2567 | 0.4982895 | 324.8483 | 356.9761 | 0.4962839 | 329.2115 | 361.7709 | 0.4981257 | 326.8245 | 359.1478 | 0.496428 | 326.3162 | 358.5892 | 0.4983246 | 322.4573 | 354.3487
0.4998876 | 314.3327 | 345.4205 | 0.4984207 | 324.0904 | 356.1433 | 0.5106613 | 329.3984 | 361.9763 | 0.4998173 | 324.3987 | 356.482 | 0.4975471 | 315.8603 | 347.0993 | 0.4994551 | 325.4798 | 357.6701 | 0.497283 | 329.696 | 362.3033 | 0.4992873 | 327.4974 | 359.8873 | 0.4974272 | 327.0553 | 359.4014 | 0.499325 | 323.0786 | 355.0314
0.5008923 | 314.7085 | 345.8335 | 0.4994226 | 324.699 | 356.8121 | 0.5125455 | 330.5438 | 363.2349 | 0.5009826 | 325.2354 | 357.4015 | 0.4985486 | 316.6898 | 348.0107 | 0.5006192 | 326.3149 | 358.5878 | 0.4982904 | 330.3372 | 363.0079 | 0.5004548 | 328.5908 | 361.0888 | 0.4984283 | 327.6192 | 360.0211 | 0.5004898 | 323.8766 | 355.9083
0.5018922 | 315.3307 | 346.5173 | 0.5005856 | 325.2149 | 357.379 | 0.514484 | 331.8554 | 364.6762 | 0.5019827 | 325.9381 | 358.1738 | 0.4995492 | 317.399 | 348.7901 | 0.5017811 | 326.8971 | 359.2276 | 0.4992912 | 331.2581 | 364.0199 | 0.5016181 | 329.2835 | 361.85 | 0.4994271 | 327.9665 | 360.4028 | 0.5016524 | 324.4334 | 356.5202
0.5030582 | 316.1553 | 347.4234 | 0.5017495 | 326.0281 | 358.2726 | 0.5164722 | 333.1535 | 366.1028 | 0.502986 | 326.2199 | 358.4835 | 0.5005538 | 317.9537 | 349.3996 | 0.5027849 | 327.6385 | 360.0424 | 0.5004558 | 331.839 | 364.6582 | 0.5027835 | 330.0146 | 362.6534 | 0.500588 | 328.742 | 361.2549 | 0.502653 | 324.9224 | 357.0575
0.5042209 | 316.8575 | 348.1951 | 0.5027514 | 326.6521 | 358.9584 | 0.5185133 | 334.4441 | 367.521 | 0.5039887 | 326.6957 | 359.0062 | 0.5015557 | 318.4759 | 349.9735 | 0.503784 | 328.2142 | 360.6749 | 0.5014545 | 332.2865 | 365.15 | 0.5037881 | 330.7556 | 363.4677 | 0.5017526 | 329.488 | 362.0747 | 0.5036536 | 325.6342 | 357.8398
0.505385 | 317.6337 | 349.0481 | 0.5037503 | 327.1001 | 359.4506 | 0.5206345 | 335.8615 | 369.0786 | 0.5049921 | 327.6533 | 360.0586 | 0.5025551 | 319.0855 | 350.6434 | 0.5047901 | 328.7669 | 361.2823 | 0.5026211 | 333.0623 | 366.0025 | 0.5047889 | 331.1473 | 363.8981 | 0.502752 | 330.0831 | 362.7286 | 0.5046571 | 326.3333 | 358.608
0.5063843 | 318.0005 | 349.4511 | 0.5047554 | 327.7456 | 360.16 | 0.5228224 | 337.2325 | 370.5851 | 0.5061546 | 328.474 | 360.9604 | 0.5035556 | 319.7045 | 351.3237 | 0.5057894 | 329.5616 | 362.1557 | 0.5037834 | 333.969 | 366.9989 | 0.5059564 | 331.9109 | 364.7373 | 0.5037552 | 330.6285 | 363.328 | 0.505659 | 326.8076 | 359.1293
0.5073844 | 318.6354 | 350.1488 | 0.5057592 | 328.4398 | 360.9229 | 0.5250452 | 338.6146 | 372.104 | 0.5071543 | 329.0066 | 361.5457 | 0.5047189 | 320.3592 | 352.0431 | 0.50679 | 330.0533 | 362.696 | 0.5047843 | 334.4365 | 367.5126 | 0.5069553 | 332.4677 | 365.3491 | 0.5047562 | 331.3483 | 364.119 | 0.5066584 | 327.53 | 359.9231
0.5083874 | 319.3207 | 350.9019 | 0.5069231 | 329.1367 | 361.6886 | 0.5273183 | 339.896 | 373.5121 | 0.5083149 | 329.7567 | 362.37 | 0.5058819 | 321.0002 | 352.7475 | 0.5079532 | 330.6665 | 363.3698 | 0.5057884 | 334.967 | 368.0956 | 0.5081201 | 332.9695 | 365.9006 | 0.5057571 | 332.259 | 365.1198 | 0.5078247 | 328.209 | 360.6692
0.5093898 | 319.9726 | 351.6182 | 0.5079239 | 329.7576 | 362.371 | 0.529678 | 341.4032 | 375.1683 | 0.5093174 | 330.1385 | 362.7896 | 0.5068837 | 321.7036 | 353.5204 | 0.5091199 | 331.428 | 364.2066 | 0.5067911 | 335.5249 | 368.7087 | 0.5092831 | 333.8332 | 366.8497 | 0.506759 | 332.81 | 365.7253 | 0.5089856 | 328.8611 | 361.3858
0.5103893 | 320.5262 | 352.2266 | 0.5090853 | 330.5843 | 363.2794 | 0.5320984 | 342.9197 | 376.8348 | 0.5103172 | 330.8624 | 363.585 | 0.5078824 | 322.4293 | 354.3179 | 0.5102832 | 332.0848 | 364.9283 | 0.5077919 | 336.2528 | 369.5086 | 0.5104482 | 334.413 | 367.4868 | 0.5079235 | 333.4668 | 366.447 | 0.5099864 | 329.5334 | 362.1246
0.5113879 | 321.0579 | 352.8109 | 0.5100841 | 331.3909 | 364.1659 | 0.5345531 | 344.3905 | 378.4511 | 0.5113199 | 331.4658 | 364.2482 | 0.5088888 | 322.8978 | 354.8328 | 0.5112854 | 332.7318 | 365.6393 | 0.5089589 | 336.8744 | 370.1916 | 0.5114513 | 335.0768 | 368.2162 | 0.5090861 | 334.2415 | 367.2984 | 0.5111489 | 330.3087 | 362.9766
0.5123872 | 321.669 | 353.4824 | 0.5110856 | 331.808 | 364.6242 | 0.5370769 | 345.8568 | 380.0625 | 0.5123237 | 331.9079 | 364.734 | 0.5098913 | 323.674 | 355.6857 | 0.5122876 | 333.2763 | 366.2377 | 0.5101209 | 337.9206 | 371.3413 | 0.512453 | 335.9471 | 369.1727 | 0.5100877 | 334.7247 | 367.8293 | 0.5121519 | 331.2583 | 364.0201
0.5133865 | 322.1268 | 353.9855 | 0.5120866 | 332.3827 | 365.2557 | 0.5396864 | 347.5916 | 381.9688 | 0.5133243 | 332.5797 | 365.4722 | 0.5110567 | 324.1759 | 356.2372 | 0.5132935 | 333.9838 | 367.0151 | 0.5112852 | 338.614 | 372.1033 | 0.513454 | 336.2437 | 369.4986 | 0.511252 | 335.398 | 368.5692 | 0.5131552 | 331.7388 | 364.5481
0.5145519 | 323.056 | 355.0066 | 0.5130903 | 333.0724 | 366.0137 | 0.54234 | 349.267 | 383.8099 | 0.5143244 | 333.169 | 366.1198 | 0.5120561 | 324.8179 | 356.9427 | 0.5144576 | 334.6766 | 367.7765 | 0.5124516 | 339.3435 | 372.905 | 0.5144565 | 336.9045 | 370.2248 | 0.5122572 | 336.0084 | 369.24 | 0.5141581 | 332.1526 | 365.0028
0.5157155 | 323.8819 | 355.9142 | 0.514093 | 333.7635 | 366.7731 | 0.5450389 | 350.8921 | 385.5957 | 0.5154858 | 334.0768 | 367.1174 | 0.5132191 | 325.6975 | 357.9093 | 0.5154572 | 335.2041 | 368.3561 | 0.513451 | 339.9215 | 373.5401 | 0.515457 | 337.54 | 370.9231 | 0.5132594 | 336.7125 | 370.0137 | 0.5151584 | 332.6711 | 365.5726
0.51672 | 324.3836 | 356.4655 | 0.5152569 | 334.5972 | 367.6892 | 0.5478309 | 352.6161 | 387.4902 | 0.5164867 | 334.8631 | 367.9815 | 0.514383 | 326.6907 | 359.0007 | 0.5166216 | 336.1447 | 369.3898 | 0.514455 | 340.599 | 374.2846 | 0.5164562 | 337.9427 | 371.3656 | 0.5142601 | 337.2379 | 370.5911 | 0.5161586 | 333.2705 | 366.2313
0.5177211 | 325.2209 | 357.3856 | 0.5164213 | 335.4018 | 368.5734 | 0.550666 | 354.4975 | 389.5577 | 0.5176494 | 335.3959 | 368.567 | 0.5153843 | 327.0719 | 359.4196 | 0.5177856 | 336.7546 | 370.06 | 0.515455 | 341.248 | 374.9978 | 0.517455 | 338.8084 | 372.3169 | 0.5152611 | 337.9329 | 371.3549 | 0.5173196 | 334.0819 | 367.123
0.5187227 | 325.8317 | 358.0568 | 0.5175846 | 335.9 | 369.1208 | 0.5535342 | 356.4359 | 391.6878 | 0.5186498 | 335.6701 | 368.8682 | 0.5163842 | 327.7148 | 360.1261 | 0.5187848 | 337.1575 | 370.5027 | 0.5164547 | 341.6783 | 375.4707 | 0.5186167 | 339.4628 | 373.0361 | 0.516425 | 338.6978 | 372.1954 | 0.5183187 | 334.7365 | 367.8424
0.5197235 | 326.2016 | 358.4633 | 0.5187502 | 336.6183 | 369.9102 | 0.5565003 | 358.1509 | 393.5724 | 0.5196541 | 336.1007 | 369.3414 | 0.5173863 | 328.4987 | 360.9875 | 0.5197848 | 337.8662 | 371.2816 | 0.517456 | 342.2799 | 376.1317 | 0.5196183 | 340.0091 | 373.6363 | 0.5174239 | 339.1393 | 372.6805 | 0.5193196 | 335.4316 | 368.6062
0.5208886 | 327.015 | 359.3571 | 0.5197497 | 337.2481 | 370.6023 | 0.5579996 | 359.1758 | 394.6987 | 0.5206556 | 337.0462 | 370.3804 | 0.5183899 | 329.1366 | 361.6886 | 0.5207873 | 338.4276 | 371.8985 | 0.5186197 | 343.1787 | 377.1194 | 0.5206222 | 340.7073 | 374.4036 | 0.5185871 | 339.8666 | 373.4798 | 0.5204839 | 336.0401 | 369.2748
0.5220526 | 327.6227 | 360.025 | 0.520752 | 338.0827 | 371.5195 | 0.5595019 | 360.1855 | 395.8082 | 0.5216586 | 337.6066 | 370.9962 | 0.5193887 | 329.6602 | 362.264 | 0.5217882 | 339.1306 | 372.671 | 0.5197822 | 344.0357 | 378.0612 | 0.5216255 | 341.2998 | 375.0547 | 0.5195874 | 340.5439 | 374.224 | 0.5214878 | 336.7173 | 370.019
0.5232159 | 328.3727 | 360.8491 | 0.5217559 | 338.4424 | 371.9148 | 0.5610166 | 361.1866 | 396.9083 | 0.5228254 | 338.4432 | 371.9156 | 0.5205527 | 330.1488 | 362.8009 | 0.5227885 | 339.8649 | 373.4779 | 0.5207844 | 344.4152 | 378.4782 | 0.5226258 | 341.9745 | 375.7961 | 0.5205895 | 341.1829 | 374.9262 | 0.5224909 | 337.3561 | 370.721
0.5242182 | 329.1491 | 361.7023 | 0.5227579 | 338.9354 | 372.4564 | 0.5625637 | 362.1958 | 398.0174 | 0.5239873 | 339.2048 | 372.7526 | 0.5217163 | 330.9224 | 363.6509 | 0.5237871 | 340.4204 | 374.0884 | 0.5217834 | 344.8108 | 378.913 | 0.5237909 | 342.4186 | 376.2842 | 0.5215917 | 341.6943 | 375.4883 | 0.5234913 | 337.8735 | 371.2896
0.5252206 | 329.6759 | 362.2812 | 0.5237581 | 339.6131 | 373.2012 | 0.5657219 | 364.0652 | 400.0717 | 0.5251518 | 339.7822 | 373.387 | 0.5228813 | 331.644 | 364.4439 | 0.5247878 | 340.8587 | 374.57 | 0.5227881 | 345.5843 | 379.7629 | 0.5249544 | 343.3674 | 377.3268 | 0.5225922 | 342.4824 | 376.3542 | 0.5244905 | 338.4409 | 371.9131
0.5262237 | 330.194 | 362.8505 | 0.5249209 | 340.4342 | 374.1035 | 0.5689022 | 366.0055 | 402.2038 | 0.526315 | 340.2686 | 373.9216 | 0.5240465 | 332.4715 | 365.3533 | 0.5259501 | 341.4922 | 375.2662 | 0.5237886 | 346.3971 | 380.6561 | 0.5261168 | 344.2479 | 378.2944 | 0.5235952 | 343.1213 | 377.0564 | 0.5254898 | 339.1562 | 372.6991
0.5272253 | 330.9188 | 363.647 | 0.5260843 | 341.0602 | 374.7915 | 0.570514 | 367.0874 | 403.3927 | 0.527316 | 340.9964 | 374.7214 | 0.5250515 | 333.1288 | 366.0756 | 0.5271128 | 342.2029 | 376.0471 | 0.5247909 | 347.0428 | 381.3657 | 0.527117 | 344.8818 | 378.991 | 0.5247579 | 343.7816 | 377.782 | 0.5266554 | 339.7631 | 373.366
0.5282239 | 331.4945 | 364.2797 | 0.5272479 | 341.9975 | 375.8215 | 0.5721572 | 368.1721 | 404.5847 | 0.5283218 | 341.7789 | 375.5812 | 0.5260543 | 333.6927 | 366.6952 | 0.5281146 | 342.9666 | 376.8864 | 0.5257905 | 347.4167 | 381.7766 | 0.5281176 | 345.4101 | 379.5715 | 0.5259216 | 344.1385 | 378.1741 | 0.5278171 | 340.5343 | 374.2136
0.5292236 | 332.1714 | 365.0235 | 0.5282496 | 342.6829 | 376.5746 | 0.5738204 | 369.2319 | 405.7494 | 0.5293248 | 342.2029 | 376.0472 | 0.5270555 | 334.3275 | 367.3928 | 0.5291197 | 343.5353 | 377.5114 | 0.5269554 | 348.1531 | 382.5858 | 0.5291196 | 345.9019 | 380.112 | 0.5270843 | 344.9671 | 379.0847 | 0.5288182 | 340.9814 | 374.7049
0.5303861 | 332.6993 | 365.6037 | 0.5292553 | 343.3148 | 377.269 | 0.5771256 | 371.2235 | 407.9379 | 0.5304923 | 342.7803 | 376.6817 | 0.5282186 | 334.9391 | 368.0649 | 0.5301216 | 344.1316 | 378.1666 | 0.5279546 | 348.7685 | 383.2621 | 0.530122 | 346.4803 | 380.7476 | 0.5280836 | 345.5523 | 379.7278 | 0.5298213 | 341.6899 | 375.4835
0.5315506 | 333.3542 | 366.3233 | 0.5302549 | 344.0212 | 378.0453 | 0.5787718 | 372.2678 | 409.0855 | 0.5316554 | 343.679 | 377.6693 | 0.5292197 | 335.5676 | 368.7556 | 0.5311241 | 344.8008 | 378.902 | 0.5291173 | 349.6084 | 384.1851 | 0.531121 | 347.0311 | 381.3529 | 0.5290874 | 346.2793 | 380.5267 | 0.5308239 | 342.3568 | 376.2163
0.5325518 | 333.8829 | 366.9043 | 0.5312572 | 344.4617 | 378.5293 | 0.5804402 | 373.3259 | 410.2482 | 0.5326546 | 344.4319 | 378.4966 | 0.530219 | 336.1276 | 369.371 | 0.5321248 | 345.4211 | 379.5836 | 0.5301175 | 350.3806 | 385.0336 | 0.532123 | 347.9295 | 382.3401 | 0.5300909 | 346.9727 | 381.2887 | 0.5318259 | 343.1193 | 377.0542
0.533553 | 334.3828 | 367.4536 | 0.5322566 | 345.1486 | 379.2842 | 0.5821146 | 374.4026 | 411.4314 | 0.5338199 | 345.0518 | 379.1778 | 0.5313835 | 336.8988 | 370.2185 | 0.5332873 | 346.2402 | 380.4837 | 0.5311211 | 350.8361 | 385.5341 | 0.5332877 | 348.3775 | 382.8324 | 0.5310932 | 347.4922 | 381.8596 | 0.5328267 | 343.6646 | 377.6534
0.5345556 | 334.9035 | 368.0258 | 0.5332562 | 345.9592 | 380.175 | 0.5837832 | 375.4027 | 412.5305 | 0.5349845 | 345.7208 | 379.913 | 0.5325472 | 337.4737 | 370.8502 | 0.5344519 | 346.939 | 381.2517 | 0.5321223 | 351.2071 | 385.9418 | 0.5344504 | 349.1226 | 383.6512 | 0.5320922 | 348.1742 | 382.609 | 0.5339895 | 344.291 | 378.3417
0.5355588 | 335.5831 | 368.7727 | 0.5344197 | 346.5397 | 380.8129 | 0.587095 | 377.3391 | 414.6583 | 0.5359853 | 346.3908 | 380.6492 | 0.5335526 | 338.1048 | 371.5438 | 0.5354512 | 347.5116 | 381.8809 | 0.5331255 | 351.9529 | 386.7614 | 0.5356165 | 349.7793 | 384.3729 | 0.5332571 | 348.8912 | 383.3969 | 0.5349885 | 344.9453125 | 379.0608
0.5367213 | 336.1923 | 369.4421 | 0.5355808 | 347.1823 | 381.519 | 0.5887688 | 378.3503 | 415.7696 | 0.53699 | 347.0531 | 381.3771 | 0.5345525 | 338.7188 | 372.2185 | 0.5366153 | 348.2254 | 382.6652 | 0.5341253 | 352.7395 | 387.6259 | 0.5366173 | 350.204 | 384.8396 | 0.5342571 | 349.4759 | 384.0394 | 0.5361506 | 345.3592 | 379.5156
0.5377223 | 336.7509 | 370.0559 | 0.536584 | 347.8494 | 382.252 | 0.5904492 | 379.3632 | 416.8827 | 0.5379933 | 347.7837 | 382.1799 | 0.5355566 | 339.4413 | 373.0124 | 0.5376219 | 348.7993 | 383.296 | 0.5352877 | 353.632 | 388.6066 | 0.5376214 | 350.9579 | 385.668 | 0.5354194 | 350.2438 | 384.8833 | 0.5371523 | 346.1342 | 380.3673
0.5388851 | 337.507 | 370.8868 | 0.5375847 | 348.6004 | 383.0773 | 0.5921223 | 380.4238 | 418.0481 | 0.5389921 | 348.5474 | 383.0191 | 0.5365573 | 340.1761 | 373.8199 | 0.5386221 | 349.4067 | 383.9634 | 0.5364509 | 354.2071 | 389.2386 | 0.5386221 | 351.6343 | 386.4113 | 0.5364195 | 350.6278 | 385.3052 | 0.5381539 | 346.9319 | 381.2438
0.5398844 | 337.9324 | 371.3543 | 0.5385875 | 349.3526 | 383.904 | 0.5937822 | 381.476 | 419.2044 | 0.5399928 | 348.9748 | 383.4887 | 0.5375575 | 340.6361 | 374.3254 | 0.539628 | 349.9563 | 384.5674 | 0.5376151 | 354.9585 | 390.0643 | 0.5396234 | 352.0786 | 386.8996 | 0.5374202 | 351.3176 | 386.0633 | 0.539158 | 347.4803 | 381.8465
0.5408841 | 338.6215 | 372.1116 | 0.5395921 | 349.9138 | 384.5207 | 0.5971057 | 383.4715 | 421.3972 | 0.5411567 | 349.4506 | 384.0116 | 0.5387205 | 341.4648 | 375.2361 | 0.5407942 | 350.8853 | 385.5882 | 0.5386162 | 355.759 | 390.944 | 0.5406255 | 352.6902 | 387.5717 | 0.5384254 | 351.8665 | 386.6665 | 0.5401611 | 347.9987 | 382.4161
0.5420508 | 339.3064 | 372.8641 | 0.5405921 | 350.3375 | 384.9863 | 0.5987834 | 384.4825 | 422.5082 | 0.5423187 | 350.1209 | 384.7483 | 0.5398805 | 342.0818 | 375.914 | 0.5419554 | 351.7362 | 386.5233 | 0.5396185 | 356.2605 | 391.4951 | 0.5417886 | 353.6295 | 388.6039 | 0.5394258 | 352.3149 | 387.1592 | 0.5413239 | 348.6807 | 383.1656
0.5430576 | 339.9691 | 373.5924 | 0.5417555 | 351.3038 | 386.0481 | 0.6021144 | 386.5574 | 424.7884 | 0.5434838 | 350.8001 | 385.4947 | 0.5408832 | 342.6867 | 376.5788 | 0.5431176 | 352.275 | 387.1153 | 0.5406235 | 356.8622 | 392.1562 | 0.5429505 | 354.3157 | 389.3579 | 0.5404274 | 353.169 | 388.0978 | 0.5423249 | 349.4078 | 383.9646
0.5440582 | 340.6362 | 374.3255 | 0.5429201 | 351.9925 | 386.8049 | 0.6037654 | 387.6371 | 425.9748 | 0.5444872 | 351.4318 | 386.1888 | 0.5418833 | 343.145 | 377.0824 | 0.544283 | 352.9441 | 387.8507 | 0.5416241 | 357.4151 | 392.7639 | 0.543951 | 355.0186 | 390.1303 | 0.5415921 | 353.8978 | 388.8986 | 0.5434887 | 349.9739 | 384.5867
0.5452228 | 341.3482 | 375.1079 | 0.5440828 | 352.5821 | 387.4528 | 0.6071159 | 389.5939 | 428.1252 | 0.5454881 | 352.0528 | 386.8712 | 0.5428884 | 343.8685 | 377.8774 | 0.5452834 | 353.5661 | 388.5342 | 0.5426242 | 357.9128 | 393.3108 | 0.5449505 | 355.5385 | 390.7016 | 0.542757 | 354.7754 | 389.8631 | 0.5446512 | 350.4495 | 385.1094
0.546387 | 341.9049 | 375.7197 | 0.5450843 | 353.293 | 388.234 | 0.608788 | 390.6121 | 429.244 | 0.5464911 | 352.6566 | 387.5348 | 0.5438901 | 344.5437 | 378.6195 | 0.5462847 | 354.2171 | 389.2495 | 0.5436233 | 358.6108 | 394.0778 | 0.5459532 | 356.0873 | 391.3047 | 0.5437561 | 355.315 | 390.456 | 0.5456532 | 351.4093 | 386.1641
0.5475523 | 342.5609 | 376.4406 | 0.5460855 | 353.9489 | 388.9548 | 0.612098 | 392.5773 | 431.4036 | 0.5474906 | 353.3398 | 388.2855 | 0.5450537 | 345.3158 | 379.4679 | 0.5472902 | 354.9561 | 390.0616 | 0.5447866 | 359.3525 | 394.8928 | 0.5469561 | 356.6598 | 391.9338 | 0.5447564 | 355.8638 | 391.0592 | 0.5466538 | 351.9202 | 386.7255
0.5487186 | 343.3955 | 377.3577 | 0.5470897 | 354.5669 | 389.6339 | 0.6154462 | 394.523 | 433.5418 | 0.5484895 | 353.8732 | 388.8717 | 0.5460526 | 345.9894 | 380.2081 | 0.5484553 | 355.6816 | 390.8589 | 0.5459493 | 359.9907 | 395.5941 | 0.5479579 | 357.4356 | 392.7864 | 0.5459234 | 356.5802 | 391.8464 | 0.5476587 | 352.2373 | 387.074
0.5497202 | 344.0322 | 378.0574 | 0.5480911 | 355.3056 | 390.4457 | 0.6171193 | 395.5467 | 434.6667 | 0.5496545 | 354.5363 | 389.6003 | 0.5470512 | 346.6167 | 380.8975 | 0.549622 | 356.3347 | 391.5766 | 0.5469503 | 360.4581 | 396.1078 | 0.5489575 | 358.0343 | 393.4443 | 0.546927 | 357.1687 | 392.4931 | 0.5486594 | 353.0421 | 387.9583
0.5507229 | 344.6527 | 378.7392 | 0.5492558 | 355.7117 | 390.8919 | 0.6204363 | 397.4276 | 436.7337 | 0.5508156 | 355.3851 | 390.533 | 0.5482121 | 347.1667 | 381.5019 | 0.5507869 | 356.9637 | 392.2678 | 0.5479518 | 361.2709 | 397.001 | 0.550122 | 358.7192 | 394.1969 | 0.5479263 | 357.6716 | 393.0457 | 0.5498229 | 353.7238 | 388.7075
0.5517252 | 345.2252 | 379.3683 | 0.5502557 | 356.5081 | 391.7672 | 0.6237848 | 399.4479 | 438.9537 | 0.5518181 | 355.9832 | 391.1903 | 0.549214 | 347.6964 | 382.084 | 0.5519475 | 357.6062 | 392.9738 | 0.5489559 | 361.9445 | 397.7413 | 0.5512858 | 359.3001 | 394.8353 | 0.5489259 | 358.243 | 393.6737 | 0.5508227 | 354.2164 | 389.2488
0.552726 | 345.7763 | 379.974 | 0.5514182 | 357.2358 | 392.5668 | 0.6254583 | 400.4617 | 440.0678 | 0.5528176 | 356.5114 | 391.7708 | 0.5502156 | 348.3784 | 382.8334 | 0.5529488 | 358.3734 | 393.8169 | 0.5499591 | 362.5677 | 398.4261 | 0.5524494 | 360.1943 | 395.818 | 0.5499253 | 358.8593 | 394.3508 | 0.5519872 | 354.876 | 389.9737
0.5537267 | 346.4761 | 380.743 | 0.5525836 | 358.065 | 393.4781 | 0.6287743 | 402.5309 | 442.3416 | 0.55382 | 357.2542 | 392.587 | 0.551221 | 349.1371 | 383.6672 | 0.553952 | 359.1433 | 394.663 | 0.5511235 | 363.498 | 399.4483 | 0.5536153 | 361.0536 | 396.7622 | 0.5510874 | 359.6098 | 395.1756 | 0.5531519 | 355.7027 | 390.8821
0.5548877 | 347.2628 | 381.6075 | 0.5535867 | 358.6942 | 394.1695 | 0.6304364 | 403.537 | 443.4472 | 0.5548234 | 357.9742 | 393.3783 | 0.5522226 | 349.6205 | 384.1983 | 0.5549548 | 359.4464 | 394.996 | 0.5522891 | 364.0488 | 400.0537 | 0.5546198 | 361.3929 | 397.1351 | 0.5522535 | 360.4625 | 396.1127 | 0.5541538 | 356.2598 | 391.4942
0.5560538 | 347.8789 | 382.2845 | 0.5545856 | 359.2229 | 394.7504 | 0.632112 | 404.6324 | 444.651 | 0.5559891 | 358.5231 | 393.9814 | 0.5533858 | 350.4687 | 385.1304 | 0.5559568 | 360.1231 | 395.7397 | 0.5534531 | 364.7319 | 400.8043 | 0.5556211 | 361.9218 | 397.7162 | 0.5534176 | 361.1329 | 396.8494 | 0.5551553 | 356.7329 | 392.0142
0.5572165 | 348.3844 | 382.84 | 0.555589 | 359.8238 | 395.4108 | 0.6354448 | 406.6949 | 446.9175 | 0.55699 | 359.0557 | 394.5667 | 0.5543883 | 351.0795 | 385.8016 | 0.5569592 | 360.833 | 396.5198 | 0.5544524 | 365.1562 | 401.2705 | 0.5566205 | 362.7016 | 398.5732 | 0.5544227 | 361.6668 | 397.436 | 0.556161 | 357.7063 | 393.0838
0.5582178 | 348.8766 | 383.3809 | 0.5565881 | 360.7342 | 396.4112 | 0.637098 | 407.6956 | 448.0172 | 0.5579903 | 359.6026 | 395.1677 | 0.5555519 | 351.6827 | 386.4645 | 0.5579581 | 361.6403 | 397.4069 | 0.5556185 | 366.0663 | 402.2707 | 0.5576227 | 363.2715 | 399.1994 | 0.5554255 | 362.3237 | 398.1579 | 0.5573252 | 358.2447 | 393.6754
0.5592211 | 349.5028 | 384.069 | 0.5575902 | 361.2689 | 396.9988 | 0.63876 | 408.7121 | 449.1342 | 0.5591538 | 360.2865 | 395.9192 | 0.5567155 | 352.5149 | 387.379 | 0.5591202 | 362.1467 | 397.9634 | 0.5566211 | 366.5433 | 402.7949 | 0.5587875 | 363.869 | 399.8561 | 0.5564263 | 363.0006 | 398.9017 | 0.558328 | 358.6644 | 394.1367
0.5602228 | 350.1088 | 384.7349 | 0.5587558 | 361.7561 | 397.5342 | 0.6421113 | 410.6098 | 451.2196 | 0.5603194 | 361.0206 | 396.726 | 0.5577167 | 353.1483 | 388.0751 | 0.5602822 | 362.8985 | 398.7896 | 0.5576251 | 367.0414 | 403.3422 | 0.5599492 | 364.709 | 400.7792 | 0.5574254 | 363.7847 | 399.7634 | 0.5594895 | 359.4449 | 394.9943
0.5613894 | 350.9974 | 385.7114 | 0.5599201 | 362.5043 | 398.3563 | 0.6437762 | 411.6747 | 452.3898 | 0.5613189 | 361.7203 | 397.4948 | 0.5587166 | 353.6891 | 388.6693 | 0.5612861 | 363.6886 | 399.6578 | 0.5586247 | 367.7579 | 404.1295 | 0.5607835 | 365.2669 | 401.3922 | 0.558426 | 364.2417 | 400.2656 | 0.5604883 | 360.1941 | 395.8176
0.5623915 | 351.6368 | 386.414 | 0.5610861 | 363.46 | 399.4066 | 0.6471004 | 413.5891 | 454.4935 | 0.5623234 | 362.2434 | 398.0696 | 0.5597212 | 354.1217 | 389.1447 | 0.5622869 | 364.3134 | 400.3444 | 0.5597911 | 368.3802 | 404.8135 | 0.5617836 | 365.7748 | 401.9503 | 0.5595883 | 364.7877 | 400.8656 | 0.5616522 | 360.8868 | 396.5789
0.5635533 | 352.1531 | 386.9814 | 0.562087 | 364.0898 | 400.0987 | 0.6504595 | 415.5097 | 456.604 | 0.5633268 | 362.8027 | 398.6843 | 0.5607253 | 354.7861 | 389.8748 | 0.563288 | 364.806 | 400.8857 | 0.5609534 | 369.2418 | 405.7602 | 0.5634552 | 366.6322 | 402.8926 | 0.5607539 | 365.5441 | 401.6968 | 0.5626519 | 361.4667 | 397.2162
0.5647166 | 352.9368 | 387.8426 | 0.563089 | 364.7336 | 400.8061 | 0.6537777 | 417.5197 | 458.8128 | 0.5643259 | 363.5337 | 399.4876 | 0.5618921 | 355.5948 | 390.7636 | 0.564293 | 365.3795 | 401.5159 | 0.5621172 | 369.8899 | 406.4724 | 0.5647872 | 367.656 | 404.0176 | 0.5619183 | 366.3086 | 402.5369 | 0.5636566 | 362.1321 | 397.9473
0.5658814 | 353.6165 | 388.5895 | 0.5640938 | 365.1021 | 401.2111 | 0.6571104 | 419.4708 | 460.9569 | 0.5654923 | 364.1351 | 400.1485 | 0.5630537 | 356.2554 | 391.4894 | 0.5654574 | 366.0015 | 402.1995 | 0.5632823 | 370.8392 | 407.5156 | 0.5663192 | 368.8002 | 405.2749 | 0.5629231 | 366.899 | 403.1857 | 0.564656 | 362.6122 | 398.4749
0.5668833 | 354.0998 | 389.1206 | 0.5650924 | 365.6252 | 401.786 | 0.66045 | 421.484 | 463.1692 | 0.566654 | 364.8233 | 400.9047 | 0.5642166 | 356.9638 | 392.2679 | 0.5664568 | 366.651 | 402.9132 | 0.5642848 | 371.5252 | 408.2695 | 0.5680318 | 369.8548 | 406.4338 | 0.5639238 | 367.4374 | 403.7774 | 0.5656574 | 363.1388 | 399.0537
0.5678847 | 354.7509 | 389.8362 | 0.5660929 | 366.4416 | 402.6831 | 0.6620976 | 422.4854 | 464.2697 | 0.567818 | 365.3903 | 401.5278 | 0.5652154 | 357.8185 | 393.2072 | 0.5676206 | 367.3571 | 403.6892 | 0.5652871 | 371.8532 | 408.6299 | 0.5698599 | 371.0508 | 407.7482 | 0.5649257 | 368.0151 | 404.4122 | 0.5666565 | 363.5934 | 399.5532
0.5688896 | 355.3663 | 390.5125 | 0.5672561 | 367.1641 | 403.4771 | 0.6654317 | 424.4146 | 466.3896 | 0.5688168 | 366.0091 | 402.2078 | 0.5663807 | 358.5894 | 394.0542 | 0.5687841 | 368.0131 | 404.41 | 0.5662888 | 372.5787 | 409.4271 | 0.5716052 | 372.184 | 408.9934 | 0.5659254 | 368.6069 | 405.0625 | 0.5678214 | 364.4479 | 400.4922
0.569891 | 355.9875 | 391.195 | 0.5684188 | 367.9528 | 404.3437 | 0.6671125 | 425.4796 | 467.56 | 0.5698178 | 366.8295 | 403.1093 | 0.5673855 | 359.081 | 394.5945 | 0.5697854 | 368.6837 | 405.147 | 0.5672888 | 373.1582 | 410.064 | 0.5735947 | 373.3261 | 410.2485 | 0.5669246 | 369.2847 | 405.8074 | 0.5688208 | 365.065 | 401.1704
0.5710558 | 356.6123 | 391.8817 | 0.5695809 | 368.6583 | 405.119 | 0.6704376 | 427.3942 | 469.664 | 0.5708196 | 367.3919 | 403.7273 | 0.5683876 | 359.7267 | 395.3041 | 0.5707843 | 369.2491 | 405.7682 | 0.5682893 | 373.7051 | 410.6649 | 0.5752383 | 374.4019 | 411.4307 | 0.5679249 | 369.9152 | 406.5002 | 0.5699843 | 365.8025 | 401.9807
0.5720553 | 357.2312 | 392.5618 | 0.5705833 | 369.1214 | 405.6279 | 0.6721019 | 428.4289 | 470.801 | 0.5718198 | 367.8398 | 404.2195 | 0.5693877 | 360.1732 | 395.7947 | 0.5717891 | 369.9458 | 406.5338 | 0.5694541 | 374.1891 | 411.1968 | 0.5776219 | 375.7875 | 412.9533 | 0.5690892 | 370.6569 | 407.3153 | 0.5709839 | 366.3845 | 402.6204
0.5730549 | 357.7402 | 393.1211 | 0.5715859 | 369.804 | 406.378 | 0.6737804 | 429.5153 | 471.9948 | 0.5728226 | 368.7436 | 405.2127 | 0.5705529 | 360.9404 | 396.6378 | 0.5727892 | 370.5266 | 407.1721 | 0.5706179 | 375.1056 | 412.2039 | 0.5795757 | 377.0432 | 414.3332 | 0.5702514 | 371.2862 | 408.0068 | 0.5719874 | 367.0775 | 403.3819
0.574219 | 358.5195 | 393.9775 | 0.5725884 | 370.2673 | 406.8871 | 0.67546 | 430.5248 | 473.1042 | 0.5738223 | 369.3557 | 405.8854 | 0.571716 | 361.8111 | 397.5946 | 0.5737888 | 371.2129 | 407.9262 | 0.5717807 | 375.9222 | 413.1013 | 0.5816853 | 378.3068 | 415.7218 | 0.5712557 | 371.8317 | 408.6062 | 0.5729876 | 367.8742 | 404.2573
0.5752186 | 359.049 | 394.5593 | 0.5737524 | 371.058 | 407.756 | 0.678781 | 432.4677 | 475.2392 | 0.5749844 | 370.114 | 406.7187 | 0.5727174 | 362.4616 | 398.3095 | 0.5747898 | 371.719 | 408.4824 | 0.5727832 | 376.6886 | 413.9435 | 0.583918 | 379.8001 | 417.3628 | 0.5722544 | 372.6239 | 409.4768 | 0.5739919 | 368.2715 | 404.694
0.5762201 | 359.6598 | 395.2305 | 0.5747569 | 371.7646 | 408.5325 | 0.6804345 | 433.5125 | 476.3873 | 0.5761478 | 370.7673 | 407.4366 | 0.5738822 | 362.9582 | 398.8551 | 0.5759521 | 372.4006 | 409.2314 | 0.5737858 | 377.1633 | 414.4652 | 0.5854715 | 380.8948 | 418.5658 | 0.5732586 | 373.3276 | 410.2501 | 0.5749908 | 368.7267 | 405.1942
0.5772229 | 360.2071 | 395.832 | 0.5759194 | 372.616 | 409.4681 | 0.6837758 | 435.2953 | 478.3465 | 0.577148 | 371.2823 | 408.0025 | 0.5750481 | 363.8964 | 399.8862 | 0.5769522 | 373.1136 | 410.0149 | 0.5747893 | 377.7566 | 415.1171 | 0.5870737 | 381.9378 | 419.7118 | 0.5742607 | 373.816 | 410.7869 | 0.5759903 | 369.4615 | 406.0017
0.5782259 | 360.8489 | 396.5372 | 0.5770831 | 373.2205 | 410.1324 | 0.6870921 | 437.181 | 480.4187 | 0.5781511 | 371.7281 | 408.4924 | 0.5760537 | 364.4918 | 400.5405 | 0.5781162 | 373.8272 | 410.7991 | 0.5757905 | 378.4822 | 415.9145 | 0.5887545 | 383.1361 | 421.0287 | 0.5752597 | 374.2099 | 411.2197 | 0.5769898 | 370.1271 | 406.7331
0.57939 | 361.78 | 397.5604 | 0.5782458 | 374.0944 | 411.0927 | 0.6904317 | 439.0099 | 482.4284 | 0.579152 | 372.2374 | 409.0521 | 0.5770572 | 364.9453 | 401.0387 | 0.5791162 | 374.469 | 411.5044 | 0.5767904 | 379.3401 | 416.8572 | 0.59051 | 384.2554 | 422.2586 | 0.5762594 | 374.9321 | 412.0133 | 0.5781527 | 370.7234 | 407.3884
0.5803895 | 362.4032 | 398.2453 | 0.5792502 | 374.7983 | 411.8663 | 0.6921169 | 440.0778 | 483.6019 | 0.5801561 | 373.0415 | 409.9358 | 0.5782215 | 365.8431 | 402.0254 | 0.5801219 | 375.0396 | 412.1315 | 0.5779535 | 379.9007 | 417.4733 | 0.5923152 | 385.3528 | 423.4647 | 0.5774207 | 375.8521 | 413.0243 | 0.579152 | 371.4485 | 408.1851
0.5815538 | 362.8587 | 398.7458 | 0.5802506 | 375.2564 | 412.3697 | 0.69545 | 441.9471 | 485.6561 | 0.5811568 | 373.5027 | 410.4425 | 0.5792221 | 366.2387 | 402.4601 | 0.5811239 | 375.6561 | 412.8089 | 0.5791181 | 380.5797 | 418.2194 | 0.5941634 | 386.5075 | 424.7335 | 0.5785873 | 376.1775 | 413.3819 | 0.580151 | 372.0892 | 408.8892
0.5827153 | 363.4633 | 399.4102 | 0.5812573 | 375.7068 | 412.8646 | 0.6987761 | 443.9646 | 487.8732 | 0.5821558 | 374.1772 | 411.1837 | 0.5803861 | 366.8762 | 403.1606 | 0.5821248 | 375.9962 | 413.1827 | 0.580117 | 381.1607 | 418.8579 | 0.5960744 | 387.7581 | 426.1078 | 0.579589 | 377.0134 | 414.3004 | 0.5811572 | 372.5536 | 409.3995
0.5837183 | 364.0951 | 400.1045 | 0.5822593 | 376.515 | 413.7527 | 0.7004593 | 445.0412 | 489.0563 | 0.5831565 | 374.6811 | 411.7375 | 0.5813868 | 367.6919 | 404.057 | 0.583125 | 376.4827 | 413.7172 | 0.5811169 | 381.8498 | 419.6152 | 0.5980622 | 389.0253 | 427.5004 | 0.58059 | 377.7341 | 415.0924 | 0.5821583 | 373.0831 | 409.9814
0.5847213 | 364.8222 | 400.9036 | 0.5834233 | 377.1557 | 414.4568 | 0.7021289 | 446.0899 | 490.2087 | 0.5843204 | 375.316 | 412.4352 | 0.5825504 | 368.2308 | 404.6492 | 0.5842892 | 377.2531 | 414.5638 | 0.5821176 | 382.5022 | 420.3321 | 0.6001147 | 390.4012 | 429.0123 | 0.5815952 | 378.2535 | 415.6632 | 0.5831611 | 373.6627 | 410.6184
0.5857245 | 365.379 | 401.5154 | 0.584587 | 377.867 | 415.2385 | 0.7037768 | 447.0985 | 491.317 | 0.5853195 | 375.9171 | 413.0957 | 0.5835522 | 369.1836 | 405.6962 | 0.5854504 | 377.9888 | 415.3723 | 0.5831224 | 383.0762 | 420.9629 | 0.6022141 | 391.7684 | 430.5148 | 0.5825943 | 378.773 | 416.2341 | 0.5843227 | 374.5556 | 411.5995
0.5868883 | 365.9552 | 402.1486 | 0.5857508 | 378.657 | 416.1066 | 0.7070938 | 449.0903 | 493.5059 | 0.5863184 | 376.5448 | 413.7855 | 0.5845518 | 369.5884 | 406.1411 | 0.5866133 | 378.807 | 416.2714 | 0.5841256 | 383.7504 | 421.7037 | 0.6043597 | 393.1203 | 432.0004 | 0.583758 | 379.366 | 416.8857 | 0.5853219 | 375.1225 | 412.2225
0.5878897 | 366.6948 | 402.9613 | 0.58675 | 379.3605 | 416.8797 | 0.7104492 | 451.0207 | 495.6272 | 0.58732 | 377.233 | 414.5418 | 0.5855532 | 370.0064 | 406.6005 | 0.5876183 | 379.5821 | 417.1232 | 0.5852895 | 384.5295 | 422.5599 | 0.6065843 | 394.6328 | 433.6624 | 0.5849249 | 380.0963 | 417.6883 | 0.5864855 | 375.7251 | 412.8848
0.5890535 | 367.2796 | 403.6039 | 0.5877517 | 379.9071 | 417.4803 | 0.7137629 | 452.9265 | 497.7214 | 0.5883224 | 377.7879 | 415.1516 | 0.5865572 | 370.6507 | 407.3084 | 0.5886207 | 380.0496 | 417.6369 | 0.5862917 | 385.2614 | 423.3642 | 0.6088718 | 396.1239 | 435.301 | 0.5860868 | 380.8269 | 418.4911 | 0.5874846 | 376.2218 | 413.4306
0.5902159 | 368.0289 | 404.4273 | 0.5887529 | 380.496 | 418.1275 | 0.7171137 | 454.8561 | 499.8418 | 0.5893251 | 378.4364 | 415.8642 | 0.5875564 | 371.1263 | 407.8311 | 0.5896209 | 380.4826 | 418.1128 | 0.5874516 | 385.6969 | 423.8427 | 0.6112028 | 397.6765 | 437.0072 | 0.5870858 | 381.3274 | 419.0411 | 0.5884864 | 377.036 | 414.3253
0.5912154 | 368.5998 | 405.0547 | 0.5897583 | 381.1187 | 418.8118 | 0.7204491 | 456.8591 | 502.043 | 0.5903261 | 379.0392 | 416.5265 | 0.5885553 | 371.6238 | 408.3778 | 0.5906256 | 381.0881 | 418.7782 | 0.588617 | 386.4666 | 424.6886 | 0.6135854 | 399.2335 | 438.7181 | 0.5880855 | 381.7757 | 419.5338 | 0.5894882 | 377.7379 | 415.0966
0.5922168 | 369.1096 | 405.6149 | 0.5907583 | 381.6219 | 419.3647 | 0.7237802 | 458.7664 | 504.139 | 0.591489 | 379.9397 | 417.5162 | 0.5897162 | 372.4313 | 409.2652 | 0.5916249 | 381.912 | 419.6836 | 0.5896197 | 387.001 | 425.2758 | 0.6160616 | 400.9127 | 440.5634 | 0.5890942 | 382.4116 | 420.2325 | 0.5904932 | 378.1025 | 415.4972
0.5932202 | 369.587 | 406.1396 | 0.591921 | 382.6567 | 420.5018 | 0.7271237 | 460.7795 | 506.3511 | 0.592652 | 380.558 | 418.1956 | 0.5908797 | 373.2917 | 410.2106 | 0.5927893 | 382.5717 | 420.4085 | 0.5906215 | 387.8001 | 426.154 | 0.6185882 | 402.3169 | 442.1064 | 0.5900931 | 383.209 | 421.1088 | 0.591657 | 378.9734 | 416.4543
0.5942232 | 370.1841 | 406.7957 | 0.5929241 | 383.2794 | 421.1862 | 0.7287761 | 461.8605 | 507.539 | 0.5938143 | 381.2839 | 418.9933 | 0.5918809 | 373.8542 | 410.8288 | 0.5939508 | 383.2419 | 421.1449 | 0.591624 | 388.2347 | 426.6316 | 0.6211517 | 403.8929 | 443.8383 | 0.5910925 | 383.5911 | 421.5286 | 0.5926564 | 379.5498 | 417.0877
0.5952243 | 370.7603 | 407.4289 | 0.5940849 | 383.8783 | 421.8443 | 0.7304263 | 462.9247 | 508.7084 | 0.5948186 | 381.783 | 419.5417 | 0.5928836 | 374.493 | 411.5307 | 0.5949506 | 384.0187 | 421.9985 | 0.5926237 | 388.8254 | 427.2807 | 0.6238026 | 405.5386 | 445.6469 | 0.5920915 | 384.1076 | 422.0963 | 0.5938212 | 380.2726 | 417.882
0.596224 | 371.393 | 408.1242 | 0.5952492 | 384.752 | 422.8044 | 0.7320942 | 463.9315 | 509.8149 | 0.59582 | 382.3286 | 420.1414 | 0.5938863 | 375.3391 | 412.4605 | 0.595951 | 384.6197 | 422.659 | 0.5936236 | 389.4714 | 427.9905 | 0.6265215 | 407.3218 | 447.6063 | 0.5930907 | 384.8612 | 422.9244 | 0.5949827 | 380.9812 | 418.6606
0.5973881 | 372.2019 | 409.0131 | 0.5962496 | 385.3312 | 423.4409 | 0.7354468 | 465.9245 | 512.005 | 0.5968227 | 383.0698 | 420.9558 | 0.5948915 | 375.823 | 412.9923 | 0.5969539 | 385.048 | 423.1297 | 0.5947887 | 390.3535 | 428.9599 | 0.6292631 | 409.007 | 449.4583 | 0.5942532 | 385.7036 | 423.8502 | 0.5959838 | 381.5933 | 419.3333
0.5985518 | 372.628 | 409.4813 | 0.5972556 | 385.8838 | 424.0482 | 0.7387601 | 467.9254 | 514.2038 | 0.5978232 | 383.77 | 421.7252 | 0.5960537 | 376.5072 | 413.7442 | 0.5979564 | 385.6884 | 423.8335 | 0.5959502 | 390.9806 | 429.649 | 0.6320763 | 410.8974 | 451.5356 | 0.5952547 | 386.3853 | 424.5992 | 0.5969853 | 382.2022 | 420.0024
0.5995519 | 373.222 | 410.134 | 0.5982574 | 386.4675 | 424.6895 | 0.7404295 | 469.0026 | 515.3874 | 0.5988244 | 384.1924 | 422.1895 | 0.5972211 | 377.3282 | 414.6464 | 0.598959 | 386.2199 | 424.4175 | 0.5971162 | 391.8398 | 430.5932 | 0.6349715 | 412.7597 | 453.5821 | 0.5962566 | 387.1347 | 425.4228 | 0.5979894 | 382.8201 | 420.6814
0.6005508 | 373.8396 | 410.8127 | 0.5992561 | 387.1116 | 425.3974 | 0.7437844 | 470.9702 | 517.5497 | 0.5999883 | 384.6773 | 422.7223 | 0.5983823 | 377.9688 | 415.3504 | 0.6001229 | 386.9566 | 425.227 | 0.5981191 | 392.3367 | 431.1392 | 0.6378891 | 414.6198 | 455.6262 | 0.5972567 | 387.7523 | 426.1014 | 0.5989923 | 383.2331 | 421.1353
0.6015538 | 374.3663 | 411.3916 | 0.6004203 | 388.0595 | 426.439 | 0.7471032 | 472.8209 | 519.5834 | 0.6009877 | 385.3561 | 423.4683 | 0.5993815 | 378.2675 | 415.6786 | 0.6012853 | 387.6125 | 425.9479 | 0.599121 | 392.9073 | 431.7662 | 0.6408852 | 416.5169 | 457.7109 | 0.5982638 | 388.3693 | 426.7795 | 0.5999933 | 383.92 | 421.8901
0.6025594 | 375.074 | 412.1692 | 0.6015845 | 388.6306 | 427.0665 | 0.7504385 | 474.6289 | 521.5702 | 0.6021504 | 385.9546 | 424.1259 | 0.6003824 | 378.8242 | 416.2903 | 0.602285 | 388.4124 | 426.8269 | 0.6001242 | 393.643 | 432.5747 | 0.6439667 | 418.4727 | 459.8602 | 0.5994277 | 388.8051 | 427.2583 | 0.6009941 | 384.4034 | 422.4213
0.603559 | 375.772 | 412.9363 | 0.6027459 | 389.3558 | 427.8636 | 0.7537866 | 476.5516 | 523.683 | 0.6031525 | 386.7025 | 424.9478 | 0.6013848 | 379.3911 | 416.9132 | 0.6032845 | 388.9789 | 427.4493 | 0.6012904 | 394.2747 | 433.2689 | 0.6470746 | 420.5078 | 462.0965 | 0.600429 | 389.2952 | 427.797 | 0.6021583 | 384.9335 | 423.0038
0.6045603 | 376.3995 | 413.6259 | 0.6037493 | 389.9485 | 428.5149 | 0.7571035 | 478.3461 | 525.6551 | 0.6041527 | 387.4611 | 425.7815 | 0.602389 | 380.121 | 417.7154 | 0.6042852 | 389.5526 | 428.0798 | 0.6024564 | 394.8886 | 433.9435 | 0.6486616 | 421.5573 | 463.2498 | 0.6015887 | 389.9687 | 428.5371 | 0.6033199 | 385.8868 | 424.0515
0.605723 | 377.1159 | 414.413 | 0.6047505 | 390.7238 | 429.3668 | 0.7604563 | 480.349 | 527.856 | 0.6051572 | 387.9091 | 426.2738 | 0.6033886 | 380.7389 | 418.3944 | 0.6052859 | 390.3591 | 428.966 | 0.6034577 | 395.6946 | 434.8292 | 0.6502782 | 422.5657 | 464.3579 | 0.6025912 | 390.5231 | 429.1462 | 0.6043202 | 386.6639 | 424.9054
0.6068871 | 377.6307 | 414.9788 | 0.6057553 | 391.2675 | 429.9643 | 0.7621206 | 481.3648 | 528.9723 | 0.6061578 | 388.4344 | 426.8509 | 0.6043876 | 381.6303 | 419.374 | 0.6062905 | 390.8306 | 429.4842 | 0.604618 | 396.5157 | 435.7316 | 0.6518971 | 423.6012 | 465.4959 | 0.6037542 | 391.3715 | 430.0786 | 0.6053206 | 387.2021 | 425.4968
0.6080502 | 378.389 | 415.8121 | 0.6067572 | 391.7631 | 430.5089 | 0.7637749 | 482.3982 | 530.1079 | 0.607324 | 389.1059 | 427.5889 | 0.6053883 | 382.1941 | 419.9935 | 0.6072909 | 391.3802 | 430.0882 | 0.6056187 | 397.0365 | 436.3038 | 0.6535175 | 424.6015625 | 466.5951 | 0.6047535 | 391.8735 | 430.6302 | 0.6063225 | 387.5889 | 425.9219
0.6090496 | 378.9959 | 416.479 | 0.6077575 | 392.3297 | 431.1316 | 0.7654346 | 483.4688 | 531.2844 | 0.6084884 | 390.0572 | 428.6343 | 0.606387 | 382.6344 | 420.4773 | 0.6084558 | 392.1544 | 430.9389 | 0.6066192 | 397.587 | 436.9088 | 0.6567908 | 426.5802 | 468.7695 | 0.6057582 | 392.3222 | 431.1233 | 0.6073285 | 388.22 | 426.6154
0.6100523 | 379.6737 | 417.2239 | 0.6087581 | 392.9803 | 431.8465 | 0.7671137 | 484.4836 | 532.3995 | 0.6096512 | 390.9014 | 429.562 | 0.6075504 | 383.1769 | 421.0736 | 0.6094571 | 392.946 | 431.8088 | 0.6076244 | 398.07 | 437.4396 | 0.6584572 | 427.646 | 469.9407 | 0.6067573 | 392.8613 | 431.7157 | 0.6083276 | 389.014 | 427.488
0.6110544 | 380.2378 | 417.8438 | 0.6097566 | 393.7723 | 432.7169 | 0.7687878 | 485.497 | 533.5132 | 0.6106511 | 391.3057 | 430.0063 | 0.6085511 | 384.0107 | 421.9897 | 0.6106192 | 393.649 | 432.5813 | 0.6086238 | 398.7734375 | 438.2126 | 0.6601214 | 428.6918 | 471.0899 | 0.6077586 | 393.9028 | 432.8603 | 0.609327 | 389.5425 | 428.0687
0.6120545 | 380.7805 | 418.4401 | 0.6109201 | 394.6557 | 433.6876 | 0.7704548 | 486.5345 | 534.6533 | 0.6116516 | 391.7084 | 430.4488 | 0.6095523 | 384.8169 | 422.8757 | 0.6116196 | 394.1377 | 433.1184 | 0.609626 | 399.5157 | 439.0282 | 0.6617761 | 429.7319 | 472.2329 | 0.608925 | 394.6144 | 433.6422 | 0.6104884 | 390.2531 | 428.8495
0.613057 | 381.476 | 419.2044 | 0.6119192 | 395.2433 | 434.3333 | 0.7721114 | 487.563 | 535.7835 | 0.6126556 | 392.3652 | 431.1705 | 0.6105537 | 385.3481 | 423.4595 | 0.612785 | 394.7194 | 433.7575 | 0.6106274 | 400.2454 | 439.8301 | 0.6634272 | 430.7869 | 473.3922 | 0.6100882 | 395.2668 | 434.3592 | 0.6114874 | 390.8883 | 429.5476
0.6142213 | 382.0917 | 419.881 | 0.612918 | 395.8694 | 435.0214 | 0.7737738 | 488.5814 | 536.9026 | 0.6136577 | 392.8864 | 431.7433 | 0.6115553 | 385.9878 | 424.1624 | 0.6137884 | 395.6034 | 434.729 | 0.6117878 | 400.7672 | 440.4035 | 0.6667732 | 432.8169 | 475.623 | 0.6110868 | 395.7042 | 434.8398 | 0.6126515 | 391.5715 | 430.2984
0.6153832 | 382.7417 | 420.5953 | 0.6139222 | 396.5264 | 435.7433 | 0.7771329 | 490.4508 | 538.957 | 0.6146594 | 393.6422 | 432.5739 | 0.6125543 | 386.3623 | 424.5739 | 0.6147926 | 396.0247 | 435.1919 | 0.6129512 | 401.4054 | 441.1048 | 0.6684518 | 433.8263 | 476.7322 | 0.6120857 | 396.3111 | 435.5067 | 0.6136518 | 391.8519 | 430.6065
0.6163832 | 383.3436 | 421.2567 | 0.6149237 | 397.1385 | 436.416 | 0.7804472 | 492.3671875 | 541.0628 | 0.6158254 | 394.525 | 433.544 | 0.6135548 | 387.0476 | 425.327 | 0.6157923 | 396.5321 | 435.7496 | 0.613952 | 402.288 | 442.0747 | 0.6701218 | 434.9042 | 477.9167 | 0.6130846 | 396.9036 | 436.1578 | 0.6146554 | 392.5389 | 431.3614
0.6173828 | 383.9401 | 421.9122 | 0.6159269 | 397.7075 | 437.0412 | 0.7837757 | 494.1938 | 543.0702 | 0.6169881 | 395.0981 | 434.1737 | 0.6147158 | 387.8316 | 426.1886 | 0.6167913 | 397.1192 | 436.3947 | 0.6149514 | 402.677 | 442.5022 | 0.6734363 | 436.8677 | 480.0744 | 0.6140897 | 397.4528 | 436.7613 | 0.6156567 | 393.1021 | 431.9803
0.6183882 | 384.7004 | 422.7477 | 0.6169258 | 398.1806 | 437.5611 | 0.7871145 | 496.0575 | 545.1182 | 0.6181513 | 395.7688 | 434.9108 | 0.6157147 | 388.3374 | 426.7444 | 0.6179543 | 397.8465 | 437.1939 | 0.6159557 | 403.2455 | 443.1269 | 0.6751103 | 437.9158 | 481.2261 | 0.6150916 | 398.0756 | 437.4457 | 0.6166589 | 393.7957 | 432.7425
0.6193913 | 385.223 | 423.322 | 0.6179246 | 398.6605 | 438.0884 | 0.7904192 | 497.9394 | 547.1862 | 0.619316 | 396.4685 | 435.6797 | 0.6167139 | 389.0719 | 427.5515 | 0.6189535 | 398.4581 | 437.866 | 0.6169556 | 403.7256 | 443.6545 | 0.6784596 | 439.8224 | 483.3214 | 0.6160916 | 398.7353 | 438.1706 | 0.6178225 | 394.4684 | 433.4817
0.6203905 | 385.8851 | 424.0496 | 0.6190861 | 399.5834 | 439.1026 | 0.7937708 | 499.8601 | 549.2969 | 0.6203163 | 396.9643 | 436.2245 | 0.6177174 | 389.3944 | 427.906 | 0.620119 | 399.1891 | 438.6693 | 0.6179562 | 404.3597 | 444.3513 | 0.6817614 | 441.8821 | 485.5847 | 0.6170943 | 399.2685 | 438.7566 | 0.6189886 | 395.1853 | 434.2696
0.6213905 | 386.3571 | 424.5683 | 0.6202493 | 400.4164 | 440.018 | 0.7954466 | 500.9007 | 550.4403 | 0.6213191 | 397.6295 | 436.9555 | 0.6187181 | 390.1046 | 428.6864 | 0.6212839 | 399.8173 | 439.3597 | 0.6189569 | 404.96 | 445.0109 | 0.6851138 | 443.9389 | 487.845 | 0.618257 | 399.8294 | 439.373 | 0.6199872 | 396.0731 | 435.2452
0.6225532 | 386.8907 | 425.1546 | 0.6212494 | 400.9489 | 440.6032 | 0.7987678 | 502.8086 | 552.5369 | 0.6223238 | 398.2203 | 437.6048 | 0.619724 | 390.8429 | 429.4977 | 0.6222869 | 400.4483 | 440.0531 | 0.6201211 | 405.6829 | 445.8054 | 0.6867793 | 444.9935 | 489.0038 | 0.6192562 | 400.4028 | 440.003 | 0.6209869 | 396.564 | 435.7846
0.6235542 | 387.6485 | 425.9874 | 0.6222529 | 401.6801 | 441.4067 | 0.8004383 | 503.8141 | 553.6418 | 0.6233232 | 398.6273 | 438.052 | 0.6208884 | 391.4048 | 430.1151 | 0.6232867 | 401.2091 | 440.8891 | 0.6212846 | 406.5352 | 446.742 | 0.6884339 | 446.0515 | 490.1664 | 0.6204197 | 401.0546 | 440.7193 | 0.6221526 | 397.0639 | 436.334
0.6247174 | 388.2079 | 426.6021 | 0.6232552 | 402.3207 | 442.1107 | 0.802121 | 504.8546 | 554.7853 | 0.6243256 | 399.2975 | 438.7885 | 0.6218871 | 392.0497 | 430.8238 | 0.6242897 | 401.8171 | 441.5573 | 0.6222833 | 407.0752 | 447.3353 | 0.6900918 | 447.0904 | 491.3081 | 0.6214219 | 401.8076 | 441.5468 | 0.6231553 | 397.7393 | 437.0762
0.625719 | 389.0316 | 427.5073 | 0.624256 | 402.9203 | 442.7695 | 0.8054465 | 506.7478 | 556.8657 | 0.6254866 | 400.1196 | 439.6919 | 0.6230519 | 392.809 | 431.6582 | 0.6252906 | 402.4835 | 442.2895 | 0.6232821 | 407.5486 | 447.8556 | 0.691773 | 448.0944 | 492.4114 | 0.6224244 | 402.8352 | 442.6761 | 0.6241603 | 398.2975 | 437.6895
0.6267213 | 389.5517 | 428.0788 | 0.6252556 | 403.3345 | 443.2247 | 0.8087694 | 508.768 | 559.0857 | 0.6266503 | 400.773 | 440.4099 | 0.6242151 | 393.5603 | 432.4838 | 0.6264537 | 403.038 | 442.8989 | 0.6242847 | 408.353 | 448.7396 | 0.6951172 | 450.1636 | 494.6852 | 0.6234253 | 403.3304 | 443.2202 | 0.6251602 | 398.9816 | 438.4413
0.6277224 | 390.0772 | 428.6562 | 0.6262558 | 404.0804 | 444.0444 | 0.8104472 | 509.7952 | 560.2145 | 0.6276493 | 401.41 | 441.1099 | 0.6253815 | 394.2159 | 433.2043 | 0.6276175 | 403.7705 | 443.7038 | 0.6252898 | 409.0705 | 449.528 | 0.6967775 | 451.1854 | 495.8082 | 0.624427 | 403.8392 | 443.7793 | 0.6261598 | 399.6831 | 439.2122
0.6287255 | 390.7115 | 429.3532 | 0.6274168 | 404.823 | 444.8604 | 0.813768 | 511.6551 | 562.2584 | 0.628651 | 401.8959 | 441.6438 | 0.6263841 | 394.8191 | 433.8672 | 0.6286165 | 404.3153 | 444.3025 | 0.6262898 | 409.5607 | 450.0667 | 0.7001098 | 453.0881 | 497.899 | 0.6254268 | 404.3147 | 444.3019 | 0.6273237 | 399.9636 | 439.5205
0.6297249 | 391.0533 | 429.7289 | 0.6284184 | 405.3621 | 445.4528 | 0.8154218 | 512.7524 | 563.4642 | 0.6296561 | 402.3516 | 442.1446 | 0.6273858 | 395.3701 | 434.4727 | 0.6297803 | 405.0168 | 445.0734 | 0.6272909 | 410.1347 | 450.6975 | 0.7034553 | 455.0602 | 500.0662 | 0.6265929 | 405.0881 | 445.1518 | 0.6284864 | 400.7898 | 440.4283
0.6308891 | 391.8 | 430.5494 | 0.6294174 | 405.9284 | 446.0752 | 0.8170968 | 513.7833 | 564.5971 | 0.6306557 | 403.03125 | 442.8915 | 0.6283869 | 395.8919 | 435.0461 | 0.6307857 | 405.5204 | 445.6268 | 0.6284554 | 410.9683 | 451.6135 | 0.7051083 | 456.0922 | 501.2002 | 0.6277542 | 405.7395 | 445.8676 | 0.6294856 | 401.4342 | 441.1365
0.6320541 | 392.3656 | 431.171 | 0.6304197 | 406.7303 | 446.9564 | 0.8187804 | 514.8075 | 565.7225 | 0.6316568 | 403.7489 | 443.6801 | 0.6293893 | 396.69 | 435.923 | 0.6317891 | 406.0858 | 446.2481 | 0.6296177 | 411.7477 | 452.47 | 0.7067603 | 457.1162 | 502.3255 | 0.6289167 | 406.5085 | 446.7126 | 0.6304867 | 401.8299 | 441.5713
0.6332178 | 393.2063 | 432.0948 | 0.6314235 | 407.312 | 447.5956 | 0.8204579 | 515.8445 | 566.8621 | 0.6326582 | 404.5319 | 444.5405 | 0.6303888 | 397.4039 | 436.7076 | 0.6327892 | 406.9149 | 447.1593 | 0.6306173 | 412.2567 | 453.0293 | 0.7101112 | 459.076 | 504.4792 | 0.6299204 | 406.9754 | 447.2257 | 0.6314872 | 402.3219 | 442.1119
0.6342201 | 393.7696 | 432.7138 | 0.6324227 | 407.9384 | 448.2839 | 0.8237767 | 517.8334 | 569.0477 | 0.6338211 | 405.3158 | 445.402 | 0.6315516 | 397.9386 | 437.2952 | 0.6337911 | 407.5746 | 447.8842 | 0.6316183 | 412.9455 | 453.7863 | 0.7117827 | 460.153 | 505.6627 | 0.6309236 | 407.6388 | 447.9548 | 0.6324912 | 403.1046 | 442.972
0.6352193 | 394.4295 | 433.439 | 0.6334256 | 408.6442 | 449.0596 | 0.8271285 | 519.7373 | 571.1399 | 0.634986 | 405.9311 | 446.0781 | 0.6325507 | 398.5798 | 437.9998 | 0.6349543 | 408.317 | 448.7 | 0.6326196 | 413.5592 | 454.4607 | 0.7134372 | 461.197 | 506.8099 | 0.631925 | 408.3718 | 448.7602 | 0.633492 | 403.6721 | 443.5957
0.6362214 | 395.1409 | 434.2208 | 0.6344247 | 409.1404 | 449.6049 | 0.8304574 | 521.6461 | 573.2375 | 0.6361507 | 406.4491 | 446.6474 | 0.6337116 | 399.3798 | 438.8789 | 0.6359538 | 408.9079 | 449.3493 | 0.6336228 | 414.0008 | 454.9459 | 0.7150932 | 462.2316 | 507.9468 | 0.6322591 | 408.5415 | 448.9467 | 0.6344909 | 404.0996 | 444.0655
0.637224 | 395.7553 | 434.8959 | 0.6355867 | 409.9521 | 450.4969 | 0.8337682 | 523.4399 | 575.2087 | 0.6371504 | 406.976 | 447.2263 | 0.6347188 | 400.07 | 439.6374 | 0.6371176 | 409.5731 | 450.0803 | 0.6346252 | 414.4762 | 455.4683 | 0.7167673 | 463.2834 | 509.1026 | 0.6332598 | 409.1223 | 449.585 | 0.635491 | 404.8513 | 444.8916
0.6383889 | 396.2074 | 435.3927 | 0.6365854 | 410.5114 | 451.1115 | 0.8371187 | 525.3519 | 577.3098 | 0.6381546 | 407.6902 | 448.0112 | 0.6357199 | 400.5727 | 440.1898 | 0.6381171 | 410.0814 | 450.6389 | 0.6356253 | 415.1869 | 456.2493 | 0.718447 | 464.3446 | 510.2688 | 0.6349238 | 409.9613 | 450.5069 | 0.6366559 | 405.5418 | 445.6503
0.6393899 | 396.7009 | 435.935 | 0.6375844 | 410.9264 | 451.5675 | 0.8404324 | 527.2568 | 579.4031 | 0.6391556 | 408.2599 | 448.6372 | 0.6367211 | 401.1715 | 440.8478 | 0.6391199 | 410.9333 | 451.5751 | 0.6367895 | 415.9559 | 457.0944 | 0.7201185 | 465.3537 | 511.3777 | 0.6363265 | 410.9902 | 451.6376 | 0.6378162 | 406.1739 | 446.3449
0.6405518 | 397.5559 | 436.8746 | 0.6385843 | 411.8361 | 452.5671 | 0.8437817 | 529.1566 | 581.4907 | 0.640158 | 408.8683 | 449.3058 | 0.6377236 | 401.6202 | 441.3409 | 0.6401227 | 411.6012 | 452.309 | 0.6379508 | 416.7536 | 457.971 | 0.7217786 | 466.4563 | 512.5893 | 0.6384627 | 412.1348 | 452.8953 | 0.638819 | 406.7827 | 447.0139
0.6417143 | 398.2943 | 437.6861 | 0.6395876 | 412.5135 | 453.3116 | 0.8471231 | 531.0986 | 583.6249 | 0.6413243 | 409.5978 | 450.1074 | 0.6387231 | 402.4834 | 442.2894 | 0.6411261 | 411.951 | 452.6934 | 0.6391155 | 417.5079 | 458.7999 | 0.7234301 | 467.5565 | 513.7984 | 0.6402907 | 413.2672 | 454.1398 | 0.6398208 | 407.5248 | 447.8295
0.6427196 | 398.8351 | 438.2804 | 0.6405908 | 412.8979 | 453.734 | 0.8487802 | 532.1382 | 584.7672 | 0.6423236 | 410.0687 | 450.6249 | 0.6398894 | 403.0931 | 442.9594 | 0.6421263 | 412.5654 | 453.3685 | 0.6401182 | 418.131 | 459.4847 | 0.7250956 | 468.6537 | 515.0041 | 0.6420273 | 414.4869 | 455.4802 | 0.6408241 | 408.0564 | 448.4136
0.6437189 | 399.5598 | 439.0767 | 0.6415935 | 413.474 | 454.367 | 0.8504382 | 533.2056 | 585.9402 | 0.6434863 | 410.9932 | 451.6408 | 0.6410496 | 403.827 | 443.7659 | 0.6432908 | 413.242 | 454.1121 | 0.6411211 | 418.6172 | 460.0189 | 0.7267756 | 469.7767 | 516.2381 | 0.6439945 | 415.7416 | 456.8589 | 0.6418288 | 408.3375 | 448.7225
0.6447232 | 400.1813 | 439.7597 | 0.6427544 | 414.3105 | 455.2862 | 0.8537917 | 534.9828 | 587.8932 | 0.644648 | 411.6042 | 452.3123 | 0.6420485 | 404.6309 | 444.6493 | 0.6444524 | 414.1599 | 455.1207 | 0.642123 | 419.235 | 460.6978 | 0.7301154 | 471.7906 | 518.4513 | 0.6456187 | 416.7628 | 457.9812 | 0.6429895 | 408.8893 | 449.3289
0.6457243 | 400.7784 | 440.4158 | 0.6437538 | 414.9009 | 455.9351 | 0.85545 | 535.9985 | 589.0094 | 0.6456496 | 411.9769 | 452.7219 | 0.6430514 | 405.1267 | 445.1942 | 0.6456148 | 414.7676 | 455.7885 | 0.6431248 | 419.9841 | 461.521 | 0.7317683 | 472.8705 | 519.6379 | 0.6473844 | 417.8786 | 459.2073 | 0.6439912 | 409.5482 | 450.0529
0.6468896 | 401.2612 | 440.9464 | 0.6449159 | 415.6157 | 456.7205 | 0.8587598 | 537.9041 | 591.1034 | 0.6466525 | 412.6049 | 453.412 | 0.6440523 | 405.6731 | 445.7946 | 0.6466172 | 415.2857 | 456.3579 | 0.6442893 | 420.6665 | 462.2709 | 0.7334363 | 473.9522 | 520.8266 | 0.6492989 | 419.0991 | 460.5484 | 0.6451555 | 409.9691 | 450.5155
0.6478891 | 401.8278 | 441.569 | 0.6460823 | 416.2435 | 457.4104 | 0.8621167 | 539.8033 | 593.1904 | 0.6476567 | 413.2908 | 454.1658 | 0.6450549 | 406.1755 | 446.3467 | 0.6476197 | 416.2421 | 457.4089 | 0.6454538 | 421.135 | 462.7858 | 0.7367911 | 475.989 | 523.0649 | 0.6513447 | 420.4769 | 462.0626 | 0.6463152 | 410.7826 | 451.4094
0.6490519 | 402.7229 | 442.5527 | 0.6470833 | 416.9202 | 458.1541 | 0.8654317 | 541.5634 | 595.1246 | 0.648658 | 413.9556 | 454.8963 | 0.646057 | 406.8361 | 447.0726 | 0.6486216 | 416.7935 | 458.0149 | 0.6464528 | 421.7568 | 463.469 | 0.7401017 | 477.9258 | 525.1932 | 0.6535071 | 421.8455 | 463.5665 | 0.6473171 | 411.7767 | 452.5018
0.6502182 | 403.5604 | 443.4729 | 0.6480865 | 417.7226 | 459.0359 | 0.8687705 | 543.3238 | 597.0591 | 0.6498215 | 414.4591 | 455.4496 | 0.6472216 | 407.3365 | 447.6225 | 0.6496264 | 417.1517 | 458.4085 | 0.6476142 | 422.52 | 464.3077 | 0.7417676 | 478.9918 | 526.3646 | 0.6550192 | 422.8878 | 464.7119 | 0.6483186 | 412.3537 | 453.136
0.6512184 | 404.1044 | 444.0708 | 0.649089 | 418.3405 | 459.7148 | 0.8721123 | 545.1702 | 599.0881 | 0.6508206 | 415.3006 | 456.3743 | 0.6483873 | 408.2401 | 448.6154 | 0.6507897 | 417.8294 | 459.1532 | 0.6486186 | 423.1016 | 464.9468 | 0.7451145 | 480.9738 | 528.5427 | 0.6574202 | 424.3619 | 466.3318 | 0.6493221 | 412.8323 | 453.6619
0.652221 | 404.7524 | 444.7829 | 0.6500885 | 418.8194 | 460.2411 | 0.875423 | 547.0742 | 601.1804 | 0.6519842 | 416.0546 | 457.2029 | 0.6495469 | 408.9876 | 449.4369 | 0.6519514 | 418.63 | 460.033 | 0.6496192 | 423.8658 | 465.7866 | 0.7484391 | 482.9181 | 530.6792 | 0.6591031 | 425.4363 | 467.5124 | 0.650323 | 413.3364 | 454.2159
0.6532229 | 405.258 | 445.3384 | 0.6510874 | 419.5655 | 461.0609 | 0.8770986 | 548.0936 | 602.3006 | 0.6531507 | 416.3749 | 457.5548 | 0.6505502 | 409.5439 | 450.0483 | 0.652953 | 419.2695 | 460.7357 | 0.6506245 | 424.4601 | 466.4397 | 0.7517897 | 484.8929 | 532.8494 | 0.6608388 | 426.5855 | 468.7753 | 0.6513241 | 413.8687 | 454.8008
0.6542237 | 405.7106 | 445.8358 | 0.6520892 | 420.171 | 461.7263 | 0.8804502 | 550.0276 | 604.426 | 0.6541514 | 417.2735 | 458.5423 | 0.6515493 | 409.9823 | 450.53 | 0.654115 | 419.8178 | 461.3383 | 0.6516245 | 425.0896 | 467.1314 | 0.7551238 | 486.8777 | 535.0305 | 0.662621 | 427.8537 | 470.1689 | 0.6524894 | 414.5011 | 455.4957
0.6552263 | 406.4326 | 446.6292 | 0.6532504 | 420.7775 | 462.3929 | 0.8837656 | 552.0639 | 606.6636 | 0.6551527 | 417.9465 | 459.2819 | 0.6525543 | 410.6019 | 451.2109 | 0.6551161 | 420.2006 | 461.7589 | 0.652791 | 425.6716 | 467.771 | 0.7567733 | 487.915 | 536.1703 | 0.6644689 | 428.9643 | 471.3894 | 0.6536523 | 415.2964 | 456.3696
0.6563915 | 407.1466 | 447.4138 | 0.6544139 | 421.56 | 463.2527 | 0.8871185 | 554.0026 | 608.7941 | 0.6561561 | 418.4038 | 459.7844 | 0.6535544 | 411.5901 | 452.2969 | 0.65612 | 421.0063 | 462.6443 | 0.6539548 | 426.4752 | 468.6541 | 0.7584323 | 488.9356 | 537.2919 | 0.6663951 | 430.1556 | 472.6985 | 0.654651 | 415.8649 | 456.9944
0.6575544 | 407.8622 | 448.2002 | 0.6554141 | 422.1205 | 463.8687 | 0.8904423 | 555.8937 | 610.8722 | 0.6571567 | 419.1497 | 460.6041 | 0.6545542 | 412.1352 | 452.8958 | 0.6571243 | 421.5215 | 463.2105 | 0.6551195 | 427.2987 | 469.559 | 0.7601089 | 490.0147 | 538.4777 | 0.668379 | 431.4136 | 474.0809 | 0.6556514 | 416.5419 | 457.7383
0.6587177 | 408.57 | 448.9781 | 0.6564178 | 422.8371 | 464.6562 | 0.893773 | 557.641 | 612.7923 | 0.6581569 | 419.6188 | 461.1195 | 0.6555554 | 412.7191 | 453.5375 | 0.6581267 | 422.11 | 463.8571 | 0.6562871 | 427.946 | 470.2703 | 0.7617821 | 491.0493 | 539.6146 | 0.67041 | 432.6978 | 475.492 | 0.6566536 | 416.9709 | 458.2098
0.6597182 | 408.9667 | 449.414 | 0.6574233 | 423.3983 | 465.2729 | 0.897121 | 559.5159 | 614.8527 | 0.6591564 | 420.1087 | 461.6579 | 0.6565544 | 413.2169 | 454.0845 | 0.6592902 | 422.8158 | 464.6328 | 0.6572862 | 428.5441 | 470.9276 | 0.7634451 | 492.0888 | 540.7569 | 0.6724861 | 433.8978 | 476.8108 | 0.6576581 | 417.6766 | 458.9852
0.6607221 | 409.4782 | 449.976 | 0.6585894 | 424.176 | 466.1275 | 0.9004398 | 561.4141 | 616.9386 | 0.660319 | 420.9543 | 462.5871 | 0.6577159 | 413.7157 | 454.6327 | 0.6602893 | 423.5933 | 465.4871 | 0.6582897 | 429.1181 | 471.5583 | 0.7650931 | 493.2056 | 541.9842 | 0.6746452 | 435.37 | 478.4286 | 0.6586589 | 418.305 | 459.6758
0.6617238 | 410.0848 | 450.6426 | 0.6595888 | 424.9047 | 466.9282 | 0.9037973 | 563.2877 | 618.9975 | 0.6613186 | 421.814 | 463.5319 | 0.6587169 | 414.4268 | 455.4141 | 0.6614524 | 424.3538 | 466.3228 | 0.6592925 | 429.8289 | 472.3395 | 0.7667538 | 494.2489 | 543.1306 | 0.6768748 | 436.884 | 480.0923 | 0.6596602 | 418.8057 | 460.226
0.6627237 | 410.7686 | 451.3941 | 0.6605877 | 425.5691 | 467.6584 | 0.9071269 | 565.2298 | 621.1316 | 0.6623191 | 422.3239 | 464.0922 | 0.6597175 | 415.1257 | 456.1821 | 0.662452 | 425.2067 | 467.2601 | 0.6604583 | 430.2892 | 472.8452 | 0.7684331 | 495.3172 | 544.3046 | 0.679137 | 438.3311 | 481.6825 | 0.6608226 | 419.6767 | 461.1831
0.6637247 | 411.325 | 452.0055 | 0.66175 | 426.246 | 468.4022 | 0.9087762 | 566.2451 | 622.2473 | 0.6633223 | 422.9083 | 464.7344 | 0.6607206 | 415.7165 | 456.8313 | 0.6634521 | 425.5855 | 467.6764 | 0.6614583 | 431.0864 | 473.7213 | 0.7701091 | 496.3971 | 545.4913 | 0.6814498 | 439.96 | 483.4725 | 0.6619864 | 420.1298 | 461.6811
0.6648864 | 412.1481 | 452.91 | 0.6627501 | 426.6076 | 468.7996 | 0.9121266 | 568.1788 | 624.3723 | 0.6643255 | 423.278 | 465.1406 | 0.6617239 | 416.3201 | 457.4946 | 0.6644515 | 426.1658 | 468.3141 | 0.6626203 | 431.9196 | 474.6369 | 0.7717783 | 497.4826 | 546.6842 | 0.6838623 | 441.5755 | 485.2478 | 0.6629855 | 420.6476 | 462.2502
0.6660518 | 412.9596 | 453.8018 | 0.6637492 | 427.3669 | 469.634 | 0.9154474 | 569.9504 | 626.3192 | 0.6653278 | 423.8164 | 465.7323 | 0.6627257 | 416.8723 | 458.1014 | 0.6654577 | 426.887 | 469.1066 | 0.6636201 | 432.2739 | 475.0263 | 0.7750977 | 499.5059 | 548.9076 | 0.6863243 | 443.1646 | 486.994 | 0.6639848 | 421.2451 | 462.9067
0.6670508 | 413.3743 | 454.2575 | 0.6647533 | 428.0071 | 470.3375 | 0.9187645 | 571.7488 | 628.2954 | 0.6664934 | 424.5526 | 466.5413 | 0.6637248 | 417.463 | 458.7506 | 0.6664584 | 427.4443 | 469.719 | 0.6647827 | 433.1445 | 475.983 | 0.7784575 | 501.5327 | 551.1348 | 0.6888205 | 444.7016 | 488.6831 | 0.6649869 | 422.1028 | 463.8493
0.6680499 | 413.801 | 454.7264 | 0.665757 | 428.5247 | 470.9062 | 0.9221178 | 573.5817 | 630.3096 | 0.6676579 | 425.1518 | 467.1998 | 0.6648874 | 418.0771 | 459.4254 | 0.6674572 | 427.982 | 470.3099 | 0.6657834 | 433.7342 | 476.6309 | 0.7801248 | 502.5576 | 552.2611 | 0.6913911 | 446.2933 | 490.4322 | 0.6659916 | 422.6772 | 464.4805
0.6690526 | 414.4745 | 455.4665 | 0.6669253 | 429.2527 | 471.7062 | 0.925441 | 575.3433 | 632.2453 | 0.6688216 | 426.0041 | 468.1364 | 0.6660515 | 418.8718 | 460.2987 | 0.6684592 | 428.4397 | 470.8129 | 0.666787 | 434.3705 | 477.3303 | 0.7834303 | 504.5621 | 554.4638 | 0.6940426 | 447.8238 | 492.114 | 0.6669921 | 423.2693 | 465.1311
0.6700551 | 415.0688 | 456.1195 | 0.6680912 | 429.9036 | 472.4216 | 0.9287935 | 577.1718 | 634.2547 | 0.6699854 | 426.5573 | 468.7442 | 0.6672147 | 419.4855 | 460.9731 | 0.6696221 | 429.2885 | 471.7456 | 0.6677883 | 434.942 | 477.9582 | 0.7867814 | 506.5072 | 556.6014 | 0.6967248 | 449.4733 | 493.9267 | 0.6679914 | 423.748 | 465.6571
0.6710548 | 415.486 | 456.578 | 0.6692529 | 430.9366 | 473.5567 | 0.9304671 | 578.195 | 635.3791 | 0.6709849 | 427.1541 | 469.4001 | 0.6682141 | 420.2187 | 461.7787 | 0.6707836 | 429.9554 | 472.4785 | 0.6687892 | 435.4365 | 478.5017 | 0.7884388 | 507.5232 | 557.7178 | 0.6994666 | 451.0655 | 495.6764 | 0.6689904 | 424.2719 | 466.2328
0.6720554 | 415.8922 | 457.0243 | 0.6702526 | 431.5042 | 474.1805 | 0.933771 | 580.1122 | 637.486 | 0.6719862 | 427.8521 | 470.1671 | 0.6692197 | 420.8747 | 462.4996 | 0.6719478 | 430.6849 | 473.2802 | 0.6697895 | 436.0868 | 479.2162 | 0.7917563 | 509.5009 | 559.8911 | 0.7023033 | 452.7563 | 497.5343 | 0.6701534 | 425.0165 | 467.0511
0.6730551 | 416.5739 | 457.7735 | 0.6712514 | 432.0295 | 474.7577 | 0.9371054 | 582.0414 | 639.6059 | 0.6729892 | 428.5427 | 470.926 | 0.6702215 | 421.321 | 462.9901 | 0.6729528 | 431.2175 | 473.8654 | 0.6709551 | 436.8742 | 480.0815 | 0.7934343 | 510.5187 | 561.0096 | 0.7051742 | 454.5339 | 499.4878 | 0.6713175 | 425.7511 | 467.8584
0.6742195 | 417.3345 | 458.6093 | 0.6722517 | 432.741 | 475.5396 | 0.940429 | 584.0444 | 641.8071 | 0.67399 | 429.0298 | 471.4613 | 0.6712206 | 421.9474 | 463.6785 | 0.6739542 | 431.7856 | 474.4897 | 0.6721176 | 437.4521 | 480.7165 | 0.7951171 | 511.5808 | 562.1767 | 0.7080978 | 456.3991 | 501.5375 | 0.6723174 | 426.3139 | 468.4768
0.6752191 | 417.9728 | 459.3108 | 0.673253 | 433.3021 | 476.1561 | 0.9437532 | 585.9437 | 643.8942 | 0.6749914 | 429.7513 | 472.2542 | 0.6722214 | 422.6826 | 464.4864 | 0.6749546 | 432.5363 | 475.3146 | 0.6731194 | 437.9904 | 481.3082 | 0.7984454 | 513.588 | 564.3824 | 0.7111115 | 458.2674 | 503.5905 | 0.6733187 | 426.7708 | 468.9789
0.6763842 | 418.6775 | 460.0851 | 0.674257 | 433.6096 | 476.4941 | 0.9471146 | 587.9003 | 646.0443 | 0.6761547 | 430.4654 | 473.0389 | 0.6733828 | 423.4244 | 465.3015 | 0.6759551 | 433.2265 | 476.0731 | 0.6742841 | 438.632 | 482.0132 | 0.8001025 | 514.6514 | 565.551 | 0.7126285 | 459.2765 | 504.6995 | 0.6743225 | 427.4474 | 469.7225
0.6773871 | 419.4285 | 460.9104 | 0.6754234 | 434.494 | 477.466 | 0.9504372 | 589.7483 | 648.075 | 0.6773184 | 431.1277 | 473.7667 | 0.6743826 | 424.0105 | 465.9456 | 0.6771204 | 433.7345 | 476.6313 | 0.6752877 | 439.3896 | 482.8457 | 0.8017785 | 515.7503 | 566.7586 | 0.7156886 | 461.2448 | 506.8624 | 0.6753258 | 427.9699 | 470.2966
0.6783885 | 420.1372 | 461.6892 | 0.6764231 | 435.2164 | 478.2598 | 0.9537793 | 591.6709 | 650.1878 | 0.6783189 | 431.5854 | 474.2696 | 0.6753815 | 424.5376 | 466.5249 | 0.6781197 | 434.2106 | 477.1545 | 0.6762914 | 439.7807 | 483.2755 | 0.8034569 | 516.8621 | 567.9804 | 0.718851 | 463.3363 | 509.1607 | 0.6763262 | 428.5298 | 470.9119
0.6793897 | 420.4772 | 462.0629 | 0.6775847 | 435.8417 | 478.9469 | 0.9571201 | 593.5372 | 652.2387 | 0.6794818 | 432.3035 | 475.0588 | 0.6763805 | 425.2266 | 467.282 | 0.679285 | 435.0753 | 478.1047 | 0.6772909 | 440.2546 | 483.7963 | 0.8051291 | 517.8939 | 569.1142 | 0.7220573 | 465.3539 | 511.378 | 0.6774924 | 429.3151 | 471.7749
0.6803924 | 421 | 462.6373 | 0.6785838 | 436.4637 | 479.6304 | 0.9587676 | 594.5707 | 653.3744 | 0.680488 | 432.9241 | 475.7408 | 0.6773853 | 425.8172 | 467.931 | 0.6804504 | 435.7578 | 478.8547 | 0.6782904 | 441.1688 | 484.8008 | 0.8067801 | 518.9867 | 570.315 | 0.7236727 | 466.3721 | 512.4968 | 0.6786546 | 430.0703 | 472.6047
0.6815574 | 421.6698 | 463.3734 | 0.6797506 | 437.135 | 480.3681 | 0.9621099 | 596.4055 | 655.3907 | 0.6814901 | 433.5867 | 476.4689 | 0.6783872 | 426.292 | 468.4527 | 0.6814551 | 436.4794 | 479.6477 | 0.6792899 | 441.7982 | 485.4925 | 0.808431 | 520.0007 | 571.4293 | 0.7253156 | 467.3905 | 513.616 | 0.6796538 | 430.6531 | 473.2451
0.6827199 | 422.4756 | 464.2589 | 0.6809189 | 437.8852 | 481.1926 | 0.9654468 | 598.2814 | 657.4521 | 0.6826569 | 434.4129 | 477.3768 | 0.6793901 | 426.9948 | 469.225 | 0.6824568 | 437.1184 | 480.3499 | 0.6804551 | 442.3492 | 486.0981 | 0.8101038 | 521.0109 | 572.5395 | 0.726983 | 468.4084 | 514.7345 | 0.6806533 | 431.0475 | 473.6786
0.6838822 | 423.1713 | 465.0234 | 0.6819221 | 438.5831 | 481.9594 | 0.9687648 | 600.1587 | 659.515 | 0.6838229 | 434.7581 | 477.7562 | 0.6805545 | 427.6581 | 469.954 | 0.6834571 | 437.5664 | 480.8422 | 0.6816168 | 443.0531 | 486.8716 | 0.8117794 | 522.0397 | 573.67 | 0.7286525 | 469.4449 | 515.8735 | 0.6816536 | 431.5803 | 474.264
0.6848827 | 423.6432 | 465.542 | 0.6829227 | 439.0011 | 482.4188 | 0.9721226 | 602.0496 | 661.593 | 0.6849888 | 435.6265 | 478.7104 | 0.6815541 | 428.1732 | 470.52 | 0.6844566 | 437.9977 | 481.3162 | 0.682618 | 443.7247 | 487.6095 | 0.8134467 | 523.1033 | 574.8388 | 0.7303068 | 470.5167 | 517.0513 | 0.6826574 | 432.1957 | 474.9403
0.6858861 | 424.2473 | 466.2058 | 0.6839243 | 439.6513 | 483.1333 | 0.9754458 | 603.8668 | 663.5898 | 0.6861513 | 436.2529 | 479.3988 | 0.682718 | 428.8115 | 471.2215 | 0.6856203 | 438.8553 | 482.2586 | 0.6836196 | 444.3707 | 488.3194 | 0.8151028 | 524.1926 | 576.0358 | 0.7319556 | 471.5983 | 518.2399 | 0.6836606 | 432.7898 | 475.5932
0.6868886 | 424.7953 | 466.808 | 0.6850893 | 440.2449 | 483.7856 | 0.9787849 | 605.7361 | 665.644 | 0.6871505 | 436.9206 | 480.1326 | 0.683717 | 429.5277 | 472.0085 | 0.6866217 | 439.5752 | 483.0496 | 0.6846229 | 444.9077 | 488.9095 | 0.8184395 | 526.1467 | 578.1832 | 0.7336156 | 472.6137 | 519.3558 | 0.6846628 | 433.3702 | 476.231
0.6878911 | 425.3856 | 467.4567 | 0.6860893 | 441.1477 | 484.7777 | 0.9804581 | 606.762 | 666.7714 | 0.6881495 | 437.5245 | 480.7961 | 0.6847159 | 430.0294 | 472.5598 | 0.6877862 | 440.119 | 483.6472 | 0.6856256 | 445.623 | 489.6957 | 0.8217871 | 528.0127 | 580.2337 | 0.7352929 | 473.642 | 520.4857 | 0.6858251 | 434.1785 | 477.1192
0.6890535 | 426.0294 | 468.1642 | 0.6872522 | 441.6493 | 485.3289 | 0.9837719 | 608.7379 | 668.9428 | 0.6891547 | 437.9982 | 481.3167 | 0.6857173 | 430.5907 | 473.1766 | 0.6889516 | 440.6286 | 484.2073 | 0.6867889 | 446.3172 | 490.4584 | 0.8251019 | 529.9795 | 582.395 | 0.7369661 | 474.7612 | 521.7156 | 0.6868262 | 434.7424 | 477.7389
0.6900553 | 426.5017 | 468.6832 | 0.6884188 | 442.3911 | 486.1441 | 0.987106 | 610.6226 | 671.0139 | 0.6901571 | 438.5533 | 481.9268 | 0.6867203 | 431.2813 | 473.9355 | 0.6899537 | 441.3794 | 485.0323 | 0.6877886 | 446.9244 | 491.1257 | 0.8267715 | 531.0638 | 583.5866 | 0.7402724 | 476.7977 | 523.9535 | 0.6879867 | 435.2438 | 478.2899
0.6912195 | 427.1583 | 469.4047 | 0.6894209 | 443.1863 | 487.0179 | 0.9904471 | 612.5743 | 673.1586 | 0.6911596 | 439.044 | 482.4659 | 0.6877224 | 432.1707 | 474.9128 | 0.6909559 | 441.9907 | 485.7041 | 0.6889518 | 447.5864 | 491.8532 | 0.8301216 | 533.037 | 585.755 | 0.7419297 | 477.906 | 525.1714 | 0.6891501 | 435.8539 | 478.9604
0.6923801 | 427.8273 | 470.1399 | 0.6904215 | 443.8405 | 487.7368 | 0.9937602 | 614.4101 | 675.1759 | 0.6923247 | 439.5387 | 483.0096 | 0.6887237 | 432.7412 | 475.5398 | 0.6919572 | 442.6335 | 486.4104 | 0.690114 | 448.1993 | 492.5267 | 0.8334337 | 534.9937 | 587.9051 | 0.7436069 | 478.9767 | 526.3481 | 0.6901556 | 436.4605 | 479.627
0.6933835 | 428.4614 | 470.8367 | 0.6914231 | 444.2954 | 488.2367 | 0.9971154 | 616.3129 | 677.2669 | 0.6933236 | 440.3941 | 483.9496 | 0.6898875 | 433.2119 | 476.057 | 0.6929566 | 443.0874 | 486.9093 | 0.6911193 | 448.9556 | 493.3578 | 0.836785 | 536.9645 | 590.0709 | 0.7469522 | 480.9749 | 528.5438 | 0.6911551 | 437.1252 | 480.3574
0.6943826 | 429.2103 | 471.6597 | 0.6924273 | 444.7903 | 488.7805 | 1.000435 | 618.0773 | 679.2059 | 0.6944854 | 441.2482 | 484.8881 | 0.6910517 | 434.0725 | 477.0028 | 0.6939558 | 443.647 | 487.5242 | 0.6921211 | 449.6248 | 494.0932 | 0.8384567 | 538.0032 | 591.2123 | 0.7502747 | 482.9518 | 530.7162 | 0.6921605 | 437.8017 | 481.1008
0.6953878 | 429.7846 | 472.2908 | 0.6935905 | 445.3777 | 489.426 | 1.003763 | 619.9333 | 681.2454 | 0.6956477 | 441.8318 | 485.5295 | 0.6922136 | 434.7515 | 477.7489 | 0.6951195 | 444.3566 | 488.3039 | 0.6931227 | 450.2261 | 494.754 | 0.840115 | 539.1084 | 592.4268 | 0.7519585 | 483.9727 | 531.8381 | 0.6933243 | 438.4317 | 481.793
0.6963901 | 430.3915 | 472.9577 | 0.6947556 | 446.1522 | 490.2771 | 1.007119 | 621.7144 | 683.2026 | 0.6966503 | 442.3875 | 486.1402 | 0.6932171 | 435.4089 | 478.4713 | 0.696282 | 445.1584 | 489.185 | 0.6941234 | 450.9866 | 495.5897 | 0.8434345 | 541.0311 | 594.5396 | 0.7536341 | 484.9848 | 532.9504 | 0.6943237 | 438.8897 | 482.2964
0.6975533 | 430.9326 | 473.5523 | 0.6959181 | 447.0043 | 491.2135 | 1.01043 | 623.6122 | 685.2881 | 0.6976528 | 442.9984 | 486.8114 | 0.6942177 | 435.9427 | 479.0579 | 0.6972841 | 445.6743 | 489.752 | 0.6951227 | 451.5618 | 496.2218 | 0.8451141 | 542.0356 | 595.6436 | 0.7552947 | 486.0317 | 534.1008 | 0.6954888 | 439.5851 | 483.0605
0.6985576 | 431.6228 | 474.3107 | 0.6970835 | 447.7984 | 492.0861 | 1.013788 | 625.4023 | 687.2553 | 0.6986564 | 443.5252 | 487.3904 | 0.6952206 | 436.5026 | 479.6731 | 0.6982869 | 446.5045 | 490.6642 | 0.6961217 | 451.9752 | 496.676 | 0.8484491 | 543.9748 | 597.7745 | 0.7569427 | 487.0504 | 535.2202 | 0.6966502 | 440.3987 | 483.9547
0.6997185 | 432.251 | 475.0011 | 0.698086 | 448.3835 | 492.7291 | 1.017112 | 627.356 | 689.4022 | 0.6996567 | 444.1821 | 488.1122 | 0.6962214 | 437.3689 | 480.6251 | 0.6992886 | 447.0658 | 491.2811 | 0.6972868 | 452.6382 | 497.4047 | 0.8500997 | 545.0039 | 598.9054 | 0.7602757 | 489.0722 | 537.442 | 0.6976495 | 441.0647 | 484.6864
0.7007192 | 432.7545 | 475.5544 | 0.6990877 | 448.9651 | 493.3682 | 1.020435 | 629.1801 | 691.4067 | 0.7008212 | 444.8866 | 488.8863 | 0.6972208 | 437.8749 | 481.1812 | 0.7002923 | 447.5615 | 491.8258 | 0.6984481 | 453.4788 | 498.3283 | 0.8534505 | 547.0179 | 601.1186 | 0.761945 | 490.0973 | 538.5685 | 0.6986515 | 441.5652 | 485.2364
0.7018859 | 433.3055 | 476.1599 | 0.7000913 | 449.6442 | 494.1145 | 1.022114 | 630.1975 | 692.5247 | 0.7018198 | 445.5405 | 489.605 | 0.6982207 | 438.4559 | 481.8197 | 0.7014549 | 448.0851 | 492.4012 | 0.6994494 | 454.0899 | 498.9999 | 0.8551244 | 548.084 | 602.2902 | 0.7652549 | 492.1057 | 540.7754 | 0.6996545 | 442.2105 | 485.9456
0.7028877 | 434.0282 | 476.954 | 0.7012539 | 450.2212 | 494.7485 | 1.025446 | 632.0439 | 694.5537 | 0.7029817 | 446.359375 | 490.5048 | 0.6993834 | 439.1203 | 482.5497 | 0.7024563 | 448.8022 | 493.1893 | 0.7004508 | 454.7004 | 499.6708 | 0.8584404 | 550.1295 | 604.5379 | 0.7669172 | 493.1797 | 541.9558 | 0.7006567 | 442.694 | 486.4769
0.7038919 | 434.926 | 477.9407 | 0.7022564 | 451.1105 | 495.7258 | 1.028779 | 633.9308 | 696.6273 | 0.7039809 | 446.8177 | 491.0085 | 0.7005455 | 439.857 | 483.3593 | 0.7036198 | 449.5853 | 494.0498 | 0.7014556 | 455.1926 | 500.2116 | 0.8617811 | 552.2018 | 606.8152 | 0.7702792 | 495.1649 | 544.1372 | 0.7016584 | 443.0554 | 486.8741
0.7048908 | 435.2915 | 478.3423 | 0.7034201 | 451.6937 | 496.3667 | 1.032135 | 635.746 | 698.6219 | 0.704986 | 447.2562 | 491.4903 | 0.7015473 | 440.3641 | 483.9166 | 0.7047818 | 450.2037 | 494.7293 | 0.7024557 | 455.8719 | 500.9582 | 0.863452 | 553.2905 | 608.0115 | 0.7719507 | 496.1971 | 545.2715 | 0.7026584 | 443.729 | 487.6143
0.7058937 | 435.8701 | 478.9782 | 0.7045807 | 452.2286 | 496.9545 | 1.035441 | 637.489 | 700.5373 | 0.7059854 | 447.7852 | 492.0717 | 0.7025502 | 440.8518 | 484.4525 | 0.7057831 | 450.8368 | 495.4251 | 0.7034557 | 456.4288 | 501.5701 | 0.8651103 | 554.3232 | 609.1464 | 0.7736108 | 497.2119 | 546.3867 | 0.7038215 | 444.4546 | 488.4116
0.7070569 | 436.5811 | 479.7594 | 0.7055834 | 452.9886 | 497.7897 | 1.038786 | 639.2227 | 702.4425 | 0.7069905 | 448.4485 | 492.8006 | 0.7035512 | 441.5072 | 485.1727 | 0.7067847 | 451.54 | 496.1978 | 0.7046216 | 457.2487 | 502.4711 | 0.8667637 | 555.3279 | 610.2505 | 0.775269 | 498.2124 | 547.4862 | 0.7049864 | 445.1262 | 489.1497
0.7082204 | 437.238 | 480.4814 | 0.706584 | 453.6909 | 498.5614 | 1.042114 | 641.0444 | 704.4444 | 0.7079895 | 449.0642 | 493.4772 | 0.7045546 | 441.9785 | 485.6906 | 0.7077901 | 452.3022 | 497.0354 | 0.7057833 | 457.8569 | 503.1394 | 0.8684253 | 556.353 | 611.377 | 0.77694 | 499.215 | 548.5879 | 0.7059862 | 445.8541 | 489.9496
0.7093822 | 437.7635 | 481.0588 | 0.7075882 | 454.2671 | 499.1946 | 1.045426 | 642.7961 | 706.3693 | 0.7089892 | 449.6316 | 494.1007 | 0.7055562 | 442.774 | 486.5648 | 0.7087895 | 452.8801 | 497.6704 | 0.7067834 | 458.2903 | 503.6157 | 0.8717759 | 558.3349 | 613.5548 | 0.7786221 | 500.3002 | 549.7804 | 0.7069862 | 446.4687 | 490.6249
0.7103826 | 438.0415 | 481.3643 | 0.7085918 | 454.7094 | 499.6806 | 1.048781 | 644.5652 | 708.3135 | 0.7099893 | 450.2852 | 494.819 | 0.7065576 | 443.4663 | 487.3256 | 0.7097894 | 453.3439 | 498.1801 | 0.7077842 | 459.1183 | 504.5256 | 0.8734419 | 559.3627 | 614.6843 | 0.7802931 | 501.4149 | 551.0054 | 0.7079891 | 446.9811 | 491.1881
0.7113878 | 438.6841 | 482.0704 | 0.7097555 | 455.5855 | 500.6434 | 1.052103 | 646.4301 | 710.3628 | 0.7111515 | 450.8654 | 495.4564 | 0.7077188 | 443.9499 | 487.857 | 0.710788 | 454.1111 | 499.0231 | 0.7087838 | 459.6541 | 505.1144 | 0.8767669 | 561.3243 | 616.8399 | 0.7819445 | 502.4868 | 552.1833 | 0.7089926 | 447.648 | 491.9209
0.7123876 | 439.4487 | 482.9107 | 0.7107576 | 456.4367 | 501.5788 | 1.055446 | 648.3557 | 712.4787 | 0.7121523 | 451.5706 | 496.2314 | 0.7088835 | 444.6704 | 488.6488 | 0.7119545 | 454.6787 | 499.6469 | 0.7097906 | 460.2546 | 505.7743 | 0.8801266 | 563.1879 | 618.8878 | 0.7835979 | 503.5042 | 553.3013 | 0.7099923 | 448.2185 | 492.5478
0.7133892 | 440.0991 | 483.6254 | 0.7119193 | 456.9674 | 502.162 | 1.058788 | 650.2376 | 714.5468 | 0.7133181 | 452.3124 | 497.0466 | 0.710052 | 445.3657 | 489.4128 | 0.7131157 | 455.223 | 500.245 | 0.7107905 | 460.6512 | 506.2101 | 0.8834443 | 565.1017 | 620.9909 | 0.7852724 | 504.5888 | 554.4932 | 0.7109919 | 448.7551 | 493.1375
0.7143888 | 440.6072 | 484.1837 | 0.7129188 | 457.7461 | 503.0177 | 1.062095 | 652.1312 | 716.6277 | 0.7143228 | 452.9064 | 497.6993 | 0.711219 | 446.1559 | 490.2813 | 0.7141172 | 455.8322 | 500.9145 | 0.711791 | 461.4067 | 507.0403 | 0.8867745 | 567.1005 | 623.1873 | 0.7886177 | 506.6339 | 556.7406 | 0.7121535 | 449.4068 | 493.8536
0.715555 | 441.4369 | 485.0955 | 0.7140864 | 458.2269 | 503.5461 | 1.06544 | 654.0512 | 718.7376 | 0.7153251 | 453.4775 | 498.327 | 0.7122234 | 446.7475 | 490.9313 | 0.7151181 | 456.5699 | 501.7251 | 0.7129562 | 462.0898 | 507.791 | 0.8901118 | 568.9739 | 625.2461 | 0.7902736 | 507.6747 | 557.8843 | 0.7131539 | 449.88 | 494.3737
0.7167187 | 442.2213 | 485.9574 | 0.7150866 | 458.8847 | 504.2689 | 1.068752 | 655.8432 | 720.7068 | 0.7163247 | 454.0866 | 498.9962 | 0.7132249 | 447.0915 | 491.3093 | 0.7161241 | 457.1059 | 502.3141 | 0.7141199 | 463.0815 | 508.8807 | 0.8917608 | 570.0271 | 626.4034 | 0.7919311 | 508.6919 | 559.0021 | 0.7143188 | 450.468 | 495.0198
0.7178811 | 442.9733 | 486.7839 | 0.7160892 | 459.4234 | 504.8608 | 1.072098 | 657.5783 | 722.6135 | 0.7173235 | 454.5714 | 499.5291 | 0.7142236 | 447.7362 | 492.0178 | 0.7171242 | 457.6477 | 502.9096 | 0.7152843 | 463.6423 | 509.497 | 0.8950945 | 572.0811 | 628.6605 | 0.7936088 | 509.7482 | 560.1628 | 0.715485 | 451.1064 | 495.7213
0.7188813 | 443.3585 | 487.2071 | 0.7170928 | 460.115 | 505.6208 | 1.075447 | 659.4114 | 724.628 | 0.7183222 | 455.1046 | 500.1149 | 0.7152229 | 448.4904 | 492.8465 | 0.7182914 | 458.4615 | 503.8039 | 0.7162837 | 464.2599 | 510.1757 | 0.8984445 | 574.08 | 630.8572 | 0.7969581 | 511.6068 | 562.2053 | 0.7164897 | 451.6571 | 496.3265
0.7198887 | 443.9654 | 487.874 | 0.7182564 | 460.7111 | 506.276 | 1.078765 | 661.2056 | 726.5995 | 0.7194879 | 455.9565 | 501.0511 | 0.7163851 | 449.285 | 493.7198 | 0.7194553 | 459.2306 | 504.649 | 0.7172877 | 464.795 | 510.7638 | 0.9017645 | 576.0013 | 632.9685 | 0.7986196 | 512.6205 | 563.3193 | 0.7176586 | 452.3095 | 497.0434
0.7208909 | 444.3864 | 488.3368 | 0.7192574 | 461.4518 | 507.0899 | 1.082125 | 663.0595 | 728.6368 | 0.7206529 | 456.7252 | 501.8958 | 0.717385 | 449.896 | 494.3912 | 0.7206205 | 459.8897 | 505.3733 | 0.7182881 | 465.4156 | 511.4457 | 0.9034419 | 577.0563 | 634.1278 | 0.8019487 | 514.5928 | 565.4866 | 0.7188238 | 452.873 | 497.6626
0.721891 | 444.9147 | 488.9173 | 0.7204189 | 462.1365 | 507.8423 | 1.085444 | 664.935 | 730.6978 | 0.7218166 | 457.4668 | 502.7107 | 0.7185465 | 450.5332 | 495.0915 | 0.7217841 | 460.4473 | 505.986 | 0.7192911 | 465.9388 | 512.0207 | 0.9051253 | 578.0881 | 635.2617 | 0.8052936 | 516.5643 | 567.6531 | 0.7198234 | 453.6889 | 498.5593
0.7228925 | 445.7924 | 489.8818 | 0.7214175 | 462.8423 | 508.6179 | 1.088771 | 666.7996 | 732.7468 | 0.722821 | 458.0655 | 503.3687 | 0.7195528 | 451.0924 | 495.7059 | 0.7227861 | 461.0174 | 506.6126 | 0.72029 | 466.6068 | 512.7547 | 0.9067973 | 579.1071 | 636.3814 | 0.8069487 | 517.6212 | 568.8145 | 0.7209848 | 454.1561 | 499.0727
0.7240569 | 446.1903 | 490.3191 | 0.7225839 | 463.5067 | 509.3481 | 1.092113 | 668.5397 | 734.659 | 0.7238215 | 458.6356 | 503.9952 | 0.7205538 | 451.5568 | 496.2163 | 0.7237864 | 461.514 | 507.1583 | 0.7214549 | 467.2607 | 513.4732 | 0.9100988 | 580.9584 | 638.4159 | 0.8086023 | 518.6423 | 569.9366 | 0.7221496 | 454.9792 | 499.9772
0.7252216 | 446.7877 | 490.9754 | 0.7235853 | 463.9498 | 509.8349 | 1.095433 | 670.4232 | 736.7288 | 0.7248227 | 459.0288 | 504.4272 | 0.7215549 | 452.3499 | 497.0878 | 0.72479 | 461.9671 | 507.6562 | 0.7226181 | 468.1482 | 514.4486 | 0.9134411 | 582.8383 | 640.4817 | 0.8119492 | 520.624 | 572.1143 | 0.7231485 | 455.608 | 500.6682
0.7263825 | 447.4274 | 491.6785 | 0.7245867 | 464.584 | 510.5319 | 1.09879 | 672.2336 | 738.7183 | 0.7258245 | 459.4719 | 504.9142 | 0.7225547 | 453.0268 | 497.8316 | 0.7259545 | 462.8614 | 508.6389 | 0.7236171 | 468.8888 | 515.2624 | 0.9151051 | 583.9178 | 641.668 | 0.8136194 | 521.729 | 573.3286 | 0.7241538 | 456.2299 | 501.3516
0.7273847 | 448.2445 | 492.5763 | 0.7255875 | 465.2336 | 511.2457 | 1.102119 | 674.078 | 740.7451 | 0.7269859 | 460.2057 | 505.7205 | 0.7235543 | 453.4305 | 498.2753 | 0.7269583 | 463.4818 | 509.3206 | 0.7247835 | 469.3612 | 515.7815 | 0.9184179 | 585.9882 | 643.943 | 0.8152765 | 522.7689 | 574.4713 | 0.7251562 | 456.8871 | 502.0738
0.7283859 | 448.8735 | 493.2676 | 0.7265864 | 466.0221 | 512.1122 | 1.105447 | 675.9243 | 742.774 | 0.7279856 | 461.0498 | 506.6482 | 0.7247181 | 454.0642 | 498.9716 | 0.7281203 | 464.3235 | 510.2456 | 0.7257885 | 470.0471 | 516.5352 | 0.9217798 | 587.9783 | 646.13 | 0.8169321 | 523.8531 | 575.6627 | 0.7261578 | 457.2446 | 502.4666
0.7293905 | 449.2654 | 493.6983 | 0.7275888 | 466.5905 | 512.7368 | 1.108795 | 677.7845 | 744.8181 | 0.7289864 | 461.5089 | 507.1527 | 0.7258818 | 454.8174 | 499.7993 | 0.7292839 | 464.9447 | 510.9282 | 0.7267897 | 470.6605 | 517.2093 | 0.9234536 | 589.0134 | 647.2674 | 0.8202808 | 525.8192 | 577.8233 | 0.7271588 | 457.8196 | 503.0985
0.7303918 | 449.7737 | 494.2568 | 0.728752 | 467.3771 | 513.6012 | 1.112105 | 679.549 | 746.7572 | 0.7301506 | 462.1933 | 507.9047 | 0.726882 | 455.4169 | 500.4581 | 0.7302839 | 465.5085 | 511.5478 | 0.7277919 | 471.0706 | 517.66 | 0.9251145 | 590.0729 | 648.4317 | 0.8236125 | 527.7819 | 579.9801 | 0.7281583 | 458.6425 | 504.0028
0.7315569 | 450.7141 | 495.2902 | 0.7299157 | 467.7845 | 514.0489 | 1.115458 | 681.3264 | 748.7103 | 0.7311538 | 462.8951 | 508.6759 | 0.7278854 | 455.8869 | 500.9747 | 0.7314504 | 466.2933 | 512.4102 | 0.7289557 | 471.9269 | 518.601 | 0.9267706 | 591.1295 | 649.5929 | 0.8252652 | 528.7915 | 581.0896 | 0.7293244 | 459.2665 | 504.6885
0.7325559 | 451.1247 | 495.7414 | 0.7310821 | 468.4949 | 514.8295 | 1.118781 | 683.0323 | 750.5849 | 0.7321582 | 463.4279 | 509.2614 | 0.7288868 | 456.2614 | 501.3861 | 0.732452 | 466.7396 | 512.9006 | 0.730121 | 472.6623 | 519.4091 | 0.9301236 | 593.149 | 651.8121 | 0.8269305 | 529.8091 | 582.2078 | 0.7304887 | 459.8225 | 505.2995
0.733719 | 451.924 | 496.6198 | 0.7320854 | 469.2458 | 515.6548 | 1.122105 | 684.7797 | 752.5051 | 0.7331577 | 464.049 | 509.9439 | 0.7298913 | 456.9689 | 502.1636 | 0.7334558 | 467.525 | 513.7637 | 0.7311199 | 473.1551 | 519.9507 | 0.9334438 | 595.1022 | 653.9584 | 0.8286093 | 530.8769 | 583.3812 | 0.7316515 | 460.4286 | 505.9655
0.7348824 | 452.6635 | 497.4324 | 0.7330877 | 469.7012 | 516.1552 | 1.125455 | 686.6142 | 754.5211 | 0.7341589 | 464.6725 | 510.6291 | 0.730891 | 457.6822 | 502.9475 | 0.7344556 | 468.1739 | 514.4768 | 0.7322845 | 473.7113 | 520.5619 | 0.9367586 | 597.0212 | 656.0672 | 0.8302851 | 531.8814 | 584.4851 | 0.7326534 | 461.1815 | 506.7929
0.7358811 | 453.0067 | 497.8096 | 0.7340893 | 470.4459 | 516.9735 | 1.128767 | 688.3958 | 756.4789 | 0.7353225 | 465.1701 | 511.176 | 0.7320527 | 458.4583 | 503.8003 | 0.7354571 | 468.5045 | 514.8401 | 0.7332848 | 474.2961 | 521.2046 | 0.9401177 | 599.0029 | 658.245 | 0.8319487 | 532.9269 | 585.634 | 0.7336551 | 461.7669 | 507.4362
0.7368852 | 453.6739 | 498.5427 | 0.7350906 | 471.212 | 517.8154 | 1.132116 | 690.2359 | 758.501 | 0.7364888 | 465.8425 | 511.9148 | 0.7330528 | 459.0463 | 504.4465 | 0.7366219 | 469.3074 | 515.7224 | 0.7342885 | 474.9569 | 521.9307 | 0.941776 | 600.0222 | 659.3651 | 0.8336034 | 533.9434 | 586.7509 | 0.7346584 | 462.4623 | 508.2004
0.7378888 | 454.3057 | 499.237 | 0.7360898 | 471.7168 | 518.3701 | 1.133788 | 691.2371 | 759.6012 | 0.7376525 | 466.6431 | 512.7946 | 0.7342181 | 459.8711 | 505.3529 | 0.7377858 | 469.9876 | 516.4699 | 0.7352904 | 475.7409 | 522.7922 | 0.9451004 | 602.0592 | 661.6035 | 0.8352708 | 534.9602 | 587.8684 | 0.7356583 | 462.92 | 508.7033
0.7388916 | 454.869 | 499.8561 | 0.7372553 | 472.5661 | 519.3034 | 1.137102 | 693.049 | 761.5923 | 0.7386522 | 467.0747 | 513.2689 | 0.7353816 | 460.4491 | 505.988 | 0.738951 | 470.6556 | 517.2039 | 0.7362933 | 476.3846 | 523.4995 | 0.9467795 | 603.0773 | 662.7223 | 0.8369516 | 536.0531 | 589.0693 | 0.7366604 | 463.4951 | 509.3353
0.7400551 | 455.5928 | 500.6514 | 0.7384182 | 473.3427 | 520.1568 | 1.140445 | 694.7777 | 763.492 | 0.7396529 | 467.6136 | 513.8612 | 0.7363863 | 461.1134 | 506.7181 | 0.7399538 | 471.3376 | 517.9535 | 0.7372935 | 476.9929 | 524.168 | 0.9501167 | 605.0491 | 664.8892 | 0.8386238 | 537.0649 | 590.1812 | 0.7378234 | 464.06 | 509.956
0.7410544 | 456.2363 | 501.3586 | 0.7394168 | 473.971 | 520.8473 | 1.143767 | 696.5513 | 765.441 | 0.7406565 | 468.2589 | 514.5702 | 0.7373857 | 461.6276 | 507.2831 | 0.7409539 | 471.9207 | 518.5942 | 0.7384584 | 477.7581 | 525.009 | 0.9517751 | 606.1075 | 666.0522 | 0.8419388 | 539.071 | 592.3858 | 0.7389828 | 464.7199 | 510.6812
0.742218 | 456.7551 | 501.9286 | 0.7404181 | 474.4498 | 521.3734 | 1.147089 | 698.4158 | 767.4899 | 0.741659 | 468.8548 | 515.2251 | 0.738389 | 462.2485 | 507.9654 | 0.7419566 | 472.5188 | 519.2515 | 0.73962 | 478.6259 | 525.9626 | 0.955121 | 608.0757 | 668.215 | 0.8452792 | 540.9636 | 594.4655 | 0.7399817 | 465.4772 | 511.5134
0.7433828 | 457.3542 | 502.587 | 0.7414203 | 474.9485 | 521.9214 | 1.150439 | 700.1451 | 769.3902 | 0.742659 | 469.4939 | 515.9274 | 0.7393889 | 462.8721 | 508.6506 | 0.7429591 | 473.1962 | 519.9958 | 0.7407842 | 479.1575 | 526.5467 | 0.9584433 | 609.9247 | 670.2469 | 0.8486176 | 542.9318 | 596.6284 | 0.740985 | 466.0202 | 512.1101
0.7443886 | 457.9844 | 503.2796 | 0.7424228 | 475.6125 | 522.6511 | 1.153762 | 701.9666 | 771.3918 | 0.7438226 | 470.2898 | 516.802 | 0.7403876 | 463.4248 | 509.258 | 0.7439598 | 473.7924 | 520.651 | 0.7417853 | 479.5809 | 527.012 | 0.9617567 | 611.9266 | 672.4469 | 0.8519443 | 544.8939 | 598.7845 | 0.7419882 | 466.761 | 512.9241
0.7455528 | 458.8188 | 504.1964 | 0.7434267 | 476.0731 | 523.1573 | 1.157112 | 703.8134 | 773.4213 | 0.7449867 | 470.7136 | 517.2677 | 0.7415529 | 464.2868 | 510.2052 | 0.7451234 | 474.5294 | 521.4609 | 0.7427856 | 480.3754 | 527.885 | 0.9651124 | 613.9275 | 674.6456 | 0.8553015 | 546.836 | 600.9187 | 0.7429922 | 467.2673 | 513.4806
0.7465575 | 459.2185 | 504.6357 | 0.7445916 | 476.7502 | 523.9013 | 1.160453 | 705.6692 | 775.4606 | 0.7459859 | 471.3326 | 517.9479 | 0.7427144 | 465.0984 | 511.0971 | 0.7461221 | 475.0223 | 522.0026 | 0.7437883 | 481.033 | 528.6077 | 0.968426 | 615.6718 | 676.5624 | 0.8586156 | 548.7163 | 602.985 | 0.7439912 | 467.8922 | 514.1673
0.7475567 | 459.7724 | 505.2444 | 0.7457548 | 477.6242 | 524.8617 | 1.163766 | 707.4095 | 777.3731 | 0.7469871 | 472.0616 | 518.749 | 0.7437158 | 465.5268 | 511.5679 | 0.7472827 | 475.9227 | 522.9919 | 0.7447917 | 481.4599 | 529.0768 | 0.9717758 | 617.6262 | 678.7101 | 0.8602735 | 549.7457 | 604.1161 | 0.7449899 | 468.5949 | 514.9395
0.7485588 | 460.3929 | 505.9263 | 0.7469133 | 478.2528 | 525.5526 | 1.16712 | 709.1377 | 779.2722 | 0.7479865 | 472.4626 | 519.1897 | 0.7447161 | 466.0768 | 512.1723 | 0.7482864 | 476.4873 | 523.6125 | 0.7457908 | 481.9443 | 529.6091 | 0.9734497 | 618.6899 | 679.8791 | 0.8636258 | 551.7485 | 606.3171 | 0.7459905 | 468.9309 | 515.3087
0.7497226 | 461.0982 | 506.7013 | 0.7479153 | 479.0468 | 526.425 | 1.17043 | 710.8725 | 781.1786 | 0.7489888 | 473.1895 | 519.9885 | 0.7457194 | 466.6638 | 512.8173 | 0.7492859 | 477.011 | 524.1879 | 0.7469544 | 482.5162 | 530.2376 | 0.9751136 | 619.7387 | 681.0315 | 0.8669386 | 553.681 | 608.4406 | 0.7471498 | 469.3925 | 515.816
0.7508859 | 461.8054 | 507.4785 | 0.748919 | 479.7595 | 527.2082 | 1.173774 | 712.6436 | 783.1248 | 0.7499931 | 473.8303 | 520.6926 | 0.7467197 | 467.4993 | 513.7355 | 0.7502889 | 477.4898 | 524.7141 | 0.7479537 | 483.1266 | 530.9084 | 0.9784284 | 621.6985 | 683.1852 | 0.8685947 | 554.7584 | 609.6246 | 0.748151 | 469.9697 | 516.4502
0.7518858 | 462.348 | 508.0747 | 0.749921 | 480.3235 | 527.828 | 1.177119 | 714.4169 | 785.0735 | 0.751157 | 474.6861 | 521.633 | 0.7477205 | 467.9999 | 514.2856 | 0.7512897 | 478.1209 | 525.4076 | 0.7491162 | 483.7686 | 531.6138 | 0.9801013 | 622.7071 | 684.2935 | 0.8719488 | 556.7903 | 611.8575 | 0.7491519 | 470.562 | 517.1011
0.7530513 | 463.0133 | 508.8058 | 0.7509252 | 480.9535 | 528.5203 | 1.180439 | 716.1479 | 786.9758 | 0.7521578 | 475.1501 | 522.143 | 0.7487221 | 468.7164 | 515.073 | 0.7524559 | 479.0008 | 526.3745 | 0.7501168 | 484.4509 | 532.3636 | 0.9817845 | 623.7584 | 685.4487 | 0.873618 | 557.8313 | 613.0014 | 0.7501542 | 471.044 | 517.6308
0.7540554 | 463.5479 | 509.3933 | 0.7520891 | 481.685 | 529.3242 | 1.183802 | 717.8959 | 788.8966 | 0.7533202 | 475.729 | 522.7792 | 0.7498866 | 469.341 | 515.7593 | 0.7536197 | 479.7334 | 527.1796 | 0.7511166 | 485.0689 | 533.0428 | 0.9834523 | 624.8259 | 686.6218 | 0.8769366 | 559.7961 | 615.1606 | 0.7511597 | 471.5969 | 518.2383
0.7550579 | 464.3067 | 510.2272 | 0.7532564 | 482.1717 | 529.859 | 1.187111 | 719.7296 | 790.9116 | 0.7544838 | 476.4988 | 523.625 | 0.7510481 | 470.0576 | 516.5468 | 0.7547838 | 480.2936 | 527.7951 | 0.7521222 | 485.8225 | 533.8709 | 0.9867657 | 626.8069 | 688.7988 | 0.8786112 | 560.8498 | 616.3185 | 0.7523253 | 472.3307 | 519.0447
0.7560587 | 464.9489 | 510.9328 | 0.7544183 | 482.9547 | 530.7195 | 1.190441 | 721.4423 | 792.7937 | 0.7554831 | 477.1872 | 524.3815 | 0.7522139 | 470.8772 | 517.4474 | 0.7559466 | 480.9662 | 528.5343 | 0.7531227 | 486.2698 | 534.3624 | 0.9901218 | 628.7569 | 690.9416 | 0.8819601 | 562.782 | 618.4418 | 0.7533267 | 472.8886 | 519.6578
0.7570589 | 465.3941 | 511.4221 | 0.7554173 | 483.5534 | 531.3774 | 1.193769 | 723.0779 | 794.5911 | 0.7564843 | 477.7216 | 524.9688 | 0.753213 | 471.5029 | 518.1351 | 0.7569499 | 481.7724 | 529.4203 | 0.7542875 | 487.0599 | 535.2306 | 0.9917881 | 629.8046 | 692.093 | 0.885265 | 564.6302 | 620.4728 | 0.7544913 | 473.6718 | 520.5184
0.7582216 | 465.8645 | 511.939 | 0.7564177 | 484.062 | 531.9362 | 1.197087 | 724.8034 | 796.4873 | 0.7574903 | 478.0461 | 525.3254 | 0.7542191 | 472.0251 | 518.709 | 0.7579535 | 482.3694 | 530.0762 | 0.7552884 | 487.862 | 536.1121 | 0.9934411 | 630.8351 | 693.2254 | 0.8886115 | 566.4738 | 622.4987 | 0.7556522 | 474.5288 | 521.4602
0.7593847 | 466.5085 | 512.6467 | 0.757417 | 484.6913 | 532.6278 | 1.20045 | 726.4982 | 798.3496 | 0.7584906 | 478.6037 | 525.9381 | 0.7552222 | 472.7022 | 519.453 | 0.7589573 | 482.7956 | 530.5446 | 0.7562873 | 488.3813 | 536.6827 | 0.9967788 | 632.6462 | 695.2156 | 0.8902731 | 567.4961 | 623.6221 | 0.7566521 | 475.1271 | 522.1177
0.7605498 | 467.3677 | 513.5909 | 0.7584227 | 485.265 | 533.2582 | 1.203777 | 728.254 | 800.2792 | 0.7596558 | 479.5616 | 526.9908 | 0.7562212 | 473.4867 | 520.315 | 0.7601219 | 483.5754 | 531.4016 | 0.757286 | 488.959 | 537.3175 | 1.000119 | 634.5541 | 697.3122 | 0.8919255 | 568.5311 | 624.7594 | 0.7576534 | 475.7053 | 522.753
0.7615491 | 467.8705 | 514.1435 | 0.7594252 | 486.1217 | 534.1997 | 1.207108 | 729.954 | 802.1472 | 0.7608226 | 480.1165 | 527.6005 | 0.7572212 | 473.8127 | 520.6733 | 0.7611248 | 484.0663 | 531.941 | 0.758285 | 489.4571 | 537.865 | 1.001778 | 635.5822 | 698.442 | 0.8952628 | 570.5269 | 626.9526 | 0.7586554 | 476.2277 | 523.3271
0.7625536 | 468.4481 | 514.7781 | 0.7604259 | 486.7432 | 534.8826 | 1.210454 | 731.7104 | 804.0773 | 0.7619861 | 480.7115 | 528.2543 | 0.75822 | 474.3452 | 521.2584 | 0.7622872 | 484.8114 | 532.7597 | 0.7592864 | 490.1307 | 538.6051 | 1.005115 | 637.4222 | 700.4639 | 0.8969435 | 571.5278 | 628.0525 | 0.7596589 | 476.7067 | 523.8535
0.7635565 | 469.0716 | 515.4633 | 0.7615908 | 487.6722 | 535.9035 | 1.213753 | 733.5543 | 806.1036 | 0.7631504 | 481.6165 | 529.2489 | 0.7593807 | 475.0365 | 522.0182 | 0.7632863 | 485.4115 | 533.4192 | 0.7602895 | 490.7766 | 539.3149 | 1.008464 | 639.2832 | 702.509 | 0.8986164 | 572.6144 | 629.2466 | 0.7606579 | 477.169 | 524.3616
0.7645568 | 469.779 | 516.2407 | 0.7627533 | 488.2758 | 536.5668 | 1.217113 | 735.3804 | 808.1103 | 0.7641513 | 482.3204 | 530.0224 | 0.7603824 | 475.6134 | 522.6521 | 0.7642857 | 485.9718 | 534.035 | 0.7612923 | 491.3517 | 539.9469 | 1.011773 | 641.233 | 704.6516 | 0.9002759 | 573.6747 | 630.4118 | 0.7616595 | 477.8337 | 525.092
0.7655572 | 470.3304 | 516.8466 | 0.7639174 | 488.6536 | 536.9819 | 1.220437 | 737.0569 | 809.9526 | 0.7651557 | 483.1002 | 530.8793 | 0.7613831 | 476.199 | 523.2956 | 0.7652851 | 486.6573 | 534.7882 | 0.7624564 | 492.0045 | 540.6642 | 1.013444 | 642.3319 | 705.8592 | 0.9019324 | 574.6771 | 631.5133 | 0.7628229 | 478.5143 | 525.8398
0.7667188 | 470.8001 | 517.3628 | 0.7649168 | 489.2003 | 537.5827 | 1.223769 | 738.9365 | 812.0181 | 0.766157 | 483.6539 | 531.4878 | 0.7623854 | 476.916 | 524.0835 | 0.7662876 | 487.2662 | 535.4573 | 0.7634577 | 492.702 | 541.4308 | 1.015121 | 643.3468 | 706.9745 | 0.9052884 | 576.7268 | 633.7657 | 0.7639871 | 479.1935 | 526.5862
0.7677176 | 471.3236 | 517.938 | 0.7659186 | 490.0953 | 538.5662 | 1.227119 | 740.7278 | 813.9866 | 0.7671582 | 484.2441 | 532.1364 | 0.7633883 | 477.3389 | 524.5482 | 0.7672912 | 487.818 | 536.0638 | 0.7646186 | 493.3867 | 542.1832 | 1.016787 | 644.3994 | 708.1312 | 0.9086161 | 578.7153 | 635.9508 | 0.7649862 | 479.8466 | 527.304
0.7687178 | 472.0508 | 518.7372 | 0.7669244 | 490.5221 | 539.0353 | 1.230441 | 742.355 | 815.7748 | 0.7681578 | 484.6778 | 532.613 | 0.7643877 | 478.1114 | 525.3971 | 0.7682933 | 488.3223 | 536.6179 | 0.7657844 | 494.2814 | 543.1664 | 1.020089 | 646.4266 | 710.3589 | 0.9102672 | 579.7178 | 637.0526 | 0.7661518 | 480.5215 | 528.0457
0.7698841 | 472.9504 | 519.7258 | 0.7680901 | 491.1879 | 539.7669 | 1.233793 | 744.0867 | 817.6777 | 0.7693202 | 485.3713 | 533.375 | 0.7653927 | 478.638 | 525.9759 | 0.7694591 | 489.0169 | 537.3812 | 0.7669515 | 494.8894 | 543.8345 | 1.021761 | 647.4548 | 711.4888 | 0.913614 | 581.6636 | 639.1907 | 0.7671572 | 481.1808 | 528.7701
0.7708883 | 473.421875 | 520.2438 | 0.7690917 | 491.832 | 540.4747 | 1.23711 | 745.8589 | 819.6252 | 0.7704852 | 485.8948 | 533.9504 | 0.766552 | 479.4338 | 526.8504 | 0.770621 | 489.6336 | 538.0589 | 0.7679527 | 495.3571 | 544.3484 | 1.025114 | 649.3824 | 713.6071 | 0.9169428 | 583.4705 | 641.1763 | 0.7681575 | 481.6557 | 529.2919
0.7718887 | 473.9742 | 520.8508 | 0.770092 | 492.6591 | 541.3836 | 1.240432 | 747.492 | 821.4198 | 0.7716506 | 486.6562 | 534.7871 | 0.7677155 | 480.0943 | 527.5761 | 0.7717837 | 490.4065 | 538.9083 | 0.7689548 | 496.0057 | 545.0612 | 1.028435 | 651.2805 | 715.6928 | 0.9186004 | 584.4796 | 642.2852 | 0.7691582 | 482.1678 | 529.8547
0.7728899 | 474.2938 | 521.2019 | 0.7712531 | 493.4382 | 542.2398 | 1.243783 | 749.1715 | 823.2654 | 0.7726514 | 487.1948 | 535.3789 | 0.7687167 | 480.5921 | 528.1232 | 0.772783 | 491.0993 | 539.6696 | 0.7699551 | 496.6446 | 545.7633 | 1.031788 | 653.1471 | 717.7441 | 0.9202747 | 585.587 | 643.5022 | 0.7701587 | 482.6464 | 530.3807
0.7738911 | 474.8108 | 521.7701 | 0.7724177 | 494.0388 | 542.8997 | 1.247095 | 750.9417 | 825.2107 | 0.7736526 | 487.8509 | 536.0999 | 0.7698832 | 481.2899 | 528.89 | 0.7737839 | 491.8219 | 540.4637 | 0.7711198 | 497.3304 | 546.5169 | 1.035117 | 655.1322 | 719.9255 | 0.9236274 | 587.5404 | 645.6488 | 0.7713194 | 483.535 | 531.3572
0.7748899 | 475.5898 | 522.6261 | 0.7735845 | 494.7283 | 543.6575 | 1.250445 | 752.6987 | 827.1415 | 0.7746531 | 488.4284 | 536.7345 | 0.7708873 | 481.8158 | 529.4679 | 0.7747889 | 492.4609 | 541.1658 | 0.7721196 | 497.8155 | 547.05 | 1.038437 | 656.9642 | 721.9387 | 0.9269451 | 589.5315 | 647.8368 | 0.7723213 | 484.1146 | 531.994
0.7760545 | 476.4341 | 523.5539 | 0.7745867 | 495.2505 | 544.2313 | 1.253783 | 754.5545 | 829.1808 | 0.7756549 | 489.1339 | 537.5098 | 0.771889 | 482.5355 | 530.2588 | 0.7757896 | 492.9323 | 541.6838 | 0.7731189 | 498.2097 | 547.4831 | 1.04178 | 658.9075 | 724.0742 | 0.9302917 | 591.5252 | 650.0277 | 0.7734842 | 484.6044 | 532.5323
0.777218 | 477.2862 | 524.4904 | 0.7755884 | 495.7815 | 544.8148 | 1.257098 | 756.3334 | 831.1356 | 0.7766565 | 489.7928 | 538.2338 | 0.7728888 | 483.1459 | 530.9296 | 0.7769549 | 493.7468 | 542.5789 | 0.7742806 | 498.9009 | 548.2427 | 1.043433 | 659.9548 | 725.2251 | 0.9336238 | 593.4651 | 652.1595 | 0.7744841 | 485.2257 | 533.2151
0.7782167 | 477.7791 | 525.032 | 0.7765888 | 496.575 | 545.6868 | 1.260456 | 758.1688 | 833.1526 | 0.7778193 | 490.198 | 538.6791 | 0.7740539 | 483.8587 | 531.7128 | 0.7779562 | 494.4973 | 543.4036 | 0.7752823 | 499.657 | 549.0736 | 1.045088 | 661.0327 | 726.4096 | 0.936943 | 595.2653 | 654.1377 | 0.7754884 | 485.9087 | 533.9656
0.7792187 | 478.1336 | 525.4216 | 0.7775891 | 497.12 | 546.2857 | 1.263771 | 760.0032 | 835.1683 | 0.7789827 | 491.0272 | 539.5903 | 0.7752178 | 484.3246 | 532.2248 | 0.7791181 | 495.035 | 543.9945 | 0.7762852 | 500.4446 | 549.9391 | 1.046762 | 662.0751 | 727.5551 | 0.9402974 | 597.1743 | 656.2355 | 0.7764914 | 486.3213 | 534.419
0.7802207 | 478.6728 | 526.014 | 0.7785889 | 497.672 | 546.8923 | 1.267115 | 761.8369 | 837.1834 | 0.7799815 | 491.7992 | 540.4386 | 0.7763823 | 485.0568 | 533.0294 | 0.7802837 | 495.5381 | 544.5473 | 0.7772881 | 501.0017 | 550.5513 | 1.048444 | 663.08 | 728.6594 | 0.9419551 | 598.1962 | 657.3584 | 0.777491 | 486.8107 | 534.9568
0.7812248 | 479.1045 | 526.4885 | 0.7797515 | 498.3996 | 547.6919 | 1.270449 | 763.5115 | 839.0236 | 0.7809812 | 492.2393 | 540.9223 | 0.777381 | 485.7123 | 533.7498 | 0.7812835 | 496.2281 | 545.3056 | 0.7782905 | 501.5013 | 551.1003 | 1.051783 | 664.9632 | 730.7288 | 0.9452694 | 600.1348 | 659.4888 | 0.778492 | 487.5909 | 535.8142
0.7822239 | 479.7104 | 527.1543 | 0.7809174 | 499.2278 | 548.602 | 1.273762 | 765.3224 | 841.0137 | 0.781989 | 492.7896 | 541.527 | 0.7783838 | 486.3136 | 534.4106 | 0.7822843 | 496.9648 | 546.1151 | 0.7794577 | 502.3816 | 552.0677 | 1.05511 | 666.9795 | 732.9445 | 0.9486212 | 602.0029 | 661.5416 | 0.7796574 | 488.3483 | 536.6465
0.7832242 | 480.5074 | 528.0301 | 0.7819164 | 499.662 | 549.0791 | 1.277114 | 767.0743 | 842.9388 | 0.7829888 | 493.3762 | 542.1716 | 0.779386 | 487.0589 | 535.2296 | 0.7832881 | 497.6444 | 546.862 | 0.7806207 | 503.1635 | 552.9269 | 1.056791 | 668.0029 | 734.0692 | 0.9502859 | 603.073 | 662.7176 | 0.7808192 | 488.982 | 537.3429
0.784388 | 481.2621 | 528.8594 | 0.7829196 | 500.3316 | 549.8149 | 1.280438 | 768.9035 | 844.9489 | 0.7839891 | 494.0427 | 542.9041 | 0.7803887 | 487.7199 | 535.9559 | 0.7842907 | 498.2321 | 547.5078 | 0.7816207 | 503.6997 | 553.5161 | 1.058462 | 669.0463 | 735.2157 | 0.951938 | 604.0836 | 663.8281 | 0.781983 | 489.6634 | 538.0916
0.7855491 | 481.8279 | 529.4812 | 0.7839218 | 500.8783 | 550.4157 | 1.283783 | 770.6744 | 846.895 | 0.7849888 | 494.6072 | 543.5244 | 0.7813907 | 488.3145 | 536.6093 | 0.7852902 | 498.7179 | 548.0417 | 0.7826213 | 504.0945 | 553.95 | 1.061768 | 670.8909 | 737.2427 | 0.9536031 | 605.1343 | 664.9828 | 0.7829862 | 490.2409 | 538.7263
0.7865521 | 482.3376 | 530.0413 | 0.7849236 | 501.6281 | 551.2396 | 1.287124 | 772.5234375 | 848.9269 | 0.7859875 | 495.2974 | 544.2828 | 0.7825546 | 489.074 | 537.444 | 0.7862905 | 499.2598 | 548.6372 | 0.7837828 | 504.7783 | 554.7014 | 1.065107 | 672.7751 | 739.3133 | 0.9569567 | 607.1455 | 667.1929 | 0.7839866 | 490.7606 | 539.2974
0.787553 | 482.8055 | 530.5555 | 0.7859245 | 502.1241 | 551.7848 | 1.290435 | 774.259 | 850.8341 | 0.7869877 | 495.9206 | 544.9677 | 0.7837206 | 489.6795 | 538.1093 | 0.7872894 | 499.9787 | 549.4271 | 0.7847867 | 505.442 | 555.4308 | 1.06678 | 673.8239 | 740.4658 | 0.9602752 | 608.9019 | 669.123 | 0.7849905 | 491.5117 | 540.1228
0.7885545 | 483.5136 | 531.3337 | 0.7870882 | 502.7724 | 552.4972 | 1.293782 | 776.0295 | 852.7797 | 0.7881511 | 496.3725 | 545.4643 | 0.7848827 | 490.314 | 538.8066 | 0.7884511 | 500.5146 | 550.016 | 0.7857879 | 506.1093 | 556.164 | 1.070096 | 675.8353 | 742.6762 | 0.9636102 | 610.8713 | 671.2872 | 0.7859928 | 491.9698 | 540.6262
0.7895573 | 484.2994 | 532.1971 | 0.7880871 | 503.4934 | 553.2894 | 1.297097 | 777.6195 | 854.5269 | 0.7891504 | 497.0594 | 546.2191 | 0.7858832 | 491.0202 | 539.5827 | 0.7894502 | 500.9908 | 550.5393 | 0.786792 | 506.7055 | 556.8193 | 1.071761 | 676.8783 | 743.8223 | 0.9652783 | 611.8868 | 672.4031 | 0.787158 | 492.5004 | 541.2093
0.7905571 | 484.8026 | 532.7501 | 0.789251 | 504.2239 | 554.0922 | 1.300428 | 779.2619 | 856.3318 | 0.7901527 | 497.6448 | 546.8624 | 0.7868841 | 491.8613 | 540.5069 | 0.7904513 | 501.7214 | 551.3422 | 0.7877911 | 507.2771 | 557.4473 | 1.07512 | 678.7873 | 745.9201 | 0.9669418 | 612.8894 | 673.5048 | 0.7886549 | 493.6116 | 542.4303
0.7915564 | 485.4419 | 533.4526 | 0.79025 | 504.8053 | 554.7311 | 1.303783 | 780.9083 | 858.141 | 0.7911562 | 498.3136 | 547.5974 | 0.7878881 | 492.4831 | 541.1902 | 0.7914503 | 502.4392 | 552.131 | 0.7887911 | 508.1113 | 558.3641 | 1.076786 | 679.7991 | 747.032 | 0.9702553 | 614.7892 | 675.5925 | 0.7904487 | 494.5034 | 543.4103
0.7927188 | 486.0781 | 534.1518 | 0.7912528 | 505.3367 | 555.3151 | 1.307108 | 782.6403 | 860.0442 | 0.7921557 | 498.6861 | 548.0067 | 0.7888896 | 493.1184 | 541.8884 | 0.7924566 | 502.899 | 552.6362 | 0.7899553 | 508.8429 | 559.168 | 1.078444 | 680.8077 | 748.1404 | 0.9736058 | 616.6527 | 677.6403 | 0.7927347 | 495.6231 | 544.6408
0.793884 | 486.635 | 534.7638 | 0.7922524 | 506.2205 | 556.2862 | 1.310463 | 784.317 | 861.8868 | 0.7931606 | 499.2945 | 548.6752 | 0.7898904 | 493.5018 | 542.3097 | 0.7934571 | 503.7577 | 553.5799 | 0.7911135 | 509.3922 | 559.7717 | 1.081777 | 682.781 | 750.3088 | 0.9752735 | 617.6635 | 678.7511 | 0.7946535 | 496.8408 | 545.9789
0.7948854 | 487.1494 | 535.329 | 0.7932562 | 506.8131 | 556.9375 | 1.31378 | 785.9499 | 863.6812 | 0.7943258 | 500.0582 | 549.5145 | 0.7908901 | 494.0692 | 542.9332 | 0.7944567 | 504.3513 | 554.2323 | 0.7921159 | 509.8655 | 560.2918 | 1.085115 | 684.6909 | 752.4076 | 0.9769353 | 618.7378 | 679.9316 | 0.7964536 | 498.0081 | 547.2616
0.7958848 | 487.7098 | 535.9448 | 0.7942576 | 507.215 | 557.3792 | 1.317106 | 787.6348 | 865.5328 | 0.7954894 | 500.7305 | 550.2533 | 0.7918898 | 494.7728 | 543.7064 | 0.7956236 | 504.8609 | 554.7922 | 0.7931165 | 510.5673 | 561.063 | 1.088424 | 686.5402 | 754.4398 | 0.9785976 | 619.7633 | 681.0586 | 0.7984828 | 499.3527 | 548.7392
0.7968881 | 488.4642 | 536.7738 | 0.7954223 | 507.8833 | 558.1136 | 1.320447 | 789.2607 | 867.3195 | 0.7966487 | 501.1868 | 550.7547 | 0.7930508 | 495.3535 | 544.3445 | 0.796785 | 505.5557 | 555.5557 | 0.7941212 | 511.2227 | 561.7831 | 1.09178 | 688.4764 | 756.5675 | 0.9819572 | 621.5991 | 683.0759 | 0.8001663 | 500.551 | 550.056
0.7978897 | 489.1233 | 537.4981 | 0.7965856 | 508.6544 | 558.9608 | 1.323757 | 790.9384 | 869.1631 | 0.7976499 | 501.7578125 | 551.3822 | 0.7942166 | 496.0099 | 545.0658 | 0.7977836 | 505.9409 | 555.979 | 0.7951246 | 512.0547 | 562.6975 | 1.095096 | 690.3983 | 758.6795 | 0.985278 | 623.5782 | 685.2508 | 0.8019975 | 501.7628 | 551.3877
0.798889 | 489.4903 | 537.9014 | 0.7977501 | 509.31 | 559.6813 | 1.327117 | 792.6392 | 871.0321 | 0.7986509 | 502.3704 | 552.0554 | 0.7952181 | 496.7137 | 545.8393 | 0.7989487 | 506.6644 | 556.7741 | 0.7961242 | 512.4849 | 563.1702 | 1.098436 | 692.28 | 760.7472 | 0.9886096 | 625.4599 | 687.3186 | 0.8039628 | 503.006 | 552.7538
0.7998891 | 489.9894 | 538.4499 | 0.7987499 | 509.9406 | 560.3742 | 1.330449 | 794.5546875 | 873.137 | 0.7996545 | 503.0341 | 552.7847 | 0.7962183 | 497.135 | 546.3022 | 0.7999507 | 507.2796 | 557.4501 | 0.797123 | 513.0304 | 563.7697 | 1.101774 | 694.1539 | 762.8065 | 0.9902887 | 626.4677 | 688.4261 | 0.8060511 | 504.2582 | 554.1299
0.8008882 | 490.7737 | 539.3118 | 0.7997507 | 510.5024 | 560.9916 | 1.333779 | 796.2977 | 875.0524 | 0.8006567 | 503.8965 | 553.7324 | 0.7972215 | 497.5647 | 546.7744 | 0.8009553 | 507.8947 | 558.1261 | 0.7982867 | 513.7032 | 564.509 | 1.10509 | 696.0904 | 764.9345 | 0.9919555 | 627.4841 | 689.543 | 0.8082684 | 505.7061 | 555.721
0.8020515 | 491.433 | 540.0363 | 0.8007554 | 511.1807 | 561.737 | 1.337127 | 798.0159 | 876.9405 | 0.8016577 | 504.5057 | 554.4019 | 0.7982219 | 498.1978 | 547.4701 | 0.8019575 | 508.4551 | 558.7419 | 0.7994478 | 514.6354 | 565.5334 | 1.108443 | 698.0104 | 767.0444 | 0.9952583 | 629.3881 | 691.6352 | 0.8098348 | 506.7557 | 556.8744
0.8030526 | 491.9405 | 540.5939 | 0.8017581 | 511.4846 | 562.071 | 1.340429 | 799.7114 | 878.8038 | 0.8028232 | 505.1526 | 555.1127 | 0.7992206 | 498.9562 | 548.3035 | 0.8031217 | 509.0357 | 559.3799 | 0.8004524 | 515.2642 | 566.2244 | 1.110117 | 699.0746 | 768.2138 | 0.9986169 | 631.4168 | 693.8646 | 0.8123046 | 508.2388 | 558.5041
0.8040548 | 492.635 | 541.3572 | 0.802922 | 512.1284 | 562.7784 | 1.343775 | 801.4326 | 880.6951 | 0.8039868 | 505.5739 | 555.5757 | 0.8003865 | 499.6798 | 549.0987 | 0.804121 | 509.7222 | 560.1343 | 0.801452 | 515.7882 | 566.8002 | 1.11343 | 700.9586 | 770.2841 | 1.001949 | 633.3127 | 695.9481 | 0.814011 | 509.4191 | 559.8012
0.8050566 | 493.3975 | 542.195 | 0.8039221 | 512.7506 | 563.4622 | 1.347103 | 803.0841 | 882.51 | 0.8051496 | 506.3307 | 556.4073 | 0.8015503 | 500.3118 | 549.7932 | 0.8052857 | 510.4901 | 560.9781 | 0.8024565 | 516.1614 | 567.2103 | 1.115107 | 701.986 | 771.4131 | 1.00361 | 634.4019 | 697.145 | 0.8157679 | 510.6385 | 561.1412
0.8060594 | 493.946 | 542.7978 | 0.8050856 | 513.5375 | 564.3269 | 1.350433 | 804.7596 | 884.3513 | 0.8061498 | 506.992 | 557.1341 | 0.8027133 | 501.0824 | 550.64 | 0.8062845 | 510.9851 | 561.5221 | 0.8034585 | 516.6115 | 567.705 | 1.116784 | 703.0112 | 772.5397 | 1.006964 | 636.2701 | 699.198 | 0.817588 | 511.7715 | 562.3863
0.8072227 | 494.5457 | 543.4569 | 0.8062497 | 514.4823 | 565.3652 | 1.353781 | 806.4893 | 886.2519 | 0.80715 | 507.521 | 557.7154 | 0.8037146 | 501.743 | 551.3659 | 0.8074499 | 511.5072 | 562.0958 | 0.8044589 | 517.1015625 | 568.2435 | 1.118453 | 704.0765 | 773.7104 | 1.010285 | 638.2123 | 701.3322 | 0.8194894 | 513.0432 | 563.7838
0.8082254 | 495.0295 | 543.9884 | 0.8072502 | 515.0926 | 566.0358 | 1.357103 | 808.0753 | 887.9948 | 0.8081565 | 508.3152 | 558.5882 | 0.8047169 | 502.3645 | 552.0489 | 0.808451 | 512.2172 | 562.876 | 0.8056229 | 518.1024 | 569.3433 | 1.121763 | 706.0253 | 775.852 | 1.011938 | 639.2146 | 702.4336 | 0.821444 | 514.2303 | 565.0882
0.8093852 | 495.7075 | 544.7335 | 0.8082515 | 515.6232 | 566.6189 | 1.360446 | 809.7996 | 889.8897 | 0.8091598 | 508.7931 | 559.1133 | 0.8057211 | 503.0085 | 552.7566 | 0.8094563 | 512.7692 | 563.4826 | 0.806622 | 518.836 | 570.1494 | 1.125113 | 707.9854 | 778.0059 | 1.015281 | 641.0801 | 704.4837 | 0.8234472 | 515.4976 | 566.4809
0.8103845 | 496.4016 | 545.4963 | 0.8092565 | 516.4026 | 567.4754 | 1.363778 | 811.4496 | 891.7028 | 0.810323 | 509.3056 | 559.6765 | 0.806722 | 503.3575 | 553.1401 | 0.8104568 | 513.3229 | 564.0911 | 0.8077872 | 519.5991 | 570.988 | 1.128446 | 709.931 | 780.1439 | 1.018597 | 642.9547 | 706.5436 | 0.825497 | 516.7439 | 567.8504
0.8113849 | 496.9411 | 546.0891 | 0.8104234 | 517.0255 | 568.1598 | 1.367098 | 813.1666 | 893.5896 | 0.8113229 | 509.9899 | 560.4285 | 0.8077217 | 503.8465 | 553.6774 | 0.8114558 | 514.0652 | 564.9068 | 0.808786 | 519.9236 | 571.3446 | 1.131778 | 711.6736 | 782.059 | 1.02193 | 644.8915 | 708.672 | 0.8276371 | 518.1207 | 569.3634
0.8123859 | 497.2387 | 546.4161 | 0.8114234 | 517.7405 | 568.9456 | 1.370457 | 814.8476 | 895.4369 | 0.8124875 | 510.6742 | 561.1805 | 0.8088858 | 504.7272 | 554.6452 | 0.8124555 | 514.4485 | 565.3281 | 0.8097862 | 520.7787 | 572.2843 | 1.135135 | 713.6388 | 784.2185 | 1.025289 | 646.8778 | 710.8547 | 0.8298399 | 519.3954 | 570.7642
0.813386 | 497.8421 | 547.0793 | 0.8125885 | 518.5383 | 569.8223 | 1.37377 | 816.6454 | 897.4125 | 0.8136536 | 511.2555 | 561.8193 | 0.8098874 | 505.389 | 555.3725 | 0.8134561 | 515.0663 | 566.007 | 0.8107917 | 521.4311 | 573.0012 | 1.138442 | 715.5461 | 786.3144 | 1.028607 | 648.7767 | 712.9415 | 0.8320869 | 520.8497 | 572.3623
0.8143886 | 498.5863 | 547.897 | 0.8137524 | 518.9633 | 570.2893 | 1.377112 | 818.3518 | 899.2877 | 0.8148198 | 512.1208 | 562.7701 | 0.811051 | 506.0925 | 556.1456 | 0.8146163 | 515.8988 | 566.9218 | 0.8117915 | 522.0216 | 573.6501 | 1.141792 | 717.455 | 788.4121 | 1.030272 | 649.8431 | 714.1133 | 0.8343846 | 522.3104 | 573.9674
0.8153877 | 499.0983 | 548.4597 | 0.8149192 | 519.7599 | 571.1647 | 1.380448 | 820.0479 | 901.1515 | 0.8158224 | 512.4771 | 563.1617 | 0.8120509 | 506.5273 | 556.6234 | 0.815619 | 516.5994 | 567.6916 | 0.8127913 | 522.4861 | 574.1605 | 1.145115 | 719.4965 | 790.6555 | 1.033625 | 651.7905 | 716.2533 | 0.836764 | 523.7289 | 575.5263
0.8163906 | 499.7865 | 549.216 | 0.815919 | 520.508 | 571.9868 | 1.383764 | 821.7384 | 903.0092 | 0.8168251 | 513.0485 | 563.7896 | 0.8130544 | 507.2557 | 557.4239 | 0.8166184 | 517.1771 | 568.3264 | 0.8137912 | 523.0306 | 574.7589 | 1.146762 | 720.5675 | 791.8324 | 1.03528 | 652.8018 | 717.3646 | 0.839209 | 525.1874 | 577.1291
0.817553 | 500.3121 | 549.7935 | 0.8169214 | 521.0085 | 572.5368 | 1.387121 | 823.4427 | 904.8821 | 0.8178253 | 513.7417 | 564.5513 | 0.8140559 | 507.8943 | 558.1257 | 0.8176247 | 517.8017 | 569.0129 | 0.8149542 | 523.9041 | 575.7188 | 1.148427 | 721.6091 | 792.977 | 1.038593 | 654.7466 | 719.5018 | 0.841676 | 526.8247 | 578.9282
0.8187169 | 501.0153 | 550.5663 | 0.8179256 | 521.5344 | 573.1148 | 1.390444 | 825.1613 | 906.7707 | 0.818826 | 514.2723 | 565.1344 | 0.8150557 | 508.5136 | 558.8062 | 0.8186249 | 518.2213 | 569.4739 | 0.8159536 | 524.2402 | 576.0882 | 1.15178 | 723.475 | 795.0275 | 1.040276 | 655.7813 | 720.6388 | 0.8442204 | 528.4306 | 580.693
0.8198831 | 501.8936 | 551.5314 | 0.818925 | 522.2955 | 573.9511 | 1.393781 | 826.8721 | 908.6507 | 0.8199894 | 515.2352 | 566.1925 | 0.8160569 | 509.1169 | 559.4691 | 0.8196239 | 518.9631 | 570.2891 | 0.8171159 | 524.7976 | 576.7007 | 1.155103 | 725.4166 | 797.1611 | 1.041952 | 656.8025 | 721.761 | 0.8468409 | 530.046 | 582.4681
0.8208818 | 502.2564 | 551.9301 | 0.8199248 | 523.0271 | 574.7551 | 1.397115 | 828.51 | 910.4506 | 0.8211511 | 515.9143 | 566.9388 | 0.8172212 | 509.7128 | 560.124 | 0.820623 | 519.5651 | 570.9506 | 0.8181161 | 525.6653 | 577.6542 | 1.158458 | 727.3828125 | 799.3218 | 1.045266 | 658.6778 | 723.8218 | 0.8494979 | 531.6721 | 584.255
0.8218857 | 502.9073 | 552.6454 | 0.8210909 | 523.5682 | 575.3497 | 1.400428 | 830.1467 | 912.2491 | 0.8223186 | 516.5953 | 567.6872 | 0.8183832 | 510.4294 | 560.9114 | 0.8217843 | 520.2346 | 571.6863 | 0.8191197 | 526.2766 | 578.3259 | 1.161786 | 729.2283 | 801.3497 | 1.048611 | 660.5437 | 725.8722 | 0.8522202 | 533.326 | 586.0725
0.8228891 | 503.5383 | 553.3388 | 0.8222537 | 524.1942 | 576.0376 | 1.40378 | 831.8138 | 914.0811 | 0.8233181 | 517.043 | 568.1792 | 0.819547 | 511.148 | 561.7011 | 0.8229507 | 520.9018 | 572.4196 | 0.8201234 | 526.7984 | 578.8993 | 1.165101 | 731.0928 | 803.3987 | 1.051952 | 662.4987 | 728.0206 | 0.8550333 | 535.0678 | 587.9866
0.823891 | 503.9011 | 553.7374 | 0.8234188 | 524.9506 | 576.8687 | 1.407106 | 833.4583 | 915.8882 | 0.8243196 | 517.5664 | 568.7543 | 0.8205496 | 511.7083 | 562.3168 | 0.8241163 | 521.8277 | 573.437 | 0.8211228 | 527.4357 | 579.5996 | 1.16844 | 733.0337 | 805.5315 | 1.05528 | 664.3549 | 730.0604 | 0.8578809 | 536.895 | 589.9945
0.8250579 | 504.4217 | 554.3096 | 0.8244194 | 525.6639 | 577.6526 | 1.410445 | 835.0437 | 917.6304 | 0.8253229 | 518.1057 | 569.3469 | 0.8215517 | 512.1556 | 562.8083 | 0.8251172 | 522.433 | 574.1022 | 0.8221248 | 528.0505 | 580.2752 | 1.171748 | 735.0251 | 807.7199 | 1.058631 | 666.1359 | 732.0175 | 0.8607832 | 538.7584 | 592.0422
0.8262216 | 505.3047 | 555.2798 | 0.8254195 | 526.2235 | 578.2676 | 1.413796 | 836.7709 | 919.5284 | 0.8263218 | 518.7272 | 570.0299 | 0.8225515 | 513.0271 | 563.766 | 0.8261232 | 522.8868 | 574.6009 | 0.8232859 | 528.640625 | 580.9238 | 1.175101 | 737.0137 | 809.9052 | 1.061934 | 668.0444 | 734.1148 | 0.8637743 | 540.642 | 594.1121
0.8273857 | 506.1126 | 556.1677 | 0.8264211 | 526.8345 | 578.939 | 1.417102 | 838.5039 | 921.4329 | 0.8273219 | 519.271 | 570.6275 | 0.8235536 | 513.3879 | 564.1625 | 0.8272911 | 523.5563 | 575.3366 | 0.8244509 | 529.2346 | 581.5765 | 1.17678 | 738.0226 | 811.0139 | 1.065278 | 670.0259 | 736.2922 | 0.8667939 | 542.582 | 596.2439
0.8285493 | 506.5423 | 556.6399 | 0.8274224 | 527.259 | 579.4055 | 1.420455 | 840.2097 | 923.3073 | 0.8283212 | 520.1655 | 571.6104 | 0.824554 | 514.0463 | 564.8861 | 0.8282905 | 523.9702 | 575.7914 | 0.8256168 | 530.0033 | 582.4212 | 1.180104 | 739.9895 | 813.1753 | 1.068616 | 671.9274 | 738.3818 | 0.8698677 | 544.4856 | 598.3358
0.8295515 | 507.2686 | 557.438 | 0.8284217 | 527.8381 | 580.0419 | 1.423771 | 841.897 | 925.1616 | 0.8294842 | 520.639 | 572.1308 | 0.8257176 | 514.8733 | 565.7948 | 0.8294532 | 524.9405 | 576.8577 | 0.8266168 | 530.7641 | 583.2573 | 1.183444 | 741.8955 | 815.2698 | 1.071933 | 673.9868 | 740.6448 | 0.873036 | 546.3965 | 600.4358
0.8305543 | 507.9912 | 558.2321 | 0.8294216 | 528.4359 | 580.6987 | 1.427096 | 843.5365 | 926.9632 | 0.830483 | 521.0114 | 572.5399 | 0.8268801 | 515.7606 | 566.7699 | 0.8304526 | 525.5591 | 577.5375 | 0.8276213 | 531.3235 | 583.872 | 1.186787 | 743.6921 | 817.2441 | 1.075288 | 675.937 | 742.7879 | 0.8762293 | 548.2662 | 602.4904
0.8315584 | 508.4521 | 558.7386 | 0.8305846 | 529.2125 | 581.5522 | 1.430448 | 845.1497 | 928.736 | 0.8316485 | 521.7366 | 573.337 | 0.8278803 | 516.0386 | 567.0754 | 0.8314519 | 525.9214 | 577.9356 | 0.8286225 | 531.9769 | 584.59 | 1.190096 | 745.5953 | 819.3355 | 1.076953 | 676.9458 | 743.8965 | 0.8778581 | 549.366 | 603.6989
0.8325589 | 509.0347 | 559.3788 | 0.8317503 | 530.0117 | 582.4304 | 1.433773 | 846.8003 | 930.5498 | 0.8326542 | 522.4706 | 574.1435 | 0.8288791 | 516.5011 | 567.5836 | 0.832614 | 526.676 | 578.7649 | 0.8296248 | 532.496 | 585.1605 | 1.193449 | 747.3824 | 821.2993 | 1.078609 | 678.0378 | 745.0965 | 0.8795166 | 550.368 | 604.8
0.8337212 | 509.9099 | 560.3406 | 0.8329138 | 530.6819 | 583.167 | 1.437134 | 848.3875 | 932.2939 | 0.8336557 | 523.2042 | 574.9497 | 0.8298836 | 517.199 | 568.3505 | 0.8336188 | 527.3376 | 579.4919 | 0.8306235 | 533.0841 | 585.8067 | 1.196769 | 749.1918 | 823.2877 | 1.081938 | 679.916 | 747.1604 | 0.8828359 | 552.339 | 606.9659
0.8347211 | 510.4273 | 560.9092 | 0.8339191 | 531.1093 | 583.6365 | 1.440457 | 850.1295 | 934.2083 | 0.8346584 | 523.8722 | 575.6837 | 0.8308892 | 517.724 | 568.9275 | 0.8346218 | 527.9957 | 580.2151 | 0.8317866 | 533.8997 | 586.7029 | 1.198434 | 750.2027 | 824.3986 | 1.085292 | 681.8311 | 749.2649 | 0.8844893 | 553.403 | 608.1352
0.8358834 | 511.0322 | 561.5739 | 0.8349225 | 531.6121 | 584.1891 | 1.443778 | 851.8574 | 936.107 | 0.8356595 | 524.4044 | 576.2685 | 0.8320533 | 518.5176 | 569.7996 | 0.8356227 | 528.7462 | 581.0397 | 0.8327861 | 534.4711 | 587.3309 | 1.200116 | 751.2359 | 825.534 | 1.088605 | 683.7346 | 751.3567 | 0.8861486 | 554.4193 | 609.252
0.8368827 | 511.5482 | 562.1408 | 0.8359218 | 532.5007 | 585.1656 | 1.447112 | 853.6165 | 938.0401 | 0.8368204 | 524.9348 | 576.8514 | 0.8330562 | 519.0566 | 570.3919 | 0.836623 | 529.3367 | 581.6887 | 0.8339486 | 535.3535 | 588.3005 | 1.20179 | 752.2822 | 826.6837 | 1.09028 | 684.7471 | 752.4694 | 0.8878226 | 555.4366 | 610.3699
0.8378855 | 512.0499 | 562.6922 | 0.8369209 | 533.1718 | 585.903 | 1.450421 | 855.2922 | 939.8815 | 0.8378212 | 525.5262 | 577.5014 | 0.8342192 | 519.4944 | 570.873 | 0.837622 | 529.9162 | 582.3255 | 0.834949 | 535.8854 | 588.885 | 1.205113 | 754.24 | 828.8352 | 1.093621 | 686.6135 | 754.5204 | 0.8911604 | 557.4711 | 612.6056
0.8388877 | 512.71875 | 563.4272 | 0.8379213 | 533.5396 | 586.3072 | 1.45378 | 857.0963 | 941.8641 | 0.8389852 | 526.0213 | 578.0454 | 0.8353857 | 520.0972 | 571.5353 | 0.8386207 | 530.4997 | 582.9667 | 0.8359531 | 536.2346 | 589.2688 | 1.208452 | 756.0972 | 830.876 | 1.09693 | 688.4651 | 756.555 | 0.8928145 | 558.4872 | 613.7222
0.8398892 | 513.1357 | 563.8854 | 0.8389215 | 534.1897 | 587.0216 | 1.45712 | 858.719 | 943.6472 | 0.8399848 | 526.6617 | 578.7491 | 0.8365495 | 520.6998 | 572.1976 | 0.8396193 | 531.171 | 583.7044 | 0.8369533 | 536.7435 | 589.8281 | 1.211788 | 758.0975 | 833.0741 | 1.100282 | 690.374 | 758.6528 | 0.8961514 | 560.453125 | 615.8826
0.8408889 | 513.7054 | 564.5114 | 0.8400849 | 534.8859 | 587.7867 | 1.460441 | 860.3664 | 945.4576 | 0.8409864 | 527.4403 | 579.6047 | 0.837551 | 521.4327 | 573.0029 | 0.8407827 | 531.6871 | 584.2716 | 0.837958 | 537.3736 | 590.5204 | 1.213442 | 759.1086 | 834.1853 | 1.103608 | 692.277 | 760.7439 | 0.8978276 | 561.5315 | 617.0676
0.8418877 | 514.4286 | 565.3062 | 0.8410847 | 535.5811 | 588.5507 | 1.463799 | 861.9613 | 947.2102 | 0.8419863 | 528.0092 | 580.2299 | 0.8385507 | 522.3456 | 574.0062 | 0.8417835 | 532.2254 | 584.8631 | 0.8391223 | 538.0764 | 591.2928 | 1.216773 | 761.0811 | 836.3529 | 1.106949 | 694.1526 | 762.805 | 0.8994921 | 562.5845 | 618.2248
0.842889 | 515.1915 | 566.1445 | 0.8420863 | 536.0428 | 589.0581 | 1.4671 | 863.5331 | 948.9375 | 0.8429911 | 528.556 | 580.8307 | 0.8395533 | 523.2792 | 575.0321 | 0.8427883 | 532.7007 | 585.3854 | 0.8401245 | 538.6215 | 591.8918 | 1.220117 | 762.9656 | 838.4238 | 1.1103 | 696.1738 | 765.0261 | 0.9011436 | 563.5858 | 619.325
0.84405 | 515.7598 | 566.769 | 0.8430861 | 536.6038 | 589.6745 | 1.470443 | 865.0151 | 950.566 | 0.8439908 | 529.0088 | 581.3283 | 0.8405549 | 524.0258 | 575.8525 | 0.8437898 | 533.4443 | 586.2025 | 0.8412856 | 539.2489 | 592.5812 | 1.223429 | 764.9234 | 840.5752 | 1.113601 | 698.0326 | 767.0688 | 0.902802 | 564.6044 | 620.4444
0.8452164 | 516.307 | 567.3703 | 0.8440898 | 537.0488 | 590.1635 | 1.473775 | 866.6595 | 952.3731 | 0.8451545 | 529.8192 | 582.2188 | 0.8415567 | 524.3801 | 576.2419 | 0.8447909 | 534.0563 | 586.875 | 0.8424492 | 540.1274 | 593.5466 | 1.225106 | 765.9367 | 841.6887 | 1.11695 | 699.9726 | 769.2007 | 0.9044764 | 565.6516 | 621.5952
0.8462172 | 516.7604 | 567.8685 | 0.8450921 | 537.636 | 590.8088 | 1.477098 | 868.3133 | 954.1904 | 0.8463173 | 530.4563 | 582.919 | 0.8427219 | 524.9024 | 576.8158 | 0.8457911 | 534.5586 | 587.427 | 0.84345 | 540.6276 | 594.0963 | 1.228451 | 767.7606 | 843.6929 | 1.118618 | 700.9878 | 770.3163 | 0.9061549 | 566.713 | 622.7615
0.84722 | 517.2847 | 568.4448 | 0.8462561 | 538.5767 | 591.8426 | 1.480453 | 869.894 | 955.9275 | 0.8474805 | 531.1157 | 583.6436 | 0.8438835 | 525.5573 | 577.5354 | 0.846791 | 535.0654 | 587.984 | 0.8444526 | 541.1133 | 594.63 | 1.231757 | 769.548 | 845.6571 | 1.121925 | 702.9 | 772.4175 | 0.9078181 | 567.7413 | 623.8916
0.848225 | 518.06 | 569.2967 | 0.84742 | 539.166 | 592.4901 | 1.483773 | 871.5118 | 957.7053 | 0.8484831 | 531.7571 | 584.3485 | 0.8450461 | 526.0365 | 578.0621 | 0.84795 | 535.6512 | 588.6277 | 0.8454563 | 541.7036 | 595.2786 | 1.235109 | 771.3757 | 847.6656 | 1.125277 | 704.7806 | 774.4842 | 0.9111336 | 569.7508 | 626.0998
0.8493921 | 518.6343 | 569.9278 | 0.8485793 | 539.873 | 593.267 | 1.487117 | 873.2501 | 959.6155 | 0.8494843 | 532.2897 | 584.9338 | 0.8460487 | 526.644 | 578.7297 | 0.849115 | 536.394 | 589.4439 | 0.8464576 | 542.3889 | 596.0317 | 1.238439 | 773.246 | 849.7209 | 1.128617 | 706.6515 | 776.5401 | 0.9128079 | 570.8051 | 627.2583
0.8503909 | 519.0668 | 570.403 | 0.8495815 | 540.647 | 594.1176 | 1.490449 | 874.7196 | 961.2303 | 0.8504882 | 533.0463 | 585.7652 | 0.8470497 | 527.4483 | 579.6135 | 0.8501197 | 536.6962 | 589.776 | 0.8476225 | 543.2121 | 596.9364 | 1.241767 | 775.103 | 851.7615 | 1.131945 | 708.5325 | 778.6072 | 0.9144889 | 571.8604 | 628.418
0.8515552 | 519.7427 | 571.1458 | 0.850584 | 541.1134 | 594.6301 | 1.493761 | 876.3079 | 962.9757 | 0.8514908 | 533.5767 | 586.348 | 0.8480565 | 528.1722 | 580.409 | 0.8511214 | 537.5134 | 590.6741 | 0.8486229 | 543.5424 | 597.2993 | 1.245118 | 777.0542 | 853.9057 | 1.133626 | 709.5387 | 779.7129 | 0.917809 | 573.8022 | 630.5519
0.8527191 | 520.6526 | 572.1457 | 0.8515862 | 541.5532 | 595.1134 | 1.497117 | 878.0589 | 964.8999 | 0.85249 | 534.1478 | 586.9756 | 0.8490568 | 528.7677 | 581.0634 | 0.8521248 | 538.2555 | 591.4896 | 0.8497857 | 544.4001 | 598.2419 | 1.24843 | 778.9583 | 855.9981 | 1.136958 | 711.4578 | 781.8217 | 0.9211383 | 575.6622 | 632.5958
0.8537206 | 521.1163 | 572.6553 | 0.8525879 | 542.1563 | 595.7762 | 1.500433 | 879.6491 | 966.6474 | 0.8534893 | 534.5676 | 587.4369 | 0.8502201 | 529.464 | 581.8286 | 0.8532916 | 538.9111 | 592.21 | 0.8509505 | 545.1194 | 599.0323 | 1.251774 | 780.8574 | 858.085 | 1.140273 | 713.3298 | 783.8789 | 0.9244786 | 577.6658 | 634.7976
0.8548855 | 521.9196 | 573.538 | 0.8535869 | 542.9218 | 596.6174 | 1.503774 | 881.3271 | 968.4914 | 0.8546523 | 535.2461 | 588.1825 | 0.8512214 | 530.0931 | 582.5199 | 0.8544542 | 539.5328 | 592.8932 | 0.8519508 | 545.8004 | 599.7807 | 1.255111 | 782.7648 | 860.1811 | 1.14362 | 715.1464 | 785.8751 | 0.9261296 | 578.6892 | 635.9222
0.8558896 | 522.3998 | 574.0658 | 0.854586 | 543.5278 | 597.2833 | 1.507118 | 883.0954 | 970.4345 | 0.855815 | 536.02 | 589.0329 | 0.8523837 | 530.7648 | 583.2581 | 0.8556209 | 540.2303 | 593.6597 | 0.8529517 | 546.4907 | 600.5392 | 1.258444 | 784.6818 | 862.2877 | 1.146928 | 716.9354 | 787.8411 | 0.9294588 | 580.5513 | 637.9685
0.8568935 | 522.8156 | 574.5226 | 0.8555863 | 544.0253 | 597.83 | 1.510428 | 884.7247 | 972.225 | 0.8568176 | 536.7449 | 589.8296 | 0.8533825 | 531.3056 | 583.8523 | 0.856784 | 540.7321 | 594.2111 | 0.8539565 | 546.9045 | 600.994 | 1.260125 | 785.6851 | 863.3902 | 1.15028 | 718.7672 | 789.8541 | 0.9328054 | 582.4562 | 640.0617
0.8578932 | 523.3951 | 575.1595 | 0.8567489 | 544.8644 | 598.7521 | 1.513783 | 886.1783 | 973.8224 | 0.8578175 | 537.2311 | 590.3638 | 0.8543819 | 531.8754 | 584.4784 | 0.8577826 | 541.5358 | 595.0942 | 0.854956 | 547.6432 | 601.8057 | 1.263456 | 787.4738 | 865.3558 | 1.153621 | 720.6768 | 791.9525 | 0.9361293 | 584.3038 | 642.0921
0.858892 | 524.1272 | 575.964 | 0.8577489 | 545.3773 | 599.3157 | 1.51711 | 887.791 | 975.5945 | 0.8588222 | 537.6672 | 590.843 | 0.8553832 | 532.4274 | 585.085 | 0.858785 | 541.9852 | 595.5882 | 0.8559569 | 548.1464 | 602.3586 | 1.266773 | 789.3874 | 867.4587 | 1.156943 | 722.5395 | 793.9994 | 0.937799 | 585.3168 | 643.2052
0.8600534 | 524.7269 | 576.623 | 0.8589176 | 545.9352 | 599.9288 | 1.520443 | 889.3182 | 977.2728 | 0.8598226 | 538.1598 | 591.3844 | 0.8563903 | 532.8336 | 585.5314 | 0.8597887 | 542.6617 | 596.3315 | 0.8571194 | 548.7093 | 602.9772 | 1.270121 | 791.2509 | 869.5064 | 1.158623 | 723.5956 | 795.16 | 0.9411592 | 587.0988 | 645.1635
0.8610525 | 525.4126 | 577.3765 | 0.8599229 | 546.5466 | 600.6006 | 1.523788 | 890.736 | 978.8308 | 0.8608245 | 538.8854 | 592.1818 | 0.8575577 | 533.5366 | 586.3039 | 0.8607906 | 543.3104 | 597.0444 | 0.8581204 | 549.4586 | 603.8006 | 1.273427 | 793.1484375 | 871.5917 | 1.161951 | 725.578125 | 797.3386 | 0.9428195 | 588.1195 | 646.2852
0.8622149 | 526.0514 | 578.0785 | 0.8609227 | 547.0437 | 601.1469 | 1.5271 | 892.3282 | 980.5804 | 0.8618247 | 539.6595 | 593.0324 | 0.8587233 | 534.2131 | 587.0473 | 0.8617902 | 544.1085 | 597.9214 | 0.8592836 | 550.0992 | 604.5047 | 1.276773 | 795.006 | 873.6329 | 1.165261 | 727.5573 | 799.5135 | 0.9461377 | 590.0762 | 648.4354
0.8632185 | 526.7748 | 578.8735 | 0.8619231 | 547.6996 | 601.8677 | 1.530448 | 894.0629 | 982.4867 | 0.8629868 | 540.299 | 593.7351 | 0.859888 | 535.0453 | 587.9619 | 0.8627898 | 544.6033 | 598.4652 | 0.8602848 | 550.5842 | 605.0376 | 1.278447 | 796.0139 | 874.7406 | 1.168612 | 729.4604 | 801.6048 | 0.9478166 | 591.1014 | 649.562
0.8642213 | 527.2757 | 579.4238 | 0.8629222 | 548.3561 | 602.5891 | 1.533778 | 895.7201 | 984.3078 | 0.8641502 | 540.881 | 594.3747 | 0.861051 | 535.6452 | 588.6211 | 0.8639562 | 545.1624 | 599.0795 | 0.8612883 | 551.2218 | 605.7382 | 1.281769 | 797.9197 | 876.8349 | 1.171931 | 731.352 | 803.6835 | 0.9511452 | 593.1346 | 651.7963
0.8652229 | 527.8729 | 580.0801 | 0.863922 | 548.9523 | 603.2443 | 1.537113 | 897.4043 | 986.1586 | 0.8651528 | 541.2823 | 594.8157 | 0.8620514 | 536.1599 | 589.1867 | 0.8651174 | 545.8629 | 599.8494 | 0.8622919 | 552.008 | 606.6022 | 1.285112 | 799.8213 | 878.9245 | 1.173598 | 732.3732 | 804.8057 | 0.9527923 | 594.2094 | 652.9773
0.8662224 | 528.3297 | 580.5821 | 0.8650827 | 549.8492 | 604.2299 | 1.540464 | 899.2001 | 988.1319 | 0.8661529 | 541.8613 | 595.452 | 0.8630508 | 536.7246 | 589.8073 | 0.866119 | 546.2715 | 600.2984 | 0.8632917 | 552.6495 | 607.3072 | 1.288457 | 801.7689 | 881.0647 | 1.176952 | 734.2043 | 806.818 | 0.9561463 | 596.2064 | 655.1719
0.8672227 | 528.6604 | 580.9455 | 0.8660856 | 550.5198 | 604.9668 | 1.543769 | 900.7711 | 989.8583 | 0.8671558 | 542.6287 | 596.2953 | 0.864053 | 537.1963 | 590.3256 | 0.8671187 | 546.8748 | 600.9613 | 0.8642924 | 553.181 | 607.8912 | 1.291763 | 803.6914 | 883.1774 | 1.180275 | 736.1473 | 808.9531 | 0.9594843 | 598.1631 | 657.3221
0.8683874 | 529.5024 | 581.8707 | 0.8672505 | 551.2736 | 605.7951 | 1.547114 | 902.4024 | 991.651 | 0.8681605 | 543.114 | 596.8286 | 0.8650576 | 537.8957 | 591.0942 | 0.8681244 | 547.6175 | 601.7775 | 0.8652918 | 553.7282 | 608.4925 | 1.29511 | 805.6346 | 885.3128 | 1.183612 | 738.0694 | 811.0653 | 0.9628098 | 600.1928 | 659.5525
0.8695523 | 530.3657 | 582.8194 | 0.8682556 | 551.7429 | 606.3109 | 1.550436 | 904.0797 | 993.4942 | 0.8693244 | 543.8708 | 597.6603 | 0.8662217 | 538.7722 | 592.0573 | 0.8691249 | 548.2406 | 602.4622 | 0.8664532 | 554.3093 | 609.1311 | 1.298419 | 807.5696 | 887.4392 | 1.186953 | 739.9414 | 813.1224 | 0.9661673 | 602.0804 | 661.6269
0.8707137 | 530.9479 | 583.4592 | 0.8692575 | 552.3657 | 606.9952 | 1.553759 | 905.6357 | 995.2041 | 0.8703241 | 544.707 | 598.5792 | 0.8672236 | 539.2563 | 592.5894 | 0.8701249 | 548.8889 | 603.1746 | 0.8676182 | 555.3604 | 610.2862 | 1.301768 | 809.5321 | 889.5957 | 1.190262 | 741.8474 | 815.2169 | 0.969475 | 603.9301 | 663.6594
0.871719 | 531.3842 | 583.9387 | 0.8704231 | 553.0601 | 607.7584 | 1.557112 | 907.1309 | 996.8471 | 0.871485 | 545.1276 | 599.0413 | 0.8683852 | 539.8178 | 593.2064 | 0.8711284 | 549.4794 | 603.8236 | 0.8686178 | 555.8666 | 610.8425 | 1.305113 | 811.2648 | 891.4998 | 1.193624 | 743.7902 | 817.3518 | 0.9728097 | 605.8303 | 665.7476
0.872721 | 531.9365 | 584.5456 | 0.8714248 | 553.6537 | 608.4106 | 1.560434 | 908.8957 | 998.7865 | 0.8726487 | 545.8098 | 599.7909 | 0.8695496 | 540.4638 | 593.9163 | 0.8722882 | 550.2576 | 604.6787 | 0.8696215 | 556.2939 | 611.312 | 1.308434 | 813.1584 | 893.5806 | 1.196944 | 745.6291 | 819.3726 | 0.9761367 | 607.7064 | 667.8092
0.873724 | 532.5696 | 585.2414 | 0.8725885 | 554.1833 | 608.9927 | 1.563783 | 910.5445 | 1000.598 | 0.8736485 | 546.6929 | 600.7615 | 0.8705487 | 541.0541 | 594.5649 | 0.8734517 | 550.7767 | 605.2491 | 0.8707884 | 557.0761 | 612.1716 | 1.311788 | 815.0879 | 895.701 | 1.198602 | 746.6338 | 820.4767 | 0.9794597 | 609.4904 | 669.7696
0.8747256 | 533.1505 | 585.8797 | 0.873751 | 555.076 | 609.9736 | 1.567118 | 912.2633 | 1002.487 | 0.8746515 | 547.0497 | 601.1535 | 0.8715505 | 541.7818 | 595.3646 | 0.8746161 | 551.3646 | 605.8952 | 0.871792 | 557.7437 | 612.9051 | 1.315107 | 816.9539 | 897.7516 | 1.201955 | 748.4823 | 822.508 | 0.9828221 | 611.3945 | 671.8621
0.8758899 | 533.9329 | 586.7394 | 0.8749161 | 555.5539 | 610.4988 | 1.570434 | 913.8964 | 1004.282 | 0.8756554 | 547.4451 | 601.588 | 0.8725525 | 542.3099 | 595.9449 | 0.8756184 | 551.8079 | 606.3823 | 0.8727917 | 558.5123 | 613.7498 | 1.318434 | 818.7699 | 899.7471 | 1.205275 | 750.371 | 824.5836 | 0.9861407 | 613.3668 | 674.0294
0.8770561 | 534.4967 | 587.359 | 0.8759186 | 556.3448 | 611.368 | 1.573779 | 915.6495 | 1006.208 | 0.8766587 | 548.1891 | 602.4056 | 0.8735557 | 542.8688 | 596.5592 | 0.8766232 | 552.5287 | 607.1744 | 0.873956 | 559.1619 | 614.4636 | 1.320113 | 819.8204 | 900.9016 | 1.208604 | 752.172 | 826.5626 | 0.9894789 | 615.3152 | 676.1705
0.8782197 | 535.2225 | 588.1566 | 0.8769224 | 556.6915 | 611.7489 | 1.57709 | 917.0895 | 1007.791 | 0.8778249 | 548.7901 | 603.066 | 0.8745568 | 543.6483 | 597.4157 | 0.8777868 | 553.4094 | 608.1422 | 0.8751177 | 559.634 | 614.9824 | 1.321777 | 820.8458 | 902.0284 | 1.211959 | 754.1064 | 828.6884 | 0.9928185 | 617.2285 | 678.2731
0.8793861 | 535.9966 | 589.0073 | 0.8780888 | 557.3673 | 612.4915 | 1.580444 | 918.541 | 1009.386 | 0.878989 | 549.5486 | 603.8995 | 0.8757226 | 544.2936 | 598.1248 | 0.8787893 | 554.0267 | 608.8206 | 0.8761172 | 560.139 | 615.5374 | 1.325095 | 822.743 | 904.1132 | 1.215274 | 755.872 | 830.6286 | 0.9944665 | 618.2651 | 679.4122
0.8803867 | 536.4963 | 589.5564 | 0.8790885 | 558.1568 | 613.3591 | 1.583786 | 919.9489 | 1010.933 | 0.8801529 | 550.4228 | 604.8602 | 0.8768835 | 545.0541 | 598.9605 | 0.8797902 | 554.6231 | 609.4759 | 0.877283 | 560.8264 | 616.2928 | 1.328455 | 824.58 | 906.1318 | 1.218621 | 757.7057 | 832.6436 | 0.9961228 | 619.3021 | 680.5517
0.8813862 | 537.1158 | 590.2372 | 0.8800886 | 558.5546875 | 613.7964 | 1.587107 | 921.5333 | 1012.674 | 0.8813164 | 550.8953 | 605.3795 | 0.8778827 | 545.4877 | 599.4371 | 0.8809519 | 555.1133 | 610.0147 | 0.8782873 | 561.5499 | 617.0878 | 1.331785 | 826.4709 | 908.2098 | 1.22029 | 758.7161 | 833.754 | 0.9978006 | 620.3359 | 681.6878
0.882391 | 537.6538 | 590.8284 | 0.8810873 | 559.1021 | 614.3979 | 1.590462 | 923.11 | 1014.407 | 0.8824816 | 551.5536 | 606.1029 | 0.8790492 | 546.105 | 600.1154 | 0.8821155 | 555.8629 | 610.8383 | 0.879288 | 562.155 | 617.7527 | 1.335114 | 828.3577 | 910.2831 | 1.223599 | 760.5756 | 835.7974 | 1.00115 | 622.2591 | 683.8012
0.8833926 | 537.9453125 | 591.1487 | 0.8822517 | 559.8314 | 615.1993 | 1.593773 | 924.7104 | 1016.165 | 0.8834864 | 552.2382 | 606.8552 | 0.880048 | 546.8628 | 600.9481 | 0.8831159 | 556.5883 | 611.6355 | 0.8802914 | 562.5619 | 618.1999 | 1.338458 | 830.1523 | 912.2553 | 1.226947 | 762.4563 | 837.8641 | 1.004462 | 624.0604 | 685.7806
0.8845541 | 538.5718 | 591.8372 | 0.8834156 | 560.6484375 | 616.0972 | 1.597109 | 926.3844 | 1018.005 | 0.8844905 | 552.7794 | 607.4498 | 0.8810517 | 547.4378 | 601.58 | 0.8841158 | 557.0983 | 612.196 | 0.881457 | 563.2297 | 618.9337 | 1.341768 | 832.0366 | 914.3259 | 1.228618 | 763.477 | 838.9857 | 1.007815 | 625.906 | 687.8088
0.885554 | 539.3105 | 592.6489 | 0.8844195 | 561.2232 | 616.7288 | 1.600444 | 927.9615 | 1019.738 | 0.8854893 | 553.4035 | 608.1357 | 0.882055 | 547.8406 | 602.0226 | 0.8851194 | 557.5386 | 612.6798 | 0.882623 | 564.2463 | 620.0509 | 1.345122 | 833.9276 | 916.404 | 1.231938 | 765.413 | 841.1132 | 1.011144 | 627.8344 | 689.9279
0.8867173 | 540.0279 | 593.4372 | 0.8854225 | 561.8262 | 617.3915 | 1.603763 | 929.4031 | 1021.322 | 0.8864909 | 553.9977 | 608.7887 | 0.883054 | 548.3991 | 602.6364 | 0.8861202 | 558.2069 | 613.4142 | 0.8837843 | 564.7678 | 620.624 | 1.348447 | 835.7692 | 918.4277 | 1.233608 | 766.4374 | 842.2389 | 1.014485 | 629.5811 | 691.8474
0.8877169 | 540.6712 | 594.1442 | 0.8864259 | 562.3345 | 617.95 | 1.60712 | 930.9116 | 1022.98 | 0.8876541 | 554.5819 | 609.4307 | 0.8840542 | 549.3491 | 603.6804 | 0.887122 | 558.7024 | 613.9587 | 0.8847851 | 565.2908 | 621.1987 | 1.351771 | 837.6581 | 920.5034 | 1.236966 | 768.2625 | 844.2445 | 1.017822 | 631.4262 | 693.875
0.8887201 | 541.189 | 594.7132 | 0.8874263 | 562.9364 | 618.6114 | 1.610444 | 932.5111 | 1024.737 | 0.8886541 | 555.0413 | 609.9355 | 0.8850538 | 549.7978 | 604.1734 | 0.8881229 | 559.5207 | 614.8579 | 0.8857849 | 566.0216 | 622.0018 | 1.353449 | 838.6624 | 921.607 | 1.240274 | 770.0518 | 846.2107 | 1.021129 | 633.4835 | 696.1357
0.8897192 | 541.7754 | 595.3576 | 0.8885874 | 563.5762 | 619.3145 | 1.613777 | 934.0663 | 1026.446 | 0.8898174 | 555.8845 | 610.8621 | 0.8862153 | 550.5276 | 604.9754 | 0.8891248 | 560.2463 | 615.6552 | 0.8867871 | 566.6758 | 622.7206 | 1.356776 | 840.5772 | 923.7112 | 1.241942 | 771.0529 | 847.3109 | 1.024483 | 635.5054 | 698.3576
0.8907242 | 542.3015 | 595.9357 | 0.8895869 | 564.1256 | 619.9183 | 1.61712 | 935.6567 | 1028.194 | 0.890817 | 556.2579 | 611.2725 | 0.8873804 | 551.2844 | 605.807 | 0.8902842 | 560.7565 | 616.216 | 0.8877903 | 567.2602 | 623.3628 | 1.360101 | 842.442 | 925.7605 | 1.245292 | 772.785 | 849.2143 | 1.027807 | 637.389 | 700.4275
0.89189 | 542.9025 | 596.5961 | 0.8907507 | 565.0475 | 620.9313 | 1.620434 | 937.3995 | 1030.109 | 0.89182 | 556.9291 | 612.01 | 0.8883814 | 551.9417 | 606.5294 | 0.8912839 | 561.4222 | 616.9475 | 0.8887938 | 567.7135 | 623.861 | 1.363456 | 844.3439 | 927.8504 | 1.248598 | 774.6049 | 851.2141 | 1.031137 | 639.3519 | 702.5845
0.89289 | 543.4675 | 597.2171 | 0.8917498 | 565.6572 | 621.6013 | 1.62379 | 938.9437 | 1031.806 | 0.8928216 | 557.5382 | 612.6793 | 0.8893854 | 552.4462 | 607.0838 | 0.8922848 | 562.0988 | 617.691 | 0.8899562 | 568.3087 | 624.5151 | 1.366766 | 846.2462 | 929.9408 | 1.25194 | 776.4279 | 853.2174 | 1.032817 | 640.3757 | 703.7096
0.8938888 | 544.0739 | 597.8834 | 0.8927527 | 566.1166 | 622.1062 | 1.627109 | 940.5587 | 1033.581 | 0.8938229 | 558.2307 | 613.4403 | 0.8903887 | 552.7878 | 607.4591 | 0.8932843 | 562.5067 | 618.1392 | 0.8909562 | 569.0001 | 625.2748 | 1.368434 | 847.277 | 931.0737 | 1.255282 | 778.3231 | 855.3001 | 1.036147 | 642.1298 | 705.6371
0.8950495 | 544.7309 | 598.6054 | 0.8937533 | 566.597 | 622.6341 | 1.630441 | 942.2009 | 1035.386 | 0.8948267 | 558.4583 | 613.6904 | 0.8913908 | 553.4592 | 608.1969 | 0.8942904 | 563.0275 | 618.7116 | 0.8921197 | 569.8328 | 626.1899 | 1.371779 | 849.1003 | 933.0773 | 1.258612 | 780.1889 | 857.3504 | 1.039466 | 643.9821 | 707.6727
0.8960492 | 545.2054 | 599.1268 | 0.8947608 | 567.1367 | 623.2272 | 1.633787 | 943.8654 | 1037.215 | 0.8959922 | 559.1025 | 614.3984 | 0.8925546 | 554.0045 | 608.7962 | 0.8952925 | 563.8387 | 619.6029 | 0.893281 | 570.5268 | 626.9525 | 1.37509 | 850.7786 | 934.9216 | 1.260298 | 781.2212 | 858.4848 | 1.042823 | 645.8206 | 709.6929
0.89705 | 545.8833 | 599.8718 | 0.895927 | 567.9223 | 624.0904 | 1.637102 | 945.4293 | 1038.933 | 0.8971536 | 560.0741 | 615.466 | 0.8937199 | 554.6868 | 609.546 | 0.8964558 | 564.3745 | 620.1918 | 0.8942863 | 571.0816 | 627.5622 | 1.378436 | 852.7129 | 937.0471 | 1.263633 | 783.1481 | 860.6023 | 1.046136 | 647.7178 | 711.7778
0.8980531 | 546.5997 | 600.659 | 0.897089 | 568.678 | 624.9209 | 1.640454 | 947.1115 | 1040.782 | 0.8983169 | 560.8712 | 616.342 | 0.8948813 | 555.5405 | 610.4841 | 0.8974569 | 565.0078125 | 620.8877 | 0.8954508 | 571.978 | 628.5473 | 1.381772 | 854.5488 | 939.0646 | 1.266942 | 784.9625 | 862.5961 | 1.049484 | 649.5842 | 713.8288
0.8990565 | 547.3256 | 601.4567 | 0.8980877 | 569.1826 | 625.4754 | 1.643782 | 948.6973 | 1042.524 | 0.8993177 | 561.424 | 616.9495 | 0.8958822 | 555.9981 | 610.9869 | 0.8986176 | 565.7869 | 621.7438 | 0.8971233 | 573.0619 | 629.7383 | 1.385099 | 856.3461 | 941.0396 | 1.270283 | 786.7955 | 864.6104 | 1.051152 | 650.5943 | 714.9388
0.9000565 | 547.8937 | 602.081 | 0.8992518 | 569.7411 | 626.0892 | 1.647108 | 950.155 | 1044.126 | 0.9003192 | 561.8603 | 617.4289 | 0.8968839 | 556.6816 | 611.7381 | 0.8997826 | 566.3497 | 622.3623 | 0.8989862 | 573.7504 | 630.4949 | 1.388458 | 858.1687 | 943.0425 | 1.273592 | 788.6823 | 866.6839 | 1.05281 | 651.6521 | 716.1012
0.9010569 | 548.1497 | 602.3623 | 0.9002516 | 570.2923 | 626.6948 | 1.650451 | 951.6773 | 1045.799 | 0.9013219 | 562.3716 | 617.9907 | 0.8978862 | 557.5347 | 612.6755 | 0.9007842 | 566.9108 | 622.9789 | 0.9006886 | 574.7719 | 631.6174 | 1.391772 | 860.1216 | 945.1886 | 1.276943 | 790.3978 | 868.569 | 1.056134 | 653.5649 | 718.2032
0.9022217 | 549.0611 | 603.3638 | 0.9012509 | 570.9598 | 627.4283 | 1.65376 | 953.2451 | 1047.522 | 0.9023257 | 562.9006 | 618.5721 | 0.8988888 | 558.0071 | 613.1946 | 0.9017872 | 567.4712 | 623.5947 | 0.9025253 | 575.9235 | 632.8829 | 1.395116 | 861.8839 | 947.1252 | 1.28029 | 792.2239 | 870.5758 | 1.057811 | 654.5854 | 719.3247
0.9033825 | 549.5193 | 603.8673 | 0.9022568 | 571.3046 | 627.8072 | 1.657107 | 954.7031 | 1049.124 | 0.9033255 | 563.4587 | 619.1854 | 0.8998886 | 558.5077 | 613.7447 | 0.9027892 | 568.3221 | 624.5298 | 0.9042694 | 577.0939 | 634.1692 | 1.398451 | 863.6922 | 949.1123 | 1.283605 | 794.1049 | 872.6427 | 1.061143 | 656.5067 | 721.4359
0.9043847 | 550.1411 | 604.5506 | 0.9032587 | 572.0394 | 628.6148 | 1.660437 | 956.2203 | 1050.792 | 0.9044892 | 564.165 | 619.9615 | 0.901054 | 558.9751 | 614.2583 | 0.9037897 | 568.7404 | 624.9894 | 0.9062611 | 578.3792 | 635.5816 | 1.40176 | 865.5531 | 951.1573 | 1.286962 | 795.9293 | 874.6475 | 1.064474 | 658.3936 | 723.5094
0.905385 | 550.9724 | 605.4642 | 0.9044272 | 572.8275 | 629.4808 | 1.66377 | 957.8478 | 1052.58 | 0.9056534 | 564.9111 | 620.7814 | 0.9022167 | 559.9681 | 615.3496 | 0.9047902 | 569.393 | 625.7066 | 0.9079022 | 579.4411 | 636.7485 | 1.405117 | 867.4294 | 953.2192 | 1.290274 | 797.8709 | 876.7812 | 1.067833 | 660.3121 | 725.6177
0.9063857 | 551.4514 | 605.9905 | 0.9055905 | 573.5275 | 630.25 | 1.66713 | 959.3932 | 1054.278 | 0.9068171 | 565.5929 | 621.5307 | 0.9032157 | 560.547 | 615.9857 | 0.9057889 | 570.0499 | 626.4284 | 0.9096724 | 580.5276 | 637.9425 | 1.408444 | 869.3546 | 955.3347 | 1.293606 | 799.7446 | 878.8403 | 1.071137 | 662.1362 | 727.6222
0.9073895 | 552.0168 | 606.6119 | 0.9067544 | 574.1127 | 630.893 | 1.670442 | 960.9438 | 1055.982 | 0.9078161 | 566.3068 | 622.3152 | 0.9042165 | 561.0829 | 616.5746 | 0.9069514 | 570.7348 | 627.1811 | 0.9115775 | 581.7887 | 639.3282 | 1.411786 | 871.2852 | 957.4562 | 1.296948 | 801.5389 | 880.812 | 1.074477 | 663.9172 | 729.5794
0.9083905 | 552.6312 | 607.287 | 0.9079146 | 574.6985 | 631.5368 | 1.67378 | 962.5883 | 1057.789 | 0.9088182 | 566.7087 | 622.7569 | 0.9052166 | 561.7676 | 617.3271 | 0.9081134 | 571.4449 | 627.9615 | 0.9136374 | 583.2219 | 640.9031 | 1.415132 | 873.1409 | 959.4955 | 1.300263 | 803.374 | 882.8285 | 1.077811 | 665.7535 | 731.5972
0.9093928 | 553.0034 | 607.6961 | 0.9089173 | 575.2974 | 632.195 | 1.677108 | 964.1998 | 1059.56 | 0.9098239 | 567.5591 | 623.6914 | 0.9062178 | 562.2929 | 617.9043 | 0.9091179 | 571.9140625 | 628.477 | 0.9158294 | 584.6841 | 642.51 | 1.418438 | 874.9433 | 961.4762 | 1.30362 | 805.2122 | 884.8485 | 1.081123 | 667.6556 | 733.6874
0.9105563 | 553.6919 | 608.4526 | 0.909916 | 575.9996 | 632.9666 | 1.680421 | 965.8012 | 1061.32 | 0.9108259 | 568.1114 | 624.2982 | 0.9072248 | 563.0753 | 618.7641 | 0.91012 | 572.5016 | 629.1227 | 0.9173527 | 585.704 | 643.6308 | 1.420107 | 875.9645 | 962.5983 | 1.306944 | 806.9266 | 886.7325 | 1.084481 | 669.3888 | 735.5921
0.9117197 | 554.3334 | 609.1576 | 0.9109219 | 576.4409 | 633.4515 | 1.683776 | 967.4019 | 1063.079 | 0.9119887 | 568.853 | 625.1132 | 0.9083878 | 563.6241 | 619.3671 | 0.9111226 | 573.1691 | 629.8561 | 0.9197385 | 587.1377 | 645.2063 | 1.423436 | 877.6915 | 964.4962 | 1.31028 | 808.7719 | 888.7603 | 1.08781 | 671.3035 | 737.6961
0.9128854 | 554.8773 | 609.7553 | 0.9119223 | 577.0547 | 634.1261 | 1.687102 | 969.0084 | 1064.844 | 0.912988 | 569.3844 | 625.6971 | 0.9093884 | 564.2756 | 620.083 | 0.9121236 | 573.6516 | 630.3863 | 0.9214227 | 588.2241 | 646.4001 | 1.426752 | 879.442 | 966.4198 | 1.31362 | 810.6584 | 890.8334 | 1.091154 | 673.0695 | 739.6368
0.9138849 | 555.5278 | 610.4701 | 0.9129233 | 577.6447 | 634.7743 | 1.690453 | 970.5415 | 1066.529 | 0.9141526 | 569.8934 | 626.2565 | 0.910387 | 564.812 | 620.6725 | 0.9131257 | 574.2852 | 631.0826 | 0.9231756 | 589.2363 | 647.5124 | 1.430114 | 881.1439 | 968.29 | 1.316931 | 812.5568 | 892.9196 | 1.094494 | 675.0129 | 741.7724
0.9148873 | 556.1399 | 611.1427 | 0.913922 | 578.3228 | 635.5196 | 1.693789 | 972.0963 | 1068.238 | 0.9151512 | 570.6095 | 627.0434 | 0.9115515 | 565.3485 | 621.2621 | 0.9142904 | 574.9128 | 631.7724 | 0.9249787 | 590.3632 | 648.7508 | 1.433442 | 882.9914 | 970.3202 | 1.320281 | 814.3825 | 894.9258 | 1.096141 | 676.0173 | 742.8761
0.9158882 | 556.5634 | 611.6081 | 0.9150875 | 579.0071 | 636.2716 | 1.697098 | 973.6943 | 1069.994 | 0.9161511 | 571.1962 | 627.6881 | 0.9127156 | 566.0621 | 622.0462 | 0.9154525 | 575.3937 | 632.3007 | 0.9268279 | 591.6349 | 650.1483 | 1.436771 | 884.7597 | 972.2634 | 1.323606 | 816.2571 | 896.9858 | 1.099481 | 677.9042 | 744.9497
0.9168881 | 557.1175 | 612.217 | 0.9162491 | 579.4746 | 636.7853 | 1.700442 | 975.2267 | 1071.678 | 0.9171533 | 571.6996 | 628.2414 | 0.9137162 | 566.8427 | 622.904 | 0.9164516 | 575.9371 | 632.8979 | 0.9287408 | 592.8942 | 651.5321 | 1.440119 | 886.6425 | 974.3324 | 1.326938 | 818.1473 | 899.0629 | 1.102813 | 679.85 | 747.0879
0.9178895 | 557.7771 | 612.9419 | 0.9172525 | 580.0548 | 637.4229 | 1.703754 | 976.7515 | 1073.353 | 0.9181586 | 572.3232 | 628.9266 | 0.9147207 | 567.3011 | 623.4079 | 0.9174524 | 576.6235 | 633.6522 | 0.9307331 | 594.0602 | 652.8135 | 1.44342 | 888.4553 | 976.3245 | 1.330289 | 819.9623 | 901.0575 | 1.106124 | 681.7217 | 749.1448
0.9188887 | 558.293 | 613.5088 | 0.9184189 | 581.0062 | 638.4684 | 1.707104 | 978.3192 | 1075.076 | 0.9191607 | 572.9919 | 629.6615 | 0.9157248 | 567.9092 | 624.0761 | 0.9184547 | 577.2248 | 634.313 | 0.9327855 | 595.497 | 654.3923 | 1.44509 | 889.4702 | 977.4398 | 1.333603 | 821.8018 | 903.0789 | 1.109489 | 683.6243 | 751.2355
0.9200527 | 559.1628 | 614.4647 | 0.9194225 | 581.732 | 639.2659 | 1.710454 | 979.9053 | 1076.819 | 0.9203261 | 573.5988 | 630.3283 | 0.9167256 | 568.4992 | 624.7244 | 0.9194591 | 577.9172 | 635.0738 | 0.9348782 | 596.9094 | 655.9444 | 1.448444 | 891.3334 | 979.4872 | 1.335268 | 822.8238 | 904.202 | 1.112813 | 685.4259 | 753.2153
0.9210534 | 559.6627 | 615.0139 | 0.9204276 | 582.2015 | 639.7819 | 1.713773 | 981.3245 | 1078.379 | 0.9213248 | 574.1301 | 630.9122 | 0.9177251 | 569.1795 | 625.472 | 0.9204599 | 578.4446 | 635.6534 | 0.9370257 | 598.1777 | 657.3381 | 1.451759 | 893.2241 | 981.5649 | 1.338624 | 824.5821 | 906.1342 | 1.116148 | 687.4186 | 755.405
0.9222159 | 560.2787 | 615.6909 | 0.9215916 | 582.722 | 640.3538 | 1.717127 | 982.9544 | 1080.17 | 0.9224868 | 574.6644 | 631.4994 | 0.9188877 | 569.825 | 626.1813 | 0.9216241 | 579.0587 | 636.3283 | 0.9392531 | 599.5524 | 658.8488 | 1.455111 | 895.1163 | 983.6443 | 1.341938 | 826.3903 | 908.1212 | 1.119492 | 689.3311 | 757.5067
0.9232202 | 560.7338 | 616.191 | 0.9227542 | 583.5348 | 641.247 | 1.720436 | 984.53125 | 1081.902 | 0.9236492 | 575.4958 | 632.413 | 0.9200517 | 570.4937 | 626.9161 | 0.9226247 | 579.5715 | 636.8917 | 0.9415475 | 600.9634 | 660.3994 | 1.458447 | 897.0065 | 985.7214 | 1.345291 | 828.1675 | 910.0742 | 1.122794 | 691.1665 | 759.5236
0.9242213 | 561.4266 | 616.9523 | 0.9239191 | 584.392 | 642.189 | 1.723768 | 986.0811 | 1083.606 | 0.9246495 | 576.0148 | 632.9833 | 0.9210514 | 571.0311 | 627.5067 | 0.9237865 | 580.3423 | 637.7388 | 0.9438717 | 602.4592 | 662.043 | 1.461779 | 898.8185 | 987.7127 | 1.346959 | 829.1704 | 911.1763 | 1.124467 | 692.1747 | 760.6316
0.9252244 | 562.0327 | 617.6184 | 0.925084 | 584.9427 | 642.7942 | 1.727116 | 987.6193 | 1085.296 | 0.9256523 | 576.5927 | 633.6184 | 0.9222158 | 571.8577 | 628.4151 | 0.9249502 | 580.9553 | 638.4124 | 0.9462609 | 603.9226 | 663.6512 | 1.465126 | 900.761 | 989.8472 | 1.350273 | 830.91 | 913.0879 | 1.12781 | 694.1154 | 762.7641
0.9262251 | 562.3073 | 617.9201 | 0.9262496 | 585.5806 | 643.4952 | 1.730432 | 989.2308 | 1087.067 | 0.926655 | 577.2327 | 634.3217 | 0.9232185 | 572.4404 | 629.0554 | 0.925949 | 581.7093 | 639.241 | 0.9487392 | 605.5809 | 665.4735 | 1.468428 | 902.6773 | 991.9531 | 1.353614 | 832.6913 | 915.0454 | 1.131127 | 695.996 | 764.8307
0.9273892 | 562.9455 | 618.6214 | 0.9272529 | 586.2908 | 644.2756 | 1.733784 | 990.7866 | 1088.777 | 0.9276546 | 577.7082 | 634.8442 | 0.9242219 | 572.8389 | 629.4933 | 0.9269522 | 582.3038 | 639.8943 | 0.951259 | 607.1771 | 667.2275 | 1.471778 | 904.4086 | 993.8556 | 1.356948 | 834.5142 | 917.0485 | 1.134481 | 697.8709 | 766.8911
0.9285543 | 563.7256 | 619.4787 | 0.9282568 | 586.9932 | 645.0474 | 1.737113 | 992.2799 | 1090.417 | 0.9286546 | 578.229 | 635.4165 | 0.9252221 | 573.4456 | 630.16 | 0.9279545 | 583.0504 | 640.7147 | 0.9538188 | 608.9825 | 669.2116 | 1.47511 | 906.2202 | 995.8464 | 1.360278 | 836.3048 | 919.0163 | 1.137809 | 699.7332 | 768.9376
0.9297167 | 564.3844 | 620.2026 | 0.9294217 | 587.6878 | 645.8108 | 1.74045 | 993.9146 | 1092.214 | 0.929656 | 578.6771 | 635.9089 | 0.9262233 | 573.8769 | 630.6339 | 0.9289567 | 583.5217 | 641.2327 | 0.9564693 | 610.6055 | 670.995 | 1.478433 | 908.0382 | 997.8442 | 1.363635 | 838.0179 | 920.8988 | 1.141138 | 701.5884 | 770.9763
0.9307178 | 565.116 | 621.0066 | 0.9305875 | 588.1038 | 646.2679 | 1.743785 | 995.4983 | 1093.954 | 0.9308189 | 579.4083 | 636.7124 | 0.9273849 | 574.568 | 631.3934 | 0.9299567 | 583.8903 | 641.6377 | 0.9591779 | 612.2607 | 672.8139 | 1.481789 | 909.7693 | 999.7465 | 1.366943 | 839.848 | 922.9098 | 1.144489 | 703.2529 | 772.8054
0.931721 | 565.7163 | 621.6663 | 0.931751 | 588.7278 | 646.9537 | 1.74709 | 997.0698 | 1095.681 | 0.9319834 | 580.1129 | 637.4867 | 0.9285496 | 575.2335 | 632.1247 | 0.9311205 | 584.5208 | 642.3306 | 0.9619191 | 613.9435 | 674.6632 | 1.485106 | 911.6135 | 1001.773 | 1.37028 | 841.6993 | 924.9443 | 1.147795 | 704.981 | 774.7044
0.9327242 | 566.3704 | 622.3851 | 0.9327498 | 589.5267 | 647.8315 | 1.750441 | 998.6092 | 1097.373 | 0.9331469 | 580.8141 | 638.2572 | 0.9297112 | 576.183 | 633.1681 | 0.9321207 | 585.3154 | 643.2037 | 0.9647435 | 615.7941 | 676.6968 | 1.488443 | 913.4584 | 1003.8 | 1.373612 | 843.4182 | 926.8331 | 1.15115 | 706.8173 | 776.7223
0.9337286 | 566.7491 | 622.8012 | 0.9337487 | 590.2161 | 648.5891 | 1.753767 | 1000.211 | 1099.133 | 0.9341525 | 581.3405 | 638.8357 | 0.9307134 | 576.7705 | 633.8137 | 0.9332837 | 586.0624 | 644.0247 | 0.9676389 | 617.5554 | 678.6323 | 1.491784 | 915.2413 | 1005.76 | 1.376925 | 845.2134 | 928.806 | 1.154482 | 708.6216 | 778.705
0.9348918 | 567.5357 | 623.6656 | 0.9347493 | 590.7086 | 649.1303 | 1.757101 | 1001.801 | 1100.88 | 0.9351545 | 581.8354 | 639.3796 | 0.9317192 | 577.3395 | 634.439 | 0.9344516 | 586.4831 | 644.4869 | 0.9705601 | 619.4199 | 680.6812 | 1.495104 | 917.0508 | 1007.748 | 1.380279 | 847.0513 | 930.8256 | 1.157803 | 710.4351 | 780.6979
0.9360548 | 567.975 | 624.1484 | 0.9357539 | 591.3654 | 649.8521 | 1.76045 | 1003.475 | 1102.72 | 0.9361567 | 582.6241 | 640.2462 | 0.9327199 | 577.9796 | 635.1424 | 0.9354551 | 587.057 | 645.1176 | 0.9735653 | 621.3521 | 682.8045 | 1.498453 | 918.7677 | 1009.635 | 1.383605 | 848.9021 | 932.8595 | 1.161154 | 712.3855 | 782.8412
0.9370547 | 568.5979 | 624.8329 | 0.9367549 | 591.9404 | 650.4839 | 1.763765 | 1005.122 | 1104.529 | 0.9371599 | 583.0327 | 640.6953 | 0.9337218 | 578.6037 | 635.8282 | 0.9364565 | 587.6968 | 645.8206 | 0.9766278 | 623.3174 | 684.9642 | 1.501765 | 920.5612 | 1011.606 | 1.386945 | 850.7017 | 934.837 | 1.164468 | 714.2512 | 784.8914
0.9382184 | 569.2301 | 625.5276 | 0.9377561 | 592.4927 | 651.0909 | 1.767112 | 1006.728 | 1106.294 | 0.9383208 | 583.5414 | 641.2543 | 0.9347213 | 579.0262 | 636.2926 | 0.9374568 | 588.4333 | 646.6301 | 0.9781677 | 624.3329 | 686.0801 | 1.505109 | 922.3799 | 1013.604 | 1.390292 | 852.5541 | 936.8726 | 1.167811 | 715.9579 | 786.767
0.9392192 | 569.7148 | 626.0602 | 0.9387553 | 593.0507 | 651.7041 | 1.770448 | 1008.209 | 1107.922 | 0.9393224 | 584.1375 | 641.9093 | 0.9357207 | 579.6935 | 637.0259 | 0.9384562 | 589.0206 | 647.2754 | 0.979728 | 625.4105 | 687.2643 | 1.508445 | 924.203 | 1015.608 | 1.393598 | 854.4307 | 938.9348 | 1.171153 | 717.8088 | 788.8009
0.9402193 | 570.4302 | 626.8463 | 0.9399189 | 593.8666 | 652.6006 | 1.773774 | 1009.692 | 1109.552 | 0.9404858 | 584.8433 | 642.685 | 0.9368878 | 580.4827 | 637.8931 | 0.9394551 | 589.4877 | 647.7886 | 0.9813156 | 626.4843 | 688.4443 | 1.511767 | 926.086 | 1017.677 | 1.396946 | 856.2405 | 940.9236 | 1.174475 | 719.7017 | 790.881
0.9412231 | 571.0807 | 627.5613 | 0.9409181 | 594.4388 | 653.2294 | 1.777122 | 1011.1 | 1111.099 | 0.9414876 | 585.5267 | 643.4359 | 0.9380477 | 581.2353 | 638.7201 | 0.9404542 | 590.16 | 648.5274 | 0.9829210639 | 627.4915 | 689.5511 | 1.513447 | 927.1045 | 1018.796 | 1.400263 | 858.013 | 942.8714 | 1.177822 | 721.5314 | 792.8917
0.9422244 | 571.7905 | 628.3412 | 0.9419184 | 594.9639 | 653.8064 | 1.780434 | 1012.583 | 1112.728 | 0.9426556 | 586.2173 | 644.1949 | 0.9390502 | 581.6658 | 639.1932 | 0.9416171 | 590.9721 | 649.4199 | 0.9845356 | 628.5039 | 690.6636 | 1.516791 | 928.9932 | 1020.872 | 1.403607 | 859.8172 | 944.8541 | 1.181131 | 723.264 | 794.7956
0.9432244 | 572.4427 | 629.0579 | 0.9430844 | 595.571 | 654.4736 | 1.783783 | 1014.187 | 1114.491 | 0.9436557 | 586.8317 | 644.87 | 0.9400528 | 582.3282 | 639.9212 | 0.9426183 | 591.5154 | 650.017 | 0.9861622 | 629.6166 | 691.8864 | 1.5201 | 930.8666 | 1022.93 | 1.406953 | 861.6605 | 946.8796 | 1.184476 | 725.0656 | 796.7754
0.944389 | 572.7537 | 629.3996 | 0.9440871 | 596.1219 | 655.0791 | 1.787116 | 1015.794 | 1116.257 | 0.9446588 | 587.3972 | 645.4914 | 0.9410527 | 582.7018 | 640.3316 | 0.9436185 | 592.0607 | 650.6161 | 0.9877974 | 630.6486 | 693.0204 | 1.523449 | 932.7355 | 1024.984 | 1.410271 | 863.3795 | 948.7687 | 1.187813 | 726.8242 | 798.7079
0.9455506 | 573.397 | 630.1066 | 0.9450892 | 596.873 | 655.9044 | 1.790442 | 1017.315 | 1117.928 | 0.9456595 | 587.9725 | 646.1236 | 0.9420567 | 583.3184 | 641.0092 | 0.944621 | 592.4805 | 651.0774 | 0.9894511 | 631.7405 | 694.2204 | 1.526766 | 934.6245 | 1027.06 | 1.413631 | 865.1299 | 950.6922 | 1.191136 | 728.5527 | 800.6074
0.9467166 | 574.1599 | 630.945 | 0.9460939 | 597.5019 | 656.5955 | 1.793801 | 1018.821 | 1119.583 | 0.9468197 | 588.7817 | 647.0128 | 0.9430574 | 584.0055 | 641.7643 | 0.9456213 | 593.0343 | 651.686 | 0.9911252 | 632.7936 | 695.3776 | 1.530096 | 936.48 | 1029.099 | 1.41695 | 866.9859 | 952.7318 | 1.194496 | 730.1837 | 802.3996
0.9477171 | 574.7538 | 631.5976 | 0.9472596 | 598.1037 | 657.2568 | 1.797111 | 1020.457 | 1121.382 | 0.9478202 | 588.9437 | 647.1909 | 0.944222 | 584.6856 | 642.5117 | 0.9466255 | 593.7955 | 652.5226 | 0.9927992 | 633.8942 | 696.587 | 1.533449 | 938.194 | 1030.982 | 1.420272 | 868.752 | 954.6725 | 1.197812 | 731.8367 | 804.2161
0.9487171 | 575.3923 | 632.2992 | 0.9484249 | 598.5918 | 657.7932 | 1.80045 | 1021.921 | 1122.99 | 0.9489828 | 589.723 | 648.0472 | 0.9453818 | 585.4608 | 643.3635 | 0.9477881 | 594.5185 | 653.317 | 0.994459 | 634.9641 | 697.7628 | 1.536773 | 939.9522 | 1032.915 | 1.423617 | 870.6481 | 956.7561 | 1.201144 | 733.3553 | 805.8849
0.9497225 | 575.9009 | 632.8581 | 0.9495857 | 599.3345 | 658.6093 | 1.803779 | 1023.517 | 1124.744 | 0.9499843 | 590.4948 | 648.8954 | 0.9465446 | 585.7842 | 643.7189 | 0.9487869 | 595.0067 | 653.8535 | 0.9977735 | 636.9396 | 699.9337 | 1.540128 | 941.5915 | 1034.716 | 1.426934 | 872.5302 | 958.8244 | 1.204485 | 734.7828 | 807.4537
0.9507235 | 576.6514 | 633.6829 | 0.9507475 | 600.0899 | 659.4395 | 1.807088 | 1025.167 | 1126.557 | 0.9509858 | 591.0209 | 649.4736 | 0.9475497 | 586.4533 | 644.4542 | 0.9499501 | 595.6738 | 654.5866 | 0.9994511 | 637.9809 | 701.0779 | 1.543451 | 943.3845 | 1036.686 | 1.430287 | 874.3848 | 960.8624 | 1.207793 | 736.3104 | 809.1323
0.9517238 | 577.1045 | 634.1808 | 0.9517511 | 600.5023 | 659.8927 | 1.810443 | 1026.794 | 1128.346 | 0.9519898 | 591.5486 | 650.0534 | 0.9485517 | 587.3033 | 645.3883 | 0.9511142 | 596.2748 | 655.2471 | 1.001124 | 639.0194 | 702.2191 | 1.546777 | 945.0682 | 1038.537 | 1.433616 | 876.2175 | 962.8764 | 1.211144 | 737.8525 | 810.8269
0.9527227 | 577.465 | 634.5769 | 0.9527554 | 601.2264 | 660.6883 | 1.813772 | 1028.367 | 1130.073 | 0.9529911 | 592.1285 | 650.6906 | 0.9495533 | 587.8221 | 645.9583 | 0.9521183 | 596.8731 | 655.9045 | 1.004431 | 641.0139 | 704.4108 | 1.550118 | 946.9416 | 1040.595 | 1.436945 | 878.0651 | 964.9067 | 1.214474 | 739.5057 | 812.6436
0.953885 | 578.1332 | 635.3112 | 0.9537563 | 601.7424 | 661.2554 | 1.817114 | 1029.96875 | 1131.834 | 0.9541548 | 592.7448 | 651.3679 | 0.9505555 | 588.5676 | 646.7776 | 0.9531195 | 597.3723 | 656.4531 | 1.007775 | 643.0873 | 706.6894 | 1.553424 | 948.7756 | 1042.611 | 1.440292 | 879.7938 | 966.8064 | 1.217823 | 741.2991 | 814.6144
0.9548866 | 578.7403 | 635.9783 | 0.9547557 | 602.3071 | 661.876 | 1.82046 | 1031.524 | 1133.543 | 0.9551554 | 593.1578 | 651.8217 | 0.9517207 | 589.2506 | 647.5281 | 0.9541246 | 597.8688 | 656.9987 | 1.009452 | 644.1224 | 707.8269 | 1.556785 | 950.6666 | 1044.689 | 1.443603 | 881.6048 | 968.7965 | 1.221168 | 743.1566 | 816.6556
0.9560518 | 579.3588 | 636.6581 | 0.9559219 | 603.1456 | 662.7973 | 1.823766 | 1032.975 | 1135.137 | 0.9563212 | 594.0305 | 652.7807 | 0.9528853 | 589.785 | 648.1154 | 0.9551235 | 598.4911 | 657.6826 | 1.012775 | 646.1862 | 710.0947 | 1.560117 | 952.5502 | 1046.758 | 1.446956 | 883.403 | 970.7725 | 1.224474 | 744.8461 | 818.5122
0.9570546 | 579.9696 | 637.3292 | 0.9570869 | 603.7852 | 663.5002 | 1.827118 | 1034.434 | 1136.741 | 0.957482 | 594.7088 | 653.5262 | 0.9540471 | 590.5382 | 648.9431 | 0.9561223 | 599.2353 | 658.5003 | 1.01444 | 647.2342 | 711.2464 | 1.563446 | 954.3964 | 1048.787 | 1.450284 | 885.2101 | 972.7584 | 1.227816 | 746.606 | 820.4462
0.9580593 | 580.6852 | 638.1157 | 0.9582483 | 604.5922 | 664.3871 | 1.830428 | 1035.943 | 1138.399 | 0.9584838 | 595.3405 | 654.2203 | 0.955213 | 591.1516 | 649.6171 | 0.957121 | 599.8327 | 659.1568 | 1.01612 | 648.3182 | 712.4376 | 1.566797 | 956.2212 | 1050.793 | 1.453606 | 887.0949 | 974.8296 | 1.231129 | 748.3149 | 822.324
0.9590595 | 581.1866 | 638.6666 | 0.9592474 | 604.8701 | 664.6924 | 1.833766 | 1037.413 | 1140.014 | 0.9594848 | 595.9626 | 654.904 | 0.9562126 | 591.9694 | 650.5158 | 0.9582831 | 600.5303 | 659.9234 | 1.0178 | 649.3976 | 713.6238 | 1.570098 | 957.9742 | 1052.719 | 1.456958 | 888.9143 | 976.8289 | 1.234467 | 749.894 | 824.0593
0.9600583 | 581.6807 | 639.2096 | 0.9602491 | 605.3839 | 665.257 | 1.837123 | 1038.953 | 1141.707 | 0.9604905 | 596.5222 | 655.5189 | 0.9572189 | 592.4575 | 651.0522 | 0.9592828 | 601.1011 | 660.5507 | 1.019462 | 650.497 | 714.8319 | 1.57344 | 959.8151 | 1054.742 | 1.460273 | 890.692 | 978.7824 | 1.237822 | 751.5373 | 825.8652
0.9612207 | 582.2424 | 639.8268 | 0.9612542 | 606.1229 | 666.0691 | 1.840441 | 1040.566 | 1143.479 | 0.9614934 | 597.1738 | 656.235 | 0.9582216 | 593.001 | 651.6494 | 0.9602829 | 601.6914 | 661.1993 | 1.021116 | 651.5082 | 715.9431 | 1.576767 | 961.6037 | 1056.707 | 1.463619 | 892.4644 | 980.7301 | 1.241137 | 753.1572 | 827.6452
0.9623859 | 582.9362 | 640.5893 | 0.9622586 | 606.7305 | 666.7368 | 1.843798 | 1042.228 | 1145.305 | 0.9626556 | 597.8528 | 656.9811 | 0.9592243 | 593.5059 | 652.2042 | 0.9612889 | 602.339 | 661.911 | 1.022769 | 652.5773 | 717.1179 | 1.580097 | 963.4756 | 1058.764 | 1.466956 | 894.1392 | 982.5705 | 1.24449 | 754.6733 | 829.3114
0.963385 | 583.7051 | 641.4342 | 0.9634244 | 607.4644 | 667.5433 | 1.847114 | 1043.732 | 1146.958 | 0.9636554 | 598.3659 | 657.545 | 0.9603892 | 594.2231 | 652.9925 | 0.9622893 | 602.9446 | 662.5765 | 1.024441 | 653.5986 | 718.2402 | 1.583452 | 965.4093 | 1060.889 | 1.470275 | 895.8763 | 984.4795 | 1.247813 | 756.1074 | 830.8872
0.9645513 | 584.3074 | 642.0961 | 0.9644242 | 608.2318 | 668.3866 | 1.850436 | 1045.269 | 1148.648 | 0.9648214 | 599.1474 | 658.4037 | 0.961552 | 594.9813 | 653.8256 | 0.9634551 | 603.7993 | 663.5157 | 1.026112 | 654.6021 | 719.343 | 1.586771 | 967.2595 | 1062.923 | 1.473622 | 897.683 | 986.4649 | 1.251134 | 757.5224 | 832.4422
0.9655522 | 584.7186 | 642.5479 | 0.9655877 | 608.9954 | 669.2257 | 1.85378 | 1046.724 | 1150.246 | 0.9659845 | 599.8037 | 659.125 | 0.9627169 | 595.6428 | 654.5526 | 0.9644565 | 604.2421 | 664.0023 | 1.027769 | 655.6667 | 720.5128 | 1.590113 | 969.1206 | 1064.968 | 1.476929 | 899.5746 | 988.5436 | 1.254482 | 758.8145 | 833.8621
0.966555 | 585.1229 | 642.9922 | 0.9667518 | 609.3005 | 669.561 | 1.857093 | 1048.223 | 1151.893 | 0.9669843 | 600.093 | 659.4428 | 0.9637167 | 596.0493 | 654.9992 | 0.9656211 | 604.5857 | 664.3799 | 1.031087 | 657.6301 | 722.6704 | 1.593443 | 970.8983 | 1066.921 | 1.480275 | 901.3325 | 990.4752 | 1.257797 | 760.2416 | 835.4303
0.9675546 | 585.8981 | 643.844 | 0.9677514 | 609.8964 | 670.2158 | 1.860453 | 1049.637 | 1153.447 | 0.967986 | 600.6868 | 660.0954 | 0.964716 | 596.8846 | 655.9172 | 0.9667827 | 605.5304 | 665.418 | 1.034448 | 659.6354 | 724.874 | 1.596757 | 972.692 | 1068.892 | 1.483612 | 903.1628 | 992.4866 | 1.26115 | 761.7641 | 837.1034
0.9685562 | 586.2811 | 644.265 | 0.9687518 | 610.3702 | 670.7365 | 1.863783 | 1051.099 | 1155.053 | 0.9689886 | 601.3887 | 660.8667 | 0.9657197 | 597.3674 | 656.4477 | 0.9677834 | 606.2287 | 666.1854 | 1.036117 | 660.6554 | 725.9949 | 1.600113 | 974.5021 | 1070.881 | 1.486934 | 904.9563 | 994.4575 | 1.26448 | 763.3615 | 838.8588
0.9697186 | 587.1928 | 645.2668 | 0.9697557 | 611.0652 | 671.5002 | 1.867107 | 1052.571 | 1156.672 | 0.9699928 | 601.899 | 661.4275 | 0.9667251 | 598.1014 | 657.2543 | 0.9687824 | 606.7939 | 666.8065 | 1.037773 | 661.7614 | 727.2103 | 1.603433 | 976.2806 | 1072.836 | 1.490296 | 906.7112 | 996.3859 | 1.267808 | 765.1212 | 840.7925
0.970718 | 587.7222 | 645.8486 | 0.9707586 | 611.9258 | 672.4459 | 1.870455 | 1054.2 | 1158.462 | 0.9711592 | 602.4542 | 662.0375 | 0.9678894 | 598.6708 | 657.88 | 0.9697872 | 607.2852 | 667.3463 | 1.039434 | 662.8093 | 728.3619 | 1.606779 | 977.9973 | 1074.722 | 1.493613 | 908.427 | 998.2714 | 1.271157 | 766.8479 | 842.69
0.9718824 | 588.2556 | 646.4347 | 0.9719223 | 612.5074 | 673.0851 | 1.873757 | 1055.761 | 1160.177 | 0.9723236 | 603.2119 | 662.8702 | 0.9688893 | 599.1547 | 658.4118 | 0.970791 | 607.8188 | 667.9328 | 1.041108 | 663.8878 | 729.547 | 1.610114 | 979.8055 | 1076.709 | 1.496944 | 910.2535 | 1000.279 | 1.274466 | 768.5243 | 844.5322
0.9728812 | 588.8593 | 647.0981 | 0.9729243 | 612.941 | 673.5615 | 1.877108 | 1057.314 | 1161.884 | 0.9734839 | 603.8905 | 663.6159 | 0.9700523 | 600.0378 | 659.3822 | 0.9717912 | 608.549 | 668.7351 | 1.042787 | 664.949 | 730.7132 | 1.613428 | 981.5875 | 1078.668 | 1.500282 | 911.9914 | 1002.188 | 1.27781 | 770.234 | 846.411
0.9738861 | 589.432 | 647.7275 | 0.9740864 | 613.9229 | 674.6406 | 1.88044 | 1058.9 | 1163.627 | 0.9744839 | 604.3953 | 664.1706 | 0.9712162 | 600.7141 | 660.1254 | 0.9727904 | 609.1617 | 669.4084 | 1.044451 | 666.0439 | 731.9164 | 1.616783 | 983.331 | 1080.584 | 1.503588 | 913.7979 | 1004.174 | 1.281141 | 771.9962 | 848.3475
0.9748889 | 590.0518 | 648.4086 | 0.9752502 | 614.515 | 675.2912 | 1.883762 | 1060.488 | 1165.372 | 0.9754832 | 605.0439 | 664.8834 | 0.972217 | 601.3336 | 660.8061 | 0.9739544 | 609.871 | 670.1879 | 1.046102 | 667.0627 | 733.036 | 1.620104 | 985.1003 | 1082.528 | 1.506944 | 915.6379 | 1006.195 | 1.284465 | 773.6895 | 850.2082
0.9758903 | 590.5351 | 648.9397 | 0.9764155 | 615.2119 | 676.057 | 1.887112 | 1062.07 | 1167.11 | 0.9764859 | 605.5301 | 665.4177 | 0.9732163 | 601.6536 | 661.1578 | 0.9751191 | 610.3052 | 670.6651 | 1.047753 | 668.1733 | 734.2564 | 1.623443 | 986.9745 | 1084.587 | 1.510273 | 917.5106 | 1008.253 | 1.28782 | 775.5233 | 852.2234
0.9768916 | 591.0784 | 649.5367 | 0.9774191 | 615.7718 | 676.6723 | 1.890428 | 1063.632 | 1168.826 | 0.9774885 | 606.1066 | 666.0512 | 0.9742186 | 602.3235 | 661.894 | 0.9761185 | 610.8308 | 671.2426 | 1.049425 | 669.2076 | 735.3929 | 1.626782 | 988.8283 | 1086.625 | 1.513613 | 919.4688 | 1010.405 | 1.291135 | 777.2909 | 854.1658
0.9778904 | 591.4895 | 649.9885 | 0.9784206 | 616.3966 | 677.3589 | 1.893769 | 1065.19 | 1170.538 | 0.9784896 | 606.5496 | 666.538 | 0.9752206 | 602.9365 | 662.5676 | 0.9771178 | 611.3492 | 671.8123 | 1.051111 | 670.2468 | 736.535 | 1.630097 | 990.5843 | 1088.554 | 1.516964 | 921.3633 | 1012.487 | 1.294476 | 778.9774 | 856.0191
0.9790542 | 592.2745 | 650.8511 | 0.979423 | 616.8201 | 677.8243 | 1.897113 | 1066.663 | 1172.157 | 0.9794898 | 607.2326 | 667.2886 | 0.9762214 | 603.5751 | 663.2693 | 0.978121 | 612.0807 | 672.6161 | 1.052779 | 671.3419 | 737.7384 | 1.633443 | 992.3389 | 1090.482 | 1.520269 | 923.1219 | 1014.42 | 1.29782 | 780.6794 | 857.8894
0.9800534 | 592.9865 | 651.6335 | 0.9804227 | 617.6798 | 678.769 | 1.900435 | 1068.082 | 1173.716 | 0.980489 | 608.0899 | 668.2307 | 0.9772219 | 604.1279 | 663.8768 | 0.9791243 | 612.5773 | 673.1619 | 1.054435 | 672.401 | 738.9022 | 1.636771 | 994.1802 | 1092.506 | 1.523615 | 924.8715 | 1016.342 | 1.301135 | 782.4517 | 859.837
0.9812161 | 593.5983 | 652.3058 | 0.9814225 | 618.2258 | 679.369 | 1.903787 | 1069.499 | 1175.274 | 0.9816517 | 608.2769 | 668.4362 | 0.9783851 | 604.9767 | 664.8096 | 0.9802926 | 613.4515 | 674.1226 | 1.056091 | 673.4091 | 740.01 | 1.640104 | 996.027 | 1094.535 | 1.526928 | 926.6405 | 1018.286 | 1.304492 | 784.1466 | 861.6996
0.9822194 | 594.1012 | 652.8585 | 0.982584 | 618.6972 | 679.887 | 1.907102 | 1070.864 | 1176.774 | 0.9826511 | 608.8623 | 669.0795 | 0.979385 | 605.5564 | 665.4466 | 0.9814546 | 614.0594 | 674.7905 | 1.059446 | 675.3214 | 742.1114 | 1.643459 | 997.9069 | 1096.601 | 1.530267 | 928.2983 | 1020.108 | 1.307807 | 785.8749 | 863.5988
0.9832225 | 594.8196 | 653.648 | 0.983583 | 619.2352 | 680.4783 | 1.910443 | 1072.311 | 1178.364 | 0.9836505 | 609.6269 | 669.9197 | 0.9805492 | 606.071 | 666.0121 | 0.9826171 | 614.6408 | 675.4295 | 1.062781 | 677.3311 | 744.3199 | 1.646769 | 999.7313 | 1098.606 | 1.533625 | 930.0219 | 1022.002 | 1.311145 | 787.4129 | 865.2889
0.9842243 | 595.2161 | 654.0836 | 0.984583 | 619.9418 | 681.2548 | 1.913782 | 1073.844 | 1180.048 | 0.984652 | 610.1238 | 670.4657 | 0.9815496 | 606.548 | 666.5363 | 0.9836162 | 615.1262 | 675.9629 | 1.06444 | 678.3615 | 745.4521 | 1.650123 | 1001.536 | 1100.589 | 1.536942 | 931.847 | 1024.008 | 1.314482 | 788.821 | 866.8363
0.9852286 | 595.6868 | 654.6008 | 0.9855847 | 620.5307 | 681.9019 | 1.917108 | 1075.396 | 1181.754 | 0.9856563 | 610.7365 | 671.139 | 0.982554 | 607.2436 | 667.3006 | 0.9846159 | 615.7434 | 676.6411 | 1.066115 | 679.3968 | 746.5899 | 1.65344 | 1003.447 | 1102.689 | 1.540293 | 933.551 | 1025.88 | 1.317808 | 790.1594 | 868.3071
0.9863891 | 596.5556 | 655.5556 | 0.9865864 | 620.9697 | 682.3843 | 1.920469 | 1076.788 | 1183.283 | 0.9866555 | 611.1861 | 671.6331 | 0.9835551 | 607.8873 | 668.008 | 0.9856174 | 616.632 | 677.6175 | 1.067795 | 680.4505 | 747.7478 | 1.656762 | 1005.13 | 1104.538 | 1.543612 | 935.2454 | 1027.742 | 1.321165 | 791.3581 | 869.6243
0.9875528 | 597.2561 | 656.3254 | 0.9875913 | 621.6813 | 683.1662 | 1.923785 | 1078.386 | 1185.039 | 0.9876567 | 611.903 | 672.4209 | 0.9845578 | 608.41 | 668.5824 | 0.9866188 | 617.207 | 678.2494 | 1.071107 | 682.5295 | 750.0324 | 1.660115 | 1006.86 | 1106.439 | 1.54693 | 937.0494 | 1029.725 | 1.324479 | 792.5645 | 870.9499
0.9887143 | 597.7908 | 656.9129 | 0.9885913 | 622.2143 | 683.752 | 1.927118 | 1079.901 | 1186.704 | 0.9888213 | 612.6067 | 673.1942 | 0.9855572 | 609.0438 | 669.2789 | 0.9876246 | 617.6997 | 678.7909 | 1.072762 | 683.5978 | 751.2064 | 1.663435 | 1008.593 | 1108.344 | 1.550288 | 938.8842 | 1031.741 | 1.327807 | 793.9463 | 872.4684
0.9897166 | 598.1978 | 657.3602 | 0.9897568 | 623.1202 | 684.7475 | 1.930456 | 1081.163 | 1188.092 | 0.9898201 | 613.1426 | 673.7831 | 0.9867226 | 609.5849 | 669.8735 | 0.9886236 | 618.2932 | 679.4431 | 1.074434 | 684.7446 | 752.4666 | 1.666797 | 1010.347 | 1110.272 | 1.553601 | 940.6061 | 1033.633 | 1.331149 | 795.4652 | 874.1376
0.9907174 | 598.9417 | 658.1777 | 0.9909208 | 623.726 | 685.4132 | 1.935433 | 1079.992 | 1186.804 | 0.9909858 | 613.81 | 674.5165 | 0.9878862 | 610.2944 | 670.6532 | 0.9896233 | 618.8494 | 680.0543 | 1.076113 | 685.8409 | 753.6713 | 1.670124 | 1011.958 | 1112.041 | 1.556953 | 942.4642 | 1035.675 | 1.334455 | 796.8488 | 875.658
0.9917216 | 599.4398 | 658.7251 | 0.9920843 | 624.2877 | 686.0305 | 1.938782 | 1078.186 | 1184.82 | 0.9921517 | 614.3797 | 675.1425 | 0.9890491 | 610.9988 | 671.4272 | 0.9906234 | 619.3381 | 680.5914 | 1.077782 | 686.8919 | 754.8263 | 1.673441 | 1013.847 | 1114.117 | 1.560286 | 944.2783 | 1037.668 | 1.33781 | 798.4084 | 877.3719
0.9927232 | 599.9722 | 659.3101 | 0.9930835 | 624.8779 | 686.679 | 1.940441 | 1077.002 | 1183.519 | 0.9931534 | 615.1292 | 675.9661 | 0.9900503 | 611.8661 | 672.3803 | 0.9917869 | 620.0244 | 681.3455 | 1.079441 | 687.9578 | 755.9976 | 1.676775 | 1015.45 | 1115.879 | 1.563614 | 945.9938 | 1039.554 | 1.341141 | 799.9734 | 879.0917
0.9938895 | 600.9008 | 660.3305 | 0.9940857 | 625.5587 | 687.4272 | 1.942107 | 1075.609 | 1181.988 | 0.9941552 | 615.859 | 676.7681 | 0.9910543 | 612.2995 | 672.8566 | 0.9929511 | 620.733 | 682.1242 | 1.082767 | 689.9562 | 758.1937 | 1.680086 | 1017.339 | 1117.955 | 1.566957 | 947.6824 | 1041.409 | 1.344471 | 801.54 | 880.8132
0.9948887 | 601.5389 | 661.0317 | 0.9950874 | 626.1904 | 688.1213 | 1.943784 | 1073.912 | 1180.123 | 0.9951557 | 616.4294 | 677.3949 | 0.9920543 | 612.9824 | 673.6071 | 0.993952 | 621.2655 | 682.7093 | 1.086123 | 691.9576 | 760.3929 | 1.68344 | 1019.079 | 1119.867 | 1.570263 | 949.4612 | 1043.364 | 1.347826 | 803.0906 | 882.5171
0.9958875 | 601.8586 | 661.3831 | 0.9960894 | 626.7133 | 688.6959 | 1.945467 | 1072.036 | 1178.061 | 0.996158 | 616.8893 | 677.9003 | 0.9930583 | 613.6373 | 674.3267 | 0.9949536 | 621.7495 | 683.2412 | 1.089437 | 693.8379 | 762.4592 | 1.686783 | 1020.989 | 1121.966 | 1.573609 | 951.1913 | 1045.265 | 1.351131 | 804.7949 | 884.39
0.9970481 | 602.4109 | 661.9901 | 0.9970918 | 627.2604 | 689.2972 | 1.947132 | 1070.087 | 1175.92 | 0.9971576 | 617.4413 | 678.507 | 0.9942222 | 614.1356 | 674.8742 | 0.9959572 | 622.2433 | 683.7839 | 1.092781 | 695.7372 | 764.5464 | 1.690105 | 1022.785 | 1123.939 | 1.576942 | 952.9122 | 1047.156 | 1.354478 | 806.4574 | 886.2169
0.9980505 | 603.0645 | 662.7082 | 0.9982556 | 628.0193 | 690.1311 | 1.948783 | 1068.797 | 1174.502 | 0.9983211 | 618.0679 | 679.1955 | 0.9952219 | 614.79 | 675.5934 | 0.9969587 | 622.9382 | 684.5474 | 1.094458 | 696.7383 | 765.6465 | 1.693462 | 1024.694 | 1126.038 | 1.580267 | 954.6942 | 1049.114 | 1.357797 | 808.1812 | 888.1112
0.9990522 | 603.9003 | 663.6267 | 0.9994214 | 628.7418 | 690.925 | 1.950435 | 1067.669 | 1173.263 | 0.999483 | 618.709 | 679.9 | 0.9963859 | 615.2557 | 676.1052 | 0.9979594 | 623.627 | 685.3043 | 1.097771 | 698.7527 | 767.8601 | 1.696766 | 1026.537 | 1128.062 | 1.58362 | 956.5762 | 1051.183 | 1.361132 | 809.9147 | 890.0161
1.000059 | 604.3586 | 664.1304 | 1.000583 | 629.2056 | 691.4348 | 1.952106 | 1066.655 | 1172.148 | 1.001152 | 619.6519 | 680.9362 | 0.9975495 | 615.823 | 676.7286 | 0.9991227 | 624.3972 | 686.1507 | 1.101114 | 700.6846 | 769.983 | 1.700107 | 1028.462 | 1130.178 | 1.586938 | 958.3365 | 1053.117 | 1.364486 | 811.5035 | 891.7621
1.001226 | 604.843 | 664.6627 | 1.001582 | 630.0175 | 692.3269 | 1.955435 | 1064.861 | 1170.177 | 1.002824 | 620.579 | 681.955 | 0.9985516 | 616.6008 | 677.5833 | 1.000122 | 625.1699 | 686.9999 | 1.102787 | 701.7099 | 771.1098 | 1.703437 | 1030.267 | 1132.161 | 1.590273 | 960.0722 | 1055.024 | 1.367803 | 813.1549 | 893.5768
1.002224 | 605.2791 | 665.1418 | 1.002583 | 630.4989 | 692.8559 | 1.958748 | 1063.423 | 1168.597 | 1.00458 | 621.6342 | 683.1145 | 0.9995522 | 617.0182 | 678.042 | 1.001284 | 625.6442 | 687.5211 | 1.104445 | 702.7103 | 772.2091 | 1.70676 | 1032.027 | 1134.095 | 1.593622 | 961.8926 | 1057.025 | 1.371157 | 814.8312 | 895.4189
1.00339 | 605.8741 | 665.7957 | 1.003585 | 631.1826 | 693.6073 | 1.963781 | 1062.383 | 1167.454 | 1.006503 | 622.7341 | 684.3232 | 1.000555 | 617.7608 | 678.858 | 1.002284 | 626.2989 | 688.2405 | 1.107763 | 704.6673 | 774.3597 | 1.710118 | 1033.892 | 1136.145 | 1.596938 | 963.5889 | 1058.889 | 1.374487 | 816.4878 | 897.2393
1.004553 | 606.5141 | 666.499 | 1.004589 | 631.686 | 694.1605 | 1.97378 | 1061.99 | 1167.022 | 1.008079 | 623.9418 | 685.6504 | 1.00156 | 618.3427 | 679.4974 | 1.003286 | 626.5372 | 688.5025 | 1.111116 | 706.6144 | 776.4994 | 1.713442 | 1035.678 | 1138.108 | 1.60029 | 965.304 | 1060.774 | 1.377799 | 818.2243 | 899.1476
1.005719 | 607.3728 | 667.4426 | 1.005588 | 632.1441 | 694.6639 | 1.985439 | 1062.626 | 1167.721 | 1.0099 | 625.1181 | 686.943 | 1.002721 | 618.9409 | 680.1549 | 1.004289 | 627.1007 | 689.1217 | 1.112777 | 707.6686 | 777.6578 | 1.716782 | 1037.462 | 1140.068 | 1.603607 | 967.1527 | 1062.805 | 1.38115 | 820.0507 | 901.1546
1.006719 | 607.8239 | 667.9383 | 1.006588 | 633.0104 | 695.6159 | 1.993779 | 1063.771 | 1168.979 | 1.011973 | 626.376 | 688.3253 | 1.003885 | 619.7138 | 681.0042 | 1.00529 | 627.7909 | 689.8801 | 1.116103 | 709.6403 | 779.8245 | 1.720117 | 1039.248 | 1142.031 | 1.606949 | 968.9827 | 1064.816 | 1.384465 | 821.6876 | 902.9534
1.00772 | 608.5301 | 668.7144 | 1.007589 | 633.5804 | 696.2422 | 2.000437 | 1064.979 | 1170.307 | 1.013684 | 627.4138 | 689.4657 | 1.00505 | 620.486 | 681.8527 | 1.00629 | 628.3708 | 690.5174 | 1.117781 | 710.7059 | 780.9955 | 1.723427 | 1040.96 | 1143.913 | 1.610286 | 970.6741 | 1066.675 | 1.387816 | 823.3681 | 904.8001
1.008723 | 609.3759 | 669.6439 | 1.008749 | 634.2323 | 696.9586 | 2.005454 | 1066.152 | 1171.595 | 1.015521 | 628.4498 | 690.6041 | 1.006215 | 621.02 | 682.4395 | 1.007292 | 628.8624 | 691.0575 | 1.11946 | 711.7114 | 782.1005 | 1.726781 | 1042.66 | 1145.78 | 1.613608 | 972.5076 | 1068.69 | 1.391151 | 824.9901 | 906.5825
1.009724 | 609.8961 | 670.2154 | 1.00975 | 634.6351 | 697.4012 | 2.01043 | 1067.253 | 1172.805 | 1.017484 | 629.6652 | 691.9397 | 1.007215 | 621.5398 | 683.0108 | 1.008453 | 629.7439 | 692.0263 | 1.121125 | 712.72 | 783.2088 | 1.730101 | 1044.461 | 1147.759 | 1.616967 | 974.3166 | 1070.678 | 1.394472 | 826.5804 | 908.3301
1.010724 | 610.2108 | 670.5613 | 1.010751 | 635.2885 | 698.1192 | 2.015446 | 1068.606 | 1174.292 | 1.019594 | 630.9674 | 693.3708 | 1.008219 | 622.268 | 683.811 | 1.009613 | 630.4242 | 692.7738 | 1.122776 | 713.7228 | 784.3107 | 1.733446 | 1046.25 | 1149.725 | 1.620288 | 976.1088 | 1072.647 | 1.397822 | 828.2166 | 910.1281
1.011723 | 610.9351 | 671.3572 | 1.011751 | 636.1387 | 699.0536 | 2.020434 | 1069.977 | 1175.799 | 1.021857 | 632.3763 | 694.9191 | 1.00922 | 622.6307 | 684.2096 | 1.010618 | 630.9085 | 693.3061 | 1.124434 | 714.7529 | 785.4428 | 1.736791 | 1047.996 | 1151.644 | 1.623614 | 977.8306 | 1074.539 | 1.401137 | 829.7455 | 911.8083
1.012887 | 611.5757 | 672.0612 | 1.012755 | 636.5966 | 699.5567 | 2.02378 | 1071.015625 | 1176.94 | 1.024238 | 633.8611 | 696.5507 | 1.010222 | 623.3577 | 685.0085 | 1.011618 | 631.5853 | 694.0497 | 1.127785 | 716.6868 | 787.5679 | 1.740099 | 1049.79 | 1153.615 | 1.626953 | 979.5144 | 1076.389 | 1.404485 | 831.3424 | 913.5631
1.014049 | 611.8904 | 672.4071 | 1.013757 | 636.9329 | 699.9263 | 2.027096 | 1072.211 | 1178.254 | 1.025886 | 634.9727 | 697.7721 | 1.011223 | 623.9208 | 685.6272 | 1.012622 | 631.9139 | 694.4109 | 1.131098 | 718.7075 | 789.7885 | 1.743451 | 1051.595 | 1155.599 | 1.630258 | 981.3269 | 1078.381 | 1.40782 | 832.9495 | 915.3291
1.015051 | 612.4423 | 673.0135 | 1.014757 | 637.5619 | 700.6175 | 2.030454 | 1073.362 | 1179.519 | 1.027606 | 636.0814 | 698.9905 | 1.012221 | 624.4882 | 686.2507 | 1.013621 | 632.5338 | 695.0921 | 1.132757 | 719.8215 | 791.0127 | 1.746775 | 1053.244 | 1157.411 | 1.633609 | 983.0041 | 1080.224 | 1.411132 | 834.5506 | 917.0886
1.016054 | 613.1833 | 673.8278 | 1.015758 | 638.0392 | 701.142 | 2.033771 | 1074.496 | 1180.765 | 1.029398 | 637.2394 | 700.2631 | 1.013382 | 625.0892 | 686.9112 | 1.014623 | 633.459 | 696.1088 | 1.13611 | 721.8068 | 793.1943 | 1.750109 | 1054.937 | 1159.271 | 1.636945 | 984.6594 | 1082.043 | 1.414489 | 835.959 | 918.6363
1.017056 | 613.8981 | 674.6133 | 1.016917 | 638.9091 | 702.0979 | 2.037105 | 1075.626 | 1182.007 | 1.031243 | 638.3658 | 701.5009 | 1.014382 | 625.7079 | 687.5911 | 1.015623 | 634.0068 | 696.7107 | 1.137781 | 722.841 | 794.3308 | 1.753456 | 1056.621 | 1161.122 | 1.640277 | 986.4956 | 1084.061 | 1.417808 | 837.7587 | 920.6139
1.018058 | 614.5663 | 675.3476 | 1.017918 | 639.4987 | 702.7458 | 2.040448 | 1076.688 | 1183.174 | 1.033136 | 639.6863 | 702.952 | 1.015548 | 626.45 | 688.4066 | 1.016622 | 634.4084 | 697.1521 | 1.139445 | 723.9493 | 795.5487 | 1.756766 | 1058.453 | 1163.135 | 1.643632 | 988.3802 | 1086.132 | 1.421145 | 839.3841 | 922.4001
1.019057 | 614.9463 | 675.7652 | 1.018918 | 640.1713 | 703.485 | 2.043769 | 1077.834 | 1184.433 | 1.035084 | 640.9354 | 704.3246 | 1.016552 | 627.1144 | 689.1367 | 1.017785 | 635.1151 | 697.9286 | 1.141105 | 724.9724 | 796.673 | 1.760114 | 1060.171875 | 1165.024 | 1.646937 | 990.012 | 1087.925 | 1.424492 | 840.935 | 924.1044
1.020221 | 615.5346 | 676.4117 | 1.019919 | 640.6828 | 704.047 | 2.047129 | 1078.995 | 1185.709 | 1.037113 | 642.2164 | 705.7323 | 1.017557 | 627.7611 | 689.8474 | 1.018786 | 635.7585 | 698.6358 | 1.142781 | 725.9915 | 797.7928 | 1.763443 | 1062.003 | 1167.036 | 1.650285 | 991.7884 | 1089.877 | 1.427806 | 842.5127 | 925.8381
1.02122 | 616.1229 | 677.0582 | 1.020923 | 641.1512 | 704.5618 | 2.05045 | 1080.226 | 1187.061 | 1.039207 | 643.5751 | 707.2254 | 1.018557 | 628.1924 | 690.3213 | 1.019788 | 636.3331 | 699.2671 | 1.144464 | 726.9935 | 798.8939 | 1.766777 | 1063.724 | 1168.928 | 1.653602 | 993.6054 | 1091.874 | 1.431153 | 844.2201 | 927.7144
1.022385 | 616.8715 | 677.8808 | 1.021925 | 641.7901 | 705.2638 | 2.053775 | 1081.435 | 1188.39 | 1.041346 | 644.8819 | 708.6614 | 1.019555 | 628.8967 | 691.0952 | 1.020122 | 636.4732 | 699.4211 | 1.147782 | 729.0004 | 801.0993 | 1.770127 | 1065.488 | 1170.866 | 1.656932 | 995.3024 | 1093.739 | 1.434468 | 845.6393 | 929.274
1.023548 | 617.5599 | 678.6372 | 1.023089 | 642.5226 | 706.0688 | 2.057121 | 1082.741 | 1189.826 | 1.043536 | 646.0728 | 709.9701 | 1.020719 | 629.4672 | 691.7222 | 1.021124 | 637.1498 | 700.1646 | 1.151113 | 730.8321 | 803.1122 | 1.773434 | 1067.217 | 1172.766 | 1.660291 | 996.9742 | 1095.576 | 1.4378 | 847.0556 | 930.8303
1.024553 | 618.0919 | 679.2218 | 1.024088 | 643.1334 | 706.74 | 2.060425 | 1083.854 | 1191.049 | 1.045806 | 647.4796 | 711.5161 | 1.021884 | 630.5139 | 692.8724 | 1.02279 | 637.9888 | 701.0866 | 1.154449 | 732.7721 | 805.2441 | 1.776779 | 1069.029 | 1174.757 | 1.66361 | 998.7997 | 1097.582 | 1.441145 | 848.5705 | 932.4951
1.025556 | 618.6143 | 679.796 | 1.02525 | 643.7971 | 707.4693 | 2.063777 | 1085.116 | 1192.436 | 1.048145 | 649.0149 | 713.2032 | 1.023048 | 630.8028 | 693.1899 | 1.024288 | 639.0792 | 702.2849 | 1.157759 | 734.6471 | 807.3045 | 1.780102 | 1070.759 | 1176.659 | 1.666962 | 1000.472 | 1099.42 | 1.444467 | 849.9834 | 934.0477
1.026557 | 619.1663 | 680.4025 | 1.02625 | 644.4637 | 708.2019 | 2.067111 | 1086.339 | 1193.78 | 1.050523 | 650.5619 | 714.9032 | 1.024048 | 631.2388 | 693.669 | 1.026325 | 640.1307 | 703.4404 | 1.159436 | 735.6531 | 808.41 | 1.783423 | 1072.602 | 1178.684 | 1.670288 | 1002.148 | 1101.262 | 1.447824 | 851.4222 | 935.6288
1.027557 | 619.6064 | 680.8861 | 1.027418 | 645.0471 | 708.843 | 2.070439 | 1087.609 | 1195.175 | 1.052944 | 652.0583 | 716.5476 | 1.025051 | 632.1693 | 694.6915 | 1.027861 | 641.2054 | 704.6214 | 1.161118 | 736.6994 | 809.5598 | 1.786774 | 1074.407 | 1180.667 | 1.673601 | 1003.782 | 1103.057 | 1.451151 | 852.9836 | 937.3447
1.028556 | 620.1568 | 681.491 | 1.02842 | 645.6429 | 709.4977 | 2.073793 | 1088.956 | 1196.655 | 1.055459 | 653.798 | 718.4594 | 1.026054 | 632.5533 | 695.1136 | 1.029781 | 642.3814 | 705.9136 | 1.164449 | 738.5867 | 811.6338 | 1.790096 | 1076.113 | 1182.541 | 1.676948 | 1005.47 | 1104.913 | 1.454472 | 854.3522 | 938.8485
1.029719 | 620.7774 | 682.173 | 1.029423 | 646.3 | 710.2198 | 2.077099 | 1090.277 | 1198.107 | 1.058024 | 655.3869 | 720.2054 | 1.027054 | 633.0577 | 695.6678 | 1.031583 | 643.4705 | 707.1104 | 1.166108 | 739.6199 | 812.7691 | 1.793447 | 1077.74 | 1184.33 | 1.680264 | 1007.136 | 1106.743 | 1.457815 | 855.6468 | 940.2712
1.030885 | 621.4496 | 682.9116 | 1.030423 | 647.0904 | 711.0883 | 2.080442 | 1091.582 | 1199.54 | 1.060622 | 656.9587 | 721.9327 | 1.028055 | 633.9062 | 696.6002 | 1.033616 | 644.7197 | 708.4831 | 1.169463 | 741.5369 | 814.8757 | 1.796783 | 1079.466 | 1186.226 | 1.683616 | 1008.839 | 1108.614 | 1.46112 | 856.9958 | 941.7537
1.031884 | 622.0464 | 683.5675 | 1.031423 | 647.5813 | 711.6278 | 2.08376 | 1092.994 | 1201.092 | 1.063306 | 658.608 | 723.745 | 1.029217 | 634.4267 | 697.1722 | 1.035293 | 645.7439 | 709.6087 | 1.172779 | 743.4228 | 816.9481 | 1.800099 | 1081.148 | 1188.075 | 1.686953 | 1010.504 | 1110.444 | 1.464473 | 858.2386 | 943.1193
1.032886 | 622.3542 | 683.9057 | 1.032423 | 647.9649 | 712.0493 | 2.087089 | 1094.316 | 1202.545 | 1.066067 | 660.2964 | 725.6005 | 1.030383 | 634.9861 | 697.787 | 1.037118 | 646.8824 | 710.8598 | 1.17443 | 744.4412 | 818.0672 | 1.803444 | 1082.87 | 1189.966 | 1.690274 | 1012.307 | 1112.426 | 1.467809 | 859.3886 | 944.3831
1.033887 | 622.7828 | 684.3767 | 1.033588 | 648.5769 | 712.7219 | 2.090449 | 1095.488 | 1203.833 | 1.068861 | 661.9982 | 727.4706 | 1.03138 | 636.032 | 698.9363 | 1.03909 | 648.0126 | 712.1018 | 1.177774 | 746.3927 | 820.2118 | 1.806753 | 1084.657 | 1191.931 | 1.693625 | 1014.07 | 1114.363 | 1.471137 | 860.7667 | 945.8974
1.034889 | 623.5473 | 685.2168 | 1.034748 | 649.3062 | 713.5232 | 2.093768 | 1096.811 | 1205.286 | 1.071732 | 663.8298 | 729.4833 | 1.032381 | 636.3533 | 699.2893 | 1.041187 | 649.324 | 713.5429 | 1.179443 | 747.4446 | 821.3677 | 1.810107 | 1086.427 | 1193.876 | 1.696932 | 1015.769 | 1116.23 | 1.474498 | 862.0836 | 947.3446
1.035892 | 624.2646 | 686.0051 | 1.035749 | 649.9641 | 714.2463 | 2.097119 | 1098.088 | 1206.69 | 1.07467 | 665.6447 | 731.4777 | 1.033382 | 636.7359 | 699.7098 | 1.043407 | 650.5714 | 714.9136 | 1.181101 | 748.4852 | 822.5112 | 1.813452 | 1088.164 | 1195.784 | 1.700272 | 1017.433 | 1118.058 | 1.477801 | 863.4055 | 948.7972
1.037056 | 624.8938 | 686.6965 | 1.036753 | 650.5818 | 714.9251 | 2.100452 | 1099.21 | 1207.923 | 1.077627 | 667.4298 | 733.4394 | 1.034389 | 637.5357 | 700.5887 | 1.04576 | 652.0422 | 716.5299 | 1.184431 | 750.5421 | 824.7716 | 1.816769 | 1089.978 | 1197.778 | 1.703615 | 1019.204 | 1120.004 | 1.481143 | 864.8474 | 950.3818
1.038056 | 625.3464 | 687.1938 | 1.037753 | 651.0222 | 715.409 | 2.103764 | 1100.536 | 1209.38 | 1.079136 | 668.4548 | 734.5658 | 1.035388 | 637.9617 | 701.0568 | 1.047421 | 653.1764 | 717.7763 | 1.186112 | 751.5457 | 825.8744 | 1.820127 | 1091.646 | 1199.611 | 1.706927 | 1020.967 | 1121.941 | 1.484464 | 866.269 | 951.944
1.039217 | 626.0328 | 687.9482 | 1.038757 | 651.6745 | 716.1258 | 2.107115 | 1101.856 | 1210.831 | 1.080671 | 669.4981 | 735.7122 | 1.036553 | 638.7685 | 701.9434 | 1.04914 | 654.3518 | 719.0679 | 1.187783 | 752.5986 | 827.0315 | 1.823442 | 1093.359375 | 1201.494 | 1.710282 | 1022.763 | 1123.916 | 1.487795 | 867.5296 | 953.3292
1.040218 | 626.6332 | 688.6079 | 1.039759 | 652.2692 | 716.7794 | 2.110432 | 1103.08 | 1212.176 | 1.08377 | 671.474 | 737.8835 | 1.037719 | 639.6154 | 702.874 | 1.050908 | 655.5425 | 720.3764 | 1.189448 | 753.6097 | 828.1425 | 1.826774 | 1095.13 | 1203.44 | 1.713599 | 1024.46 | 1125.781 | 1.491156 | 868.8649 | 954.7966
1.041218 | 627.2496 | 689.2852 | 1.040924 | 653.105 | 717.6978 | 2.113783 | 1104.368 | 1213.591 | 1.086912 | 673.3722 | 739.9694 | 1.038882 | 640.0535 | 703.3555 | 1.052715 | 656.8038 | 721.7625 | 1.191105 | 754.6396 | 829.2743 | 1.830111 | 1096.767 | 1205.239 | 1.716934 | 1026.19 | 1127.681 | 1.494478 | 870.1725 | 956.2336
1.042221 | 627.7561 | 689.8419 | 1.042087 | 653.8454 | 718.5114 | 2.117121 | 1105.788 | 1215.152 | 1.090158 | 675.2859 | 742.0724 | 1.039882 | 640.5124 | 703.8598 | 1.054605 | 658.0493 | 723.1311 | 1.192771 | 755.6547 | 830.3897 | 1.833431 | 1098.472 | 1207.112 | 1.720284 | 1027.917 | 1129.58 | 1.49782 | 871.5859375 | 957.7867
1.043225 | 628.2209 | 690.3527 | 1.043252 | 654.2536 | 718.96 | 2.120444 | 1107.114 | 1216.609 | 1.091799 | 676.3287 | 743.2184 | 1.040884 | 641.0834 | 704.4872 | 1.056575 | 659.2286 | 724.4271 | 1.194448 | 756.6802 | 831.5167 | 1.83679 | 1100.256 | 1209.073 | 1.723603 | 1029.575 | 1131.401 | 1.501152 | 873.0712 | 959.4189
1.044224 | 628.9715 | 691.1775 | 1.044417 | 654.7722 | 719.5299 | 2.123791 | 1108.453 | 1218.08 | 1.093444 | 677.3949 | 744.39 | 1.041885 | 642.0343 | 705.5322 | 1.05858 | 660.3684 | 725.6796 | 1.197777 | 758.5817 | 833.6062 | 1.840111 | 1101.9375 | 1210.92 | 1.726955 | 1031.204 | 1133.192 | 1.504459 | 874.6461 | 961.1496
1.045222 | 629.6513 | 691.9245 | 1.045419 | 655.4327 | 720.2558 | 2.127108 | 1109.858 | 1219.624 | 1.096747 | 679.3631 | 746.5529 | 1.042889 | 642.1188 | 705.625 | 1.060641 | 661.7076 | 727.1513 | 1.201094 | 760.505 | 835.7198 | 1.843445 | 1103.577 | 1212.722 | 1.730272 | 1033.038 | 1135.206 | 1.507818 | 876.2044 | 962.862
1.046386 | 630.2839 | 692.6196 | 1.04642 | 656.1516 | 721.0457 | 2.130451 | 1111.207 | 1221.107 | 1.098427 | 680.423 | 747.7176 | 1.043891 | 642.8086 | 706.3831 | 1.062763 | 663.0933 | 728.674 | 1.202774 | 761.5314 | 836.8477 | 1.846784 | 1105.347 | 1214.667 | 1.733608 | 1034.753 | 1137.091 | 1.511137 | 877.7538 | 964.5646
1.047548 | 631.138 | 693.5582 | 1.047424 | 656.7792 | 721.7354 | 2.133788 | 1112.536 | 1222.567 | 1.101753 | 682.4701 | 749.9671 | 1.045053 | 643.4004 | 707.0334 | 1.064976 | 664.4443 | 730.1585 | 1.20445 | 762.5477 | 837.9645 | 1.850096 | 1106.986 | 1216.468 | 1.736954 | 1036.302 | 1138.793 | 1.514479 | 879.2277 | 966.1843
1.048548 | 631.4812 | 693.9354 | 1.048427 | 657.3622 | 722.376 | 2.137102 | 1113.839 | 1223.999 | 1.103402 | 683.6063 | 751.2157 | 1.046057 | 644.1316 | 707.8369 | 1.067226 | 665.8978 | 731.7559 | 1.207764 | 764.529 | 840.1417 | 1.853454 | 1108.692 | 1218.342 | 1.740273 | 1037.982 | 1140.64 | 1.517821 | 880.4923 | 967.574
1.049549 | 631.8736 | 694.3666 | 1.04959 | 657.7474 | 722.7993 | 2.140455 | 1115.076 | 1225.358 | 1.105065 | 684.6903 | 752.4069 | 1.047218 | 644.6752 | 708.4343 | 1.069524 | 667.2376 | 733.2281 | 1.209432 | 765.5295 | 841.2412 | 1.856775 | 1110.333 | 1220.146 | 1.743632 | 1039.724 | 1142.554 | 1.521143 | 881.8066 | 969.0183
1.050552 | 632.6713 | 695.2432 | 1.050588 | 658.4331 | 723.5529 | 2.143774 | 1116.358 | 1226.767 | 1.108413 | 686.6151 | 754.522 | 1.048381 | 645.6256 | 709.4787 | 1.071893 | 668.7777 | 734.9206 | 1.212785 | 767.4645 | 843.3676 | 1.860106 | 1112.166 | 1222.16 | 1.746961 | 1041.386 | 1144.38 | 1.524492 | 883.1223 | 970.4641
1.051558 | 633.3524 | 695.9917 | 1.051748 | 659.2374 | 724.4367 | 2.147108 | 1117.602 | 1228.134 | 1.111728 | 688.5457 | 756.6436 | 1.049385 | 646.3145 | 710.2357 | 1.074339 | 670.1838 | 736.4657 | 1.214445 | 768.4947 | 844.4997 | 1.863454 | 1113.848 | 1224.008 | 1.750283 | 1043.141 | 1146.309 | 1.527798 | 884.3134 | 971.773
1.052724 | 633.9698 | 696.6701 | 1.05275 | 659.7638 | 725.0152 | 2.150454 | 1118.906 | 1229.567 | 1.115078 | 690.489 | 758.7791 | 1.050386 | 646.6644 | 710.6203 | 1.07682 | 671.7612 | 738.1991 | 1.217761 | 770.4949 | 846.6977 | 1.866766 | 1115.595 | 1225.929 | 1.75363 | 1045.024 | 1148.378 | 1.531134 | 885.463 | 973.0362
1.05389 | 634.6017 | 697.3645 | 1.053752 | 660.3383 | 725.6465 | 2.153763 | 1120.267 | 1231.062 | 1.118415 | 692.4069 | 760.8867 | 1.05139 | 647.0604 | 711.0554 | 1.079354 | 673.34 | 739.934 | 1.221118 | 772.3421 | 848.7276 | 1.870119 | 1117.317 | 1227.82 | 1.756935 | 1046.757 | 1150.282 | 1.534477 | 886.6428 | 974.3327
1.055053 | 635.2736 | 698.1029 | 1.054755 | 661.0567 | 726.4359 | 2.157112 | 1121.716 | 1232.654 | 1.121738 | 694.3481 | 763.0199 | 1.05239 | 647.9201 | 712.0001 | 1.081976 | 675.0693 | 741.8344 | 1.224438 | 774.2064 | 850.7762 | 1.873448 | 1119.038 | 1229.712 | 1.760279 | 1048.442 | 1152.134 | 1.537794 | 887.918 | 975.734
1.056217 | 635.9167 | 698.8095 | 1.055757 | 661.4991 | 726.9221 | 2.160432 | 1123.073 | 1234.147 | 1.123415 | 695.4163 | 764.1937 | 1.053552 | 648.7654 | 712.929 | 1.084649 | 676.7138 | 743.6415 | 1.227777 | 776.0475 | 852.7994 | 1.876774 | 1120.644 | 1231.477 | 1.763613 | 1050.134 | 1153.994 | 1.541151 | 889.1313 | 977.0673
1.057219 | 636.4284 | 699.3719 | 1.056922 | 662.25 | 727.7473 | 2.163765 | 1124.491 | 1235.704 | 1.125088 | 696.4559 | 765.3362 | 1.054555 | 649.082 | 713.2769 | 1.087357 | 678.4687 | 745.57 | 1.229452 | 777.0706 | 853.9237 | 1.880117 | 1122.316 | 1233.314 | 1.766945 | 1051.912 | 1155.947 | 1.544475 | 890.5169 | 978.59
1.058221 | 636.923 | 699.9154 | 1.057924 | 663.1195 | 728.7028 | 2.167109 | 1125.812 | 1237.156 | 1.126747 | 697.4955 | 766.4786 | 1.055714 | 649.6097 | 713.8569 | 1.090162 | 680.1957 | 747.4678 | 1.232769 | 778.9511 | 855.9902 | 1.883427 | 1124.014 | 1235.181 | 1.770301 | 1053.518 | 1157.712 | 1.547799 | 891.7958 | 979.9954
1.059222 | 637.5573 | 700.6124 | 1.059087 | 663.7278 | 729.3713 | 2.17043 | 1127.089 | 1238.56 | 1.128403 | 698.5067 | 767.5898 | 1.05688 | 650.3904 | 714.7147 | 1.093017 | 681.9687 | 749.4161 | 1.236105 | 780.906 | 858.1385 | 1.886772 | 1125.782 | 1237.123 | 1.773607 | 1055.291 | 1159.66 | 1.551156 | 893.2654 | 981.6104
1.060228 | 638.1995 | 701.3182 | 1.06025 | 664.3477 | 730.0524 | 2.173786 | 1128.358 | 1239.954 | 1.13174 | 700.5318 | 769.8152 | 1.05788 | 650.7758 | 715.1382 | 1.095909 | 683.8313 | 751.463 | 1.237778 | 781.9207 | 859.2535 | 1.890107 | 1127.683 | 1239.212 | 1.776942 | 1056.981 | 1161.518 | 1.554468 | 894.6081 | 983.0858
1.061391 | 639.1151 | 702.3243 | 1.061249 | 664.8311 | 730.5836 | 2.177115 | 1129.734 | 1241.466 | 1.133416 | 701.5724 | 770.9587 | 1.058885 | 651.5366 | 715.9743 | 1.098889 | 685.7296 | 753.549 | 1.241103 | 783.8389 | 861.3615 | 1.893434 | 1129.45 | 1241.154 | 1.780264 | 1058.704 | 1163.411 | 1.557821 | 896.1024 | 984.7279
1.062392 | 639.4348 | 702.6756 | 1.062249 | 665.5039 | 731.323 | 2.180442 | 1131.029 | 1242.889 | 1.136729 | 703.5543 | 773.1365 | 1.05989 | 652.1085 | 716.6028 | 1.101928 | 687.5974 | 755.6016 | 1.242765 | 784.8661 | 862.4902 | 1.896794 | 1131.219 | 1243.098 | 1.78359 | 1060.428 | 1165.305 | 1.561146 | 897.4683 | 986.2289
1.063554 | 639.8561 | 703.1385 | 1.063256 | 666.2441 | 732.1364 | 2.183788 | 1132.389 | 1244.383 | 1.138394 | 704.5591 | 774.2408 | 1.061057 | 652.7863 | 717.3476 | 1.103456 | 688.6343 | 756.741 | 1.246122 | 786.7744 | 864.5873 | 1.900107 | 1133.002 | 1245.057 | 1.78695 | 1062.246 | 1167.304 | 1.564476 | 898.746 | 987.6329
1.064553 | 640.3138 | 703.6415 | 1.064258 | 666.8516 | 732.804 | 2.187096 | 1133.725 | 1245.851 | 1.14175 | 706.5319 | 776.4087 | 1.062223 | 653.5711 | 718.21 | 1.106577 | 690.5535 | 758.85 | 1.247792 | 787.7782 | 865.6903 | 1.903449 | 1134.643 | 1246.861 | 1.790273 | 1064.057 | 1169.294 | 1.567821 | 900.0479 | 989.0636
1.065717 | 640.981 | 704.3747 | 1.065421 | 667.5054 | 733.5225 | 2.190449 | 1135.092 | 1247.354 | 1.14507 | 708.5016 | 778.5732 | 1.063385 | 654.1895 | 718.8896 | 1.109771 | 692.451 | 760.9352 | 1.251101 | 789.7283 | 867.8333 | 1.906776 | 1136.279 | 1248.659 | 1.793617 | 1065.815 | 1171.225 | 1.571139 | 901.3605 | 990.506
1.066716 | 641.3876 | 704.8216 | 1.066421 | 668.206 | 734.2923 | 2.193782 | 1136.41 | 1248.803 | 1.146731 | 709.55 | 779.7253 | 1.064384 | 654.7478 | 719.5031 | 1.11299 | 694.4324 | 763.1125 | 1.254458 | 791.6609 | 869.9571 | 1.91009 | 1138.023 | 1250.575 | 1.796956 | 1067.525 | 1173.104 | 1.574496 | 902.5959 | 991.8636
1.06772 | 642.2501 | 705.7693 | 1.067586 | 668.7589 | 734.8999 | 2.197111 | 1137.787 | 1250.315 | 1.150083 | 711.4352 | 781.7969 | 1.065384 | 655.262 | 720.0682 | 1.116296 | 696.4747 | 765.3568 | 1.257771 | 793.7172 | 872.2167 | 1.913449 | 1139.709 | 1252.428 | 1.800264 | 1069.109 | 1174.845 | 1.577825 | 903.8638 | 993.257
1.068724 | 642.7985 | 706.3719 | 1.06875 | 669.5659 | 735.7867 | 2.200469 | 1139.196 | 1251.864 | 1.151754 | 712.4392 | 782.9002 | 1.066385 | 655.8826 | 720.7501 | 1.117961 | 697.5046 | 766.4886 | 1.261095 | 795.6398 | 874.3294 | 1.916771 | 1141.387 | 1254.272 | 1.803619 | 1070.734 | 1176.631 | 1.581143 | 905.1867 | 994.7107
1.069724 | 643.6376 | 707.294 | 1.069751 | 670.0107 | 736.2755 | 2.203774 | 1140.455 | 1253.247 | 1.155069 | 714.441 | 785.1 | 1.067387 | 656.4958 | 721.4239 | 1.121277 | 699.5972 | 768.7882 | 1.264448 | 797.5555 | 876.4347 | 1.920121 | 1143.166 | 1256.226 | 1.806938 | 1072.315 | 1178.368 | 1.58449 | 906.4276 | 996.0742
1.070723 | 643.8043 | 707.4773 | 1.070753 | 670.4518 | 736.7603 | 2.20711 | 1141.729 | 1254.647 | 1.158423 | 716.4355 | 787.2917 | 1.068389 | 657.0314 | 722.0125 | 1.122947 | 700.6251 | 769.9177 | 1.267772 | 799.6002 | 878.6815 | 1.923463 | 1144.854 | 1258.082 | 1.810285 | 1073.968 | 1180.184 | 1.587793 | 907.5704 | 997.3301
1.071887 | 644.3529 | 708.0801 | 1.071757 | 671.1158 | 737.4899 | 2.210432 | 1143.036 | 1256.083 | 1.160087 | 717.4554 | 788.4126 | 1.069556 | 657.6551 | 722.6979 | 1.124626 | 701.6835 | 771.0807 | 1.26945 | 800.6533 | 879.8388 | 1.92677 | 1146.498 | 1259.888 | 1.813626 | 1075.682 | 1182.068 | 1.591138 | 908.6477 | 998.514
1.073049 | 645.0699 | 708.8681 | 1.072759 | 671.7664 | 738.2049 | 2.213754 | 1144.305 | 1257.478 | 1.163403 | 719.4088 | 790.5591 | 1.070557 | 658.2542 | 723.3562 | 1.126304 | 702.806 | 772.3143 | 1.271132 | 801.6796 | 880.9666 | 1.930115 | 1148.171 | 1261.727 | 1.816947 | 1077.422 | 1183.981 | 1.594481 | 909.6536 | 999.6194
1.074048 | 645.5814 | 709.4301 | 1.073759 | 672.0695 | 738.5379 | 2.217118 | 1145.474 | 1258.763 | 1.165075 | 720.4364 | 791.6884 | 1.071718 | 658.9047 | 724.0711 | 1.127959 | 703.8416 | 773.4523 | 1.274456 | 803.5603 | 883.0333 | 1.933424 | 1149.861 | 1263.584 | 1.820296 | 1079.093 | 1185.816 | 1.599486 | 911.0502 | 1001.154
1.07505 | 646.0868 | 709.9855 | 1.074925 | 672.848 | 739.3934 | 2.220436 | 1146.853 | 1260.278 | 1.168417 | 722.3849 | 793.8295 | 1.072884 | 659.7016 | 724.9468 | 1.129611 | 704.8765 | 774.5895 | 1.277776 | 805.519 | 885.1858 | 1.936773 | 1151.488 | 1265.371 | 1.823611 | 1080.734 | 1187.62 | 1.604471 | 912.4756 | 1002.72
1.076055 | 646.772 | 710.7385 | 1.076085 | 673.7074 | 740.3378 | 2.223779 | 1148.136 | 1261.688 | 1.171736 | 724.3251 | 795.9617 | 1.074048 | 660.1681 | 725.4594 | 1.131272 | 705.9067 | 775.7217 | 1.281111 | 807.5479 | 887.4152 | 1.940122 | 1153.134 | 1267.18 | 1.826944 | 1082.484 | 1189.543 | 1.609485 | 913.9073 | 1004.294
1.077055 | 647.1902 | 711.1981 | 1.077084 | 674.2002 | 740.8793 | 2.227114 | 1149.414 | 1263.093 | 1.175096 | 726.0562 | 797.864 | 1.075051 | 660.9217 | 726.2876 | 1.134622 | 707.8828125 | 777.8932 | 1.284416 | 809.4392 | 889.4936 | 1.943438 | 1154.807 | 1269.019 | 1.830284 | 1084.163 | 1191.388 | 1.614459 | 915.444 | 1005.982
1.078058 | 647.6625 | 711.717 | 1.078252 | 674.8163 | 741.5564 | 2.230419 | 1150.686 | 1264.49 | 1.178414 | 727.9698 | 799.9669 | 1.076054 | 661.7008 | 727.1437 | 1.13628 | 708.9082 | 779.02 | 1.287779 | 811.2634 | 891.4983 | 1.946797 | 1156.493 | 1270.871 | 1.8336 | 1085.856 | 1193.248 | 1.617822 | 916.5292 | 1007.175
1.079222 | 648.3773 | 712.5025 | 1.07942 | 675.3813 | 742.1773 | 2.233778 | 1152.079 | 1266.021 | 1.180067 | 728.9753 | 801.0718 | 1.077055 | 661.9391 | 727.4056 | 1.139592 | 710.8084 | 781.1081 | 1.289453 | 812.2858 | 892.6218 | 1.950104 | 1158.121 | 1272.661 | 1.836954 | 1087.566 | 1195.128 | 1.621145 | 917.5973 | 1008.349
1.080222 | 649.0689 | 713.2625 | 1.080421 | 675.8405 | 742.6819 | 2.237097 | 1153.435 | 1267.511 | 1.183417 | 730.9284 | 803.218 | 1.078053 | 662.4866 | 728.0072 | 1.142947 | 712.7788 | 783.2734 | 1.292772 | 814.1898 | 894.7141 | 1.953433 | 1159.768 | 1274.471 | 1.840273 | 1089.282 | 1197.014 | 1.624488 | 918.8787 | 1009.757
1.081387 | 649.506 | 713.7429 | 1.081422 | 676.4366 | 743.3369 | 2.240438 | 1154.858 | 1269.074 | 1.186734 | 732.9561 | 805.4462 | 1.079052 | 663.0788 | 728.658 | 1.146273 | 714.7851 | 785.4781 | 1.296121 | 816.1129 | 896.8274 | 1.95678 | 1161.424 | 1276.29 | 1.843596 | 1090.912 | 1198.804 | 1.627828 | 919.9638 | 1010.949
1.082549 | 650.1398 | 714.4393 | 1.082423 | 677.0943 | 744.0597 | 2.243784 | 1156.147 | 1270.492 | 1.190063 | 734.9598 | 807.6482 | 1.080051 | 663.7702 | 729.4178 | 1.14961 | 716.6169 | 787.4911 | 1.299452 | 818.0554 | 898.962 | 1.960093 | 1163.106 | 1278.139 | 1.846949 | 1092.516 | 1200.568 | 1.631132 | 921.2678 | 1012.382
1.083554 | 650.7707 | 715.1326 | 1.083422 | 677.8348 | 744.8734 | 2.247107 | 1157.521 | 1272.001 | 1.191742 | 736.103 | 808.9044 | 1.081215 | 664.7141 | 730.455 | 1.151293 | 717.6462 | 788.6222 | 1.301098 | 819.0586 | 900.0644 | 1.963449 | 1164.794 | 1279.993 | 1.850264 | 1094.249 | 1202.471 | 1.63448 | 922.4731 | 1013.707
1.084554 | 651.556 | 715.9956 | 1.084585 | 678.564 | 745.6747 | 2.25046 | 1158.748 | 1273.349 | 1.195075 | 738.0541 | 811.0484 | 1.082214 | 665.2689 | 731.0647 | 1.154604 | 719.6436 | 790.8172 | 1.304441 | 821.0289 | 902.2295 | 1.966782 | 1166.496 | 1281.864 | 1.853618 | 1095.97 | 1204.363 | 1.6378 | 923.8138 | 1015.18
1.085556 | 651.9717 | 716.4524 | 1.085749 | 679.2805 | 746.462 | 2.253772 | 1159.939 | 1274.658 | 1.198401 | 740.005 | 813.1923 | 1.083215 | 665.6957 | 731.5338 | 1.157938 | 721.6189 | 792.9878 | 1.307769 | 822.9243 | 904.3124 | 1.970116 | 1168.131 | 1283.661 | 1.856945 | 1097.665 | 1206.225 | 1.641145 | 924.9204 | 1016.396
1.08656 | 652.5197 | 717.0546 | 1.086749 | 679.7283 | 746.9542 | 2.257105 | 1161.13 | 1275.967 | 1.20176 | 741.9028 | 815.2778 | 1.084219 | 666.0652 | 731.9398 | 1.15961 | 722.6776 | 794.1512 | 1.309426 | 823.9656 | 905.4567 | 1.97345 | 1169.826 | 1285.523 | 1.86027 | 1099.358 | 1208.086 | 1.644488 | 926.2068 | 1017.81
1.087723 | 653.1442 | 717.7409 | 1.087752 | 680.5189 | 747.823 | 2.260448 | 1162.457 | 1277.425 | 1.205066 | 743.7338 | 817.2899 | 1.08522 | 666.8378 | 732.7888 | 1.161269 | 723.7854 | 795.3686 | 1.311095 | 825.0253 | 906.6212 | 1.97675 | 1171.388 | 1287.239 | 1.863617 | 1101.169 | 1210.076 | 1.647805 | 927.3206 | 1019.034
1.088722 | 653.6017 | 718.2437 | 1.088753 | 680.913 | 748.2561 | 2.263763 | 1163.651 | 1278.737 | 1.208411 | 745.5714 | 819.3092 | 1.086223 | 667.5144 | 733.5323 | 1.164584 | 725.8378 | 797.624 | 1.314452 | 826.8757 | 908.6547 | 1.980103 | 1172.998 | 1289.009 | 1.866939 | 1102.854 | 1211.928 | 1.651156 | 928.4084 | 1020.229
1.089886 | 654.3154 | 719.0279 | 1.089754 | 681.4537 | 748.8503 | 2.267121 | 1164.999 | 1280.219 | 1.211733 | 747.5042 | 821.4332 | 1.087222 | 668.0866 | 734.1611 | 1.166264 | 726.9083 | 798.8003 | 1.317774 | 828.8099 | 910.7801 | 1.983432 | 1174.602 | 1290.772 | 1.870293 | 1104.601 | 1213.848 | 1.654469 | 929.5272 | 1021.458
1.091048 | 654.9492 | 719.7243 | 1.090758 | 682.1443 | 749.6091 | 2.270447 | 1166.303 | 1281.651 | 1.215061 | 749.3323 | 823.4421 | 1.088385 | 668.7624 | 734.9037 | 1.167942 | 727.9245 | 799.917 | 1.319442 | 829.8307 | 911.9019 | 1.986764 | 1176.137 | 1292.458 | 1.873626 | 1106.281 | 1215.693 | 1.657799 | 930.8365 | 1022.897
1.09205 | 655.4924 | 720.3214 | 1.091924 | 682.534 | 750.0374 | 2.273769 | 1167.564 | 1283.037 | 1.218421 | 751.2169 | 825.5131 | 1.089385 | 669.2705 | 735.4621 | 1.171272 | 729.9312 | 802.1221 | 1.32279 | 831.72 | 913.9781 | 1.990116 | 1177.583 | 1294.047 | 1.876944 | 1107.925 | 1217.5 | 1.661148 | 932.0208 | 1024.199
1.093053 | 656.1886 | 721.0864 | 1.093088 | 683.4604 | 751.0554 | 2.277124 | 1168.927 | 1284.536 | 1.220085 | 752.2284 | 826.6246 | 1.090549 | 669.5438 | 735.7624 | 1.172931 | 730.9918 | 803.2876 | 1.326101 | 833.6006 | 916.0446 | 1.993431 | 1178.755 | 1295.336 | 1.880289 | 1109.527 | 1219.26 | 1.664462 | 933.2949 | 1025.599
1.094058 | 656.8525 | 721.8159 | 1.094251 | 683.9761 | 751.6221 | 2.280436 | 1170.248 | 1285.986 | 1.223403 | 754.1625 | 828.75 | 1.091718 | 670.4177 | 736.7228 | 1.174608 | 732.035 | 804.4341 | 1.329442 | 835.4446 | 918.071 | 2.003438 | 1179.073 | 1295.685 | 1.883598 | 1111.185 | 1221.083 | 1.66781 | 934.6202 | 1027.055
1.095223 | 657.582 | 722.6176 | 1.09525 | 684.5873 | 752.2937 | 2.283783 | 1171.439 | 1287.295 | 1.226762 | 755.9841 | 830.7517 | 1.092887 | 671.0853 | 737.4563 | 1.177958 | 733.9808 | 806.5723 | 1.331116 | 836.4659 | 919.1933 | 2.013448 | 1179.317 | 1295.952 | 1.886944 | 1112.836 | 1222.896 | 1.671136 | 936.0027 | 1028.574
1.096388 | 657.8362 | 722.8969 | 1.096253 | 685.2064 | 752.9741 | 2.287111 | 1172.731 | 1288.716 | 1.230071 | 757.9133 | 832.8717 | 1.093888 | 671.4507 | 737.858 | 1.179613 | 735.009 | 807.7022 | 1.334435 | 838.3347 | 921.2469 | 2.01844 | 1180.767 | 1297.546 | 1.890283 | 1114.479 | 1224.702 | 1.674462 | 937.119 | 1029.801
1.097386 | 658.4607 | 723.5832 | 1.097256 | 685.7612 | 753.5837 | 2.290435 | 1174.004 | 1290.114 | 1.233409 | 759.7786 | 834.9215 | 1.094892 | 672.1542 | 738.631 | 1.182937 | 737.0514 | 809.9466 | 1.337781 | 840.2663 | 923.3696 | 2.021786 | 1181.94 | 1298.835 | 1.893603 | 1116.255 | 1226.654 | 1.677816 | 938.4212 | 1031.232
1.098548 | 659.0375 | 724.217 | 1.098258 | 686.481 | 754.3747 | 2.29378 | 1175.087 | 1291.305 | 1.236743 | 761.6577 | 836.9864 | 1.096053 | 672.8657 | 739.4129 | 1.184614 | 738.0703 | 811.0662 | 1.339457 | 841.2902 | 924.4947 | 2.025126 | 1183.126 | 1300.139 | 1.896963 | 1117.928 | 1228.493 | 1.681134 | 939.6715 | 1032.606
1.099548 | 659.5062 | 724.732 | 1.099258 | 687.1059 | 755.0614 | 2.297101 | 1176.299 | 1292.636 | 1.240065 | 763.5927 | 839.1129 | 1.097054 | 673.4417 | 740.0458 | 1.186281 | 739.0865 | 812.183 | 1.342774 | 843.1979 | 926.5911 | 2.028442 | 1184.459 | 1301.603 | 1.900272 | 1119.573 | 1230.301 | 1.684487 | 940.9428 | 1034.003
1.100548 | 660.1553 | 725.4454 | 1.100421 | 687.7482 | 755.7673 | 2.300453 | 1177.567 | 1294.03 | 1.243418 | 765.4343 | 841.1366 | 1.098214 | 674.2358 | 740.9184 | 1.187939 | 740.0944 | 813.2906 | 1.344431 | 844.2123 | 927.7058 | 2.031787 | 1185.582 | 1302.838 | 1.903608 | 1121.147 | 1232.03 | 1.687811 | 942.2618 | 1035.453
1.101555 | 660.659 | 725.9989 | 1.101584 | 688.3989 | 756.4823 | 2.303786 | 1178.866 | 1295.457 | 1.246743 | 767.3196 | 843.2083 | 1.099214 | 674.8803 | 741.6267 | 1.191276 | 742.0629 | 815.4538 | 1.347785 | 846.0671 | 929.744 | 2.035098 | 1186.857 | 1304.238 | 1.906936 | 1122.832 | 1233.881 | 1.691134 | 943.6487 | 1036.977
1.102557 | 661.1829 | 726.5746 | 1.102583 | 688.9513 | 757.0893 | 2.307103 | 1180.047 | 1296.755 | 1.25008 | 769.1924 | 845.2664 | 1.100215 | 675.564 | 742.378 | 1.192954 | 743.0864 | 816.5785 | 1.349455 | 847.0754 | 930.8521 | 2.03843 | 1187.963 | 1305.454 | 1.910255 | 1124.533 | 1235.751 | 1.694488 | 944.9841 | 1038.444
1.103556 | 661.8948 | 727.357 | 1.103584 | 689.497 | 757.689 | 2.31045 | 1181.384 | 1298.224 | 1.253419 | 771.075 | 847.3352 | 1.101219 | 675.9726 | 742.827 | 1.194626 | 744.1115 | 817.705 | 1.352767 | 848.9674 | 932.9312 | 2.041775 | 1189.003 | 1306.597 | 1.913615 | 1126.263 | 1237.652 | 1.697809 | 946.2775 | 1039.865
1.104559 | 662.3961 | 727.9078 | 1.104586 | 690.1315 | 758.3862 | 2.313762 | 1182.651 | 1299.617 | 1.256733 | 772.881 | 849.3198 | 1.102221 | 676.4904 | 743.396 | 1.197942 | 746.1614 | 819.9576 | 1.356123 | 850.7269 | 934.8647 | 2.045099 | 1190.144 | 1307.851 | 1.91694 | 1127.985 | 1239.544 | 1.701159 | 947.6444 | 1041.367
1.105721 | 663.0363 | 728.6113 | 1.105591 | 690.684 | 758.9934 | 2.317105 | 1183.825 | 1300.907 | 1.26009 | 774.7723 | 851.3982 | 1.103222 | 677.3368 | 744.3261 | 1.201293 | 748.0557 | 822.0393 | 1.35779 | 851.7405 | 935.9786 | 2.048459 | 1191.355 | 1309.181 | 1.920281 | 1129.755 | 1241.489 | 1.704499 | 948.8917 | 1042.738
1.106883 | 663.8123 | 729.464 | 1.106758 | 691.4818 | 759.8701 | 2.320448 | 1185.019 | 1302.218 | 1.263408 | 776.6202 | 853.4288 | 1.104389 | 678.2165 | 745.2928 | 1.204616 | 749.9359 | 824.1053 | 1.3611 | 853.6183 | 938.0421 | 2.051776 | 1192.495 | 1310.434 | 1.923623 | 1131.573 | 1243.487 | 1.707811 | 950.1612 | 1044.133
1.107884 | 664.3406 | 730.0446 | 1.107921 | 692.2088 | 760.669 | 2.323776 | 1186.384 | 1303.718 | 1.266743 | 778.5186 | 855.515 | 1.105552 | 678.5638 | 745.6746 | 1.206272 | 750.95 | 825.2197 | 1.364447 | 855.5726 | 940.1897 | 2.05511 | 1193.754 | 1311.818 | 1.926931 | 1133.192 | 1245.266 | 1.711161 | 951.3714 | 1045.463
1.108886 | 664.7992 | 730.5486 | 1.108922 | 692.7256 | 761.237 | 2.327132 | 1187.63 | 1305.088 | 1.270087 | 780.3125 | 857.4863 | 1.106715 | 678.9144 | 746.0598 | 1.209624 | 752.7931 | 827.2452 | 1.367775 | 857.4534 | 942.2564 | 2.058444 | 1195.169 | 1313.373 | 1.930282 | 1134.88 | 1247.12 | 1.714468 | 952.6341 | 1046.851
1.109889 | 665.5282 | 731.3497 | 1.110086 | 693.3052 | 761.8738 | 2.330446 | 1188.849 | 1306.427 | 1.273401 | 782.2012 | 859.5617 | 1.10788 | 679.8788 | 747.1195 | 1.212949 | 754.6735 | 829.3115 | 1.371113 | 859.3707 | 944.3634 | 2.061752 | 1196.552 | 1314.892 | 1.933604 | 1136.639 | 1249.054 | 1.717804 | 953.895 | 1048.236
1.110893 | 666.2098 | 732.0987 | 1.111248 | 693.7377 | 762.3491 | 2.333786 | 1190.195 | 1307.907 | 1.276756 | 783.9409 | 861.4735 | 1.108883 | 680.5272 | 747.8321 | 1.216271 | 756.4749 | 831.2911 | 1.374461 | 861.2511 | 946.4298 | 2.065112 | 1197.955 | 1316.434 | 1.936945 | 1138.353 | 1250.938 | 1.721149 | 955.0397 | 1049.494
1.111893 | 666.6796875 | 732.615 | 1.112251 | 694.4138 | 763.092 | 2.337109 | 1191.486 | 1309.325 | 1.280083 | 785.7361 | 863.4463 | 1.109886 | 681.1035 | 748.4654 | 1.219621 | 758.4342 | 833.4442 | 1.377768 | 863.1447 | 948.5107 | 2.068444 | 1199.362 | 1317.98 | 1.940294 | 1139.961 | 1252.705 | 1.724474 | 956.3059 | 1050.886
1.11306 | 667.1647 | 733.148 | 1.113421 | 695.2693 | 764.0322 | 2.340428 | 1192.737 | 1310.7 | 1.283412 | 787.4503 | 865.33 | 1.110889 | 681.4701 | 748.8682 | 1.221279 | 759.4466 | 834.5567 | 1.381113 | 865.0453 | 950.5993 | 2.071784 | 1200.859 | 1319.626 | 1.943613 | 1141.767 | 1254.689 | 1.727834 | 957.6422 | 1052.354
1.11422 | 667.898 | 733.9539 | 1.114424 | 695.7745 | 764.5873 | 2.343791 | 1193.966 | 1312.051 | 1.28675 | 789.1115 | 867.1554 | 1.112055 | 682.4858 | 749.9844 | 1.222932 | 760.4556 | 835.6655 | 1.382782 | 866.0546875 | 951.7084 | 2.075131 | 1202.364 | 1321.279 | 1.946963 | 1143.444 | 1256.532 | 1.731143 | 958.9601 | 1053.802
1.11522 | 668.4807 | 734.5942 | 1.115424 | 696.4799 | 765.3625 | 2.347113 | 1195.323 | 1313.541 | 1.290059 | 790.7089 | 868.9109 | 1.113054 | 682.9771 | 750.5243 | 1.224599 | 761.5032 | 836.8167 | 1.386086 | 867.9914 | 953.8367 | 2.078434 | 1203.838 | 1322.899 | 1.950283 | 1145.126 | 1258.38 | 1.734474 | 960.2193 | 1055.186
1.116382 | 668.9822 | 735.1453 | 1.116423 | 696.9138 | 765.8394 | 2.350455 | 1196.541 | 1314.88 | 1.293408 | 792.3097 | 870.67 | 1.114053 | 683.4882 | 751.086 | 1.227956 | 763.5253 | 839.0388 | 1.389437 | 869.8487 | 955.8777 | 2.081779 | 1205.333 | 1324.542 | 1.953612 | 1146.844 | 1260.269 | 1.7378 | 961.5392 | 1056.637
1.117383 | 669.5806 | 735.8028 | 1.117424 | 697.5478 | 766.536 | 2.353792 | 1197.807 | 1316.272 | 1.296741 | 793.7452 | 872.2474 | 1.115219 | 683.9967 | 751.6447 | 1.231267 | 765.4944 | 841.2027 | 1.391107 | 870.8578 | 956.9866 | 2.0851 | 1206.806 | 1326.16 | 1.956962 | 1148.588 | 1262.185 | 1.741116 | 962.8629 | 1058.091
1.118387 | 670.2385 | 736.5258 | 1.118585 | 698.0819 | 767.123 | 2.357094 | 1198.984 | 1317.565 | 1.300067 | 795.2401 | 873.8902 | 1.116218 | 684.6035 | 752.3116 | 1.234609 | 767.5186 | 843.4271 | 1.394429 | 872.7947 | 959.1151 | 2.088431 | 1208.281 | 1327.781 | 1.960271 | 1150.145 | 1263.895 | 1.744479 | 964.1177 | 1059.47
1.119222 | 670.7124 | 737.0466 | 1.119585 | 698.636 | 767.7319 | 2.360445 | 1200.154 | 1318.851 | 1.303429 | 796.9286 | 875.7457 | 1.117218 | 685.3857 | 753.1711 | 1.237934 | 769.3953 | 845.4893 | 1.397781 | 874.7754 | 961.2916 | 2.091785 | 1209.741 | 1329.386 | 1.963622 | 1151.773 | 1265.685 | 1.747807 | 965.4535 | 1060.938
1.120221 | 671.1305 | 737.506 | 1.120585 | 699.4071 | 768.5792 | 2.363762 | 1201.322 | 1320.134 | 1.306735 | 798.6342 | 877.62 | 1.118221 | 685.9509 | 753.7922 | 1.241255 | 771.2482 | 847.5255 | 1.401117 | 876.6717 | 963.3755 | 2.095104 | 1211.18 | 1330.967 | 1.966947 | 1153.405 | 1267.478 | 1.75114 | 966.7383 | 1062.35
1.121888 | 671.9857 | 738.4458 | 1.121586 | 699.8331 | 769.0473 | 2.367105 | 1202.575 | 1321.511 | 1.310081 | 800.4617 | 879.6282 | 1.119224 | 686.2684 | 754.1411 | 1.244605 | 773.1136 | 849.5754 | 1.404433 | 878.6172 | 965.5135 | 2.098449 | 1212.793 | 1332.74 | 1.970271 | 1154.956 | 1269.182 | 1.754491 | 968.0562 | 1063.798
1.123387 | 673.02 | 739.5824 | 1.12259 | 700.2687 | 769.5261 | 2.37045 | 1203.742 | 1322.794 | 1.313405 | 802.2656 | 881.6105 | 1.120223 | 687.0414 | 754.9906 | 1.24627 | 774.1523 | 850.7169 | 1.407778 | 880.507 | 967.5901 | 2.101775 | 1214.338 | 1334.438 | 1.973624 | 1156.662 | 1271.057 | 1.757794 | 969.3812 | 1065.254
1.125237 | 674.0239 | 740.6856 | 1.123593 | 700.8471 | 770.1617 | 2.373771 | 1205.006 | 1324.182 | 1.316723 | 804.2105 | 883.7478 | 1.12139 | 687.7728 | 755.7943 | 1.249595 | 776.1095 | 852.8676 | 1.411087 | 882.4626 | 969.7391 | 2.105093 | 1215.91 | 1336.165 | 1.976937 | 1158.342 | 1272.903 | 1.76115 | 970.699 | 1066.702
1.126765 | 675.0656 | 741.8303 | 1.124591 | 701.6265 | 771.0181 | 2.37712 | 1206.269 | 1325.57 | 1.320076 | 806.001 | 885.7154 | 1.122551 | 688.3258 | 756.402 | 1.251274 | 777.1133 | 853.9706 | 1.414443 | 884.3066 | 971.7655 | 2.108447 | 1217.539 | 1337.955 | 1.980281 | 1159.97 | 1274.692 | 1.764473 | 972.0055 | 1068.138
1.128671 | 676.143 | 743.0143 | 1.125756 | 702.3955 | 771.8632 | 2.380437 | 1207.481 | 1326.902 | 1.323401 | 807.8449 | 887.7417 | 1.123714 | 689.151 | 757.3088 | 1.254624 | 779.0186 | 856.0643 | 1.416118 | 885.3096 | 972.8677 | 2.111762 | 1219.244 | 1339.829 | 1.983604 | 1161.61 | 1276.494 | 1.767811 | 973.3448 | 1069.61
1.130459 | 677.173 | 744.1462 | 1.126917 | 702.8333 | 772.3443 | 2.383766 | 1208.634 | 1328.169 | 1.326751 | 809.745 | 889.8297 | 1.124716 | 689.7795 | 757.9994 | 1.257932 | 781.0557 | 858.3029 | 1.419441 | 887.2881 | 975.0419 | 2.11511 | 1220.736 | 1341.468 | 1.986928 | 1163.37 | 1278.428 | 1.77116 | 974.6923 | 1071.09
1.132478 | 678.2734375 | 745.3554 | 1.128082 | 703.6376 | 773.2281 | 2.387116 | 1209.868 | 1329.525 | 1.330089 | 811.6697 | 891.9447 | 1.125717 | 690.1823 | 758.442 | 1.25961 | 782.0779 | 859.4262 | 1.422785 | 889.2202 | 977.165 | 2.118441 | 1222.444 | 1343.345 | 1.990277 | 1164.914 | 1280.125 | 1.774478 | 976.0136 | 1072.542
1.134151 | 679.3445 | 746.5324 | 1.129082 | 704.2616 | 773.9138 | 2.390432 | 1211.045 | 1330.819 | 1.333402 | 813.545 | 894.0055 | 1.126719 | 690.6072 | 758.909 | 1.261287 | 783.0977 | 860.546875 | 1.426125 | 891.0817 | 979.2107 | 2.121757 | 1223.899 | 1344.944 | 1.9936 | 1166.619 | 1281.998 | 1.777827 | 977.3436 | 1074.004
1.135973 | 680.4094 | 747.7027 | 1.130084 | 704.9891 | 774.7133 | 2.393785 | 1212.355 | 1332.258 | 1.336743 | 815.4369 | 896.0845 | 1.127721 | 691.3937 | 759.7733 | 1.264597 | 784.9494 | 862.5818 | 1.42943 | 892.9984 | 981.3169 | 2.125113 | 1225.379 | 1346.571 | 1.996948 | 1168.479 | 1284.043 | 1.781148 | 978.6159 | 1075.402
1.137932 | 681.5546 | 748.9611 | 1.131088 | 705.6504 | 775.44 | 2.397107 | 1213.599 | 1333.625 | 1.340052 | 817.2414 | 898.0675 | 1.128722 | 691.8758 | 760.3031 | 1.267937 | 786.8503 | 864.6706 | 1.432781 | 894.881 | 983.3857 | 2.128435 | 1226.92 | 1348.264 | 2.000291 | 1170.245 | 1285.984 | 1.784471 | 979.8816 | 1076.793
1.140008 | 682.9463 | 750.4904 | 1.132089 | 706.0463 | 775.875 | 2.400431 | 1214.83 | 1334.979 | 1.343404 | 819.009 | 900.0099 | 1.129722 | 692.4771 | 760.9639 | 1.269617 | 787.8695 | 865.7907 | 1.436099 | 896.6351 | 985.3133 | 2.131777 | 1228.5 | 1350 | 2.003607 | 1171.955 | 1287.863 | 1.787818 | 981.1747 | 1078.214
1.141461 | 683.9537 | 751.5975 | 1.133089 | 706.6627 | 776.5524 | 2.403785 | 1216.008 | 1336.273 | 1.346756 | 820.829 | 902.0099 | 1.130883 | 693.1535 | 761.7071 | 1.271286 | 788.8918 | 866.914 | 1.439445 | 898.4394 | 987.296 | 2.135114 | 1229.956 | 1351.6 | 2.006959 | 1173.634 | 1289.708 | 1.79113 | 982.3365 | 1079.491
1.143769 | 685.3147 | 753.0931 | 1.134255 | 707.2441 | 777.1913 | 2.4071 | 1217.271 | 1337.66 | 1.350074 | 822.6542 | 904.0156 | 1.131882 | 693.6626 | 762.2666 | 1.274606 | 790.7418 | 868.947 | 1.442788 | 900.4386 | 989.493 | 2.138433 | 1231.672 | 1353.486 | 2.010268 | 1175.342 | 1291.585 | 1.794484 | 983.578 | 1080.855
1.146231 | 686.8333 | 754.7618 | 1.135417 | 707.9761 | 777.9957 | 2.410451 | 1218.391 | 1338.892 | 1.353428 | 824.5376 | 906.0853 | 1.133048 | 694.3518 | 763.024 | 1.277963 | 792.6516 | 871.0457 | 1.446104 | 902.4288 | 991.68 | 2.141783 | 1233.309 | 1355.285 | 2.013613 | 1176.925 | 1293.325 | 1.797811 | 984.7231 | 1082.113
1.148801 | 688.333 | 756.4099 | 1.136416 | 708.6492 | 778.7354 | 2.413777 | 1219.566 | 1340.182 | 1.356734 | 826.3979 | 908.1296 | 1.134048 | 694.9855 | 763.7203 | 1.281281 | 794.6906 | 873.2863 | 1.449455 | 904.2416 | 993.6721 | 2.145106 | 1234.927 | 1357.063 | 2.016957 | 1178.511 | 1295.067 | 1.801126 | 985.9996 | 1083.516
1.150579 | 689.3743 | 757.5541 | 1.137415 | 709.1555 | 779.2918 | 2.417097 | 1220.905 | 1341.654 | 1.360068 | 828.2295 | 910.1423 | 1.135051 | 695.5265 | 764.3148 | 1.282934 | 795.7014 | 874.3971 | 1.452772 | 906.1205 | 995.7369 | 2.148448 | 1236.559 | 1358.857 | 2.020276 | 1180.082 | 1296.793 | 1.804483 | 987.1997 | 1084.835
1.152434 | 690.623 | 758.9264 | 1.13842 | 709.6952 | 779.8848 | 2.420447 | 1222.073 | 1342.937 | 1.363416 | 830.149 | 912.2517 | 1.136056 | 696.1257 | 764.9733 | 1.286277 | 797.4926 | 876.3654 | 1.456109 | 908.043 | 997.8494 | 2.151794 | 1238.227 | 1360.689 | 2.023636 | 1181.744 | 1298.62 | 1.8078 | 988.5085 | 1086.273
1.154364 | 691.9229 | 760.3548 | 1.13942 | 710.4194 | 780.6806 | 2.423768 | 1223.346 | 1344.336 | 1.366732 | 831.8888 | 914.1635 | 1.137057 | 696.7355 | 765.6434 | 1.289593 | 799.375 | 878.4341 | 1.459453 | 909.9393 | 999.9333 | 2.155103 | 1239.869 | 1362.493 | 2.02695 | 1183.401 | 1300.441 | 1.811148 | 989.6571 | 1087.535
1.156344 | 693.0323 | 761.574 | 1.140424 | 711.0866 | 781.4139 | 2.427115 | 1224.51 | 1345.615 | 1.370084 | 833.7321 | 916.1891 | 1.138223 | 697.2701 | 766.2309 | 1.292932 | 801.2327 | 880.4755 | 1.462765 | 911.8046875 | 1001.983 | 2.15846 | 1241.437 | 1364.216 | 2.030277 | 1185.044 | 1302.246 | 1.814481 | 991.0173 | 1089.03
1.15836 | 694.1924 | 762.8488 | 1.14159 | 711.5388 | 781.9108 | 2.430457 | 1225.688 | 1346.91 | 1.373415 | 835.7123 | 918.3651 | 1.139386 | 698.0103 | 767.0443 | 1.296289 | 803.1102 | 882.5386 | 1.466119 | 913.6663 | 1004.029 | 2.161769 | 1243.056 | 1365.996 | 2.033604 | 1186.788 | 1304.163 | 1.817799 | 992.1685 | 1090.295
1.16045 | 695.4984 | 764.284 | 1.142756 | 712.3043 | 782.7519 | 2.433769 | 1226.77 | 1348.099 | 1.375074 | 836.7275 | 919.4808 | 1.140551 | 698.8085 | 767.9214 | 1.299603 | 805.0189 | 884.6361 | 1.46944 | 915.5839 | 1006.136 | 2.165099 | 1244.639 | 1367.736 | 2.036922 | 1188.569 | 1306.12 | 1.82115 | 993.3383 | 1091.581
1.162619 | 696.7708 | 765.6822 | 1.143918 | 713.0302 | 783.5497 | 2.437124 | 1227.961 | 1349.408 | 1.378424 | 838.5954 | 921.5334 | 1.141716 | 699.264 | 768.422 | 1.302952 | 807.0208 | 886.836 | 1.472775 | 917.4259 | 1008.16 | 2.168444 | 1246.132 | 1369.375 | 2.040284 | 1190.268 | 1307.987 | 1.82447 | 994.5087 | 1092.867
1.164839 | 698.0832 | 767.1244 | 1.144919 | 713.7096 | 784.2963 | 2.440431 | 1229.066 | 1350.621 | 1.381735 | 840.5344 | 923.6642 | 1.142716 | 699.8303 | 769.0442 | 1.304621 | 808.0284 | 887.9433 | 1.476127 | 919.1365 | 1010.04 | 2.171768 | 1247.75 | 1371.153 | 2.04361 | 1191.983 | 1309.871 | 1.827822 | 995.7305 | 1094.209
1.167096 | 699.4782 | 768.6574 | 1.146086 | 714.2675 | 784.9093 | 2.443766 | 1230.332 | 1352.013 | 1.385063 | 842.4548 | 925.7745 | 1.143718 | 700.2047 | 769.4557 | 1.307921 | 809.9232 | 890.0254 | 1.479437 | 920.9178 | 1011.998 | 2.175128 | 1249.417 | 1372.986 | 2.046943 | 1193.68 | 1311.736 | 1.831159 | 996.8586 | 1095.449
1.169422 | 701.0251 | 770.3573 | 1.147086 | 714.8215 | 785.5181 | 2.447117 | 1231.427 | 1353.217 | 1.388409 | 844.3063 | 927.8092 | 1.144721 | 700.7353 | 770.0388 | 1.309592 | 810.9841 | 891.1913 | 1.482783 | 922.7968 | 1014.062 | 2.178446 | 1250.926 | 1374.644 | 2.050286 | 1195.305 | 1313.522 | 1.834472 | 998.0499 | 1096.758
1.171829 | 702.439 | 771.911 | 1.148089 | 715.2812 | 786.0233 | 2.45044 | 1232.515 | 1354.412 | 1.391726 | 846.1005 | 929.7808 | 1.145724 | 701.4337 | 770.8063 | 1.312948 | 812.934 | 893.334 | 1.486103 | 924.6752 | 1016.127 | 2.181769 | 1252.431 | 1376.298 | 2.053588 | 1196.865 | 1315.236 | 1.837822 | 999.2131 | 1098.036
1.174279 | 703.8975 | 773.5137 | 1.149092 | 715.8387 | 786.6359 | 2.453804 | 1233.576 | 1355.578 | 1.395081 | 847.9171 | 931.777 | 1.146888 | 702.3728 | 771.8382 | 1.31626 | 814.819 | 895.4055 | 1.489432 | 926.5922 | 1018.233 | 2.185101 | 1254.1 | 1378.132 | 2.056945 | 1198.581 | 1317.122 | 1.841132 | 1000.333 | 1099.267
1.176773 | 705.3671 | 775.1286 | 1.150092 | 716.5377 | 787.4041 | 2.457118 | 1234.677 | 1356.788 | 1.39841 | 849.7792 | 933.8233 | 1.147888 | 702.8953 | 772.4124 | 1.319611 | 816.7061 | 897.4792 | 1.491106 | 927.6053 | 1019.346 | 2.188412 | 1255.652 | 1379.837 | 2.06027 | 1200.11 | 1318.802 | 1.84447 | 1001.545 | 1100.599
1.179362 | 706.8956 | 776.8083 | 1.151256 | 717.0743 | 787.9938 | 2.462115 | 1236.157 | 1358.415 | 1.40173 | 851.7162 | 935.9519 | 1.14905 | 703.465 | 773.0384 | 1.322948 | 818.6235 | 899.5863 | 1.49444 | 929.5771 | 1021.513 | 2.191772 | 1257.216 | 1381.556 | 2.063602 | 1201.715 | 1320.566 | 1.847815 | 1002.681 | 1101.847
1.182003 | 708.4698 | 778.5383 | 1.152417 | 717.8265 | 788.8204 | 2.465424 | 1237.26 | 1359.626 | 1.405086 | 853.4894 | 937.9004 | 1.150049 | 704.0513 | 773.6827 | 1.326279 | 820.4566 | 901.6007 | 1.497769 | 931.4413 | 1023.562 | 2.195111 | 1258.804 | 1383.301 | 2.066956 | 1203.338 | 1322.349 | 1.851136 | 1003.813 | 1103.091
1.184683 | 710.1141 | 780.3452 | 1.153582 | 718.5101 | 789.5716 | 2.468765 | 1238.415 | 1360.895 | 1.408401 | 855.234 | 939.8176 | 1.151049 | 704.4744 | 774.1477 | 1.329628 | 822.3519 | 903.6834 | 1.501128 | 933.3119 | 1025.617 | 2.198435 | 1260.558 | 1385.229 | 2.070275 | 1204.9375 | 1324.107 | 1.854492 | 1005.058 | 1104.46
1.187444 | 711.7842 | 782.1805 | 1.154583 | 718.9272 | 790.0299 | 2.47212 | 1239.547 | 1362.139 | 1.411751 | 857.0168 | 941.7768 | 1.152053 | 705.154 | 774.8945 | 1.33293 | 824.2352 | 905.753 | 1.504438 | 935.1587 | 1027.647 | 2.201796 | 1262.12 | 1386.945 | 2.073627 | 1206.423 | 1325.74 | 1.857809 | 1006.306 | 1105.83
1.190281 | 713.488 | 784.0528 | 1.155584 | 719.6893 | 790.8673 | 2.475435 | 1240.697 | 1363.403 | 1.415081 | 858.704 | 943.6307 | 1.153055 | 705.6497 | 775.4392 | 1.336274 | 826.1367 | 907.8425 | 1.507784 | 936.8546 | 1029.511 | 2.205097 | 1263.683 | 1388.663 | 2.076945 | 1208.178 | 1327.668 | 1.861138 | 1007.341 | 1106.969
1.193135 | 715.282 | 786.0242 | 1.156591 | 720.1731 | 791.399 | 2.478793 | 1241.878 | 1364.701 | 1.418405 | 860.4197 | 945.5162 | 1.154055 | 706.1602 | 776.0002 | 1.339611 | 828.0511 | 909.9463 | 1.51111 | 938.7542 | 1031.598 | 2.208448 | 1265.334 | 1390.477 | 2.08027 | 1209.791 | 1329.44 | 1.864472 | 1008.425 | 1108.16
1.196071 | 716.9565 | 787.8643 | 1.157591 | 720.7525 | 792.0357 | 2.482111 | 1243.127 | 1366.073 | 1.421754 | 862.3041 | 947.5869 | 1.155055 | 706.9264 | 776.8422 | 1.341263 | 829.1125 | 911.1127 | 1.514423 | 940.6223 | 1033.651 | 2.211775 | 1267.018 | 1392.327 | 2.083618 | 1211.432 | 1331.244 | 1.867783 | 1009.565 | 1109.412
1.199076 | 718.7192 | 789.8013 | 1.158756 | 721.5279 | 792.8878 | 2.485432 | 1244.293 | 1367.355 | 1.425074 | 864.1294 | 949.5927 | 1.15622 | 707.6241 | 777.6089 | 1.34461 | 831.1113 | 913.3091 | 1.517783 | 942.407 | 1035.612 | 2.215102 | 1268.592 | 1394.057 | 2.086932 | 1213.111 | 1333.089 | 1.871146 | 1010.724 | 1110.686
1.202101 | 720.5153 | 791.775 | 1.159758 | 722.2582 | 793.6903 | 2.488778 | 1245.453 | 1368.629 | 1.428427 | 866.0539 | 951.7076 | 1.157382 | 708.0742 | 778.1035 | 1.34795 | 832.9066 | 915.2819 | 1.521105 | 944.2962 | 1037.688 | 2.218456 | 1270.301 | 1395.935 | 2.090286 | 1214.93 | 1335.088 | 1.874475 | 1011.764 | 1111.829
1.205232 | 722.4273 | 793.8762 | 1.160919 | 722.6994 | 794.1752 | 2.492094 | 1246.629 | 1369.922 | 1.4301 | 867.0555 | 952.8082 | 1.158547 | 708.9435 | 779.0588 | 1.351266 | 834.7671 | 917.3265 | 1.524453 | 946.2091 | 1039.79 | 2.221778 | 1271.966 | 1397.765 | 2.093619 | 1216.512 | 1336.826 | 1.877807 | 1012.975 | 1113.159
1.208415 | 724.2202 | 795.8463 | 1.162081 | 723.3485 | 794.8885 | 2.495447 | 1247.817 | 1371.227 | 1.431759 | 868.0646 | 953.9172 | 1.159548 | 709.6801 | 779.8682 | 1.354621 | 836.6881 | 919.4375 | 1.527794 | 947.9856 | 1041.742 | 2.22512 | 1273.517 | 1399.469 | 2.096936 | 1218.241 | 1338.727 | 1.881159 | 1014.254 | 1114.565
1.211637 | 726.1942 | 798.0156 | 1.163083 | 723.9321 | 795.5297 | 2.498783 | 1248.959 | 1372.483 | 1.435073 | 869.9522 | 955.9914 | 1.160552 | 710.1645 | 780.4005 | 1.356286 | 837.7423 | 920.5959 | 1.531103 | 949.858 | 1043.8 | 2.228451 | 1275.075 | 1401.181 | 2.100292 | 1219.879 | 1340.526 | 1.884466 | 1015.353 | 1115.772
1.214953 | 728.2607 | 800.2865 | 1.164084 | 724.6295 | 796.2962 | 2.502113 | 1250.138 | 1373.778 | 1.438423 | 871.7773 | 957.997 | 1.161556 | 710.7409 | 781.034 | 1.359601 | 839.5166 | 922.5457 | 1.534445 | 951.7907 | 1045.924 | 2.231766 | 1276.634 | 1402.895 | 2.103607 | 1221.479 | 1342.285 | 1.887812 | 1016.497 | 1117.029
1.216612 | 729.2746 | 801.4007 | 1.165089 | 725.2078 | 796.9317 | 2.505455 | 1251.266 | 1375.017 | 1.441729 | 873.7161 | 960.1276 | 1.162556 | 711.2675 | 781.6126 | 1.362951 | 841.4925 | 924.717 | 1.537758 | 953.5776 | 1047.887 | 2.235118 | 1278.201 | 1404.616 | 2.106951 | 1222.953 | 1343.905 | 1.89114 | 1017.648 | 1118.295
1.219907 | 731.3153 | 803.6432 | 1.166092 | 725.7172 | 797.4914 | 2.508766 | 1252.417 | 1376.282 | 1.443388 | 874.7339 | 961.2461 | 1.163554 | 711.664 | 782.0484 | 1.364616 | 842.5042 | 925.8288 | 1.541108 | 955.5004 | 1050 | 2.238433 | 1279.76 | 1406.33 | 2.110282 | 1224.565 | 1345.676 | 1.894473 | 1018.663 | 1119.41
1.223247 | 733.189 | 805.7022 | 1.167255 | 726.5748 | 798.4339 | 2.51211 | 1253.625 | 1377.61 | 1.446745 | 876.6353 | 963.3355 | 1.164719 | 712.4048 | 782.8624 | 1.367929 | 844.5024 | 928.0247 | 1.542788 | 956.5094 | 1051.109 | 2.241779 | 1281.413 | 1408.146 | 2.1136 | 1226.239 | 1347.516 | 1.899489 | 1020.125 | 1121.017
1.224906 | 734.3104 | 806.9345 | 1.168255 | 727.2036 | 799.1248 | 2.515442 | 1254.81 | 1378.912 | 1.45007 | 878.4846 | 965.3677 | 1.165883 | 712.9954 | 783.5115 | 1.371281 | 846.4587 | 930.1744 | 1.546113 | 958.3823 | 1053.167 | 2.245118 | 1283.042 | 1409.936 | 2.11695 | 1227.934 | 1349.378 | 1.904489 | 1021.523 | 1122.553
1.226558 | 735.322 | 808.0461 | 1.16942 | 727.7042 | 799.6749 | 2.518772 | 1256.045 | 1380.269 | 1.453415 | 880.2603 | 967.319 | 1.166884 | 713.6469 | 784.2274 | 1.374605 | 848.2354 | 932.1268 | 1.54945 | 960.1956 | 1055.16 | 2.248427 | 1284.618 | 1411.668 | 2.12027 | 1229.588 | 1351.195 | 1.907819 | 1022.692 | 1123.838
1.228218 | 736.3478 | 809.1734 | 1.170585 | 728.4412 | 800.4848 | 2.522126 | 1257.334 | 1381.686 | 1.456756 | 882.1264 | 969.3697 | 1.167884 | 714.4119 | 785.0681 | 1.377947 | 850.0701 | 934.143 | 1.55279 | 962.1113 | 1057.265 | 2.25178 | 1286.255 | 1413.467 | 2.123617 | 1231.286 | 1353.061 | 1.91114 | 1023.748 | 1124.998
1.231581 | 738.1689 | 811.1747 | 1.171585 | 728.9167 | 801.0074 | 2.525437 | 1258.458 | 1382.921 | 1.460065 | 883.8822 | 971.2991 | 1.168887 | 714.8389 | 785.5373 | 1.381291 | 851.8532 | 936.1024 | 1.55609 | 963.9299 | 1059.264 | 2.2551 | 1287.868 | 1415.239 | 2.126959 | 1232.911 | 1354.847 | 1.914494 | 1024.802 | 1126.156
1.234908 | 740.145 | 813.3462 | 1.172587 | 729.4434 | 801.5861 | 2.528776 | 1259.628 | 1384.206 | 1.463416 | 885.5677 | 973.1513 | 1.169892 | 715.4628 | 786.2229 | 1.384599 | 853.7739 | 938.2131 | 1.559446 | 965.7328 | 1061.245 | 2.258441 | 1289.483 | 1417.014 | 2.13027 | 1234.375 | 1356.456 | 1.917804 | 1025.886 | 1127.348
1.238239 | 742.019 | 815.4055 | 1.173589 | 730.2284 | 802.4488 | 2.532116 | 1260.753 | 1385.443 | 1.466724 | 887.3973 | 975.1619 | 1.171053 | 716.2087 | 787.0426 | 1.387949 | 855.6105 | 940.2313 | 1.562767 | 967.6588 | 1063.361 | 2.261786 | 1291.055 | 1418.742 | 2.133619 | 1235.867 | 1358.095 | 1.92115 | 1027.077 | 1128.656
1.241587 | 743.9814 | 817.562 | 1.174592 | 730.6916 | 802.9578 | 2.535435 | 1261.774 | 1386.565 | 1.47007 | 889.3339 | 977.29 | 1.172058 | 716.6487 | 787.526 | 1.391267 | 857.4747 | 942.2799 | 1.566108 | 969.4887 | 1065.372 | 2.2651 | 1292.638 | 1420.481 | 2.136934 | 1237.483 | 1359.871 | 1.926139 | 1028.63 | 1130.362
1.244885 | 745.8584 | 819.6246 | 1.175592 | 731.3541 | 803.6859 | 2.538793 | 1262.784 | 1387.675 | 1.473422 | 891.1147 | 979.247 | 1.17322 | 717.4589 | 788.4163 | 1.392922 | 858.489 | 943.3945 | 1.569453 | 971.3086 | 1067.372 | 2.268449 | 1294.213 | 1422.212 | 2.140268 | 1239.07 | 1361.615 | 1.929478 | 1029.677 | 1131.514
1.246557 | 746.8811 | 820.7485 | 1.176755 | 731.8354 | 804.2147 | 2.542109 | 1263.944 | 1388.949 | 1.476742 | 892.9286 | 981.2402 | 1.174382 | 718.0403 | 789.0553 | 1.396276 | 860.4399 | 945.5384 | 1.572771 | 973.2358 | 1069.49 | 2.271776 | 1295.739 | 1423.889 | 2.143619 | 1240.65 | 1363.352 | 1.932819 | 1030.83 | 1132.781
1.249911 | 748.7855 | 822.8412 | 1.177921 | 732.5259 | 804.9736 | 2.545444 | 1265.048 | 1390.163 | 1.480098 | 894.7189 | 983.2076 | 1.175383 | 718.5341 | 789.5979 | 1.399612 | 862.3248 | 947.6096 | 1.576127 | 975.1074 | 1071.547 | 2.275119 | 1297.273 | 1425.574 | 2.146943 | 1242.376 | 1365.249 | 1.936132 | 1031.953 | 1134.015
1.253223 | 750.621 | 824.8583 | 1.179085 | 733.1873 | 805.7003 | 2.548781 | 1266.205 | 1391.434 | 1.483412 | 896.4208 | 985.0778 | 1.176549 | 719.2913 | 790.43 | 1.402947 | 864.1719 | 949.6395 | 1.579431 | 976.936 | 1073.556 | 2.278465 | 1298.799 | 1427.251 | 2.150299 | 1244.072 | 1367.112 | 1.939481 | 1032.987 | 1135.151
1.256578 | 752.5239 | 826.9493 | 1.180084 | 733.6459 | 806.2043 | 2.552104 | 1267.323 | 1392.662 | 1.486735 | 898.1573 | 986.9861 | 1.177553 | 719.7701 | 790.9562 | 1.406299 | 866.0161 | 951.666 | 1.582761 | 978.8126 | 1075.618 | 2.281771 | 1296.495 | 1424.72 | 2.153619 | 1245.69 | 1368.89 | 1.942795 | 1034.05 | 1136.318
1.259913 | 754.4227 | 829.0359 | 1.181089 | 734.2822 | 806.9035 | 2.555462 | 1268.478 | 1393.932 | 1.490078 | 899.9296 | 988.9337 | 1.178554 | 720.4749 | 791.7307 | 1.409603 | 867.873 | 953.7066 | 1.584438 | 979.8448 | 1076.753 | 2.283446 | 1294.123 | 1422.114 | 2.156949 | 1247.419 | 1370.791 | 1.946131 | 1035.312 | 1137.705
1.263246 | 756.2792 | 831.076 | 1.182088 | 735.0118 | 807.7053 | 2.558775 | 1269.652 | 1395.222 | 1.493394 | 901.7261 | 990.9078 | 1.179555 | 720.8479 | 792.1405 | 1.412948 | 869.8419 | 955.8702 | 1.587767 | 981.5571 | 1078.634 | 2.285121 | 1291.568 | 1419.306 | 2.160286 | 1249.127 | 1372.667 | 1.949474 | 1036.423 | 1138.926
1.264926 | 757.3253 | 832.2256 | 1.183088 | 735.5665 | 808.3149 | 2.562109 | 1270.683 | 1396.355 | 1.496752 | 903.5953 | 992.9619 | 1.180554 | 721.6415 | 793.0126 | 1.416267 | 871.6949 | 957.9065 | 1.591101 | 983.4347 | 1080.697 | 2.28679 | 1288.957 | 1416.437 | 2.163596 | 1250.77 | 1374.472 | 1.952797 | 1037.498 | 1140.108
1.268246 | 759.2461 | 834.3364 | 1.18409 | 736.2783 | 809.097 | 2.565446 | 1271.686 | 1397.457 | 1.500081 | 905.4383 | 994.9871 | 1.181717 | 722.2919 | 793.7273 | 1.419598 | 873.5408 | 959.9349 | 1.594452 | 985.3314 | 1082.782 | 2.288439 | 1286.323 | 1413.542 | 2.166955 | 1252.451 | 1376.319 | 1.956157 | 1038.678 | 1141.404
1.269897 | 760.2516 | 835.4413 | 1.185254 | 736.6697 | 809.5271 | 2.568753 | 1272.857 | 1398.744 | 1.503408 | 907.2475 | 996.9753 | 1.182716 | 722.713 | 794.1901 | 1.422955 | 875.3399 | 961.912 | 1.597765 | 987.0378 | 1084.657 | 2.290093 | 1283.616 | 1410.567 | 2.170286 | 1254.078 | 1378.108 | 1.959478 | 1039.78 | 1142.615
1.273245 | 762.1423 | 837.519 | 1.186419 | 737.3238 | 810.2459 | 2.572106 | 1273.96875 | 1399.966 | 1.506754 | 909.0461 | 998.9518 | 1.183715 | 723.3589 | 794.8999 | 1.426273 | 877.1772 | 963.931 | 1.601111 | 988.8027 | 1086.596 | 2.291765 | 1280.848 | 1407.525 | 2.173619 | 1255.609 | 1379.79 | 1.962812 | 1040.791 | 1143.726
1.276576 | 764.129 | 839.7022 | 1.187584 | 738.138 | 811.1407 | 2.575437 | 1275.009 | 1401.109 | 1.510057 | 910.8795 | 1000.967 | 1.184715 | 724.0402 | 795.6486 | 1.429622 | 879.0543 | 965.9938 | 1.604446 | 990.6504 | 1088.627 | 2.293444 | 1278.009 | 1404.405 | 2.176965 | 1257.281 | 1381.627 | 1.966155 | 1041.944 | 1144.994
1.278231 | 765.1465 | 840.8204 | 1.18875 | 738.5522 | 811.5959 | 2.578771 | 1276.26 | 1402.484 | 1.513409 | 912.6619 | 1002.925 | 1.185719 | 724.6086 | 796.2732 | 1.432948 | 880.979 | 968.1088 | 1.60777 | 992.5267 | 1090.689 | 2.295116 | 1275.122 | 1401.233 | 2.180265 | 1258.889 | 1383.394 | 1.969461 | 1043.092 | 1146.255
1.279902 | 766.1749 | 841.9504 | 1.189755 | 739.4508 | 812.5833 | 2.582125 | 1277.477 | 1403.821 | 1.516739 | 914.427 | 1004.865 | 1.186721 | 725.2705 | 797.0006 | 1.43626 | 882.7136 | 970.0149 | 1.611126 | 994.2748 | 1092.61 | 2.296777 | 1273.18 | 1399.098 | 2.183611 | 1260.443 | 1385.102 | 1.972817 | 1044.142 | 1147.408
1.283255 | 767.9433 | 843.8937 | 1.190755 | 740.1204 | 813.3191 | 2.585431 | 1278.637 | 1405.096 | 1.520063 | 916.1743 | 1006.785 | 1.187722 | 725.8032 | 797.5859 | 1.439609 | 884.6243 | 972.1146 | 1.614435 | 996.2516 | 1094.782 | 2.305117 | 1274.527 | 1400.579 | 2.186936 | 1262.104 | 1386.927 | 1.976147 | 1045.403 | 1148.795
1.286572 | 769.7336 | 845.8611 | 1.191756 | 740.6669 | 813.9197 | 2.58878 | 1279.813 | 1406.388 | 1.523414 | 918.0177 | 1008.811 | 1.188722 | 726.3194 | 798.1532 | 1.442927 | 886.4868 | 974.1613 | 1.617783 | 998.1406 | 1096.858 | 2.310108 | 1276.061 | 1402.264 | 2.190267 | 1263.751 | 1388.737 | 1.979482 | 1046.599 | 1150.109
1.289911 | 771.6962 | 848.0178 | 1.192755 | 741.0956 | 814.3908 | 2.592096 | 1281.08 | 1407.78 | 1.526727 | 919.809 | 1010.779 | 1.189722 | 726.9065 | 798.7983 | 1.446276 | 888.2775 | 976.1292 | 1.619452 | 999.1636 | 1097.982 | 2.313425 | 1277.232 | 1403.552 | 2.193622 | 1265.3 | 1390.44 | 1.982836 | 1047.705 | 1151.325
1.293254 | 773.5412 | 850.0453 | 1.193756 | 741.6061 | 814.9518 | 2.595431 | 1282.299 | 1409.12 | 1.530071 | 921.6487 | 1012.801 | 1.190888 | 727.5214 | 799.474 | 1.449613 | 890.0812 | 978.1113 | 1.62277 | 1000.902 | 1099.892 | 2.316755 | 1278.31 | 1404.736 | 2.196941 | 1266.868 | 1392.163 | 1.986138 | 1048.816 | 1152.545
1.296567 | 775.3145 | 851.9939 | 1.194919 | 742.3337 | 815.7513 | 2.598787 | 1283.39 | 1410.319 | 1.533412 | 923.4429 | 1014.772 | 1.192049 | 728.0841 | 800.0924 | 1.452935 | 892.0965 | 980.3258 | 1.626122 | 1002.588 | 1101.745 | 2.32011 | 1279.713 | 1406.278 | 2.200284 | 1268.341 | 1393.782 | 1.989479 | 1050.044 | 1153.895
1.29992 | 777.2948 | 854.1701 | 1.195917 | 742.95 | 816.4285 | 2.602104 | 1284.503 | 1411.542 | 1.536735 | 925.2667 | 1016.777 | 1.193049 | 728.8138 | 800.8943 | 1.45629 | 893.9059 | 982.3142 | 1.629456 | 1004.393 | 1103.729 | 2.323431 | 1281.074 | 1407.774 | 2.203612 | 1270.013 | 1395.619 | 1.994455 | 1051.594 | 1155.597
1.303235 | 779.1844 | 856.2466 | 1.196918 | 743.4057 | 816.9293 | 2.60546 | 1285.521 | 1412.66 | 1.540084 | 926.9742 | 1018.653 | 1.194052 | 729.397 | 801.5352 | 1.459599 | 895.8043 | 984.4003 | 1.632773 | 1006.027 | 1105.524 | 2.326781 | 1282.327 | 1409.151 | 2.206932 | 1271.553 | 1397.311 | 1.997814 | 1052.712 | 1156.826
1.306575 | 781.0039 | 858.2461 | 1.197921 | 744.0593 | 817.6476 | 2.608786 | 1286.566 | 1413.809 | 1.543399 | 928.7427 | 1020.596 | 1.195056 | 729.9424 | 802.1346 | 1.462945 | 897.6183 | 986.3938 | 1.636122 | 1007.745 | 1107.412 | 2.330118 | 1283.823 | 1410.794 | 2.210285 | 1273.241 | 1399.165 | 2.001147 | 1053.922 | 1158.156
1.308247 | 782.0148 | 859.357 | 1.198923 | 744.844 | 818.5099 | 2.61378 | 1288.113 | 1415.509 | 1.546744 | 930.5057 | 1022.534 | 1.196059 | 730.4584 | 802.7015 | 1.464622 | 898.6405 | 987.517 | 1.639428 | 1009.428 | 1109.261 | 2.333429 | 1285.397 | 1412.525 | 2.213602 | 1274.805 | 1400.885 | 2.004471 | 1055.07 | 1159.418
1.311571 | 783.899 | 861.4275 | 1.199927 | 745.5175 | 819.25 | 2.617106 | 1289.254 | 1416.762 | 1.550086 | 932.3044 | 1024.51 | 1.197221 | 731.1704 | 803.484 | 1.467935 | 900.4131 | 989.4649 | 1.642763 | 1011.261 | 1111.275 | 2.336779 | 1286.872 | 1414.145 | 2.216948 | 1276.386 | 1402.622 | 2.007825 | 1056.213 | 1160.674
1.314913 | 785.6843 | 863.3894 | 1.200926 | 745.8546 | 819.6205 | 2.620435 | 1290.342 | 1417.958 | 1.553406 | 934.0195 | 1026.395 | 1.19822 | 731.8184 | 804.1961 | 1.471277 | 902.2549 | 991.4889 | 1.64611 | 1012.958 | 1113.141 | 2.340096 | 1288.292 | 1415.705 | 2.220284 | 1277.854 | 1404.235 | 2.011124 | 1057.344 | 1161.917
1.318259 | 787.5018 | 865.3866 | 1.202092 | 746.4077 | 820.2283 | 2.623791 | 1291.439 | 1419.164 | 1.556766 | 935.9778 | 1028.547 | 1.19921875 | 732.2341 | 804.6529 | 1.472951 | 903.299 | 992.6362 | 1.649431 | 1014.681 | 1115.034 | 2.343447 | 1289.745 | 1417.303 | 2.223596 | 1279.575 | 1406.126 | 2.014473 | 1058.422 | 1163.101
1.321568 | 789.3967 | 867.4689 | 1.203254 | 747.0976 | 820.9864 | 2.627109 | 1292.532 | 1420.365 | 1.560084 | 937.6811 | 1030.419 | 1.200382 | 732.8746 | 805.3567 | 1.47627 | 905.2018 | 994.7272 | 1.652792 | 1016.42 | 1116.945 | 2.346785 | 1290.974 | 1418.653 | 2.22695 | 1281.002 | 1407.694 | 2.019463 | 1059.741 | 1164.55
1.324915 | 791.0576 | 869.294 | 1.204417 | 747.4265 | 821.3478 | 2.630449 | 1293.611 | 1421.551 | 1.563419 | 939.4628 | 1032.377 | 1.201381 | 733.5206 | 806.0666 | 1.479605 | 907.0715 | 996.7819 | 1.656109 | 1018.255 | 1118.961 | 2.350107 | 1292.278 | 1420.086 | 2.230276 | 1282.625 | 1409.478 | 2.024485 | 1061.262 | 1166.222
1.328231 | 792.7375 | 871.1402 | 1.205584 | 748.2615 | 822.2654 | 2.63378 | 1294.671 | 1422.715 | 1.566756 | 941.1354 | 1034.215 | 1.202384 | 733.8704 | 806.4509 | 1.482954 | 908.8163 | 998.6992 | 1.659444 | 1020.075 | 1120.961 | 2.353457 | 1293.613 | 1421.553 | 2.233615 | 1284.273 | 1411.289 | 2.029478 | 1062.59 | 1167.681
1.331563 | 794.5553 | 873.1377 | 1.206585 | 748.764 | 822.8176 | 2.637101 | 1295.819 | 1423.977 | 1.570061 | 942.9453 | 1036.204 | 1.203388 | 734.639 | 807.2956 | 1.48627 | 910.7621 | 1000.838 | 1.662774 | 1021.895 | 1122.962 | 2.356773 | 1294.921875 | 1422.991 | 2.23695 | 1285.893 | 1413.069 | 2.034482 | 1064.023 | 1169.257
1.334917 | 796.4458 | 875.2152 | 1.20759 | 749.4409 | 823.5614 | 2.640457 | 1296.973 | 1425.245 | 1.573412 | 944.5758 | 1037.995 | 1.204391 | 735.248 | 807.9648 | 1.48962 | 912.6341 | 1002.895 | 1.666088 | 1023.632 | 1124.871 | 2.360113 | 1296.216 | 1424.414 | 2.240266 | 1287.335 | 1414.654 | 2.039476 | 1065.17 | 1170.516
1.338241 | 798.3235 | 877.2786 | 1.20859 | 750.1136 | 824.3006 | 2.643768 | 1298.183 | 1426.575 | 1.576739 | 946.4126 | 1040.014 | 1.205552 | 735.7808 | 808.5503 | 1.492936 | 914.5186 | 1004.966 | 1.669449 | 1025.442 | 1126.859 | 2.363454 | 1297.692 | 1426.035 | 2.243616 | 1288.99 | 1416.473 | 2.049488 | 1064.882 | 1170.2
1.339915 | 799.3316 | 878.3864 | 1.209756 | 750.695 | 824.9396 | 2.647111 | 1299.402 | 1427.915 | 1.580086 | 948.2061 | 1041.985 | 1.206552 | 736.3286 | 809.1523 | 1.496267 | 916.3907 | 1007.023 | 1.672777 | 1027.228 | 1128.822 | 2.366768 | 1299.07 | 1427.549 | 2.24694 | 1290.558 | 1418.195 | 2.056142 | 1063.828 | 1169.042
1.343266 | 801.22 | 880.4616 | 1.210921 | 751.3307 | 825.6381 | 2.650451 | 1300.577 | 1429.205 | 1.58343 | 950.1937 | 1044.169 | 1.207553 | 737.011 | 809.9022 | 1.497945 | 917.4001 | 1008.132 | 1.676117 | 1028.943 | 1130.707 | 2.370121 | 1300.441 | 1429.056 | 2.250277 | 1292.274 | 1420.082 | 2.066153 | 1063.229 | 1168.384
1.346574 | 803.097 | 882.5242 | 1.212084 | 752.0901 | 826.4726 | 2.653769 | 1301.782 | 1430.53 | 1.586734 | 951.9584 | 1046.108 | 1.208714 | 737.4184 | 810.3499 | 1.501275 | 919.1956 | 1010.105 | 1.679461 | 1030.668 | 1132.602 | 2.373442 | 1301.997 | 1430.766 | 2.253628 | 1293.877 | 1421.843 | 2.077805 | 1063.457 | 1168.635
1.349921 | 804.9172 | 884.5244 | 1.213249 | 752.9643 | 827.4333 | 2.657124 | 1302.837 | 1431.689 | 1.590074 | 953.8612 | 1048.199 | 1.209716 | 738.1029 | 811.1021 | 1.504608 | 921.0677 | 1012.162 | 1.682766 | 1032.605 | 1134.731 | 2.376774 | 1303.592 | 1432.519 | 2.256938 | 1295.409 | 1423.526 | 2.086151 | 1064.64 | 1169.934
1.353236 | 806.7771 | 886.5682 | 1.214249 | 753.5522 | 828.0794 | 2.662104 | 1304.324 | 1433.323 | 1.593388 | 955.7262 | 1050.249 | 1.210716 | 738.5597 | 811.6041 | 1.507964 | 922.7939 | 1014.059 | 1.686113 | 1034.346 | 1136.644 | 2.380118 | 1305.116 | 1434.193 | 2.260294 | 1297.005 | 1425.28 | 2.09115 | 1065.699 | 1171.098
1.356568 | 808.498 | 888.4593 | 1.215252 | 754.1121 | 828.6946 | 2.665453 | 1305.488 | 1434.602 | 1.596725 | 957.5276 | 1052.228 | 1.211721 | 738.9577 | 812.0414 | 1.511266 | 924.59 | 1016.033 | 1.689433 | 1036.151 | 1138.628 | 2.383432 | 1306.588 | 1435.811 | 2.263608 | 1298.563 | 1426.992 | 2.096126 | 1066.987 | 1172.513
1.359925 | 810.3737 | 890.5206 | 1.216255 | 754.5753 | 829.2036 | 2.668768 | 1306.617 | 1435.843 | 1.600082 | 959.2109 | 1054.078 | 1.212723 | 739.5637 | 812.7074 | 1.514617 | 926.4016 | 1018.024 | 1.692769 | 1038.002 | 1140.661 | 2.386779 | 1308.045 | 1437.412 | 2.266931 | 1300.047 | 1428.623 | 2.101152 | 1068.304 | 1173.96
1.363244 | 812.2676 | 892.6017 | 1.217258 | 755.3585 | 830.0643 | 2.672102 | 1307.734 | 1437.071 | 1.603399 | 961.0919 | 1056.145 | 1.213889 | 740.3588 | 813.5811 | 1.517939 | 928.2808 | 1020.089 | 1.696119 | 1039.818 | 1142.658 | 2.390097 | 1309.432 | 1438.936 | 2.270283 | 1301.639 | 1430.372 | 2.104474 | 1069.434 | 1175.203
1.366594 | 814.2021 | 894.7276 | 1.218257 | 755.9651 | 830.7309 | 2.675444 | 1309.072 | 1438.541 | 1.606754 | 962.8074 | 1058.03 | 1.21489 | 741.0646 | 814.3567 | 1.52126 | 930.0338 | 1022.015 | 1.699437 | 1041.631 | 1144.649 | 2.393428 | 1310.875 | 1440.522 | 2.273608 | 1303.236 | 1432.127 | 2.109501 | 1070.865 | 1176.775
1.369917 | 816.0297 | 896.736 | 1.219256 | 756.5975 | 831.4258 | 2.678765 | 1310.233 | 1439.816 | 1.610079 | 964.5135 | 1059.905 | 1.216051 | 741.6576 | 815.0083 | 1.524615 | 931.9543 | 1024.126 | 1.702784 | 1043.453 | 1146.652 | 2.396774 | 1312.244 | 1442.026 | 2.276969 | 1304.613 | 1433.641 | 2.112808 | 1071.946 | 1177.963
1.37323 | 817.9936 | 898.8941 | 1.220419 | 756.9888 | 831.8559 | 2.682124 | 1311.244 | 1440.927 | 1.611728 | 965.5306 | 1061.023 | 1.217215 | 742.3395 | 815.7577 | 1.527939 | 933.756 | 1026.106 | 1.706107 | 1045.256 | 1148.633 | 2.400095 | 1313.792 | 1443.727 | 2.280293 | 1306.28 | 1435.473 | 2.117819 | 1073.539 | 1179.713
1.376576 | 819.7094 | 900.7795 | 1.22142 | 757.3995 | 832.3071 | 2.685449 | 1312.27 | 1442.055 | 1.615083 | 967.2495 | 1062.912 | 1.218215 | 742.8117 | 816.2766 | 1.531298 | 935.6109 | 1028.144 | 1.709425 | 1046.933 | 1150.476 | 2.403451 | 1315.213 | 1445.289 | 2.283613 | 1307.783 | 1437.124 | 2.122799 | 1075.027 | 1181.348
1.379891 | 821.4223 | 902.6619 | 1.222419 | 758.102 | 833.0791 | 2.688777 | 1313.413 | 1443.311 | 1.618408 | 969.1233 | 1064.971 | 1.219218 | 743.478 | 817.0088 | 1.534624 | 937.3466 | 1030.051 | 1.712782 | 1048.63 | 1152.341 | 2.406781 | 1316.517 | 1446.722 | 2.286946 | 1309.33 | 1438.825 | 2.126158 | 1076.148 | 1182.58
1.383243 | 823.1324 | 904.5411 | 1.223424 | 758.7795 | 833.8237 | 2.693771 | 1314.807 | 1444.843 | 1.62174 | 970.8986 | 1066.921 | 1.22022 | 743.8773 | 817.4476 | 1.537942 | 939.1692 | 1032.054 | 1.716095 | 1050.346 | 1154.227 | 2.410105 | 1318.009 | 1448.361 | 2.290253 | 1310.92 | 1440.572 | 2.129478 | 1077.151 | 1183.682
1.386581 | 824.8536 | 906.4326 | 1.224424 | 759.3007 | 834.3964 | 2.697096 | 1315.893 | 1446.037 | 1.625093 | 972.6255 | 1068.819 | 1.221224 | 744.5058 | 818.1382 | 1.541278 | 940.8805 | 1033.935 | 1.719447 | 1052.162 | 1156.223 | 2.413455 | 1319.477 | 1449.975 | 2.293614 | 1312.647 | 1442.469 | 2.132825 | 1078.309 | 1184.955
1.389904 | 826.5086 | 908.2512 | 1.225425 | 759.947 | 835.1066 | 2.702111 | 1317.384 | 1447.675 | 1.628411 | 974.27 | 1070.626 | 1.222391 | 745.3708 | 819.0888 | 1.544588 | 942.6625 | 1035.893 | 1.722774 | 1053.925 | 1158.16 | 2.416761 | 1320.821 | 1451.451 | 2.296952 | 1314.081 | 1444.046 | 2.136154 | 1079.534 | 1186.301
1.393254 | 828.3857 | 910.314 | 1.226425 | 760.4837 | 835.6964 | 2.707129 | 1318.996 | 1449.446 | 1.631754 | 976.0363 | 1072.567 | 1.223553 | 745.9893 | 819.7685 | 1.547942 | 944.3976 | 1037.8 | 1.726091 | 1055.77 | 1160.187 | 2.42011 | 1322.245 | 1453.017 | 2.300275 | 1315.694 | 1445.818 | 2.139461 | 1080.681 | 1187.562
1.396561 | 830.3353 | 912.4564 | 1.227424 | 761.0043 | 836.2685 | 2.710455 | 1320.051 | 1450.606 | 1.635083 | 977.7979 | 1074.503 | 1.224716 | 746.4797 | 820.3074 | 1.551286 | 946.1981 | 1039.778 | 1.729449 | 1057.676 | 1162.281 | 2.423447 | 1323.821 | 1454.749 | 2.303631 | 1317.138 | 1447.404 | 2.142811 | 1081.773 | 1188.761
1.399906 | 832.1697 | 914.4722 | 1.228587 | 761.8571 | 837.2056 | 2.713775 | 1321.158 | 1451.822 | 1.638402 | 979.5626 | 1076.442 | 1.225716 | 747.1061 | 820.9957 | 1.554605 | 948.0074 | 1041.766 | 1.732765 | 1059.385 | 1164.159 | 2.426777 | 1325.167 | 1456.227 | 2.306932 | 1318.688 | 1449.108 | 2.146127 | 1083.003 | 1190.113
1.403248 | 834.0847 | 916.5766 | 1.229751 | 762.5875 | 838.0082 | 2.717111 | 1322.34 | 1453.121 | 1.641751 | 981.3986 | 1078.46 | 1.226881 | 747.9354 | 821.9071 | 1.557962 | 949.849 | 1043.79 | 1.736113 | 1061.072 | 1166.013 | 2.430136 | 1326.56 | 1457.758 | 2.310278 | 1320.164 | 1450.73 | 2.149474 | 1084.203 | 1191.432
1.406566 | 836.0232 | 918.7068 | 1.230752 | 762.9311 | 838.3858 | 2.720421 | 1323.388 | 1454.273 | 1.645066 | 983.1545 | 1080.39 | 1.227886 | 748.4483 | 822.4707 | 1.561267 | 951.6986 | 1045.823 | 1.739447 | 1062.941 | 1168.067 | 2.433444 | 1328.012 | 1459.354 | 2.313607 | 1321.776 | 1452.501 | 2.152818 | 1085.326 | 1192.666
1.409919 | 837.8521 | 920.7165 | 1.231754 | 763.4786 | 838.9875 | 2.723781 | 1324.484 | 1455.477 | 1.648411 | 984.9005 | 1082.308 | 1.229055 | 749.215 | 823.3131 | 1.564606 | 953.6031 | 1047.916 | 1.742763 | 1064.678 | 1169.976 | 2.43678 | 1329.499 | 1460.988 | 2.316931 | 1323.298 | 1454.173 | 2.156137 | 1086.572 | 1194.035
1.413234 | 839.569 | 922.6033 | 1.232754 | 764.1502 | 839.7255 | 2.727121 | 1325.638 | 1456.745 | 1.651746 | 986.6169 | 1084.194 | 1.23022 | 749.7396 | 823.8896 | 1.567942 | 955.4899 | 1049.989 | 1.746116 | 1066.487 | 1171.964 | 2.440099 | 1330.869 | 1462.494 | 2.320288 | 1324.887 | 1455.92 | 2.159488 | 1087.747 | 1195.327
1.41657 | 841.303 | 924.5088 | 1.233754 | 764.8344 | 840.4774 | 2.730442 | 1326.795 | 1458.016 | 1.655058 | 988.2892 | 1086.032 | 1.23122 | 750.2074 | 824.4037 | 1.569595 | 956.5073 | 1051.107 | 1.74944 | 1068.413 | 1174.08 | 2.443422 | 1332.28 | 1464.044 | 2.323612 | 1326.492 | 1457.684 | 2.162799 | 1088.789 | 1196.471
1.419916 | 843.0223 | 926.3981 | 1.234756 | 765.1949 | 840.8736 | 2.733796 | 1327.966 | 1459.303 | 1.658413 | 990.029 | 1087.944 | 1.232386 | 750.9221 | 825.1891 | 1.572944 | 958.3873 | 1053.173 | 1.752783 | 1070.195 | 1176.038 | 2.446785 | 1333.712 | 1465.618 | 2.32695 | 1328.069 | 1459.417 | 2.166139 | 1089.973 | 1197.773
1.423234 | 844.7377 | 928.2832 | 1.235755 | 765.6749 | 841.401 | 2.737096 | 1329.083 | 1460.53 | 1.661734 | 991.7314 | 1089.815 | 1.233549 | 751.597 | 825.9308 | 1.576284 | 960.417 | 1055.403 | 1.756128 | 1071.842 | 1177.849 | 2.450106 | 1335.014 | 1467.048 | 2.330286 | 1329.551 | 1461.045 | 2.169485 | 1090.998 | 1198.899
1.426586 | 846.4652 | 930.1815 | 1.236918 | 766.4025 | 842.2005 | 2.74044 | 1330.278 | 1461.844 | 1.665075 | 993.4167 | 1091.667 | 1.234549 | 752.2067 | 826.6008 | 1.579602 | 962.3141 | 1057.488 | 1.759439 | 1073.564 | 1179.741 | 2.453449 | 1336.296 | 1468.457 | 2.333601 | 1331.078 | 1462.723 | 2.172799 | 1092.041 | 1200.045
1.429903 | 848.3594 | 932.2631 | 1.237918 | 766.9059 | 842.7537 | 2.743776 | 1331.408 | 1463.085 | 1.668415 | 995.1864 | 1093.611 | 1.235548 | 752.7285 | 827.1742 | 1.582956 | 964.2625 | 1059.629 | 1.762794 | 1075.353 | 1181.706 | 2.456784 | 1337.669 | 1469.965 | 2.336953 | 1332.579 | 1464.372 | 2.176153 | 1093.19 | 1201.307
1.433236 | 850.1509 | 934.2318 | 1.239082 | 767.8 | 843.7363 | 2.747097 | 1332.548 | 1464.339 | 1.67173 | 997.0098 | 1095.615 | 1.236554 | 753.4321 | 827.9473 | 1.58627 | 966.0294 | 1061.571 | 1.766101 | 1076.991 | 1183.507 | 2.460087 | 1339.058 | 1471.492 | 2.340269 | 1333.976 | 1465.908 | 2.179472 | 1094.368 | 1202.602
1.436578 | 851.9821 | 936.2441 | 1.240085 | 768.4642 | 844.4662 | 2.750454 | 1333.639 | 1465.538 | 1.675081 | 998.8505 | 1097.638 | 1.237555 | 753.9611 | 828.5286 | 1.589602 | 967.8712 | 1063.595 | 1.769432 | 1078.749 | 1185.438 | 2.463447 | 1340.364 | 1472.927 | 2.343617 | 1335.438 | 1467.515 | 2.182802 | 1095.433 | 1203.772
1.4399 | 853.7836 | 938.2238 | 1.241088 | 768.9804 | 845.0334 | 2.753781 | 1334.917 | 1466.941 | 1.678405 | 1000.835 | 1099.818 | 1.238557 | 754.4801 | 829.099 | 1.592945 | 969.7056 | 1065.611 | 1.772781 | 1080.574 | 1187.444 | 2.466767 | 1341.673 | 1474.366 | 2.346957 | 1336.931 | 1469.155 | 2.186152 | 1096.61 | 1205.066
1.443254 | 855.5069 | 940.1175 | 1.24209 | 769.3779 | 845.4702 | 2.75712 | 1336.056 | 1468.194 | 1.681751 | 1002.613 | 1101.772 | 1.239721 | 755.2623 | 829.9585 | 1.59626 | 971.3889 | 1067.46 | 1.776103 | 1082.494 | 1189.554 | 2.470106 | 1342.941 | 1475.76 | 2.350268 | 1338.446 | 1470.82 | 2.189468 | 1097.738 | 1206.306
1.446583 | 857.2062 | 941.9849 | 1.243092 | 769.9528 | 846.102 | 2.760445 | 1337.276 | 1469.534 | 1.685095 | 1004.25 | 1103.571 | 1.240888 | 755.7551 | 830.5001 | 1.599616 | 973.1467 | 1069.392 | 1.779463 | 1084.282 | 1191.519 | 2.473451 | 1344.222 | 1477.167 | 2.353621 | 1339.861 | 1472.375 | 2.192818 | 1098.838 | 1207.514
1.44991 | 858.8631 | 943.8056 | 1.244256 | 770.9299 | 847.1757 | 2.763752 | 1338.453 | 1470.827 | 1.688404 | 1005.9 | 1105.384 | 1.24205 | 756.4876 | 831.3051 | 1.60294 | 975.0189 | 1071.449 | 1.78278 | 1086.109375 | 1193.527 | 2.476772 | 1345.329 | 1478.383 | 2.356944 | 1341.453 | 1474.124 | 2.19614 | 1100.001 | 1208.793
1.453256 | 860.5771 | 945.6891 | 1.245422 | 771.4315 | 847.7269 | 2.767109 | 1339.673 | 1472.168 | 1.691752 | 1007.433 | 1107.069 | 1.243214 | 757.1101 | 831.9891 | 1.606269 | 976.7118 | 1073.31 | 1.786104 | 1087.982 | 1195.585 | 2.480127 | 1346.523 | 1479.695 | 2.360278 | 1342.933 | 1475.751 | 2.199468 | 1101.052 | 1209.948
1.456559 | 862.2412 | 947.5178 | 1.246584 | 772.0390625 | 848.3946 | 2.770426 | 1340.835 | 1473.446 | 1.695069 | 1008.96875 | 1108.757 | 1.244218 | 757.7277 | 832.6678 | 1.609618 | 978.3759 | 1075.138 | 1.789434 | 1089.67 | 1197.44 | 2.483437 | 1347.824 | 1481.125 | 2.363627 | 1344.399 | 1477.362 | 2.202815 | 1102.252 | 1211.265
1.459906 | 863.9225 | 949.3654 | 1.247583 | 772.3914 | 848.7817 | 2.77377 | 1342.033 | 1474.762 | 1.698399 | 1010.715 | 1110.675 | 1.245219 | 758.1729 | 833.157 | 1.612935 | 980.2886 | 1077.24 | 1.792745 | 1091.381 | 1199.32 | 2.48677 | 1349.05 | 1482.473 | 2.366939 | 1345.876 | 1478.985 | 2.206134 | 1103.53 | 1212.67
1.463241 | 865.5901 | 951.198 | 1.248588 | 773.0119 | 849.4636 | 2.777117 | 1343.203 | 1476.048 | 1.701749 | 1012.379 | 1112.504 | 1.246222 | 758.7661 | 833.8088 | 1.61629 | 982.0796 | 1079.208 | 1.796108 | 1092.996 | 1201.094 | 2.490113 | 1350.296 | 1483.842 | 2.370286 | 1347.467 | 1480.732 | 2.209487 | 1104.755 | 1214.017
1.46658 | 867.3234 | 953.1027 | 1.249588 | 773.7007 | 850.2205 | 2.780427 | 1344.451 | 1477.418 | 1.705067 | 1014.13 | 1114.428 | 1.247225 | 759.4268 | 834.5349 | 1.619609 | 983.7564 | 1081.051 | 1.799443 | 1094.683 | 1202.948 | 2.493428 | 1351.586 | 1485.259 | 2.373611 | 1348.872 | 1482.277 | 2.212821 | 1105.856 | 1215.226
1.469938 | 869.0071 | 954.9529 | 1.250589 | 774.2496 | 850.8238 | 2.783782 | 1345.644 | 1478.729 | 1.708421 | 1015.907 | 1116.382 | 1.248388 | 760.0404 | 835.2092 | 1.622936 | 985.5909 | 1083.067 | 1.802772 | 1096.371 | 1204.804 | 2.496786 | 1352.849 | 1486.648 | 2.376949 | 1350.292 | 1483.837 | 2.216138 | 1107.122 | 1216.617
1.473245 | 870.6822 | 956.7936 | 1.251593 | 774.9941 | 851.6418 | 2.787108 | 1346.764 | 1479.961 | 1.711746 | 1017.591 | 1118.232 | 1.249386 | 760.8218 | 836.068 | 1.626286 | 987.4002 | 1085.055 | 1.806131 | 1098.186 | 1206.798 | 2.500112 | 1353.936 | 1487.842 | 2.380298 | 1351.764 | 1485.454 | 2.219491 | 1108.293 | 1217.904
1.476579 | 872.4716 | 958.76 | 1.252593 | 775.4791 | 852.1749 | 2.790441 | 1347.959 | 1481.274 | 1.715066 | 1019.325 | 1120.138 | 1.250549 | 761.4344 | 836.7411 | 1.629604 | 989.1774 | 1087.008 | 1.809431 | 1099.956 | 1208.743 | 2.503435 | 1355.156 | 1489.183 | 2.383602 | 1353.246 | 1487.083 | 2.222797 | 1109.395 | 1219.115
1.479898 | 874.1545 | 960.6094 | 1.253754 | 776.0877 | 852.8436 | 2.793792 | 1349.107 | 1482.535 | 1.718405 | 1021.138 | 1122.13 | 1.251714 | 761.9655 | 837.3247 | 1.632957 | 990.9626 | 1088.97 | 1.812782 | 1101.784 | 1210.752 | 2.506787 | 1356.275 | 1490.412 | 2.386949 | 1354.662 | 1488.639 | 2.226138 | 1110.469 | 1220.296
1.483223 | 875.8973 | 962.5245 | 1.254914 | 776.7515 | 853.5731 | 2.797101 | 1350.172 | 1483.706 | 1.721716 | 1022.894 | 1124.059 | 1.252716 | 762.4776 | 837.8875 | 1.636283 | 992.8621 | 1091.057 | 1.816107 | 1103.596 | 1212.743 | 2.510098 | 1357.449 | 1491.702 | 2.390269 | 1356.154 | 1490.28 | 2.229477 | 1111.613 | 1221.553
1.486583 | 877.6597 | 964.4612 | 1.255915 | 777.3203125 | 854.1981 | 2.800453 | 1351.376 | 1485.029 | 1.725076 | 1024.674 | 1126.015 | 1.25372 | 763.101 | 838.5725 | 1.639599 | 994.6476 | 1093.019 | 1.819438 | 1105.419 | 1214.746 | 2.513447 | 1358.56 | 1492.924 | 2.393593 | 1357.689 | 1491.966 | 2.23281 | 1112.794 | 1222.85
1.489909 | 879.416 | 966.3912 | 1.256918 | 777.9626 | 854.9039 | 2.803778 | 1352.598 | 1486.371 | 1.72841 | 1026.493 | 1128.014 | 1.254721 | 763.6378 | 839.1624 | 1.642948 | 996.5019 | 1095.057 | 1.82279 | 1107.165 | 1216.665 | 2.516774 | 1359.887 | 1494.381 | 2.396945 | 1359.094 | 1493.51 | 2.236172 | 1113.917 | 1224.085
1.493253 | 881.1902 | 968.3409 | 1.25792 | 778.3973 | 855.3817 | 2.807114 | 1353.612 | 1487.486 | 1.731738 | 1028.165 | 1129.852 | 1.255722 | 764.0075 | 839.5687 | 1.646256 | 998.2391 | 1096.966 | 1.82611 | 1108.857 | 1218.525 | 2.520096 | 1361.186 | 1495.809 | 2.400267 | 1360.531 | 1495.089 | 2.239478 | 1115.033 | 1225.311
1.496587 | 883.0088 | 970.3393 | 1.258923 | 779.1069 | 856.1614 | 2.810462 | 1354.757 | 1488.744 | 1.735093 | 1029.922 | 1131.783 | 1.256722 | 764.6945 | 840.3236 | 1.649605 | 1000.063 | 1098.97 | 1.829456 | 1110.605 | 1220.445 | 2.523445 | 1362.385 | 1497.126 | 2.403617 | 1362.011 | 1496.715 | 2.242815 | 1116.19 | 1226.583
1.499895 | 884.8073 | 972.3157 | 1.260088 | 779.6997 | 856.8129 | 2.813775 | 1355.896 | 1489.996 | 1.738399 | 1031.641 | 1133.671 | 1.257887 | 765.4702 | 841.1761 | 1.652943 | 1001.871 | 1100.957 | 1.832782 | 1112.409 | 1222.428 | 2.526766 | 1363.711 | 1498.583 | 2.406951 | 1363.481 | 1498.331 | 2.246137 | 1117.514 | 1228.038
1.503246 | 886.4904 | 974.1653 | 1.261089 | 780.3387 | 857.5151 | 2.817122 | 1356.96 | 1491.165 | 1.74174 | 1033.265 | 1135.456 | 1.259048 | 766.1157 | 841.8854 | 1.656267 | 1003.808 | 1103.085 | 1.8361 | 1114.102 | 1224.288 | 2.530118 | 1365.071 | 1500.078 | 2.410269 | 1364.977 | 1499.975 | 2.249456 | 1118.705 | 1229.346
1.506561 | 888.1813 | 976.0234 | 1.262254 | 781.103 | 858.355 | 2.820441 | 1358.077 | 1492.392 | 1.745076 | 1034.932 | 1137.288 | 1.260049 | 766.6915 | 842.5181 | 1.659626 | 1005.596 | 1105.05 | 1.839447 | 1115.814 | 1226.17 | 2.533453 | 1366.325 | 1501.456 | 2.413615 | 1366.489 | 1501.636 | 2.252816 | 1119.884 | 1230.642
1.509911 | 889.8339 | 977.8395 | 1.263418 | 781.675 | 858.9836 | 2.823755 | 1359.366 | 1493.809 | 1.7484 | 1036.6875 | 1139.217 | 1.261048 | 767.3658 | 843.2592 | 1.662935 | 1007.415 | 1107.05 | 1.842766 | 1117.602 | 1228.134 | 2.536769 | 1367.454 | 1502.697 | 2.416922 | 1367.949 | 1503.241 | 2.256144 | 1121.199 | 1232.086
1.51325 | 891.5061 | 979.677 | 1.264585 | 782.3449 | 859.7197 | 2.82711 | 1360.605 | 1495.171 | 1.751757 | 1038.303 | 1140.992 | 1.262051 | 767.7654 | 843.6983 | 1.666274 | 1009.203 | 1109.015 | 1.846113 | 1119.316 | 1230.018 | 2.540116 | 1368.673 | 1504.037 | 2.42028 | 1369.491 | 1504.936 | 2.259484 | 1122.34 | 1233.341
1.516575 | 893.2157 | 981.5557 | 1.265588 | 782.8046 | 860.2248 | 2.830435 | 1361.822 | 1496.507 | 1.75508 | 1040.046 | 1142.908 | 1.263056 | 768.191 | 844.1659 | 1.669603 | 1010.969 | 1110.955 | 1.849448 | 1121.037 | 1231.909 | 2.543425 | 1369.801 | 1505.276 | 2.423619 | 1370.946 | 1506.535 | 2.262823 | 1123.42 | 1234.527
1.519923 | 894.9543 | 983.4663 | 1.266589 | 783.663 | 861.1682 | 2.833784 | 1363.12 | 1497.935 | 1.75842 | 1041.892 | 1144.936 | 1.264055 | 768.9719 | 845.0241 | 1.672926 | 1012.716 | 1112.875 | 1.852761 | 1122.863 | 1233.915 | 2.546769 | 1370.971 | 1506.562 | 2.42694 | 1372.393 | 1508.124 | 2.266126 | 1124.58 | 1235.802
1.523237 | 896.6662 | 985.3475 | 1.267591 | 784.164 | 861.7187 | 2.837118 | 1364.266 | 1499.193 | 1.761752 | 1043.619 | 1146.834 | 1.265054 | 769.8407 | 845.9788 | 1.676284 | 1014.585 | 1114.928 | 1.856117 | 1124.774 | 1236.016 | 2.550117 | 1372.148 | 1507.855 | 2.430298 | 1373.892 | 1509.771 | 2.269479 | 1125.778 | 1237.119
1.526572 | 898.3401 | 987.1869 | 1.268757 | 784.9557 | 862.5887 | 2.840436 | 1365.437 | 1500.48 | 1.76507 | 1045.308 | 1148.69 | 1.266221 | 770.3113 | 846.496 | 1.679609 | 1016.384 | 1116.905 | 1.859434 | 1126.61 | 1238.033 | 2.553443 | 1373.421 | 1509.254 | 2.433608 | 1375.35 | 1511.374 | 2.272796 | 1126.817 | 1238.261
1.529914 | 899.966 | 988.9736 | 1.269757 | 785.5356 | 863.2259 | 2.84378 | 1366.578 | 1501.735 | 1.768427 | 1047.048 | 1150.602 | 1.267382 | 770.721 | 846.9462 | 1.68295 | 1018.238 | 1118.942 | 1.862779 | 1128.488 | 1240.097 | 2.556799 | 1374.664 | 1510.62 | 2.436945 | 1376.726 | 1512.886 | 2.276141 | 1128.075 | 1239.642
1.533232 | 901.6873 | 990.8652 | 1.270917 | 785.9212 | 863.6497 | 2.847089 | 1367.767 | 1503.041 | 1.771739 | 1048.727 | 1152.447 | 1.268381 | 771.5194 | 847.8235 | 1.686291 | 1020.056 | 1120.941 | 1.86612 | 1130.353 | 1242.146 | 2.560109 | 1375.972 | 1512.057 | 2.440281 | 1378.236 | 1514.545 | 2.279487 | 1129.208 | 1240.887
1.53659 | 903.3508 | 992.6932 | 1.271917 | 786.463 | 864.2451 | 2.850439 | 1368.775 | 1504.149 | 1.775079 | 1050.233 | 1154.103 | 1.269385 | 772.1135 | 848.4764 | 1.689598 | 1021.822 | 1122.882 | 1.869434 | 1132.202 | 1244.178 | 2.563449 | 1377.308 | 1513.526 | 2.443601 | 1379.658 | 1516.107 | 2.282806 | 1130.355 | 1242.148
1.539909 | 905.0586 | 994.5699 | 1.272918 | 787.0453 | 864.885 | 2.853784 | 1370.009 | 1505.505 | 1.77842 | 1051.926 | 1155.962 | 1.270387 | 772.6708 | 849.0888 | 1.692948 | 1023.5 | 1124.725 | 1.872784 | 1133.944 | 1246.093 | 2.566779 | 1378.662 | 1515.014 | 2.446956 | 1381.111 | 1517.704 | 2.286155 | 1131.595 | 1243.511
1.543236 | 906.7657 | 996.4459 | 1.27392 | 787.678 | 865.5802 | 2.857111 | 1371.046 | 1506.644 | 1.781733 | 1053.707 | 1157.92 | 1.271388 | 773.312 | 849.7934 | 1.696267 | 1025.329 | 1126.735 | 1.87611 | 1135.779 | 1248.109 | 2.570091 | 1379.934 | 1516.411 | 2.450281 | 1382.599 | 1519.339 | 2.289474 | 1132.804 | 1244.84
1.546587 | 908.5377 | 998.3931 | 1.274922 | 788.3574 | 866.3268 | 2.860467 | 1372.178 | 1507.888 | 1.785085 | 1055.438 | 1159.822 | 1.27239 | 773.9086 | 850.449 | 1.699608 | 1027.054 | 1128.631 | 1.879452 | 1137.525 | 1250.028 | 2.573453 | 1381.237 | 1517.843 | 2.453617 | 1384.074 | 1520.96 | 2.292805 | 1133.921 | 1246.067
1.549899 | 910.1527 | 1000.168 | 1.275924 | 788.9053 | 866.9289 | 2.863771 | 1373.307 | 1509.129 | 1.788407 | 1057.223 | 1161.783 | 1.273391 | 774.2157 | 850.7865 | 1.702953 | 1028.787 | 1130.535 | 1.882799 | 1139.221 | 1251.892 | 2.576777 | 1382.525 | 1519.258 | 2.456955 | 1385.38 | 1522.396 | 2.296149 | 1135.209 | 1247.482
1.553256 | 911.8298 | 1002.011 | 1.277089 | 789.6043 | 867.697 | 2.867108 | 1374.441 | 1510.374 | 1.79174 | 1058.992 | 1163.727 | 1.274554 | 774.6827 | 851.2996 | 1.706269 | 1030.568 | 1132.492 | 1.886106 | 1140.828 | 1253.657 | 2.580119 | 1383.826 | 1520.688 | 2.460269 | 1386.858 | 1524.02 | 2.299464 | 1136.377 | 1248.766
1.55658 | 913.5247 | 1003.873 | 1.27809 | 790.2515 | 868.4083 | 2.870442 | 1375.518 | 1511.558 | 1.795076 | 1060.646 | 1165.545 | 1.275553 | 775.2872 | 851.9639 | 1.709619 | 1032.46 | 1134.571 | 1.889457 | 1142.555 | 1255.555 | 2.583458 | 1385.106 | 1522.094 | 2.463625 | 1388.404 | 1525.718 | 2.302824 | 1137.517 | 1250.019
1.559905 | 915.1857 | 1005.699 | 1.279254 | 790.6652 | 868.8629 | 2.873759 | 1376.657 | 1512.81 | 1.798388 | 1062.317 | 1167.382 | 1.276716 | 776.0135 | 852.7621 | 1.712941 | 1034.17 | 1136.451 | 1.892771 | 1144.254 | 1257.422 | 2.586761 | 1386.44 | 1523.56 | 2.466943 | 1389.826 | 1527.281 | 2.306146 | 1138.793 | 1251.42
1.563249 | 916.769 | 1007.438 | 1.280253 | 791.4454 | 869.7202 | 2.87712 | 1377.702 | 1513.958 | 1.801741 | 1063.99 | 1169.22 | 1.277716 | 776.6348 | 853.4448 | 1.716272 | 1035.994 | 1138.454 | 1.896099 | 1146.024 | 1259.367 | 2.590108 | 1387.725 | 1524.973 | 2.470276 | 1391.147 | 1528.733 | 2.309468 | 1140.039 | 1252.79
1.56657 | 918.3178 | 1009.14 | 1.281415 | 792.24 | 870.5934 | 2.882104 | 1379.234 | 1515.642 | 1.805069 | 1065.67 | 1171.066 | 1.278719 | 777.0264 | 853.8751 | 1.719622 | 1037.943 | 1140.597 | 1.89945 | 1147.841 | 1261.364 | 2.593429 | 1388.998 | 1526.371 | 2.473622 | 1392.572 | 1530.299 | 2.312824 | 1141.272 | 1254.145
1.569925 | 919.9822 | 1010.969 | 1.282421 | 792.678 | 871.0748 | 2.885453 | 1380.295 | 1516.807 | 1.808404 | 1067.421 | 1172.99 | 1.279721 | 777.4739 | 854.367 | 1.722933 | 1039.8 | 1142.638 | 1.902768 | 1149.664 | 1263.367 | 2.59677 | 1390.134 | 1527.62 | 2.476938 | 1393.985 | 1531.852 | 2.316136 | 1142.478 | 1255.47
1.573248 | 921.62 | 1012.769 | 1.283422 | 793.2703 | 871.7256 | 2.888766 | 1381.351 | 1517.968 | 1.811761 | 1069.262 | 1175.014 | 1.280722 | 778.3002 | 855.275 | 1.726282 | 1041.654 | 1144.674 | 1.90612 | 1151.364 | 1265.235 | 2.60012 | 1391.489 | 1529.109 | 2.480292 | 1395.309 | 1533.307 | 2.319489 | 1143.777 | 1256.898
1.576568 | 923.2598 | 1014.571 | 1.284424 | 793.9423 | 872.464 | 2.892101 | 1382.518 | 1519.251 | 1.815069 | 1070.963 | 1176.882 | 1.281722 | 778.7781 | 855.8001 | 1.729612 | 1043.536 | 1146.743 | 1.909447 | 1153.123 | 1267.169 | 2.603435 | 1392.704 | 1530.444 | 2.483618 | 1396.721 | 1534.858 | 2.322816 | 1144.904 | 1258.137
1.579916 | 924.9637 | 1016.444 | 1.285424 | 794.4718 | 873.0459 | 2.895448 | 1383.653 | 1520.498 | 1.818422 | 1072.767 | 1178.865 | 1.282885 | 779.4423 | 856.53 | 1.732938 | 1045.308 | 1148.69 | 1.912767 | 1154.886 | 1269.105 | 2.606786 | 1393.916 | 1531.775 | 2.486944 | 1398.248 | 1536.536 | 2.326139 | 1146.13 | 1259.484
1.58322 | 926.6412 | 1018.287 | 1.286587 | 794.947 | 873.5682 | 2.898761 | 1384.824 | 1521.785 | 1.821741 | 1074.384 | 1180.642 | 1.284048 | 780.0027 | 857.1459 | 1.736291 | 1046.991 | 1150.54 | 1.916104 | 1156.676 | 1271.073 | 2.610106 | 1395.063 | 1533.037 | 2.490287 | 1399.774 | 1538.213 | 2.329486 | 1147.222 | 1260.683
1.586569 | 928.2407 | 1020.045 | 1.287753 | 795.9521 | 874.6727 | 2.902116 | 1385.951 | 1523.023 | 1.825064 | 1076.019 | 1182.439 | 1.285048 | 780.749 | 857.9659 | 1.739606 | 1048.711 | 1152.43 | 1.919413 | 1158.425 | 1272.994 | 2.613433 | 1396.243 | 1534.333 | 2.493595 | 1401.184 | 1539.763 | 2.332805 | 1148.473 | 1262.058
1.589906 | 929.8237 | 1021.784 | 1.288918 | 796.5072 | 875.2826 | 2.905436 | 1387.065 | 1524.248 | 1.828421 | 1077.643 | 1184.223 | 1.286048 | 781.3047 | 858.5766 | 1.742949 | 1050.453 | 1154.344 | 1.922773 | 1160.25 | 1275 | 2.618443 | 1397.8 | 1536.044 | 2.496943 | 1402.55 | 1541.264 | 2.336158 | 1149.613 | 1263.311
1.593231 | 931.3994 | 1023.516 | 1.290084 | 797.1675 | 876.0082 | 2.908764 | 1388.183 | 1525.476 | 1.83174 | 1079.28 | 1186.021 | 1.287053 | 781.7513 | 859.0673 | 1.746272 | 1052.198 | 1156.262 | 1.926109 | 1161.941 | 1276.858 | 2.621771 | 1398.978 | 1537.338 | 2.500276 | 1404.014 | 1542.872 | 2.339489 | 1150.768 | 1264.58
1.596591 | 932.8971 | 1025.162 | 1.291085 | 797.6222 | 876.5079 | 2.912115 | 1389.279 | 1526.68 | 1.835095 | 1080.941 | 1187.848 | 1.288054 | 782.5766 | 859.9743 | 1.749594 | 1053.939 | 1158.175 | 1.929434 | 1163.661 | 1278.749 | 2.625121 | 1400.215 | 1538.698 | 2.503605 | 1405.406 | 1544.403 | 2.342802 | 1151.847 | 1265.766
1.599902 | 934.5025 | 1026.926 | 1.29209 | 798.226 | 877.1714 | 2.915431 | 1390.36 | 1527.868 | 1.838425 | 1082.636 | 1189.71 | 1.289054 | 783.0005 | 860.4401 | 1.752943 | 1055.638 | 1160.042 | 1.932791 | 1165.352 | 1280.606 | 2.628433 | 1401.441 | 1540.045 | 2.506963 | 1406.729 | 1545.856 | 2.346149 | 1153.08 | 1267.121
1.603241 | 935.9785 | 1028.548 | 1.293257 | 798.9635 | 877.9819 | 2.918783 | 1391.494 | 1529.114 | 1.841737 | 1084.274 | 1191.51 | 1.290056 | 783.5568 | 861.0515 | 1.756266 | 1057.441 | 1162.023 | 1.936097 | 1167.104 | 1282.532 | 2.631778 | 1402.754 | 1541.487 | 2.510275 | 1408.037 | 1547.294 | 2.34946 | 1154.18 | 1268.33
1.606568 | 937.5561 | 1030.281 | 1.294258 | 799.4403 | 878.5058 | 2.922109 | 1392.591 | 1530.32 | 1.845077 | 1085.95 | 1193.352 | 1.291219 | 784.107 | 861.656 | 1.759614 | 1059.161 | 1163.913 | 1.93944 | 1168.8 | 1284.396 | 2.635113 | 1404.035 | 1542.896 | 2.51362 | 1409.346 | 1548.732 | 2.352801 | 1155.222 | 1269.474
1.60989 | 939.1192 | 1031.999 | 1.295422 | 800.1292 | 879.2629 | 2.925437 | 1393.706 | 1531.545 | 1.848383 | 1087.618 | 1195.184 | 1.292219 | 784.6899 | 862.2966 | 1.762957 | 1060.963 | 1165.893 | 1.942773 | 1170.678 | 1286.459 | 2.638438 | 1405.33 | 1544.319 | 2.516947 | 1410.531 | 1550.034 | 2.356143 | 1156.375 | 1270.742
1.613253 | 940.7347 | 1033.774 | 1.296586 | 800.8026 | 880.0029 | 2.928785 | 1394.806 | 1532.754 | 1.851741 | 1089.154 | 1196.872 | 1.293381 | 785.1426 | 862.794 | 1.764603 | 1061.965 | 1166.995 | 1.9461 | 1172.328 | 1288.272 | 2.641788 | 1406.67 | 1545.792 | 2.520259 | 1411.832 | 1551.464 | 2.359462 | 1157.582 | 1272.068
1.616575 | 942.3102 | 1035.506 | 1.297747 | 801.6225 | 880.9038 | 2.932105 | 1395.9 | 1533.956 | 1.855083 | 1090.899 | 1198.79 | 1.294384 | 786.0385 | 863.7785 | 1.767946 | 1063.709 | 1168.911 | 1.949453 | 1173.996 | 1290.106 | 2.645098 | 1407.954 | 1547.202 | 2.523618 | 1413.137 | 1552.897 | 2.362824 | 1158.707 | 1273.304
1.619919 | 944.0375 | 1037.404 | 1.298752 | 802.2189 | 881.5593 | 2.937133 | 1397.41 | 1535.615 | 1.858401 | 1092.708 | 1200.778 | 1.295385 | 786.5818 | 864.3757 | 1.771276 | 1065.531 | 1170.913 | 1.952775 | 1175.627 | 1291.898 | 2.648442 | 1409.151 | 1548.518 | 2.526941 | 1414.475 | 1554.369 | 2.366138 | 1159.802 | 1274.508
1.623259 | 945.6007 | 1039.122 | 1.299753 | 802.6626 | 882.0468 | 2.942107 | 1398.87 | 1537.22 | 1.861754 | 1094.401 | 1202.639 | 1.296386 | 787.0089 | 864.8449 | 1.774586 | 1067.297 | 1172.853 | 1.956117 | 1177.355 | 1293.797 | 2.651778 | 1410.464 | 1549.961 | 2.53029 | 1415.913 | 1555.948 | 2.369474 | 1161.074 | 1275.906
1.626565 | 947.1212 | 1040.793 | 1.300755 | 803.2593 | 882.7025 | 2.947116 | 1400.248 | 1538.734 | 1.865057 | 1096.129 | 1204.537 | 1.297391 | 787.6245 | 865.5214 | 1.777945 | 1069.151 | 1174.891 | 1.95945 | 1178.979 | 1295.581 | 2.655103 | 1411.675 | 1551.291 | 2.533633 | 1417.285 | 1557.456 | 2.372808 | 1162.193 | 1277.135
1.629915 | 948.7296 | 1042.56 | 1.301758 | 803.7451 | 883.2364 | 2.950425 | 1401.374 | 1539.972 | 1.868401 | 1097.867 | 1206.447 | 1.298393 | 787.9916 | 865.9248 | 1.781267 | 1070.926 | 1176.842 | 1.962768 | 1180.686 | 1297.458 | 2.658458 | 1412.951 | 1552.693 | 2.53694 | 1418.556 | 1558.853 | 2.376121 | 1163.346 | 1278.402
1.633235 | 950.2819 | 1044.266 | 1.302757 | 804.3279 | 883.8768 | 2.955446 | 1402.868 | 1541.613 | 1.871741 | 1099.468 | 1208.206 | 1.299557 | 788.8574 | 866.8762 | 1.784614 | 1072.716 | 1178.809 | 1.966125 | 1182.433 | 1299.377 | 2.661776 | 1414.231 | 1554.1 | 2.540282 | 1419.871 | 1560.298 | 2.379483 | 1164.471 | 1279.638
1.636577 | 951.7396 | 1045.868 | 1.303922 | 805.0546875 | 884.6755 | 2.958772 | 1403.989 | 1542.845 | 1.875058 | 1101.124 | 1210.027 | 1.30072 | 789.3062 | 867.3695 | 1.786293 | 1073.717 | 1179.908 | 1.969439 | 1184.216 | 1301.337 | 2.665114 | 1415.438 | 1555.427 | 2.543592 | 1421.177 | 1561.733 | 2.382809 | 1165.705 | 1280.995
1.639921 | 953.364 | 1047.653 | 1.305085 | 805.8588 | 885.5591 | 2.962132 | 1405.127 | 1544.096 | 1.878415 | 1102.813 | 1211.883 | 1.301881 | 789.7791 | 867.8891 | 1.789608 | 1075.403 | 1181.762 | 1.972779 | 1185.956 | 1303.248 | 2.668449 | 1416.711 | 1556.825 | 2.546943 | 1422.501 | 1563.188 | 2.386149 | 1166.861 | 1282.265
1.643237 | 955.0317 | 1049.485 | 1.306249 | 806.6005 | 886.3741 | 2.965441 | 1406.175 | 1545.247 | 1.881743 | 1104.518 | 1213.756 | 1.302884 | 790.2175 | 868.3708 | 1.79294 | 1077.011 | 1183.528 | 1.976119 | 1187.585 | 1305.039 | 2.671757 | 1417.994 | 1558.235 | 2.550292 | 1423.821 | 1564.639 | 2.389496 | 1168.097 | 1283.624
1.646586 | 956.5283 | 1051.13 | 1.307251 | 806.926 | 886.7318 | 2.968771 | 1407.203 | 1546.377 | 1.885087 | 1106.258 | 1215.668 | 1.303885 | 791.1221 | 869.3649 | 1.796267 | 1078.777 | 1185.469 | 1.979434 | 1189.34 | 1306.967 | 2.675108 | 1419.249 | 1559.614 | 2.553609 | 1425.187 | 1566.14 | 2.3928 | 1169.334 | 1284.982
1.649905 | 958.03125 | 1052.782 | 1.308253 | 807.6125 | 887.4863 | 2.972097 | 1408.309 | 1547.592 | 1.888419 | 1108.07 | 1217.659 | 1.304887 | 792.044 | 870.378 | 1.799586 | 1080.43 | 1187.286 | 1.982789 | 1191.019 | 1308.812 | 2.678436 | 1420.499 | 1560.988 | 2.556967 | 1426.54 | 1567.626 | 2.396149 | 1170.595 | 1286.369
1.653242 | 959.5546 | 1054.456 | 1.309255 | 808.1758 | 888.1053 | 2.975416 | 1409.36 | 1548.747 | 1.891729 | 1109.728 | 1219.481 | 1.30589 | 792.3374 | 870.7004 | 1.80295 | 1082.072 | 1189.09 | 1.986107 | 1192.726 | 1310.688 | 2.681785 | 1421.861 | 1562.484 | 2.560271 | 1427.874 | 1569.093 | 2.399472 | 1171.878 | 1287.778
1.656587 | 960.8667 | 1055.897 | 1.310259 | 808.6524 | 888.629 | 2.97878 | 1410.41 | 1549.901 | 1.895081 | 1111.51 | 1221.44 | 1.307054 | 792.987 | 871.4143 | 1.806283 | 1083.878 | 1191.075 | 1.989441 | 1194.299 | 1312.416 | 2.68513 | 1423.18 | 1563.934 | 2.563604 | 1429.211 | 1570.561 | 2.402806 | 1172.995 | 1289.006
1.659899 | 962.0375 | 1057.184 | 1.311421 | 809.2803 | 889.319 | 2.982106 | 1411.488 | 1551.085 | 1.8984 | 1113.16 | 1223.253 | 1.308054 | 793.8293 | 872.3399 | 1.809613 | 1085.778 | 1193.163 | 1.992777 | 1196.002 | 1314.288 | 2.688437 | 1424.471 | 1565.352 | 2.56695 | 1430.539 | 1572.02 | 2.406155 | 1174.155 | 1290.281
1.663252 | 963.1623 | 1058.42 | 1.312421 | 809.98 | 890.0879 | 2.985445 | 1412.552 | 1552.255 | 1.901741 | 1114.808 | 1225.064 | 1.309216 | 794.1919 | 872.7383 | 1.812955 | 1087.494 | 1195.049 | 1.996089 | 1197.766 | 1316.226 | 2.691777 | 1425.642 | 1566.64 | 2.570264 | 1431.865 | 1573.478 | 2.409473 | 1175.241 | 1291.474
1.666578 | 964.1889 | 1059.548 | 1.313584 | 810.564 | 890.7296 | 2.988794 | 1413.573 | 1553.377 | 1.905089 | 1116.364 | 1226.773 | 1.310215 | 794.6937 | 873.2898 | 1.816256 | 1089.25 | 1196.978 | 1.999439 | 1199.531 | 1318.166 | 2.695089 | 1426.907 | 1568.03 | 2.573618 | 1433.204 | 1574.949 | 2.412822 | 1176.279 | 1292.614
1.671589 | 965.5347 | 1061.027 | 1.314583 | 811.132 | 891.3538 | 2.992096 | 1414.619 | 1554.527 | 1.908401 | 1117.968 | 1228.536 | 1.311215 | 795.2084 | 873.8554 | 1.819614 | 1091.11 | 1199.022 | 2.002768 | 1201.273 | 1320.081 | 2.698432 | 1428.132 | 1569.376 | 2.576948 | 1434.555 | 1576.434 | 2.416144 | 1177.302 | 1293.738
1.676571 | 966.9944 | 1062.631 | 1.315586 | 811.7487 | 892.0316 | 2.995451 | 1415.636 | 1555.644 | 1.911751 | 1119.545 | 1230.269 | 1.312215 | 795.7045 | 874.4005 | 1.82294 | 1092.948 | 1201.042 | 2.006103 | 1203.082 | 1322.068 | 2.701783 | 1429.206 | 1570.556 | 2.580286 | 1435.821 | 1577.825 | 2.419473 | 1178.466 | 1295.018
1.679916 | 968.0699 | 1063.813 | 1.316586 | 812.1678 | 892.4921 | 3.000428 | 1417.182 | 1557.343 | 1.915079 | 1121.208 | 1232.097 | 1.31322 | 796.1939 | 874.9384 | 1.826271 | 1094.69 | 1202.956 | 2.009458 | 1204.886 | 1324.051 | 2.7051 | 1430.423 | 1571.893 | 2.58362 | 1437.159 | 1579.296 | 2.422824 | 1179.594 | 1296.257
1.683238 | 969.2549 | 1065.115 | 1.317591 | 812.6107 | 892.9788 | 3.00379 | 1418.31 | 1558.582 | 1.918406 | 1122.98 | 1234.044 | 1.314222 | 796.8605 | 875.6709 | 1.829622 | 1096.511 | 1204.957 | 2.012766 | 1206.581 | 1325.913 | 2.708453 | 1431.54 | 1573.121 | 2.58692 | 1438.541 | 1580.814 | 2.426133 | 1180.69 | 1297.461
1.686563 | 970.6662 | 1066.666 | 1.318591 | 813.2636 | 893.6963 | 3.007119 | 1419.346 | 1559.721 | 1.92175 | 1124.739 | 1235.977 | 1.315221 | 797.7164 | 876.6115 | 1.832942 | 1098.324 | 1206.95 | 2.016122 | 1208.24 | 1327.737 | 2.711775 | 1432.717 | 1574.415 | 2.590276 | 1439.828 | 1582.229 | 2.429482 | 1181.933 | 1298.827
1.689909 | 971.9869 | 1068.118 | 1.319756 | 814.0328 | 894.5416 | 3.010448 | 1420.353 | 1560.828 | 1.925061 | 1126.556 | 1237.974 | 1.316223 | 798.0364 | 876.9631 | 1.836291 | 1100.066 | 1208.864 | 2.019442 | 1209.953 | 1329.618 | 2.715097 | 1433.995 | 1575.819 | 2.593599 | 1441.092 | 1583.618 | 2.432816 | 1183.155 | 1300.171
1.693232 | 973.3726 | 1069.64 | 1.320756 | 814.6515 | 895.2214 | 3.013792 | 1421.388 | 1561.965 | 1.928414 | 1128.285 | 1239.874 | 1.317385 | 798.252 | 877.2 | 1.839603 | 1101.767 | 1210.733 | 2.022762 | 1211.617 | 1331.447 | 2.718445 | 1435.24 | 1577.187 | 2.596935 | 1442.363 | 1585.015 | 2.436137 | 1184.269 | 1301.394
1.696585 | 974.7057 | 1071.105 | 1.321918 | 815.316 | 895.9516 | 3.017097 | 1422.42 | 1563.099 | 1.931741 | 1129.895 | 1241.643 | 1.318551 | 799.3354 | 878.3906 | 1.842926 | 1103.447 | 1212.579 | 2.026119 | 1213.231 | 1333.221 | 2.721759 | 1436.458 | 1578.525 | 2.600286 | 1443.585 | 1586.357 | 2.439492 | 1185.343 | 1302.575
1.699922 | 976.1388 | 1072.68 | 1.322918 | 815.9362 | 896.6332 | 3.020447 | 1423.503 | 1564.289 | 1.935073 | 1131.477 | 1243.382 | 1.319552 | 800.0571 | 879.1837 | 1.846279 | 1105.171875 | 1214.475 | 2.029438 | 1214.738 | 1334.877 | 2.725114 | 1437.71 | 1579.901 | 2.603601 | 1444.817 | 1587.711 | 2.442808 | 1186.436 | 1303.776
1.703239 | 977.5458 | 1074.226 | 1.323919 | 816.5712 | 897.331 | 3.023771 | 1424.576 | 1565.468 | 1.938429 | 1133.138 | 1245.207 | 1.320552 | 800.4041 | 879.565 | 1.849593 | 1106.833 | 1216.301 | 2.032792 | 1216.426 | 1336.732 | 2.728446 | 1438.873 | 1581.179 | 2.606946 | 1446.095 | 1589.116 | 2.446149 | 1187.519 | 1304.966
1.706588 | 978.921 | 1075.737 | 1.324919 | 817.2791 | 898.1089 | 3.027104 | 1425.758 | 1566.767 | 1.941738 | 1134.676 | 1246.897 | 1.321555 | 800.7349 | 879.9285 | 1.852946 | 1108.569 | 1218.208 | 2.036126 | 1218.046 | 1338.512 | 2.731775 | 1439.945 | 1582.358 | 2.610281 | 1447.388 | 1590.536 | 2.449477 | 1188.614 | 1306.169
1.709893 | 980.3249 | 1077.28 | 1.325924 | 817.7628 | 898.6404 | 3.030455 | 1426.858 | 1567.975 | 1.94508 | 1136.19 | 1248.561 | 1.32256 | 801.5266 | 880.7984 | 1.856279 | 1110.337 | 1220.151 | 2.039438 | 1219.858 | 1340.503 | 2.735121 | 1441.127 | 1583.656 | 2.613608 | 1448.604 | 1591.872 | 2.452793 | 1189.713 | 1307.377
1.713236 | 981.6636 | 1078.751 | 1.326926 | 818.1555 | 899.072 | 3.033763 | 1427.936 | 1569.16 | 1.948405 | 1137.687 | 1250.205 | 1.323559 | 802.1915 | 881.5291 | 1.859594 | 1112.093 | 1222.08 | 2.042775 | 1221.543 | 1342.355 | 2.738433 | 1442.334 | 1584.983 | 2.616959 | 1450.001 | 1593.408 | 2.456145 | 1190.883 | 1308.662
1.716582 | 983.0447 | 1080.269 | 1.327926 | 818.4871 | 899.4364 | 3.038783 | 1429.386 | 1570.754 | 1.951724 | 1139.138 | 1251.8 | 1.324723 | 802.6949 | 882.0824 | 1.862954 | 1113.796 | 1223.951 | 2.046087 | 1223.399 | 1344.394 | 2.741781 | 1443.661 | 1586.441 | 2.620272 | 1451.303 | 1594.839 | 2.459466 | 1192.115 | 1310.016
1.719907 | 984.3643 | 1081.719 | 1.32909 | 819.2827 | 900.3107 | 3.042098 | 1430.398 | 1571.866 | 1.95508 | 1140.504 | 1253.301 | 1.325885 | 803.1675 | 882.6017 | 1.866269 | 1115.576 | 1225.908 | 2.049442 | 1225.057 | 1346.217 | 2.745111 | 1444.862 | 1587.761 | 2.62362 | 1452.631 | 1596.298 | 2.464495 | 1193.536 | 1311.578
1.723269 | 985.7275 | 1083.217 | 1.330253 | 819.8371 | 900.9199 | 3.04545 | 1431.45 | 1573.022 | 1.958407 | 1142.024 | 1254.971 | 1.326885 | 803.804 | 883.3011 | 1.869615 | 1117.294 | 1227.796 | 2.052783 | 1226.803 | 1348.135 | 2.748434 | 1446.125 | 1589.148 | 2.626949 | 1453.879 | 1597.669 | 2.467811 | 1194.569 | 1312.713
1.72658 | 987.1196 | 1084.747 | 1.331252 | 820.5999 | 901.7581 | 3.048782 | 1432.544 | 1574.224 | 1.961756 | 1143.488 | 1256.58 | 1.32805 | 804.4506 | 884.0117 | 1.872951 | 1119.063 | 1229.74 | 2.056104 | 1228.446 | 1349.941 | 2.751788 | 1447.307 | 1590.447 | 2.630277 | 1455.106 | 1599.018 | 2.471148 | 1195.595 | 1313.84
1.729911 | 988.5607 | 1086.33 | 1.332414 | 821.3624 | 902.5961 | 3.052105 | 1433.613 | 1575.399 | 1.965094 | 1145.108 | 1258.361 | 1.329051 | 805.0734 | 884.696 | 1.876271 | 1120.695 | 1231.533 | 2.059458 | 1230.247 | 1351.92 | 2.755104 | 1448.472 | 1591.727 | 2.633633 | 1456.185 | 1600.204 | 2.474483 | 1196.621 | 1314.968
1.733236 | 989.925 | 1087.83 | 1.333418 | 821.8821 | 903.1672 | 3.055453 | 1434.701 | 1576.595 | 1.968407 | 1146.712 | 1260.123 | 1.330052 | 805.751 | 885.4406 | 1.879618 | 1122.496 | 1233.513 | 2.062761 | 1231.982 | 1353.826 | 2.76012 | 1449.998 | 1593.404 | 2.636947 | 1457.301 | 1601.429 | 2.477789 | 1197.841 | 1316.308
1.736557 | 991.272 | 1089.31 | 1.334423 | 822.3438 | 903.6745 | 3.058775 | 1435.706 | 1577.698 | 1.971754 | 1148.315 | 1261.885 | 1.331055 | 806.2906 | 886.0337 | 1.88294 | 1124.23 | 1235.418 | 2.066102 | 1233.733 | 1355.751 | 2.763438 | 1451.195 | 1594.72 | 2.640286 | 1458.307 | 1602.535 | 2.481145 | 1199.047 | 1317.634
1.739921 | 992.6608 | 1090.836 | 1.335422 | 822.8329 | 904.212 | 3.062125 | 1436.757 | 1578.854 | 1.97506 | 1149.692 | 1263.398 | 1.332054 | 806.9908 | 886.8031 | 1.886288 | 1125.954 | 1237.312 | 2.069442 | 1235.369 | 1357.548 | 2.766783 | 1452.443 | 1596.091 | 2.643614 | 1459.38 | 1603.714 | 2.484477 | 1200.117 | 1318.81
1.743246 | 993.9835 | 1092.29 | 1.336424 | 823.5267 | 904.9744 | 3.06546 | 1437.789 | 1579.988 | 1.97841 | 1150.911 | 1264.738 | 1.333054 | 807.574 | 887.444 | 1.889628 | 1127.552 | 1239.069 | 2.07276 | 1236.981 | 1359.319 | 2.770117 | 1453.655 | 1597.423 | 2.646924 | 1460.579 | 1605.032 | 2.487819 | 1201.242 | 1320.046
1.746581 | 995.2952 | 1093.731 | 1.337586 | 824.2155 | 905.7313 | 3.068773 | 1438.832 | 1581.134 | 1.983411 | 1152.277 | 1266.239 | 1.334219 | 808.1196 | 888.0435 | 1.89294 | 1129.291 | 1240.98 | 2.076115 | 1238.539 | 1361.032 | 2.773432 | 1454.845 | 1598.731 | 2.650278 | 1461.729 | 1606.296 | 2.491168 | 1202.312 | 1321.222
1.749925 | 996.5532 | 1095.113 | 1.33875 | 824.8796 | 906.4611 | 3.073784 | 1440.31 | 1582.758 | 1.990092 | 1153.453 | 1267.53 | 1.335382 | 808.9508 | 888.9569 | 1.89629 | 1130.991 | 1242.847 | 2.079444 | 1240.134 | 1362.785 | 2.776783 | 1456.197 | 1600.216 | 2.653605 | 1462.792 | 1607.464 | 2.494471 | 1203.359 | 1322.373
1.753223 | 997.8519 | 1096.541 | 1.33975 | 825.6008 | 907.2536 | 3.077094 | 1441.33 | 1583.879 | 1.99507 | 1154.497 | 1268.678 | 1.336549 | 809.4547 | 889.5106 | 1.899598 | 1132.689 | 1244.713 | 2.082788 | 1241.711 | 1364.517 | 2.780107 | 1457.454 | 1601.597 | 2.656948 | 1463.983 | 1608.773 | 2.499476 | 1204.874 | 1324.037
1.756581 | 999.1137 | 1097.927 | 1.340915 | 826.2864 | 908.007 | 3.082115 | 1442.81 | 1585.505 | 2.000063 | 1155.711 | 1270.012 | 1.337549 | 810.0005 | 890.1105 | 1.90293 | 1134.407 | 1246.601 | 2.086119 | 1243.361 | 1366.331 | 2.783451 | 1458.68 | 1602.945 | 2.660296 | 1465.249 | 1610.164 | 2.50279 | 1205.891 | 1325.155
1.759902 | 1000.338 | 1099.272 | 1.341921 | 826.6476 | 908.404 | 3.085434 | 1443.821 | 1586.616 | 2.005081 | 1157.146 | 1271.589 | 1.338556 | 810.58 | 890.7472 | 1.906282 | 1136.178 | 1248.547 | 2.089426 | 1245.101 | 1368.243 | 2.786793 | 1459.839 | 1604.218 | 2.663603 | 1466.343 | 1611.366 | 2.507824 | 1207.399 | 1326.812
1.763234 | 1001.537 | 1100.59 | 1.342924 | 827.1542 | 908.9606 | 3.088791 | 1444.9 | 1587.802 | 2.01007 | 1158.621 | 1273.21 | 1.339722 | 811.2087 | 891.4382 | 1.909602 | 1138.005 | 1250.555 | 2.092782 | 1246.826 | 1370.138 | 2.790098 | 1461.122 | 1605.629 | 2.666953 | 1467.484 | 1612.62 | 2.51114 | 1208.504 | 1328.027
1.766589 | 1002.701 | 1101.87 | 1.344091 | 827.9126 | 909.7941 | 3.092107 | 1445.964 | 1588.971 | 2.013418 | 1159.648 | 1274.338 | 1.340721 | 811.6913 | 891.9684 | 1.912958 | 1139.709 | 1252.428 | 2.096103 | 1248.684 | 1372.18 | 2.793447 | 1462.289 | 1606.911 | 2.67026 | 1468.763 | 1614.026 | 2.514495 | 1209.526 | 1329.15
1.76991 | 1003.905 | 1103.192 | 1.345091 | 828.6158 | 910.5669 | 3.095437 | 1447.021 | 1590.133 | 2.016734 | 1160.664 | 1275.455 | 1.341722 | 812.0449 | 892.3571 | 1.916278 | 1141.502 | 1254.398 | 2.099441 | 1250.401 | 1374.067 | 2.796761 | 1463.437 | 1608.172 | 2.673605 | 1470.029 | 1615.417 | 2.517814 | 1210.596 | 1330.325
1.77326 | 1005.067 | 1104.47 | 1.346253 | 829.0723 | 911.0685 | 3.10042 | 1448.505 | 1591.764 | 2.020066 | 1161.684 | 1276.576 | 1.342887 | 812.8336 | 893.2237 | 1.919605 | 1143.17 | 1256.231 | 2.102786 | 1252.124 | 1375.961 | 2.800094 | 1464.643 | 1609.498 | 2.676956 | 1471.174 | 1616.674 | 2.521131 | 1211.67 | 1331.505
1.776568 | 1006.127 | 1105.634 | 1.347252 | 829.5695 | 911.6149 | 3.105444 | 1449.923 | 1593.322 | 2.023416 | 1162.715 | 1277.708 | 1.343886 | 813.4564 | 893.9082 | 1.922943 | 1144.818 | 1258.042 | 2.1061 | 1253.857 | 1377.864 | 2.803446 | 1465.903 | 1610.882 | 2.680277 | 1472.363 | 1617.981 | 2.524485 | 1212.713 | 1332.651
1.779894 | 1007.289 | 1106.912 | 1.348252 | 829.9855 | 912.072 | 3.10877 | 1450.928 | 1594.426 | 2.028405 | 1163.786 | 1278.885 | 1.345048 | 814.2343 | 894.7629 | 1.926253 | 1146.666 | 1260.073 | 2.109447 | 1255.517 | 1379.689 | 2.806765 | 1467.213 | 1612.322 | 2.683633 | 1473.575 | 1619.314 | 2.527797 | 1213.721 | 1333.759
1.783241 | 1008.445 | 1108.181 | 1.349417 | 830.6696 | 912.8237 | 3.113789 | 1452.279 | 1595.911 | 2.035061 | 1162.284 | 1277.235 | 1.346051 | 814.7822 | 895.3651 | 1.929616 | 1148.325 | 1261.896 | 2.112775 | 1257.015 | 1381.335 | 2.810123 | 1468.495 | 1613.731 | 2.686948 | 1474.679 | 1620.526 | 2.531149 | 1214.759 | 1334.9
1.786558 | 1009.507 | 1109.348 | 1.35042 | 831.4649 | 913.6977 | 3.117111 | 1453.346 | 1597.083 | 2.03841 | 1160.637 | 1275.426 | 1.347053 | 815.1331 | 895.7506 | 1.932948 | 1150.05 | 1263.792 | 2.116107 | 1258.782 | 1383.277 | 2.813443 | 1469.815 | 1615.182 | 2.690273 | 1475.839 | 1621.801 | 2.534484 | 1215.807 | 1336.052
1.789911 | 1010.61 | 1110.56 | 1.35142 | 831.9664 | 914.2488 | 3.120432 | 1454.369 | 1598.208 | 2.041745 | 1158.669 | 1273.263 | 1.348054 | 815.8136 | 896.4985 | 1.936281 | 1151.894 | 1265.818 | 2.119451 | 1260.548 | 1385.218 | 2.816769 | 1471.103 | 1616.597 | 2.693613 | 1477.12 | 1623.209 | 2.537813 | 1216.817 | 1337.161
1.793244 | 1011.818 | 1111.888 | 1.352424 | 832.4921875 | 914.8266 | 3.123778 | 1455.372 | 1599.309 | 2.04507 | 1157.1 | 1271.538 | 1.349058 | 816.2932 | 897.0254 | 1.939629 | 1153.713 | 1267.817 | 2.122761 | 1262.21 | 1387.044 | 2.820111 | 1472.4 | 1618.022 | 2.696927 | 1478.386 | 1624.6 | 2.541157 | 1217.905 | 1338.357
1.796562 | 1012.97 | 1113.153 | 1.353426 | 833.0781 | 915.4704 | 3.127093 | 1456.479 | 1600.527 | 2.055077 | 1156.754 | 1271.159 | 1.350222 | 816.9459 | 897.7428 | 1.942932 | 1155.308 | 1269.569 | 2.126112 | 1263.945 | 1388.95 | 2.823422 | 1473.694 | 1619.444 | 2.700284 | 1479.687 | 1626.03 | 2.546123 | 1219.237 | 1339.821
1.799921 | 1014.033 | 1114.322 | 1.35459 | 833.8737 | 916.3447 | 3.132125 | 1457.966 | 1602.16 | 2.060067 | 1157.994 | 1272.521 | 1.351386 | 817.6465 | 898.5127 | 1.946278 | 1157.066 | 1271.501 | 2.129438 | 1265.704 | 1390.883 | 2.826782 | 1475.017 | 1620.897 | 2.703615 | 1481.036 | 1627.512 | 2.549477 | 1220.283 | 1340.971
1.803234 | 1015.223 | 1115.63 | 1.355752 | 834.1994 | 916.7026 | 3.13711 | 1459.167 | 1603.48 | 2.065092 | 1159.419 | 1274.086 | 1.352545 | 818.3026 | 899.2336 | 1.949604 | 1158.722 | 1273.321 | 2.132772 | 1267.283 | 1392.619 | 2.830114 | 1476.307 | 1622.315 | 2.706941 | 1482.291 | 1628.891 | 2.552793 | 1221.364 | 1342.158
1.808257 | 1016.716 | 1117.271 | 1.356913 | 834.9937 | 917.5754 | 3.142116 | 1460.407 | 1604.843 | 2.068405 | 1160.541 | 1275.32 | 1.353547 | 818.9139 | 899.9054 | 1.952936 | 1160.356 | 1275.117 | 2.136127 | 1268.933 | 1394.432 | 2.83344 | 1477.516 | 1623.643 | 2.710292 | 1483.596 | 1630.325 | 2.557817 | 1222.795 | 1343.731
1.81157 | 1017.771 | 1118.43 | 1.357918 | 835.5517 | 918.1887 | 3.147121 | 1461.895 | 1606.478 | 2.071754 | 1161.635 | 1276.521 | 1.354551 | 819.4873 | 900.5355 | 1.956289 | 1162.066 | 1276.996 | 2.139435 | 1270.578 | 1396.239 | 2.836793 | 1478.801 | 1625.056 | 2.713593 | 1484.814 | 1631.664 | 2.561135 | 1223.879 | 1344.922
1.814918 | 1018.854 | 1119.619 | 1.35892 | 836.2965 | 919.0072 | 3.152102 | 1463.325 | 1608.05 | 2.075083 | 1162.83 | 1277.835 | 1.355553 | 819.8878 | 900.9756 | 1.959607 | 1163.705 | 1278.797 | 2.14278 | 1272.167 | 1397.985 | 2.840101 | 1479.961 | 1626.331 | 2.716943 | 1486.03125 | 1633.001 | 2.566151 | 1225.194 | 1346.368
1.818249 | 1019.902 | 1120.772 | 1.359923 | 837.0116 | 919.793 | 3.155449 | 1464.344 | 1609.169 | 2.078392 | 1163.91 | 1279.022 | 1.356555 | 820.3564 | 901.4906 | 1.962951 | 1165.398 | 1280.657 | 2.146105 | 1273.848 | 1399.833 | 2.843445 | 1481.167 | 1627.656 | 2.720278 | 1487.266 | 1634.358 | 2.571136 | 1226.585 | 1347.895
1.821572 | 1020.94 | 1121.912 | 1.360924 | 837.4016 | 920.2215 | 3.16044 | 1465.716 | 1610.677 | 2.081744 | 1165.09 | 1280.319 | 1.357555 | 821.1891 | 902.4056 | 1.966275 | 1167.078 | 1282.504 | 2.149422 | 1275.656 | 1401.82 | 2.846773 | 1482.476 | 1629.094 | 2.7236 | 1488.517 | 1635.733 | 2.576153 | 1228.032 | 1349.485
1.824933 | 1021.983 | 1123.058 | 1.362087 | 837.8522 | 920.7167 | 3.165457 | 1467.042 | 1612.134 | 2.085073 | 1166.331 | 1281.682 | 1.358555 | 821.586 | 902.8418 | 1.969592 | 1168.811 | 1284.408 | 2.152782 | 1277.347 | 1403.678 | 2.850099 | 1483.8 | 1630.549 | 2.72695 | 1489.595 | 1636.918 | 2.581147 | 1229.456 | 1351.051
1.829906 | 1023.401 | 1124.616 | 1.363087 | 838.5488 | 921.4822 | 3.170433 | 1468.438 | 1613.668 | 2.088423 | 1167.723 | 1283.212 | 1.359717 | 822.2238 | 903.5426 | 1.972947 | 1170.54 | 1286.308 | 2.156109 | 1279.033 | 1405.531 | 2.853451 | 1484.979 | 1631.846 | 2.730263 | 1490.85 | 1638.296 | 2.586143 | 1230.769 | 1352.493
1.834915 | 1024.703 | 1126.047 | 1.36425 | 839.1183 | 922.108 | 3.17544 | 1469.8 | 1615.165 | 2.091767 | 1169.038 | 1284.657 | 1.360878 | 822.9396 | 904.3292 | 1.976261 | 1172.213 | 1288.146 | 2.159456 | 1280.805 | 1407.478 | 2.856774 | 1486.272 | 1633.266 | 2.733606 | 1492.115 | 1639.687 | 2.591165 | 1232.176 | 1354.04
1.839898 | 1026.044 | 1127.521 | 1.365249 | 839.6199 | 922.6593 | 3.180435 | 1471.273 | 1616.784 | 2.095074 | 1170.461 | 1286.221 | 1.361882 | 823.6115 | 905.0675 | 1.979604 | 1173.997 | 1290.107 | 2.162792 | 1282.445 | 1409.28 | 2.860113 | 1487.55 | 1634.67 | 2.736944 | 1493.304 | 1640.993 | 2.596142 | 1233.504 | 1355.499
1.844903 | 1027.197 | 1128.787 | 1.366252 | 840.2203 | 923.319 | 3.185433 | 1472.552 | 1618.189 | 2.098413 | 1171.975 | 1287.884 | 1.362884 | 824.2772 | 905.7991 | 1.982939 | 1175.675 | 1291.951 | 2.166106 | 1284.118 | 1411.119 | 2.863447 | 1488.838 | 1636.085 | 2.740269 | 1494.584 | 1642.4 | 2.601151 | 1234.865 | 1356.995
1.849925 | 1028.454 | 1130.17 | 1.367251 | 840.843 | 924.0033 | 3.190459 | 1474.044 | 1619.829 | 2.101723 | 1173.217 | 1289.25 | 1.363887 | 824.6643 | 906.2245 | 1.986257 | 1177.456 | 1293.908 | 2.169453 | 1285.73 | 1412.89 | 2.866765 | 1490.132 | 1637.508 | 2.743622 | 1495.941 | 1643.892 | 2.606128 | 1236.265 | 1358.533
1.854901 | 1029.66 | 1131.495 | 1.368256 | 841.4951 | 924.7199 | 3.195433 | 1475.133 | 1621.025 | 2.105066 | 1174.553 | 1290.718 | 1.364889 | 825.2333 | 906.8498 | 1.989613 | 1179.088 | 1295.701 | 2.172761 | 1287.481 | 1414.814 | 2.870121 | 1491.426 | 1638.93 | 2.746937 | 1497.24 | 1645.318 | 2.61114 | 1237.625 | 1360.028
1.85991 | 1031.037 | 1133.008 | 1.369258 | 842.0455 | 925.3247 | 3.200452 | 1476.328 | 1622.338 | 2.108418 | 1175.88 | 1292.176 | 1.365888 | 825.9338 | 907.6196 | 1.992937 | 1180.862 | 1297.65 | 2.176109 | 1289.171 | 1416.671 | 2.873436 | 1492.687 | 1640.315 | 2.750279 | 1498.471 | 1646.671 | 2.616156 | 1239.101 | 1361.649
1.864897 | 1032.32 | 1134.418 | 1.370422 | 842.4724 | 925.7938 | 3.205437 | 1477.656 | 1623.798 | 2.111736 | 1177.159 | 1293.582 | 1.366889 | 826.4123 | 908.1454 | 1.996277 | 1182.554 | 1299.51 | 2.179454 | 1290.923 | 1418.597 | 2.876775 | 1493.951 | 1641.705 | 2.753617 | 1499.71 | 1648.033 | 2.621137 | 1240.188 | 1362.844
1.869913 | 1033.708 | 1135.943 | 1.371423 | 843.1234 | 926.5092 | 3.210445 | 1479.04 | 1625.318 | 2.115096 | 1178.479 | 1295.032 | 1.367887 | 826.8428 | 908.6184 | 1.999616 | 1184.319 | 1301.449 | 2.182773 | 1292.604 | 1420.444 | 2.880113 | 1495.124 | 1642.994 | 2.756944 | 1500.847 | 1649.282 | 2.626147 | 1241.301 | 1364.067
1.874933 | 1035.061 | 1137.429 | 1.372586 | 843.8773 | 927.3377 | 3.215465 | 1480.324 | 1626.73 | 2.118408 | 1179.933 | 1296.63 | 1.369048 | 827.4152 | 909.2474 | 2.002931 | 1185.934 | 1303.225 | 2.18613 | 1294.438 | 1422.459 | 2.883433 | 1496.298 | 1644.284 | 2.760298 | 1502.071 | 1650.627 | 2.631128 | 1242.477 | 1365.36
1.878248 | 1036.108 | 1138.58 | 1.37375 | 844.5518 | 928.0789 | 3.220438 | 1481.643 | 1628.179 | 2.121736 | 1181.407 | 1298.25 | 1.37005 | 828.064 | 909.9604 | 2.006285 | 1187.678 | 1305.14 | 2.189439 | 1296.013 | 1424.19 | 2.886789 | 1497.478 | 1645.58 | 2.763615 | 1503.318 | 1651.998 | 2.636147 | 1243.596 | 1366.589
1.881566 | 1037.168 | 1139.745 | 1.374752 | 845.2514 | 928.8477 | 3.22544 | 1482.842 | 1629.497 | 2.125075 | 1182.789 | 1299.768 | 1.37105 | 828.6191 | 910.5704 | 2.009611 | 1189.381 | 1307.012 | 2.192768 | 1297.667 | 1426.007 | 2.890108 | 1498.648 | 1646.865 | 2.766952 | 1504.431 | 1653.221 | 2.641162 | 1244.826 | 1367.941
1.884909 | 1038.227 | 1140.908 | 1.375753 | 845.965 | 929.6318 | 3.230432 | 1484.045 | 1630.818 | 2.128391 | 1184.276 | 1301.403 | 1.372053 | 829.1012 | 911.1002 | 2.01295 | 1191.09 | 1308.891 | 2.196105 | 1299.373 | 1427.882 | 2.893444 | 1499.904 | 1648.246 | 2.77029 | 1505.674 | 1654.587 | 2.646136 | 1245.904 | 1369.125
1.888221 | 1039.341 | 1142.133 | 1.376756 | 846.3581 | 930.0638 | 3.235445 | 1485.157 | 1632.04 | 2.13175 | 1185.75 | 1303.022 | 1.373057 | 829.796 | 911.8638 | 2.016299 | 1192.744 | 1310.707 | 2.199425 | 1301.034 | 1429.708 | 2.896777 | 1501.135 | 1649.599 | 2.773595 | 1506.929 | 1655.966 | 2.651147 | 1247.111 | 1370.452
1.891578 | 1040.374 | 1143.268 | 1.377759 | 847.0488 | 930.8229 | 3.240455 | 1486.361 | 1633.364 | 2.135079 | 1187.268 | 1304.69 | 1.374056 | 830.155 | 912.2582 | 2.019607 | 1194.482 | 1312.617 | 2.202784 | 1302.64 | 1431.473 | 2.90009 | 1502.339 | 1650.921 | 2.776947 | 1508.089 | 1657.241 | 2.657811 | 1248.405 | 1371.873
1.894916 | 1041.558 | 1144.569 | 1.378759 | 847.6172 | 931.4475 | 3.245425 | 1487.598 | 1634.723 | 2.138411 | 1188.705 | 1306.269 | 1.375057 | 830.6248 | 912.7745 | 2.022963 | 1196.224 | 1314.531 | 2.206111 | 1304.34 | 1433.341 | 2.903444 | 1503.67 | 1652.385 | 2.780276 | 1509.185 | 1658.445 | 2.662808 | 1249.46 | 1373.033
1.898238 | 1042.696 | 1145.819 | 1.379923 | 848.2679 | 932.1626 | 3.25045 | 1488.784 | 1636.027 | 2.141754 | 1190.204 | 1307.917 | 1.37622 | 831.4924 | 913.7279 | 2.026273 | 1197.933 | 1316.41 | 2.209442 | 1306.083 | 1435.256 | 2.906771 | 1504.988 | 1653.833 | 2.783617 | 1510.511 | 1659.902 | 2.667822 | 1250.519 | 1374.197
1.901587 | 1043.836 | 1147.072 | 1.381086 | 848.9926 | 932.9589 | 3.257111 | 1490.112 | 1637.486 | 2.145063 | 1191.776 | 1309.644 | 1.377218 | 832.0732 | 914.3661 | 2.029598 | 1199.644 | 1318.29 | 2.212787 | 1307.73 | 1437.066 | 2.910108 | 1506.18 | 1655.143 | 2.786964 | 1511.7 | 1661.209 | 2.672795 | 1251.618 | 1375.404
1.904891 | 1045.048 | 1148.405 | 1.382248 | 849.4139 | 933.4219 | 3.263779 | 1491.259 | 1638.746 | 2.148411 | 1193.074 | 1311.071 | 1.378218 | 832.5345 | 914.8731 | 2.032948 | 1201.364 | 1320.181 | 2.216092 | 1309.404 | 1438.906 | 2.913461 | 1507.373 | 1656.454 | 2.790269 | 1512.971 | 1662.606 | 2.679467 | 1252.9 | 1376.813
1.90824 | 1046.275 | 1149.753 | 1.383247 | 850.0491 | 934.1199 | 3.270432 | 1492.514 | 1640.125 | 2.151738 | 1194.477 | 1312.612 | 1.379383 | 833.1832 | 915.5859 | 2.03627 | 1203.122 | 1322.112 | 2.219448 | 1311.03 | 1440.692 | 2.916769 | 1508.57 | 1657.769 | 2.793607 | 1514.167 | 1663.919 | 2.686146 | 1254.034 | 1378.059
1.911576 | 1047.427 | 1151.019 | 1.384253 | 850.5142 | 934.6309 | 3.275449 | 1493.726 | 1641.457 | 2.15507 | 1195.924 | 1314.202 | 1.380384 | 833.8098 | 916.2745 | 2.039629 | 1204.762 | 1323.914 | 2.222776 | 1312.663 | 1442.487 | 2.920116 | 1509.705 | 1659.017 | 2.796923 | 1515.399 | 1665.274 | 2.694481 | 1255.231 | 1379.375
1.914899 | 1048.644 | 1152.356 | 1.385255 | 851.1257 | 935.3029 | 3.280431 | 1494.933 | 1642.784 | 2.158427 | 1197.447 | 1315.876 | 1.381387 | 834.4102 | 916.9342 | 2.042949 | 1206.458 | 1325.777 | 2.226105 | 1314.341 | 1444.33 | 2.923435 | 1510.942 | 1660.376 | 2.800261 | 1516.569 | 1666.559 | 2.702815 | 1256.318 | 1380.569
1.918249 | 1049.929 | 1153.768 | 1.386256 | 851.4221 | 935.6287 | 3.285454 | 1496.02 | 1643.978 | 2.161738 | 1198.802 | 1317.365 | 1.382389 | 834.762 | 917.3208 | 2.046269 | 1208.052 | 1327.53 | 2.229452 | 1315.916 | 1446.062 | 2.92676 | 1512.224 | 1661.785 | 2.803616 | 1517.809 | 1667.922 | 2.714469 | 1257.313 | 1381.663
1.921563 | 1051.188 | 1155.152 | 1.387257 | 852.192 | 936.4747 | 3.290441 | 1497.17 | 1645.241 | 2.165078 | 1200.327 | 1319.041 | 1.383388 | 835.5447 | 918.181 | 2.049602 | 1209.775 | 1329.423 | 2.232766 | 1317.56 | 1447.868 | 2.930116 | 1513.424 | 1663.104 | 2.806937 | 1518.913 | 1669.135 | 2.724478 | 1257.891 | 1382.298
1.924901 | 1052.401 | 1156.485 | 1.388419 | 853.0012 | 937.3639 | 3.295438 | 1498.434 | 1646.63 | 2.168417 | 1201.738 | 1320.591 | 1.384552 | 836.2173 | 918.9201 | 2.052914 | 1211.392 | 1331.2 | 2.236115 | 1319.248 | 1449.723 | 2.933435 | 1514.682 | 1664.485 | 2.810293 | 1520.15 | 1670.494 | 2.734474 | 1256.807 | 1381.107
1.928244 | 1053.661 | 1157.869 | 1.389584 | 853.4778 | 937.8877 | 3.30045 | 1499.627 | 1647.942 | 2.171735 | 1203.27 | 1322.275 | 1.385716 | 836.7156 | 919.4677 | 2.056274 | 1213.146 | 1333.127 | 2.239449 | 1320.964 | 1451.609 | 2.936789 | 1516.058 | 1665.998 | 2.813616 | 1521.387 | 1671.854 | 2.73947 | 1255.201 | 1379.341
1.931563 | 1054.91 | 1159.242 | 1.390583 | 854.3644 | 938.862 | 3.305427 | 1500.791 | 1649.221 | 2.175092 | 1204.666 | 1323.808 | 1.386881 | 837.3044 | 920.1148 | 2.059611 | 1214.861 | 1335.012 | 2.242774 | 1322.561 | 1453.363 | 2.940117 | 1517.201 | 1667.254 | 2.816938 | 1522.582 | 1673.167 | 2.741145 | 1254.101 | 1378.133
1.934918 | 1056.231 | 1160.693 | 1.391582 | 854.762 | 939.2989 | 3.310445 | 1501.979 | 1650.527 | 2.178405 | 1206.125 | 1325.412 | 1.387883 | 837.9292 | 920.8013 | 2.062937 | 1216.505 | 1336.818 | 2.246119 | 1324.352 | 1455.332 | 2.943436 | 1518.345 | 1668.511 | 2.820285 | 1523.696 | 1674.391 | 2.742827 | 1223.076 | 1344.04
1.938236 | 1057.491 | 1162.078 | 1.392586 | 855.2268 | 939.8097 | 3.315442 | 1503.282 | 1651.959 | 2.181743 | 1207.658 | 1327.097 | 1.388886 | 838.4581 | 921.3825 | 2.066293 | 1218.163 | 1338.641 | 2.249429 | 1326.018 | 1457.162 | 2.946777 | 1519.637 | 1669.931 | 2.8236 | 1524.892 | 1675.705
1.941576 | 1058.783 | 1163.498 | 1.393591 | 855.9389 | 940.5922 | 3.320447 | 1504.541 | 1653.341 | 2.18508 | 1209.178 | 1328.767 | 1.389887 | 838.8567 | 921.8205 | 2.069596 | 1219.849 | 1340.493 | 2.252776 | 1327.757 | 1459.074 | 2.950087 | 1520.87 | 1671.286 | 2.826953 | 1526.075 | 1677.005
1.944915 | 1060.109 | 1164.955 | 1.394591 | 856.493 | 941.2011 | 3.325451 | 1505.701 | 1654.616 | 2.188405 | 1210.503 | 1330.223 | 1.390888 | 839.6713 | 922.7157 | 2.072943 | 1221.52 | 1342.33 | 2.25611 | 1329.497 | 1460.985 | 2.953444 | 1522.004 | 1672.531 | 2.830287 | 1527.248 | 1678.294
1.948237 | 1061.403 | 1166.377 | 1.39559 | 856.8229 | 941.5636 | 3.330423 | 1506.978 | 1656.02 | 2.191766 | 1211.892 | 1331.749 | 1.391889 | 840.1189 | 923.2076 | 2.076278 | 1223.094 | 1344.059 | 2.259434 | 1331.231 | 1462.891 | 2.956784 | 1523.237 | 1673.887 | 2.833615 | 1528.464 | 1679.631
1.951596 | 1062.689 | 1167.79 | 1.396589 | 857.4647 | 942.2689 | 3.335449 | 1508.343 | 1657.52 | 2.195072 | 1213.301 | 1333.298 | 1.393053 | 840.9445 | 924.1149 | 2.079603 | 1224.789 | 1345.922 | 2.262793 | 1332.85 | 1464.671 | 2.960107 | 1524.47 | 1675.242 | 2.836961 | 1529.688 | 1680.975
1.954919 | 1064.023 | 1169.256 | 1.397752 | 858.1115 | 942.9796 | 3.340447 | 1509.75 | 1659.066 | 2.198408 | 1214.669 | 1334.801 | 1.394053 | 841.391 | 924.6055 | 2.082957 | 1226.381 | 1347.671 | 2.266104 | 1334.478 | 1466.459 | 2.963459 | 1525.566 | 1676.446 | 2.840272 | 1530.961 | 1682.375
1.958248 | 1065.284 | 1170.642 | 1.398916 | 858.7758 | 943.7097 | 3.345452 | 1510.93 | 1660.362 | 2.201745 | 1216.021 | 1336.287 | 1.395216 | 842.1637 | 925.4546 | 2.086278 | 1227.89 | 1349.33 | 2.269448 | 1336.003 | 1468.135 | 2.966765 | 1526.735 | 1677.731 | 2.843615 | 1532.15 | 1683.681
1.96159 | 1066.555 | 1172.039 | 1.399918 | 859.2613 | 944.2432 | 3.350454 | 1512.174 | 1661.73 | 2.205052 | 1217.449 | 1337.856 | 1.396218 | 842.6652 | 926.0057 | 2.089622 | 1229.464 | 1351.059 | 2.272782 | 1337.512 | 1469.793 | 2.970109 | 1527.917 | 1679.03 | 2.846945 | 1533.443 | 1685.102
1.964893 | 1067.776 | 1173.38 | 1.400919 | 859.8658 | 944.9075 | 3.355426 | 1513.461 | 1663.144 | 2.208409 | 1218.795 | 1339.335 | 1.397385 | 843.078125 | 926.4595 | 2.092952 | 1231.141 | 1352.902 | 2.276087 | 1339.098 | 1471.536 | 2.973446 | 1529.189 | 1680.428 | 2.850269 | 1534.496 | 1686.26
1.968241 | 1068.891 | 1174.605 | 1.401923 | 860.3899 | 945.4834 | 3.360457 | 1514.73 | 1664.539 | 2.211733 | 1220.172 | 1340.848 | 1.398387 | 843.5519 | 926.9801 | 2.096266 | 1232.759 | 1354.68 | 2.279443 | 1340.686 | 1473.282 | 2.976764 | 1530.359 | 1681.713 | 2.853624 | 1535.71 | 1687.594
1.971575 | 1070.097 | 1175.931 | 1.402925 | 860.8433 | 945.9817 | 3.365445 | 1515.986 | 1665.918 | 2.21507 | 1221.372 | 1342.167 | 1.39939 | 844.2178 | 927.7118 | 2.099619 | 1234.381 | 1356.463 | 2.282771 | 1342.338 | 1475.097 | 2.980116 | 1531.625 | 1683.104 | 2.856938 | 1536.787 | 1688.777
1.974915 | 1071.488 | 1177.459 | 1.404091 | 861.5479 | 946.7559 | 3.370452 | 1517.067 | 1667.106 | 2.218423 | 1222.709 | 1343.636 | 1.400389 | 844.8486 | 928.4051 | 2.102933 | 1235.996 | 1358.237 | 2.286119 | 1344.064 | 1476.994 | 2.983445 | 1532.84 | 1684.44 | 2.860273 | 1538.026 | 1690.139
1.978262 | 1072.64 | 1178.725 | 1.405256 | 862.2569 | 947.5351 | 3.375438 | 1518.348 | 1668.515 | 2.221732 | 1223.864 | 1344.905 | 1.401388 | 845.3439 | 928.9493 | 2.106277 | 1237.593 | 1359.992 | 2.289461 | 1345.785 | 1478.885 | 2.986786 | 1534.015 | 1685.731 | 2.863616 | 1539.2 | 1691.428
1.981569 | 1073.949 | 1180.164 | 1.406419 | 862.9546 | 948.3017 | 3.380425 | 1519.773 | 1670.08 | 2.225079 | 1225.196 | 1346.369 | 1.402552 | 846.0405 | 929.7149 | 2.109613 | 1239.288 | 1361.855 | 2.292771 | 1347.43 | 1480.693 | 2.990114 | 1535.146 | 1686.974 | 2.866933 | 1540.547 | 1692.908
1.984906 | 1075.332 | 1181.683 | 1.407584 | 863.782 | 949.211 | 3.385453 | 1521.264 | 1671.718 | 2.228394 | 1226.407 | 1347.7 | 1.403716 | 846.8019 | 930.5516 | 2.112925 | 1240.874 | 1363.598 | 2.296112 | 1349.129 | 1482.559 | 2.993426 | 1536.398 | 1688.349 | 2.870289 | 1541.948 | 1694.448
1.988222 | 1076.65 | 1183.132 | 1.408585 | 864.3342 | 949.8178 | 3.390437 | 1522.754 | 1673.356 | 2.231733 | 1227.791 | 1349.221 | 1.404716 | 847.3867 | 931.1942 | 2.116278 | 1242.32 | 1365.187 | 2.299422 | 1350.865 | 1484.467 | 2.996777 | 1537.607 | 1689.678 | 2.873609 | 1543.314 | 1695.95
1.991556 | 1077.895 | 1184.5 | 1.409587 | 864.856 | 950.3912 | 3.395448 | 1524.095 | 1674.83 | 2.235086 | 1228.941 | 1350.484 | 1.405721 | 847.8607 | 931.715 | 2.119603 | 1243.815 | 1366.83 | 2.302767 | 1352.425 | 1486.181 | 3.000095 | 1538.838 | 1691.03 | 2.876944 | 1544.551 | 1697.309
1.994913 | 1079.258 | 1185.997 | 1.41059 | 865.578125 | 951.1848 | 3.40044 | 1525.451 | 1676.319 | 2.238404 | 1230.279 | 1351.955 | 1.406721 | 848.2082 | 932.0969 | 2.122939 | 1245.188 | 1368.338 | 2.306118 | 1354.013 | 1487.926 | 3.003438 | 1539.984375 | 1692.291 | 2.880286 | 1545.683 | 1698.553
1.998236 | 1080.642 | 1187.518 | 1.411591 | 865.8855 | 951.5225 | 3.405438 | 1526.733 | 1677.729 | 2.241757 | 1231.49 | 1353.285 | 1.407724 | 848.884 | 932.8395 | 2.126283 | 1246.389 | 1369.658 | 2.309435 | 1355.618 | 1489.69 | 3.006783 | 1541.124 | 1693.542 | 2.883609 | 1546.932 | 1699.925
2.001589 | 1081.883 | 1188.882 | 1.41259 | 866.3145 | 951.9939 | 3.410455 | 1528.071 | 1679.198 | 2.245083 | 1232.712 | 1354.628 | 1.408887 | 849.4639 | 933.4768 | 2.129595 | 1247.604 | 1370.993 | 2.31279 | 1357.309 | 1491.548 | 3.010099 | 1542.234 | 1694.762 | 2.886969 | 1548.022 | 1701.123
2.004917 | 1083.249 | 1190.383 | 1.413589 | 867.1511 | 952.9133 | 3.415431 | 1529.335 | 1680.588 | 2.248402 | 1233.992 | 1356.035 | 1.409885 | 849.9662 | 934.0288 | 2.132945 | 1248.844 | 1372.356 | 2.316106 | 1358.922 | 1493.321 | 3.013448 | 1543.39 | 1696.033 | 2.890289 | 1549.162 | 1702.376
2.008233 | 1084.463 | 1191.717 | 1.414754 | 867.8333 | 953.6629 | 3.420453 | 1530.631 | 1682.012 | 2.251747 | 1235.321 | 1357.496 | 1.410884 | 850.4229 | 934.5306 | 2.136272 | 1250.008 | 1373.635 | 2.319433 | 1360.622 | 1495.189 | 3.016774 | 1544.422 | 1697.167 | 2.893615 | 1550.257 | 1703.579
2.011584 | 1085.746 | 1193.127 | 1.415915 | 868.4245 | 954.3126 | 3.425444 | 1531.818 | 1683.316 | 2.255066 | 1236.537 | 1358.832 | 1.412049 | 851.3386 | 935.5369 | 2.139611 | 1251.116 | 1374.853 | 2.322777 | 1362.225 | 1496.951 | 3.020108 | 1545.734 | 1698.609 | 2.896956 | 1551.536 | 1704.984
2.014898 | 1086.896 | 1194.391 | 1.416918 | 869.0209 | 954.968 | 3.430439 | 1533.15 | 1684.78 | 2.25842 | 1237.873 | 1360.3 | 1.413051 | 851.8332 | 936.0804 | 2.142964 | 1252.145 | 1375.984 | 2.326091 | 1363.962 | 1498.859 | 3.023453 | 1546.923 | 1699.915 | 2.900265 | 1552.753 | 1706.322
2.01825 | 1088.194 | 1195.817 | 1.417917 | 869.5914 | 955.5949 | 3.435446 | 1534.355 | 1686.105 | 2.261754 | 1239.137 | 1361.689 | 1.41405 | 852.2994 | 936.5927 | 2.146272 | 1253.264 | 1377.213 | 2.329449 | 1365.53 | 1500.583 | 3.026763 | 1548.113 | 1701.223 | 2.903615 | 1554.026 | 1707.721
2.021587 | 1089.401 | 1197.144 | 1.418921 | 869.9662 | 956.0068 | 3.440434 | 1535.702 | 1687.584 | 2.265073 | 1240.352 | 1363.025 | 1.415055 | 852.8138 | 937.158 | 2.149617 | 1254.345 | 1378.401 | 2.33278 | 1367.032 | 1502.233 | 3.030115 | 1549.343 | 1702.574 | 2.906945 | 1555.268 | 1709.085
2.024911 | 1090.704 | 1198.576 | 1.419924 | 870.439 | 956.5264 | 3.445462 | 1537.057 | 1689.074 | 2.268424 | 1241.597 | 1364.392 | 1.416055 | 853.3865 | 937.7873 | 2.152938 | 1255.365 | 1379.522 | 2.336111 | 1368.477 | 1503.821 | 3.033443 | 1550.64 | 1704 | 2.910275 | 1556.65 | 1710.604
2.028259 | 1091.95 | 1199.945 | 1.420924 | 871.1406 | 957.2973 | 3.450439 | 1538.3125 | 1690.453 | 2.271732 | 1242.892 | 1365.816 | 1.417056 | 853.9667 | 938.425 | 2.156263 | 1256.434 | 1380.697 | 2.339454 | 1369.985 | 1505.478 | 3.036776 | 1551.771 | 1705.243 | 2.91363 | 1557.833 | 1711.905
2.031571 | 1093.335 | 1201.468 | 1.422086 | 871.8972 | 958.1288 | 3.455442 | 1539.348 | 1691.591 | 2.275079 | 1244.239 | 1367.296 | 1.41822 | 854.7676 | 939.305 | 2.159613 | 1257.543 | 1381.915 | 2.342767 | 1371.312 | 1506.936 | 3.040128 | 1552.952 | 1706.541 | 2.916934 | 1559.07 | 1713.264
2.034911 | 1094.626 | 1202.885 | 1.423086 | 872.545 | 958.8406 | 3.460437 | 1540.445 | 1692.797 | 2.278415 | 1245.663 | 1368.861 | 1.419219 | 855.3038 | 939.8943 | 2.162938 | 1258.62 | 1383.099 | 2.346115 | 1372.656 | 1508.414 | 3.043436 | 1554.101 | 1707.803 | 2.92028 | 1560.209 | 1714.515
2.038243 | 1095.852 | 1204.232 | 1.424251 | 873.1717 | 959.5293 | 3.465437 | 1541.555 | 1694.016 | 2.281735 | 1246.984 | 1370.312 | 1.420383 | 855.9124 | 940.5631 | 2.166285 | 1259.837 | 1384.436 | 2.349443 | 1374.061 | 1509.957 | 3.046781 | 1555.288 | 1709.108 | 2.923595 | 1561.424 | 1715.851
2.041565 | 1097.115 | 1205.62 | 1.425251 | 873.7415 | 960.1554 | 3.470465 | 1542.859 | 1695.449 | 2.285089 | 1248.297 | 1371.755 | 1.421383 | 856.4175 | 941.1181 | 2.169617 | 1261.08 | 1385.802 | 2.352767 | 1375.298 | 1511.317 | 3.050102 | 1556.486 | 1710.424 | 2.926924 | 1562.601 | 1717.144
2.044923 | 1098.486 | 1207.127 | 1.426253 | 874.509 | 960.9989 | 3.475441 | 1544.06 | 1696.769 | 2.288403 | 1249.587 | 1373.173 | 1.422385 | 857.0466 | 941.8094 | 2.172934 | 1262.263 | 1387.102 | 2.356121 | 1376.323 | 1512.443 | 3.053422 | 1557.605 | 1711.654 | 2.930281 | 1563.915 | 1718.588
2.048235 | 1099.642 | 1208.398 | 1.427258 | 874.9935 | 961.5314 | 3.480429 | 1545.314 | 1698.148 | 2.291748 | 1250.762 | 1374.464 | 1.423389 | 857.5021 | 942.31 | 2.176275 | 1263.486 | 1388.446 | 2.361102 | 1377.613 | 1513.861 | 3.056778 | 1558.732 | 1712.892 | 2.9336 | 1565.201 | 1720.001
2.05157 | 1100.917 | 1209.799 | 1.428427 | 875.5709 | 962.1658 | 3.485441 | 1546.387 | 1699.327 | 2.29509 | 1251.987 | 1375.809 | 1.424391 | 857.9437 | 942.7953 | 2.179584 | 1264.727 | 1389.81 | 2.366117 | 1378.662 | 1515.013 | 3.060102 | 1559.995 | 1714.28 | 2.936953 | 1566.565 | 1721.5
2.054915 | 1102.273 | 1211.289 | 1.429592 | 876.265625 | 962.9293 | 3.490438 | 1547.415 | 1700.456 | 2.298405 | 1253.288 | 1377.24 | 1.425556 | 858.6312 | 943.5507 | 2.182939 | 1265.915 | 1391.116 | 2.371118 | 1380.08 | 1516.572 | 3.06345 | 1561.069 | 1715.46 | 2.940285 | 1567.817 | 1722.875
2.058231 | 1103.596 | 1212.743 | 1.430754 | 877.0275 | 963.7665 | 3.497123 | 1548.714 | 1701.884 | 2.30175 | 1254.532 | 1378.607 | 1.426556 | 859.1906 | 944.1655 | 2.186279 | 1267.274 | 1392.609 | 2.37445 | 1381.191 | 1517.793 | 3.066779 | 1562.258 | 1716.767 | 2.943599 | 1569.059 | 1724.24
2.061588 | 1104.792 | 1214.058 | 1.431754 | 877.4514 | 964.2323 | 3.50378 | 1550.069 | 1703.372 | 2.305066 | 1255.802 | 1380.002 | 1.427719 | 859.75 | 944.7802 | 2.1896 | 1268.691 | 1394.166 | 2.377767 | 1382.447 | 1519.173 | 3.070099 | 1563.397 | 1718.019 | 2.946948 | 1570.309 | 1725.615
2.064909 | 1106.083 | 1215.476 | 1.432919 | 878.2111 | 965.0671 | 3.510441 | 1551.444 | 1704.884 | 2.308404 | 1256.98 | 1381.297 | 1.428882 | 860.5541 | 945.6638 | 2.192957 | 1270.143 | 1395.762 | 2.381117 | 1383.661 | 1520.506 | 3.073447 | 1564.697 | 1719.447 | 2.950265 | 1571.523 | 1726.948
2.068242 | 1107.465 | 1216.995 | 1.434084 | 878.796875 | 965.7109 | 3.515445 | 1552.498 | 1706.042 | 2.311741 | 1258.16 | 1382.593 | 1.429882 | 860.9087 | 946.0535 | 2.19627 | 1271.553 | 1397.311 | 2.384439 | 1384.955 | 1521.929 | 3.076754 | 1565.92 | 1720.792 | 2.953617 | 1572.773 | 1728.322
2.071584 | 1108.684 | 1218.334 | 1.435088 | 879.2698 | 966.2306 | 3.520457 | 1553.515 | 1707.159 | 2.315065 | 1259.244 | 1383.784 | 1.430882 | 861.5125 | 946.717 | 2.199606 | 1273.001 | 1398.903 | 2.387787 | 1386.162 | 1523.255 | 3.080109 | 1567.089 | 1722.075 | 2.956956 | 1574.06 | 1729.737
2.074908 | 1110.017 | 1219.799 | 1.436089 | 879.5989 | 966.5922 | 3.525431 | 1554.543 | 1708.289 | 2.318426 | 1260.454 | 1385.114 | 1.431889 | 862.2249 | 947.4998 | 2.202945 | 1274.356 | 1400.392 | 2.391125 | 1387.354 | 1524.565 | 3.083456 | 1568.193 | 1723.289 | 2.960278 | 1575.284 | 1731.082
2.078264 | 1111.361 | 1221.276 | 1.43709 | 880.3489 | 967.4163 | 3.532105 | 1555.644 | 1709.499 | 2.321745 | 1261.587 | 1386.359 | 1.433055 | 862.7174 | 948.0411 | 2.206265 | 1275.758 | 1401.931 | 2.394432 | 1388.505 | 1525.83 | 3.086777 | 1569.393 | 1724.607 | 2.963628 | 1576.517 | 1732.436
2.081585 | 1112.743 | 1222.794 | 1.438091 | 880.8771 | 967.9969 | 3.538789 | 1556.705 | 1710.665 | 2.325077 | 1262.79 | 1387.681 | 1.434055 | 863.4055 | 948.7973 | 2.209621 | 1277.066 | 1403.369 | 2.397783 | 1389.751 | 1527.199 | 3.090132 | 1570.503 | 1725.827 | 2.966942 | 1577.789 | 1733.834
2.084912 | 1113.912 | 1224.08 | 1.439254 | 881.4551 | 968.632 | 3.547121 | 1557.8 | 1711.868 | 2.32842 | 1264.036 | 1389.051 | 1.435218 | 863.976 | 949.4242 | 2.212948 | 1278.463 | 1404.904 | 2.401094 | 1390.849 | 1528.405 | 3.093441 | 1571.595 | 1727.028 | 2.970286 | 1578.951 | 1735.111
2.088255 | 1115.194 | 1225.488 | 1.440418 | 882.2319 | 969.4856 | 3.557114 | 1558.802 | 1712.97 | 2.331719 | 1265.353 | 1390.497 | 1.43638 | 864.344 | 949.8286 | 2.216283 | 1279.814 | 1406.389 | 2.40443 | 1392.043 | 1529.718 | 3.096774 | 1572.835 | 1728.391 | 2.973622 | 1580.228 | 1736.515
2.091559 | 1116.462 | 1226.882 | 1.441584 | 882.9005 | 970.2203 | 3.568778 | 1558.817 | 1712.985 | 2.335079 | 1266.51 | 1391.77 | 1.437383 | 864.8533 | 950.3883 | 2.219623 | 1281.223 | 1407.937 | 2.407779 | 1393.22 | 1531.011 | 3.100112 | 1573.994 | 1729.664 | 2.976939 | 1581.62 | 1738.044
2.094911 | 1117.78 | 1228.33 | 1.442583 | 883.3531 | 970.7177 | 3.575435 | 1557.397 | 1711.425 | 2.338409 | 1267.59375 | 1392.96 | 1.438547 | 865.7374 | 951.3598 | 2.222938 | 1282.648 | 1409.503 | 2.411098 | 1394.31 | 1532.209 | 3.103434 | 1575.135 | 1730.918 | 2.98029 | 1582.899 | 1739.45
2.098242 | 1118.966 | 1229.633 | 1.443586 | 883.8387 | 971.2513 | 3.578778 | 1483.269 | 1629.966 | 2.341746 | 1268.835 | 1394.325 | 1.439551 | 866.3487 | 952.0315 | 2.226291 | 1284.097 | 1411.096 | 2.414456 | 1395.393 | 1533.399 | 3.106789 | 1576.287 | 1732.183 | 2.983609 | 1584.182 | 1740.86
2.101571 | 1120.299 | 1231.098 | 1.444588 | 884.4335 | 971.9049 |  |  |  | 2.345104 | 1269.936 | 1395.534 | 1.440554 | 866.8116 | 952.5402 | 2.229609 | 1285.561 | 1412.705 | 2.419431 | 1396.733 | 1534.872 | 3.110111 | 1577.466 | 1733.479 | 2.986945 | 1585.519 | 1742.329
2.104928 | 1121.561 | 1232.484 | 1.445589 | 884.8803 | 972.3959 |  |  |  | 2.348405 | 1270.937 | 1396.634 | 1.441553 | 867.2884 | 953.0642 | 2.23294 | 1287.122 | 1414.42 | 2.424441 | 1398.018 | 1536.284 | 3.113441 | 1578.699 | 1734.834 | 2.990292 | 1586.894 | 1743.84
2.108234 | 1122.808 | 1233.855 | 1.446589 | 885.621 | 973.2099 |  |  |  | 2.351745 | 1272.118 | 1397.931 | 1.442554 | 868.0412 | 953.8914 | 2.236286 | 1288.476 | 1415.908 | 2.429434 | 1399.268 | 1537.657 | 3.116784 | 1579.834 | 1736.082 | 2.9936 | 1588.082 | 1745.145
2.111574 | 1124.121 | 1235.298 | 1.447755 | 886.2355 | 973.8851 |  |  |  | 2.355062 | 1273.382 | 1399.321 | 1.443552 | 868.5173 | 954.4146 | 2.239599 | 1289.878 | 1417.448 | 2.434447 | 1400.608 | 1539.129 | 3.120091 | 1581.008 | 1737.371 | 2.996948 | 1589.312 | 1746.497
2.114893 | 1125.431 | 1236.738 | 1.448921 | 886.7571 | 974.4583 |  |  |  | 2.358397 | 1274.474 | 1400.521 | 1.444553 | 869.0744 | 955.0268 | 2.242952 | 1291.308 | 1419.019 | 2.439456 | 1402.092 | 1540.76 | 3.123446 | 1582.072 | 1738.541 | 3.000265 | 1590.498 | 1747.8
2.11822 | 1126.687 | 1238.118 | 1.450084 | 887.5049 | 975.2801 |  |  |  | 2.361757 | 1275.583 | 1401.74 | 1.445553 | 869.5415 | 955.5401 | 2.246275 | 1292.706 | 1420.557 | 2.442783 | 1403.195 | 1541.972 | 3.126768 | 1583.156 | 1739.732 | 3.003601 | 1591.62 | 1749.033
2.121578 | 1128.021 | 1239.584 | 1.451085 | 888.088 | 975.9209 |  |  |  | 2.365077 | 1276.767 | 1403.04 | 1.446712 | 870.2742 | 956.3453 | 2.249601 | 1294.179 | 1422.175 | 2.447777 | 1404.727 | 1543.657 | 3.130097 | 1584.203 | 1740.882 | 3.006944 | 1592.755 | 1750.28
2.124899 | 1129.26 | 1240.945 | 1.452087 | 888.7113 | 976.6058 |  |  |  | 2.368426 | 1277.952 | 1404.342 | 1.447719 | 870.9365 | 957.0731 | 2.252943 | 1295.755 | 1423.907 | 2.452762 | 1406.243 | 1545.322 | 3.133444 | 1585.445 | 1742.247 | 3.010264 | 1594.112 | 1751.771
2.128248 | 1130.524 | 1242.334 | 1.45309 | 889.3621 | 977.321 |  |  |  | 2.371749 | 1278.997 | 1405.491 | 1.448723 | 871.4163 | 957.6003 | 2.256255 | 1297.288 | 1425.591 | 2.456115 | 1407.252 | 1546.431 | 3.136756 | 1586.619 | 1743.537 | 3.01362 | 1595.43 | 1753.22
2.131586 | 1131.798 | 1243.734 | 1.454093 | 889.9918 | 978.013 |  |  |  | 2.375058 | 1280.05 | 1406.648 | 1.449722 | 872.0322 | 958.2772 | 2.259605 | 1298.812 | 1427.266 | 2.459448 | 1408.302 | 1547.585 | 3.140109 | 1587.831 | 1744.869 | 3.016948 | 1596.85 | 1754.78
2.134894 | 1133.182 | 1245.255 | 1.455092 | 890.5173 | 978.5905 |  |  |  | 2.378417 | 1281.351 | 1408.078 | 1.450721 | 872.6684 | 958.9763 | 2.262936 | 1300.415 | 1429.028 | 2.462773 | 1409.392 | 1548.782 | 3.143443 | 1589.053 | 1746.212 | 3.020277 | 1598.295 | 1756.368
2.138246 | 1134.445 | 1246.643 | 1.456091 | 891.0749 | 979.2032 |  |  |  | 2.38173 | 1282.507 | 1409.348 | 1.451722 | 873.0686 | 959.416 | 2.266267 | 1301.774 | 1430.521 | 2.466119 | 1410.478 | 1549.976 | 3.146773 | 1590.29 | 1747.571 | 3.023624 | 1599.733 | 1757.948
2.141561 | 1135.862 | 1248.2 | 1.457252 | 891.4581 | 979.6243 |  |  |  | 2.385078 | 1283.693 | 1410.652 | 1.452722 | 873.529 | 959.922 | 2.269627 | 1303.253 | 1432.146 | 2.469433 | 1411.479 | 1551.076 | 3.150119 | 1591.388 | 1748.778 | 3.02693 | 1600.964 | 1759.301
2.144913 | 1137.134 | 1249.597 | 1.458414 | 892.335 | 980.5879 |  |  |  | 2.388417 | 1284.966 | 1412.051 | 1.453882 | 874.1539 | 960.6087 | 2.272938 | 1304.667 | 1433.7 | 2.472781 | 1412.643 | 1552.355 | 3.153431 | 1592.564 | 1750.07 | 3.030282 | 1602.257 | 1760.722
2.148254 | 1138.434 | 1251.026 | 1.459418 | 892.9011 | 981.21 |  |  |  | 2.391743 | 1286.23 | 1413.44 | 1.454882 | 874.7218 | 961.2327 | 2.276287 | 1306.183 | 1435.366 | 2.476115 | 1413.822 | 1553.65 | 3.15678 | 1593.872 | 1751.508 | 3.033618 | 1603.411 | 1761.991
2.151573 | 1139.547 | 1252.249 | 1.460418 | 893.3542 | 981.7079 |  |  |  | 2.39509 | 1287.312 | 1414.628 | 1.455885 | 875.3216 | 961.8919 | 2.279612 | 1307.545 | 1436.862 | 2.479433 | 1414.945 | 1554.885 | 3.160115 | 1594.972 | 1752.717 | 3.036948 | 1604.701 | 1763.407
2.154925 | 1140.788 | 1253.613 | 1.461423 | 893.7321 | 982.1232 |  |  |  | 2.39839 | 1288.661 | 1416.111 | 1.456885 | 875.8292 | 962.4496 | 2.282928 | 1309.146 | 1438.623 | 2.482784 | 1416.053 | 1556.102 | 3.163445 | 1596.147 | 1754.008 | 3.040303 | 1605.887 | 1764.711
2.158238 | 1141.926 | 1254.864 | 1.462423 | 894.2565 | 982.6994 |  |  |  | 2.401731 | 1289.809 | 1417.372 | 1.457888 | 876.3696 | 963.0435 | 2.286288 | 1310.631 | 1440.254 | 2.486103 | 1417.221 | 1557.385 | 3.166801 | 1597.349 | 1755.328 | 3.04361 | 1607.219 | 1766.175
2.161581 | 1143.171875 | 1256.233 | 1.463587 | 894.9768 | 983.491 |  |  |  | 2.40507 | 1291.001 | 1418.683 | 1.458889 | 877.1063 | 963.853 | 2.289608 | 1312.161 | 1441.936 | 2.489447 | 1418.286 | 1558.556 | 3.170111 | 1598.522 | 1756.617 | 3.046947 | 1608.515625 | 1767.6
2.164923 | 1144.383 | 1257.563 | 1.464589 | 895.4328 | 983.9921 |  |  |  | 2.408393 | 1292.269 | 1420.076 | 1.460052 | 877.5823 | 964.3762 | 2.292961 | 1313.65 | 1443.572 | 2.492789 | 1419.343 | 1559.717 | 3.173453 | 1599.691 | 1757.902 | 3.050266 | 1609.819 | 1769.032
2.168235 | 1145.761 | 1259.078 | 1.465751 | 896.1855 | 984.8192 |  |  |  | 2.411751 | 1293.359 | 1421.274 | 1.461218 | 878.2762 | 965.1387 | 2.296292 | 1315.173 | 1445.245 | 2.496102 | 1420.429 | 1560.911 | 3.176785 | 1600.888 | 1759.218 | 3.053596 | 1611.026 | 1770.358
2.171589 | 1146.909 | 1260.34 | 1.466913 | 896.9175 | 985.6237 |  |  |  | 2.41507 | 1294.522 | 1422.552 | 1.462379 | 878.9526 | 965.882 | 2.299602 | 1316.753 | 1446.981 | 2.499448 | 1421.626 | 1562.226 | 3.180095 | 1601.991 | 1760.429 | 3.056952 | 1612.331 | 1771.792
2.174907 | 1148.16 | 1261.714 | 1.467916 | 897.4717 | 986.2327 |  |  |  | 2.418399 | 1295.664 | 1423.806 | 1.463379 | 879.5414 | 966.529 | 2.302943 | 1318.299 | 1448.68 | 2.502763 | 1422.829 | 1563.548 | 3.183448 | 1603.13 | 1761.681 | 3.060276 | 1613.578 | 1773.163
2.178243 | 1149.302 | 1262.97 | 1.468583 | 897.8585 | 986.6577 |  |  |  | 2.421751 | 1296.787 | 1425.041 | 1.464384 | 880.1273 | 967.1728 | 2.306253 | 1319.9 | 1450.44 | 2.506103 | 1423.962 | 1564.793 | 3.186771 | 1604.394 | 1763.07 | 3.063616 | 1614.906 | 1774.622
2.18159 | 1150.421 | 1264.199 | 1.469587 | 898.3419 | 987.1889 |  |  |  | 2.425066 | 1297.861 | 1426.221 | 1.465386 | 880.4538 | 967.5316 | 2.309604 | 1321.489 | 1452.186 | 2.509444 | 1425.192 | 1566.145 | 3.190121 | 1605.401 | 1764.177 | 3.066951 | 1616.43 | 1776.297
2.184898 | 1151.422 | 1265.299 | 1.471258 | 899.2786 | 988.2183 |  |  |  | 2.428422 | 1299.071 | 1427.55 | 1.466388 | 881.0894 | 968.2301 | 2.31295 | 1323.022 | 1453.87 | 2.512767 | 1426.407 | 1567.48 | 3.193458 | 1606.531 | 1765.419 | 3.070258 | 1617.847 | 1777.854
2.188246 | 1152.542 | 1266.53 | 1.473033 | 900.0932 | 989.1134 |  |  |  | 2.433401 | 1300.651 | 1429.287 | 1.46739 | 881.5883 | 968.7783 | 2.316268 | 1324.419 | 1455.406 | 2.516124 | 1427.683 | 1568.882 | 3.196762 | 1607.653 | 1766.652 | 3.073616 | 1619.156 | 1779.292
2.193221 | 1153.916 | 1268.04 | 1.474613 | 901.1252 | 990.2475 |  |  |  | 2.436754 | 1301.714 | 1430.455 | 1.468389 | 882.0886 | 969.3282 | 2.319619 | 1325.964 | 1457.103 | 2.519445 | 1429.04 | 1570.374 | 3.200107 | 1608.759 | 1767.867 | 3.076933 | 1620.476 | 1780.742
2.196571 | 1154.949 | 1269.175 | 1.476734 | 902.2385 | 991.4709 |  |  |  | 2.441739 | 1303.243 | 1432.135 | 1.469553 | 882.6224 | 969.9148 | 2.322928 | 1327.498 | 1458.789 | 2.522774 | 1430.411 | 1571.88 | 3.203416 | 1609.848 | 1769.064 | 3.080276 | 1621.792 | 1782.188
2.199902 | 1156.023 | 1270.355 | 1.47893 | 903.5153 | 992.874 |  |  |  | 2.446761 | 1304.676 | 1433.709 | 1.470718 | 883.5284 | 970.9104 | 2.326261 | 1329.02 | 1460.461 | 2.526116 | 1431.71 | 1573.307 | 3.206766 | 1611.011 | 1770.341 | 3.083619 | 1622.985 | 1783.5
2.203233 | 1157.044 | 1271.477 | 1.480422 | 904.5878 | 994.0525 |  |  |  | 2.451746 | 1306.183 | 1435.366 | 1.471717 | 884.0162 | 971.4463 | 2.32961 | 1330.601 | 1462.199 | 2.52942 | 1433.118 | 1574.855 | 3.210112 | 1612.251 | 1771.704 | 3.086945 | 1624.241 | 1784.88
2.206593 | 1158.224 | 1272.773 | 1.482044 | 905.6821 | 995.255 |  |  |  | 2.455088 | 1307.26 | 1436.549 | 1.472717 | 884.3403 | 971.8026 | 2.332926 | 1332.227 | 1463.985 | 2.532779 | 1434.502 | 1576.376 | 3.213428 | 1613.545 | 1773.126 | 3.090298 | 1625.534 | 1786.301
2.209902 | 1159.514 | 1274.191 | 1.483789 | 906.9397 | 996.637 |  |  |  | 2.45839 | 1308.325 | 1437.72 | 1.473716 | 884.8698 | 972.3843 | 2.336278 | 1333.76 | 1465.67 | 2.53611 | 1435.759 | 1577.757 | 3.216789 | 1614.729 | 1774.428 | 3.093607 | 1626.866 | 1787.765
2.213253 | 1160.609 | 1275.395 | 1.48568 | 908.1934 | 998.0147 |  |  |  | 2.461735 | 1309.488 | 1438.998 | 1.474723 | 885.6503 | 973.2421 | 2.339612 | 1335.291 | 1467.352 | 2.539444 | 1436.974 | 1579.093 | 3.220103 | 1615.895 | 1775.708 | 3.096939 | 1628.155 | 1789.181
2.216577 | 1161.814 | 1276.718 | 1.487721 | 909.5361 | 999.4902 |  |  |  | 2.465076 | 1310.664 | 1440.29 | 1.475724 | 886.3706 | 974.0336 | 2.342949 | 1336.861 | 1469.078 | 2.542797 | 1438.39 | 1580.649 | 3.223434 | 1617.014 | 1776.938 | 3.100281 | 1629.38 | 1790.527
2.219893 | 1163.06 | 1278.088 | 1.489151 | 910.5423 | 1000.596 |  |  |  | 2.4684 | 1311.781 | 1441.517 | 1.476889 | 886.925 | 974.6428 | 2.34629 | 1338.407 | 1470.777 | 2.546102 | 1439.719 | 1582.109 | 3.226782 | 1618.088 | 1778.118 | 3.103598 | 1630.64 | 1791.912
2.223253 | 1164.241 | 1279.386 | 1.491393 | 911.9205 | 1002.11 |  |  |  | 2.471761 | 1312.844 | 1442.686 | 1.478052 | 887.521 | 975.2978 | 2.349591 | 1340.068 | 1472.602 | 2.549441 | 1441.048 | 1583.569 | 3.230096 | 1619.107 | 1779.238 | 3.106956 | 1631.804 | 1793.191
2.226573 | 1165.346 | 1280.6 | 1.493772 | 913.3231 | 1003.652 |  |  |  | 2.475072 | 1313.866 | 1443.808 | 1.479218 | 888.2145 | 976.0599 | 2.352947 | 1341.708 | 1474.404 | 2.552761 | 1442.425 | 1585.082 | 3.233454 | 1620.353 | 1780.608 | 3.11028 | 1632.964 | 1794.466
2.229923 | 1166.51 | 1281.879 | 1.495454 | 914.3931 | 1004.828 |  |  |  | 2.478415 | 1314.878 | 1444.92 | 1.480217 | 888.8026 | 976.7061 | 2.356273 | 1343.222 | 1476.068 | 2.556094 | 1443.875 | 1586.676 | 3.236779 | 1621.397 | 1781.755 | 3.113605 | 1634.233 | 1795.86
2.233261 | 1167.6 | 1283.076 | 1.497196 | 915.4371 | 1005.975 |  |  |  | 2.483388 | 1316.128 | 1446.294 | 1.481216 | 889.1727 | 977.1128 | 2.359606 | 1344.816 | 1477.82 | 2.559455 | 1445.018 | 1587.932 | 3.240114 | 1622.522 | 1782.991 | 3.116959 | 1635.452 | 1797.2
2.236571 | 1168.661 | 1284.243 | 1.498987 | 916.5349 | 1007.181 |  |  |  | 2.488418 | 1317.392 | 1447.683 | 1.482221 | 889.6368 | 977.6229 | 2.362955 | 1346.476 | 1479.644 | 2.562774 | 1446.288 | 1589.327 | 3.243456 | 1623.779 | 1784.372 | 3.120269 | 1636.724 | 1798.598
2.23991 | 1169.819 | 1285.515 | 1.500826 | 917.7354 | 1008.5 |  |  |  | 2.493411 | 1318.583 | 1448.992 | 1.48322 | 890.3282 | 978.3826 | 2.366268 | 1347.92 | 1481.23 | 2.56612 | 1447.658 | 1590.833 | 3.246765 | 1624.981 | 1785.693 | 3.123619 | 1638.109 | 1800.119
2.243222 | 1171.091 | 1286.913 | 1.502724 | 919.0025 | 1009.893 |  |  |  | 2.498422 | 1319.986 | 1450.534 | 1.48422 | 890.8308 | 978.935 | 2.369618 | 1349.413 | 1482.872 | 2.56945 | 1449.009 | 1592.317 | 3.250115 | 1625.99 | 1786.802 | 3.126942 | 1639.348 | 1801.481
2.246573 | 1172.37 | 1288.318 | 1.504702 | 920.2103 | 1011.22 |  |  |  | 2.503407 | 1321.34 | 1452.022 | 1.485222 | 891.2437 | 979.3887 | 2.372948 | 1350.907 | 1484.513 | 2.572761 | 1450.377 | 1593.821 | 3.253439 | 1627.218 | 1788.152 | 3.130268 | 1640.62 | 1802.88
2.249918 | 1173.621 | 1289.693 | 1.506738 | 921.5004 | 1012.638 |  |  |  | 2.506738 | 1322.425 | 1453.214 | 1.486383 | 891.93 | 980.1428 | 2.376273 | 1352.325 | 1486.072 | 2.576117 | 1451.842 | 1595.43 | 3.256766 | 1628.421 | 1789.474 | 3.133615 | 1641.944 | 1804.334
2.253235 | 1174.857 | 1291.051 | 1.508811 | 922.7413 | 1014.001 |  |  |  | 2.511741 | 1323.923 | 1454.86 | 1.487385 | 892.4811 | 980.7485 | 2.37962 | 1353.75 | 1487.637 | 2.579432 | 1453.293 | 1597.025 | 3.260117 | 1629.43 | 1790.582 | 3.136935 | 1643.175 | 1805.687
2.256592 | 1176.11 | 1292.429 | 1.510941 | 924.1707 | 1015.572 |  |  |  | 2.516744 | 1325.433 | 1456.52 | 1.488546 | 893.1443 | 981.4773 | 2.382933 | 1355.342 | 1489.387 | 2.582779 | 1454.714 | 1598.587 | 3.263431 | 1630.47 | 1791.726 | 3.140289 | 1644.386 | 1807.017
2.259899 | 1177.256 | 1293.688 | 1.513162 | 925.512 | 1017.046 |  |  |  | 2.520079 | 1326.594 | 1457.795 | 1.489547 | 893.5781 | 981.9539 | 2.386279 | 1356.905 | 1491.105 | 2.586118 | 1456.145 | 1600.159 | 3.266777 | 1631.735 | 1793.115 | 3.143621 | 1645.715 | 1808.478
2.263234 | 1178.432 | 1294.98 | 1.515443 | 926.8568 | 1018.524 |  |  |  | 2.525063 | 1328.134 | 1459.488 | 1.490555 | 894.12 | 982.5494 | 2.389609 | 1358.52 | 1492.879 | 2.589444 | 1457.497 | 1601.645 | 3.27011 | 1632.761 | 1794.243 | 3.146939 | 1646.966 | 1809.853
2.266578 | 1179.651 | 1296.32 | 1.517759 | 928.2365 | 1020.04 |  |  |  | 2.528401 | 1329.269 | 1460.735 | 1.491557 | 894.7355 | 983.2258 | 2.392938 | 1360.117 | 1494.634 | 2.592791 | 1458.952 | 1603.244 | 3.273435 | 1633.998 | 1795.602 | 3.150288 | 1648.18 | 1811.187
2.269892 | 1180.884 | 1297.674 | 1.52014 | 929.6851 | 1021.632 |  |  |  | 2.531745 | 1330.447 | 1462.03 | 1.492555 | 895.3824 | 983.9368 | 2.396293 | 1361.754 | 1496.433 | 2.596094 | 1460.416 | 1604.853 | 3.276786 | 1635.23 | 1796.956 | 3.153595 | 1649.447 | 1812.579
2.273251 | 1182.215 | 1299.138 | 1.522605 | 931.1312 | 1023.221 |  |  |  | 2.535061 | 1331.497 | 1463.184 | 1.493558 | 895.8062 | 984.4024 | 2.399604 | 1363.308 | 1498.141 | 2.599435 | 1461.743 | 1606.311 | 3.2801 | 1636.38 | 1798.22 | 3.156941 | 1650.717 | 1813.975
2.276581 | 1183.563 | 1300.619 | 1.525117 | 932.6227 | 1024.86 |  |  |  | 2.538419 | 1332.761 | 1464.573 | 1.49472 | 896.2885 | 984.9324 | 2.402946 | 1364.773 | 1499.751 | 2.602772 | 1463.159 | 1607.867 | 3.283443 | 1637.476 | 1799.424 | 3.160289 | 1651.989 | 1815.373
2.279918 | 1184.877 | 1302.062 | 1.527674 | 934.24 | 1026.637 |  |  |  | 2.541731 | 1333.989 | 1465.922 | 1.495882 | 897.0525 | 985.772 | 2.406275 | 1366.307 | 1501.437 | 2.606094 | 1464.691 | 1609.551 | 3.28678 | 1638.782 | 1800.86 | 3.163614 | 1653.154 | 1816.653
2.283255 | 1186.145 | 1303.456 | 1.530308 | 935.9838 | 1028.554 |  |  |  | 2.545063 | 1335.06 | 1467.099 | 1.496881 | 897.6036 | 986.3776 | 2.409589 | 1367.754 | 1503.026 | 2.609453 | 1466.239 | 1611.252 | 3.290109 | 1639.885 | 1802.071 | 3.166967 | 1654.344 | 1817.96
2.286563 | 1187.444 | 1304.883 | 1.533004 | 937.6099 | 1030.341 |  |  |  | 2.548414 | 1336.28 | 1468.439 | 1.497884 | 898.1776 | 987.0083 | 2.412944 | 1369.199 | 1504.614 | 2.612774 | 1467.704 | 1612.862 | 3.293466 | 1640.923 | 1803.212 | 3.170277 | 1655.423 | 1819.147
2.289914 | 1188.654 | 1306.213 | 1.53572 | 939.3534 | 1032.256 |  |  |  | 2.55173 | 1337.383 | 1469.652 | 1.498885 | 898.8153 | 987.7091 | 2.416277 | 1370.628 | 1506.185 | 2.616104 | 1469.194 | 1614.499 | 3.296776 | 1642.144 | 1804.553 | 3.17362 | 1656.549 | 1820.384
2.293236 | 1189.855 | 1307.533 | 1.538536 | 941.2534 | 1034.344 |  |  |  | 2.555082 | 1338.511 | 1470.892 | 1.499886 | 899.4872 | 988.4475 | 2.419619 | 1372.123 | 1507.828 | 2.619453 | 1470.636 | 1616.083 | 3.300111 | 1643.316 | 1805.842 | 3.176946 | 1657.704 | 1821.653
2.296571 | 1191.17 | 1308.978 | 1.541419 | 943.119 | 1036.394 |  |  |  | 2.55841 | 1339.718 | 1472.217 | 1.500891 | 899.927 | 988.9308 | 2.422963 | 1373.768 | 1509.635 | 2.622765 | 1472.137 | 1617.733 | 3.303447 | 1644.354 | 1806.983 | 3.180262 | 1658.843 | 1822.904
2.299919 | 1192.558 | 1310.503 | 1.544325 | 944.7828 | 1038.223 |  |  |  | 2.561735 | 1341.024 | 1473.652 | 1.50189 | 900.4236 | 989.4765 | 2.42627 | 1375.387 | 1511.414 | 2.626119 | 1473.605 | 1619.346 | 3.306758 | 1645.449 | 1808.185 | 3.183624 | 1660.082 | 1824.266
2.303233 | 1193.84 | 1311.913 | 1.547324 | 946.7171 | 1040.348 |  |  |  | 2.565082 | 1342.229 | 1474.977 | 1.503055 | 900.9347 | 990.0381 | 2.429621 | 1376.858 | 1513.031 | 2.62944 | 1474.985 | 1620.862 | 3.310116 | 1646.537 | 1809.382 | 3.186944 | 1661.444 | 1825.762
2.30658 | 1195.094 | 1313.29 | 1.548854 | 947.7297 | 1041.461 |  |  |  | 2.568404 | 1343.56 | 1476.44 | 1.504216 | 901.7155 | 990.8962 | 2.43293 | 1378.402 | 1514.727 | 2.632773 | 1476.505 | 1622.533 | 3.31344 | 1647.608 | 1810.558 | 3.190287 | 1662.66 | 1827.099
2.30991 | 1196.449 | 1314.779 | 1.551922 | 949.4947 | 1043.401 |  |  |  | 2.571757 | 1344.717 | 1477.711 | 1.505215 | 902.1886 | 991.416 | 2.436272 | 1380.019 | 1516.505 | 2.636116 | 1477.947 | 1624.118 | 3.316776 | 1648.749 | 1811.812 | 3.193626 | 1663.787 | 1828.337
2.313237 | 1197.712 | 1316.167 | 1.555049 | 951.3559 | 1045.446 |  |  |  | 2.575092 | 1345.91 | 1479.022 | 1.506215 | 902.7692 | 992.054 | 2.439625 | 1381.424 | 1518.048 | 2.639437 | 1479.299 | 1625.603 | 3.32012 | 1649.807 | 1812.974 | 3.196929 | 1665.002 | 1829.672
2.316583 | 1198.996 | 1317.578 | 1.55827 | 953.3212 | 1047.606 |  |  |  | 2.578409 | 1347.154 | 1480.389 | 1.507216 | 903.4669 | 992.8207 | 2.442942 | 1382.938 | 1519.712 | 2.642793 | 1480.777 | 1627.228 | 3.323429 | 1650.966 | 1814.249 | 3.200279 | 1666.143 | 1830.927
2.319895 | 1200.39 | 1319.11 | 1.559884 | 954.3409 | 1048.726 |  |  |  | 2.581761 | 1348.336 | 1481.688 | 1.508223 | 903.8986 | 993.2952 | 2.446295 | 1384.51 | 1521.439 | 2.646116 | 1482.315 | 1628.918 | 3.326774 | 1652.218 | 1815.624 | 3.203598 | 1667.288 | 1832.185
2.323239 | 1201.775 | 1320.632 | 1.561509 | 955.3823 | 1049.871 |  |  |  | 2.585061 | 1349.412 | 1482.871 | 1.509225 | 904.5808 | 994.0448 | 2.449609 | 1386.049 | 1523.131 | 2.649439 | 1483.677 | 1630.414 | 3.330087 | 1653.379 | 1816.9 | 3.206942 | 1668.483 | 1833.498
2.326575 | 1203.118 | 1322.108 | 1.56483 | 957.2189 | 1051.889 |  |  |  | 2.588407 | 1350.641 | 1484.221 | 1.510386 | 905.0607 | 994.5722 | 2.452931 | 1387.545 | 1524.775 | 2.652781 | 1485.224 | 1632.115 | 3.335113 | 1654.948 | 1818.625 | 3.210287 | 1669.725 | 1834.862
2.329905 | 1204.478 | 1323.602 | 1.5665 | 958.236 | 1053.007 |  |  |  | 2.591743 | 1351.928 | 1485.635 | 1.511388 | 905.7489 | 995.3285 | 2.456272 | 1388.997 | 1526.37 | 2.656087 | 1486.766 | 1633.809 | 3.338442 | 1656.02 | 1819.802 | 3.213604 | 1671.004 | 1836.268
2.333261 | 1205.762 | 1325.014 | 1.568155 | 959.265625 | 1054.138 |  |  |  | 2.595075 | 1353.114 | 1486.939 | 1.512552 | 906.2499 | 995.879 | 2.45959 | 1390.558 | 1528.086 | 2.659437 | 1488.054 | 1635.225 | 3.341773 | 1657.098 | 1820.986 | 3.216958 | 1672.295 | 1837.687
2.336571 | 1206.931 | 1326.298 | 1.571469 | 961.2824 | 1056.354 |  |  |  | 2.598434 | 1354.374 | 1488.323 | 1.513714 | 907.0987 | 996.8118 | 2.462948 | 1392.074 | 1529.752 | 2.662779 | 1489.44 | 1636.747 | 3.345125 | 1658.183 | 1822.179 | 3.220274 | 1673.555 | 1839.071
2.339913 | 1208.126 | 1327.611 | 1.57315 | 962.3699 | 1057.549 |  |  |  | 2.601739 | 1355.763 | 1489.849 | 1.514714 | 907.6873 | 997.4586 | 2.466278 | 1393.51 | 1531.33 | 2.666104 | 1490.917 | 1638.371 | 3.348432 | 1659.381 | 1823.496 | 3.223604 | 1674.789 | 1840.427
2.343243 | 1209.393 | 1329.003 | 1.57482 | 963.393 | 1058.674 |  |  |  | 2.605072 | 1356.99 | 1491.198 | 1.515718 | 908.1725 | 997.9917 | 2.469607 | 1394.954 | 1532.916 | 2.669457 | 1492.335 | 1639.928 | 3.351782 | 1660.555 | 1824.785 | 3.226955 | 1675.929 | 1841.681
2.346556 | 1210.607 | 1330.338 | 1.576485 | 964.418 | 1059.8 |  |  |  | 2.608395 | 1358.28 | 1492.615 | 1.516721 | 908.6269 | 998.4911 | 2.472954 | 1396.390625 | 1534.495 | 2.672768 | 1493.769 | 1641.504 | 3.355108 | 1661.685 | 1826.028 | 3.230268 | 1677.06 | 1842.923
2.349912 | 1211.797 | 1331.645 | 1.579806 | 966.4614 | 1062.046 |  |  |  | 2.611714 | 1359.544 | 1494.005 | 1.517722 | 909.1713 | 999.0893 | 2.476258 | 1397.66 | 1535.89 | 2.676108 | 1495.275 | 1643.16 | 3.35844 | 1662.814 | 1827.268 | 3.23362 | 1678.164 | 1844.137
2.359928 | 1211.525 | 1331.346 | 1.581488 | 967.5117 | 1063.2 |  |  |  | 2.61508 | 1360.682 | 1495.255 | 1.518722 | 909.6404 | 999.6049 | 2.479612 | 1398.989 | 1537.351 | 2.679434 | 1496.798 | 1644.833 | 3.361791 | 1663.926 | 1828.49 | 3.236947 | 1679.227 | 1845.305
2.36324 | 1210.465 | 1330.181 | 1.583167 | 968.537 | 1064.326 |  |  |  | 2.618404 | 1361.943 | 1496.641 | 1.519722 | 910.2424 | 1000.266 | 2.482943 | 1400.46 | 1538.967 | 2.682761 | 1498.231 | 1646.408 | 3.366777 | 1665.441 | 1830.155 | 3.240268 | 1680.302 | 1846.486
2.364915 | 1208.893 | 1328.454 | 1.58483 | 969.5873 | 1065.481 |  |  |  | 2.621743 | 1363.168 | 1497.987 | 1.520883 | 911.0532 | 1001.157 | 2.486269 | 1401.919 | 1540.571 | 2.686122 | 1499.639 | 1647.955 | 3.370125 | 1666.496 | 1831.315 | 3.243622 | 1681.47 | 1847.769
2.366586 | 1204.899 | 1324.065 | 1.58814 | 971.54 | 1067.626 |  |  |  | 2.625089 | 1364.324 | 1499.257 | 1.521883 | 911.3608 | 1001.495 | 2.489617 | 1403.451 | 1542.254 | 2.689442 | 1501.022 | 1649.474 | 3.373437 | 1667.595 | 1832.522 | 3.24694 | 1682.633 | 1849.047
2.368245 | 1200.57 | 1319.308 | 1.591486 | 973.4612 | 1069.738 |  |  |  | 2.628398 | 1365.569 | 1500.625 | 1.522884 | 911.663 | 1001.827 | 2.492931 | 1405.001 | 1543.957 | 2.692791 | 1502.494 | 1651.092 | 3.376787 | 1668.694 | 1833.73 | 3.250287 | 1683.764 | 1850.29
2.369896 | 1196.47 | 1314.802 | 1.594798 | 975.4236 | 1071.894 |  |  |  | 2.631752 | 1366.953 | 1502.146 | 1.523886 | 912.2956 | 1002.523 | 2.496275 | 1406.434 | 1545.532 | 2.696127 | 1503.883 | 1652.619 | 3.380118 | 1669.883 | 1835.036 | 3.253613 | 1684.976 | 1851.622
2.371559 | 1192.298 | 1310.217 | 1.598129 | 977.3691 | 1074.032 |  |  |  | 2.63507 | 1368.047 | 1503.349 | 1.524886 | 912.9948 | 1003.291 | 2.499614 | 1407.963 | 1547.212 | 2.699434 | 1505.303 | 1654.179 | 3.383434 | 1670.995 | 1836.258 | 3.256936 | 1686.274 | 1853.048
2.373241 | 1188.089 | 1305.592 | 1.599807 | 978.3734 | 1075.136 |  |  |  | 2.638412 | 1369.374 | 1504.807 | 1.525891 | 913.731 | 1004.1 | 2.502934 | 1409.348 | 1548.734 | 2.702782 | 1506.813 | 1655.839 | 3.386783 | 1672.155 | 1837.533 | 3.260284 | 1687.489 | 1854.384
2.374926 | 1183.86 | 1300.945 | 1.603141 | 980.3352 | 1077.291 |  |  |  | 2.641757 | 1370.657 | 1506.216 | 1.527056 | 914.2835 | 1004.707 | 2.506287 | 1410.857 | 1550.393 | 2.706101 | 1508.246 | 1657.413 | 3.390099 | 1673.281 | 1838.77 | 3.263604 | 1688.594 | 1855.598
2.376591 | 1179.76 | 1296.439 | 1.606478 | 982.1185 | 1079.251 |  |  |  | 2.645078 | 1371.899 | 1507.581 | 1.528056 | 914.5772 | 1005.03 | 2.509601 | 1412.335 | 1552.016 | 2.709447 | 1509.667 | 1658.975 | 3.393446 | 1674.36 | 1839.956 | 3.266951 | 1689.848 | 1856.976
2.378244 | 1175.672 | 1291.947 | 1.609825 | 983.9712 | 1081.287 |  |  |  | 2.648423 | 1373.057 | 1508.854 | 1.529219 | 915.3984375 | 1005.932 | 2.512941 | 1413.905 | 1553.741 | 2.712786 | 1511.2 | 1660.659 | 3.398436 | 1675.897 | 1841.645 | 3.27029 | 1691.006 | 1858.249
2.379907 | 1171.791 | 1287.682 | 1.611478 | 985.0042 | 1082.422 |  |  |  | 2.651742 | 1374.361 | 1510.286 | 1.530385 | 915.8475 | 1006.426 | 2.516277 | 1415.347 | 1555.326 | 2.716103 | 1512.702 | 1662.31 | 3.401773 | 1676.934 | 1842.784 | 3.273606 | 1692.145 | 1859.5
2.381587 | 1168.754 | 1284.345 | 1.613133 | 986.0124 | 1083.53 |  |  |  | 2.655071 | 1375.622 | 1511.673 | 1.531548 | 916.4657 | 1007.105 | 2.5196 | 1416.876 | 1557.007 | 2.719455 | 1514.118 | 1663.866 | 3.405102 | 1678.096 | 1844.061 | 3.276959 | 1693.363 | 1860.839
2.39324 | 1169.024 | 1284.642 | 1.616482 | 987.8686 | 1085.57 |  |  |  | 2.658416 | 1376.908 | 1513.086 | 1.532552 | 917.0999 | 1007.802 | 2.522959 | 1418.363 | 1558.641 | 2.722765 | 1515.597 | 1665.491 | 3.40842 | 1679.146 | 1845.215 | 3.280266 | 1694.59 | 1862.187
2.399916 | 1170.404 | 1286.159 | 1.619796 | 989.7211 | 1087.606 |  |  |  | 2.66173 | 1378.138 | 1514.437 | 1.533554 | 917.5323 | 1008.277 | 2.526273 | 1419.85 | 1560.274 | 2.726102 | 1516.988 | 1667.02 | 3.411771 | 1680.282 | 1846.464 | 3.283601 | 1695.792 | 1863.508
2.404905 | 1171.771 | 1287.66 | 1.623133 | 991.7211 | 1089.803 |  |  |  | 2.665084 | 1379.42 | 1515.846 | 1.534555 | 918.3194 | 1009.142 | 2.529612 | 1421.387 | 1561.964 | 2.729447 | 1518.413 | 1668.586 | 3.415097 | 1681.437 | 1847.733 | 3.286946 | 1697.0625 | 1864.904
2.40992 | 1173.228 | 1289.262 | 1.626488 | 993.7003 | 1091.978 |  |  |  | 2.668408 | 1380.772 | 1517.332 | 1.535555 | 918.65 | 1009.505 | 2.532952 | 1422.832 | 1563.552 | 2.732759 | 1519.884 | 1670.202 | 3.41844 | 1682.581 | 1848.99 | 3.290272 | 1698.234 | 1866.191
2.413229 | 1174.38 | 1290.528 | 1.629808 | 995.6022 | 1094.068 |  |  |  | 2.671731 | 1382.067 | 1518.755 | 1.536554 | 919.2146 | 1010.126 | 2.536258 | 1424.378 | 1565.25 | 2.736112 | 1521.316 | 1671.776 | 3.421788 | 1683.603 | 1850.113 | 3.293635 | 1699.35 | 1867.418
2.416581 | 1175.528 | 1291.789 | 1.633162 | 997.4758 | 1096.127 |  |  |  | 2.675084 | 1383.292 | 1520.101 | 1.537716 | 920.0707 | 1011.067 | 2.53961 | 1425.88 | 1566.901 | 2.739434 | 1522.753 | 1673.355 | 3.425097 | 1684.783 | 1851.409 | 3.296948 | 1700.464 | 1868.641
2.419912 | 1176.691 | 1293.067 | 1.634832 | 998.4877 | 1097.239 |  |  |  | 2.678397 | 1384.634 | 1521.575 | 1.538881 | 920.5602 | 1011.605 | 2.542941 | 1427.381 | 1568.55 | 2.742763 | 1524.253 | 1675.003 | 3.42845 | 1685.926 | 1852.666 | 3.301946 | 1701.984 | 1870.313
2.423237 | 1177.799 | 1294.285 | 1.638133 | 1000.336 | 1099.27 |  |  |  | 2.68175 | 1385.895 | 1522.962 | 1.539882 | 920.9196 | 1012 | 2.546287 | 1428.869 | 1570.185 | 2.746116 | 1525.625 | 1676.511 | 3.431768 | 1687.042 | 1853.892 | 3.305259 | 1703.018 | 1871.448
2.426586 | 1178.942 | 1295.54 | 1.641476 | 1002.122 | 1101.233 |  |  |  | 2.685081 | 1387.104 | 1524.29 | 1.540884 | 921.7515 | 1012.914 | 2.549634 | 1430.425 | 1571.896 | 2.749436 | 1526.961 | 1677.979 | 3.4351 | 1688.121 | 1855.079 | 3.308603 | 1704.08 | 1872.616
2.4299 | 1180.109 | 1296.823 | 1.644804 | 1003.816 | 1103.094 |  |  |  | 2.688405 | 1388.262 | 1525.562 | 1.541885 | 922.2789 | 1013.493 | 2.552942 | 1431.953 | 1573.575 | 2.752786 | 1528.477 | 1679.645 | 3.438454 | 1689.263 | 1856.333 | 3.311953 | 1705.25 | 1873.902
2.433246 | 1181.264 | 1298.092 | 1.648136 | 1005.668 | 1105.13 |  |  |  | 2.691751 | 1389.551 | 1526.979 | 1.542888 | 922.4785 | 1013.713 | 2.556276 | 1433.33 | 1575.087 | 2.756109 | 1529.992 | 1681.309 | 3.441773 | 1690.375 | 1857.555 | 3.315271 | 1706.409 | 1875.174
2.436583 | 1182.399 | 1299.34 | 1.651486 | 1007.411 | 1107.045 |  |  |  | 2.695074 | 1390.747 | 1528.293 | 1.543888 | 922.9487 | 1014.229 | 2.559591 | 1434.957 | 1576.876 | 2.759436 | 1531.537 | 1683.008 | 3.445131 | 1691.383 | 1858.662 | 3.318625 | 1707.461 | 1876.331
2.439905 | 1183.564 | 1300.62 | 1.654805 | 1009.242 | 1109.057 |  |  |  | 2.698428 | 1391.946 | 1529.611 | 1.545052 | 923.7825 | 1015.146 | 2.562932 | 1436.488 | 1578.558 | 2.762784 | 1533.126 | 1684.754 | 3.44845 | 1692.429 | 1859.812 | 3.321941 | 1708.463 | 1877.432
2.443254 | 1184.861 | 1302.045 | 1.658149 | 1010.987 | 1110.975 |  |  |  | 2.701762 | 1393.082 | 1530.86 | 1.54622 | 924.5208 | 1015.957 | 2.566285 | 1437.965 | 1580.181 | 2.766109 | 1534.732 | 1686.518 | 3.451774 | 1693.522 | 1861.013 | 3.325269 | 1709.599 | 1878.68
2.446567 | 1186.088 | 1303.394 | 1.661476 | 1012.702 | 1112.859 |  |  |  | 2.705075 | 1394.309 | 1532.208 | 1.547219 | 924.9976 | 1016.481 | 2.569605 | 1439.471 | 1581.836 | 2.76946 | 1536.164 | 1688.093 | 3.455111 | 1694.561 | 1862.155 | 3.328614 | 1710.622 | 1879.804
2.449905 | 1187.41 | 1304.846 | 1.664793 | 1014.567 | 1114.909 |  |  |  | 2.708426 | 1395.432 | 1533.442 | 1.548382 | 925.6597 | 1017.208 | 2.572957 | 1441.076 | 1583.6 | 2.772793 | 1537.594 | 1689.664 | 3.45842 | 1695.659 | 1863.361 | 3.331929 | 1711.718 | 1881.008
2.453245 | 1188.772 | 1306.343 | 1.668148 | 1016.367 | 1116.887 |  |  |  | 2.71173 | 1396.555 | 1534.676 | 1.549385 | 926.2496 | 1017.857 | 2.57628 | 1442.549 | 1585.218 | 2.776109 | 1539.059 | 1691.274 | 3.461779 | 1696.835 | 1864.654 | 3.335286 | 1712.84 | 1882.242
2.456566 | 1190.09 | 1307.791 | 1.67146 | 1018.104 | 1118.796 |  |  |  | 2.715074 | 1397.655 | 1535.884 | 1.550388 | 926.6244 | 1018.269 | 2.579598 | 1444.071 | 1586.891 | 2.77946 | 1540.546 | 1692.908 | 3.465116 | 1697.971 | 1865.903 | 3.338617 | 1714.139 | 1883.669
2.459928 | 1191.318 | 1309.14 | 1.674807 | 1019.948 | 1120.822 |  |  |  | 2.718412 | 1398.732 | 1537.068 | 1.55139 | 927.2485 | 1018.954 | 2.582942 | 1445.621 | 1588.595 | 2.782764 | 1542.075 | 1694.588 | 3.468439 | 1699.085 | 1867.126 | 3.341945 | 1715.218 | 1884.855
2.463244 | 1192.645 | 1310.599 | 1.678139 | 1021.797 | 1122.854 |  |  |  | 2.721735 | 1399.862 | 1538.31 | 1.55239 | 927.8246 | 1019.588 | 2.586257 | 1447.181 | 1590.309 | 2.786108 | 1543.633 | 1696.3 | 3.471787 | 1700.147 | 1868.293 | 3.34529 | 1716.33 | 1886.077
2.466581 | 1193.747 | 1311.809 | 1.681458 | 1023.473 | 1124.696 |  |  |  | 2.725094 | 1401.01 | 1539.572 | 1.553554 | 928.3024 | 1020.113 | 2.589613 | 1448.647 | 1591.919 | 2.789446 | 1545.23 | 1698.055 | 3.475092 | 1701.23 | 1869.483 | 3.348604 | 1717.402 | 1887.255
2.469918 | 1194.884 | 1313.059 | 1.684813 | 1025.207 | 1126.601 |  |  |  | 2.728405 | 1402.176 | 1540.853 | 1.554553 | 928.8232 | 1020.685 | 2.59295 | 1450.077 | 1593.491 | 2.792775 | 1546.696 | 1699.666 | 3.47844 | 1702.274 | 1870.631 | 3.351951 | 1718.458 | 1888.416
2.473221 | 1196.064 | 1314.356 | 1.688137 | 1026.959 | 1128.527 |  |  |  | 2.73174 | 1403.429 | 1542.23 | 1.555716 | 929.6084 | 1021.548 | 2.596276 | 1451.469 | 1595.021 | 2.796131 | 1548.235 | 1701.357 | 3.481775 | 1703.343 | 1871.805 | 3.356934 | 1719.903 | 1890.004
2.476574 | 1197.238 | 1315.646 | 1.691479 | 1028.741 | 1130.485 |  |  |  | 2.73507 | 1404.664 | 1543.586 | 1.556715 | 930.1497 | 1022.143 | 2.599624 | 1452.931 | 1596.628 | 2.799439 | 1549.618 | 1702.877 | 3.485097 | 1704.434 | 1873.004 | 3.360286 | 1720.961 | 1891.166
2.479905 | 1198.337 | 1316.854 | 1.694814 | 1030.495 | 1132.412 |  |  |  | 2.73838 | 1405.813 | 1544.85 | 1.557715 | 930.5349 | 1022.566 | 2.602931 | 1454.277 | 1598.107 | 2.80277 | 1551.122 | 1704.529 | 3.488451 | 1705.466 | 1874.138 | 3.363619 | 1722.17 | 1892.495
2.48325 | 1199.578 | 1318.218 | 1.698127 | 1032.227 | 1134.315 |  |  |  | 2.741744 | 1407.148 | 1546.317 | 1.558719 | 931.0881 | 1023.174 | 2.606277 | 1455.697 | 1599.667 | 2.806095 | 1552.579 | 1706.131 | 3.493441 | 1706.894 | 1875.707 | 3.366938 | 1723.287 | 1893.722
2.486598 | 1200.878 | 1319.646 | 1.701483 | 1033.928 | 1136.185 |  |  |  | 2.74507 | 1408.408 | 1547.701 | 1.559721 | 931.7334 | 1023.883 | 2.60961 | 1456.782 | 1600.859 | 2.809416 | 1554.043 | 1707.74 | 3.496793 | 1707.973 | 1876.893 | 3.370288 | 1724.391 | 1894.935
2.489903 | 1202.149 | 1321.043 | 1.704808 | 1035.724 | 1138.158 |  |  |  | 2.748408 | 1409.607 | 1549.018 | 1.560721 | 932.3538 | 1024.565 | 2.621265 | 1457.568 | 1601.723 | 2.812781 | 1555.494 | 1709.334 | 3.50176 | 1709.437 | 1878.502 | 3.373607 | 1725.539 | 1896.197
2.493242 | 1203.285 | 1322.291 | 1.70815 | 1037.457 | 1140.063 |  |  |  | 2.751756 | 1410.913 | 1550.454 | 1.56172 | 932.9319 | 1025.2 | 2.63128 | 1458.851 | 1603.133 | 2.816103 | 1556.99 | 1710.977 | 3.505116 | 1710.489 | 1879.659 | 3.376951 | 1726.654 | 1897.422
2.496558 | 1204.469 | 1323.592 | 1.711499 | 1039.124 | 1141.894 |  |  |  | 2.75506 | 1412.2 | 1551.868 | 1.562883 | 933.427 | 1025.744 | 2.636275 | 1460.119 | 1604.526 | 2.819439 | 1558.491 | 1712.627 | 3.508431 | 1711.585 | 1880.862 | 3.380286 | 1727.673 | 1898.542
2.499896 | 1205.674 | 1324.916 | 1.714806 | 1040.766 | 1143.699 |  |  |  | 2.758412 | 1413.343 | 1553.124 | 1.564045 | 934.1038 | 1026.488 | 2.641283 | 1461.491 | 1606.034 | 2.822788 | 1559.981 | 1714.265 | 3.511778 | 1712.635 | 1882.017 | 3.3836 | 1728.756 | 1899.732
2.503251 | 1206.826 | 1326.183 | 1.718159 | 1042.461 | 1145.561 |  |  |  | 2.761734 | 1414.54 | 1554.439 | 1.565047 | 934.4809 | 1026.902 | 2.64627 | 1463.017 | 1607.711 | 2.826094 | 1561.419 | 1715.845 | 3.51512 | 1713.718 | 1883.206 | 3.386952 | 1729.858 | 1900.943
2.506572 | 1207.995 | 1327.467 | 1.721477 | 1044.081 | 1147.342 |  |  |  | 2.765071 | 1415.803 | 1555.827 | 1.566047 | 935.0728 | 1027.553 | 2.64963 | 1464.092 | 1608.892 | 2.829448 | 1562.8 | 1717.363 | 3.518432 | 1714.858 | 1884.46 | 3.390274 | 1731.001 | 1902.198
2.509924 | 1209.224 | 1328.818 | 1.724796 | 1045.714 | 1149.137 |  |  |  | 2.76842 | 1416.934 | 1557.071 | 1.567052 | 935.5646 | 1028.093 | 2.652945 | 1465.287 | 1610.206 | 2.832769 | 1564.342 | 1719.057 | 3.521788 | 1715.866 | 1885.567 | 3.393624 | 1732.19 | 1903.506
2.51324 | 1210.474 | 1330.192 | 1.728151 | 1047.468 | 1151.064 |  |  |  | 2.771744 | 1418.161 | 1558.418 | 1.568056 | 936.1821 | 1028.772 | 2.65627 | 1466.551 | 1611.595 | 2.83611 | 1565.711 | 1720.562 | 3.526768 | 1717.399 | 1887.252 | 3.396961 | 1733.314 | 1904.741
2.516563 | 1211.589 | 1331.417 | 1.731471 | 1049.209 | 1152.977 |  |  |  | 2.775086 | 1419.275 | 1559.643 | 1.569055 | 936.5978 | 1029.228 | 2.659612 | 1467.793 | 1612.959 | 2.839454 | 1567.09 | 1722.077 | 3.530119 | 1718.458 | 1888.415 | 3.400266 | 1734.395 | 1905.928
2.519911 | 1212.737 | 1332.678 | 1.734827 | 1051.043 | 1154.993 |  |  |  | 2.778413 | 1420.532 | 1561.024 | 1.570055 | 936.9567 | 1029.623 | 2.662917 | 1469.124 | 1614.422 | 2.842774 | 1568.658 | 1723.8 | 3.533433 | 1719.468 | 1889.525 | 3.403617 | 1735.475 | 1907.115
2.523223 | 1213.886 | 1333.941 | 1.738151 | 1052.649 | 1156.757 |  |  |  | 2.781738 | 1421.762 | 1562.376 | 1.571055 | 937.5731 | 1030.3 | 2.666273 | 1470.449 | 1615.878 | 2.846125 | 1570.1 | 1725.384 | 3.538446 | 1721.06 | 1891.275 | 3.40859 | 1736.927 | 1908.71
2.526582 | 1215.107 | 1335.283 | 1.74147 | 1054.289 | 1158.559 |  |  |  | 2.785091 | 1423.109 | 1563.856 | 1.572217 | 938.2897 | 1031.088 | 2.669603 | 1471.853 | 1617.421 | 2.849444 | 1571.471 | 1726.891 | 3.541771 | 1722.143 | 1892.465 | 3.413615 | 1738.475 | 1910.412
2.529916 | 1216.291 | 1336.584 | 1.744801 | 1055.902 | 1160.332 |  |  |  | 2.788401 | 1424.345 | 1565.214 | 1.573382 | 938.952 | 1031.815 | 2.672935 | 1473.208 | 1618.91 | 2.852772 | 1572.989 | 1728.56 | 3.545113 | 1723.144 | 1893.565 | 3.416935 | 1739.81 | 1911.88
2.533243 | 1217.562 | 1337.98 | 1.748115 | 1057.603 | 1162.202 |  |  |  | 2.791751 | 1425.583 | 1566.575 | 1.574385 | 939.6473 | 1032.579 | 2.67629 | 1474.519 | 1620.351 | 2.856115 | 1574.455 | 1730.171 | 3.548459 | 1724.172 | 1894.695 | 3.420292 | 1741.071 | 1913.265
2.536589 | 1218.843 | 1339.387 | 1.751473 | 1059.046 | 1163.787 |  |  |  | 2.79508 | 1426.825 | 1567.939 | 1.575389 | 940.131 | 1033.111 | 2.679598 | 1475.793 | 1621.751 | 2.859427 | 1575.829 | 1731.681 | 3.551768 | 1725.224 | 1895.851 | 3.42361 | 1742.315 | 1914.632
2.5399 | 1220.068 | 1340.734 | 1.754811 | 1060.776 | 1165.688 |  |  |  | 2.798404 | 1428.078 | 1569.317 | 1.576389 | 940.3187 | 1033.317 | 2.682946 | 1477.121 | 1623.21 | 2.862779 | 1577.371 | 1733.375 | 3.555119 | 1726.232 | 1896.958 | 3.42694 | 1743.518 | 1915.954
2.543244 | 1221.325 | 1342.116 | 1.758136 | 1062.399 | 1167.472 |  |  |  | 2.801756 | 1429.243 | 1570.597 | 1.57739 | 940.9753 | 1034.039 | 2.686262 | 1478.445 | 1624.665 | 2.866109 | 1578.822 | 1734.969 | 3.558434 | 1727.296 | 1898.127 | 3.43028 | 1744.673 | 1917.223
2.546578 | 1222.565 | 1343.478 | 1.761493 | 1063.997 | 1169.227 |  |  |  | 2.805073 | 1430.406 | 1571.875 | 1.578391 | 941.744 | 1034.883 | 2.689595 | 1479.68 | 1626.022 | 2.869432 | 1580.155 | 1736.434 | 3.563443 | 1728.766 | 1899.743 | 3.43527 | 1746.023 | 1918.707
2.549902 | 1223.787 | 1344.82 | 1.764799 | 1065.509 | 1170.889 |  |  |  | 2.80841 | 1431.663 | 1573.257 | 1.579551 | 942.4621 | 1035.673 | 2.692951 | 1481.011 | 1627.485 | 2.872783 | 1581.603 | 1738.025 | 3.566781 | 1729.795 | 1900.874 | 3.438623 | 1747.0625 | 1919.849
2.553255 | 1224.811 | 1345.946 | 1.768144 | 1067.127 | 1172.667 |  |  |  | 2.811738 | 1432.829 | 1574.537 | 1.58055 | 942.9128 | 1036.168 | 2.696271 | 1482.344 | 1628.949 | 2.876098 | 1582.963 | 1739.52 | 3.570108 | 1730.86 | 1902.044 | 3.441939 | 1748.064 | 1920.949
2.556571 | 1226.047 | 1347.305 | 1.771479 | 1068.574 | 1174.257 |  |  |  | 2.815055 | 1433.928 | 1575.745 | 1.581717 | 943.5197 | 1036.835 | 2.699623 | 1483.733 | 1630.475 | 2.879449 | 1584.346 | 1741.04 | 3.575117 | 1732.333 | 1903.663 | 3.445292 | 1749.132 | 1922.123
2.559911 | 1227.169 | 1348.537 | 1.774802 | 1070.021 | 1175.847 |  |  |  | 2.818406 | 1435.149 | 1577.087 | 1.582716 | 943.9578 | 1037.316 | 2.702954 | 1485.002 | 1631.871 | 2.88278 | 1585.819 | 1742.658 | 3.578437 | 1733.491 | 1904.935 | 3.448618 | 1750.234375 | 1923.334
2.563252 | 1228.294 | 1349.773 | 1.778157 | 1071.427 | 1177.392 |  |  |  | 2.821731 | 1436.267 | 1578.316 | 1.58372 | 944.5488 | 1037.966 | 2.706266 | 1486.252 | 1633.244 | 2.8861 | 1587.369 | 1744.361 | 3.583433 | 1734.952 | 1906.54 | 3.451936 | 1751.271 | 1924.474
2.566569 | 1229.526 | 1351.127 | 1.78148 | 1072.762 | 1178.86 |  |  |  | 2.825074 | 1437.429 | 1579.593 | 1.584719 | 945.2867 | 1038.777 | 2.709615 | 1487.53 | 1634.648 | 2.889451 | 1588.76 | 1745.89 | 3.586762 | 1735.995 | 1907.687 | 3.455282 | 1752.353 | 1925.662
2.569923 | 1230.891 | 1352.628 | 1.784819 | 1073.894 | 1180.103 |  |  |  | 2.828422 | 1438.517 | 1580.788 | 1.58572 | 945.6669 | 1039.194 | 2.71293 | 1488.827 | 1636.074 | 2.892771 | 1590.369 | 1747.659 | 3.590121 | 1737.064 | 1908.861 | 3.458597 | 1753.424 | 1926.84
2.573238 | 1232.068 | 1353.921 | 1.788154 | 1075.05 | 1181.374 |  |  |  | 2.831737 | 1439.745 | 1582.137 | 1.586722 | 946.2717 | 1039.859 | 2.71628 | 1490.069 | 1637.438 | 2.896124 | 1591.735 | 1749.16 | 3.59344 | 1738.203 | 1910.113 | 3.461951 | 1754.511 | 1928.034
2.576575 | 1233.404 | 1355.389 | 1.793142 | 1076.542 | 1183.013 |  |  |  | 2.835089 | 1440.829 | 1583.329 | 1.587884 | 946.8887 | 1040.537 | 2.719618 | 1491.302 | 1638.794 | 2.899459 | 1593.125 | 1750.687 | 3.596787 | 1739.295 | 1911.314 | 3.465285 | 1755.561 | 1929.188
2.579915 | 1234.669 | 1356.779 | 1.798134 | 1077.684 | 1184.268 |  |  |  | 2.8384 | 1441.982 | 1584.596 | 1.589046 | 947.4894 | 1041.197 | 2.72294 | 1492.647 | 1640.272 | 2.902771 | 1594.42 | 1752.11 | 3.600116 | 1740.356 | 1912.479 | 3.468608 | 1756.66 | 1930.396
2.583239 | 1235.914 | 1358.147 | 1.80315 | 1078.853 | 1185.553 |  |  |  | 2.841738 | 1443.208 | 1585.943 | 1.590048 | 947.9821 | 1041.739 | 2.726289 | 1493.871 | 1641.617 | 2.90612 | 1595.856 | 1753.688 | 3.603426 | 1741.419 | 1913.648 | 3.471955 | 1757.799 | 1931.647
2.586596 | 1237.023 | 1359.365 | 1.808126 | 1079.868 | 1186.668 |  |  |  | 2.845083 | 1444.526 | 1587.391 | 1.591048 | 948.5686 | 1042.383 | 2.729603 | 1495.17 | 1643.044 | 2.909429 | 1597.22 | 1755.187 | 3.606775 | 1742.528 | 1914.866 | 3.47527 | 1758.983 | 1932.948
2.589909 | 1238.257 | 1360.722 | 1.814802 | 1081.032 | 1187.948 |  |  |  | 2.848407 | 1445.679 | 1588.658 | 1.592051 | 949.0186 | 1042.878 | 2.732944 | 1496.495 | 1644.5 | 2.912776 | 1598.657 | 1756.766 | 3.610094 | 1743.575 | 1916.016 | 3.480291 | 1760.594 | 1934.719
2.593237 | 1239.388 | 1361.965 | 1.821483 | 1082.316 | 1189.359 |  |  |  | 2.851766 | 1446.971 | 1590.079 | 1.593056 | 949.4498 | 1043.351 | 2.736284 | 1497.83 | 1645.967 | 2.916114 | 1600.188 | 1758.449 | 3.613444 | 1744.607 | 1917.15 | 3.483603 | 1761.796 | 1936.04
2.596579 | 1240.563 | 1363.256 | 1.828146 | 1083.635 | 1190.807 |  |  |  | 2.855082 | 1448.294 | 1591.532 | 1.594055 | 950.1826 | 1044.157 | 2.739598 | 1499.089 | 1647.351 | 2.919436 | 1601.651 | 1760.056 | 3.616783 | 1745.609375 | 1918.252 | 3.486946 | 1762.904 | 1937.257
2.599886 | 1241.686 | 1364.491 | 1.833134 | 1084.904 | 1192.202 |  |  |  | 2.858408 | 1449.423 | 1592.772 | 1.595056 | 950.7761 | 1044.809 | 2.742952 | 1500.526 | 1648.93 | 2.92279 | 1603.06 | 1761.605 | 3.620101 | 1746.686 | 1919.435 | 3.490283 | 1764.016 | 1938.479
2.603243 | 1243.005 | 1365.939 | 1.838162 | 1086.313 | 1193.751 |  |  |  | 2.861738 | 1450.618 | 1594.085 | 1.596222 | 951.202 | 1045.277 | 2.746272 | 1501.833 | 1650.366 | 2.926101 | 1604.424 | 1763.103 | 3.625115 | 1748.129 | 1921.021 | 3.493602 | 1765.133 | 1939.707
2.60657 | 1244.216 | 1367.27 | 1.841471 | 1087.575 | 1195.138 |  |  |  | 2.865054 | 1451.87 | 1595.462 | 1.597386 | 951.7521 | 1045.881 | 2.749611 | 1503.104 | 1651.763 | 2.929436 | 1605.921 | 1764.748 | 3.630108 | 1749.638 | 1922.679 | 3.496959 | 1766.138 | 1940.811
2.609908 | 1245.354 | 1368.521 | 1.844817 | 1088.704 | 1196.378 |  |  |  | 2.868412 | 1453.063 | 1596.773 | 1.598551 | 952.5965 | 1046.809 | 2.752959 | 1504.428 | 1653.218 | 2.932768 | 1607.198 | 1766.151 | 3.633451 | 1750.727 | 1923.876 | 3.501938 | 1767.644 | 1942.466
2.613261 | 1246.585 | 1369.873 | 1.848139 | 1089.834 | 1197.62 |  |  |  | 2.871747 | 1454.177 | 1597.996 | 1.599552 | 953.2245 | 1047.499 | 2.756269 | 1505.844 | 1654.774 | 2.936084 | 1608.615 | 1767.709 | 3.636767 | 1751.819 | 1925.076 | 3.505285 | 1768.784 | 1943.718
2.616565 | 1247.845 | 1371.258 | 1.851463 | 1091.016 | 1198.919 |  |  |  | 2.875077 | 1455.38 | 1599.319 | 1.600553 | 953.6472 | 1047.964 | 2.759616 | 1507.169 | 1656.23 | 2.939449 | 1610.131 | 1769.374 | 3.640121 | 1752.877 | 1926.239 | 3.508597 | 1769.81 | 1944.846
2.619909 | 1248.963 | 1372.486 | 1.854813 | 1092.267 | 1200.293 |  |  |  | 2.87842 | 1456.596 | 1600.655 | 1.601554 | 954.0232 | 1048.377 | 2.762934 | 1508.513 | 1657.707 | 2.942774 | 1611.598 | 1770.987 | 3.643439 | 1754.079 | 1927.559 | 3.511941 | 1770.924 | 1946.07
2.623233 | 1250.149 | 1373.79 | 1.858135 | 1093.488 | 1201.635 |  |  |  | 2.881722 | 1457.682 | 1601.849 | 1.602557 | 954.7252 | 1049.149 | 2.766266 | 1509.739 | 1659.054 | 2.946108 | 1613.033 | 1772.563 | 3.646771 | 1755.08 | 1928.659 | 3.515281 | 1772.007 | 1947.26
2.626563 | 1251.407 | 1375.173 | 1.861484 | 1094.784 | 1203.06 |  |  |  | 2.885077 | 1458.874 | 1603.158 | 1.603558 | 955.3036 | 1049.784 | 2.769608 | 1511.042 | 1660.485 | 2.949456 | 1614.514 | 1774.191 | 3.65012 | 1756.123 | 1929.806 | 3.518603 | 1773.112 | 1948.475
2.62992 | 1252.562 | 1376.442 | 1.864816 | 1096.114 | 1204.521 |  |  |  | 2.888405 | 1460.161 | 1604.573 | 1.604721 | 955.7974 | 1050.327 | 2.77293 | 1512.247 | 1661.81 | 2.952765 | 1615.863 | 1775.674 | 3.655109 | 1757.595 | 1931.423 | 3.521962 | 1774.145 | 1949.609375
2.633238 | 1253.676 | 1377.666 | 1.868132 | 1097.462 | 1206.002 |  |  |  | 2.891732 | 1461.361 | 1605.891 | 1.605883 | 956.6643 | 1051.279 | 2.77629 | 1513.34 | 1663.011 | 2.956115 | 1617.271 | 1777.221 | 3.660107 | 1759.054 | 1933.027 | 3.525283 | 1775.265 | 1950.841
2.636589 | 1254.787 | 1378.887 | 1.871475 | 1098.838 | 1207.514 |  |  |  | 2.895087 | 1462.459 | 1607.097 | 1.607046 | 957.3218 | 1052.002 | 2.779615 | 1514.523 | 1664.311 | 2.959439 | 1618.627 | 1778.711 | 3.663435 | 1760.132 | 1934.211 | 3.528608 | 1776.404 | 1952.092
2.63992 | 1255.894 | 1380.104 | 1.874784 | 1100.177 | 1208.986 |  |  |  | 2.898408 | 1463.717 | 1608.48 | 1.608049 | 957.68 | 1052.396 | 2.782942 | 1515.644 | 1665.543 | 2.962774 | 1619.956 | 1780.171 | 3.666781 | 1761.192 | 1935.376 | 3.531951 | 1777.579 | 1953.383
2.64323 | 1257.007 | 1381.326 | 1.878138 | 1101.591 | 1210.54 |  |  |  | 2.901759 | 1464.936 | 1609.82 | 1.60905 | 958.3537 | 1053.136 | 2.789589 | 1516.648 | 1666.647 | 2.966124 | 1621.421 | 1781.781 | 3.671774 | 1762.734 | 1937.07 | 3.535258 | 1778.762 | 1954.683
2.646579 | 1258.158 | 1382.591 | 1.88148 | 1103.013 | 1212.102 |  |  |  | 2.905079 | 1466.119 | 1611.119 | 1.610054 | 958.8855 | 1053.72 | 2.799611 | 1517.18 | 1667.231 | 2.969442 | 1622.984 | 1783.499 | 3.675125 | 1763.763 | 1938.201 | 3.538614 | 1779.829 | 1955.856
2.649896 | 1259.234 | 1383.773 | 1.884799 | 1104.42 | 1213.649 |  |  |  | 2.908395 | 1467.349 | 1612.471 | 1.611057 | 959.3389 | 1054.219 | 2.809613 | 1517.223 | 1667.278 | 2.972789 | 1624.351 | 1785.001 | 3.680104 | 1765.163 | 1939.739 | 3.541946 | 1780.938 | 1957.075
2.653244 | 1260.4 | 1385.055 | 1.888158 | 1105.763 | 1215.124 |  |  |  | 2.911749 | 1468.632 | 1613.881 | 1.612221 | 959.9035 | 1054.839 | 2.81626 | 1510.605 | 1660.006 | 2.976116 | 1625.768 | 1786.558 | 3.685108 | 1766.567 | 1941.282 | 3.545278 | 1782.053 | 1958.301
2.656581 | 1261.495 | 1386.258 | 1.891472 | 1107.242 | 1216.749 |  |  |  | 2.915063 | 1469.897 | 1615.272 | 1.613387 | 960.6569 | 1055.667 | 2.817945 | 1504.571 | 1653.374 | 2.979443 | 1627.316 | 1788.259 | 3.690105 | 1768 | 1942.858 | 3.548631 | 1783.094 | 1959.444
2.659904 | 1262.606 | 1387.479 | 1.894805 | 1108.625 | 1218.269 |  |  |  | 2.918412 | 1471.167 | 1616.666 | 1.614549 | 961.3121 | 1056.387 | 2.819622 | 1498.702 | 1646.925 | 2.982795 | 1628.687 | 1789.766 | 3.695107 | 1769.507 | 1944.513 | 3.553606 | 1784.652 | 1961.156
2.663255 | 1263.66 | 1388.637 | 1.898145 | 1110.013 | 1219.794 |  |  |  | 2.921753 | 1472.311 | 1617.924 | 1.615714 | 961.9732 | 1057.113 | 2.821288 | 1492.861 | 1640.507 | 2.986103 | 1630.031 | 1791.243 | 3.698462 | 1770.531 | 1945.639 | 3.556945 | 1785.679 | 1962.285
2.666566 | 1264.842 | 1389.936 | 1.901463 | 1111.397 | 1221.316 |  |  |  | 2.925067 | 1473.604 | 1619.345 | 1.616882 | 962.3661 | 1057.545 | 2.822942 | 1487.254 | 1634.345 | 2.989445 | 1631.426 | 1792.776 | 3.703445 | 1771.984 | 1947.235 | 3.560256 | 1786.744 | 1963.455
2.669915 | 1265.933 | 1391.135 | 1.904822 | 1112.78125 | 1222.837 |  |  |  | 2.92842 | 1474.788 | 1620.646 | 1.617885 | 962.8846 | 1058.115 | 2.824611 | 1481.679 | 1628.219 | 2.992779 | 1632.768 | 1794.251 | 3.70678 | 1773.088 | 1948.448 | 3.563615 | 1787.863 | 1964.684
2.673252 | 1267.092 | 1392.408 | 1.908149 | 1114.186 | 1224.381 |  |  |  | 2.931736 | 1475.982 | 1621.958 | 1.618889 | 963.3901 | 1058.67 | 2.82629 | 1476.199 | 1622.197 | 2.996099 | 1634.099 | 1795.713 | 3.711755 | 1774.483 | 1949.982 | 3.566954 | 1788.937 | 1965.865
2.676566 | 1268.202 | 1393.629 | 1.911482 | 1115.7 | 1226.043 |  |  |  | 2.935078 | 1477.155 | 1623.247 | 1.620055 | 963.8457 | 1059.171 | 2.827965 | 1470.68 | 1616.132 | 2.999454 | 1635.571 | 1797.33 | 3.716788 | 1775.978 | 1951.624 | 3.571958 | 1790.398 | 1967.47
2.679917 | 1269.336 | 1394.875 | 1.914823 | 1117.171 | 1227.66 |  |  |  | 2.938413 | 1478.427 | 1624.645 | 1.621055 | 964.4669 | 1059.854 | 2.829622 | 1465.251 | 1610.166 | 3.002769 | 1637.042 | 1798.947 | 3.721771 | 1777.181 | 1952.946 | 3.576933 | 1791.826 | 1969.039
2.683236 | 1270.42 | 1396.066 | 1.918134 | 1118.698 | 1229.338 |  |  |  | 2.941727 | 1479.577 | 1625.909 | 1.622217 | 965.1223 | 1060.574 | 2.831263 | 1460.272 | 1604.694 | 3.006109 | 1638.525 | 1800.577 | 3.726788 | 1778.629 | 1954.537 | 3.581953 | 1793.188 | 1970.536
2.686576 | 1271.543 | 1397.3 | 1.921489 | 1120.253 | 1231.047 |  |  |  | 2.94508 | 1480.731 | 1627.177 | 1.623216 | 965.6071 | 1061.107 | 2.834604 | 1461.499 | 1606.043 | 3.009435 | 1639.999 | 1802.196 | 3.731771 | 1780.072 | 1956.123 | 3.585268 | 1794.191 | 1971.639
2.689924 | 1272.655 | 1398.522 | 1.92481 | 1121.732 | 1232.672 |  |  |  | 2.948404 | 1481.927 | 1628.492 | 1.624218 | 966.2849 | 1061.852 | 2.837945 | 1462.987 | 1607.678 | 3.012754 | 1641.339 | 1803.669 | 3.736762 | 1781.578 | 1957.778 | 3.588613 | 1795.261 | 1972.814
2.694909 | 1274.127 | 1400.14 | 1.928143 | 1123.207 | 1234.294 |  |  |  | 2.951745 | 1482.987 | 1629.656 | 1.625385 | 967.1482 | 1062.8 | 2.841262 | 1464.29 | 1609.11 | 3.016108 | 1642.813 | 1805.289 | 3.741782 | 1783.059 | 1959.405 | 3.593613 | 1796.681 | 1974.375
2.698245 | 1275.231 | 1401.353 | 1.931487 | 1124.716 | 1235.952 |  |  |  | 2.955091 | 1484.251 | 1631.045 | 1.626389 | 967.6286 | 1063.328 | 2.844617 | 1465.715 | 1610.676 | 3.019432 | 1644.212 | 1806.827 | 3.746769 | 1784.351 | 1960.825 | 3.598629 | 1798.055 | 1975.885
2.703234 | 1276.667 | 1402.93 | 1.934799 | 1126.144 | 1237.521 |  |  |  | 2.958401 | 1485.441 | 1632.352 | 1.627389 | 968.1124 | 1063.86 | 2.847945 | 1467.348 | 1612.47 | 3.022777 | 1645.529 | 1808.273 | 3.751784 | 1785.615 | 1962.214 | 3.603595 | 1799.321 | 1977.276
2.708237 | 1278.167 | 1404.579 | 1.938153 | 1127.687 | 1239.216 |  |  |  | 2.961748 | 1486.679 | 1633.713 | 1.628388 | 968.7973 | 1064.612 | 2.851285 | 1468.915 | 1614.192 | 3.026121 | 1647.025 | 1809.917 | 3.756768 | 1786.864 | 1963.586 | 3.606949 | 1800.353 | 1978.41
2.711575 | 1279.262 | 1405.782 | 1.941477 | 1129.136 | 1240.809 |  |  |  | 2.965066 | 1487.797 | 1634.942 | 1.62939 | 969.2236 | 1065.081 | 2.854614 | 1470.295 | 1615.709 | 3.029433 | 1648.46 | 1811.494 | 3.761766 | 1788.042 | 1964.881 | 3.611929 | 1801.744 | 1979.939
2.71658 | 1280.673 | 1407.333 | 1.944803 | 1130.613 | 1242.432 |  |  |  | 2.968395 | 1488.98 | 1636.242 | 1.630551 | 969.7776 | 1065.69 | 2.857918 | 1471.843 | 1617.41 | 3.032784 | 1649.68 | 1812.835 | 3.766784 | 1789.365 | 1966.336 | 3.616955 | 1803.235 | 1981.577
2.719907 | 1281.704 | 1408.466 | 1.948144 | 1132.101 | 1244.067 |  |  |  | 2.971751 | 1490.023 | 1637.388 | 1.631716 | 970.1773 | 1066.129 | 2.861274 | 1473.333 | 1619.048 | 3.036099 | 1650.953 | 1814.234 | 3.770113 | 1790.374 | 1967.444 | 3.620266 | 1804.269 | 1982.713
2.723251 | 1282.745 | 1409.61 | 1.951454 | 1133.729 | 1245.856 |  |  |  | 2.975076 | 1491.127 | 1638.601 | 1.632882 | 970.7856 | 1066.797 | 2.864594 | 1474.733 | 1620.585 | 3.039436 | 1652.37 | 1815.791 | 3.775115 | 1791.618 | 1968.811 | 3.625288 | 1805.63 | 1984.208
2.728226 | 1284.228 | 1411.239 | 1.954805 | 1135.173 | 1247.442 |  |  |  | 2.978426 | 1492.177 | 1639.755 | 1.633882 | 971.653 | 1067.75 | 2.867937 | 1476.119 | 1622.109 | 3.042786 | 1653.714 | 1817.268 | 3.780099 | 1792.883 | 1970.201 | 3.628603 | 1806.671 | 1985.353
2.733243 | 1285.759 | 1412.922 | 1.958135 | 1136.734 | 1249.159 |  |  |  | 2.981751 | 1493.349 | 1641.043 | 1.634887 | 972.0701 | 1068.209 | 2.872941 | 1477.213 | 1623.311 | 3.046109 | 1655.11 | 1818.802 | 3.785122 | 1794.112 | 1971.552 | 3.631955 | 1807.675 | 1986.456
2.738257 | 1287.193 | 1414.498 | 1.961467 | 1138.314 | 1250.894 |  |  |  | 2.985078 | 1494.551 | 1642.364 | 1.635888 | 972.3834 | 1068.553 | 2.876264 | 1441.574 | 1584.147 | 3.049465 | 1656.57 | 1820.407 | 3.790104 | 1795.293 | 1972.849 | 3.636933 | 1809.082 | 1988.002
2.743236 | 1288.639 | 1416.087 | 1.964827 | 1139.794 | 1252.521 |  |  |  | 2.988417 | 1495.785 | 1643.72 | 1.636889 | 973.0778 | 1069.316 | 2.877945 | 1403.106 | 1541.875 | 3.052782 | 1658.058 | 1822.041 | 3.795112 | 1796.52 | 1974.198 | 3.641953 | 1810.341 | 1989.385
2.748242 | 1290.098 | 1417.69 | 1.968138 | 1141.311 | 1254.187 |  |  |  | 2.991725 | 1496.933 | 1644.981 | 1.638054 | 973.7155 | 1070.017 | 2.87962 | 1364.299 | 1499.23 | 3.05611 | 1659.42 | 1823.539 | 3.800122 | 1797.795 | 1975.598 | 3.646947 | 1811.595 | 1990.764
2.751555 | 1291.106 | 1418.798 | 1.971485 | 1142.805 | 1255.83 |  |  |  | 2.995082 | 1498.104 | 1646.268 | 1.639216 | 974.2946 | 1070.653 | 2.881275 | 1325.695 | 1456.808 | 3.05944 | 1660.882 | 1825.145 | 3.805103 | 1799.108 | 1977.042 | 3.651951 | 1812.769 | 1992.054
2.756587 | 1292.635 | 1420.477 | 1.974811 | 1144.24 | 1257.407 |  |  |  | 2.998417 | 1499.287 | 1647.568 | 1.640216 | 974.6799 | 1071.077 | 2.882936 | 1287.15625 | 1414.457 | 3.062752 | 1662.199 | 1826.593 | 3.810116 | 1800.348 | 1978.404 | 3.656952 | 1814.249 | 1993.68
2.759911 | 1293.719 | 1421.669 | 1.978129 | 1145.657 | 1258.964 |  |  |  | 3.001745 | 1500.412 | 1648.805 | 1.641381 | 975.4747 | 1071.95 | 2.884628 | 1248.575 | 1372.061 | 3.066116 | 1663.65 | 1828.187 | 3.81509 | 1801.435 | 1979.599 | 3.661923 | 1815.715 | 1995.292
2.763251 | 1294.738 | 1422.789 | 1.981487 | 1147.23 | 1260.693 |  |  |  | 3.005097 | 1501.551 | 1650.056 | 1.642383 | 976.0429 | 1072.575 | 2.886313 | 1210.064 | 1329.741 | 3.069446 | 1665.024 | 1829.697 | 3.821768 | 1802.642 | 1980.926 | 3.666949 | 1817.299 | 1997.032
2.76823 | 1296.095 | 1424.28 | 1.984807 | 1148.618 | 1262.218 |  |  |  | 3.008396 | 1502.854 | 1651.488 | 1.643386 | 976.4922 | 1073.068 | 2.887968 | 1171.901 | 1287.803 | 3.072775 | 1666.472 | 1831.288 | 3.828454 | 1803.986 | 1982.402 | 3.67194 | 1818.627 | 1998.491
2.773248 | 1297.444 | 1425.763 | 1.988158 | 1150.038 | 1263.778 |  |  |  | 3.011737 | 1504.1 | 1652.858 | 1.644386 | 976.9008 | 1073.517 | 2.889618 | 1133.932 | 1246.08 | 3.076119 | 1667.868 | 1832.822 | 3.833442 | 1805.094 | 1983.619 | 3.67695 | 1820.111 | 2000.122
2.77823 | 1298.91 | 1427.373 | 1.991494 | 1151.489 | 1265.373 |  |  |  | 3.015069 | 1505.251 | 1654.122 | 1.645389 | 977.4154 | 1074.083 | 2.891271 | 1096.604 | 1205.059 | 3.079423 | 1669.417 | 1834.524 | 3.838424 | 1806.123 | 1984.75 | 3.681944 | 1821.444 | 2001.587
2.781587 | 1299.922 | 1428.485 | 1.994803 | 1153.098 | 1267.141 |  |  |  | 3.018394 | 1506.461 | 1655.451 | 1.646387 | 978.1124 | 1074.849 | 2.892943 | 1093.892 | 1202.079 | 3.082774 | 1670.863 | 1836.113 | 3.843451 | 1807.297 | 1986.041 | 3.686926 | 1822.668 | 2002.932
2.784912 | 1300.94 | 1429.604 | 1.998142 | 1154.518 | 1268.701 |  |  |  | 3.021753 | 1507.669 | 1656.779 | 1.647387 | 978.5907 | 1075.374 | 2.896287 | 1095.645 | 1204.006 | 3.086105 | 1672.293 | 1837.684 | 3.848436 | 1808.411 | 1987.265 | 3.691959 | 1823.939 | 2004.329
2.788253 | 1302.049 | 1430.823 | 2.001453 | 1156.034 | 1270.367 |  |  |  | 3.025076 | 1508.758 | 1657.975 | 1.648553 | 979.2452 | 1076.094 | 2.899604 | 1097.535 | 1206.082 | 3.089433 | 1673.799 | 1839.339 | 3.853458 | 1809.516 | 1988.479 | 3.696948 | 1824.988 | 2005.482
2.791583 | 1303.158 | 1432.041 | 2.004802 | 1157.669 | 1272.164 |  |  |  | 3.028413 | 1509.911 | 1659.243 | 1.649713 | 979.72 | 1076.615 | 2.902958 | 1099.416 | 1208.15 | 3.092784 | 1675.122 | 1840.793 | 3.865097 | 1809.688 | 1988.668 | 3.701961 | 1826.19 | 2006.802
2.794893 | 1304.242 | 1433.233 | 2.00815 | 1159.239 | 1273.889 |  |  |  | 3.031748 | 1511.099 | 1660.548 | 1.650716 | 980.3232 | 1077.278 | 2.90629 | 1101.286 | 1210.205 | 3.096107 | 1676.439 | 1842.241 | 3.871782 | 1808.382 | 1987.233 | 3.706947 | 1827.324 | 2008.048
2.798243 | 1305.355 | 1434.456 | 2.011467 | 1160.599 | 1275.383 |  |  |  | 3.035062 | 1512.293 | 1661.86 | 1.651717 | 980.9902 | 1078.011 | 2.90961 | 1103.001 | 1212.089 | 3.099457 | 1677.646 | 1843.567 | 3.88344 | 1808.175 | 1987.006 | 3.711938 | 1828.479 | 2009.317
2.801562 | 1306.452 | 1435.661 | 2.014819 | 1162.146 | 1277.083 |  |  |  | 3.038418 | 1513.429 | 1663.109 | 1.652722 | 981.5133 | 1078.586 | 2.912954 | 1104.743 | 1214.003 | 3.10278 | 1679.06 | 1845.12 | 3.891767 | 1809.233 | 1988.168 | 3.716958 | 1829.566 | 2010.512
2.806584 | 1307.875 | 1437.226 | 2.018129 | 1163.626 | 1278.71 |  |  |  | 3.041735 | 1514.612 | 1664.409 | 1.653724 | 981.9446 | 1079.06 | 2.91626 | 1106.317 | 1215.733 | 3.1061 | 1680.345 | 1846.533 | 3.901782 | 1809.978 | 1988.987 | 3.72194 | 1830.647 | 2011.7
2.811564 | 1309.294 | 1438.785 | 2.021462 | 1165.018 | 1280.239 |  |  |  | 3.045083 | 1515.76 | 1665.67 | 1.654888 | 982.5485 | 1079.724 | 2.919598 | 1107.985 | 1217.566 | 3.109449 | 1681.779 | 1848.109 | 3.911784 | 1811.129 | 1990.251 | 3.728601 | 1831.756 | 2012.919
2.816587 | 1310.657 | 1440.282 | 2.024808 | 1166.484 | 1281.85 |  |  |  | 3.048419 | 1516.88 | 1666.902 | 1.656054 | 983.0048 | 1080.225 | 2.922944 | 1109.518 | 1219.25 | 3.112763 | 1683.169 | 1849.636 | 3.918439 | 1812.231 | 1991.462 | 3.736936 | 1832.806 | 2014.073
2.821573 | 1312.079 | 1441.845 | 2.028126 | 1167.999 | 1283.516 |  |  |  | 3.051729 | 1517.955 | 1668.083 | 1.657216 | 983.6542 | 1080.939 | 2.926265 | 1111.09375 | 1220.982 | 3.116112 | 1684.672 | 1851.288 | 3.925099 | 1813.247 | 1992.58 | 3.746927 | 1833.832 | 2015.2
2.824922 | 1313.271 | 1443.155 | 2.031478 | 1169.413 | 1285.069 |  |  |  | 3.055085 | 1519.155 | 1669.401 | 1.658215 | 984.1954 | 1081.533 | 2.929629 | 1112.72 | 1222.769 | 3.119452 | 1685.996 | 1852.743 | 3.931771 | 1814.404 | 1993.851 | 3.756944 | 1834.674 | 2016.125
2.829906 | 1314.766 | 1444.798 | 2.034811 | 1170.887 | 1286.69 |  |  |  | 3.058409 | 1520.355 | 1670.72 | 1.659219 | 984.6486 | 1082.031 | 2.93294 | 1114.485 | 1224.709 | 3.122765 | 1687.348 | 1854.229 | 3.938442 | 1815.491 | 1995.045 | 3.76695 | 1835.657 | 2017.205
2.833253 | 1315.773 | 1445.904 | 2.038148 | 1172.321 | 1288.265 |  |  |  | 3.061745 | 1521.555 | 1672.038 | 1.660222 | 985.2886 | 1082.735 | 2.936279 | 1116.159 | 1226.548 | 3.126123 | 1688.748 | 1855.767 | 3.945109 | 1816.663 | 1996.333 | 3.775296 | 1836.924 | 2018.598
2.836569 | 1316.808 | 1447.042 | 2.041488 | 1173.639 | 1289.713 |  |  |  | 3.065085 | 1522.738 | 1673.339 | 1.661223 | 985.8687 | 1083.372 | 2.939605 | 1117.863 | 1228.421 | 3.129439 | 1690.065 | 1857.214 | 3.95178 | 1817.747 | 1997.524 | 3.781945 | 1837.958 | 2019.735
2.841594 | 1318.23 | 1448.604 | 2.044796 | 1175.041 | 1291.254 |  |  |  | 3.068394 | 1523.988 | 1674.712 | 1.662222 | 986.5277 | 1084.096 | 2.942922 | 1119.476 | 1230.193 | 3.13278 | 1691.359 | 1858.636 | 3.960104 | 1818.987 | 1998.887 | 3.793619 | 1838.839 | 2020.702
2.844904 | 1319.265 | 1449.741 | 2.048147 | 1176.603 | 1292.97 |  |  |  | 3.071748 | 1525.176 | 1676.018 | 1.663221 | 986.8793 | 1084.483 | 2.946285 | 1121.051 | 1231.924 | 3.136116 | 1692.67 | 1860.077 | 3.966752 | 1820.021 | 2000.023 | 3.803624 | 1838.121 | 2019.913
2.849915 | 1320.712 | 1451.331 | 2.051472 | 1178.098 | 1294.613 |  |  |  | 3.075073 | 1526.202 | 1677.145 | 1.664221 | 987.4208 | 1085.078 | 2.949608 | 1122.602 | 1233.628 | 3.139429 | 1694.105 | 1861.654 | 3.975108 | 1821.308 | 2001.437 | 3.815253 | 1838.317 | 2020.128
2.854887 | 1322.18 | 1452.945 | 2.054805 | 1179.554 | 1296.213 |  |  |  | 3.078408 | 1527.381 | 1678.441 | 1.665381 | 988.0623 | 1085.783 | 2.952956 | 1124.14 | 1235.319 | 3.14278 | 1695.437 | 1863.118 | 3.981777 | 1822.526 | 2002.776 | 3.825275 | 1839.476 | 2021.403
2.858243 | 1323.194 | 1454.06 | 2.058156 | 1181.134 | 1297.949 |  |  |  | 3.08176 | 1528.56 | 1679.736 | 1.666381 | 988.5445 | 1086.313 | 2.956293 | 1125.713 | 1237.047 | 3.146105 | 1696.93 | 1864.758 | 3.988449 | 1823.657 | 2004.018 | 3.831931 | 1840.581 | 2022.617
2.863237 | 1324.616 | 1455.622 | 2.06147 | 1182.644 | 1299.608 |  |  |  | 3.08507 | 1529.67 | 1680.956 | 1.667384 | 988.882 | 1086.683 | 2.959596 | 1127.35 | 1238.846 | 3.149447 | 1698.331 | 1866.298 | 3.995112 | 1824.768 | 2005.239 | 3.838606 | 1841.636 | 2023.776
2.868248 | 1326.155 | 1457.313 | 2.064816 | 1183.988 | 1301.086 |  |  |  | 3.088422 | 1530.883 | 1682.289 | 1.668386 | 989.5234 | 1087.388 | 2.962945 | 1128.816 | 1240.457 | 3.15279 | 1699.751 | 1867.859 | 4.001778 | 1825.973 | 2006.564 | 3.84529 | 1842.892 | 2025.156
2.873243 | 1327.582 | 1458.881 | 2.068148 | 1185.381 | 1302.616 |  |  |  | 3.09174 | 1532.156 | 1683.688 | 1.669389 | 990.074 | 1087.993 | 2.966264 | 1130.092 | 1241.859 | 3.156101 | 1701.014 | 1869.246 | 4.010091 | 1827.253 | 2007.97 | 3.850284 | 1843.941 | 2026.309
2.878222 | 1329.085 | 1460.533 | 2.07147 | 1186.851 | 1304.232 |  |  |  | 3.095058 | 1533.361 | 1685.012 | 1.670389 | 990.5755 | 1088.545 | 2.969605 | 1131.503 | 1243.41 | 3.159451 | 1702.296875 | 1870.656 | 4.018428 | 1828.49 | 2009.33 | 3.855279 | 1845.159 | 2027.647
2.883255 | 1330.53 | 1462.121 | 2.074819 | 1188.22 | 1305.736 |  |  |  | 3.098413 | 1534.591 | 1686.364 | 1.671388 | 991.3391 | 1089.384 | 2.972953 | 1132.932 | 1244.98 | 3.162765 | 1703.546 | 1872.029 | 4.025101 | 1829.515 | 2010.456 | 3.860284 | 1846.336 | 2028.94
2.888247 | 1331.874 | 1463.597 | 2.078132 | 1189.722 | 1307.386 |  |  |  | 3.101735 | 1535.76 | 1687.648 | 1.672388 | 991.7222 | 1089.805 | 2.976269 | 1134.376 | 1246.567 | 3.166093 | 1704.86 | 1873.472 | 4.033436 | 1830.596 | 2011.644 | 3.865263 | 1847.491 | 2030.21
2.8916 | 1332.903 | 1464.728 | 2.081478 | 1191.13 | 1308.934 |  |  |  | 3.106767 | 1537.327 | 1689.371 | 1.673553 | 992.277 | 1090.414 | 2.97962 | 1135.78 | 1248.11 | 3.169452 | 1706.209 | 1874.955 | 4.041773 | 1831.762 | 2012.925 | 3.870288 | 1848.64 | 2031.472
2.896566 | 1334.287 | 1466.249 | 2.084811 | 1192.485 | 1310.423 |  |  |  | 3.110075 | 1538.438 | 1690.591 | 1.674716 | 992.8192 | 1091.01 | 2.982936 | 1137.322 | 1249.805 | 3.172772 | 1707.508 | 1876.383 | 4.04845 | 1832.858 | 2014.13 | 3.875267 | 1849.876 | 2032.83
2.901578 | 1335.562 | 1467.651 | 2.088137 | 1193.896 | 1311.973 |  |  |  | 3.11341 | 1539.536 | 1691.797 | 1.675719 | 993.3289 | 1091.57 | 2.986263 | 1138.81 | 1251.44 | 3.176123 | 1708.946 | 1877.962 | 4.060105 | 1833.496 | 2014.831 | 3.880281 | 1850.929 | 2033.988
2.906581 | 1336.912 | 1469.134 | 2.091493 | 1195.416 | 1313.644 |  |  |  | 3.116728 | 1540.65 | 1693.022 | 1.676719 | 994.1116 | 1092.43 | 2.989614 | 1140.154 | 1252.917 | 3.179448 | 1710.328 | 1879.482 | 4.061779 | 1774.85 | 1950.384 | 3.885284 | 1852.094 | 2035.268
2.91158 | 1338.183 | 1470.531 | 2.094804 | 1196.704 | 1315.06 |  |  |  | 3.120057 | 1541.755 | 1694.236 | 1.677725 | 994.4642 | 1092.818 | 2.992928 | 1141.582 | 1254.486 | 3.182771 | 1711.694 | 1880.983 |  |  |  | 3.89027 | 1853.304 | 2036.598
2.916588 | 1339.628 | 1472.119 | 2.098144 | 1198.161 | 1316.66 |  |  |  | 3.123418 | 1542.934 | 1695.532 | 1.678724 | 994.9631 | 1093.366 | 2.99628 | 1142.996 | 1256.04 | 3.186115 | 1713.016 | 1882.435 |  |  |  | 3.895289 | 1854.471 | 2037.881
2.921558 | 1340.979 | 1473.604 | 2.101476 | 1199.56 | 1318.197 |  |  |  | 3.126735 | 1544.031 | 1696.738 | 1.679724 | 995.4768 | 1093.931 | 2.999604 | 1144.397 | 1257.58 | 3.189425 | 1714.401 | 1883.957 |  |  |  | 3.900279 | 1855.613 | 2039.135
2.926583 | 1342.413 | 1475.179 | 2.104788 | 1200.971 | 1319.748 |  |  |  | 3.13008 | 1545.157 | 1697.975 | 1.680888 | 995.9604 | 1094.462 | 3.002927 | 1145.74 | 1259.055 | 3.19278 | 1715.636 | 1885.314 |  |  |  | 3.905293 | 1856.72 | 2040.352
2.931564 | 1343.848 | 1476.756 | 2.108147 | 1202.326 | 1321.237 |  |  |  | 3.133416 | 1546.277 | 1699.206 | 1.681887 | 996.453 | 1095.003 | 3.00628 | 1147.016 | 1260.458 | 3.196117 | 1716.896 | 1886.698 |  |  |  | 3.910282 | 1857.885 | 2041.632
2.936568 | 1345.26 | 1478.308 | 2.111479 | 1203.689 | 1322.735 |  |  |  | 3.136728 | 1547.434 | 1700.477 | 1.683051 | 997.2372 | 1095.865 | 3.011267 | 1148.224 | 1261.785 | 3.199444 | 1718.144 | 1888.07 |  |  |  | 3.915268 | 1859.168 | 2043.042
2.941576 | 1346.557 | 1479.733 | 2.114817 | 1205.136 | 1324.326 |  |  |  | 3.140079 | 1548.568 | 1701.723 | 1.684215 | 997.8182 | 1096.504 | 3.019601 | 1149.331 | 1263.001 | 3.202794 | 1719.346 | 1889.391 |  |  |  | 3.920286 | 1860.357 | 2044.349
2.946568 | 1347.889 | 1481.197 | 2.118162 | 1206.656 | 1325.995 |  |  |  | 3.143393 | 1549.85 | 1703.132 | 1.68522 | 998.6017 | 1097.365 | 3.027939 | 1150.701 | 1264.507 | 3.206095 | 1720.636 | 1890.809 |  |  |  | 3.92527 | 1861.577 | 2045.689
2.951586 | 1349.157 | 1482.59 | 2.121471 | 1208.103 | 1327.586 |  |  |  | 3.146744 | 1551.144 | 1704.554 | 1.68622 | 998.9119 | 1097.705 | 3.032958 | 1152.227 | 1266.184 | 3.209437 | 1722.108 | 1892.426 |  |  |  | 3.930288 | 1862.765 | 2046.994
2.956565 | 1350.336 | 1483.885 | 2.124821 | 1209.427 | 1329.04 |  |  |  | 3.150086 | 1552.302 | 1705.827 | 1.68722 | 999.6709 | 1098.539 | 3.036274 | 1153.362 | 1267.431 | 3.212771 | 1723.516 | 1893.974 |  |  |  | 3.935273 | 1864.008 | 2048.36
2.961582 | 1351.511 | 1485.177 | 2.128131 | 1210.974 | 1330.74 |  |  |  | 3.153407 | 1553.49 | 1707.132 | 1.688221 | 1000.141 | 1099.056 | 3.039627 | 1154.441 | 1268.617 | 3.216097 | 1724.785 | 1895.368 |  |  |  | 3.940257 | 1865.048 | 2049.504
2.966593 | 1352.737 | 1486.525 | 2.131472 | 1212.271 | 1332.166 |  |  |  | 3.156757 | 1554.666 | 1708.424 | 1.689386 | 1000.492 | 1099.442 | 3.044592 | 1155.787 | 1270.096 | 3.219452 | 1726.288 | 1897.02 |  |  |  | 3.945284 | 1866.157 | 2050.722
2.971577 | 1353.967 | 1487.876 | 2.134824 | 1213.534 | 1333.553 |  |  |  | 3.160073 | 1555.808 | 1709.679 | 1.690549 | 1001.196 | 1100.216 | 3.049611 | 1146.959 | 1260.395 | 3.222773 | 1727.585 | 1898.445 |  |  |  | 3.950269 | 1867.2 | 2051.868
2.976595 | 1355.293 | 1489.333 | 2.138141 | 1214.959 | 1335.119 |  |  |  | 3.163408 | 1556.823 | 1710.795 | 1.691549 | 1001.743 | 1100.817 | 3.051269 | 1116.22 | 1226.615 | 3.226113 | 1728.793 | 1899.772 |  |  |  | 3.955296 | 1868.393 | 2053.179
2.9799 | 1356.308 | 1490.448 | 2.141497 | 1216.416 | 1336.721 |  |  |  | 3.166752 | 1558.017 | 1712.107 | 1.692713 | 1002.595 | 1101.753 | 3.052935 | 1085.43 | 1192.781 | 3.229448 | 1730.046 | 1901.149 |  |  |  | 3.960274 | 1869.803 | 2054.729
2.984915 | 1357.728 | 1492.009 | 2.144807 | 1217.754 | 1338.191 |  |  |  | 3.170063 | 1559.25 | 1713.461 | 1.694386 | 1003.473 | 1102.717 | 3.054619 | 1054.705 | 1159.017 | 3.232763 | 1731.378 | 1902.613 |  |  |  | 3.965276 | 1870.993 | 2056.036
2.98824 | 1358.753 | 1493.135 | 2.148132 | 1219.182 | 1339.761 |  |  |  | 3.173421 | 1560.446 | 1714.776 | 1.696055 | 1004.095 | 1103.401 | 3.056296 | 1024.03 | 1125.307 | 3.236121 | 1732.586 | 1903.94 |  |  |  | 3.970288 | 1872.228 | 2057.393
2.993264 | 1360.227 | 1494.754 | 2.151475 | 1220.642 | 1341.364 |  |  |  | 3.176746 | 1561.45 | 1715.879 | 1.698206 | 1005.088 | 1104.492 | 3.057961 | 993.4148 | 1091.665 | 3.239437 | 1734.015 | 1905.511 |  |  |  | 3.975278 | 1873.312 | 2058.585
2.998232 | 1361.687 | 1496.36 | 2.154788 | 1222.031 | 1342.891 |  |  |  | 3.18007 | 1562.742 | 1717.299 | 1.699816 | 1006.235 | 1105.753 | 3.059632 | 962.8348 | 1058.06 | 3.242778 | 1735.263 | 1906.883 |  |  |  | 3.980293 | 1874.52 | 2059.912
3.001572 | 1362.703 | 1497.476 | 2.158149 | 1223.463 | 1344.465 |  |  |  | 3.183421 | 1563.893 | 1718.564 | 1.701803 | 1007.371 | 1107.001 | 3.061281 | 932.3056 | 1024.512 | 3.246116 | 1736.579 | 1908.329 |  |  |  | 3.985279 | 1875.678 | 2061.185
3.006546 | 1364.206 | 1499.128 | 2.161479 | 1224.807 | 1345.941 |  |  |  | 3.186736 | 1564.983 | 1719.762 | 1.703672 | 1008.547 | 1108.293 | 3.062945 | 901.822 | 991.0132 | 3.249434 | 1738.003 | 1909.893 |  |  |  | 3.990285 | 1877.047 | 2062.689
3.009914 | 1365.233 | 1500.256 | 2.164805 | 1226.211 | 1347.485 |  |  |  | 3.190087 | 1566.204 | 1721.103 | 1.705774 | 1009.866 | 1109.743 | 3.064613 | 871.4779 | 957.668 | 3.252784 | 1739.322 | 1911.343 |  |  |  | 3.995284 | 1878.361 | 2064.133
3.014899 | 1366.67 | 1501.835 | 2.168154 | 1227.555 | 1348.961 |  |  |  | 3.19341 | 1567.471 | 1722.496 | 1.7081 | 1011.053 | 1111.047 | 3.066269 | 851.1617 | 935.3426 | 3.256109 | 1740.626 | 1912.776 |  |  |  | 4.00027 | 1879.627 | 2065.524
3.019924 | 1368.083 | 1503.388 | 2.171456 | 1228.897 | 1350.436 |  |  |  | 3.196738 | 1568.551 | 1723.683 | 1.710007 | 1012.137 | 1112.238 | 3.069582 | 852.9506 | 937.3083 | 3.259444 | 1741.984 | 1914.268 |  |  |  | 4.005292 | 1880.914 | 2066.939
3.0249 | 1369.519 | 1504.966 | 2.17481 | 1230.285 | 1351.962 |  |  |  | 3.200081 | 1569.708 | 1724.954 | 1.712069 | 1013.363 | 1113.586 | 3.072943 | 854.7228 | 939.2558 | 3.262785 | 1743.263 | 1915.673 |  |  |  | 4.010266 | 1882.124 | 2068.268
3.028249 | 1370.538 | 1506.086 | 2.178143 | 1231.52 | 1353.319 |  |  |  | 3.203404 | 1570.893 | 1726.256 | 1.713512 | 1014.382 | 1114.706 | 3.076273 | 856.5017 | 941.2107 | 3.266096 | 1744.575 | 1917.115 |  |  |  | 4.015271 | 1883.292 | 2069.552
3.031562 | 1371.62 | 1507.275 | 2.181467 | 1232.867 | 1354.799 |  |  |  | 3.206759 | 1571.985 | 1727.456 | 1.715775 | 1015.896 | 1116.369 | 3.079609 | 858.0697 | 942.9337 | 3.269444 | 1745.949 | 1918.626 |  |  |  | 4.02027 | 1884.45 | 2070.824
3.03492 | 1372.651 | 1508.407 | 2.18482 | 1234.194 | 1356.258 |  |  |  | 3.210085 | 1573.196 | 1728.787 | 1.717352 | 1016.932 | 1117.508 | 3.082959 | 859.4045 | 944.4006 | 3.272776 | 1747.221 | 1920.023 |  |  |  | 4.025266 | 1885.552 | 2072.036
3.038248 | 1373.666 | 1509.523 | 2.188131 | 1235.336 | 1357.512 |  |  |  | 3.2134 | 1574.388 | 1730.097 | 1.719001 | 1017.98 | 1118.66 | 3.086263 | 860.7769 | 945.9086 | 3.276109 | 1748.571 | 1921.506 |  |  |  | 4.030293 | 1886.681 | 2073.275
3.04158 | 1374.696 | 1510.655 | 2.191473 | 1236.448 | 1358.734 |  |  |  | 3.216748 | 1575.704 | 1731.543 | 1.720728 | 1019.153 | 1119.949 | 3.089617 | 862.2278 | 947.5031 | 3.27946 | 1749.896 | 1922.962 |  |  |  | 4.036944 | 1887.723 | 2074.42
3.046579 | 1376.082 | 1512.178 | 2.194814 | 1237.724 | 1360.136 |  |  |  | 3.220055 | 1576.909 | 1732.867 | 1.72251 | 1020.304 | 1121.213 | 3.092938 | 863.5403 | 948.9454 | 3.28277 | 1751.168 | 1924.361 |  |  |  | 4.040284 | 1886.246 | 2072.798
3.049903 | 1377.084 | 1513.279 | 2.198133 | 1238.812 | 1361.331 |  |  |  | 3.223405 | 1578.094 | 1734.17 | 1.725265 | 1021.869 | 1122.933 | 3.096274 | 864.8381 | 950.3716 | 3.286118 | 1752.464 | 1925.785 |  |  |  | 4.041934 | 1866.033 | 2050.586
3.054906 | 1378.609 | 1514.955 | 2.201487 | 1239.902 | 1362.53 |  |  |  | 3.226742 | 1579.191 | 1735.375 | 1.727179 | 1023.048 | 1124.228 | 3.099622 | 866.3149 | 951.9944 | 3.28944 | 1753.735 | 1927.181 |  |  |  | 4.043593 | 1845.717 | 2028.261
3.059912 | 1380.207 | 1516.711 | 2.204798 | 1241.171 | 1363.924 |  |  |  | 3.230069 | 1580.375 | 1736.676 | 1.72917 | 1024.293 | 1125.596 | 3.102942 | 867.5303 | 953.33 | 3.29276 | 1754.958 | 1928.525 |  |  |  | 4.045272 | 1815.477 | 1995.03
3.063244 | 1381.226 | 1517.831 | 2.208139 | 1242.308 | 1365.173 |  |  |  | 3.233427 | 1581.523 | 1737.937 | 1.731221 | 1025.532 | 1126.958 | 3.106291 | 868.6746 | 954.5874 | 3.296112 | 1756.239 | 1929.933 |  |  |  | 4.046953 | 1769.982 | 1945.035
3.068242 | 1382.574 | 1519.312 | 2.211475 | 1243.472 | 1366.452 |  |  |  | 3.236736 | 1582.692 | 1739.222 | 1.733307 | 1026.862 | 1128.419 | 3.109616 | 869.7307 | 955.748 | 3.299438 | 1757.492 | 1931.31 |  |  |  | 4.048624 | 1724.411 | 1894.957
3.073233 | 1383.583 | 1520.42 | 2.214801 | 1244.727 | 1367.832 |  |  |  | 3.240076 | 1583.908 | 1740.558 | 1.735449 | 1028.303 | 1130.004 | 3.114611 | 871.1378 | 957.2942 | 3.302795 | 1758.799 | 1932.746 |  |  |  | 4.050294 | 1678.789 | 1844.823
3.079916 | 1384.604 | 1521.543 | 2.218157 | 1245.902 | 1369.123 |  |  |  | 3.243401 | 1585.088 | 1741.855 | 1.737678 | 1029.579 | 1131.406 | 3.119596 | 872.7088 | 959.0207 | 3.306125 | 1760.089 | 1934.163 |  |  |  | 4.051956 | 1633.379 | 1794.922
3.086584 | 1385.778 | 1522.833 | 2.221477 | 1246.927 | 1370.25 |  |  |  | 3.246724 | 1586.144 | 1743.015 | 1.739966 | 1030.948 | 1132.91 | 3.12462 | 874.1426 | 960.5962 | 3.30944 | 1761.489 | 1935.703 |  |  |  | 4.053631 | 1587.962 | 1745.013
3.093256 | 1387.247 | 1524.448 | 2.224812 | 1248.161 | 1371.606 |  |  |  | 3.250085 | 1587.263 | 1744.246 | 1.742296 | 1032.352 | 1134.452 | 3.127928 | 875.1817 | 961.7381 | 3.312778 | 1762.857 | 1937.205 |  |  |  | 4.055324 | 1542.587 | 1695.151
3.098243 | 1388.422 | 1525.739 | 2.228152 | 1249.272 | 1372.826 |  |  |  | 3.253407 | 1588.382 | 1745.474 | 1.74469 | 1033.827 | 1136.073 | 3.131275 | 876.2890625 | 962.955 | 3.316088 | 1764.267 | 1938.755 |  |  |  | 4.056981 | 1499.171 | 1647.44
3.103251 | 1389.615 | 1527.05 | 2.231457 | 1250.307 | 1373.964 |  |  |  | 3.256747 | 1589.509 | 1746.714 | 1.747167 | 1035.323 | 1137.718 | 3.136267 | 877.7156 | 964.5227 | 3.319444 | 1765.57 | 1940.187 |  |  |  | 4.058625 | 1474.378 | 1620.195
3.106567 | 1390.624 | 1528.158 | 2.234809 | 1251.428 | 1375.195 |  |  |  | 3.260092 | 1590.623 | 1747.938 | 1.74969 | 1036.93 | 1139.483 | 3.139614 | 878.7584 | 965.6685 | 3.322786 | 1766.992 | 1941.75 |  |  |  | 4.060278 | 1449.69 | 1593.066
3.111581 | 1391.992 | 1529.662 | 2.238138 | 1252.628 | 1376.515 |  |  |  | 3.263397 | 1591.706 | 1749.128 | 1.752256 | 1038.418 | 1141.119 | 3.142946 | 879.8673 | 966.8872 | 3.326105 | 1768.267 | 1943.15 |  |  |  | 4.061945 | 1435.022 | 1576.947
3.116567 | 1393.413 | 1531.223 | 2.241486 | 1253.717 | 1377.71 |  |  |  | 3.266747 | 1592.809 | 1750.339 | 1.7549 | 1040.083 | 1142.948 | 3.146267 | 880.9858 | 968.1162 | 3.329462 | 1769.629 | 1944.647 |  |  |  | 4.065278 | 1436.676 | 1578.765
3.119922 | 1394.448 | 1532.361 | 2.244836 | 1254.917 | 1379.03 |  |  |  | 3.270067 | 1594.082 | 1751.738 | 1.75761 | 1041.707 | 1144.733 | 3.149617 | 882.0055 | 969.2368 | 3.332764 | 1771.01 | 1946.165 |  |  |  | 4.068589 | 1438.455 | 1580.72
3.124896 | 1395.826 | 1533.875 | 2.24814 | 1256.222 | 1380.464 |  |  |  | 3.273408 | 1595.206 | 1752.973 | 1.760346 | 1043.406 | 1146.6 | 3.152941 | 883.1314 | 970.4741 | 3.336105 | 1772.317 | 1947.602 |  |  |  | 4.071951 | 1440.352 | 1582.805
3.129905 | 1397.169 | 1535.35 | 2.251479 | 1257.503 | 1381.871 |  |  |  | 3.276754 | 1596.497 | 1754.392 | 1.763172 | 1045.235 | 1148.61 | 3.156288 | 884.27 | 971.7253 | 3.33944 | 1773.559 | 1948.966 |  |  |  | 4.075283 | 1442.196 | 1584.831
3.134897 | 1398.274 | 1536.565 | 2.254792 | 1258.77 | 1383.264 |  |  |  | 3.28007 | 1597.711 | 1755.727 | 1.766066 | 1047.084 | 1150.642 | 3.15963 | 885.3146 | 972.8732 | 3.342759 | 1774.909 | 1950.449 |  |  |  | 4.078609 | 1444.027 | 1586.843
3.13991 | 1399.568 | 1537.987 | 2.25813 | 1260.038 | 1384.657 |  |  |  | 3.283418 | 1598.813 | 1756.938 | 1.768982 | 1048.798 | 1152.525 | 3.164615 | 886.8619 | 974.5736 | 3.346117 | 1776.111 | 1951.77 |  |  |  | 4.081955 | 1445.659 | 1588.636
3.144922 | 1401.068 | 1539.635 | 2.261485 | 1261.31 | 1386.055 |  |  |  | 3.288397 | 1600.298 | 1758.569 | 1.771994 | 1050.634 | 1154.543 | 3.167952 | 887.9039 | 975.7186 | 3.34944 | 1777.323 | 1953.102 |  |  |  | 4.085259 | 1447.474 | 1590.631
3.148245 | 1402.116 | 1540.787 | 2.264805 | 1262.479 | 1387.34 |  |  |  | 3.291754 | 1601.435 | 1759.819 | 1.773523 | 1051.649 | 1155.658 | 3.172935 | 889.3799 | 977.3406 | 3.352777 | 1778.6 | 1954.505 |  |  |  | 4.088611 | 1449.164 | 1592.488
3.151567 | 1403.222 | 1542.002 | 2.268158 | 1263.713 | 1388.696 |  |  |  | 3.295076 | 1602.551 | 1761.045 | 1.776602 | 1053.43 | 1157.616 | 3.177941 | 890.8997 | 979.0107 | 3.356117 | 1779.764 | 1955.785 |  |  |  | 4.091943 | 1450.871 | 1594.363
3.154914 | 1404.276 | 1543.16 | 2.27148 | 1264.955 | 1390.061 |  |  |  | 3.298401 | 1603.709 | 1762.318 | 1.779747 | 1055.328 | 1159.701 | 3.182957 | 892.421 | 980.6824 | 3.359428 | 1780.917 | 1957.052 |  |  |  | 4.095269 | 1452.481 | 1596.133
3.158232 | 1405.309 | 1544.296 | 2.274795 | 1266.265 | 1391.5 |  |  |  | 3.301752 | 1604.942 | 1763.672 | 1.782976 | 1057.261 | 1161.826 | 3.186276 | 893.4648 | 981.8294 | 3.362779 | 1782.216 | 1958.479 |  |  |  | 4.09862 | 1454.175 | 1597.994
3.161586 | 1406.312 | 1545.398 | 2.278143 | 1267.488 | 1392.844 |  |  |  | 3.305066 | 1606.085 | 1764.928 | 1.784599 | 1058.283 | 1162.948 | 3.191275 | 894.9619 | 983.4746 | 3.366101 | 1783.445 | 1959.83 |  |  |  | 4.101942 | 1455.795 | 1599.775
3.164918 | 1407.339 | 1546.527 | 2.281459 | 1268.734 | 1394.213 |  |  |  | 3.308419 | 1607.27 | 1766.231 | 1.787887 | 1060.15 | 1165 | 3.196246 | 896.4691 | 985.1309 | 3.369438 | 1784.732 | 1961.244 |  |  |  | 4.105292 | 1457.433 | 1601.574
3.168246 | 1408.425 | 1547.72 | 2.284814 | 1270.004 | 1395.608 |  |  |  | 3.311751 | 1608.302 | 1767.365 | 1.791226 | 1061.987 | 1167.019 | 3.199608 | 897.5161 | 986.2814 | 3.372786 | 1786.174 | 1962.829 |  |  |  | 4.108616 | 1459.095 | 1603.401
3.17325 | 1409.929 | 1549.373 | 2.288149 | 1271.252 | 1396.981 |  |  |  | 3.315072 | 1609.413 | 1768.585 | 1.794536 | 1063.867 | 1169.084 | 3.204598 | 898.903 | 987.8055 | 3.376098 | 1787.463 | 1964.245 |  |  |  | 4.111933 | 1460.796 | 1605.27
3.178257 | 1411.442 | 1551.035 | 2.291476 | 1272.553 | 1398.41 |  |  |  | 3.318414 | 1610.554 | 1769.839 | 1.797876 | 1065.83 | 1171.242 | 3.209627 | 900.339 | 989.3835 | 3.379451 | 1788.845 | 1965.763 |  |  |  | 4.115288 | 1462.44 | 1607.077
3.181585 | 1412.466 | 1552.161 | 2.294823 | 1273.798 | 1399.778 |  |  |  | 3.321724 | 1611.768 | 1771.174 | 1.801215 | 1067.809 | 1173.417 | 3.214597 | 901.6334 | 990.806 | 3.382776 | 1790.198 | 1967.25 |  |  |  | 4.118601 | 1464.037 | 1608.832
3.186579 | 1413.959 | 1553.801 | 2.298131 | 1275.068 | 1401.173 |  |  |  | 3.325074 | 1612.873 | 1772.388 | 1.802874 | 1068.865 | 1174.577 | 3.219602 | 902.9674 | 992.2719 | 3.386107 | 1791.526 | 1968.71 |  |  |  | 4.12195 | 1465.564 | 1610.51
3.189914 | 1414.973 | 1554.915 | 2.301475 | 1276.314 | 1402.543 |  |  |  | 3.328409 | 1613.998 | 1773.624 | 1.804541 | 1069.889 | 1175.702 | 3.222933 | 904.0042 | 993.4112 | 3.389453 | 1792.837 | 1970.15 |  |  |  | 4.125289 | 1466.992 | 1612.079
3.193232 | 1416.007 | 1556.051 | 2.304809 | 1277.512 | 1403.859 |  |  |  | 3.331735 | 1615.103 | 1774.839 | 1.806219 | 1070.957 | 1176.876 | 3.226288 | 905.0422 | 994.5519 | 3.392766 | 1794.247 | 1971.7 |  |  |  | 4.128602 | 1468.598 | 1613.844
3.196588 | 1417.135 | 1557.291 | 2.308135 | 1278.595 | 1405.05 |  |  |  | 3.336755 | 1616.646 | 1776.534 | 1.809561 | 1072.87 | 1178.978 | 3.22961 | 906.1106 | 995.7259 | 3.396114 | 1795.502 | 1973.079 |  |  |  | 4.131958 | 1470.093 | 1615.487
3.199904 | 1418.192 | 1558.453 | 2.311491 | 1279.82 | 1406.395 |  |  |  | 3.34007 | 1617.696 | 1777.688 | 1.811212 | 1073.888 | 1180.097 | 3.232953 | 907.1851 | 996.9067 | 3.399444 | 1796.771 | 1974.474 |  |  |  | 4.135274 | 1471.642 | 1617.189
3.20324 | 1419.256 | 1559.622 | 2.314804 | 1281.079 | 1407.779 |  |  |  | 3.343419 | 1618.786 | 1778.885 | 1.81455 | 1075.94 | 1182.352 | 3.236284 | 908.2701 | 998.0991 | 3.402776 | 1798.054 | 1975.884 |  |  |  | 4.138616 | 1473.115 | 1618.807
3.206571 | 1420.278 | 1560.745 | 2.318142 | 1282.3 | 1409.121 |  |  |  | 3.346728 | 1619.98 | 1780.197 | 1.817887 | 1077.916 | 1184.523 | 3.241286 | 909.7272 | 999.7003 | 3.406131 | 1799.284 | 1977.235 |  |  |  | 4.141952 | 1474.787 | 1620.645
3.209885 | 1421.346 | 1561.919 | 2.321484 | 1283.575 | 1410.522 |  |  |  | 3.350071 | 1621.203 | 1781.542 | 1.821193 | 1079.906 | 1186.71 | 3.24627 | 911.2134 | 1001.333 | 3.409437 | 1800.568 | 1978.646 |  |  |  | 4.145264 | 1476.434 | 1622.454
3.214905 | 1422.83 | 1563.549 | 2.324799 | 1284.794 | 1411.862 |  |  |  | 3.353414 | 1622.437 | 1782.897 | 1.824545 | 1081.885 | 1188.884 | 3.251287 | 912.6299 | 1002.89 | 3.412777 | 1801.883 | 1980.091 |  |  |  | 4.148617 | 1478.132 | 1624.321
3.219906 | 1424.359 | 1565.23 | 2.328157 | 1286.075 | 1413.269 |  |  |  | 3.356738 | 1623.569 | 1784.142 | 1.827874 | 1083.823 | 1191.014 | 3.256267 | 914.032 | 1004.431 | 3.416107 | 1803.21 | 1981.55 |  |  |  | 4.15194 | 1479.74 | 1626.088
3.223256 | 1425.42 | 1566.396 | 2.331474 | 1287.218 | 1414.525 |  |  |  | 3.360094 | 1624.726 | 1785.413 | 1.829538 | 1084.834 | 1192.125 | 3.261284 | 915.344 | 1005.873 | 3.419423 | 1804.485 | 1982.95 |  |  |  | 4.155282 | 1481.53 | 1628.055
3.226565 | 1426.449 | 1567.527 | 2.334809 | 1288.407 | 1415.832 |  |  |  | 3.363409 | 1625.927 | 1786.733 | 1.832898 | 1086.625 | 1194.094 | 3.266275 | 916.6644 | 1007.323 | 3.42278 | 1805.877 | 1984.48 |  |  |  | 4.158629 | 1483.051 | 1629.726
3.229918 | 1427.532 | 1568.716 | 2.338147 | 1289.542 | 1417.079 |  |  |  | 3.366743 | 1627.084 | 1788.005 | 1.83621 | 1088.489 | 1196.142 | 3.271261 | 917.9473 | 1008.733 | 3.4261 | 1807.134 | 1985.862 |  |  |  | 4.161937 | 1484.567 | 1631.393
3.233234 | 1428.634 | 1569.927 | 2.34147 | 1290.754 | 1418.411 |  |  |  | 3.371723 | 1628.541 | 1789.606 | 1.839537 | 1090.427 | 1198.272 | 3.274597 | 916.712 | 1007.376 | 3.429446 | 1808.385 | 1987.236 |  |  |  | 4.165285 | 1486.041 | 1633.012
3.236568 | 1429.653 | 1571.047 | 2.344828 | 1291.951 | 1419.726 |  |  |  | 3.375071 | 1629.667 | 1790.843 | 1.842867 | 1092.284 | 1200.312 | 3.277937 | 915.1368 | 1005.645 | 3.432784 | 1809.541 | 1988.507 |  |  |  | 4.168605 | 1487.636 | 1634.765
3.23992 | 1430.698 | 1572.195 | 2.348143 | 1293.085 | 1420.972 |  |  |  | 3.37842 | 1630.831 | 1792.122 | 1.846181 | 1094.178 | 1202.393 | 3.281263 | 913.2234 | 1003.542 | 3.4361 | 1810.81 | 1989.901 |  |  |  | 4.171928 | 1489.138 | 1636.415
3.24324 | 1431.814 | 1573.422 | 2.353147 | 1294.615 | 1422.654 |  |  |  | 3.381742 | 1631.848 | 1793.24 | 1.849543 | 1096.083 | 1204.487 | 3.284622 | 911.3441 | 1001.477 | 3.439447 | 1811.94 | 1991.143 |  |  |  | 4.175285 | 1490.793 | 1638.234
3.246597 | 1432.874 | 1574.587 | 2.356464 | 1295.938 | 1424.107 |  |  |  | 3.385093 | 1633.135 | 1794.654 | 1.852875 | 1097.954 | 1206.543 | 3.287945 | 909.3859 | 999.3251 | 3.442759 | 1813.195 | 1992.522 |  |  |  | 4.17861 | 1492.31 | 1639.901
3.25157 | 1434.38 | 1576.242 | 2.359793 | 1297.139 | 1425.428 |  |  |  | 3.388406 | 1634.412 | 1796.057 | 1.856204 | 1099.726 | 1208.49 | 3.297925 | 910.7097 | 1000.78 | 3.446109 | 1814.454 | 1993.905 |  |  |  | 4.18196 | 1493.868 | 1641.613
3.256577 | 1435.796 | 1577.798 | 2.363144 | 1298.292 | 1426.694 |  |  |  | 3.391733 | 1635.57 | 1797.33 | 1.859558 | 1101.645 | 1210.599 | 3.302951 | 911.7305 | 1001.902 | 3.449454 | 1815.802 | 1995.387 |  |  |  | 4.185286 | 1495.326 | 1643.215
3.261563 | 1437.301 | 1579.452 | 2.36646 | 1299.667 | 1428.205 |  |  |  | 3.395084 | 1636.636 | 1798.502 | 1.862859 | 1103.492 | 1212.629 | 3.307946 | 913.0589 | 1003.361 | 3.452769 | 1817.074 | 1996.785 |  |  |  | 4.18861 | 1496.827 | 1644.865
3.266581 | 1438.712 | 1581.002 | 2.369817 | 1300.922 | 1429.585 |  |  |  | 3.398397 | 1637.789 | 1799.768 | 1.866214 | 1105.359 | 1214.68 | 3.312952 | 914.2169 | 1004.634 | 3.456126 | 1818.325 | 1998.159 |  |  |  | 4.191952 | 1498.245 | 1646.423
3.269907 | 1439.765 | 1582.159 | 2.373145 | 1302.018 | 1430.789 |  |  |  | 3.40342 | 1639.28 | 1801.407 | 1.869539 | 1107.154 | 1216.653 | 3.317946 | 915.538 | 1006.086 | 3.459444 | 1819.599 | 1999.559 |  |  |  | 4.19526 | 1499.505 | 1647.808
3.273255 | 1440.835 | 1583.335 | 2.376468 | 1303.202 | 1432.09 |  |  |  | 3.406742 | 1640.316 | 1802.545 | 1.872872 | 1108.945 | 1218.621 | 3.32292 | 916.7743 | 1007.444 | 3.462774 | 1820.903 | 2000.993 |  |  |  | 4.196933 | 1487.081 | 1634.155
3.278222 | 1442.291 | 1584.935 | 2.379808 | 1304.31 | 1433.308 |  |  |  | 3.410093 | 1641.339 | 1803.669 | 1.876224 | 1110.658 | 1220.504 | 3.327951 | 918.1351 | 1008.94 | 3.466113 | 1822.228 | 2002.449 |  |  |  | 4.198617 | 1458.119 | 1602.328
3.281578 | 1443.31 | 1586.055 | 2.38312 | 1305.394 | 1434.498 |  |  |  | 3.413407 | 1642.523 | 1804.971 | 1.879542 | 1112.383 | 1222.399 | 3.332938 | 919.4842 | 1010.422 | 3.469431 | 1823.459 | 2003.801 |  |  |  | 4.200294 | 1423.698 | 1564.503
3.284894 | 1444.381 | 1587.232 | 2.386479 | 1306.552 | 1435.771 |  |  |  | 3.416728 | 1643.622 | 1806.178 | 1.882888 | 1114.113 | 1224.3 | 3.337944 | 920.6655 | 1011.72 | 3.472787 | 1824.697 | 2005.162 |  |  |  | 4.201953 | 1389.124 | 1526.51
3.288245 | 1445.463 | 1588.421 | 2.389815 | 1307.617 | 1436.941 |  |  |  | 3.420078 | 1644.856 | 1807.534 | 1.886214 | 1115.822 | 1226.178 | 3.342939 | 921.9057 | 1013.083 | 3.476115 | 1825.879 | 2006.46 |  |  |  | 4.203609 | 1354.615 | 1488.587
3.293241 | 1446.988 | 1590.097 | 2.393141 | 1308.685 | 1438.115 |  |  |  | 3.42339 | 1646.022 | 1808.815 | 1.889533 | 1117.6 | 1228.132 | 3.347929 | 923.1156 | 1014.413 | 3.479446 | 1827.087 | 2007.788 |  |  |  | 4.205283 | 1320.112 | 1450.672
3.298261 | 1448.481 | 1591.738 | 2.396498 | 1309.893 | 1439.443 |  |  |  | 3.426747 | 1647.173 | 1810.08 | 1.892886 | 1119.406 | 1230.116 | 3.352951 | 924.4809 | 1015.913 | 3.482786 | 1828.28125 | 2009.1 |  |  |  | 4.206977 | 1285.643 | 1412.795
3.303228 | 1449.849 | 1593.241 | 2.399803 | 1311.11 | 1440.781 |  |  |  | 3.431733 | 1648.742 | 1811.804 | 1.896194 | 1121.237 | 1232.129 | 3.357942 | 925.7527 | 1017.311 | 3.486098 | 1829.563 | 2010.509 |  |  |  | 4.208646 | 1251.007 | 1374.733
3.306583 | 1450.86 | 1594.351 | 2.403142 | 1312.309 | 1442.098 |  |  |  | 3.435077 | 1649.913 | 1813.091 | 1.899543 | 1122.988 | 1234.053 | 3.362949 | 927.0504 | 1018.737 | 3.489453 | 1830.934 | 2012.016 |  |  |  | 4.210292 | 1216.469 | 1336.78
3.3099 | 1451.883 | 1595.475 | 2.406475 | 1313.508 | 1443.415 |  |  |  | 3.440069 | 1651.344 | 1814.664 | 1.902876 | 1124.894 | 1236.147 | 3.367939 | 921.719 | 1012.878 | 3.492778 | 1832.237 | 2013.447 |  |  |  | 4.21194 | 1181.919 | 1298.812
3.313245 | 1452.936 | 1596.633 | 2.409799 | 1314.709 | 1444.736 |  |  |  | 3.443418 | 1652.484 | 1815.917 | 1.906188 | 1126.745 | 1238.182 | 3.369614 | 915.5216 | 1006.068 | 3.496104 | 1833.433 | 2014.762 |  |  |  | 4.213598 | 1160.483 | 1275.256
3.316587 | 1453.99 | 1597.792 | 2.413154 | 1315.761 | 1445.891 |  |  |  | 3.446748 | 1653.68 | 1817.23 | 1.909544 | 1128.497 | 1240.107 | 3.371278 | 909.2987 | 999.2293 | 3.499451 | 1834.695 | 2016.149 |  |  |  | 4.215276 | 1155.599 | 1269.889
3.319899 | 1455.036 | 1598.941 | 2.416475 | 1316.942 | 1447.189 |  |  |  | 3.451745 | 1655.173 | 1818.872 | 1.912865 | 1130.253 | 1242.036 | 3.372934 | 903.1351 | 992.4562 | 3.502768 | 1835.913 | 2017.487 |  |  |  | 4.218606 | 1156.792 | 1271.2
3.323252 | 1456.068 | 1600.075 | 2.419812 | 1318.063 | 1448.421 |  |  |  | 3.455079 | 1656.294 | 1820.103 | 1.916209 | 1132.179 | 1244.152 | 3.374597 | 896.9741 | 985.6858 | 3.50612 | 1837.183 | 2018.882 |  |  |  | 4.221933 | 1158.078125 | 1272.613
3.328235 | 1457.532 | 1601.684 | 2.423148 | 1319.311 | 1449.792 |  |  |  | 3.458403 | 1657.434 | 1821.356 | 1.919549 | 1133.929 | 1246.076 | 3.376279 | 890.8866 | 978.9963 | 3.50945 | 1838.473 | 2020.3 |  |  |  | 4.225288 | 1159.356 | 1274.018
3.33325 | 1459.003 | 1603.3 | 2.426463 | 1320.594 | 1451.202 |  |  |  | 3.461761 | 1658.438 | 1822.459 | 1.922861 | 1135.682 | 1248.002 | 3.377955 | 884.7883 | 972.2949 | 3.512774 | 1839.868 | 2021.833 |  |  |  | 4.22861 | 1160.76 | 1275.56
3.338237 | 1460.493 | 1604.937 | 2.429821 | 1321.974 | 1452.718 |  |  |  | 3.465076 | 1659.571 | 1823.704 | 1.926211 | 1137.453 | 1249.948 | 3.379622 | 878.7219 | 965.6285 | 3.516116 | 1841.093 | 2023.179 |  |  |  | 4.231949 | 1162.013 | 1276.937
3.343239 | 1461.977 | 1606.568 | 2.433137 | 1323.18 | 1454.044 |  |  |  | 3.468409 | 1660.646 | 1824.886 | 1.929538 | 1139.19 | 1251.857 | 3.381277 | 872.6285 | 958.9325 | 3.519424 | 1842.291 | 2024.495 |  |  |  | 4.235284 | 1163.288 | 1278.338
3.346578 | 1463.016 | 1607.71 | 2.436477 | 1324.449 | 1455.438 |  |  |  | 3.471744 | 1661.685 | 1826.028 | 1.932882 | 1140.859 | 1253.691 | 3.382934 | 866.7828 | 952.5085 | 3.522774 | 1843.569 | 2025.9 |  |  |  | 4.238598 | 1164.524 | 1279.696
3.349927 | 1464.045 | 1608.841 | 2.439817 | 1325.692 | 1456.804 |  |  |  | 3.475053 | 1662.796 | 1827.248 | 1.936225 | 1142.593 | 1255.597 | 3.387955 | 868.3746 | 954.2578 | 3.526109 | 1844.743 | 2027.19 |  |  |  | 4.241956 | 1165.966 | 1281.282
3.354906 | 1465.568 | 1610.514 | 2.443134 | 1326.806 | 1458.029 |  |  |  | 3.478408 | 1663.871 | 1828.43 | 1.939536 | 1144.394 | 1257.576 | 3.391264 | 869.5806 | 955.583 | 3.529433 | 1845.987 | 2028.557 |  |  |  | 4.245274 | 1167.197 | 1282.634
3.358248 | 1466.571 | 1611.617 | 2.446491 | 1327.933 | 1459.267 |  |  |  | 3.483401 | 1665.376 | 1830.084 | 1.942886 | 1146.238 | 1259.602 | 3.396282 | 871.0037 | 957.1469 | 3.532794 | 1847.33 | 2030.033 |  |  |  | 4.248614 | 1168.469 | 1284.032
3.361554 | 1467.63 | 1612.781 | 2.449813 | 1329.174 | 1460.631 |  |  |  | 3.488422 | 1666.866 | 1831.721 | 1.946201 | 1148.053 | 1261.597 | 3.401271 | 872.3102 | 958.5826 | 3.536103 | 1848.674 | 2031.51 |  |  |  | 4.258621 | 1167.947 | 1283.459
3.366583 | 1469.092 | 1614.387 | 2.453144 | 1330.402 | 1461.981 |  |  |  | 3.493402 | 1668.151 | 1833.133 | 1.949533 | 1149.824 | 1263.543 | 3.406272 | 873.6361 | 960.0397 | 3.539444 | 1849.798 | 2032.745 |  |  |  | 4.26528 | 1166.174 | 1281.51
3.36991 | 1470.15 | 1615.549 | 2.456481 | 1331.659 | 1463.362 |  |  |  | 3.496742 | 1669.187 | 1834.272 | 1.95121 | 1150.836 | 1264.655 | 3.41129 | 875.1537 | 961.7074 | 3.542776 | 1851.048 | 2034.119 |  |  |  | 4.266956 | 1159.129 | 1273.768
3.373258 | 1471.253 | 1616.761 | 2.459794 | 1332.955 | 1464.786 |  |  |  | 3.501734 | 1670.53 | 1835.747 | 1.954541 | 1152.712 | 1266.716 | 3.414614 | 876.193 | 962.8494 | 3.546086 | 1852.163 | 2035.344 |  |  |  | 4.268621 | 1146.624 | 1260.026
3.378238 | 1472.804 | 1618.466 | 2.463142 | 1334.264 | 1466.224 |  |  |  | 3.506749 | 1671.927 | 1837.282 | 1.957871 | 1154.558 | 1268.745 | 3.417937 | 877.2347 | 963.9942 | 3.551111 | 1853.755 | 2037.093 |  |  |  | 4.270276 | 1134.073 | 1246.234
3.381579 | 1473.874 | 1619.642 | 2.46647 | 1335.435 | 1467.511 |  |  |  | 3.511764 | 1673.305 | 1838.797 | 1.961225 | 1156.295 | 1270.654 | 3.422937 | 878.5431 | 965.432 | 3.554435 | 1854.979 | 2038.439 |  |  |  | 4.271933 | 1121.523 | 1232.443
3.384902 | 1475.026 | 1620.908 | 2.469805 | 1336.667 | 1468.865 |  |  |  | 3.516735 | 1674.548 | 1840.162 | 1.964529 | 1158.076 | 1272.611 | 3.427938 | 879.8016 | 966.8149 | 3.557794 | 1856.168 | 2039.745 |  |  |  | 4.273607 | 1109.045 | 1218.73
3.388228 | 1476.04 | 1622.022 | 2.473161 | 1337.908 | 1470.228 |  |  |  | 3.521747 | 1675.988 | 1841.745 | 1.967874 | 1159.767 | 1274.469 | 3.432942 | 881.0492 | 968.1859 | 3.561106 | 1857.319 | 2041.01 |  |  |  | 4.275283 | 1096.618 | 1205.075
3.393252 | 1477.533 | 1623.663 | 2.476471 | 1339.137 | 1471.579 |  |  |  | 3.526738 | 1677.493 | 1843.399 | 1.971191 | 1161.285 | 1276.137 | 3.437966 | 882.3049 | 969.5658 | 3.56444 | 1858.561 | 2042.375 |  |  |  | 4.27696 | 1084.162 | 1191.387
3.398254 | 1478.935 | 1625.203 | 2.479822 | 1340.351 | 1472.913 |  |  |  | 3.530088 | 1678.54 | 1844.549 | 1.974523 | 1162.914 | 1277.928 | 3.442943 | 883.6381 | 971.0308 | 3.567769 | 1859.765 | 2043.698 |  |  |  | 4.278615 | 1071.643 | 1177.629
3.401583 | 1479.94 | 1626.307 | 2.483137 | 1341.67 | 1474.363 |  |  |  | 3.533408 | 1679.661 | 1845.781 | 1.977879 | 1164.727 | 1279.92 | 3.449592 | 881.3197 | 968.4832 | 3.571085 | 1860.944 | 2044.993 |  |  |  | 4.280272 | 1059.662 | 1164.464
3.404891 | 1480.943 | 1627.41 | 2.486459 | 1342.996 | 1475.82 |  |  |  | 3.536748 | 1680.67 | 1846.89 | 1.981197 | 1166.423 | 1281.784 | 3.45126 | 878.1909 | 965.0449 | 3.574452 | 1862.177 | 2046.349 |  |  |  | 4.281946 | 1048.087 | 1151.744
3.408242 | 1481.962 | 1628.53 | 2.489815 | 1344.207 | 1477.15 |  |  |  | 3.540076 | 1681.671 | 1847.99 | 1.984548 | 1168.126 | 1283.655 | 3.452944 | 875.1614 | 961.7159 | 3.577784 | 1863.405 | 2047.698 |  |  |  | 4.283627 | 1043.31 | 1146.495
3.411562 | 1483.008 | 1629.679 | 2.493138 | 1345.495 | 1478.565 |  |  |  | 3.543397 | 1682.734 | 1849.158 | 1.98788 | 1169.947 | 1285.656 | 3.454621 | 872.1307 | 958.3854 | 3.581113 | 1864.704 | 2049.126 |  |  |  | 4.286953 | 1044.677 | 1147.997
3.414911 | 1484.075 | 1630.852 | 2.496492 | 1346.817 | 1480.019 |  |  |  | 3.546751 | 1683.743 | 1850.267 | 1.991197 | 1171.759 | 1287.647 | 3.456285 | 869.1593 | 955.1201 | 3.58446 | 1866.031 | 2050.583 |  |  |  | 4.290276 | 1046.129 | 1149.593
3.419907 | 1485.573 | 1632.497 | 2.499825 | 1348.06 | 1481.385 |  |  |  | 3.551726 | 1685.175 | 1851.84 | 1.994545 | 1173.206 | 1289.238 | 3.457944 | 866.1039 | 951.7625 | 3.587758 | 1867.322 | 2052.002 |  |  |  | 4.293625 | 1047.375 | 1150.962
3.423245 | 1486.678 | 1633.713 | 2.503139 | 1349.139 | 1482.571 |  |  |  | 3.556742 | 1686.739 | 1853.559 | 1.997861 | 1174.858 | 1291.053 | 3.45961 | 863.1316 | 948.4963 | 3.591113 | 1868.495 | 2053.292 |  |  |  | 4.296928 | 1048.755 | 1152.478
3.426582 | 1487.694 | 1634.829 | 2.506479 | 1350.385 | 1483.94 |  |  |  | 3.560059 | 1687.77 | 1854.692 | 2.001215 | 1176.459 | 1292.812 | 3.461289 | 860.2668 | 945.3481 | 3.594439 | 1869.764 | 2054.685 |  |  |  | 4.300276 | 1049.912 | 1153.75
3.429895 | 1488.732 | 1635.969 | 2.509786 | 1351.619 | 1485.295 |  |  |  | 3.563414 | 1688.851 | 1855.88 | 2.004553 | 1178.049 | 1294.559 | 3.462962 | 857.3526 | 942.1457 | 3.597772 | 1870.99 | 2056.033 |  |  |  | 4.303614 | 1050.964 | 1154.906
3.433253 | 1489.757 | 1637.096 | 2.513145 | 1352.754 | 1486.543 |  |  |  | 3.566738 | 1689.895 | 1857.027 | 2.007879 | 1179.559 | 1296.219 | 3.464621 | 854.8835 | 939.4325 | 3.601121 | 1872.228 | 2057.393 |  |  |  | 4.306949 | 1052.133 | 1156.19
3.436573 | 1490.835 | 1638.281 | 2.516489 | 1354.024 | 1487.939 |  |  |  | 3.57008 | 1690.982 | 1858.222 | 2.011223 | 1181.375 | 1298.214 | 3.467926 | 856.0786 | 940.7457 | 3.60444 | 1873.411 | 2058.694 |  |  |  | 4.310305 | 1053.266 | 1157.435
3.43991 | 1491.867 | 1639.414 | 2.519805 | 1355.437 | 1489.491 |  |  |  | 3.573415 | 1692 | 1859.341 | 2.014535 | 1182.965 | 1299.962 | 3.471276 | 857.1328 | 941.9041 | 3.607791 | 1874.721 | 2060.133 |  |  |  | 4.313613 | 1054.298 | 1158.569
3.44325 | 1492.915 | 1640.566 | 2.523165 | 1356.666 | 1490.841 |  |  |  | 3.576731 | 1693.078 | 1860.526 | 2.017883 | 1184.563 | 1301.717 | 3.474594 | 858.1475 | 943.0193 | 3.611103 | 1875.897 | 2061.425 |  |  |  | 4.316951 | 1055.392 | 1159.771
3.446565 | 1493.995 | 1641.752 | 2.526465 | 1358.02 | 1492.329 |  |  |  | 3.581753 | 1694.561 | 1862.155 | 2.02122 | 1186.087 | 1303.392 | 3.479617 | 859.3986 | 944.3941 | 3.614427 | 1877.056 | 2062.699 |  |  |  | 4.320272 | 1056.456 | 1160.941
3.449916 | 1495.038 | 1642.899 | 2.529804 | 1359.388 | 1493.833 |  |  |  | 3.586753 | 1695.976 | 1863.709 | 2.02453 | 1187.584 | 1305.037 | 3.482942 | 856.544 | 941.2571 | 3.617777 | 1878.183 | 2063.937 |  |  |  | 4.325278 | 1057.681 | 1162.287
3.453244 | 1496.081 | 1644.045 | 2.533144 | 1360.813 | 1495.399 |  |  |  | 3.590099 | 1696.992 | 1864.826 | 2.027888 | 1189.151 | 1306.76 | 3.484603 | 853.4554 | 937.8631 | 3.621092 | 1879.385 | 2065.258 |  |  |  | 4.330278 | 1059.069 | 1163.812
3.456576 | 1497.13 | 1645.197 | 2.536461 | 1362.008 | 1496.712 |  |  |  | 3.59508 | 1698.402 | 1866.376 | 2.031204 | 1190.715 | 1308.478 | 3.486277 | 850.4484 | 934.5587 | 3.624444 | 1880.53 | 2066.517 |  |  |  | 4.335296 | 1060.299 | 1165.164
3.459921 | 1498.246 | 1646.424 | 2.53982 | 1363.451 | 1498.298 |  |  |  | 3.598426 | 1699.497 | 1867.579 | 2.03454 | 1192.298 | 1310.217 | 3.487955 | 847.4288 | 931.2405 | 3.627782 | 1881.763 | 2067.871 |  |  |  | 4.340262 | 1061.727 | 1166.733
3.46323 | 1499.29 | 1647.571 | 2.543147 | 1364.786 | 1499.764 |  |  |  | 3.603401 | 1701.058 | 1869.294 | 2.037884 | 1193.878 | 1311.954 | 3.48962 | 844.405 | 927.9176 | 3.631098 | 1882.929 | 2069.153 |  |  |  | 4.343615 | 1062.787 | 1167.898
3.466578 | 1500.31 | 1648.692 | 2.546486 | 1366.174 | 1501.29 |  |  |  | 3.608408 | 1702.583 | 1870.97 | 2.041197 | 1195.486 | 1313.721 | 3.49127 | 841.4169 | 924.634 | 3.634453 | 1884.106 | 2070.446 |  |  |  | 4.348595 | 1064.153 | 1169.399
3.471569 | 1501.793 | 1650.322 | 2.549817 | 1367.39 | 1502.626 |  |  |  | 3.613428 | 1704.057 | 1872.591 | 2.044544 | 1197.09 | 1315.483 | 3.49293 | 838.417 | 921.3374 | 3.637769 | 1885.312 | 2071.772 |  |  |  | 4.351951 | 1065.22 | 1170.571
3.474921 | 1502.815 | 1651.445 | 2.553119 | 1368.779 | 1504.153 |  |  |  | 3.6184 | 1705.43 | 1874.099 | 2.047861 | 1198.75 | 1317.308 | 3.494605 | 835.3958 | 918.0174 | 3.641118 | 1886.471 | 2073.045 |  |  |  | 4.356937 | 1066.611 | 1172.1
3.479906 | 1504.262 | 1653.035 | 2.556472 | 1370.131 | 1505.638 |  |  |  | 3.623402 | 1706.831 | 1875.638 | 2.051198 | 1200.452 | 1319.178 | 3.496285 | 832.3743 | 914.6971 | 3.644449 | 1887.664 | 2074.356 |  |  |  | 4.361952 | 1068.041 | 1173.671
3.484922 | 1505.706 | 1654.622 | 2.559795 | 1371.46 | 1507.099 |  |  |  | 3.626713 | 1707.863 | 1876.772 | 2.054538 | 1202.038 | 1320.921 | 3.497952 | 829.6129 | 911.6625 | 3.64777 | 1888.885 | 2075.698 |  |  |  | 4.365264 | 1069.087 | 1174.821
3.488227 | 1506.712 | 1655.728 | 2.563135 | 1372.932 | 1508.716 |  |  |  | 3.630075 | 1708.914 | 1877.927 | 2.057863 | 1203.579 | 1322.614 | 3.499606 | 826.7206 | 908.4842 | 3.651122 | 1890.044 | 2076.971 |  |  |  | 4.37028 | 1070.477 | 1176.349
3.493247 | 1508.204 | 1657.367 | 2.566485 | 1374.263 | 1510.179 |  |  |  | 3.633411 | 1710.036 | 1879.16 | 2.061219 | 1205.041 | 1324.221 | 3.501266 | 820.2408 | 901.3636 | 3.654443 | 1891.283 | 2078.333 |  |  |  | 4.375273 | 1071.763 | 1177.761
3.496572 | 1509.297 | 1658.568 | 2.569797 | 1375.672 | 1511.728 |  |  |  | 3.636736 | 1711.083 | 1880.311 | 2.064547 | 1206.641 | 1325.979 | 3.502943 | 813.6586 | 894.1303 | 3.657788 | 1892.476 | 2079.644 |  |  |  | 4.380276 | 1073.017 | 1179.139
3.49993 | 1510.339 | 1659.713 | 2.573145 | 1376.968 | 1513.152 |  |  |  | 3.640092 | 1712.144 | 1881.476 | 2.067873 | 1208.156 | 1327.643 | 3.50462 | 807.1103 | 886.9344 | 3.661126 | 1893.64 | 2080.923 |  |  |  | 4.385286 | 1074.292 | 1180.54
3.503262 | 1511.363 | 1660.838 | 2.576475 | 1378.243 | 1514.553 |  |  |  | 3.645063 | 1713.58 | 1883.055 | 2.071222 | 1209.769 | 1329.417 | 3.506284 | 800.5466 | 879.7215 | 3.664439 | 1894.78 | 2082.176 |  |  |  | 4.39027 | 1075.6875 | 1182.074
3.506574 | 1512.374 | 1661.949 | 2.579805 | 1379.448 | 1515.877 |  |  |  | 3.650076 | 1715.001 | 1884.617 | 2.074527 | 1211.378 | 1331.185 | 3.507939 | 794.0632 | 872.597 | 3.667785 | 1895.988 | 2083.504 |  |  |  | 4.395293 | 1077.039 | 1183.559
3.509913 | 1513.4 | 1663.077 | 2.583156 | 1380.814 | 1517.378 |  |  |  | 3.655083 | 1716.425 | 1886.182 | 2.077881 | 1213.028 | 1332.998 | 3.509602 | 787.5354 | 865.4235 | 3.671095 | 1897.029 | 2084.647 |  |  |  | 4.400273 | 1078.412 | 1185.068
3.51489 | 1514.823 | 1664.641 | 2.586472 | 1382.249 | 1518.955 |  |  |  | 3.660075 | 1717.783 | 1887.673 | 2.081212 | 1214.611 | 1334.738 | 3.511273 | 781.0524 | 858.2993 | 3.67443 | 1898.143 | 2085.871 |  |  |  | 4.405282 | 1079.699 | 1186.482
3.518254 | 1515.853 | 1665.773 | 2.589818 | 1383.63 | 1520.472 |  |  |  | 3.665093 | 1719.112 | 1889.134 | 2.084544 | 1216.122 | 1336.398 | 3.512951 | 774.2598 | 850.8349 | 3.677781 | 1899.298 | 2087.141 |  |  |  | 4.410295 | 1081.022 | 1187.937
3.521575 | 1516.908 | 1666.932 | 2.593144 | 1385.012 | 1521.992 |  |  |  | 3.670068 | 1720.603 | 1890.772 | 2.087899 | 1217.706 | 1338.138 | 3.514625 | 766.407 | 842.2055 | 3.681101 | 1900.43 | 2088.384 |  |  |  | 4.415274 | 1082.358 | 1189.404
3.526595 | 1518.314 | 1668.477 | 2.596475 | 1386.34 | 1523.45 |  |  |  | 3.673417 | 1721.625 | 1891.895 | 2.091206 | 1219.302 | 1339.892 | 3.516278 | 761.8911 | 837.2429 | 3.684458 | 1901.496 | 2089.556 |  |  |  | 4.420287 | 1083.693 | 1190.871
3.5299 | 1519.419 | 1669.692 | 2.59983 | 1387.695 | 1524.94 |  |  |  | 3.676732 | 1722.657 | 1893.029 | 2.094541 | 1220.841 | 1341.584 | 3.519609 | 760.4791 | 835.6913 | 3.687773 | 1902.663 | 2090.839 |  |  |  | 4.425261 | 1085.078125 | 1192.394
3.533234 | 1520.431 | 1670.803 | 2.603141 | 1389.037 | 1526.414 |  |  |  | 3.680074 | 1723.718 | 1894.195 | 2.097861 | 1222.278 | 1343.162 | 3.522953 | 759.112 | 834.189 | 3.691104 | 1903.831 | 2092.122 |  |  |  | 4.430279 | 1086.348 | 1193.789
3.538228 | 1521.818 | 1672.327 | 2.606485 | 1390.35 | 1527.857 |  |  |  | 3.683418 | 1724.825 | 1895.412 | 2.101188 | 1223.78 | 1344.813 | 3.526263 | 757.6037 | 832.5315 | 3.694442 | 1904.957 | 2093.36 |  |  |  | 4.435281 | 1087.618 | 1195.185
3.54325 | 1523.362 | 1674.024 | 2.609808 | 1391.701 | 1529.341 |  |  |  | 3.686728 | 1725.844 | 1896.532 | 2.104548 | 1225.348 | 1346.536 | 3.52961 | 756.473 | 831.289 | 3.69775 | 1906.143 | 2094.663 |  |  |  | 4.438623 | 1088.64 | 1196.308
3.548237 | 1524.802 | 1675.607 | 2.613122 | 1393.127 | 1530.908 |  |  |  | 3.69008 | 1726.896 | 1897.688 | 2.107865 | 1226.883 | 1348.223 | 3.53294 | 757.7008 | 832.6382 | 3.701116 | 1907.293 | 2095.926 |  |  |  | 4.443609 | 1089.827 | 1197.612
3.551585 | 1525.873 | 1676.783 | 2.616475 | 1394.44 | 1532.352 |  |  |  | 3.695064 | 1728.235 | 1899.159 | 2.111212 | 1228.214 | 1349.686 | 3.536268 | 758.7214 | 833.7598 | 3.704445 | 1908.467 | 2097.216 |  |  |  | 4.448593 | 1091.032 | 1198.936
3.554906 | 1527.014 | 1678.037 | 2.6198 | 1395.678 | 1533.712 |  |  |  | 3.700085 | 1729.722 | 1900.794 | 2.114543 | 1229.697 | 1351.315 | 3.541285 | 760.1997 | 835.3843 | 3.707779 | 1909.649 | 2098.515 |  |  |  | 4.453623 | 1092.179 | 1200.196
3.558234 | 1528.055 | 1679.181 | 2.623149 | 1396.955 | 1535.116 |  |  |  | 3.703395 | 1730.774 | 1901.949 | 2.117852 | 1231.257 | 1353.03 | 3.546285 | 761.6705 | 837.0006 | 3.711131 | 1910.801 | 2099.781 |  |  |  | 4.458606 | 1093.304 | 1201.433
3.563236 | 1529.592 | 1680.87 | 2.626488 | 1398.245 | 1536.533 |  |  |  | 3.706747 | 1731.837 | 1903.117 | 2.12121 | 1232.725 | 1354.643 | 3.551261 | 763.1176 | 838.5907 | 3.714433 | 1911.937 | 2101.029 |  |  |  | 4.461966 | 1092.071 | 1200.078
3.568249 | 1531.097 | 1682.524 | 2.629802 | 1399.472 | 1537.882 |  |  |  | 3.710075 | 1732.852 | 1904.233 | 2.124526 | 1234.323 | 1356.399 | 3.556276 | 764.5068 | 840.1173 | 3.717777 | 1913.168 | 2102.383 |  |  |  | 4.46528 | 1090.141 | 1197.957
3.573231 | 1532.627 | 1684.206 | 2.633148 | 1400.822 | 1539.365 |  |  |  | 3.713416 | 1733.854 | 1905.334 | 2.127872 | 1236.069 | 1358.317 | 3.561272 | 765.8395 | 841.5819 | 3.721104 | 1914.345 | 2103.675 |  |  |  | 4.466937 | 1087.506 | 1195.061
3.578253 | 1534.146 | 1685.875 | 2.636456 | 1402.203 | 1540.882 |  |  |  | 3.718417 | 1735.222 | 1906.837 | 2.131214 | 1237.712 | 1360.124 | 3.566292 | 767.0972 | 842.9639 | 3.724434 | 1915.497 | 2104.941 |  |  |  | 4.468608 | 1084.286 | 1191.524
3.581568 | 1535.204 | 1687.038 | 2.639802 | 1403.608 | 1542.426 |  |  |  | 3.723416 | 1736.47 | 1908.209 | 2.134541 | 1239.140625 | 1361.693 | 3.571276 | 768.1522 | 844.1233 | 3.727787 | 1916.569 | 2106.12 |  |  |  | 4.470284 | 1080.937 | 1187.842
3.584917 | 1536.259 | 1688.197 | 2.643152 | 1405.01 | 1543.967 |  |  |  | 3.728393 | 1737.882 | 1909.76 | 2.137892 | 1240.529 | 1363.219 | 3.576253 | 769.4151 | 845.5111 | 3.731105 | 1917.628 | 2107.283 |  |  |  | 4.47195 | 1077.629 | 1184.208
3.588248 | 1537.385 | 1689.434 | 2.646474 | 1406.488 | 1545.592 |  |  |  | 3.733418 | 1739.421 | 1911.451 | 2.141201 | 1241.834 | 1364.652 | 3.58128 | 770.6772 | 846.898 | 3.73445 | 1918.701 | 2108.462 |  |  |  | 4.473606 | 1074.179 | 1180.417
3.591569 | 1538.437 | 1690.59 | 2.649833 | 1407.953 | 1547.201 |  |  |  | 3.738404 | 1740.88 | 1913.055 | 2.144537 | 1243.204 | 1366.158 | 3.586268 | 772.0516 | 848.4083 | 3.737776 | 1919.778 | 2109.646 |  |  |  | 4.475267 | 1070.135 | 1175.973
3.594918 | 1539.453 | 1691.706 | 2.653142 | 1409.335 | 1548.72 |  |  |  | 3.741758 | 1741.986 | 1914.27 | 2.147878 | 1244.608 | 1367.701 | 3.591291 | 773.3876 | 849.8765 | 3.741095 | 1920.787 | 2110.755 |  |  |  | 4.476946 | 1054.295 | 1158.566
3.59991 | 1540.85 | 1693.242 | 2.65647 | 1410.715 | 1550.236 |  |  |  | 3.745064 | 1743.109 | 1915.505 | 2.151196 | 1246.212 | 1369.463 | 3.59627 | 774.5342 | 851.1365 | 3.744447 | 1921.89 | 2111.967 |  |  |  | 4.478624 | 1032.838 | 1134.986
3.604923 | 1542.37 | 1694.912 | 2.659808 | 1412.095 | 1551.753 |  |  |  | 3.748408 | 1744.179 | 1916.68 | 2.154552 | 1247.879 | 1371.295 | 3.601264 | 775.7334 | 852.4543 | 3.74776 | 1923.045 | 2113.236 |  |  |  | 4.480292 | 1011.634 | 1111.686
3.609909 | 1543.716 | 1696.391 | 2.663124 | 1413.386 | 1553.171 |  |  |  | 3.751731 | 1745.274 | 1917.883 | 2.157876 | 1249.396 | 1372.963 | 3.606285 | 776.8529 | 853.6845 | 3.751107 | 1924.075 | 2114.368 |  |  |  | 4.481948 | 990.4591 | 1088.417
3.614891 | 1545.256 | 1698.084 | 2.666484 | 1414.706 | 1554.622 |  |  |  | 3.755056 | 1746.373 | 1919.092 | 2.161202 | 1250.905 | 1374.621 | 3.612947 | 778.231 | 855.1989 | 3.756095 | 1925.678 | 2116.13 |  |  |  | 4.483606 | 970.9377 | 1066.965
3.619915 | 1546.752 | 1699.727 | 2.66981 | 1416.079 | 1556.131 |  |  |  | 3.758418 | 1747.438 | 1920.261 | 2.164554 | 1252.508 | 1376.382 | 3.617943 | 779.2803 | 856.3519 | 3.759439 | 1926.702 | 2117.255 |  |  |  | 4.485285 | 952.0518 | 1046.211
3.624898 | 1548.35 | 1701.484 | 2.67314 | 1417.42 | 1557.605 |  |  |  | 3.761738 | 1748.511 | 1921.441 | 2.167866 | 1253.989 | 1378.01 | 3.622951 | 780.4766 | 857.6666 | 3.764438 | 1928.179 | 2118.878 |  |  |  | 4.486969 | 933.3967 | 1025.711
3.62992 | 1549.796 | 1703.072 | 2.676484 | 1418.76 | 1559.076 |  |  |  | 3.766759 | 1750.014 | 1923.092 | 2.171218 | 1255.261 | 1379.407 | 3.627929 | 781.7683 | 859.0861 | 3.769454 | 1929.535 | 2120.368 |  |  |  | 4.488631 | 914.6614 | 1005.122
3.634906 | 1551.285 | 1704.709 | 2.679789 | 1420.121 | 1560.572 |  |  |  | 3.770072 | 1751.104 | 1924.29 | 2.174538 | 1256.776 | 1381.073 | 3.632954 | 782.872 | 860.2989 | 3.774429 | 1930.8 | 2121.758 |  |  |  | 4.490283 | 896.1389 | 984.768
3.639894 | 1552.787 | 1706.36 | 2.683145 | 1421.439 | 1562.021 |  |  |  | 3.77341 | 1752.164 | 1925.455 | 2.177866 | 1258.363 | 1382.816 | 3.637933 | 783.9703 | 861.5058 | 3.779454 | 1932.175 | 2123.269 |  |  |  | 4.491937 | 878.1178 | 964.9646
3.64492 | 1554.267 | 1707.986 | 2.686471 | 1422.747 | 1563.458 |  |  |  | 3.776745 | 1753.188 | 1926.581 | 2.181213 | 1259.866 | 1384.468 | 3.64295 | 785.0202 | 862.6596 | 3.784453 | 1933.628 | 2124.866 |  |  |  | 4.493611 | 872.8535 | 959.1796875
3.649905 | 1555.777 | 1709.645 | 2.689801 | 1424.097 | 1564.942 |  |  |  | 3.780066 | 1754.296 | 1927.798 | 2.184533 | 1261.524 | 1386.29 | 3.647953 | 786.1935 | 863.9489 | 3.787799 | 1934.683 | 2126.025 |  |  |  | 4.49696 | 874.087 | 960.5351
3.654927 | 1557.182 | 1711.189 | 2.693149 | 1425.546 | 1566.534 |  |  |  | 3.783422 | 1755.423 | 1929.037 | 2.187888 | 1263.258 | 1388.196 | 3.654599 | 787.5305 | 865.4182 | 3.792779 | 1936.125 | 2127.61 |  |  |  | 4.50027 | 875.4657 | 962.0502
3.659904 | 1558.457 | 1712.59 | 2.69646 | 1426.95 | 1568.077 |  |  |  | 3.788409 | 1756.919 | 1930.68 | 2.191216 | 1264.828 | 1389.921 | 3.664622 | 787.0264 | 864.8642 | 3.797772 | 1937.577 | 2129.205 |  |  |  | 4.503619 | 876.6726 | 963.3765
3.664902 | 1559.804 | 1714.07 | 2.699807 | 1428.357 | 1569.623 |  |  |  | 3.793421 | 1758.435 | 1932.346 | 2.194535 | 1266.329 | 1391.571 | 3.676273 | 788.3352 | 866.3024 | 3.802777 | 1938.881 | 2130.639 |  |  |  | 4.506946 | 877.9292 | 964.7574
3.669918 | 1561.179 | 1715.582 | 2.703141 | 1429.856 | 1571.27 |  |  |  | 3.796738 | 1759.503 | 1933.519 | 2.19788 | 1267.819 | 1393.208 | 3.681269 | 789.7378 | 867.8437 | 3.807771 | 1940.309 | 2132.208 |  |  |  | 4.510271 | 879.1384 | 966.0862
3.673249 | 1562.272 | 1716.783 | 2.706467 | 1431.307 | 1572.864 |  |  |  | 3.800091 | 1760.548 | 1934.668 | 2.20119 | 1269.18 | 1394.703 | 3.686269 | 791.0569 | 869.2933 | 3.812796 | 1941.57 | 2133.594 |  |  |  | 4.513628 | 880.3039 | 967.3669
3.676578 | 1563.341 | 1717.957 | 2.70982 | 1432.635 | 1574.324 |  |  |  | 3.803408 | 1761.643 | 1935.872 | 2.204536 | 1270.797 | 1396.481 | 3.691293 | 792.2095 | 870.5599 | 3.817769 | 1942.83 | 2134.978 |  |  |  | 4.516942 | 881.3508 | 968.5174
3.679919 | 1564.364 | 1719.081 | 2.713133 | 1433.977 | 1575.799 |  |  |  | 3.806739 | 1762.738 | 1937.074 | 2.207879 | 1272.325 | 1398.16 | 3.69794 | 793.4689 | 871.9438 | 3.822759 | 1944.204 | 2136.488 |  |  |  | 4.520287 | 882.4395 | 969.7137
3.683233 | 1565.519 | 1720.351 | 2.716477 | 1435.296 | 1577.248 |  |  |  | 3.810083 | 1763.782 | 1938.222 | 2.211207 | 1273.892 | 1399.881 | 3.704588 | 794.7067 | 873.304 | 3.827776 | 1945.654 | 2138.082 |  |  |  | 4.525261 | 883.9557 | 971.3799
3.688256 | 1566.961 | 1721.935 | 2.719814 | 1436.482 | 1578.551 |  |  |  | 3.815075 | 1765.166 | 1939.742 | 2.214564 | 1275.49 | 1401.638 | 3.707952 | 789.9911 | 868.1221 | 3.832768 | 1947.071 | 2139.639 |  |  |  | 4.530279 | 885.1733 | 972.718
3.693238 | 1568.384 | 1723.499 | 2.72314 | 1437.78 | 1579.978 |  |  |  | 3.818422 | 1766.236 | 1940.919 | 2.217874 | 1277.148 | 1403.459 | 3.709621 | 785.5284 | 863.218 | 3.837794 | 1948.526 | 2141.238 |  |  |  | 4.535271 | 886.2261 | 973.8749
3.696586 | 1569.439 | 1724.658 | 2.726498 | 1439.167 | 1581.502 |  |  |  | 3.82173 | 1767.355 | 1942.149 | 2.221215 | 1278.635 | 1405.093 | 3.711277 | 781.1072 | 858.3595 | 3.842765 | 1949.767 | 2142.602 |  |  |  | 4.540293 | 887.3095 | 975.0654
3.70157 | 1570.829 | 1726.185 | 2.729808 | 1440.54 | 1583.011 |  |  |  | 3.826741 | 1768.906 | 1943.853 | 2.22454 | 1280.359 | 1406.988 | 3.712936 | 776.6561 | 853.4683 | 3.846118 | 1950.818 | 2143.756 |  |  |  | 4.54528 | 888.3229 | 976.1791
3.704925 | 1571.855 | 1727.314 | 2.733151 | 1441.998 | 1584.613 |  |  |  | 3.830052 | 1770.082 | 1945.145 | 2.22786 | 1282.06 | 1408.857 | 3.714612 | 772.1644 | 848.5323 | 3.8511 | 1952.274 | 2145.356 |  |  |  | 4.550261 | 889.5254 | 977.5004
3.708243 | 1572.907 | 1728.469 | 2.736485 | 1443.527 | 1586.294 |  |  |  | 3.833403 | 1771.099 | 1946.263 | 2.231221 | 1283.569 | 1410.515 | 3.716297 | 767.7238 | 843.6525 | 3.856121 | 1953.701 | 2146.924 |  |  |  | 4.556947 | 890.6567 | 978.7437
3.713251 | 1574.257 | 1729.953 | 2.739789 | 1444.991 | 1587.902 |  |  |  | 3.838394 | 1772.538 | 1947.844 | 2.234543 | 1285.072 | 1412.167 | 3.717963 | 763.1616 | 838.6391 | 3.861119 | 1951.584 | 2144.598 |  |  |  | 4.56363 | 891.7208 | 979.913
3.716562 | 1575.299 | 1731.098 | 2.743143 | 1446.343 | 1589.388 |  |  |  | 3.841748 | 1773.612 | 1949.024 | 2.237886 | 1286.667 | 1413.92 | 3.719614 | 758.6357 | 833.6657 | 3.862792 | 1949.596 | 2142.414 |  |  |  | 4.570274 | 893.0054 | 981.3246
3.721577 | 1576.647 | 1732.579 | 2.74647 | 1447.734 | 1590.916 |  |  |  | 3.845083 | 1774.613 | 1950.124 | 2.241224 | 1288.214 | 1415.62 | 3.721264 | 754.0368 | 828.6119 | 3.864454 | 1947.683 | 2140.311 |  |  |  | 4.576922 | 894.2043 | 982.6421
3.726566 | 1578.043 | 1734.114 | 2.749818 | 1449.103 | 1592.42 |  |  |  | 3.85008 | 1776.146 | 1951.808 | 2.244527 | 1289.7 | 1417.253 | 3.722933 | 750.0427 | 824.2227 | 3.866106 | 1945.693 | 2138.124 |  |  |  | 4.58196 | 895.2056 | 983.7424
3.731589 | 1579.395 | 1735.598 | 2.753158 | 1450.443 | 1593.893 |  |  |  | 3.853409 | 1777.182 | 1952.947 | 2.247875 | 1291.259 | 1418.966 | 3.729596 | 732.7288 | 805.1965 | 3.867768 | 1943.729 | 2135.966 |  |  |  | 4.58695 | 896.2166 | 984.8534
3.734898 | 1580.4375 | 1736.745 | 2.756465 | 1451.736 | 1595.315 |  |  |  | 3.856727 | 1778.26 | 1954.131 | 2.251194 | 1292.999 | 1420.878 | 3.731271 | 715.248 | 785.9869 | 3.869445 | 1941.789 | 2133.835 |  |  |  | 4.591942 | 897.3986 | 986.1523
3.739909 | 1581.799 | 1738.241 | 2.759805 | 1453.2 | 1596.924 |  |  |  | 3.860086 | 1779.288 | 1955.261 | 2.254534 | 1294.683 | 1422.728 | 3.73295 | 697.7242 | 766.7299 | 3.871119 | 1939.931 | 2131.793 |  |  |  | 4.598621 | 898.6755 | 987.5555
3.744896 | 1583.201 | 1739.781 | 2.763117 | 1454.609 | 1598.471 |  |  |  | 3.863408 | 1780.306 | 1956.38 | 2.257881 | 1296.212 | 1424.409 | 3.734618 | 680.3757 | 747.6656 | 3.87278 | 1937.948 | 2129.613 |  |  |  | 4.603608 | 899.6769 | 988.656
3.749904 | 1584.616 | 1741.336 | 2.766462 | 1455.894 | 1599.883 |  |  |  | 3.866759 | 1781.417 | 1957.601 | 2.261204 | 1297.761 | 1426.112 | 3.736276 | 663.0948 | 728.6757 | 3.874433 | 1936.035 | 2127.511 |  |  |  | 4.60862 | 900.7581 | 989.8441
3.754925 | 1585.997 | 1742.854 | 2.769813 | 1457.288 | 1601.415 |  |  |  | 3.870093 | 1782.474 | 1958.763 | 2.264549 | 1299.342 | 1427.849 | 3.737944 | 645.7599 | 709.6263 | 3.88277 | 1937.481 | 2129.1 |  |  |  | 4.613626 | 901.8219 | 991.0131
3.759899 | 1587.373 | 1744.365 | 2.773135 | 1458.643 | 1602.904 |  |  |  | 3.875079 | 1784.054 | 1960.499 | 2.267863 | 1300.721 | 1429.364 | 3.739614 | 628.427 | 690.5791 | 3.886099 | 1938.679 | 2130.417 |  |  |  | 4.620265 | 892.2211 | 980.4627
3.764904 | 1588.648 | 1745.767 | 2.776493 | 1459.929 | 1604.318 |  |  |  | 3.878401 | 1785.193 | 1961.75 | 2.271198 | 1302.215 | 1431.005 | 3.74129 | 611.0338 | 671.4657 | 3.889446 | 1939.786 | 2131.633 |  |  |  | 4.621942 | 862.8586 | 948.1962
3.769897 | 1589.977 | 1747.227 | 2.779809 | 1461.146 | 1605.654 |  |  |  | 3.883407 | 1786.709 | 1963.417 | 2.27455 | 1303.793 | 1432.74 | 3.742956 | 593.6888 | 652.4053 | 3.892761 | 1940.985 | 2132.951 |  |  |  | 4.623612 | 833.381 | 915.8033
3.774918 | 1591.404 | 1748.796 | 2.783139 | 1462.529 | 1607.175 |  |  |  | 3.886753 | 1787.742 | 1964.552 | 2.277861 | 1305.276 | 1434.369 | 3.744612 | 577.2733 | 634.3662 | 3.896112 | 1942.188 | 2134.272 |  |  |  | 4.62527 | 803.6321 | 883.1122
3.779928 | 1592.815 | 1750.346 | 2.786481 | 1463.813 | 1608.586 |  |  |  | 3.890069 | 1788.895 | 1965.819 | 2.281218 | 1306.859 | 1436.109 | 3.752946 | 578.4763 | 635.6883 | 3.899437 | 1943.441 | 2135.65 |  |  |  | 4.626926 | 773.7286 | 850.2513
3.784894 | 1594.006 | 1751.655 | 2.789796 | 1465.204 | 1610.114 |  |  |  | 3.895084 | 1790.281 | 1967.342 | 2.284538 | 1308.461 | 1437.869 | 3.761279 | 579.6871 | 637.0188 | 3.902771 | 1944.645 | 2136.972 |  |  |  | 4.628605 | 740.155 | 813.3571
3.789913 | 1595.293 | 1753.07 | 2.793155 | 1466.511 | 1611.551 |  |  |  | 3.898386 | 1791.291 | 1968.451 | 2.287863 | 1310.003 | 1439.564 | 3.767956 | 580.7865 | 638.2269 | 3.906115 | 1945.899 | 2138.35
3.794901 | 1596.618 | 1754.525 | 2.796484 | 1467.933 | 1613.113 |  |  |  | 3.901743 | 1792.392 | 1969.662 | 2.291217 | 1311.604 | 1441.324 | 3.774611 | 562.4669 | 618.0955 | 3.911113 | 1943.783 | 2136.025
3.799915 | 1598.096 | 1756.15 | 2.799816 | 1469.37 | 1614.692 |  |  |  | 3.905065 | 1793.449 | 1970.823 | 2.294533 | 1313.213 | 1443.091 | 3.776283 | 540.8463 | 594.3366 | 3.912794 | 1942.128 | 2134.207
3.804922 | 1599.369 | 1757.548 | 2.803158 | 1470.722 | 1616.178 |  |  |  | 3.908407 | 1794.472 | 1971.947 | 2.29788 | 1314.736 | 1444.765 | 3.77794 | 518.9773 | 570.3047 | 3.914461 | 1940.486 | 2132.402
3.809892 | 1600.647 | 1758.953 | 2.806467 | 1472.106 | 1617.699 |  |  |  | 3.911753 | 1795.586 | 1973.172 | 2.301206 | 1316.31 | 1446.494 | 3.779593 | 497.2637 | 546.4436 | 3.916117 | 1938.858 | 2130.613
3.814909 | 1601.926 | 1760.358 | 2.809813 | 1473.443 | 1619.169 |  |  |  | 3.915072 | 1796.715 | 1974.412 | 2.304528 | 1317.754 | 1448.082 | 3.781258 | 475.5328 | 522.5635 | 3.917771 | 1937.166 | 2128.754
3.819896 | 1603.157 | 1761.711 | 2.813139 | 1474.869 | 1620.735 |  |  |  | 3.918427 | 1795.144 | 1972.685 | 2.307878 | 1319.173 | 1449.641 | 3.782947 | 453.726 | 498.6 | 3.919442 | 1935.562 | 2126.991
3.824915 | 1604.33 | 1763 | 2.816467 | 1476.112 | 1622.101 |  |  |  | 3.92009 | 1792.953 | 1970.278 | 2.311199 | 1320.677 | 1451.294 | 3.784626 | 431.9445 | 474.6642 | 3.921118 | 1933.914 | 2125.18
3.829907 | 1605.502 | 1764.288 | 2.819821 | 1477.515 | 1623.643 |  |  |  | 3.921738 | 1790.738 | 1967.844 | 2.314546 | 1322.265625 | 1453.039 |  |  |  | 3.922787 | 1932.361 | 2123.473
3.834905 | 1606.598 | 1765.492 | 2.823131 | 1478.766 | 1625.017 |  |  |  | 3.923395 | 1788.479 | 1965.362 | 2.317887 | 1323.795 | 1454.719 |  |  |  | 3.92444 | 1930.782 | 2121.739
3.839921 | 1607.742 | 1766.749 | 2.826472 | 1480.158 | 1626.547 |  |  |  | 3.92507 | 1786.4 | 1963.076 | 2.3212 | 1325.292 | 1456.364 |  |  |  | 3.936103 | 1930.804 | 2121.763
3.844904 | 1608.98 | 1768.11 | 2.829812 | 1481.488 | 1628.009 |  |  |  | 3.926749 | 1784.307 | 1960.777 | 2.324553 | 1326.76 | 1457.978 |  |  |  | 3.944434 | 1931.946 | 2123.017
3.851576 | 1610.293 | 1769.553 | 2.833131 | 1482.933 | 1629.597 |  |  |  | 3.928415 | 1782.242 | 1958.507 | 2.327861 | 1328.334 | 1459.708 |  |  |  | 3.947778 | 1933.159 | 2124.35
3.856597 | 1611.321 | 1770.683 | 2.836489 | 1484.264 | 1631.06 |  |  |  | 3.93007 | 1780.291 | 1956.364 | 2.3312 | 1329.836 | 1461.358 |  |  |  | 3.951083 | 1934.174 | 2125.465
3.863245 | 1612.625 | 1772.115 | 2.839804 | 1485.703 | 1632.641 |  |  |  | 3.93173 | 1778.258 | 1954.129 | 2.334545 | 1331.426 | 1463.105 |  |  |  | 3.954438 | 1935.344 | 2126.752
3.869888 | 1613.877 | 1773.491 | 2.843144 | 1487.182 | 1634.266 |  |  |  | 3.933407 | 1776.377 | 1952.062 | 2.337873 | 1333.066 | 1464.907 |  |  |  | 3.957776 | 1936.601 | 2128.133
3.878235 | 1614.995 | 1774.719 | 2.846481 | 1488.611 | 1635.836 |  |  |  | 3.936756 | 1777.935 | 1953.774 | 2.341235 | 1334.603 | 1466.597 |  |  |  | 3.961102 | 1937.883 | 2129.541
3.888237 | 1615.386 | 1775.15 | 2.849808 | 1489.958 | 1637.316 |  |  |  | 3.940069 | 1779.76 | 1955.781 | 2.344548 | 1336.098 | 1468.24 |  |  |  | 3.964458 | 1939.07 | 2130.846
|  |  | 2.853169 | 1491.255 | 1638.741 |  |  |  | 3.943415 | 1781.386 | 1957.567 | 2.347877 | 1337.499 | 1469.779 |  |  |  | 3.96612 | 1936.356 | 2127.864
|  |  | 2.856478 | 1492.624 | 1640.247 |  |  |  | 3.946746 | 1782.974 | 1959.312 | 2.351203 | 1338.933 | 1471.355 |  |  |  | 3.967769 | 1925.605 | 2116.05
|  |  | 2.859815 | 1493.872 | 1641.617 |  |  |  | 3.950072 | 1784.667 | 1961.173 | 2.354517 | 1340.524 | 1473.103 |  |  |  | 3.969431 | 1914.756 | 2104.127
|  |  | 2.863151 | 1495.054 | 1642.916 |  |  |  | 3.95342 | 1786.195 | 1962.852 | 2.357879 | 1342.172 | 1474.914 |  |  |  | 3.971106 | 1903.857 | 2092.151
|  |  | 2.866456 | 1496.338 | 1644.327 |  |  |  | 3.956731 | 1787.649 | 1964.449 | 2.361211 | 1343.787 | 1476.69 |  |  |  | 3.97278 | 1892.995 | 2080.214
|  |  | 2.869814 | 1497.744 | 1645.872 |  |  |  | 3.960079 | 1789.17 | 1966.121 | 2.364541 | 1345.425 | 1478.489 |  |  |  | 3.974444 | 1882.29 | 2068.45
|  |  | 2.873139 | 1499.006 | 1647.259 |  |  |  | 3.963409 | 1790.66 | 1967.759 | 2.367892 | 1346.968 | 1480.184 |  |  |  | 3.976107 | 1871.593 | 2056.695
|  |  | 2.876475 | 1500.27 | 1648.648 |  |  |  | 3.966738 | 1792.098 | 1969.338 | 2.371193 | 1348.423 | 1481.784 |  |  |  | 3.977771 | 1860.786 | 2044.819
|  |  | 2.879826 | 1501.696 | 1650.215 |  |  |  | 3.970094 | 1793.537 | 1970.92 | 2.374544 | 1349.978 | 1483.492 |  |  |  | 3.97945 | 1850.135 | 2033.115
|  |  | 2.88313 | 1503.016 | 1651.666 |  |  |  | 3.973406 | 1794.981 | 1972.506 | 2.377863 | 1351.424 | 1485.081 |  |  |  | 3.981125 | 1839.486 | 2021.413
|  |  | 2.886475 | 1504.389 | 1653.174 |  |  |  | 3.976746 | 1796.399 | 1974.065 | 2.3812 | 1352.954 | 1486.762 |  |  |  | 3.982794 | 1832.207 | 2013.414
|  |  | 2.88979 | 1505.767 | 1654.689 |  |  |  | 3.980075 | 1797.787 | 1975.59 | 2.384551 | 1354.65 | 1488.626 |  |  |  | 3.986108 | 1833.91 | 2015.285
|  |  | 2.893127 | 1507.238 | 1656.306 |  |  |  | 3.983388 | 1798.968 | 1976.888 | 2.387872 | 1356.286 | 1490.424 |  |  |  | 3.989458 | 1835.633 | 2017.179
|  |  | 2.896478 | 1508.594 | 1657.796 |  |  |  | 3.986748 | 1800.198 | 1978.24 | 2.39122 | 1357.805 | 1492.093 |  |  |  | 3.992774 | 1837.27 | 2018.978
|  |  | 2.899798 | 1509.963 | 1659.3 |  |  |  | 3.990076 | 1801.455 | 1979.62 | 2.394541 | 1359.303 | 1493.74 |  |  |  | 3.996109 | 1838.974 | 2020.85
|  |  | 2.903153 | 1511.32 | 1660.791 |  |  |  | 3.993419 | 1802.715 | 1981.005 | 2.397865 | 1361.048 | 1495.657 |  |  |  | 3.999454 | 1840.602 | 2022.639
|  |  | 2.906478 | 1512.661 | 1662.265 |  |  |  | 3.996758 | 1803.869 | 1982.274 | 2.401214 | 1362.642 | 1497.409 |  |  |  | 4.002766 | 1842.305 | 2024.511
|  |  | 2.909796 | 1514.021 | 1663.759 |  |  |  | 4.000069 | 1805.188 | 1983.723 | 2.404529 | 1364.073 | 1498.981 |  |  |  | 4.00612 | 1844.06 | 2026.439
|  |  | 2.913144 | 1515.305 | 1665.17 |  |  |  | 4.003417 | 1806.402 | 1985.057 | 2.407887 | 1365.64 | 1500.704 |  |  |  | 4.009442 | 1845.845 | 2028.401
|  |  | 2.916459 | 1516.713 | 1666.717 |  |  |  | 4.006726 | 1807.519 | 1986.284 | 2.411215 | 1367.25 | 1502.473 |  |  |  | 4.012775 | 1847.6 | 2030.329
|  |  | 2.919815 | 1517.945 | 1668.072 |  |  |  | 4.010072 | 1808.623 | 1987.497 | 2.414531 | 1368.647 | 1504.008 |  |  |  | 4.016124 | 1849.359 | 2032.263
|  |  | 2.923153 | 1519.294 | 1669.554 |  |  |  | 4.013422 | 1809.778 | 1988.767 | 2.417886 | 1370.111 | 1505.617 |  |  |  | 4.019433 | 1851.143 | 2034.223
|  |  | 2.926477 | 1520.595 | 1670.983 |  |  |  | 4.016737 | 1810.819 | 1989.911 | 2.421202 | 1371.748 | 1507.415 |  |  |  | 4.022778 | 1852.816 | 2036.062
|  |  | 2.929821 | 1522.055 | 1672.588 |  |  |  | 4.020094 | 1811.944 | 1991.147 | 2.424551 | 1373.288 | 1509.107 |  |  |  | 4.026099 | 1854.391 | 2037.793
|  |  | 2.933137 | 1523.288 | 1673.943 |  |  |  | 4.023406 | 1813.184 | 1992.51 | 2.427884 | 1374.992 | 1510.98 |  |  |  | 4.029428 | 1855.971 | 2039.529
|  |  | 2.936484 | 1524.677 | 1675.469 |  |  |  | 4.02673 | 1814.408 | 1993.855 | 2.4312 | 1376.595 | 1512.742 |  |  |  | 4.032775 | 1857.601 | 2041.32
|  |  | 2.939817 | 1526.038 | 1676.965 |  |  |  | 4.030072 | 1815.584 | 1995.147 | 2.43455 | 1378.127 | 1514.425 |  |  |  | 4.036096 | 1859.111 | 2042.979
|  |  | 2.943135 | 1527.38 | 1678.44 |  |  |  | 4.033391 | 1816.737 | 1996.415 | 2.437871 | 1379.661 | 1516.112 |  |  |  | 4.039448 | 1860.595 | 2044.61
|  |  | 2.946487 | 1528.623 | 1679.806 |  |  |  | 4.036749 | 1817.92 | 1997.714 | 2.441217 | 1381.24 | 1517.847 |  |  |  | 4.042784 | 1862.133 | 2046.3
|  |  | 2.949804 | 1530.025 | 1681.346 |  |  |  | 4.040079 | 1819.07 | 1998.978 | 2.444553 | 1382.696 | 1519.446 |  |  |  | 4.046106 | 1863.51 | 2047.814
|  |  | 2.953146 | 1531.323 | 1682.773 |  |  |  | 4.043405 | 1820.089 | 2000.098 | 2.447863 | 1384.179 | 1521.076 |  |  |  | 4.049458 | 1864.824 | 2049.258
|  |  | 2.956486 | 1532.684 | 1684.268 |  |  |  | 4.046755 | 1821.157 | 2001.271 | 2.451216 | 1385.71 | 1522.758 |  |  |  | 4.052762 | 1866.082 | 2050.64
|  |  | 2.959798 | 1533.973 | 1685.684 |  |  |  | 4.050061 | 1822.336 | 2002.567 | 2.454525 | 1387.13 | 1524.319 |  |  |  | 4.056107 | 1867.412 | 2052.101
|  |  | 2.963145 | 1535.3 | 1687.143 |  |  |  | 4.053417 | 1823.402 | 2003.738 | 2.457863 | 1388.76 | 1526.109 |  |  |  | 4.059446 | 1868.688 | 2053.503
|  |  | 2.966459 | 1536.649 | 1688.625 |  |  |  | 4.056747 | 1824.527 | 2004.974 | 2.461208 | 1390.357 | 1527.865 |  |  |  | 4.062772 | 1870.14 | 2055.099
|  |  | 2.969799 | 1538.041 | 1690.155 |  |  |  | 4.060071 | 1825.789 | 2006.362 | 2.464527 | 1391.926 | 1529.589 |  |  |  | 4.066132 | 1871.303 | 2056.377
|  |  | 2.973139 | 1539.267 | 1691.502 |  |  |  | 4.06342 | 1826.893 | 2007.575 | 2.467887 | 1393.374 | 1531.18 |  |  |  | 4.074444 | 1869.802 | 2054.727
|  |  | 2.976461 | 1540.564 | 1692.927 |  |  |  | 4.066734 | 1827.979 | 2008.768 | 2.471205 | 1394.872 | 1532.827 |  |  |  | 4.07775 | 1867.798 | 2052.526
|  |  | 2.979823 | 1541.931 | 1694.43 |  |  |  | 4.070078 | 1829.065 | 2009.962 | 2.474537 | 1396.198 | 1534.283 |  |  |  | 4.079419 | 1866.69 | 2051.308
|  |  | 2.983144 | 1543.145 | 1695.764 |  |  |  | 4.075071 | 1830.458 | 2011.492 | 2.477871 | 1397.59 | 1535.813 |  |  |  | 4.082782 | 1864.922 | 2049.364
|  |  | 2.986476 | 1544.447 | 1697.194 |  |  |  | 4.078417 | 1831.555 | 2012.698 | 2.481182 | 1398.897 | 1537.25 |  |  |  | 4.086107 | 1863.541 | 2047.847
|  |  | 2.98982 | 1545.88 | 1698.769 |  |  |  | 4.081746 | 1832.643 | 2013.893 | 2.484549 | 1400.398 | 1538.899 |  |  |  | 4.091124 | 1864.864 | 2049.301
|  |  | 2.993124 | 1547.308 | 1700.338 |  |  |  | 4.085064 | 1833.669 | 2015.021 | 2.487878 | 1401.939 | 1540.593 |  |  |  | 4.094431 | 1866.29 | 2050.868
|  |  | 2.99648 | 1548.65 | 1701.813 |  |  |  | 4.088415 | 1834.85 | 2016.318 | 2.491207 | 1403.415 | 1542.214 |  |  |  | 4.097762 | 1867.65 | 2052.362
|  |  | 2.999811 | 1550.139 | 1703.45 |  |  |  | 4.091737 | 1835.882 | 2017.453 | 2.494561 | 1404.946 | 1543.897 |  |  |  | 4.102762 | 1865.662 | 2050.178
|  |  | 3.003145 | 1551.433 | 1704.872 |  |  |  | 4.096759 | 1837.40625 | 2019.128 | 2.497867 | 1406.606 | 1545.721 |  |  |  | 4.104424 | 1859.949 | 2043.9
|  |  | 3.006499 | 1552.716 | 1706.281 |  |  |  | 4.101737 | 1838.978 | 2020.855 | 2.501211 | 1408.017 | 1547.271 |  |  |  | 4.106101 | 1854.325 | 2037.72
|  |  | 3.009806 | 1553.997 | 1707.689 |  |  |  | 4.105089 | 1839.993 | 2021.971 | 2.504538 | 1409.456 | 1548.852 |  |  |  | 4.107779 | 1848.655 | 2031.489
|  |  | 3.013146 | 1555.244 | 1709.059 |  |  |  | 4.108401 | 1841.154 | 2023.246 | 2.507865 | 1410.904 | 1550.443 |  |  |  | 4.109452 | 1842.941 | 2025.209
|  |  | 3.016463 | 1556.487 | 1710.425 |  |  |  | 4.111732 | 1842.215 | 2024.412 | 2.51122 | 1412.272 | 1551.948 |  |  |  | 4.111114 | 1837.185 | 2018.884
|  |  | 3.019792 | 1557.868 | 1711.943 |  |  |  | 4.11508 | 1843.25 | 2025.55 | 2.514541 | 1413.72 | 1553.539 |  |  |  | 4.112781 | 1831.395 | 2012.522
|  |  | 3.02315 | 1559.198 | 1713.404 |  |  |  | 4.120088 | 1844.741 | 2027.188 | 2.517882 | 1415.277 | 1555.25 |  |  |  | 4.114453 | 1825.771 | 2006.342
|  |  | 3.026471 | 1560.566 | 1714.907 |  |  |  | 4.123432 | 1845.763 | 2028.311 | 2.521207 | 1416.906 | 1557.039 |  |  |  | 4.11613 | 1819.236 | 1999.16
|  |  | 3.029816 | 1561.901 | 1716.374 |  |  |  | 4.126739 | 1846.793 | 2029.443 | 2.524533 | 1418.342 | 1558.618 |  |  |  | 4.11779 | 1807.836 | 1986.632
|  |  | 3.033144 | 1563.341 | 1717.957 |  |  |  | 4.130081 | 1847.838 | 2030.591 | 2.527888 | 1419.871 | 1560.298 |  |  |  | 4.119441 | 1799.507 | 1977.48
|  |  | 3.036456 | 1564.593 | 1719.333 |  |  |  | 4.133394 | 1848.906 | 2031.764 | 2.531199 | 1421.338 | 1561.91 |  |  |  | 4.121092 | 1794.038 | 1971.47
|  |  | 3.039813 | 1565.904 | 1720.774 |  |  |  | 4.136733 | 1849.98 | 2032.945 | 2.534543 | 1422.843 | 1563.563 |  |  |  | 4.12277 | 1788.416 | 1965.293
|  |  | 3.043129 | 1567.161 | 1722.155 |  |  |  | 4.14175 | 1851.401 | 2034.506 | 2.537879 | 1424.203125 | 1565.058 |  |  |  | 4.124446 | 1782.854 | 1959.18
|  |  | 3.046474 | 1568.469 | 1723.592 |  |  |  | 4.145074 | 1852.466 | 2035.677 | 2.541201 | 1425.887 | 1566.908 |  |  |  | 4.126115 | 1777.334 | 1953.115
|  |  | 3.049816 | 1569.638 | 1724.877 |  |  |  | 4.148425 | 1853.502 | 2036.816 | 2.544558 | 1427.277 | 1568.437 |  |  |  | 4.127774 | 1771.875 | 1947.116
|  |  | 3.053143 | 1570.973 | 1726.343 |  |  |  | 4.151728 | 1854.505 | 2037.917 | 2.547874 | 1428.673 | 1569.97 |  |  |  | 4.129433 | 1766.331 | 1941.023
|  |  | 3.056495 | 1572.239 | 1727.735 |  |  |  | 4.155077 | 1855.585 | 2039.104 | 2.551211 | 1430.091 | 1571.528 |  |  |  | 4.131105 | 1760.796 | 1934.941
|  |  | 3.059799 | 1573.447 | 1729.063 |  |  |  | 4.158401 | 1856.776 | 2040.413 | 2.554544 | 1431.527 | 1573.107 |  |  |  | 4.132786 | 1756.217 | 1929.909
|  |  | 3.063139 | 1574.815 | 1730.565 |  |  |  | 4.161731 | 1857.793 | 2041.531 | 2.557857 | 1432.91 | 1574.626 |  |  |  | 4.139432 | 1757.502 | 1931.321
|  |  | 3.066478 | 1576.161 | 1732.045 |  |  |  | 4.165083 | 1858.859 | 2042.702 | 2.56121 | 1434.483 | 1576.355 |  |  |  | 4.14945 | 1758.313 | 1932.212
|  |  | 3.069796 | 1577.42 | 1733.429 |  |  |  | 4.168406 | 1860.02 | 2043.978 | 2.564536 | 1435.974 | 1577.993 |  |  |  | 4.157776 | 1759.416 | 1933.424
|  |  | 3.073152 | 1578.742 | 1734.882 |  |  |  | 4.17175 | 1861.062 | 2045.123 | 2.567873 | 1437.359 | 1579.515 |  |  |  | 4.167792 | 1758.981 | 1932.946
|  |  | 3.076475 | 1580.057 | 1736.327 |  |  |  | 4.176731 | 1862.544 | 2046.751 | 2.571223 | 1438.805 | 1581.104 |  |  |  | 4.174448 | 1757.789 | 1931.636
|  |  | 3.079805 | 1581.414 | 1737.817 |  |  |  | 4.180076 | 1863.601 | 2047.913 | 2.574536 | 1440.24 | 1582.681 |  |  |  | 4.18277 | 1758.823 | 1932.772
|  |  | 3.083154 | 1582.705 | 1739.237 |  |  |  | 4.18506 | 1864.976 | 2049.424 | 2.577886 | 1441.627 | 1584.205 |  |  |  | 4.186121 | 1760.019 | 1934.087
|  |  | 3.086466 | 1584.073 | 1740.74 |  |  |  | 4.188412 | 1866.041 | 2050.595 | 2.581195 | 1443.126 | 1585.853 |  |  |  | 4.18944 | 1761.147 | 1935.326
|  |  | 3.089815 | 1585.369 | 1742.163 |  |  |  | 4.191751 | 1867.131 | 2051.792 | 2.584528 | 1444.575 | 1587.446 |  |  |  | 4.1928 | 1762.356 | 1936.655
|  |  | 3.093138 | 1586.694 | 1743.62 |  |  |  | 4.196743 | 1868.628 | 2053.437 | 2.58788 | 1446.013 | 1589.025 |  |  |  | 4.196115 | 1763.731 | 1938.165
|  |  | 3.096469 | 1587.843 | 1744.882 |  |  |  | 4.20174 | 1870.07 | 2055.022 | 2.591203 | 1447.451 | 1590.606 |  |  |  | 4.199447 | 1764.959 | 1939.516
|  |  | 3.099813 | 1589.204 | 1746.378 |  |  |  | 4.206754 | 1871.4 | 2056.484 | 2.59456 | 1448.811 | 1592.1 |  |  |  | 4.202775 | 1766.074 | 1940.741
|  |  | 3.103133 | 1590.499 | 1747.801 |  |  |  | 4.211733 | 1872.786 | 2058.007 | 2.597883 | 1450.093 | 1593.508 |  |  |  | 4.206093 | 1767.297 | 1942.084
|  |  | 3.106487 | 1591.889 | 1749.329 |  |  |  | 4.216747 | 1874.217 | 2059.579 | 2.602879 | 1451.26 | 1594.791 |  |  |  | 4.209455 | 1768.409 | 1943.307
|  |  | 3.109814 | 1593.189 | 1750.758 |  |  |  | 4.221751 | 1875.606 | 2061.105 | 2.612889 | 1450.655 | 1594.126 |  |  |  | 4.212777 | 1769.505 | 1944.511
|  |  | 3.113139 | 1594.522 | 1752.222 |  |  |  | 4.225095 | 1876.615 | 2062.214 | 2.624523 | 1450.979 | 1594.483 |  |  |  | 4.216116 | 1770.78125 | 1945.913
|  |  | 3.116482 | 1595.815 | 1753.642 |  |  |  | 4.230071 | 1878.033 | 2063.772 | 2.629547 | 1452.109 | 1595.724 |  |  |  | 4.219462 | 1772.029 | 1947.285
|  |  | 3.11979 | 1597.104 | 1755.059 |  |  |  | 4.235065 | 1879.504 | 2065.389 | 2.632861 | 1453.147 | 1596.865 |  |  |  | 4.22276 | 1773.331 | 1948.715
|  |  | 3.123142 | 1598.381 | 1756.462 |  |  |  | 4.240077 | 1880.916 | 2066.94 | 2.637886 | 1454.339 | 1598.175 |  |  |  | 4.226107 | 1774.645 | 1950.159
|  |  | 3.126483 | 1599.797 | 1758.019 |  |  |  | 4.245067 | 1882.384 | 2068.554 | 2.641211 | 1455.446 | 1599.391 |  |  |  | 4.229432 | 1775.906 | 1951.545
|  |  | 3.129812 | 1601.176 | 1759.534 |  |  |  | 4.24842 | 1883.422 | 2069.694 | 2.646223 | 1456.875 | 1600.962 |  |  |  | 4.232769 | 1777.048 | 1952.8
|  |  | 3.133166 | 1602.425 | 1760.907 |  |  |  | 4.253398 | 1884.905 | 2071.324 | 2.649525 | 1457.893 | 1602.08 |  |  |  | 4.23612 | 1778.371 | 1954.254
|  |  | 3.136476 | 1603.808 | 1762.427 |  |  |  | 4.256743 | 1885.907 | 2072.426 | 2.652864 | 1458.945 | 1603.236 |  |  |  | 4.239437 | 1779.52 | 1955.517
|  |  | 3.139816 | 1605.048 | 1763.79 |  |  |  | 4.261721 | 1887.26 | 2073.912 | 2.657858 | 1460.434 | 1604.872 |  |  |  | 4.242782 | 1780.62 | 1956.726
|  |  | 3.143139 | 1606.202 | 1765.057 |  |  |  | 4.266753 | 1888.635 | 2075.423 | 2.661204 | 1461.746 | 1606.314 |  |  |  | 4.246103 | 1781.698 | 1957.91
|  |  | 3.146464 | 1607.443 | 1766.421 |  |  |  | 4.271741 | 1890.12 | 2077.055 | 2.664547 | 1462.83 | 1607.505 |  |  |  | 4.249433 | 1782.783 | 1959.102
|  |  | 3.149823 | 1608.688 | 1767.789 |  |  |  | 4.276751 | 1891.605 | 2078.687 | 2.66786 | 1463.962 | 1608.749 |  |  |  | 4.254445 | 1784.028 | 1960.471
|  |  | 3.153141 | 1609.969 | 1769.197 |  |  |  | 4.281746 | 1893.18 | 2080.418 | 2.671216 | 1465.214 | 1610.126 |  |  |  | 4.257766 | 1785.078125 | 1961.624
|  |  | 3.156489 | 1611.261 | 1770.616 |  |  |  | 4.285076 | 1894.286 | 2081.633 | 2.674536 | 1466.488 | 1611.525 |  |  |  | 4.262776 | 1786.358 | 1963.03
|  |  | 3.159821 | 1612.621 | 1772.111 |  |  |  | 4.288399 | 1895.308 | 2082.756 | 2.677878 | 1467.556 | 1612.699 |  |  |  | 4.267775 | 1787.424 | 1964.202
|  |  | 3.163124 | 1613.974 | 1773.598 |  |  |  | 4.291755 | 1896.315 | 2083.863 | 2.681219 | 1468.899 | 1614.175 |  |  |  | 4.274437 | 1788.556 | 1965.447
|  |  | 3.166475 | 1615.327 | 1775.084 |  |  |  | 4.29674 | 1897.686 | 2085.369 | 2.684533 | 1470.179 | 1615.582 |  |  |  | 4.281102 | 1789.737 | 1966.744
|  |  | 3.169793 | 1616.6875 | 1776.58 |  |  |  | 4.301751 | 1898.945 | 2086.752 | 2.687885 | 1471.438 | 1616.965 |  |  |  | 4.286118 | 1790.823 | 1967.938
|  |  | 3.173141 | 1618.031 | 1778.056 |  |  |  | 4.306746 | 1900.375 | 2088.324 | 2.691207 | 1472.756 | 1618.413 |  |  |  | 4.291105 | 1792.12 | 1969.363
|  |  | 3.176485 | 1619.388 | 1779.547 |  |  |  | 4.311738 | 1901.704 | 2089.785 | 2.694544 | 1474.247 | 1620.052 |  |  |  | 4.297779 | 1793.285 | 1970.642
|  |  | 3.179802 | 1620.648 | 1780.932 |  |  |  | 4.316752 | 1903.126 | 2091.347 | 2.697896 | 1475.53 | 1621.461 |  |  |  | 4.309434 | 1792.693 | 1969.992
|  |  | 3.183155 | 1621.913 | 1782.322 |  |  |  | 4.321733 | 1904.521 | 2092.88 | 2.701204 | 1476.889 | 1622.955 |  |  |  | 4.319468 | 1793.252 | 1970.607
|  |  | 3.186468 | 1623.089 | 1783.615 |  |  |  | 4.326758 | 1905.782 | 2094.266 | 2.704554 | 1478.2 | 1624.396 |  |  |  | 4.324442 | 1782.586 | 1958.886
|  |  | 3.189805 | 1624.383 | 1785.036 |  |  |  | 4.331743 | 1907.162 | 2095.783 | 2.70787 | 1479.474 | 1625.796 |  |  |  | 4.326111 | 1737.143 | 1908.948
|  |  | 3.193151 | 1625.6 | 1786.374 |  |  |  | 4.336735 | 1908.455 | 2097.204 | 2.711189 | 1480.669 | 1627.109 |  |  |  | 4.327779 | 1691.563 | 1858.86
|  |  | 3.196465 | 1626.905 | 1787.808 |  |  |  | 4.341743 | 1909.849 | 2098.735 | 2.714541 | 1481.863 | 1628.421 |  |  |  | 4.329439 | 1645.912 | 1808.694
|  |  | 3.19982 | 1628.275 | 1789.314 |  |  |  | 4.348405 | 1898.038 | 2085.757 | 2.717865 | 1483.159 | 1629.845 |  |  |  | 4.331094 | 1600.456 | 1758.742
|  |  | 3.203138 | 1629.606 | 1790.776 |  |  |  | 4.350089 | 1887.107 | 2073.744 | 2.721216 | 1484.554 | 1631.379 |  |  |  | 4.332752 | 1555.005 | 1708.797
|  |  | 3.206469 | 1630.927 | 1792.228 |  |  |  | 4.35176 | 1876.213 | 2061.772 | 2.72455 | 1485.938 | 1632.899 |  |  |  | 4.334464 | 1509.506 | 1658.798
|  |  | 3.20982 | 1632.31 | 1793.747 |  |  |  | 4.353412 | 1865.392 | 2049.881 | 2.727868 | 1487.331 | 1634.43 |  |  |  | 4.336136 | 1464.133 | 1608.937
|  |  | 3.213136 | 1633.695 | 1795.269 |  |  |  | 4.355068 | 1854.611 | 2038.035 | 2.731209 | 1488.802 | 1636.046 |  |  |  | 4.337795 | 1418.65 | 1558.956
|  |  | 3.216487 | 1634.971 | 1796.671 |  |  |  | 4.356745 | 1843.805 | 2026.159 | 2.734518 | 1490.143 | 1637.52 |  |  |  | 4.339452 | 1373.274 | 1509.092
|  |  | 3.219807 | 1636.246 | 1798.072 |  |  |  | 4.358422 | 1833.057 | 2014.349 | 2.737873 | 1491.567 | 1639.085 |  |  |  | 4.341106 | 1339.642 | 1472.134
|  |  | 3.223133 | 1637.517 | 1799.469 |  |  |  | 4.360083 | 1822.449 | 2002.691 | 2.741216 | 1492.918 | 1640.569 |  |  |  | 4.344457 | 1340.87 | 1473.483
|  |  | 3.22648 | 1638.808 | 1800.888 |  |  |  | 4.361735 | 1811.958 | 1991.162 | 2.744543 | 1494.15 | 1641.923 |  |  |  | 4.347779 | 1342.306 | 1475.062
|  |  | 3.2298 | 1640.057 | 1802.261 |  |  |  | 4.363386 | 1803.459 | 1981.823 | 2.747901 | 1495.429 | 1643.329 |  |  |  | 4.351096 | 1343.65 | 1476.538
|  |  | 3.233152 | 1641.4 | 1803.736 |  |  |  | 4.366738 | 1805.219 | 1983.757 | 2.751202 | 1496.893 | 1644.937 |  |  |  | 4.354445 | 1345.012 | 1478.035
|  |  | 3.236486 | 1642.696 | 1805.161 |  |  |  | 4.370074 | 1807.138 | 1985.866 | 2.754541 | 1498.219 | 1646.395 |  |  |  | 4.357758 | 1346.367 | 1479.524
|  |  | 3.239804 | 1644.162 | 1806.771 |  |  |  | 4.373405 | 1809.073 | 1987.993 | 2.757868 | 1499.512 | 1647.816 |  |  |  | 4.361114 | 1347.693 | 1480.981
|  |  | 3.243157 | 1645.627 | 1808.381 |  |  |  | 4.376762 | 1810.939 | 1990.043 | 2.761194 | 1500.978 | 1649.426 |  |  |  | 4.36445 | 1348.925 | 1482.335
|  |  | 3.246459 | 1646.949 | 1809.834 |  |  |  | 4.380069 | 1812.732 | 1992.013 | 2.764548 | 1502.47 | 1651.066 |  |  |  | 4.367775 | 1350.286 | 1483.831
|  |  | 3.2498 | 1648.301 | 1811.319 |  |  |  | 4.383408 | 1814.623 | 1994.091 | 2.767874 | 1503.798 | 1652.526 |  |  |  | 4.371124 | 1351.437 | 1485.096
|  |  | 3.253143 | 1649.714 | 1812.873 |  |  |  | 4.386728 | 1816.267 | 1995.897 | 2.771208 | 1505.172 | 1654.036 |  |  |  | 4.374434 | 1352.621 | 1486.397
|  |  | 3.256471 | 1650.797 | 1814.063 |  |  |  | 4.390057 | 1818.053 | 1997.861 | 2.774549 | 1506.563 | 1655.564 |  |  |  | 4.377776 | 1353.742 | 1487.628
|  |  | 3.259833 | 1651.897 | 1815.272 |  |  |  | 4.393423 | 1819.696 | 1999.666 | 2.777858 | 1508.03 | 1657.175 |  |  |  | 4.381111 | 1354.949 | 1488.955
|  |  | 3.263142 | 1653.156 | 1816.655 |  |  |  | 4.396745 | 1821.436 | 2001.578 | 2.781214 | 1509.325 | 1658.599 |  |  |  | 4.384437 | 1356.132 | 1490.255
|  |  | 3.266475 | 1654.287 | 1817.898 |  |  |  | 4.400088 | 1823.055 | 2003.357 | 2.784534 | 1510.712 | 1660.123 |  |  |  | 4.387793 | 1357.457 | 1491.71
|  |  | 3.269799 | 1655.561 | 1819.298 |  |  |  | 4.40342 | 1824.801 | 2005.276 | 2.787869 | 1512.009 | 1661.548 |  |  |  | 4.391105 | 1358.774 | 1493.158
|  |  | 3.273118 | 1656.953 | 1820.828 |  |  |  | 4.406724 | 1826.417 | 2007.052 | 2.791209 | 1513.456 | 1663.138 |  |  |  | 4.394441 | 1360.015 | 1494.522
|  |  | 3.276482 | 1658.228 | 1822.229 |  |  |  | 4.41008 | 1828.186 | 2008.996 | 2.794522 | 1514.745 | 1664.555 |  |  |  | 4.397783 | 1361.238 | 1495.866
|  |  | 3.279808 | 1659.484 | 1823.608 |  |  |  | 4.413398 | 1829.916 | 2010.897 | 2.797878 | 1516.164 | 1666.114 |  |  |  | 4.401098 | 1362.423 | 1497.169
|  |  | 3.283143 | 1660.822 | 1825.079 |  |  |  | 4.416744 | 1831.696 | 2012.853 | 2.801199 | 1517.466 | 1667.545 |  |  |  | 4.404456 | 1363.566 | 1498.424
|  |  | 3.286488 | 1662.06 | 1826.44 |  |  |  | 4.420086 | 1833.438 | 2014.767 | 2.804539 | 1518.903 | 1669.124 |  |  |  | 4.407776 | 1364.725 | 1499.698
|  |  | 3.289794 | 1663.297 | 1827.799 |  |  |  | 4.423408 | 1835.248 | 2016.756 | 2.807885 | 1520.287 | 1670.645 |  |  |  | 4.411105 | 1365.855 | 1500.94
|  |  | 3.293144 | 1664.593 | 1829.223 |  |  |  | 4.42676 | 1836.884 | 2018.554 | 2.811196 | 1521.588 | 1672.075 |  |  |  | 4.416105 | 1367.401 | 1502.639
|  |  | 3.296462 | 1665.882 | 1830.639 |  |  |  | 4.430063 | 1838.52 | 2020.352 | 2.814545 | 1523.012 | 1673.639 |  |  |  | 4.419446 | 1368.465 | 1503.808
|  |  | 3.299804 | 1667.12 | 1832 |  |  |  | 4.4334 | 1840.168 | 2022.163 | 2.817879 | 1524.52 | 1675.296 |  |  |  | 4.422789 | 1369.489 | 1504.933
|  |  | 3.303152 | 1668.34 | 1833.34 |  |  |  | 4.43674 | 1841.821 | 2023.979 | 2.821208 | 1525.934 | 1676.85 |  |  |  | 4.426097 | 1370.583 | 1506.135
|  |  | 3.306472 | 1669.6 | 1834.725 |  |  |  | 4.440057 | 1843.501 | 2025.825 | 2.824564 | 1527.321 | 1678.375 |  |  |  | 4.429446 | 1371.778 | 1507.448
|  |  | 3.309822 | 1670.865 | 1836.115 |  |  |  | 4.443419 | 1845.306 | 2027.809 | 2.827873 | 1528.814 | 1680.016 |  |  |  | 4.432763 | 1372.97 | 1508.758
|  |  | 3.313143 | 1672.185 | 1837.566 |  |  |  | 4.446742 | 1846.878 | 2029.536 | 2.831221 | 1530.256 | 1681.6 |  |  |  | 4.43609 | 1374.257 | 1510.173
|  |  | 3.316474 | 1673.537 | 1839.052 |  |  |  | 4.450068 | 1848.421 | 2031.232 | 2.834543 | 1531.478 | 1682.943 |  |  |  | 4.439438 | 1375.416 | 1511.446
|  |  | 3.319818 | 1674.854 | 1840.499 |  |  |  | 4.453423 | 1850.001 | 2032.968 | 2.837857 | 1532.812 | 1684.409 |  |  |  | 4.442757 | 1376.587 | 1512.733
|  |  | 3.323129 | 1676.104 | 1841.873 |  |  |  | 4.456736 | 1851.507 | 2034.623 | 2.841211 | 1534.19 | 1685.923 |  |  |  | 4.446112 | 1377.907 | 1514.184
|  |  | 3.326483 | 1677.334 | 1843.224 |  |  |  | 4.460089 | 1853.023 | 2036.289 | 2.844533 | 1535.623 | 1687.498 |  |  |  | 4.449441 | 1379.188 | 1515.591
|  |  | 3.329814 | 1678.463 | 1844.465 |  |  |  | 4.463413 | 1854.618 | 2038.042 | 2.847888 | 1536.95 | 1688.956 |  |  |  | 4.452765 | 1380.247 | 1516.755
|  |  | 3.333137 | 1679.735 | 1845.863 |  |  |  | 4.466739 | 1856.238 | 2039.822 | 2.85122 | 1538.44 | 1690.593 |  |  |  | 4.456107 | 1381.509 | 1518.142
|  |  | 3.336488 | 1680.943 | 1847.19 |  |  |  | 4.470086 | 1857.747 | 2041.48 | 2.854532 | 1539.846 | 1692.138 |  |  |  | 4.459416 | 1382.754 | 1519.51
|  |  | 3.339803 | 1682.181 | 1848.55 |  |  |  | 4.473405 | 1859.188 | 2043.064 | 2.85787 | 1541.164 | 1693.586 |  |  |  | 4.462779 | 1383.95 | 1520.825
|  |  | 3.343151 | 1683.464 | 1849.961 |  |  |  | 4.476761 | 1860.606 | 2044.622 | 2.861181 | 1542.551 | 1695.111 |  |  |  | 4.466111 | 1385.151 | 1522.144
|  |  | 3.346478 | 1684.839 | 1851.472 |  |  |  | 4.480087 | 1862.027 | 2046.183 | 2.864532 | 1543.891 | 1696.583 |  |  |  | 4.46944 | 1386.322 | 1523.431
|  |  | 3.349802 | 1686.017 | 1852.766 |  |  |  | 4.483408 | 1863.376 | 2047.666 | 2.86788 | 1545.25 | 1698.077 |  |  |  | 4.479442 | 1385.243 | 1522.245
|  |  | 3.353151 | 1687.271 | 1854.144 |  |  |  | 4.486749 | 1864.831 | 2049.265 | 2.871199 | 1546.5625 | 1699.519 |  |  |  | 4.484428 | 1384.232 | 1521.134
|  |  | 3.356471 | 1688.557 | 1855.557 |  |  |  | 4.490058 | 1866.238 | 2050.811 | 2.87456 | 1547.909 | 1700.999 |  |  |  | 4.49278 | 1385.358 | 1522.372
|  |  | 3.359821 | 1689.815 | 1856.94 |  |  |  | 4.493402 | 1867.594 | 2052.301 | 2.877868 | 1549.203 | 1702.42 |  |  |  | 4.496115 | 1386.411 | 1523.528
|  |  | 3.363154 | 1691.023 | 1858.267 |  |  |  | 4.496749 | 1869.019 | 2053.867 | 2.881205 | 1550.544 | 1703.895 |  |  |  | 4.49945 | 1387.62 | 1524.857
|  |  | 3.366466 | 1692.197 | 1859.557 |  |  |  | 4.50007 | 1870.442 | 2055.43 | 2.884546 | 1552.018 | 1705.514 |  |  |  | 4.502767 | 1388.738 | 1526.085
|  |  | 3.369813 | 1693.37 | 1860.847 |  |  |  | 4.503425 | 1871.722 | 2056.837 | 2.887859 | 1553.547 | 1707.195 |  |  |  | 4.506121 | 1389.817 | 1527.271
|  |  | 3.373125 | 1694.606 | 1862.204 |  |  |  | 4.506736 | 1873.069 | 2058.318 | 2.891223 | 1555.039 | 1708.834 |  |  |  | 4.509435 | 1390.946 | 1528.512
|  |  | 3.376468 | 1695.831 | 1863.551 |  |  |  | 4.510076 | 1874.326 | 2059.699 | 2.894548 | 1556.508 | 1710.449 |  |  |  | 4.512778 | 1392.012 | 1529.684
|  |  | 3.379812 | 1697.081 | 1864.924 |  |  |  | 4.513402 | 1875.551 | 2061.045 | 2.897882 | 1558.001 | 1712.089 |  |  |  | 4.517773 | 1393.49 | 1531.308
|  |  | 3.383132 | 1698.407 | 1866.381 |  |  |  | 4.516724 | 1876.638 | 2062.24 | 2.901219 | 1559.34 | 1713.561 |  |  |  | 4.52279 | 1394.879 | 1532.834
|  |  | 3.386491 | 1699.733 | 1867.838 |  |  |  | 4.520086 | 1877.722 | 2063.431 | 2.904532 | 1560.659 | 1715.009 |  |  |  | 4.527769 | 1396.219 | 1534.306
|  |  | 3.389805 | 1701.038 | 1869.273 |  |  |  | 4.523411 | 1878.773 | 2064.586 | 2.907881 | 1562.109 | 1716.603 |  |  |  | 4.536091 | 1397.381 | 1535.584
|  |  | 3.39314 | 1702.315 | 1870.676 |  |  |  | 4.528434 | 1880.277 | 2066.238 | 2.911201 | 1563.532 | 1718.167 |  |  |  | 4.544432 | 1398.53 | 1536.846
|  |  | 3.396471 | 1703.569 | 1872.054 |  |  |  | 4.53174 | 1881.449 | 2067.526 | 2.914537 | 1565.007 | 1719.788 |  |  |  | 4.549459 | 1400.022 | 1538.486
|  |  | 3.399788 | 1704.853 | 1873.465 |  |  |  | 4.535071 | 1882.547 | 2068.733 | 2.917882 | 1566.58 | 1721.516 |  |  |  | 4.554441 | 1401.584 | 1540.203
|  |  | 3.403151 | 1706.085 | 1874.819 |  |  |  | 4.540065 | 1884.012 | 2070.343 | 2.921196 | 1568.088 | 1723.173 |  |  |  | 4.557785 | 1402.663 | 1541.388
|  |  | 3.406475 | 1707.32 | 1876.176 |  |  |  | 4.543409 | 1885.024 | 2071.455 | 2.924542 | 1569.646 | 1724.886 |  |  |  | 4.561088 | 1403.755 | 1542.588
|  |  | 3.409813 | 1708.545 | 1877.522 |  |  |  | 4.548411 | 1886.443 | 2073.015 | 2.927872 | 1571.226 | 1726.622 |  |  |  | 4.564443 | 1404.813 | 1543.75
|  |  | 3.41316 | 1709.719 | 1878.813 |  |  |  | 4.553421 | 1887.823 | 2074.531 | 2.931199 | 1572.806 | 1728.359 |  |  |  | 4.567774 | 1405.921 | 1544.968
|  |  | 3.416464 | 1711.038 | 1880.262 |  |  |  | 4.558391 | 1889.248 | 2076.097 | 2.934553 | 1574.152 | 1729.838 |  |  |  | 4.571106 | 1407.045 | 1546.203
|  |  | 3.419812 | 1712.353 | 1881.706 |  |  |  | 4.563414 | 1890.425 | 2077.39 | 2.937866 | 1575.569 | 1731.394 |  |  |  | 4.574463 | 1408.095 | 1547.358
|  |  | 3.423135 | 1713.605 | 1883.083 |  |  |  | 4.568397 | 1891.517 | 2078.59 | 2.941212 | 1576.861 | 1732.814 |  |  |  | 4.577774 | 1409.202 | 1548.574
|  |  | 3.426469 | 1714.865 | 1884.468 |  |  |  | 4.575058 | 1892.689 | 2079.879 | 2.944545 | 1578.083 | 1734.158 |  |  |  | 4.581109 | 1410.337 | 1549.821
|  |  | 3.429818 | 1716.139 | 1885.867 |  |  |  | 4.576727 | 1890.961 | 2077.979 | 2.947877 | 1579.375 | 1735.577 |  |  |  | 4.584433 | 1411.422 | 1551.013
|  |  | 3.433139 | 1717.3 | 1887.143 |  |  |  | 4.578411 | 1888.884 | 2075.697 | 2.951233 | 1580.721 | 1737.056 |  |  |  | 4.58776 | 1412.506 | 1552.204
|  |  | 3.436483 | 1718.511 | 1888.474 |  |  |  | 4.580083 | 1885.726 | 2072.227 | 2.954542 | 1582.202 | 1738.683 |  |  |  | 4.591123 | 1413.655 | 1553.467
|  |  | 3.439808 | 1719.717 | 1889.799 |  |  |  | 4.581742 | 1867.386 | 2052.073 | 2.957882 | 1583.736 | 1740.37 |  |  |  | 4.594446 | 1414.82 | 1554.747
|  |  | 3.443136 | 1720.988 | 1891.195 |  |  |  | 4.583401 | 1848.469 | 2031.285 | 2.961214 | 1585.225 | 1742.005 |  |  |  | 4.597788 | 1415.911 | 1555.947
|  |  | 3.446489 | 1722.366 | 1892.71 |  |  |  | 4.585073 | 1829.566 | 2010.512 | 2.964523 | 1586.559 | 1743.471 |  |  |  | 4.60112 | 1417.143 | 1557.3
|  |  | 3.449797 | 1723.556 | 1894.018 |  |  |  | 4.586752 | 1810.482 | 1989.541 | 2.96788 | 1587.914 | 1744.96 |  |  |  | 4.604425 | 1418.272 | 1558.541
|  |  | 3.453144 | 1724.854 | 1895.444 |  |  |  | 4.588422 | 1791.455 | 1968.632 | 2.971206 | 1589.246 | 1746.424 |  |  |  | 4.607782 | 1419.306 | 1559.677
|  |  | 3.45648 | 1726.084 | 1896.795 |  |  |  | 4.590086 | 1772.455 | 1947.753 | 2.974543 | 1590.54 | 1747.846 |  |  |  | 4.611098 | 1420.487 | 1560.975
|  |  | 3.459799 | 1727.288 | 1898.118 |  |  |  | 4.591742 | 1753.693 | 1927.135 | 2.977888 | 1592.032 | 1749.486 |  |  |  | 4.614439 | 1421.626 | 1562.226
|  |  | 3.463158 | 1728.472 | 1899.42 |  |  |  | 4.593407 | 1736.897 | 1908.678 | 2.981195 | 1593.472 | 1751.069 |  |  |  | 4.617785 | 1422.67 | 1563.374
|  |  | 3.466474 | 1729.822 | 1900.903 |  |  |  | 4.595082 | 1720.519 | 1890.681 | 2.984541 | 1594.913 | 1752.652 |  |  |  | 4.621107 | 1423.813 | 1564.63
|  |  | 3.46981 | 1730.924 | 1902.114 |  |  |  | 4.596756 | 1705.212 | 1873.859 | 2.98785 | 1596.234 | 1754.103 |  |  |  | 4.624456 | 1425.055 | 1565.994
|  |  | 3.47314 | 1732.242 | 1903.563 |  |  |  | 4.601747 | 1706.234 | 1874.982 | 2.991195 | 1597.638 | 1755.646 |  |  |  | 4.627762 | 1426.109375 | 1567.153
|  |  | 3.476458 | 1733.457 | 1904.898 |  |  |  | 4.605099 | 1707.745 | 1876.643 | 2.99454 | 1598.996 | 1757.138 |  |  |  | 4.631097 | 1427.127 | 1568.272
|  |  | 3.479813 | 1734.756 | 1906.326 |  |  |  | 4.608412 | 1709.238 | 1878.284 | 2.997864 | 1600.392 | 1758.673 |  |  |  | 4.63444 | 1428.201 | 1569.452
|  |  | 3.483137 | 1735.989 | 1907.681 |  |  |  | 4.611751 | 1710.726 | 1879.918 | 3.001218 | 1601.872 | 1760.299 |  |  |  | 4.637757 | 1429.224 | 1570.576
|  |  | 3.486478 | 1737.254 | 1909.07 |  |  |  | 4.615083 | 1712.254 | 1881.597 | 3.004538 | 1603.356 | 1761.93 |  |  |  | 4.641118 | 1430.352 | 1571.815
|  |  | 3.489824 | 1738.323 | 1910.245 |  |  |  | 4.618393 | 1713.677 | 1883.161 | 3.007864 | 1604.681 | 1763.385 |  |  |  | 4.644441 | 1431.427 | 1572.997
|  |  | 3.493133 | 1739.531 | 1911.572 |  |  |  | 4.621747 | 1715.21 | 1884.846 | 3.011209 | 1606.018 | 1764.855 |  |  |  | 4.647765 | 1432.581 | 1574.265
|  |  | 3.496485 | 1740.574 | 1912.719 |  |  |  | 4.625073 | 1716.602 | 1886.375 | 3.014527 | 1607.33 | 1766.297 |  |  |  | 4.65112 | 1433.672 | 1575.464
|  |  | 3.499795 | 1741.64 | 1913.89 |  |  |  | 4.628422 | 1717.989 | 1887.9 | 3.017882 | 1608.661 | 1767.76 |  |  |  | 4.654435 | 1431.99 | 1573.615
|  |  | 3.503131 | 1742.844 | 1915.214 |  |  |  | 4.63176 | 1719.312 | 1889.354 | 3.021217 | 1610.008 | 1769.24 |  |  |  | 4.656109 | 1430.899 | 1572.417
|  |  | 3.506483 | 1744.061 | 1916.551 |  |  |  | 4.635067 | 1720.721 | 1890.902 | 3.024544 | 1611.509 | 1770.889 |  |  |  | 4.657787 | 1429.808 | 1571.218
|  |  | 3.509803 | 1745.237 | 1917.843 |  |  |  | 4.638408 | 1722.073 | 1892.388 | 3.027887 | 1612.846 | 1772.358 |  |  |  | 4.659458 | 1428.771 | 1570.078
|  |  | 3.513159 | 1746.464 | 1919.191 |  |  |  | 4.64172 | 1723.434 | 1893.883 | 3.031198 | 1614.098 | 1773.734 |  |  |  | 4.66277 | 1426.881 | 1568.001
|  |  | 3.51648 | 1747.682 | 1920.529 |  |  |  | 4.645066 | 1724.884 | 1895.477 | 3.034553 | 1615.425 | 1775.192 |  |  |  | 4.664443 | 1425.836 | 1566.853
|  |  | 3.519804 | 1748.835 | 1921.796 |  |  |  | 4.648415 | 1726.273 | 1897.004 | 3.037879 | 1616.744 | 1776.642 |  |  |  | 4.666121 | 1424.798 | 1565.712
|  |  | 3.523139 | 1750.089 | 1923.175 |  |  |  | 4.651734 | 1727.524 | 1898.378 | 3.041203 | 1617.963 | 1777.982 |  |  |  | 4.676131 | 1426.265625 | 1567.325
|  |  | 3.526453 | 1751.354 | 1924.564 |  |  |  | 4.655091 | 1728.624 | 1899.586 | 3.044552 | 1619.237 | 1779.381 |  |  |  | 4.679441 | 1427.334 | 1568.499
|  |  | 3.529814 | 1752.5625 | 1925.893 |  |  |  | 4.665085 | 1727.512 | 1898.365 | 3.047868 | 1620.609 | 1780.89 |  |  |  | 4.682785 | 1428.395 | 1569.665
|  |  | 3.533153 | 1753.747 | 1927.194 |  |  |  | 4.668397 | 1726.234 | 1896.96 | 3.051214 | 1621.854 | 1782.258 |  |  |  | 4.68611 | 1429.578 | 1570.965
|  |  | 3.536478 | 1754.97 | 1928.538 |  |  |  | 4.671757 | 1724.716 | 1895.293 | 3.054548 | 1623.144 | 1783.674 |  |  |  | 4.689422 | 1430.669 | 1572.164
|  |  | 3.539826 | 1756.124 | 1929.807 |  |  |  | 4.675085 | 1723.699 | 1894.174 | 3.057866 | 1624.469 | 1785.13 |  |  |  | 4.692779 | 1431.746 | 1573.347
|  |  | 3.543127 | 1757.253 | 1931.047 |  |  |  | 4.686739 | 1723.835 | 1894.324 | 3.061212 | 1625.812 | 1786.606 |  |  |  | 4.696105 | 1432.764 | 1574.466
|  |  | 3.546479 | 1758.441 | 1932.353 |  |  |  | 4.696745 | 1724.839 | 1895.427 | 3.064524 | 1627.218 | 1788.152 |  |  |  | 4.69945 | 1433.95 | 1575.769
|  |  | 3.549807 | 1759.676 | 1933.71 | [6 empty] | 3.067866 | 1628.645 | 1789.72 |  |  |  | 4.702784 | 1435.097 | 1577.03
|  |  | 3.553134 | 1760.844 | 1934.994 | [6 empty] | 3.071204 | 1630.025 | 1791.236 |  |  |  | 4.706099 | 1436.115 | 1578.148
|  |  | 3.556486 | 1761.98 | 1936.242 | [6 empty] | 3.074528 | 1631.289 | 1792.625 |  |  |  | 4.709446 | 1437.237 | 1579.381
|  |  | 3.559811 | 1763.271 | 1937.66 | [6 empty] | 3.077889 | 1632.593 | 1794.058 |  |  |  | 4.714425 | 1438.628 | 1580.91
|  |  | 3.563157 | 1764.404 | 1938.905 | [6 empty] | 3.081204 | 1633.955 | 1795.555 |  |  |  | 4.719456 | 1439.908 | 1582.317
|  |  | 3.566478 | 1765.466 | 1940.072 | [6 empty] | 3.084544 | 1635.122 | 1796.837 |  |  |  | 4.724458 | 1441.194 | 1583.729
|  |  | 3.569792 | 1766.675 | 1941.401 | [6 empty] | 3.08788 | 1636.333 | 1798.168 |  |  |  | 4.729442 | 1442.599 | 1585.273
|  |  | 3.573144 | 1767.981 | 1942.837 | [6 empty] | 3.091191 | 1637.62 | 1799.582 |  |  |  | 4.732773 | 1443.616 | 1586.392
|  |  | 3.576459 | 1769.103 | 1944.07 | [6 empty] | 3.094551 | 1638.982 | 1801.079 |  |  |  | 4.737766 | 1444.843 | 1587.74
|  |  | 3.579809 | 1770.271 | 1945.352 | [6 empty] | 3.097873 | 1640.284 | 1802.51 |  |  |  | 4.742789 | 1446.097 | 1589.118
|  |  | 3.58315 | 1771.558 | 1946.767 | [6 empty] | 3.101216 | 1641.583 | 1803.938 |  |  |  | 4.747774 | 1447.373 | 1590.52
|  |  | 3.586462 | 1772.665 | 1947.984 | [6 empty] | 3.104565 | 1642.999 | 1805.493 |  |  |  | 4.752788 | 1448.831 | 1592.122
|  |  | 3.589819 | 1773.863 | 1949.3 | [6 empty] | 3.107869 | 1644.35 | 1806.978 |  |  |  | 4.75609 | 1449.926 | 1593.326
|  |  | 3.593137 | 1774.976 | 1950.523 | [6 empty] | 3.111211 | 1645.649 | 1808.405 |  |  |  | 4.759445 | 1450.959 | 1594.46
|  |  | 3.59648 | 1776.105 | 1951.764 | [6 empty] | 3.114522 | 1646.956 | 1809.842 |  |  |  | 4.762771 | 1452.029 | 1595.637
|  |  | 3.599816 | 1777.182 | 1952.948 | [6 empty] | 3.117864 | 1648.428 | 1811.46 |  |  |  | 4.766098 | 1453.082 | 1596.793
|  |  | 3.603129 | 1778.405 | 1954.291 | [6 empty] | 3.121215 | 1649.864 | 1813.037 |  |  |  | 4.769446 | 1454.158 | 1597.976
|  |  | 3.606484 | 1779.514 | 1955.51 | [6 empty] | 3.124535 | 1651.222 | 1814.529 |  |  |  | 4.772759 | 1455.181 | 1599.1
|  |  | 3.609808 | 1780.644 | 1956.752 | [6 empty] | 3.127889 | 1652.479 | 1815.911 |  |  |  | 4.77778 | 1456.582 | 1600.639
|  |  | 3.613147 | 1781.845 | 1958.072 | [6 empty] | 3.131205 | 1653.778 | 1817.339 |  |  |  | 4.78943 | 1457.508 | 1601.657
|  |  | 3.616494 | 1783.142 | 1959.497 | [6 empty] | 3.134525 | 1655.14 | 1818.835 |  |  |  | 4.797775 | 1458.509 | 1602.757
|  |  | 3.619801 | 1784.308 | 1960.778 | [6 empty] | 3.137877 | 1656.307 | 1820.118 |  |  |  | 4.802795 | 1459.866 | 1604.249
|  |  | 3.62315 | 1785.556 | 1962.149 | [6 empty] | 3.141191 | 1657.567 | 1821.503 |  |  |  | 4.807774 | 1461.024 | 1605.521
|  |  | 3.626463 | 1786.783 | 1963.498 | [6 empty] | 3.144544 | 1658.964 | 1823.037 |  |  |  | 4.812785 | 1462.435 | 1607.071
|  |  | 3.629791 | 1787.994 | 1964.828 | [6 empty] | 3.147878 | 1660.327 | 1824.535 |  |  |  | 4.817766 | 1463.812 | 1608.584
|  |  | 3.633147 | 1789.006 | 1965.941 | [6 empty] | 3.15121 | 1661.675 | 1826.016 |  |  |  | 4.822772 | 1465.197 | 1610.107
|  |  | 3.638139 | 1790.18 | 1967.23 | [6 empty] | 3.154559 | 1662.871 | 1827.331 |  |  |  | 4.827797 | 1463.857 | 1608.635
|  |  | 3.646468 | 1791.185 | 1968.336 | [6 empty] | 3.157862 | 1664.16 | 1828.748 |  |  |  | 4.82946 | 1462.792 | 1607.464
|  |  | 3.656483 | 1791.664 | 1968.861 | [6 empty] | 3.161209 | 1665.446 | 1830.161 |  |  |  | 4.83111 | 1461.128 | 1605.635
|  |  | 3.664829 | 1793.03 | 1970.363 | [6 empty] | 3.164538 | 1666.709 | 1831.549 |  |  |  | 4.832769 | 1459.325 | 1603.654
|  |  | 3.669804 | 1794.38 | 1971.846 | [6 empty] | 3.167866 | 1667.921 | 1832.88 |  |  |  | 4.834441 | 1457.495 | 1601.642
|  |  | 3.673144 | 1795.393 | 1972.959 | [6 empty] | 3.17122 | 1669.355 | 1834.456 |  |  |  | 4.836109 | 1455.741 | 1599.715
|  |  | 3.678132 | 1796.932 | 1974.651 | [6 empty] | 3.174535 | 1670.664 | 1835.894 |  |  |  | 4.837766 | 1454.037 | 1597.843
|  |  | 3.683157 | 1798.333 | 1976.19 | [6 empty] | 3.177872 | 1672.031 | 1837.396 |  |  |  | 4.839419 | 1452.257 | 1595.887
|  |  | 3.686476 | 1799.378 | 1977.338 | [6 empty] | 3.181215 | 1673.399 | 1838.9 |  |  |  | 4.841082 | 1451.077 | 1594.59
|  |  | 3.691489 | 1800.528 | 1978.602 | [6 empty] | 3.184532 | 1674.625 | 1840.247 |  |  |  | 4.844446 | 1449.593 | 1592.96
|  |  | 3.69646 | 1801.864 | 1980.07 | [6 empty] | 3.187882 | 1675.775 | 1841.51
|  |  | 3.701478 | 1803.099 | 1981.428 | [6 empty] | 3.191196 | 1676.972 | 1842.826
|  |  | 3.706469 | 1804.519 | 1982.988 | [6 empty] | 3.194537 | 1678.177 | 1844.15
|  |  | 3.711462 | 1805.866 | 1984.468 | [6 empty] | 3.197874 | 1679.432 | 1845.53
|  |  | 3.716479 | 1807.258 | 1985.998 | [6 empty] | 3.201198 | 1680.738 | 1846.965
|  |  | 3.721467 | 1808.559 | 1987.428 | [6 empty] | 3.204555 | 1682.087 | 1848.447
|  |  | 3.726485 | 1809.858 | 1988.855 | [6 empty] | 3.207878 | 1683.407 | 1849.898
|  |  | 3.729796 | 1810.889 | 1989.988 | [6 empty] | 3.211207 | 1684.73 | 1851.352
|  |  | 3.734818 | 1812.179 | 1991.406 | [6 empty] | 3.214547 | 1685.979 | 1852.724
|  |  | 3.743164 | 1813.246 | 1992.578 | [6 empty] | 3.217854 | 1687.23 | 1854.099
|  |  | 3.748143 | 1811.966 | 1991.172 | [6 empty] | 3.221206 | 1688.555 | 1855.555
|  |  | 3.749826 | 1747.362 | 1920.178 | [6 empty] | 3.224546 | 1689.956 | 1857.094
|  |  | 3.75149 | 1669.557 | 1834.678 | [6 empty] | 3.227878 | 1691.126 | 1858.38
|  |  | 3.753146 | 1591.569 | 1748.977 | [6 empty] | 3.231229 | 1692.377 | 1859.755
|  |  | 3.754797 | 1513.578 | 1663.273 | [6 empty] | 3.234536 | 1693.668 | 1861.173
|  |  | 3.756464 | 1434.753 | 1576.651 | [6 empty] | 3.237884 | 1694.9 | 1862.528
|  |  | 3.758179 | 1355.794 | 1489.884 | [6 empty] | 3.241199 | 1696.093 | 1863.839
|  |  | 3.759872 | 1277.02 | 1403.319 | [6 empty] | 3.244532 | 1697.389 | 1865.263
|  |  | 3.761504 | 1198.293 | 1316.805 | [6 empty] | 3.247891 | 1698.611 | 1866.605
|  |  | 3.763152 | 1119.881 | 1230.639 | [6 empty] | 3.251205 | 1699.806 | 1867.919
|  |  | 3.764818 | 1042.218 | 1145.295 | [6 empty] | 3.254556 | 1701.228 | 1869.481
|  |  | 3.766497 | 1028.208 | 1129.899 | [6 empty] | 3.257882 | 1702.551 | 1870.935
|  |  | 3.769819 | 1026.83 | 1128.384 | [6 empty] | 3.261191 | 1703.897 | 1872.414
|  |  | 3.776472 | 1027.912 | 1129.573 | [6 empty] | 3.26454 | 1705.199 | 1873.845
|  |  | 3.77978 | 1029.001 | 1130.77 | [6 empty] | 3.267858 | 1706.392 | 1875.156
|  |  | 3.784814 | 1030.526 | 1132.446 | [6 empty] | 3.271212 | 1707.521 | 1876.397
|  |  | 3.788136 | 1031.619 | 1133.647 | [6 empty] | 3.274547 | 1708.757 | 1877.755
|  |  | 3.791476 | 1032.709 | 1134.846 | [6 empty] | 3.277868 | 1709.97 | 1879.088
|  |  | 3.794821 | 1033.797 | 1136.041 | [6 empty] | 3.281222 | 1711.258 | 1880.503
|  |  | 3.798126 | 1034.892 | 1137.244 | [6 empty] | 3.284528 | 1712.708 | 1882.097
|  |  | 3.803144 | 1036.367 | 1138.865 | [6 empty] | 3.287876 | 1713.925 | 1883.434
|  |  | 3.806465 | 1037.384 | 1139.982 | [6 empty] | 3.291214 | 1715.093 | 1884.717
|  |  | 3.80982 | 1038.392 | 1141.09 | [6 empty] | 3.29453 | 1716.315 | 1886.06
|  |  | 3.813144 | 1039.397 | 1142.194 | [6 empty] | 3.297888 | 1717.553 | 1887.421
|  |  | 3.816483 | 1040.484375 | 1143.389 | [6 empty] | 3.3012 | 1718.748 | 1888.734
|  |  | 3.819821 | 1041.613 | 1144.63 | [6 empty] | 3.304538 | 1719.976 | 1890.083
|  |  | 3.824803 | 1043.093 | 1146.256 | [6 empty] | 3.307886 | 1721.267 | 1891.502
|  |  | 3.829801 | 1044.606 | 1147.918 | [6 empty] | 3.311201 | 1722.541 | 1892.903
|  |  | 3.834817 | 1045.87 | 1149.308 | [6 empty] | 3.314552 | 1723.748 | 1894.229
|  |  | 3.844816 | 1045.14 | 1148.505 | [6 empty] | 3.317871 | 1725.048 | 1895.657
|  |  | 3.856466 | 1046.163 | 1149.63 | [6 empty] | 3.3212 | 1726.351 | 1897.089
|  |  | 3.859814 | 1047.255 | 1150.829 | [6 empty] | 3.324545 | 1727.605 | 1898.467
|  |  | 3.863145 | 1048.382 | 1152.069 | [6 empty] | 3.327866 | 1728.84375 | 1899.828
|  |  | 3.86816 | 1049.487 | 1153.282 | [6 empty] | 3.331218 | 1730.077 | 1901.183
|  |  | 3.874805 | 1048.408 | 1152.097 | [6 empty] | 3.334547 | 1731.328 | 1902.559
|  |  | 3.881462 | 1047.164 | 1150.73 | [6 empty] | 3.337873 | 1732.614 | 1903.972
|  |  | 3.889804 | 1048.667 | 1152.381 | [6 empty] | 3.341218 | 1733.982 | 1905.475
|  |  | 3.893147 | 1049.782 | 1153.607 | [6 empty] | 3.344524 | 1735.252 | 1906.87
|  |  | 3.896485 | 1050.904 | 1154.839 | [6 empty] | 3.347869 | 1736.567 | 1908.315
|  |  | 3.899796 | 1052.045 | 1156.093 | [6 empty] | 3.351205 | 1737.711 | 1909.572
|  |  | 3.9048 | 1053.561 | 1157.759 | [6 empty] | 3.354543 | 1738.851 | 1910.825
|  |  | 3.908117 | 1054.588 | 1158.888 | [6 empty] | 3.357898 | 1740.004 | 1912.092
|  |  | 3.911482 | 1055.662 | 1160.069 | [6 empty] | 3.361205 | 1741.332 | 1913.552
|  |  | 3.914805 | 1056.818 | 1161.339 | [6 empty] | 3.364542 | 1742.547 | 1914.887
|  |  | 3.919825 | 1058.351 | 1163.023 | [6 empty] | 3.367859 | 1743.77 | 1916.23
|  |  | 3.92314 | 1059.362 | 1164.134 | [6 empty] | 3.371188 | 1745.172 | 1917.771
|  |  | 3.926471 | 1060.407 | 1165.283 | [6 empty] | 3.374548 | 1746.589 | 1919.328
|  |  | 3.93147 | 1061.913 | 1166.937 | [6 empty] | 3.37787 | 1747.852 | 1920.717
|  |  | 3.93481 | 1063.035 | 1168.17 | [6 empty] | 3.381213 | 1749.185 | 1922.181
|  |  | 3.938155 | 1064.061 | 1169.298 | [6 empty] | 3.384549 | 1750.618 | 1923.756
|  |  | 3.941473 | 1065.172 | 1170.518 | [6 empty] | 3.387857 | 1751.937 | 1925.205
|  |  | 3.946492 | 1066.594 | 1172.082 | [6 empty] | 3.391211 | 1753.092 | 1926.475
|  |  | 3.951478 | 1068.017 | 1173.645 | [6 empty] | 3.394524 | 1754.172 | 1927.662
|  |  | 3.954825 | 1069.052 | 1174.782 | [6 empty] | 3.397874 | 1755.327 | 1928.93
|  |  | 3.958133 | 1070.082 | 1175.914 | [6 empty] | 3.401218 | 1756.527 | 1930.25
|  |  | 3.961482 | 1071.117 | 1177.051 | [6 empty] | 3.404537 | 1757.672 | 1931.507
|  |  | 3.96481 | 1072.244 | 1178.29 | [6 empty] | 3.407889 | 1758.792 | 1932.739
|  |  | 3.968135 | 1073.272 | 1179.42 | [6 empty] | 3.411204 | 1760.123 | 1934.201
|  |  | 3.971486 | 1074.29 | 1180.538 | [6 empty] | 3.41454 | 1761.534 | 1935.752
|  |  | 3.976466 | 1075.838 | 1182.239 | [6 empty] | 3.417881 | 1762.788 | 1937.129
|  |  | 3.979813 | 1076.839 | 1183.339 | [6 empty] | 3.421195 | 1764.019 | 1938.482
|  |  | 3.98479 | 1078.283 | 1184.926 | [6 empty] | 3.424553 | 1765.291 | 1939.88
|  |  | 3.989803 | 1079.774 | 1186.565 | [6 empty] | 3.427878 | 1766.499 | 1941.208
|  |  | 3.99481 | 1081.082 | 1188.002 | [6 empty] | 3.431203 | 1767.568 | 1942.382
|  |  | 3.999803 | 1082.387 | 1189.437 | [6 empty] | 3.434555 | 1768.737 | 1943.667
|  |  | 4.008132 | 1083.47 | 1190.626 | [6 empty] | 3.437867 | 1770.005 | 1945.06
|  |  | 4.014817 | 1084.485 | 1191.742 | [6 empty] | 3.441218 | 1771.224 | 1946.4
|  |  | 4.019822 | 1085.795 | 1193.181 | [6 empty] | 3.444542 | 1772.402 | 1947.694
|  |  | 4.023164 | 1086.958 | 1194.459 | [6 empty] | 3.447868 | 1773.602 | 1949.013
|  |  | 4.028143 | 1088.417 | 1196.062 | [6 empty] | 3.451217 | 1774.785 | 1950.313
|  |  | 4.033122 | 1089.84 | 1197.627 | [6 empty] | 3.454535 | 1775.79 | 1951.418
|  |  | 4.038148 | 1091.227 | 1199.151 | [6 empty] | 3.457891 | 1777.005 | 1952.752
|  |  | 4.043132 | 1092.683 | 1200.751 | [6 empty] | 3.461219 | 1778.237 | 1954.107
|  |  | 4.048153 | 1094.065 | 1202.269 | [6 empty] | 3.464531 | 1779.415 | 1955.401
|  |  | 4.051452 | 1095.12 | 1203.429 | [6 empty] | 3.467879 | 1780.573 | 1956.674
|  |  | 4.054809 | 1096.125 | 1204.532 | [6 empty] | 3.471187 | 1781.828125 | 1958.053
|  |  | 4.059794 | 1097.62 | 1206.176 | [6 empty] | 3.474536 | 1783.156 | 1959.512
|  |  | 4.063146 | 1098.657 | 1207.315 | [6 empty] | 3.477875 | 1784.339 | 1960.812
|  |  | 4.068141 | 1099.936 | 1208.721 | [6 empty] | 3.481201 | 1785.537 | 1962.129
|  |  | 4.073157 | 1101.066 | 1209.963 | [6 empty] | 3.484558 | 1786.785 | 1963.5
|  |  | 4.083141 | 1099.88 | 1208.659 | [6 empty] | 3.487865 | 1788.013 | 1964.85
|  |  | 4.088147 | 1098.624 | 1207.279 | [6 empty] | 3.492877 | 1789.57 | 1966.56
|  |  | 4.098155 | 1099.13 | 1207.835 | [6 empty] | 3.496187 | 1790.726 | 1967.83
|  |  | 4.103136 | 1100.331 | 1209.155 | [6 empty] | 3.499542 | 1792.016 | 1969.248
|  |  | 4.108148 | 1101.606 | 1210.556 | [6 empty] | 3.504539 | 1793.535 | 1970.918
|  |  | 4.113142 | 1102.844 | 1211.916 | [6 empty] | 3.507879 | 1794.623 | 1972.113
|  |  | 4.12148 | 1058.772 | 1163.486 | [6 empty] | 3.511221 | 1795.665 | 1973.259
|  |  | 4.123159 | 1009.387 | 1109.217 | [6 empty] | 3.514531 | 1796.784 | 1974.487
|  |  | 4.124823 | 959.7811 | 1054.704 | [6 empty] | 3.517879 | 1797.925 | 1975.742
|  |  | 4.126476 | 910.3428 | 1000.377 | [6 empty] | 3.521196 | 1799.278 | 1977.229
|  |  | 4.128135 | 860.7748 | 945.9064 | [6 empty] | 3.524539 | 1800.592 | 1978.673
|  |  | 4.129833 | 811.0369 | 891.2493 | [6 empty] | 3.527883 | 1801.843 | 1980.047
|  |  | 4.131515 | 761.3873 | 836.6894 | [6 empty] | 3.531203 | 1802.999 | 1981.318
|  |  | 4.133161 | 711.64 | 782.022 | [6 empty] | 3.534548 | 1804.026 | 1982.446
[12 empty] | 3.539528 | 1805.551 | 1984.122
[12 empty] | 3.542883 | 1806.578 | 1985.25
[12 empty] | 3.546205 | 1807.612 | 1986.387
[12 empty] | 3.549535 | 1808.922 | 1987.826
[12 empty] | 3.552883 | 1810.083 | 1989.102
[12 empty] | 3.556199 | 1811.277 | 1990.414
[12 empty] | 3.559552 | 1812.558 | 1991.822
[12 empty] | 3.562882 | 1813.602 | 1992.97
[12 empty] | 3.566202 | 1814.683 | 1994.157
[12 empty] | 3.569544 | 1815.841 | 1995.43
[12 empty] | 3.572854 | 1816.914 | 1996.609
[12 empty] | 3.576207 | 1817.952 | 1997.75
[12 empty] | 3.579543 | 1819.207 | 1999.128
[12 empty] | 3.582869 | 1820.289 | 2000.317
[12 empty] | 3.586226 | 1821.504 | 2001.653
[12 empty] | 3.589536 | 1822.704 | 2002.971
[12 empty] | 3.592878 | 1823.751 | 2004.122
[12 empty] | 3.596206 | 1824.851 | 2005.331
[12 empty] | 3.599523 | 1825.969 | 2006.56
[12 empty] | 3.602879 | 1827.02 | 2007.714
[12 empty] | 3.606204 | 1828.094 | 2008.894
[12 empty] | 3.609549 | 1829.302 | 2010.222
[12 empty] | 3.612888 | 1830.424 | 2011.455
[12 empty] | 3.6162 | 1831.632 | 2012.782
[12 empty] | 3.619542 | 1832.723 | 2013.982
[12 empty] | 3.622855 | 1833.921 | 2015.298
[12 empty] | 3.6262 | 1835.006 | 2016.49
[12 empty] | 3.629554 | 1836.107 | 2017.7
[12 empty] | 3.634547 | 1837.599 | 2019.34
[12 empty] | 3.637887 | 1838.62 | 2020.462
[12 empty] | 3.641191 | 1839.707 | 2021.656
[12 empty] | 3.644546 | 1840.757 | 2022.81
[12 empty] | 3.647869 | 1841.875 | 2024.038
[12 empty] | 3.651201 | 1843.037 | 2025.316
[12 empty] | 3.654552 | 1844.105 | 2026.489
[12 empty] | 3.659546 | 1845.563 | 2028.091
[12 empty] | 3.662889 | 1846.726 | 2029.369
[12 empty] | 3.666191 | 1847.904 | 2030.664
[12 empty] | 3.67121 | 1849.476 | 2032.391
[12 empty] | 3.674524 | 1850.758 | 2033.8
[12 empty] | 3.677879 | 1851.835 | 2034.983
[12 empty] | 3.682867 | 1853.257 | 2036.546
[12 empty] | 3.687885 | 1854.832 | 2038.277
[12 empty] | 3.69287 | 1856.278 | 2039.866
[12 empty] | 3.696218 | 1857.385 | 2041.082
[12 empty] | 3.699532 | 1858.434 | 2042.235
[12 empty] | 3.702877 | 1859.529 | 2043.439
[12 empty] | 3.706213 | 1860.641 | 2044.661
[12 empty] | 3.711218 | 1862.009 | 2046.163
[12 empty] | 3.714556 | 1863.155 | 2047.423
[12 empty] | 3.719541 | 1864.555 | 2048.962
[12 empty] | 3.724526 | 1866.014 | 2050.565
[12 empty] | 3.727861 | 1867.106 | 2051.765
[12 empty] | 3.732871 | 1868.294 | 2053.071
[12 empty] | 3.736206 | 1869.403 | 2054.289
[12 empty] | 3.741204 | 1870.842 | 2055.87
[12 empty] | 3.746207 | 1872.369 | 2057.548
[12 empty] | 3.751189 | 1873.85 | 2059.176
[12 empty] | 3.756219 | 1875.283 | 2060.75
[12 empty] | 3.761215 | 1876.73 | 2062.341
[12 empty] | 3.764564 | 1877.747 | 2063.458
[12 empty] | 3.769534 | 1879.168 | 2065.019
[12 empty] | 3.772881 | 1880.325 | 2066.291
[12 empty] | 3.777872 | 1881.78 | 2067.89
[12 empty] | 3.781221 | 1882.836 | 2069.051
[12 empty] | 3.786205 | 1884.361 | 2070.727
[12 empty] | 3.791205 | 1885.811 | 2072.32
[12 empty] | 3.796207 | 1887.32 | 2073.978
[12 empty] | 3.801189 | 1888.753 | 2075.553
[12 empty] | 3.806211 | 1890.219 | 2077.164
[12 empty] | 3.81119 | 1891.76 | 2078.857
[12 empty] | 3.816215 | 1893.094 | 2080.323
[12 empty] | 3.821211 | 1894.488 | 2081.855
[12 empty] | 3.826202 | 1895.751 | 2083.243
[12 empty] | 3.831217 | 1897.02 | 2084.637
[12 empty] | 3.836206 | 1898.284 | 2086.026
[12 empty] | 3.841228 | 1899.556 | 2087.424
[12 empty] | 3.846213 | 1900.903 | 2088.904
[12 empty] | 3.851206 | 1902.28 | 2090.417
[12 empty] | 3.85621 | 1903.604 | 2091.873
[12 empty] | 3.861202 | 1904.813 | 2093.201
[12 empty] | 3.866226 | 1906.216 | 2094.743
[12 empty] | 3.8712 | 1907.483 | 2096.135
[12 empty] | 3.876188 | 1908.783 | 2097.564
[12 empty] | 3.879522 | 1909.832 | 2098.717
[12 empty] | 3.884542 | 1910.986 | 2099.985
[12 empty] | 3.889548 | 1912.32 | 2101.45
[12 empty] | 3.894529 | 1913.655 | 2102.917
[12 empty] | 3.899548 | 1915.111 | 2104.517
[12 empty] | 3.904532 | 1916.557 | 2106.107
[12 empty] | 3.909549 | 1917.943 | 2107.629
[12 empty] | 3.9212 | 1917.756 | 2107.424
[12 empty] | 3.931206 | 1917.529 | 2107.175
[12 empty] | 3.934548 | 1918.736 | 2108.501
[12 empty] | 3.937859 | 1919.884 | 2109.762
[12 empty] | 3.941214 | 1921.027 | 2111.019
[12 empty] | 3.944537 | 1922.075 | 2112.17
[12 empty] | 3.947874 | 1923.075 | 2113.27
[12 empty] | 3.951214 | 1924.143 | 2114.443
[12 empty] | 3.95453 | 1925.18 | 2115.582
[12 empty] | 3.95788 | 1926.261 | 2116.77
[12 empty] | 3.961207 | 1927.439 | 2118.065
[12 empty] | 3.964549 | 1928.578 | 2119.316
[12 empty] | 3.967898 | 1929.581 | 2120.419
[12 empty] | 3.971199 | 1930.638 | 2121.58
[12 empty] | 3.974551 | 1931.7 | 2122.747
[12 empty] | 3.979523 | 1933.136 | 2124.326
[12 empty] | 3.984551 | 1934.641 | 2125.979
[12 empty] | 3.987866 | 1935.762 | 2127.211
[12 empty] | 3.992891 | 1937.024 | 2128.598
[12 empty] | 3.996195 | 1938.029 | 2129.703
[12 empty] | 3.99954 | 1939.054 | 2130.829
[12 empty] | 4.004515 | 1940.251 | 2132.144
[12 empty] | 4.009548 | 1941.703 | 2133.739
[12 empty] | 4.014533 | 1943.014 | 2135.18
[12 empty] | 4.019553 | 1944.296 | 2136.588
[12 empty] | 4.024541 | 1945.633 | 2138.058
[12 empty] | 4.029533 | 1946.858 | 2139.404
[12 empty] | 4.034554 | 1948.127 | 2140.799
[12 empty] | 4.03954 | 1949.436 | 2142.237
[12 empty] | 4.044555 | 1950.645 | 2143.566
[12 empty] | 4.049545 | 1951.689 | 2144.713
[12 empty] | 4.054539 | 1952.821 | 2145.957
[12 empty] | 4.059548 | 1954.031 | 2147.287
[12 empty] | 4.064531 | 1955.419 | 2148.812
[12 empty] | 4.069555 | 1956.757 | 2150.282
[12 empty] | 4.074533 | 1958.085 | 2151.741
[12 empty] | 4.079526 | 1959.478 | 2153.273
[12 empty] | 4.084536 | 1960.82 | 2154.747
[12 empty] | 4.089526 | 1962.162 | 2156.222
[12 empty] | 4.094557 | 1963.406 | 2157.589
[12 empty] | 4.099534 | 1964.688 | 2158.998
[12 empty] | 4.104541 | 1966.034 | 2160.477
[12 empty] | 4.109543 | 1967.266 | 2161.83
[12 empty] | 4.114541 | 1968.602 | 2163.299
[12 empty] | 4.119565 | 1969.962 | 2164.793
[12 empty] | 4.124537 | 1971.343 | 2166.311
[12 empty] | 4.129532 | 1972.522 | 2167.607
[12 empty] | 4.134537 | 1973.929 | 2169.152
[12 empty] | 4.139541 | 1975.357 | 2170.722
[12 empty] | 4.142879 | 1976.375 | 2171.841
[12 empty] | 4.147861 | 1977.57 | 2173.154
[12 empty] | 4.152877 | 1978.959 | 2174.68
[12 empty] | 4.157859 | 1980.349 | 2176.208
[12 empty] | 4.162884 | 1981.722 | 2177.716
[12 empty] | 4.167881 | 1982.93 | 2179.044
[12 empty] | 4.174526 | 1979.568 | 2175.349
[12 empty] | 4.1762 | 1977.095 | 2172.631
[12 empty] | 4.17788 | 1974.577 | 2169.865
[12 empty] | 4.179546 | 1972.05 | 2167.088
[12 empty] | 4.181203 | 1969.699 | 2164.504
[12 empty] | 4.182863 | 1967.468 | 2162.053
[12 empty] | 4.184539 | 1965.179 | 2159.537
[12 empty] | 4.186219 | 1962.845 | 2156.973
[12 empty] | 4.187891 | 1960.66 | 2154.571
[12 empty] | 4.192866 | 1962.037 | 2156.085
[12 empty] | 4.196222 | 1963.739 | 2157.955
[12 empty] | 4.199534 | 1965.297 | 2159.668
[12 empty] | 4.204552 | 1964.028 | 2158.272
[12 empty] | 4.206206 | 1962.945 | 2157.082
[12 empty] | 4.209532 | 1960.925 | 2154.863
[12 empty] | 4.211212 | 1958.432 | 2152.123
[12 empty] | 4.212879 | 1953.457 | 2146.656
[12 empty] | 4.214542 | 1948.305 | 2140.995
[12 empty] | 4.2162 | 1942.933 | 2135.091
[12 empty] | 4.217871 | 1937.652 | 2129.288
[12 empty] | 4.219551 | 1933.972 | 2125.244
[12 empty] | 4.221229 | 1930.403 | 2121.322
[12 empty] | 4.222886 | 1926.803 | 2117.366
[12 empty] | 4.224536 | 1923.285 | 2113.5
[12 empty] | 4.226202 | 1919.796 | 2109.666
[12 empty] | 4.227879 | 1917.681 | 2107.342
[12 empty] | 4.232857 | 1919.455 | 2109.292
[12 empty] | 4.236201 | 1921.078 | 2111.075
[12 empty] | 4.239549 | 1922.88 | 2113.055
[12 empty] | 4.242869 | 1924.548 | 2114.887
[12 empty] | 4.246228 | 1926.445 | 2116.972
[12 empty] | 4.249541 | 1928.196 | 2118.897
[12 empty] | 4.252875 | 1930.059 | 2120.944
[12 empty] | 4.256206 | 1931.859 | 2122.921
[12 empty] | 4.257858 | 1932.864 | 2124.027
[12 empty] | 4.261205 | 1934.608 | 2125.943
[12 empty] | 4.264553 | 1936.333 | 2127.838
[12 empty] | 4.267872 | 1938.132 | 2129.816
[12 empty] | 4.271225 | 1939.784 | 2131.63
[12 empty] | 4.274538 | 1941.411 | 2133.419
[12 empty] | 4.277863 | 1943.045 | 2135.215
[12 empty] | 4.281207 | 1944.73 | 2137.066
[12 empty] | 4.284523 | 1946.26 | 2138.748
[12 empty] | 4.287881 | 1947.884 | 2140.531
[12 empty] | 4.291211 | 1949.323 | 2142.113
[12 empty] | 4.294538 | 1950.936 | 2143.886
[12 empty] | 4.297888 | 1952.322 | 2145.409
[12 empty] | 4.301192 | 1953.945 | 2147.193
[12 empty] | 4.30455 | 1955.455 | 2148.852
[12 empty] | 4.307878 | 1957.034 | 2150.586
[12 empty] | 4.311203 | 1958.409 | 2152.098
[12 empty] | 4.31455 | 1959.829 | 2153.658
[12 empty] | 4.317863 | 1961.223 | 2155.19
[12 empty] | 4.32121 | 1962.603 | 2156.707
[12 empty] | 4.324548 | 1963.9 | 2158.131
[12 empty] | 4.32787 | 1965.368 | 2159.746
[12 empty] | 4.331218 | 1966.724 | 2161.235
[12 empty] | 4.33453 | 1968.041 | 2162.682
[12 empty] | 4.337873 | 1969.383 | 2164.157
[12 empty] | 4.341211 | 1970.72 | 2165.626
[12 empty] | 4.344536 | 1972.033 | 2167.07
[12 empty] | 4.347892 | 1973.435 | 2168.61
[12 empty] | 4.351207 | 1974.661 | 2169.957
[12 empty] | 4.354544 | 1975.872 | 2171.288
[12 empty] | 4.357882 | 1977.032 | 2172.563
[12 empty] | 4.36119 | 1978.205 | 2173.852
[12 empty] | 4.364542 | 1979.367 | 2175.129
[12 empty] | 4.374568 | 1978.177 | 2173.821
[12 empty] | 4.37954 | 1977.039 | 2172.571
[12 empty] | 4.384529 | 1975.843 | 2171.256
[12 empty] | 4.386187 | 1974.821 | 2170.133
[12 empty] | 4.387866 | 1973.731 | 2168.935
[12 empty] | 4.39122 | 1971.872 | 2166.892
[12 empty] | 4.394536 | 1970.036 | 2164.874
[12 empty] | 4.397889 | 1968.263 | 2162.927
[12 empty] | 4.404529 | 1969.717 | 2164.524
[12 empty] | 4.407875 | 1971.2 | 2166.154
[12 empty] | 4.411187 | 1972.625 | 2167.72
[12 empty] | 4.414545 | 1973.934 | 2169.159
[12 empty] | 4.417877 | 1975.127 | 2170.469
[12 empty] | 4.421205 | 1976.391 | 2171.858
[12 empty] | 4.42455 | 1977.543 | 2173.124
[12 empty] | 4.427863 | 1978.911 | 2174.627
[12 empty] | 4.431207 | 1980.164 | 2176.005
[12 empty] | 4.434537 | 1981.354 | 2177.312
[12 empty] | 4.439542 | 1980.076 | 2175.908
[12 empty] | 4.444535 | 1978.788 | 2174.493
[12 empty] | 4.449551 | 1977.648 | 2173.24
[12 empty] | 4.457886 | 1976.162 | 2171.606
[12 empty] | 4.459548 | 1975.063 | 2170.399
[12 empty] | 4.461204 | 1973.856 | 2169.073
[12 empty] | 4.462864 | 1972.731 | 2167.836
[12 empty] | 4.464542 | 1971.595 | 2166.588
[12 empty] | 4.466216 | 1970.449 | 2165.328
[12 empty] | 4.469539 | 1968.251 | 2162.913
[12 empty] | 4.476227 | 1963.231 | 2157.396
[12 empty] | 4.477876 | 1942.895 | 2135.049
[12 empty] | 4.479529 | 1921.863 | 2111.937
[12 empty] | 4.481206 | 1900.585 | 2088.555
[12 empty] | 4.482881 | 1873.837 | 2059.162
[12 empty] | 4.484545 | 1827.748 | 2008.514
[12 empty] | 4.486212 | 1781.75 | 1957.967
[12 empty] | 4.487865 | 1735.636 | 1907.293
[12 empty] | 4.489534 | 1689.607 | 1856.711
[12 empty] | 4.49121 | 1643.487 | 1806.029
[12 empty] | 4.492898 | 1603.626 | 1762.226
[12 empty] | 4.494553 | 1578.717 | 1734.854
[12 empty] | 4.496202 | 1554.402 | 1708.134
[12 empty] | 4.497874 | 1530.221 | 1681.561
[12 empty] | 4.499556 | 1509.824 | 1659.148
[12 empty] | 4.501227 | 1501.042 | 1649.496
[12 empty] | 4.502875 | 1492.291 | 1639.88
[12 empty] | 4.504529 | 1483.521 | 1630.243
[12 empty] | 4.506201 | 1474.745 | 1620.599
[12 empty] | 4.507875 | 1466.008 | 1610.998
[12 empty] | 4.509546 | 1457.29 | 1601.418
[12 empty] | 4.511202 | 1448.535 | 1591.796
[12 empty] | 4.512856 | 1439.708 | 1582.097
[12 empty] | 4.514533 | 1430.993 | 1572.519
[12 empty] | 4.516214 | 1424.003 | 1564.839
[12 empty] | 4.519548 | 1425.121 | 1566.067
[12 empty] | 4.522872 | 1426.188 | 1567.239
[12 empty] | 4.526227 | 1427.278 | 1568.437
[12 empty] | 4.529535 | 1428.324 | 1569.587
[12 empty] | 4.534549 | 1429.731 | 1571.133
[12 empty] | 4.537863 | 1430.978 | 1572.503
[12 empty] | 4.541213 | 1432.008 | 1573.636
[12 empty] | 4.544548 | 1433.137 | 1574.876
[12 empty] | 4.552881 | 1422.107 | 1562.755
[12 empty] | 4.554533 | 1391.036 | 1528.611
[12 empty] | 4.556199 | 1359.048 | 1493.46
[12 empty] | 4.557879 | 1326.747 | 1457.964
[12 empty] | 4.559556 | 1294.174 | 1422.169
[12 empty] | 4.561223 | 1261.462 | 1386.222
[12 empty] | 4.562887 | 1228.744 | 1350.268
[12 empty] | 4.564547 | 1196.156 | 1314.457
[12 empty] | 4.566218 | 1163.858 | 1278.965
[12 empty] | 4.567892 | 1131.692 | 1243.618
[12 empty] | 4.569552 | 1108.498 | 1218.129
[12 empty] | 4.571206 | 1105.551 | 1214.892
[12 empty] | 4.572866 | 1103.603 | 1212.751
[12 empty] | 4.574544 | 1101.933 | 1210.916
[12 empty] | 4.57622 | 1100.47 | 1209.308
[12 empty] | 4.577891 | 1099.146 | 1207.853
[12 empty] | 4.579543 | 1097.839 | 1206.416
[12 empty] | 4.581204 | 1096.486 | 1204.93
[12 empty] | 4.582878 | 1095.168 | 1203.481
[12 empty] | 4.5912 | 1096.574 | 1205.026
[12 empty] | 4.596201 | 1097.925 | 1206.511
[12 empty] | 4.60122 | 1096.329 | 1204.757
[12 empty] | 4.604546 | 1094.322 | 1202.552
[12 empty] | 4.606198 | 1088.433 | 1196.08
[12 empty] | 4.607869 | 1079.712 | 1186.497
[12 empty] | 4.609548 | 1071.102 | 1177.035
[12 empty] | 4.611214 | 1062.365 | 1167.434
[12 empty] | 4.612864 | 1053.749 | 1157.966
[12 empty] | 4.614518 | 1045.133 | 1148.498
[12 empty] | 4.616196 | 1037.905 | 1140.555
[12 empty] | 4.617875 | 1030.523 | 1132.443
[12 empty] | 4.619546 | 1023.123 | 1124.311
[12 empty] | 4.621206 | 1015.725 | 1116.181
[12 empty] | 4.622867 | 1013.096 | 1113.292
[12 empty] | 4.63454 | 1014.437 | 1114.766
[12 empty] | 4.639517 | 1015.644 | 1116.093
[12 empty] | 4.644554 | 1016.908 | 1117.481
[12 empty] | 4.64954 | 1018.16 | 1118.857
[12 empty] | 4.65455 | 1019.336 | 1120.149
[12 empty] | 4.659539 | 1020.336 | 1121.248
[12 empty] | 4.664531 | 1021.461 | 1122.484
[12 empty] | 4.669551 | 1022.581 | 1123.716
[12 empty] | 4.674539 | 1023.772 | 1125.024
[12 empty] | 4.67955 | 1024.862 | 1126.222
[12 empty] | 4.691189 | 1018.115 | 1118.808
[12 empty] | 4.692868 | 1011.09 | 1111.087
[12 empty] | 4.694548 | 1003.937 | 1103.228
[12 empty] | 4.696217 | 996.7183 | 1095.295
[12 empty] | 4.697872 | 989.6893 | 1087.571
[12 empty] | 4.699531 | 982.7006 | 1079.891
[12 empty] | 4.701204 | 975.7905 | 1072.297
[12 empty] | 4.702881 | 968.9324 | 1064.761
[12 empty] | 4.704553 | 962.0463 | 1057.194
[12 empty] | 4.70621 | 955.7559 | 1050.281
[12 empty] | 4.712888 | 956.8161 | 1051.446
[12 empty] | 4.717873 | 957.8181 | 1052.547
[12 empty] | 4.722877 | 958.9717 | 1053.815
[12 empty] | 4.727893 | 959.9863 | 1054.93
[12 empty] | 4.737884 | 958.1779 | 1052.943
[12 empty] | 4.739536 | 957.0623 | 1051.717
[12 empty] | 4.741186 | 947.5094 | 1041.219
[12 empty] | 4.742856 | 930.5192 | 1022.549
[12 empty] | 4.744534 | 913.513 | 1003.86
[12 empty] | 4.746209 | 896.5657 | 985.237
[12 empty] | 4.747877 | 879.5796 | 966.571
[12 empty] | 4.749537 | 862.6687 | 947.9876
[12 empty] | 4.75121 | 846.2009 | 929.8911
[12 empty] | 4.752887 | 830.1512 | 912.254
[12 empty] | 4.754562 | 814.326 | 894.8638
[12 empty] | 4.75622 | 797.1445 | 875.983
[12 empty] | 4.757868 | 787.9778 | 865.9097
[12 empty] | 4.759533 | 786.2387 | 863.9986
[12 empty] | 4.761209 | 784.4817 | 862.0678
[12 empty] | 4.76288 | 782.7242 | 860.1365
[12 empty] | 4.764537 | 780.921875 | 858.1559
[12 empty] | 4.766188 | 779.2913 | 856.3641
[12 empty] | 4.767855 | 777.6776 | 854.5908
[12 empty] | 4.76954 | 776.1458 | 852.9075
[12 empty] | 4.771218 | 774.5721 | 851.1782
[12 empty] | 4.781223 | 774.2132 | 850.7837
[12 empty] | 4.786203 | 762.376 | 837.7759
[12 empty] | 4.787879 | 741.9607 | 815.3414
[12 empty] | 4.789541 | 721.504 | 792.8615
[12 empty] | 4.791199 | 701.0436 | 770.3776
[12 empty] | 4.79286 | 679.7192 | 746.9442
[12 empty] | 4.794543 | 657.3691 | 722.3836
[12 empty] | 4.796229 | 635.026 | 697.8308
[12 empty] | 4.797894 | 612.5649 | 673.1483
[12 empty] | 4.799548 | 589.8915 | 648.2324
[12 empty] | 4.801208 | 567.2987 | 623.4052
[12 empty] | 4.802876 | 549.3743 | 603.708
[12 empty] | 4.804553 | 536.8358 | 589.9295
[12 empty] | 4.806219 | 512.1783 | 562.8333

## Раст_Базальтопластик_1800_1-2
Образец1 |  |  | Образец2 |  |  | Образец3 |  |  | Образец4 |  |  | Образец5 |  |  | Образец6 |  |  | Образец7 |  |  | Образец8 |  |  | Образец9 |  |  | Образец10
Деформация | Стандартное усилие | Напряжение | Деформация | Стандартное усилие | Напряжение | Деформация | Стандартное усилие | Напряжение | Деформация | Стандартное усилие | Напряжение | Деформация | Стандартное усилие | Напряжение | Деформация | Стандартное усилие | Напряжение | Деформация | Стандартное усилие | Напряжение | Деформация | Стандартное усилие | Напряжение | Деформация | Стандартное усилие | Напряжение | Деформация | Стандартное усилие | Напряжение
0 | 11.70321 | 17.2106 | 0 | 10.93337 | 16.07849 | 0 | 12.86273 | 18.91577 | 0 | 12.86768 | 18.92306 | 0 | 12.59874 | 18.52756 | 0 | 12.20727 | 17.95187 | 0 | 12.06494 | 17.74256 | 0 | 12.56118 | 18.47233 | 0 | 12.52099 | 18.41322 | 0 | 12.15633 | 17.87695
-1.211178e-06 | 11.7554 | 17.28735 | -2.906836e-08 | 10.9175 | 16.05515 | 6.443468e-07 | 12.8671 | 18.92221 | 8.187565e-07 | 12.61264 | 18.548 | 7.412411e-07 | 12.68469 | 18.65395 | -9.640978e-07 | 12.22717 | 17.98113 | 1.77801e-06 | 12.07056 | 17.75082 | 1.540619e-06 | 12.64187 | 18.59099 | 4.747819e-07 | 12.63037 | 18.57408 | -3.633536e-07 | 11.97928 | 17.61659
-1.453413e-07 | 11.99395 | 17.63817 | -2.325462e-07 | 11.01236 | 16.19465 | -3.294404e-07 | 13.02487 | 19.15421 | -6.346572e-07 | 12.79821 | 18.8209 | -2.51925e-07 | 12.73238 | 18.72409 | 9.253401e-07 | 12.38216 | 18.20905 | -2.422348e-08 | 11.92796 | 17.54112 | 5.8621e-07 | 12.57945 | 18.49919 | -1.133663e-06 | 12.49491 | 18.37486 | -1.404967e-07 | 11.97625 | 17.61213
5.207097e-05 | 11.82319 | 17.38705 | 2.415089e-05 | 11.25888 | 16.55718 | 2.059487e-05 | 12.75298 | 18.75439 | 5.194501e-05 | 12.78284 | 18.7983 | 3.142765e-05 | 12.8129 | 18.8425 | 2.55171e-05 | 12.27933 | 18.05784 | 2.444642e-05 | 11.81783 | 17.37916 | 5.332091e-05 | 12.99871 | 19.11576 | 8.507315e-06 | 12.60524 | 18.53712 | 2.386505e-05 | 12.00943 | 17.66093
0.001078273 | 12.18796 | 17.92347 | 0.0009216339 | 11.45348 | 16.84335 | 0.0008917517 | 13.10711 | 19.27516 | 0.001082658 | 13.17238 | 19.37114 | 0.0009500772 | 12.84416 | 18.88848 | 0.0009175643 | 12.50979 | 18.39675 | 0.0009192018 | 12.11483 | 17.81593 | 0.001080487 | 13.07604 | 19.22947 | 0.0007776199 | 12.76171 | 18.76722 | 0.0009193229 | 12.32267 | 18.12158
0.002282921 | 12.66991 | 18.63222 | 0.002054085 | 11.83637 | 17.40642 | 0.002011074 | 13.41501 | 19.72795 | 0.002292441 | 13.61474 | 20.02167 | 0.002101244 | 13.38438 | 19.68291 | 0.00204925 | 13.00794 | 19.12932 | 0.002051401 | 12.50076 | 18.38347 | 0.002290551 | 13.53484 | 19.90418 | 0.001837711 | 13.32325 | 19.59302 | 0.002051164 | 12.70951 | 18.69046
0.003343506 | 13.15212 | 19.34135 | 0.003053768 | 12.13404 | 17.84417 | 0.003288092 | 14.05782 | 20.67327 | 0.003340962 | 14.13182 | 20.78209 | 0.003119733 | 13.90166 | 20.44362 | 0.003055662 | 13.62574 | 20.03785 | 0.003057818 | 12.95613 | 19.05314 | 0.003343346 | 14.03827 | 20.64451 | 0.003062827 | 13.78966 | 20.27891 | 0.003054204 | 13.21311 | 19.43104
0.004602302 | 13.89919 | 20.43999 | 0.004256545 | 12.59809 | 18.5266 | 0.004531526 | 14.74228 | 21.67982 | 0.004589062 | 14.71272 | 21.63635 | 0.004334399 | 14.48549 | 21.3022 | 0.004263463 | 14.21759 | 20.90822 | 0.004263696 | 13.5816 | 19.97294 | 0.004600307 | 14.77824 | 21.73271 | 0.004269088 | 14.31224 | 21.04741 | 0.004262456 | 13.70319 | 20.15176
0.00567325 | 14.55534 | 21.40492 | 0.005290596 | 13.03274 | 19.1658 | 0.005592407 | 15.1736 | 22.31412 | 0.005660174 | 15.26054 | 22.44198 | 0.005378542 | 14.91496 | 21.93377 | 0.0053017 | 14.57747 | 21.43745 | 0.005304079 | 14.03347 | 20.63746 | 0.005672921 | 15.2201 | 22.38249 | 0.005299379 | 14.66895 | 21.57198 | 0.005303308 | 14.19193 | 20.87049
0.0068532 | 15.12864 | 22.24801 | 0.006440706 | 13.48616 | 19.83258 | 0.006764066 | 15.68618 | 23.06792 | 0.006846393 | 15.83506 | 23.28686 | 0.006525498 | 15.46561 | 22.74354 | 0.00645073 | 15.03936 | 22.1167 | 0.006451757 | 14.60856 | 21.48317 | 0.006849503 | 15.77986 | 23.20567 | 0.006440653 | 15.43856 | 22.70377 | 0.006453763 | 14.75316 | 21.69583
0.008144509 | 15.87386 | 23.34391 | 0.007709793 | 14.08055 | 20.70669 | 0.008049688 | 16.36367 | 24.06422 | 0.008149538 | 16.59519 | 24.40469 | 0.007790143 | 16.08881 | 23.66001 | 0.007708238 | 15.6004 | 22.94176 | 0.007711087 | 15.14651 | 22.27428 | 0.008142566 | 16.38881 | 24.1012 | 0.007700123 | 16.08203 | 23.65004 | 0.007714977 | 15.33275 | 22.54817
0.009548318 | 16.64277 | 24.47465 | 0.009080619 | 14.77638 | 21.72997 | 0.009458555 | 16.99305 | 24.98978 | 0.009562968 | 17.28867 | 25.42451 | 0.009169103 | 16.87354 | 24.81403 | 0.009074006 | 16.3877 | 24.09957 | 0.009072592 | 15.86756 | 23.33464 | 0.009553962 | 17.25792 | 25.3793 | 0.00907857 | 16.84459 | 24.77145 | 0.009075813 | 16.08917 | 23.66054
0.01055299 | 17.27549 | 25.40513 | 0.0105663 | 15.42054 | 22.67727 | 0.01046485 | 17.37837 | 25.55643 | 0.01056526 | 17.78494 | 26.15432 | 0.01066854 | 17.77117 | 26.13408 | 0.01054937 | 17.05679 | 25.08352 | 0.01055027 | 16.6477 | 24.48191 | 0.01056309 | 17.83683 | 26.23064 | 0.01057174 | 17.5466 | 25.80382 | 0.01054972 | 16.75859 | 24.64498
0.01161152 | 17.81142 | 26.19326 | 0.01160844 | 15.95724 | 23.46653 | 0.01151736 | 18.02066 | 26.50097 | 0.01161145 | 18.30754 | 26.92286 | 0.01172956 | 18.28748 | 26.89335 | 0.01160054 | 17.61464 | 25.90388 | 0.0116007 | 17.29611 | 25.43545 | 0.01162163 | 18.48848 | 27.18894 | 0.0116237 | 18.18175 | 26.73787 | 0.01159822 | 17.34437 | 25.50643
0.01271883 | 18.44038 | 27.11821 | 0.01270722 | 16.44821 | 24.18855 | 0.01260983 | 18.61188 | 27.37041 | 0.01270952 | 18.95611 | 27.87663 | 0.01283909 | 18.86294 | 27.73962 | 0.01270829 | 18.10364 | 26.623 | 0.01270547 | 18.03284 | 26.51889 | 0.01272551 | 19.09659 | 28.08323 | 0.01272547 | 18.65417 | 27.43261 | 0.01270538 | 17.91467 | 26.34511
0.01387277 | 18.95944 | 27.88153 | 0.013858 | 17.05167 | 25.07599 | 0.01374997 | 19.2342 | 28.28559 | 0.01385463 | 19.56533 | 28.77255 | 0.01399509 | 19.50559 | 28.68469 | 0.01386789 | 18.76508 | 27.5957 | 0.01387018 | 18.66734 | 27.45197 | 0.01387388 | 19.76705 | 29.06919 | 0.01386649 | 19.16092 | 28.17783 | 0.01386352 | 18.6142 | 27.37383
0.01507268 | 19.55163 | 28.7524 | 0.01506324 | 17.61534 | 25.90491 | 0.0149359 | 19.97255 | 29.3714 | 0.01505718 | 20.10253 | 29.56254 | 0.01518769 | 20.09517 | 29.55172 | 0.01507676 | 19.45897 | 28.61614 | 0.01507175 | 19.28525 | 28.36067 | 0.01506676 | 20.34827 | 29.92392 | 0.01506101 | 19.76659 | 29.06851 | 0.01506678 | 19.33682 | 28.4365
0.01631831 | 20.13905 | 29.61625 | 0.01631918 | 18.37007 | 27.01481 | 0.01617732 | 20.68378 | 30.41732 | 0.01631727 | 20.81256 | 30.60671 | 0.01643523 | 20.77731 | 30.55487 | 0.01632578 | 20.04307 | 29.4751 | 0.01632092 | 19.9325 | 29.31249 | 0.01630908 | 20.96203 | 30.82652 | 0.01630407 | 20.55418 | 30.22673 | 0.01631794 | 19.97487 | 29.37482
0.01761173 | 20.92225 | 30.76801 | 0.01762628 | 19.07599 | 28.05293 | 0.01747998 | 21.42205 | 31.50302 | 0.01762794 | 21.49977 | 31.6173 | 0.01773992 | 21.49245 | 31.60655 | 0.01761977 | 20.88233 | 30.70931 | 0.0176184 | 20.56246 | 30.23891 | 0.01761052 | 21.61126 | 31.78126 | 0.0176106 | 21.30222 | 31.32679 | 0.01761462 | 20.63609 | 30.34719
0.01896147 | 21.59386 | 31.75567 | 0.01897288 | 19.7188 | 28.99824 | 0.01883655 | 22.09054 | 32.48609 | 0.0189819 | 22.15172 | 32.57605 | 0.0191049 | 22.29422 | 32.78562 | 0.01895811 | 21.64873 | 31.83637 | 0.01896168 | 21.14213 | 31.09137 | 0.01897108 | 22.40381 | 32.94678 | 0.01897356 | 22.0897 | 32.48486 | 0.01895927 | 21.38829 | 31.45337
0.02037486 | 22.41838 | 32.96821 | 0.02036179 | 20.38143 | 29.97269 | 0.02023302 | 22.7561 | 33.46485 | 0.02038175 | 22.89319 | 33.66645 | 0.02051648 | 22.91039 | 33.69175 | 0.02036364 | 22.36912 | 32.89576 | 0.02036552 | 21.85186 | 32.13508 | 0.02037538 | 23.08185 | 33.94389 | 0.0203761 | 22.96702 | 33.77504 | 0.02035292 | 22.01694 | 32.37785
0.02183143 | 23.18072 | 34.08929 | 0.02180534 | 21.08803 | 31.01181 | 0.02167604 | 23.46281 | 34.50413 | 0.02182493 | 23.64867 | 34.77745 | 0.0219776 | 23.64972 | 34.779 | 0.0218246 | 23.00199 | 33.82646 | 0.02182779 | 22.66189 | 33.32631 | 0.0218285 | 23.97892 | 35.26312 | 0.02182628 | 23.77298 | 34.96027 | 0.02181665 | 22.60044 | 33.23594
0.02333523 | 24.01156 | 35.31112 | 0.02330723 | 21.76056 | 32.00082 | 0.02316265 | 24.27033 | 35.69167 | 0.0233135 | 24.30334 | 35.74021 | 0.02347667 | 24.47581 | 35.99383 | 0.02333234 | 23.81837 | 35.02701 | 0.02333963 | 23.41096 | 34.42788 | 0.02332283 | 24.87718 | 36.58409 | 0.02331887 | 24.54799 | 36.09999 | 0.02332722 | 23.23594 | 34.17051
0.02487283 | 24.8069 | 36.48073 | 0.02487 | 22.46907 | 33.04275 | 0.02470193 | 24.93947 | 36.67569 | 0.02487432 | 25.12905 | 36.95449 | 0.02502653 | 25.22732 | 37.099 | 0.0248838 | 24.51824 | 36.05624 | 0.0248905 | 24.18847 | 35.57128 | 0.02486034 | 25.72371 | 37.82899 | 0.02486196 | 25.21058 | 37.07438 | 0.02488776 | 24.02194 | 35.32639
0.0264649 | 25.71329 | 37.81366 | 0.02648113 | 23.28185 | 34.23802 | 0.02630587 | 25.62551 | 37.68458 | 0.02648745 | 25.96811 | 38.1884 | 0.02663006 | 25.96648 | 38.18599 | 0.02647356 | 25.30249 | 37.20954 | 0.02648179 | 24.94423 | 36.68269 | 0.02646412 | 26.54108 | 39.03101 | 0.02647242 | 26.09669 | 38.37749 | 0.02648157 | 24.81297 | 36.48967
0.02811535 | 26.48453 | 38.94784 | 0.02812364 | 24.16074 | 35.5305 | 0.02796392 | 26.48167 | 38.94363 | 0.0281312 | 26.74939 | 39.33734 | 0.02828842 | 26.93199 | 39.60587 | 0.02810883 | 26.0525 | 38.3125 | 0.02811524 | 25.88632 | 38.06812 | 0.02812523 | 27.39587 | 40.28804 | 0.02812917 | 26.88611 | 39.53839 | 0.02811511 | 25.54961 | 37.57296
0.02978326 | 27.38243 | 40.26828 | 0.0297751 | 24.96869 | 36.71865 | 0.02962523 | 27.23063 | 40.04504 | 0.02978104 | 27.55828 | 40.52689 | 0.02995571 | 27.83521 | 40.93413 | 0.02977367 | 26.99576 | 39.69964 | 0.02977834 | 26.77245 | 39.37125 | 0.02979282 | 28.22211 | 41.50311 | 0.02979114 | 27.79559 | 40.87587 | 0.02977203 | 26.38891 | 38.80722
0.03144953 | 28.28722 | 41.59886 | 0.03143543 | 25.97331 | 38.19605 | 0.03128346 | 27.99663 | 41.17151 | 0.0314303 | 28.4067 | 41.77456 | 0.03161976 | 28.74198 | 42.26761 | 0.03144614 | 27.82804 | 40.92359 | 0.0314495 | 27.69585 | 40.7292 | 0.03145601 | 29.0047 | 42.65396 | 0.0314486 | 28.72221 | 42.23855 | 0.03144755 | 27.36367 | 40.24069
0.03311317 | 29.10064 | 42.79506 | 0.03310992 | 26.81688 | 39.43658 | 0.03294114 | 28.8747 | 42.46279 | 0.03310188 | 29.22843 | 42.98298 | 0.03327738 | 29.78011 | 43.79428 | 0.03311429 | 28.75581 | 42.28796 | 0.03311699 | 28.57424 | 42.02094 | 0.03311127 | 29.924 | 44.00588 | 0.03310205 | 29.74543 | 43.74328 | 0.03312503 | 28.31729 | 41.64307
0.03476579 | 29.86643 | 43.92122 | 0.03478994 | 27.79856 | 40.88024 | 0.03461083 | 29.81714 | 43.84873 | 0.03478552 | 30.04895 | 44.18964 | 0.03493359 | 30.60791 | 45.01164 | 0.03477259 | 29.6538 | 43.60853 | 0.03477403 | 29.55793 | 43.46754 | 0.03477544 | 30.91143 | 45.45798 | 0.03477054 | 30.57639 | 44.96527 | 0.0347815 | 29.23869 | 42.99807
0.03643342 | 30.83035 | 45.33876 | 0.03645332 | 28.66062 | 42.14798 | 0.03629122 | 30.76726 | 45.24597 | 0.03645169 | 30.93057 | 45.48613 | 0.03660624 | 31.49793 | 46.32049 | 0.03643356 | 30.67443 | 45.10945 | 0.03642827 | 30.34097 | 44.61907 | 0.03645501 | 31.90044 | 46.91241 | 0.03644888 | 31.54273 | 46.38637 | 0.03642614 | 30.29283 | 44.54828
0.03811749 | 31.79547 | 46.75805 | 0.03810228 | 29.66939 | 43.63145 | 0.03795888 | 31.82076 | 46.79524 | 0.03811122 | 31.81887 | 46.79246 | 0.03828716 | 32.34155 | 47.5611 | 0.03810818 | 31.54406 | 46.38832 | 0.03809658 | 31.18365 | 45.85831 | 0.03812812 | 32.79037 | 48.22113 | 0.03811907 | 32.42117 | 47.6782 | 0.03808972 | 31.17309 | 45.84278
0.03979257 | 32.68841 | 48.07119 | 0.0397641 | 30.42118 | 44.73702 | 0.03961236 | 32.75346 | 48.16685 | 0.03976474 | 32.85994 | 48.32343 | 0.03995404 | 33.12446 | 48.71244 | 0.03978734 | 32.38337 | 47.62261 | 0.03977714 | 32.0932 | 47.19588 | 0.03978929 | 33.81091 | 49.72193 | 0.03977924 | 33.25046 | 48.89773 | 0.03977242 | 32.02546 | 47.09626
0.04145361 | 33.70893 | 49.57196 | 0.04143803 | 31.42919 | 46.2194 | 0.04126341 | 33.63887 | 49.46892 | 0.04143447 | 33.79835 | 49.70345 | 0.04160462 | 33.93866 | 49.90979 | 0.04145769 | 33.20815 | 48.83551 | 0.04145218 | 32.95192 | 48.45871 | 0.04143919 | 34.76842 | 51.13003 | 0.04142914 | 34.17229 | 50.25336 | 0.04144583 | 32.77711 | 48.20164
0.04310184 | 34.63243 | 50.93004 | 0.04311221 | 32.18443 | 47.33004 | 0.04293161 | 34.52597 | 50.77348 | 0.04311418 | 34.68919 | 51.01352 | 0.04326078 | 34.89302 | 51.31326 | 0.04311233 | 34.1805 | 50.26545 | 0.04311265 | 33.8058 | 49.71441 | 0.04309771 | 35.48819 | 52.18852 | 0.04309956 | 35.17295 | 51.72493 | 0.04311139 | 33.51602 | 49.28826
0.0447679 | 35.55106 | 52.28096 | 0.04477512 | 33.00017 | 48.52966 | 0.04460854 | 35.36306 | 52.00451 | 0.04478338 | 35.49636 | 52.20054 | 0.04493731 | 35.78018 | 52.61791 | 0.04477118 | 34.99308 | 51.46041 | 0.04476956 | 34.70863 | 51.0421 | 0.04477372 | 36.35955 | 53.46993 | 0.04478177 | 36.069 | 53.04265 | 0.04476386 | 34.31968 | 50.47011
0.04644395 | 36.43386 | 53.57921 | 0.04642722 | 33.90444 | 49.85947 | 0.04628165 | 36.15095 | 53.16316 | 0.04644024 | 36.27164 | 53.34064 | 0.04662002 | 36.66525 | 53.91948 | 0.04643951 | 35.84531 | 52.71369 | 0.04643725 | 35.66542 | 52.44915 | 0.04644736 | 37.2682 | 54.80618 | 0.04644861 | 37.02049 | 54.4419 | 0.04642705 | 35.25895 | 51.8514
0.04811786 | 37.34278 | 54.91586 | 0.04809206 | 34.76942 | 51.1315 | 0.04793993 | 37.03199 | 54.45881 | 0.04809557 | 37.0038 | 54.41735 | 0.04828427 | 37.62203 | 55.32652 | 0.04811595 | 36.78232 | 54.09165 | 0.04812074 | 36.42695 | 53.56905 | 0.048111 | 38.18142 | 56.14915 | 0.04811287 | 37.94225 | 55.79743 | 0.04810939 | 36.10552 | 53.09635
0.04977801 | 38.22273 | 56.2099 | 0.04977168 | 35.6235 | 52.38751 | 0.04959722 | 37.87949 | 55.70514 | 0.04976611 | 37.8752 | 55.69883 | 0.04993757 | 38.61426 | 56.78567 | 0.04978388 | 37.74398 | 55.50586 | 0.0497941 | 37.30687 | 54.86304 | 0.04976973 | 39.06757 | 57.45231 | 0.04976105 | 38.77332 | 57.01959 | 0.0497876 | 37.05412 | 54.49136
0.05142816 | 39.09989 | 57.49984 | 0.05145216 | 36.48185 | 53.64978 | 0.05126782 | 38.63619 | 56.81792 | 0.05144608 | 38.6641 | 56.85898 | 0.05159768 | 39.50351 | 58.0934 | 0.05143816 | 38.48439 | 56.59469 | 0.05145134 | 38.13442 | 56.08003 | 0.05143035 | 40.10341 | 58.97561 | 0.05143104 | 39.66459 | 58.33028 | 0.05145158 | 37.94891 | 55.80722
0.05308966 | 39.98355 | 58.79933 | 0.05312169 | 37.36911 | 54.95457 | 0.05294713 | 39.43647 | 57.99481 | 0.05311773 | 39.5788 | 58.20411 | 0.0532708 | 40.35982 | 59.35267 | 0.0530914 | 39.32265 | 57.82742 | 0.05310264 | 38.97731 | 57.31958 | 0.05310885 | 40.99099 | 60.28087 | 0.05311312 | 40.46697 | 59.51025 | 0.0531057 | 38.69915 | 56.91052
0.05477038 | 40.83424 | 60.05035 | 0.05477645 | 38.13147 | 56.07569 | 0.05461964 | 40.37784 | 59.37918 | 0.05477838 | 40.53613 | 59.61196 | 0.05494898 | 41.32908 | 60.77806 | 0.054761 | 40.17919 | 59.08705 | 0.05476715 | 39.76299 | 58.47498 | 0.05478748 | 41.86709 | 61.56925 | 0.05477986 | 41.3624 | 60.82705 | 0.05476794 | 39.62832 | 58.27694
0.05644635 | 41.62968 | 61.22011 | 0.05643958 | 39.01506 | 57.37509 | 0.05628417 | 41.17937 | 60.5579 | 0.05643309 | 41.37753 | 60.8493 | 0.0566157 | 42.1659 | 62.00868 | 0.0564439 | 41.02505 | 60.33095 | 0.05644729 | 40.59153 | 59.69342 | 0.056453 | 42.76048 | 62.88306 | 0.05644406 | 42.23589 | 62.11161 | 0.0564479 | 40.45171 | 59.48781
0.05811451 | 42.44866 | 62.4245 | 0.05811597 | 39.84252 | 58.59194 | 0.05793872 | 42.0586 | 61.85088 | 0.05810194 | 42.18664 | 62.03918 | 0.05826804 | 42.99174 | 63.22315 | 0.05811919 | 41.82249 | 61.50366 | 0.05811556 | 41.4143 | 60.90339 | 0.05811078 | 43.62464 | 64.15388 | 0.05809306 | 43.0578 | 63.32029 | 0.05812134 | 41.25782 | 60.67326
0.05977217 | 43.3795 | 63.79338 | 0.05979451 | 40.77036 | 59.9564 | 0.05959947 | 43.04951 | 63.30811 | 0.05978121 | 43.016 | 63.25883 | 0.05992969 | 43.81831 | 64.43869 | 0.05978036 | 42.76138 | 62.88438 | 0.05977501 | 42.34574 | 62.27315 | 0.05976754 | 44.38761 | 65.2759 | 0.05976335 | 43.94473 | 64.62461 | 0.05977977 | 42.10193 | 61.9146
0.06143672 | 44.19573 | 64.99372 | 0.0614568 | 41.62962 | 61.22003 | 0.06127699 | 43.94662 | 64.62739 | 0.06145362 | 43.8327 | 64.45985 | 0.06160259 | 44.6745 | 65.69779 | 0.0614358 | 43.72568 | 64.30247 | 0.06142669 | 43.23349 | 63.57866 | 0.06144001 | 45.27212 | 66.57665 | 0.0614434 | 44.98948 | 66.161 | 0.06143307 | 43.08487 | 63.36011
0.0631209 | 44.98174 | 66.14962 | 0.0631069 | 42.49247 | 62.48893 | 0.06295317 | 44.78223 | 65.85622 | 0.06311135 | 44.73506 | 65.78686 | 0.0632808 | 45.51115 | 66.92816 | 0.06310548 | 44.62315 | 65.62227 | 0.06309516 | 44.01099 | 64.72204 | 0.06311999 | 46.19296 | 67.93083 | 0.06311901 | 45.91977 | 67.52907 | 0.06309178 | 43.77633 | 64.37696
0.06479368 | 45.95742 | 67.58444 | 0.06476156 | 43.41992 | 63.85282 | 0.06461336 | 45.69943 | 67.20504 | 0.06476881 | 45.61872 | 67.08635 | 0.06495124 | 46.52288 | 68.416 | 0.06478734 | 45.50682 | 66.9218 | 0.06477863 | 44.97734 | 66.14314 | 0.0647874 | 47.05382 | 69.1968 | 0.06477834 | 46.84458 | 68.88909 | 0.06477036 | 44.77705 | 65.8486
0.06645245 | 46.84476 | 68.88935 | 0.06643444 | 44.17048 | 64.95658 | 0.06626531 | 46.52884 | 68.42476 | 0.06643271 | 46.46119 | 68.32527 | 0.06660679 | 47.37451 | 69.66839 | 0.06645949 | 46.42049 | 68.26542 | 0.06645326 | 45.89179 | 67.48792 | 0.06644157 | 48.00461 | 70.59501 | 0.06643462 | 47.74111 | 70.20751 | 0.06644829 | 45.61464 | 67.08035
0.06810355 | 47.57562 | 69.96415 | 0.06811139 | 45.03816 | 66.23259 | 0.06792913 | 47.36773 | 69.65842 | 0.06810988 | 47.42633 | 69.74461 | 0.06826475 | 48.19815 | 70.87963 | 0.06811789 | 47.25676 | 69.49524 | 0.06811871 | 46.66584 | 68.62623 | 0.06809732 | 48.98396 | 72.03523 | 0.06809901 | 48.6015 | 71.47279 | 0.06811139 | 46.48633 | 68.36225
0.06976318 | 48.48135 | 71.2961 | 0.06977877 | 45.9047 | 67.50691 | 0.06960945 | 48.21764 | 70.90829 | 0.06978608 | 48.23629 | 70.93571 | 0.06994032 | 49.16174 | 72.29668 | 0.06976949 | 48.0914 | 70.72265 | 0.06977367 | 47.54304 | 69.91623 | 0.06977163 | 49.85548 | 73.31689 | 0.06977846 | 49.42103 | 72.67798 | 0.0697666 | 47.39827 | 69.70334
0.07144083 | 49.43788 | 72.70276 | 0.07143828 | 46.8419 | 68.88515 | 0.07128534 | 48.98262 | 72.03327 | 0.07144611 | 49.15683 | 72.28946 | 0.071617 | 50.13263 | 73.72445 | 0.07143288 | 48.89892 | 71.91018 | 0.07143871 | 48.44341 | 71.2403 | 0.07145187 | 50.68853 | 74.54195 | 0.07145046 | 50.17859 | 73.79204 | 0.07142568 | 48.36775 | 71.12904
0.07310975 | 50.26448 | 73.91835 | 0.07309434 | 47.58411 | 69.97664 | 0.07294781 | 49.82128 | 73.26658 | 0.07310221 | 49.9111 | 73.39867 | 0.07328597 | 51.0317 | 75.04661 | 0.07311539 | 49.80861 | 73.24795 | 0.07311927 | 49.23617 | 72.40613 | 0.07311732 | 51.55494 | 75.81609 | 0.07311427 | 51.08716 | 75.12817 | 0.07310337 | 49.13393 | 72.25577
0.07477004 | 51.23274 | 75.34226 | 0.07477185 | 48.59571 | 71.46427 | 0.07459869 | 50.72966 | 74.60244 | 0.07476968 | 50.74063 | 74.61858 | 0.07494204 | 52.01043 | 76.48593 | 0.07478403 | 50.72723 | 74.59887 | 0.07479086 | 50.2283 | 73.86515 | 0.07477506 | 52.35996 | 76.99994 | 0.07476669 | 52.04747 | 76.5404 | 0.07478106 | 50.04532 | 73.59606
0.07642717 | 52.22514 | 76.80168 | 0.07645091 | 49.41534 | 72.66962 | 0.07626315 | 51.59929 | 75.88131 | 0.07644929 | 51.52944 | 75.77859 | 0.07659477 | 53.13132 | 78.1343 | 0.07643912 | 51.58769 | 75.86425 | 0.07645161 | 51.16246 | 75.23892 | 0.07643107 | 53.22715 | 78.27523 | 0.07643071 | 52.90442 | 77.80061 | 0.07644792 | 50.98397 | 74.97643
0.07808836 | 53.10867 | 78.10099 | 0.07811862 | 50.34813 | 74.04137 | 0.07794298 | 52.46428 | 77.15335 | 0.07812829 | 52.44139 | 77.1197 | 0.07826822 | 53.99751 | 79.4081 | 0.07809255 | 52.44759 | 77.1288 | 0.07810091 | 51.99746 | 76.46686 | 0.07810283 | 54.10263 | 79.56269 | 0.07810739 | 53.71071 | 78.98634 | 0.07810587 | 51.76881 | 76.1306
0.07976846 | 54.00569 | 79.42013 | 0.07977839 | 51.1346 | 75.19794 | 0.07961503 | 53.37566 | 78.49362 | 0.07979172 | 53.04563 | 78.00828 | 0.07994919 | 54.81295 | 80.60727 | 0.07976172 | 53.46056 | 78.61848 | 0.0797618 | 52.93188 | 77.84101 | 0.07978439 | 55.01407 | 80.90305 | 0.07978452 | 54.66751 | 80.3934 | 0.07976298 | 52.64664 | 77.42153
0.08144858 | 54.84094 | 80.64844 | 0.08143418 | 52.1153 | 76.64014 | 0.08127906 | 54.34855 | 79.92434 | 0.08144012 | 54.04309 | 79.47513 | 0.08161917 | 55.61833 | 81.79166 | 0.0814456 | 54.27164 | 79.81124 | 0.081439 | 53.78919 | 79.10175 | 0.08144949 | 55.8308 | 82.10412 | 0.08144633 | 55.49335 | 81.60787 | 0.0814321 | 53.58671 | 78.80399
0.08311424 | 55.61689 | 81.78955 | 0.08310285 | 52.96021 | 77.88267 | 0.08293253 | 55.20127 | 81.17833 | 0.08310185 | 54.9015 | 80.7375 | 0.08327539 | 56.41764 | 82.96711 | 0.08311976 | 55.11614 | 81.05315 | 0.08311111 | 54.43109 | 80.04572 | 0.08310656 | 56.63286 | 83.28362 | 0.08310279 | 56.33223 | 82.84152 | 0.08311474 | 54.44047 | 80.05951
0.08477462 | 56.51708 | 83.11336 | 0.08478095 | 53.94576 | 79.332 | 0.08459536 | 56.08335 | 82.47551 | 0.08477969 | 55.80209 | 82.06189 | 0.08493281 | 57.2419 | 84.17926 | 0.08478627 | 55.91917 | 82.23408 | 0.08477603 | 55.28967 | 81.30833 | 0.08476435 | 57.5589 | 84.64543 | 0.08476958 | 57.2144 | 84.13882 | 0.08478379 | 55.30293 | 81.32784
0.08643141 | 57.28883 | 84.24828 | 0.08645371 | 54.69569 | 80.43483 | 0.0862743 | 56.90392 | 83.68224 | 0.08645233 | 56.62538 | 83.27261 | 0.08660465 | 58.17342 | 85.54914 | 0.08644176 | 56.81459 | 83.55086 | 0.08643188 | 56.23642 | 82.70061 | 0.08643667 | 58.51818 | 86.05614 | 0.08644619 | 58.16845 | 85.54184 | 0.08643947 | 56.21084 | 82.663
0.08810448 | 58.07556 | 85.40524 | 0.08810849 | 55.62639 | 81.80352 | 0.08794966 | 57.69837 | 84.85055 | 0.08811467 | 57.58533 | 84.6843 | 0.08829069 | 59.03269 | 86.81278 | 0.08810616 | 57.59778 | 84.70262 | 0.08809557 | 57.06923 | 83.92534 | 0.08811323 | 59.40556 | 87.36112 | 0.08812763 | 58.95561 | 86.69943 | 0.08809134 | 57.00834 | 83.83579
0.08978616 | 58.85189 | 86.54689 | 0.08976371 | 56.4422 | 83.00323 | 0.08961491 | 58.46382 | 85.97621 | 0.08976368 | 58.24994 | 85.66168 | 0.08996081 | 59.98489 | 88.21308 | 0.0897872 | 58.41032 | 85.89752 | 0.08977392 | 57.96532 | 85.24312 | 0.08978627 | 60.30468 | 88.68336 | 0.08979028 | 59.80035 | 87.9417 | 0.08976895 | 57.86795 | 85.09993
0.09145486 | 59.6878 | 87.77617 | 0.09143308 | 57.33238 | 84.31233 | 0.0912702 | 59.36082 | 87.29533 | 0.09142266 | 59.16638 | 87.00938 | 0.09161849 | 60.80273 | 89.41577 | 0.09145698 | 59.15628 | 86.99453 | 0.09145195 | 58.98066 | 86.73626 | 0.09144331 | 61.21009 | 90.01483 | 0.0914446 | 60.73512 | 89.31636 | 0.09145009 | 58.74305 | 86.38683
0.09310354 | 60.58194 | 89.09108 | 0.09311391 | 58.01546 | 85.31685 | 0.09293061 | 60.2602 | 88.61794 | 0.09310053 | 59.94988 | 88.16159 | 0.09326971 | 61.61955 | 90.61698 | 0.09311476 | 60.15862 | 88.46855 | 0.09311716 | 59.94608 | 88.156 | 0.09310059 | 62.0451 | 91.2428 | 0.09310304 | 61.54355 | 90.50522 | 0.09311683 | 59.54396 | 87.56465
0.09475773 | 61.41552 | 90.31694 | 0.09478602 | 58.9803 | 86.73574 | 0.09460877 | 61.17912 | 89.96929 | 0.09477912 | 60.85676 | 89.49524 | 0.09493662 | 62.47881 | 91.8806 | 0.09476665 | 60.98935 | 89.69023 | 0.09477533 | 60.6927 | 89.25396 | 0.09477371 | 62.9687 | 92.60102 | 0.09477426 | 62.28712 | 91.59871 | 0.09477214 | 60.32417 | 88.71201
0.09643278 | 62.35848 | 91.70364 | 0.09644355 | 59.85249 | 88.01836 | 0.09628515 | 62.19602 | 91.46473 | 0.09644846 | 61.72706 | 90.77509 | 0.09661645 | 63.45134 | 93.31079 | 0.09643046 | 61.93105 | 91.07507 | 0.09643269 | 61.63604 | 90.64123 | 0.09645136 | 63.78572 | 93.80253 | 0.09645201 | 63.24253 | 93.00372 | 0.09642663 | 61.2104 | 90.0153
0.09811185 | 63.36891 | 93.18957 | 0.09809444 | 60.65497 | 89.19849 | 0.09795172 | 62.94198 | 92.56173 | 0.09810508 | 62.64196 | 92.12054 | 0.09828407 | 64.24848 | 94.48306 | 0.09810436 | 62.89013 | 92.48549 | 0.09810712 | 62.4698 | 91.86736 | 0.09811933 | 64.69796 | 95.14406 | 0.09811446 | 64.19274 | 94.40109 | 0.09809913 | 61.96882 | 91.13062
0.099777 | 64.33794 | 94.61462 | 0.09976508 | 61.40511 | 90.30163 | 0.09960397 | 63.84904 | 93.89564 | 0.09976842 | 63.46216 | 93.32671 | 0.09994485 | 65.18717 | 95.86349 | 0.09977729 | 63.89308 | 93.96041 | 0.09978623 | 63.31242 | 93.1065 | 0.09977718 | 65.58423 | 96.44739 | 0.09976152 | 65.03776 | 95.64376 | 0.09977806 | 62.76194 | 92.29696
0.1014316 | 65.15028 | 95.80923 | 0.1014464 | 62.3734 | 91.72559 | 0.101261 | 64.65845 | 95.08595 | 0.1014507 | 64.24473 | 94.47754 | 0.1015929 | 66.06469 | 97.15396 | 0.1014415 | 64.77892 | 95.26312 | 0.1014518 | 64.17134 | 94.36962 | 0.1014302 | 66.47529 | 97.75778 | 0.1014231 | 65.98378 | 97.03497 | 0.1014457 | 63.61547 | 93.55217
0.1030955 | 66.08038 | 97.17702 | 0.1031165 | 63.13455 | 92.84492 | 0.102937 | 65.50679 | 96.33351 | 0.1031241 | 65.06089 | 95.67778 | 0.1032581 | 66.97121 | 98.48707 | 0.1030985 | 65.74739 | 96.68734 | 0.1031033 | 65.10149 | 95.73748 | 0.1031015 | 67.27625 | 98.93567 | 0.1030991 | 66.89027 | 98.36804 | 0.1031039 | 64.55943 | 94.94033
0.10477 | 66.93666 | 98.43627 | 0.1047745 | 64.00957 | 94.13172 | 0.104615 | 66.28371 | 97.47604 | 0.1047915 | 65.86163 | 96.85534 | 0.1049406 | 67.80444 | 99.71241 | 0.1047621 | 66.63329 | 97.99013 | 0.1047569 | 65.95904 | 96.99858 | 0.1047793 | 68.16843 | 100.2477 | 0.1047774 | 67.56489 | 99.36013 | 0.1047628 | 65.40974 | 96.19079
0.1064487 | 67.87785 | 99.82037 | 0.1064282 | 64.80798 | 95.30586 | 0.1062824 | 67.21796 | 98.84995 | 0.1064415 | 66.82502 | 98.27209 | 0.1066114 | 68.82109 | 101.2075 | 0.1064433 | 67.54475 | 99.33051 | 0.1064361 | 66.82098 | 98.26614 | 0.1064521 | 69.11668 | 101.6422 | 0.1064466 | 68.40102 | 100.5897 | 0.1064355 | 66.30835 | 97.51228
0.1081181 | 68.66398 | 100.9764 | 0.1080969 | 65.81024 | 96.77977 | 0.1079422 | 67.97856 | 99.96847 | 0.1080982 | 67.55482 | 99.34533 | 0.1082791 | 69.80201 | 102.65 | 0.1081191 | 68.32043 | 100.4712 | 0.1081194 | 67.77089 | 99.66307 | 0.1081112 | 70.04552 | 103.0081 | 0.1081053 | 69.24411 | 101.8296 | 0.1081203 | 67.23545 | 98.87566
0.1097763 | 69.49923 | 102.2047 | 0.1097795 | 66.65424 | 98.02095 | 0.1096007 | 68.78359 | 101.1523 | 0.1097702 | 68.51576 | 100.7585 | 0.1099351 | 70.74695 | 104.0396 | 0.1097847 | 69.23219 | 101.812 | 0.1097851 | 68.54794 | 100.8058 | 0.1097686 | 71.05444 | 104.4918 | 0.1097691 | 70.12316 | 103.1223 | 0.1097897 | 68.12511 | 100.184
0.1114338 | 70.37898 | 103.4985 | 0.111451 | 67.5974 | 99.40794 | 0.1112777 | 69.65807 | 102.4383 | 0.1114404 | 69.33168 | 101.9584 | 0.1116031 | 71.62486 | 105.3307 | 0.1114429 | 70.00722 | 102.9518 | 0.1114414 | 69.51685 | 102.2307 | 0.1114411 | 71.96708 | 105.8339 | 0.1114466 | 71.04132 | 104.4725 | 0.1114463 | 68.88194 | 101.297
0.1131068 | 71.2273 | 104.746 | 0.1131117 | 68.38837 | 100.5711 | 0.1129589 | 70.59282 | 103.813 | 0.113104 | 70.2419 | 103.2969 | 0.1132884 | 72.53047 | 106.6625 | 0.1130985 | 70.88086 | 104.2366 | 0.1130983 | 70.22979 | 103.2791 | 0.1131214 | 72.90938 | 107.2197 | 0.1131246 | 72.05489 | 105.9631 | 0.1131006 | 69.77183 | 102.6056
0.1147819 | 72.01431 | 105.9034 | 0.1147681 | 69.32454 | 101.9479 | 0.1146268 | 71.50657 | 105.1567 | 0.1147612 | 71.00677 | 104.4217 | 0.1149597 | 73.42576 | 107.9791 | 0.1147738 | 71.84814 | 105.659 | 0.114772 | 71.16297 | 104.6514 | 0.1147979 | 73.69237 | 108.3711 | 0.11479 | 72.98146 | 107.3257 | 0.1147699 | 70.70004 | 103.9706
0.1164533 | 72.94098 | 107.2661 | 0.1164335 | 70.144 | 103.1529 | 0.1162838 | 72.27532 | 106.2872 | 0.1164218 | 71.97081 | 105.8394 | 0.1166175 | 74.26432 | 109.2122 | 0.1164541 | 72.74399 | 106.9765 | 0.11645 | 71.98563 | 105.8612 | 0.1164571 | 74.68214 | 109.8267 | 0.1164433 | 73.88013 | 108.6472 | 0.1164459 | 71.59753 | 105.2905
0.1181097 | 73.86559 | 108.6259 | 0.118116 | 70.98846 | 104.3948 | 0.1179342 | 73.1571 | 107.584 | 0.1180995 | 72.71622 | 106.9356 | 0.1182692 | 75.11261 | 110.4597 | 0.1181166 | 73.66202 | 108.3265 | 0.1181165 | 72.87054 | 107.1626 | 0.1181047 | 75.51403 | 111.05 | 0.1180968 | 74.7446 | 109.9185 | 0.1181158 | 72.47821 | 106.5856
0.1197629 | 74.7553 | 109.9343 | 0.1197847 | 71.84785 | 105.6586 | 0.1196052 | 74.12824 | 109.0121 | 0.119784 | 73.59983 | 108.235 | 0.1199302 | 75.95527 | 111.6989 | 0.1197696 | 74.5787 | 109.6746 | 0.1197728 | 73.62492 | 108.2719 | 0.119772 | 76.50182 | 112.5027 | 0.1197724 | 75.60125 | 111.1783 | 0.1197729 | 73.3879 | 107.9234
0.1214335 | 75.64507 | 111.2428 | 0.1214464 | 72.73878 | 106.9688 | 0.1212844 | 74.86394 | 110.094 | 0.1214516 | 74.39414 | 109.4032 | 0.1216068 | 76.87112 | 113.0458 | 0.1214267 | 75.5172 | 111.0547 | 0.1214284 | 74.5666 | 109.6568 | 0.1214494 | 77.40224 | 113.8268 | 0.1214406 | 76.47774 | 112.4673 | 0.1214261 | 74.19497 | 109.1102
0.1231149 | 76.48978 | 112.485 | 0.1231025 | 73.64864 | 108.3068 | 0.1229522 | 75.6652 | 111.2724 | 0.1231116 | 75.18857 | 110.5714 | 0.1232761 | 77.67226 | 114.2239 | 0.1231042 | 76.30545 | 112.2139 | 0.1231027 | 75.35209 | 110.8119 | 0.1231183 | 78.29394 | 115.1381 | 0.1231044 | 77.32037 | 113.7064 | 0.1230934 | 74.99224 | 110.2827
0.1247826 | 77.3131 | 113.6957 | 0.1247626 | 74.43475 | 109.4629 | 0.1246041 | 76.6814 | 112.7668 | 0.1247694 | 75.96525 | 111.7136 | 0.1249338 | 78.63541 | 115.6403 | 0.1247861 | 77.22044 | 113.5595 | 0.1247826 | 76.25735 | 112.1432 | 0.1247806 | 79.0337 | 116.226 | 0.1247617 | 78.21643 | 115.0242 | 0.1247725 | 75.81496 | 111.4926
0.1264395 | 78.06769 | 114.8054 | 0.1264444 | 75.32511 | 110.7722 | 0.1262586 | 77.53125 | 114.0165 | 0.126439 | 76.88552 | 113.0669 | 0.1265919 | 79.56512 | 117.0075 | 0.1264529 | 78.04449 | 114.7713 | 0.1264515 | 77.14361 | 113.4465 | 0.1264287 | 79.87205 | 117.4589 | 0.1264199 | 79.14868 | 116.3951 | 0.1264484 | 76.62981 | 112.6909
0.1280958 | 78.90167 | 116.0319 | 0.1281168 | 76.14418 | 111.9767 | 0.127926 | 78.28558 | 115.1258 | 0.1281212 | 77.74297 | 114.3279 | 0.1282567 | 80.42976 | 118.2791 | 0.1281073 | 78.9451 | 116.0957 | 0.1281089 | 77.99252 | 114.6949 | 0.1280921 | 80.68894 | 118.6602 | 0.1280987 | 80.02518 | 117.6841 | 0.1281135 | 77.49952 | 113.9699
0.1297704 | 79.78387 | 117.3292 | 0.129779 | 77.00117 | 113.237 | 0.1296095 | 79.16944 | 116.4256 | 0.1297915 | 78.68616 | 115.7149 | 0.1299359 | 81.37372 | 119.6672 | 0.1297654 | 79.68715 | 117.187 | 0.1297695 | 78.8895 | 116.014 | 0.1297728 | 81.61684 | 120.0248 | 0.1297776 | 80.95452 | 119.0508 | 0.1297704 | 78.43684 | 115.3483
0.131449 | 80.7156 | 118.6994 | 0.131438 | 77.86344 | 114.5051 | 0.1312823 | 79.94653 | 117.5684 | 0.1314472 | 79.58319 | 117.0341 | 0.1316188 | 82.32265 | 121.0627 | 0.1314383 | 80.60686 | 118.5395 | 0.1314402 | 79.81354 | 117.3728 | 0.1314472 | 82.5413 | 121.3843 | 0.1314512 | 81.77325 | 120.2548 | 0.1314365 | 79.32551 | 116.6552
0.1331193 | 81.67648 | 120.1125 | 0.1331023 | 78.77731 | 115.849 | 0.1329415 | 80.75797 | 118.7617 | 0.1330931 | 80.46541 | 118.3315 | 0.1332844 | 83.16963 | 122.3083 | 0.1331166 | 81.57491 | 119.9631 | 0.1331161 | 80.70664 | 118.6862 | 0.1331141 | 83.55041 | 122.8682 | 0.1331114 | 82.58643 | 121.4506 | 0.1331177 | 80.15563 | 117.8759
0.1347776 | 82.52943 | 121.3668 | 0.1347814 | 79.63493 | 117.1102 | 0.1346007 | 81.63766 | 120.0554 | 0.1347652 | 81.36508 | 119.6545 | 0.1349422 | 84.05648 | 123.6125 | 0.1347833 | 82.42362 | 121.2112 | 0.1347845 | 81.60998 | 120.0147 | 0.1347739 | 84.42458 | 124.1538 | 0.1347659 | 83.37553 | 122.6111 | 0.1347944 | 81.07908 | 119.2339
0.1364292 | 83.52644 | 122.833 | 0.1364618 | 80.50174 | 118.3849 | 0.1362747 | 82.53793 | 121.3793 | 0.1364476 | 82.22216 | 120.9149 | 0.1366029 | 85.07264 | 125.1068 | 0.136439 | 83.30084 | 122.5012 | 0.1364396 | 82.51984 | 121.3527 | 0.1364393 | 85.18269 | 125.2687 | 0.1364357 | 84.3326 | 124.0185 | 0.136451 | 81.99966 | 120.5877
0.1380987 | 84.40903 | 124.1309 | 0.1381239 | 81.32146 | 119.5904 | 0.1379587 | 83.47546 | 122.758 | 0.1381159 | 83.00137 | 122.0608 | 0.1382753 | 85.92567 | 126.3613 | 0.1380972 | 84.25491 | 123.9043 | 0.1380956 | 83.49714 | 122.7899 | 0.1381188 | 86.01517 | 126.4929 | 0.1381179 | 85.17731 | 125.2608 | 0.138103 | 82.89611 | 121.906
0.1397768 | 85.2506 | 125.3685 | 0.1397763 | 82.12464 | 120.7715 | 0.1396266 | 84.47819 | 124.2326 | 0.1397737 | 83.88553 | 123.3611 | 0.1399585 | 86.79765 | 127.6436 | 0.1397695 | 85.19644 | 125.2889 | 0.1397699 | 84.47885 | 124.2336 | 0.1397946 | 86.90421 | 127.8003 | 0.1397915 | 86.08579 | 126.5968 | 0.1397673 | 83.84007 | 123.2942
0.1414541 | 85.98817 | 126.4532 | 0.1414365 | 83.05914 | 122.1458 | 0.1412801 | 85.41629 | 125.6122 | 0.1414307 | 84.7997 | 124.7054 | 0.1416235 | 87.68031 | 128.9416 | 0.141448 | 86.09666 | 126.6127 | 0.1414459 | 85.30884 | 125.4542 | 0.1414547 | 87.78678 | 129.0982 | 0.141447 | 86.92001 | 127.8235 | 0.1414455 | 84.86367 | 124.7995
0.143114 | 86.96869 | 127.8951 | 0.1431088 | 83.83984375 | 123.2939 | 0.1429338 | 86.38342 | 127.0344 | 0.143104 | 85.64024 | 125.9415 | 0.1432715 | 88.54105 | 130.2074 | 0.1431193 | 87.06714 | 128.0399 | 0.1431167 | 86.27335 | 126.8726 | 0.1431063 | 88.66015 | 130.3826 | 0.143095 | 87.8337 | 129.1672 | 0.1431153 | 85.69346 | 126.0198
0.1447686 | 87.79276 | 129.107 | 0.1447865 | 84.64812 | 124.4825 | 0.1445985 | 87.12334 | 128.1226 | 0.144788 | 86.4699 | 127.1616 | 0.1449302 | 89.37242 | 131.43 | 0.144775 | 88.01926 | 129.4401 | 0.1447782 | 87.18117 | 128.2076 | 0.1447656 | 89.6365 | 131.8184 | 0.1447616 | 88.60825 | 130.3062 | 0.1447746 | 86.47097 | 127.1632
0.1464341 | 88.64442 | 130.3594 | 0.1464487 | 85.45932 | 125.6755 | 0.1462764 | 88.03151 | 129.4581 | 0.1464586 | 87.40265 | 128.5333 | 0.1466033 | 90.28507 | 132.7722 | 0.1464331 | 88.87913 | 130.7046 | 0.1464314 | 88.00301 | 129.4162 | 0.1464395 | 90.50613 | 133.0973 | 0.1464455 | 89.50566 | 131.626 | 0.1464258 | 87.2533 | 128.3137
0.1481145 | 89.57024 | 131.7209 | 0.148098 | 86.37228 | 127.0181 | 0.1479394 | 88.89658 | 130.7303 | 0.1481173 | 88.27611 | 129.8178 | 0.1482826 | 91.19012 | 134.1031 | 0.1481059 | 89.71741 | 131.9374 | 0.148104 | 88.84727 | 130.6577 | 0.1481096 | 91.45899 | 134.4985 | 0.1481145 | 90.35976 | 132.882 | 0.1480919 | 88.01272 | 129.4305
0.1497867 | 90.51324 | 133.1077 | 0.1497586 | 87.11785 | 128.1145 | 0.1495983 | 89.72085 | 131.9424 | 0.1497758 | 89.13741 | 131.0844 | 0.1499476 | 92.0755 | 135.4051 | 0.149783 | 90.667 | 133.3338 | 0.1497855 | 89.68163 | 131.8847 | 0.1497716 | 92.24545 | 135.6551 | 0.1497754 | 91.21204 | 134.1353 | 0.1497753 | 88.69251 | 130.4302
0.1514468 | 91.40939 | 134.4256 | 0.1514333 | 88.00313 | 129.4164 | 0.1512554 | 90.52219 | 133.1209 | 0.1514422 | 89.91154 | 132.2229 | 0.151603 | 93.0698 | 136.8674 | 0.1514493 | 91.52153 | 134.5905 | 0.1514589 | 90.43098 | 132.9867 | 0.151428 | 93.12521 | 136.9488 | 0.1514318 | 92.16491 | 135.5366 | 0.1514539 | 89.63434 | 131.8152
0.1530995 | 92.29325 | 135.7254 | 0.1531106 | 88.88131 | 130.7078 | 0.1529223 | 91.46577 | 134.5085 | 0.153119 | 90.68163 | 133.3553 | 0.1532661 | 93.99477 | 138.2276 | 0.153108 | 92.40157 | 135.8847 | 0.1531218 | 91.27441 | 134.2271 | 0.1530878 | 94.03763 | 138.2906 | 0.1531046 | 93.11749 | 136.9375 | 0.153119 | 90.55299 | 133.1662
0.154765 | 93.10148 | 136.9139 | 0.1547838 | 89.78526 | 132.0372 | 0.1546084 | 92.24101 | 135.6485 | 0.1547863 | 91.45583 | 134.4939 | 0.1549446 | 94.822 | 139.4441 | 0.1547645 | 93.34517 | 137.2723 | 0.1547712 | 92.11261 | 135.4597 | 0.1547713 | 94.89449 | 139.5507 | 0.1547866 | 93.91483 | 138.11 | 0.1547738 | 91.51524 | 134.5812
0.156444 | 93.92493 | 138.1249 | 0.1564385 | 90.64371 | 133.2996 | 0.1562847 | 93.01811 | 136.7913 | 0.1564433 | 92.27871 | 135.704 | 0.1566232 | 95.61936 | 140.6167 | 0.1564324 | 94.25513 | 138.6105 | 0.1564351 | 92.98207 | 136.7383 | 0.1564527 | 95.70537 | 140.7432 | 0.1564556 | 94.84801 | 139.4824 | 0.1564372 | 92.44244 | 135.9448
0.1581139 | 94.80084 | 139.413 | 0.1581026 | 91.56264 | 134.6509 | 0.1579496 | 93.87986 | 138.0586 | 0.1580961 | 93.09593 | 136.9058 | 0.1582899 | 96.57776 | 142.0261 | 0.1581125 | 95.05125 | 139.7813 | 0.1581122 | 93.90379 | 138.0938 | 0.158119 | 96.57417 | 142.0208 | 0.1581188 | 95.87132 | 140.9872 | 0.1581156 | 93.35402 | 137.2853
0.1597791 | 95.62193 | 140.6205 | 0.1597817 | 92.464 | 135.9765 | 0.1596047 | 94.74568 | 139.3319 | 0.1597668 | 93.9312 | 138.1341 | 0.1599447 | 97.33929 | 143.146 | 0.1597864 | 95.92987 | 141.0733 | 0.1597865 | 94.83607 | 139.4648 | 0.1597763 | 97.47682 | 143.3483 | 0.159774 | 96.6944 | 142.1976 | 0.1597933 | 94.08887 | 138.366
0.1614348 | 96.48457 | 141.8891 | 0.1614598 | 93.42055 | 137.3832 | 0.1612709 | 95.61605 | 140.6118 | 0.1614457 | 94.86687 | 139.5101 | 0.1616064 | 98.19742 | 144.408 | 0.1614457 | 96.86843 | 142.4536 | 0.1614473 | 95.77452 | 140.8449 | 0.161434 | 98.33952 | 144.6169 | 0.1614403 | 97.48262 | 143.3568 | 0.1614511 | 94.98289 | 139.6807
0.1631027 | 97.36452 | 143.1831 | 0.1631242 | 94.39048 | 138.8095 | 0.1629464 | 96.40537 | 141.7726 | 0.1631176 | 95.76191 | 140.8263 | 0.1632765 | 99.07411 | 145.6972 | 0.1630988 | 97.72832 | 143.7181 | 0.1630951 | 96.6416 | 142.12 | 0.1631095 | 99.2281 | 145.9237 | 0.1631147 | 98.47547 | 144.8169 | 0.1631015 | 95.77158 | 140.8406
0.1647839 | 98.2229 | 144.4454 | 0.1647763 | 95.2807 | 140.1187 | 0.164624 | 97.33524 | 143.1401 | 0.1647772 | 96.61475 | 142.0805 | 0.1649536 | 100.0762 | 147.1708 | 0.1647701 | 98.5733 | 144.9607 | 0.1647584 | 97.50943 | 143.3962 | 0.1647907 | 100.1713 | 147.3108 | 0.1647844 | 99.36681 | 146.1277 | 0.1647611 | 96.72902 | 142.2486
0.1664591 | 99.04888 | 145.6601 | 0.1664305 | 96.08532 | 141.3019 | 0.1662863 | 98.09711 | 144.2605 | 0.1664317 | 97.37695 | 143.2014 | 0.1666182 | 100.8962 | 148.3768 | 0.1664527 | 99.43608 | 146.2295 | 0.1664395 | 98.35365 | 144.6377 | 0.1664604 | 101.0921 | 148.6648 | 0.1664418 | 100.0989 | 147.2043 | 0.1664373 | 97.63541 | 143.5815
0.1681197 | 99.86309 | 146.8575 | 0.1681026 | 96.98418 | 142.6238 | 0.1679318 | 98.99833 | 145.5858 | 0.168099 | 98.3089 | 144.5719 | 0.1682713 | 101.937 | 149.9073 | 0.1681269 | 100.3154 | 147.5226 | 0.1681153 | 99.19556 | 145.8758 | 0.168109 | 101.9097 | 149.8672 | 0.1680991 | 100.9451 | 148.4487 | 0.1681117 | 98.62723 | 145.04
0.1697687 | 100.5922 | 147.9297 | 0.1697755 | 97.71208 | 143.6942 | 0.1695949 | 99.83405 | 146.8148 | 0.1697802 | 99.10282 | 145.7394 | 0.1699307 | 102.8562 | 151.2592 | 0.1697859 | 101.2819 | 148.9439 | 0.1697801 | 99.91168 | 146.9289 | 0.169763 | 102.7853 | 151.1548 | 0.1697662 | 101.9119 | 149.8704 | 0.169775 | 99.47617 | 146.2885
0.1714318 | 101.4637 | 149.2113 | 0.1714375 | 98.48176 | 144.8261 | 0.1712736 | 100.7067 | 148.098 | 0.1714514 | 99.99522 | 147.0518 | 0.1716046 | 103.7278 | 152.5409 | 0.1714348 | 102.1688 | 150.2482 | 0.1714385 | 100.8679 | 148.3351 | 0.1714375 | 103.6967 | 152.4951 | 0.1714426 | 102.7056 | 151.0377 | 0.1714326 | 100.3805 | 147.6183
0.173109 | 102.2333 | 150.3431 | 0.1730946 | 99.24536 | 145.9491 | 0.1729481 | 101.521 | 149.2956 | 0.1731118 | 100.8154 | 148.2579 | 0.1732782 | 104.5167 | 153.701 | 0.1731006 | 103.0336 | 151.52 | 0.1731057 | 101.752 | 149.6353 | 0.1731161 | 104.56 | 153.7647 | 0.1731152 | 103.4963 | 152.2004 | 0.173092 | 101.17 | 148.7794
0.1747828 | 103.138 | 151.6736 | 0.1747531 | 100.0919 | 147.1939 | 0.174611 | 102.3782 | 150.5562 | 0.1747649 | 101.7296 | 149.6023 | 0.1749522 | 105.4092 | 155.0135 | 0.1747822 | 103.9896 | 152.9258 | 0.1747893 | 102.6564 | 150.9653 | 0.1747792 | 105.421 | 155.0308 | 0.1747769 | 104.477 | 153.6426 | 0.1747729 | 101.9952 | 149.993
0.176446 | 103.9925 | 152.9301 | 0.1764316 | 100.8939 | 148.3734 | 0.1762654 | 103.1326 | 151.6656 | 0.176429 | 102.4955 | 150.7286 | 0.1766043 | 106.151 | 156.1045 | 0.1764529 | 104.7986 | 154.1156 | 0.1764612 | 103.5783 | 152.3211 | 0.1764404 | 106.4155 | 156.4934 | 0.1764307 | 105.3993 | 154.9989 | 0.1764502 | 102.8222 | 151.2091
0.178097 | 104.9429 | 154.3279 | 0.1781148 | 101.9174 | 149.8785 | 0.1779351 | 104.0017 | 152.9437 | 0.1781082 | 103.4101 | 152.0737 | 0.1782606 | 107.0272 | 157.393 | 0.1781105 | 105.6264 | 155.333 | 0.1781193 | 104.5909 | 153.8102 | 0.1780984 | 107.3518 | 157.8703 | 0.1780956 | 106.2575 | 156.261 | 0.1781162 | 103.6941 | 152.4913
0.1797559 | 105.7824 | 155.5624 | 0.179784 | 102.7751 | 151.1399 | 0.1796179 | 104.8227 | 154.151 | 0.1797874 | 104.1677 | 153.1879 | 0.1799356 | 107.9133 | 158.696 | 0.1797635 | 106.5336 | 156.667 | 0.1797721 | 105.44 | 155.0589 | 0.1797778 | 108.2341 | 159.1678 | 0.1797757 | 107.1118 | 157.5173 | 0.1797747 | 104.5251 | 153.7133
0.1814366 | 106.7305 | 156.9566 | 0.1814474 | 103.6234 | 152.3873 | 0.1812911 | 105.6574 | 155.3786 | 0.1814496 | 105.0371 | 154.4663 | 0.1816171 | 108.8966 | 160.142 | 0.1814267 | 107.4859 | 158.0675 | 0.1814323 | 106.2849 | 156.3014 | 0.1814563 | 109.0395 | 160.3522 | 0.1814547 | 108.0506 | 158.898 | 0.1814315 | 105.3391 | 154.9104
0.1831127 | 107.5412 | 158.1488 | 0.183102 | 104.4573 | 153.6137 | 0.1829557 | 106.4767 | 156.5834 | 0.1831003 | 105.8019 | 155.591 | 0.1832854 | 109.7546 | 161.4039 | 0.1831076 | 108.3028 | 159.2689 | 0.1831083 | 107.1662 | 157.5973 | 0.1831252 | 109.9873 | 161.746 | 0.1831118 | 108.8881 | 160.1296 | 0.1831046 | 106.2698 | 156.2791
0.1847789 | 108.4208 | 159.4424 | 0.1847726 | 105.3519 | 154.9293 | 0.184611 | 107.3212 | 157.8253 | 0.1847629 | 106.6391 | 156.8222 | 0.1849424 | 110.6638 | 162.7409 | 0.1847825 | 109.2795 | 160.7051 | 0.1847771 | 108.0238 | 158.8585 | 0.184785 | 110.755 | 162.875 | 0.1847642 | 109.7542 | 161.4032 | 0.184783 | 107.1519 | 157.5763
0.18644 | 109.2374 | 160.6432 | 0.1864536 | 106.1377 | 156.0849 | 0.1862715 | 108.1013 | 158.9725 | 0.1864437 | 107.452 | 158.0177 | 0.1865925 | 111.5319 | 164.0174 | 0.1864477 | 110.1196 | 161.9406 | 0.1864372 | 108.8888 | 160.1306 | 0.1864431 | 111.5653 | 164.0667 | 0.1864275 | 110.6358 | 162.6997 | 0.1864526 | 108.0604 | 158.9124
0.1880996 | 110.1597 | 161.9995 | 0.1881256 | 107.037 | 157.4073 | 0.1879457 | 108.9981 | 160.2913 | 0.1881207 | 108.304 | 159.2705 | 0.1882633 | 112.4592 | 165.3812 | 0.1881039 | 110.9862 | 163.215 | 0.1880928 | 109.7678 | 161.4232 | 0.1881113 | 112.3101 | 165.1619 | 0.1881057 | 111.6085 | 164.1301 | 0.1881054 | 108.9021 | 160.1501
0.1897727 | 111.031 | 163.2808 | 0.1897787 | 107.9477 | 158.7467 | 0.1896187 | 109.8602 | 161.5591 | 0.1897829 | 109.081 | 160.4133 | 0.189947 | 113.2747 | 166.5805 | 0.1897725 | 111.7709 | 164.3689 | 0.1897562 | 110.6005 | 162.6477 | 0.1897866 | 113.1302 | 166.3679 | 0.1897838 | 112.5488 | 165.5129 | 0.1897566 | 109.8316 | 161.517
0.1914555 | 111.9531 | 164.637 | 0.1914286 | 108.8422 | 160.0621 | 0.1912811 | 110.7303 | 162.8386 | 0.191436 | 109.9365 | 161.6713 | 0.1916185 | 114.1531 | 167.8722 | 0.1914569 | 112.6232 | 165.6223 | 0.1914371 | 111.4335 | 163.8729 | 0.1914526 | 113.915 | 167.5221 | 0.191451 | 113.37 | 166.7205 | 0.1914335 | 110.6976 | 162.7906
0.1931206 | 112.8843 | 166.0063 | 0.1930993 | 109.6074 | 161.1874 | 0.1929361 | 111.5131 | 163.9898 | 0.1930986 | 110.8789 | 163.0572 | 0.1932788 | 115.0422 | 169.1798 | 0.1931279 | 113.5275 | 166.9521 | 0.1931181 | 112.2279 | 165.041 | 0.1931078 | 114.7719 | 168.7822 | 0.1930993 | 114.1052 | 167.8018 | 0.1931175 | 111.5366 | 164.0244
0.1947743 | 113.8598 | 167.4409 | 0.1947791 | 110.46 | 162.4411 | 0.194596 | 112.2783 | 165.1151 | 0.1947772 | 111.6384 | 164.1741 | 0.1949319 | 115.9234 | 170.4756 | 0.1947844 | 114.3906 | 168.2215 | 0.194784 | 113.0607 | 166.2657 | 0.1947644 | 115.6176 | 170.0259 | 0.1947635 | 114.8658 | 168.9203 | 0.1947818 | 112.3963 | 165.2887
0.1964283 | 114.555 | 168.4632 | 0.1964464 | 111.3328 | 163.7248 | 0.1962728 | 113.0662 | 166.2738 | 0.1964499 | 112.5462 | 165.5091 | 0.1966013 | 116.7608 | 171.707 | 0.196437 | 115.3262 | 169.5973 | 0.1964418 | 113.8048 | 167.3601 | 0.196435 | 116.6287 | 171.5128 | 0.1964402 | 115.6722 | 170.1062 | 0.1964416 | 113.3642 | 166.712
0.1981044 | 115.4181 | 169.7325 | 0.1981077 | 112.1561 | 164.9355 | 0.1979476 | 113.8909 | 167.4867 | 0.1981151 | 113.4857 | 166.8907 | 0.1982825 | 117.6016 | 172.9436 | 0.1980984 | 116.2164 | 170.9065 | 0.1980989 | 114.7661 | 168.7737 | 0.198114 | 117.596 | 172.9352 | 0.1981179 | 116.4476 | 171.2465 | 0.198096 | 114.1806 | 167.9127
0.1997814 | 116.1548 | 170.8158 | 0.1997641 | 112.9955 | 166.1699 | 0.1996136 | 114.6987 | 168.6745 | 0.1997716 | 114.4712 | 168.34 | 0.1999523 | 118.4883 | 174.2475 | 0.1997746 | 117.2666 | 172.4509 | 0.199771 | 115.6654 | 170.0962 | 0.1997859 | 118.5264 | 174.3036 | 0.1997842 | 117.3919 | 172.6351 | 0.1997697 | 115.0511 | 169.1928
0.2014431 | 116.9557 | 171.9937 | 0.2014366 | 113.9216 | 167.5318 | 0.2012691 | 115.6352 | 170.0517 | 0.201436 | 115.3071 | 169.5693 | 0.2016106 | 119.4606 | 175.6773 | 0.201444 | 118.1074 | 173.6874 | 0.2014568 | 116.6203 | 171.5004 | 0.2014429 | 119.5039 | 175.741 | 0.201437 | 118.3442 | 174.0356 | 0.201446 | 115.9015 | 170.4434
0.2031001 | 117.7172 | 173.1135 | 0.2031211 | 114.7308 | 168.7217 | 0.2029285 | 116.5511 | 171.3987 | 0.2031163 | 116.2378 | 170.9379 | 0.2032674 | 120.401 | 177.0603 | 0.2031025 | 119.0265 | 175.039 | 0.2031211 | 117.4731 | 172.7546 | 0.2030975 | 120.3922 | 177.0473 | 0.2030976 | 119.2432 | 175.3577 | 0.2031151 | 116.7665 | 171.7155
0.2047596 | 118.6909 | 174.5455 | 0.2047913 | 115.5125 | 169.8714 | 0.2046062 | 117.4575 | 172.7317 | 0.204794 | 117.1066 | 172.2156 | 0.2049341 | 121.2967 | 178.3776 | 0.2047599 | 119.8888 | 176.307 | 0.204773 | 118.4931 | 174.2546 | 0.2047699 | 121.169 | 178.1897 | 0.2047742 | 120.1903 | 176.7505 | 0.2047717 | 117.5437 | 172.8584
0.2064357 | 119.5289 | 175.7778 | 0.2064515 | 116.3835 | 171.1523 | 0.2062831 | 118.2673 | 173.9226 | 0.2064561 | 117.9514 | 173.458 | 0.2066122 | 122.2678 | 179.8056 | 0.2064235 | 120.758 | 177.5853 | 0.2064247 | 119.3176 | 175.467 | 0.2064478 | 122.0204 | 179.4418 | 0.2064469 | 121.0194 | 177.9697 | 0.2064297 | 118.5013 | 174.2666
0.208118 | 120.4719 | 177.1646 | 0.2081107 | 117.1114 | 172.2227 | 0.2079493 | 119.0956 | 175.1406 | 0.2081097 | 118.6881 | 174.5413 | 0.2082845 | 123.2284 | 181.2183 | 0.208105 | 121.5371 | 178.731 | 0.2081 | 120.2197 | 176.7937 | 0.2081185 | 122.8342 | 180.6385 | 0.2081158 | 121.9671 | 179.3633 | 0.2080996 | 119.3368 | 175.4953
0.2097836 | 121.274 | 178.3441 | 0.2097742 | 117.8743 | 173.3446 | 0.2096044 | 119.8224 | 176.2094 | 0.2097681 | 119.4854 | 175.7138 | 0.2099439 | 123.9908 | 182.3394 | 0.2097822 | 122.4054 | 180.0079 | 0.2097798 | 120.977 | 177.9073 | 0.2097788 | 123.6595 | 181.8522 | 0.2097721 | 122.8325 | 180.636 | 0.209782 | 120.2164 | 176.7889
0.2114436 | 122.1249 | 179.5954 | 0.2114517 | 118.9219 | 174.8852 | 0.2112595 | 120.57 | 177.3088 | 0.2114448 | 120.2772 | 176.8783 | 0.2116019 | 124.8397 | 183.5878 | 0.2114521 | 123.2272 | 181.2164 | 0.2114453 | 121.9245 | 179.3008 | 0.2114284 | 124.465 | 183.0368 | 0.211437 | 123.7639 | 182.0058 | 0.211452 | 121.1119 | 178.1058
0.2131018 | 123.0325 | 180.9301 | 0.2131207 | 119.7983 | 176.174 | 0.2129348 | 121.2823 | 178.3564 | 0.2131191 | 121.0022 | 177.9444 | 0.213271 | 125.7879 | 184.9821 | 0.2131078 | 124.1636 | 182.5935 | 0.2131017 | 122.6836 | 180.417 | 0.2130985 | 125.4325 | 184.4596 | 0.2131122 | 124.63 | 183.2794 | 0.2131086 | 122.0803 | 179.5299
0.2147717 | 123.8427 | 182.1216 | 0.214777 | 120.5968 | 177.3482 | 0.2146182 | 122.1522 | 179.6357 | 0.2147854 | 121.8308 | 179.1629 | 0.2149548 | 126.7418 | 186.385 | 0.2147662 | 125.1831 | 184.0928 | 0.2147635 | 123.5566 | 181.7008 | 0.2147787 | 126.3365 | 185.789 | 0.214792 | 125.5285 | 184.6007 | 0.2147638 | 122.9165 | 180.7595
0.2164551 | 124.6843 | 183.3593 | 0.2164332 | 121.6009 | 178.8249 | 0.2162835 | 122.9979 | 180.8792 | 0.2164348 | 122.6257 | 180.3319 | 0.2166266 | 127.6215 | 187.6786 | 0.2164417 | 126.1784 | 185.5564 | 0.216437 | 124.4992 | 183.087 | 0.216452 | 127.2903 | 187.1916 | 0.2164539 | 126.3021 | 185.7384 | 0.2164359 | 123.7175 | 181.9374
0.2181237 | 125.5961 | 184.7001 | 0.2180983 | 122.5816 | 180.267 | 0.217939 | 123.9056 | 182.2141 | 0.2180909 | 123.4866 | 181.598 | 0.2182859 | 128.6378 | 189.1732 | 0.2181234 | 127.1131 | 186.931 | 0.218118 | 125.5043 | 184.5651 | 0.2181173 | 128.2342 | 188.5797 | 0.2181102 | 127.1841 | 187.0354 | 0.2181164 | 124.5111 | 183.1046
0.2197761 | 126.4531 | 185.9604 | 0.2197764 | 123.3369 | 181.3778 | 0.219596 | 124.8834 | 183.6521 | 0.2197683 | 124.3403 | 182.8533 | 0.2199375 | 129.5425 | 190.5036 | 0.2197878 | 127.9454 | 188.1551 | 0.2197859 | 126.4226 | 185.9157 | 0.2197661 | 129.1328125 | 189.9012 | 0.2197682 | 128.0736 | 188.3436 | 0.2197839 | 125.4231 | 184.4457
0.2214291 | 127.2744 | 187.1682 | 0.221452 | 124.1738 | 182.6085 | 0.2212695 | 125.7299 | 184.8969 | 0.2214476 | 125.1723 | 184.0769 | 0.2216025 | 130.5026 | 191.9156 | 0.2214399 | 128.792 | 189.3999 | 0.2214406 | 127.3755 | 187.3169 | 0.2214323 | 129.9658 | 191.1262 | 0.2214422 | 128.8638 | 189.5056 | 0.2214393 | 126.2621 | 185.6795
0.2230976 | 128.1296 | 188.4258 | 0.2231099 | 125.0606 | 183.9126 | 0.2229505 | 126.5753 | 186.1402 | 0.2231145 | 125.9552 | 185.2282 | 0.2232799 | 131.3018 | 193.0909 | 0.2230933 | 129.5871 | 190.5693 | 0.2231023 | 128.2413 | 188.5901 | 0.2231133 | 130.8989 | 192.4984 | 0.2231178 | 129.7104 | 190.7506 | 0.223095 | 127.0775 | 186.8787
0.2247759 | 128.9351 | 189.6104 | 0.2247658 | 125.9239 | 185.1821 | 0.2246187 | 127.4959 | 187.4939 | 0.224776 | 126.902 | 186.6205 | 0.2249529 | 132.2675 | 194.511 | 0.2247684 | 130.3474 | 191.6873 | 0.2247753 | 129.0267 | 189.7452 | 0.2247874 | 131.7892 | 193.8076 | 0.2247841 | 130.6219 | 192.091 | 0.224767 | 128.0451 | 188.3016
0.2264479 | 129.8182 | 190.9091 | 0.2264319 | 126.7829 | 186.4454 | 0.2262734 | 128.3522 | 188.7532 | 0.2264303 | 127.7524 | 187.8712 | 0.2266132 | 133.077 | 195.7015 | 0.226448 | 131.1498 | 192.8674 | 0.2264505 | 129.9358 | 191.082 | 0.2264506 | 132.5998 | 194.9997 | 0.2264363 | 131.5245 | 193.4184 | 0.2264436 | 128.9472 | 189.6282
0.2281033 | 130.7103 | 192.2211 | 0.2281114 | 127.5841 | 187.6237 | 0.2279303 | 129.077 | 189.8191 | 0.2281028 | 128.6857 | 189.2437 | 0.2282636 | 133.9777 | 197.026 | 0.2281124 | 132.0373 | 194.1725 | 0.2281216 | 130.612 | 192.0765 | 0.2281021 | 133.4933 | 196.3137 | 0.2280885 | 132.3374 | 194.6139 | 0.2281148 | 129.8404 | 190.9418
0.2297623 | 131.655 | 193.6104 | 0.2297862 | 128.5749 | 189.0807 | 0.2295998 | 129.9476 | 191.0994 | 0.2297863 | 129.564 | 190.5354 | 0.2299263 | 134.7749 | 198.1984 | 0.2297662 | 132.8701 | 195.3972 | 0.2297735 | 131.5835 | 193.5051 | 0.2297689 | 134.3181 | 197.5266 | 0.2297659 | 133.1902 | 195.8679 | 0.2297769 | 130.6803 | 192.1769
0.2314353 | 132.6015 | 195.0023 | 0.2314466 | 129.5714 | 190.5461 | 0.2312811 | 130.7027 | 192.2098 | 0.2314598 | 130.4833 | 191.8872 | 0.231607 | 135.6439 | 199.4763 | 0.2314274 | 133.8099 | 196.7792 | 0.2314292 | 132.461 | 194.7956 | 0.2314451 | 135.1635 | 198.7699 | 0.231448 | 134.1582 | 197.2915 | 0.2314332 | 131.5644 | 193.477
0.2331135 | 133.4316 | 196.2229 | 0.2330978 | 130.4084 | 191.777 | 0.2329514 | 131.4465 | 193.3037 | 0.2331122 | 131.2047 | 192.948 | 0.233281 | 136.3332 | 200.4899 | 0.2331062 | 134.7363 | 198.1416 | 0.2331037 | 133.2978 | 196.0261 | 0.2331162 | 136.0167 | 200.0245 | 0.233115 | 134.962 | 198.4736 | 0.2331018 | 132.4267 | 194.7452
0.2347859 | 134.2907 | 197.4863 | 0.2347608 | 131.2339 | 192.991 | 0.2346089 | 132.246 | 194.4795 | 0.2347641 | 131.9761 | 194.0824 | 0.234948 | 137.167 | 201.7162 | 0.2347831 | 135.659 | 199.4985 | 0.2347794 | 134.0827 | 197.1804 | 0.2347811 | 136.8204 | 201.2065 | 0.2347733 | 135.758 | 199.6442 | 0.2347849 | 133.3228 | 196.0629
0.2364431 | 135.1059 | 198.6852 | 0.2364413 | 132.054 | 194.197 | 0.2362679 | 133.204 | 195.8883 | 0.236435 | 132.7174 | 195.1727 | 0.2366062 | 138.0418 | 203.0026 | 0.2364547 | 136.5926 | 200.8715 | 0.23645 | 134.9549 | 198.4631 | 0.2364356 | 137.6532 | 202.4312 | 0.2364319 | 136.7281 | 201.0708 | 0.2364621 | 134.1309 | 197.2513
0.2380995 | 135.8611 | 199.7957 | 0.2381183 | 132.7624 | 195.2388 | 0.2379402 | 134.1005 | 197.2067 | 0.2381135 | 133.5879 | 196.4528 | 0.238265 | 138.9328 | 204.3129 | 0.2381077 | 137.4487 | 202.1305 | 0.2381059 | 135.6619 | 199.5029 | 0.2381035 | 138.5463 | 203.7445 | 0.2381028 | 137.6032 | 202.3576 | 0.2381176 | 134.9663 | 198.4799
0.2397688 | 136.6836 | 201.0053 | 0.2397846 | 133.5718 | 196.4291 | 0.2396218 | 134.9705 | 198.4861 | 0.2397767 | 134.53 | 197.8383 | 0.2399406 | 139.7626 | 205.5333 | 0.2397692 | 138.2467 | 203.304 | 0.2397609 | 136.44 | 200.647 | 0.2397864 | 139.3338 | 204.9027 | 0.239783 | 138.3713 | 203.4872 | 0.23977 | 135.7637 | 199.6525
0.2414477 | 137.6197 | 202.3819 | 0.2414334 | 134.3244 | 197.5359 | 0.2412939 | 135.8294 | 199.7491 | 0.2414314 | 135.387 | 199.0985 | 0.2416238 | 140.7181 | 206.9383 | 0.2414428 | 138.9547 | 204.3451 | 0.241439 | 137.2969 | 201.9072 | 0.2414605 | 140.0152 | 205.9047 | 0.2414569 | 139.242 | 204.7676 | 0.241434 | 136.5298 | 200.7792
0.2431186 | 138.499 | 203.6751 | 0.2430956 | 135.1612 | 198.7664 | 0.2429489 | 136.665 | 200.978 | 0.2430882 | 136.2726 | 200.4009 | 0.2432904 | 141.7003 | 208.3828 | 0.2431198 | 139.9255 | 205.7728 | 0.2431168 | 138.1432 | 203.1517 | 0.2431218 | 140.8802 | 207.1767 | 0.243115 | 140.0589 | 205.969 | 0.2431124 | 137.3909 | 202.0454
0.2447791 | 139.344 | 204.9177 | 0.2447755 | 136.0427 | 200.0628 | 0.2446031 | 137.4686 | 202.1597 | 0.2447647 | 137.1694 | 201.7197 | 0.2449387 | 142.5219 | 209.591 | 0.2447879 | 140.78 | 207.0294 | 0.2447889 | 139.0424 | 204.4742 | 0.2447765 | 141.8511 | 208.6046 | 0.2447632 | 140.8577 | 207.1437 | 0.2447855 | 138.2264 | 203.2741
0.2464322 | 140.146 | 206.097 | 0.2464516 | 136.8346 | 201.2274 | 0.2462714 | 138.2743 | 203.3446 | 0.246447 | 138.0579 | 203.0264 | 0.2465966 | 143.4268 | 210.9218 | 0.2464403 | 141.7333 | 208.4313 | 0.2464452 | 139.9447 | 205.8011 | 0.2464361 | 142.7597 | 209.9408 | 0.2464317 | 141.6797 | 208.3525 | 0.2464474 | 139.1125 | 204.5772
0.2481014 | 140.9542 | 207.2856 | 0.2481177 | 137.5873 | 202.3343 | 0.2479505 | 139.0666 | 204.5097 | 0.248115 | 138.8143 | 204.1387 | 0.2482725 | 144.3161 | 212.2295 | 0.2480967 | 142.6902 | 209.8385 | 0.2480968 | 140.9123 | 207.224 | 0.2481145 | 143.641 | 211.2368 | 0.248112 | 142.6064 | 209.7153 | 0.2480945 | 140.0347 | 205.9334
0.2497813 | 141.7591 | 208.4692 | 0.2497712 | 138.5524 | 203.7535 | 0.2496201 | 139.9238 | 205.7703 | 0.2497766 | 139.8175 | 205.614 | 0.2499453 | 145.1469 | 213.4513 | 0.249769 | 143.738 | 211.3794 | 0.2497665 | 141.6612 | 208.3254 | 0.2497877 | 144.5627 | 212.5921 | 0.2497764 | 143.5222 | 211.0621 | 0.2497555 | 140.9351 | 207.2575
0.251448 | 142.6519 | 209.7822 | 0.2514303 | 139.3519 | 204.9293 | 0.251274 | 140.8224 | 207.0917 | 0.2514332 | 140.6143 | 206.7857 | 0.2516042 | 145.9194 | 214.5874 | 0.2514472 | 144.4475 | 212.4228 | 0.2514485 | 142.3897 | 209.3966 | 0.2514498 | 145.4041 | 213.8295 | 0.2514307 | 144.5022 | 212.5032 | 0.2514379 | 141.8034 | 208.5344
0.2531126 | 143.5983 | 211.1739 | 0.2531071 | 140.1866 | 206.1568 | 0.2529287 | 141.5699 | 208.191 | 0.2531048 | 141.4463 | 208.0093 | 0.2532594 | 146.8347 | 215.9334 | 0.2531198 | 145.4224 | 213.8565 | 0.2531211 | 143.3197 | 210.7643 | 0.2531011 | 146.2756 | 215.1112 | 0.2530873 | 145.3969 | 213.819 | 0.2531131 | 142.6635 | 209.7992
0.2547621 | 144.4237 | 212.3878 | 0.2547821 | 141.0901 | 207.4854 | 0.2545958 | 142.3532 | 209.3429 | 0.2547866 | 142.1275 | 209.0111 | 0.254922 | 147.7391 | 217.2634 | 0.2547748 | 146.2264 | 215.0389 | 0.2547814 | 144.1523 | 211.9886 | 0.2547588 | 147.1655 | 216.4199 | 0.2547617 | 146.4095 | 215.3081 | 0.2547805 | 143.5668 | 211.1277
0.256428 | 145.2151 | 213.5516 | 0.2564466 | 141.9159 | 208.6999 | 0.2562756 | 143.2724 | 210.6947 | 0.2564549 | 143.0339 | 210.344 | 0.256603 | 148.7939 | 218.8146 | 0.2564291 | 146.9729 | 216.1366 | 0.2564344 | 145.0025 | 213.2389 | 0.2564377 | 147.9634 | 217.5932 | 0.2564442 | 147.2167 | 216.4952 | 0.2564382 | 144.4622 | 212.4444
0.2581083 | 146.0423 | 214.768 | 0.2581054 | 142.7431 | 209.9163 | 0.2579468 | 144.2126 | 212.0773 | 0.2581118 | 143.7133 | 211.3431 | 0.25828 | 149.777 | 220.2602 | 0.258103 | 147.8147 | 217.3746 | 0.2581019 | 145.8988 | 214.5571 | 0.2581136 | 148.9646 | 219.0656 | 0.2581153 | 148.0541 | 217.7266 | 0.2581055 | 145.4263 | 213.8622
0.2597816 | 146.8107 | 215.8981 | 0.2597676 | 143.5564 | 211.1123 | 0.2596114 | 144.9811 | 213.2076 | 0.2597628 | 144.7381 | 212.8501 | 0.2599498 | 150.8018 | 221.7674 | 0.2597824 | 148.7976 | 218.82 | 0.2597825 | 146.8276 | 215.9229 | 0.2597838 | 149.938 | 220.4971 | 0.2597774 | 148.9099 | 218.9852 | 0.2597833 | 146.2144 | 215.0212
0.2614459 | 147.6309 | 217.1043 | 0.2614466 | 144.4173 | 212.3784 | 0.2612696 | 145.9185 | 214.586 | 0.2614321 | 145.6135 | 214.1376 | 0.2616046 | 151.6496 | 223.0141 | 0.2614544 | 149.5839 | 219.9764 | 0.261453 | 147.6753 | 217.1695 | 0.2614391 | 150.748 | 221.6883 | 0.2614355 | 149.7361 | 220.2002 | 0.2614598 | 146.96 | 216.1176
0.2630996 | 148.5678 | 218.4821 | 0.2631242 | 145.2703 | 213.6328 | 0.2629342 | 146.8553 | 215.9637 | 0.2631074 | 146.6366 | 215.642 | 0.2632684 | 152.5051 | 224.2722 | 0.2631109 | 150.4853 | 221.3019 | 0.2631125 | 148.5488 | 218.4542 | 0.2630992 | 151.545 | 222.8603 | 0.2631018 | 150.5107 | 221.3393 | 0.2631185 | 147.6972 | 217.2017
0.2647664 | 149.4694 | 219.8079 | 0.2647887 | 146.2132 | 215.0194 | 0.2646137 | 147.7471 | 217.2751 | 0.264782 | 147.4298 | 216.8085 | 0.264941 | 153.2562 | 225.3768 | 0.2647636 | 151.5067 | 222.8039 | 0.2647694 | 149.4922 | 219.8415 | 0.2647737 | 152.5243 | 224.3005 | 0.2647839 | 151.5088 | 222.807 | 0.2647708 | 148.5856 | 218.5082
0.2664488 | 150.3024 | 221.0329 | 0.2664464 | 147.0492 | 216.2488 | 0.2662902 | 148.4968 | 218.3776 | 0.2664395 | 148.274 | 218.0501 | 0.2666212 | 154.1908 | 226.7512 | 0.2664314 | 152.4336 | 224.1671 | 0.2664312 | 150.4839 | 221.2998 | 0.2664551 | 153.2743 | 225.4034 | 0.2664555 | 152.4276 | 224.1582 | 0.2664295 | 149.462 | 219.797
0.2681215 | 151.1272 | 222.2459 | 0.2681025 | 147.8718 | 217.4585 | 0.2679543 | 149.3362 | 219.612 | 0.2680967 | 149.0086 | 219.1303 | 0.26829 | 155.0122 | 227.9591 | 0.2681158 | 153.3872 | 225.5694 | 0.2681119 | 151.4605 | 222.736 | 0.2681249 | 154.1326 | 226.6656 | 0.2681119 | 153.3298 | 225.485 | 0.2681081 | 150.4215 | 221.2081
0.2697856 | 151.9432 | 223.4459 | 0.2697749 | 148.7242 | 218.712 | 0.2696013 | 150.1842 | 220.8591 | 0.2697643 | 149.8909 | 220.4279 | 0.2699394 | 155.9165 | 229.289 | 0.2697879 | 154.3483 | 226.9829 | 0.2697826 | 152.4381 | 224.1737 | 0.2697774 | 155.0077 | 227.9524 | 0.2697628 | 154.2746 | 226.8744 | 0.2697774 | 151.3973 | 222.6431
0.2714363 | 152.8752 | 224.8164 | 0.2714509 | 149.4666 | 219.8038 | 0.2712643 | 150.9827 | 222.0334 | 0.2714454 | 150.7398 | 221.6762 | 0.271594 | 156.8296 | 230.6317 | 0.2714481 | 155.266 | 228.3323 | 0.271445 | 153.3066 | 225.4509 | 0.2714329 | 155.8116 | 229.1346 | 0.2714269 | 155.2732 | 228.343 | 0.2714377 | 152.3675 | 224.0698
0.2730986 | 153.7844 | 226.1536 | 0.2731166 | 150.2296 | 220.9258 | 0.2729425 | 151.7544 | 223.1682 | 0.2731221 | 151.5967 | 222.9364 | 0.273266 | 157.7458 | 231.9791 | 0.2731024 | 156.0555 | 229.4934 | 0.2731026 | 154.1152 | 226.6401 | 0.2731046 | 156.5165 | 230.1713 | 0.2731069 | 156.0984 | 229.5565 | 0.2730931 | 153.1786 | 225.2627
0.2747777 | 154.7047 | 227.507 | 0.2747683 | 151.0553 | 222.1402 | 0.2746098 | 152.7066 | 224.5685 | 0.2747858 | 152.5296 | 224.3083 | 0.2749443 | 158.5699 | 233.1911 | 0.2747682 | 156.8829 | 230.7101 | 0.2747699 | 155.0105 | 227.9565 | 0.2747796 | 157.3792 | 231.44 | 0.2747799 | 156.9785 | 230.8507 | 0.2747557 | 153.8768 | 226.2895
0.2764495 | 155.5558 | 228.7585 | 0.2764252 | 151.9702 | 223.4857 | 0.2762705 | 153.6143 | 225.9035 | 0.276439 | 153.2375 | 225.3492 | 0.2766115 | 159.466 | 234.5089 | 0.2764517 | 157.6422 | 231.8267 | 0.2764522 | 155.8179 | 229.144 | 0.2764423 | 158.3065 | 232.8037 | 0.2764405 | 157.7882 | 232.0414 | 0.2764363 | 154.7743 | 227.6093
0.2781093 | 156.4358 | 230.0527 | 0.2780992 | 152.832 | 224.753 | 0.2779246 | 154.4256 | 227.0965 | 0.2781035 | 154.0337 | 226.5201 | 0.2782689 | 160.3273 | 235.7754 | 0.2781203 | 158.3663 | 232.8916 | 0.2781236 | 156.6032 | 230.2988 | 0.278094 | 159.1386 | 234.0274 | 0.2780957 | 158.6284 | 233.277 | 0.278116 | 155.6606 | 228.9127
0.2797644 | 157.2691 | 231.2781 | 0.2797786 | 153.8478 | 226.2467 | 0.2795894 | 155.3411 | 228.4427 | 0.2797818 | 154.8844 | 227.7711 | 0.2799261 | 161.1713 | 237.0166 | 0.2797794 | 159.1635 | 234.064 | 0.2797854 | 157.459 | 231.5574 | 0.2797589 | 160.0531 | 235.3722 | 0.2797617 | 159.3539 | 234.344 | 0.2797826 | 156.4754 | 230.1109
0.2814237 | 158.0589 | 232.4396 | 0.2814483 | 154.777 | 227.6133 | 0.281273 | 156.2073 | 229.7166 | 0.2814542 | 155.6048 | 228.8306 | 0.2816035 | 162.0255 | 238.2727 | 0.281432 | 160.1285 | 235.4831 | 0.281437 | 158.3157 | 232.8172 | 0.2814347 | 161.032 | 236.8118 | 0.2814451 | 160.1205 | 235.4713 | 0.281442 | 157.3315 | 231.3698
0.2831031 | 158.8886 | 233.6597 | 0.2831084 | 155.6401 | 228.8825 | 0.2829477 | 156.9701 | 230.8383 | 0.2831177 | 156.4449 | 230.0661 | 0.2832824 | 162.8544 | 239.4918 | 0.2830995 | 160.9405 | 236.6772 | 0.283099 | 159.0792 | 233.9401 | 0.2831144 | 161.9468 | 238.1571 | 0.2831209 | 160.9243 | 236.6534 | 0.2830954 | 158.3185 | 232.8213
0.2847787 | 159.8624 | 235.0918 | 0.2847644 | 156.5962 | 230.2886 | 0.2846154 | 157.8073 | 232.0695 | 0.2847677 | 157.4318 | 231.5174 | 0.2849537 | 163.7107 | 240.7511 | 0.2847811 | 161.7874 | 237.9226 | 0.2847748 | 159.9498 | 235.2203 | 0.2847843 | 162.6041 | 239.1237 | 0.2847836 | 161.806 | 237.95 | 0.2847713 | 159.1149 | 233.9925
0.2864441 | 160.7058 | 236.332 | 0.2864374 | 157.4176 | 231.4964 | 0.2862702 | 158.7691 | 233.484 | 0.2864329 | 158.2761 | 232.7589 | 0.2866141 | 164.5329 | 241.9602 | 0.2864504 | 162.7985 | 239.4096 | 0.2864473 | 160.731 | 236.3691 | 0.2864414 | 163.4453 | 240.3607 | 0.2864383 | 162.6104 | 239.133 | 0.2864548 | 159.901 | 235.1486
0.2881036 | 161.4565 | 237.436 | 0.2881179 | 158.1724 | 232.6065 | 0.2879356 | 159.6011 | 234.7075 | 0.2881083 | 159.0444 | 233.8888 | 0.2882716 | 165.4493 | 243.3078 | 0.2881111 | 163.6439 | 240.6528 | 0.2881119 | 161.6636 | 237.7406 | 0.2881005 | 164.2867 | 241.5981 | 0.2881 | 163.4857 | 240.4201 | 0.2881183 | 160.696 | 236.3177
0.2897647 | 162.3287 | 238.7187 | 0.289791 | 159.0528 | 233.9012 | 0.2896115 | 160.4514 | 235.9579 | 0.2897846 | 159.9419 | 235.2087 | 0.2899394 | 166.378 | 244.6735 | 0.2897696 | 164.4901 | 241.8972 | 0.2897664 | 162.4898 | 238.9556 | 0.2897755 | 165.1663 | 242.8916 | 0.2897782 | 164.4472 | 241.8341 | 0.2897715 | 161.602 | 237.65
0.2914397 | 163.1428 | 239.9159 | 0.2914484 | 159.9686 | 235.248 | 0.2912889 | 161.3717 | 237.3113 | 0.2914461 | 160.7122 | 236.3415 | 0.2916197 | 167.2842 | 246.0061 | 0.2914384 | 165.5096 | 243.3964 | 0.2914254 | 163.3767 | 240.2599 | 0.2914543 | 166.0051 | 244.1251 | 0.291455 | 165.3009 | 243.0896 | 0.2914227 | 162.4991 | 238.9692
0.2931234 | 163.8855 | 241.0082 | 0.2930977 | 160.773 | 236.4308 | 0.2929518 | 162.1949 | 238.5219 | 0.2930986 | 161.5315 | 237.5463 | 0.2932859 | 168.1718 | 247.3114 | 0.2931195 | 166.5016 | 244.8554 | 0.2931039 | 164.2216 | 241.5024 | 0.2931229 | 167.0017 | 245.5907 | 0.2931156 | 166.0334 | 244.1667 | 0.2930983 | 163.3963 | 240.2887
0.2947886 | 164.5763 | 242.0239 | 0.2947675 | 161.6164 | 237.6711 | 0.2946015 | 162.877 | 239.5251 | 0.294763 | 162.3692 | 238.7782 | 0.2949432 | 169.0553 | 248.6107 | 0.294794 | 167.2589 | 245.969 | 0.29478 | 165.0854 | 242.7726 | 0.2947759 | 167.8399 | 246.8234 | 0.2947676 | 166.9355 | 245.4934 | 0.2947802 | 164.329 | 241.6603
0.2964419 | 165.3302 | 243.1326 | 0.2964464 | 162.4499 | 238.8969 | 0.2962594 | 163.7331 | 240.7839 | 0.2964422 | 163.2512 | 240.0752 | 0.2966001 | 169.8383 | 249.7623 | 0.2964489 | 168.2377 | 247.4084 | 0.2964484 | 165.891 | 243.9573 | 0.2964281 | 168.6842 | 248.065 | 0.2964277 | 167.7081 | 246.6296 | 0.2964453 | 165.2888 | 243.0718
0.2980972 | 166.0851 | 244.2429 | 0.2981074 | 163.1801 | 239.9707 | 0.2979362 | 164.5788 | 242.0277 | 0.2981159 | 164.1109 | 241.3395 | 0.2982681 | 170.6897 | 251.0142 | 0.2981049 | 169.1241 | 248.7119 | 0.2981056 | 166.7338 | 245.1968 | 0.2980989 | 169.4616 | 249.2082 | 0.2981063 | 168.4311 | 247.6928 | 0.2981026 | 166.08 | 244.2353
0.2997709 | 166.8836 | 245.4171 | 0.2997676 | 164.0307 | 241.2216 | 0.299611 | 165.3815 | 243.2081 | 0.2997783 | 164.942 | 242.5617 | 0.2999466 | 171.6109 | 252.3689 | 0.2997676 | 169.9345 | 249.9036 | 0.2997678 | 167.673 | 246.5779 | 0.2997757 | 170.1989 | 250.2925 | 0.2997794 | 169.2887 | 248.954 | 0.2997622 | 166.7784 | 245.2624
0.3014482 | 167.7301 | 246.6619 | 0.3014218 | 164.8273 | 242.3931 | 0.3012747 | 166.1684 | 244.3654 | 0.3014333 | 165.8537 | 243.9024 | 0.3016154 | 172.5008 | 253.6777 | 0.3014428 | 170.7717 | 251.1348 | 0.3014424 | 168.611 | 247.9573 | 0.3014474 | 171.0941 | 251.6089 | 0.3014462 | 170.2801 | 250.4119 | 0.3014382 | 167.6752 | 246.5811
0.303113 | 168.6131 | 247.9605 | 0.3030924 | 165.6974 | 243.6726 | 0.3029338 | 167.1054 | 245.7432 | 0.3030984 | 166.622 | 245.0324 | 0.3032737 | 173.5364 | 255.2006 | 0.3031151 | 171.7942 | 252.6385 | 0.3031202 | 169.595 | 249.4044 | 0.3031052 | 171.9678 | 252.8938 | 0.3030979 | 171.1436 | 251.6818 | 0.3031164 | 168.5115 | 247.8111
0.3047646 | 169.5129 | 249.2837 | 0.304778 | 166.6344 | 245.0506 | 0.3045931 | 167.9068 | 246.9218 | 0.3047751 | 167.3826 | 246.1509 | 0.3049272 | 174.4536 | 256.5493 | 0.3047798 | 172.6168 | 253.8482 | 0.3047878 | 170.464 | 250.6824 | 0.3047636 | 172.8979 | 254.2616 | 0.304761 | 172.0397 | 252.9995 | 0.3047857 | 169.3504 | 249.0447
0.3064234 | 170.3815 | 250.5611 | 0.3064491 | 167.615 | 246.4927 | 0.3062737 | 168.702 | 248.0912 | 0.3064502 | 168.206 | 247.3618 | 0.3065963 | 175.3425 | 257.8566 | 0.3064303 | 173.4297 | 255.0436 | 0.3064408 | 171.2625 | 251.8566 | 0.3064346 | 173.7915 | 255.5758 | 0.30644 | 172.9753 | 254.3754 | 0.3064406 | 170.305 | 250.4485
0.3080962 | 171.2611 | 251.8545 | 0.3081105 | 168.3956 | 247.6406 | 0.3079531 | 169.4811 | 249.2369 | 0.3081142 | 169.0506 | 248.6038 | 0.3082778 | 176.2655 | 259.214 | 0.3080907 | 174.3183 | 256.3504 | 0.308096 | 172.0741 | 253.0502 | 0.3081162 | 174.7287 | 256.954 | 0.3081148 | 173.8755 | 255.6992 | 0.3081017 | 171.2035 | 251.7699
0.3097788 | 171.9664 | 252.8917 | 0.3097677 | 169.2464 | 248.8917 | 0.309622 | 170.3653 | 250.5373 | 0.3097676 | 169.7686 | 249.6597 | 0.3099497 | 177.0995 | 260.4405 | 0.3097716 | 175.2178 | 257.6732 | 0.3097726 | 172.8904 | 254.2506 | 0.3097909 | 175.603 | 258.2397 | 0.3097784 | 174.7415 | 256.9728 | 0.3097723 | 172.0817 | 253.0613
0.3114486 | 172.9026 | 254.2685 | 0.3114365 | 170.1257 | 250.1848 | 0.3112771 | 171.1085 | 251.6301 | 0.3114257 | 170.6555 | 250.9639 | 0.3116084 | 177.8285 | 261.5125 | 0.3114447 | 175.9636 | 258.7701 | 0.3114471 | 173.5725 | 255.2537 | 0.3114504 | 176.4837 | 259.5348 | 0.3114348 | 175.5561 | 258.1707 | 0.3114499 | 172.9557 | 254.3466
0.3131065 | 173.7546 | 255.5215 | 0.3131172 | 170.9183 | 251.3505 | 0.3129343 | 172.0093 | 252.9548 | 0.3131003 | 171.4583 | 252.1446 | 0.313264 | 178.7145 | 262.8155 | 0.3131123 | 176.8721 | 260.106 | 0.3131117 | 174.5127 | 256.6363 | 0.3131061 | 177.2199 | 260.6175 | 0.3130953 | 176.4727 | 259.5186 | 0.3131179 | 173.8656 | 255.6847
0.3147644 | 174.6517 | 256.8407 | 0.3147908 | 171.7313 | 252.546 | 0.3146093 | 172.9078 | 254.2762 | 0.3147748 | 172.2006 | 253.2361 | 0.3149313 | 179.5475 | 264.0404 | 0.3147711 | 177.7806 | 261.4421 | 0.3147662 | 175.4429 | 258.0043 | 0.3147736 | 178.1553 | 261.9932 | 0.3147716 | 177.2744 | 260.6976 | 0.3147711 | 174.678 | 256.8794
0.3164418 | 175.4661 | 258.0384 | 0.3164466 | 172.6213 | 253.8548 | 0.3162879 | 173.7742 | 255.5502 | 0.3164427 | 173.026 | 254.45 | 0.3166125 | 180.2836 | 265.123 | 0.3164321 | 178.5853 | 262.6254 | 0.3164282 | 176.2268 | 259.157 | 0.3164512 | 179.1885 | 263.5125 | 0.3164496 | 177.9975 | 261.7611 | 0.3164279 | 175.6246 | 258.2715
0.3181204 | 176.3612 | 259.3547 | 0.3180967 | 173.5341 | 255.1971 | 0.3179538 | 174.6104 | 256.78 | 0.3180959 | 173.7728 | 255.5483 | 0.3182827 | 181.1885 | 266.4537 | 0.3181081 | 179.4107 | 263.8393 | 0.3181046 | 177.0857 | 260.4202 | 0.3181228 | 180.0087 | 264.7187 | 0.3181136 | 178.8154 | 262.9638 | 0.3181007 | 176.3781 | 259.3796
0.3197907 | 177.0871 | 260.4223 | 0.3197632 | 174.2804 | 256.2948 | 0.3196053 | 175.4819 | 258.0616 | 0.3197518 | 174.5366 | 256.6715 | 0.3199432 | 182.2218 | 267.9732 | 0.3197873 | 180.3364 | 265.2006 | 0.3197837 | 178.0522 | 261.8415 | 0.3197813 | 180.8364 | 265.9359 | 0.3197659 | 179.5821 | 264.0913 | 0.3197772 | 177.2908 | 260.7218
0.3214394 | 177.8909 | 261.6042 | 0.3214417 | 175.1545 | 257.5801 | 0.3212621 | 176.291 | 259.2514 | 0.321429 | 175.3752 | 257.9047 | 0.3215953 | 183.157 | 269.3486 | 0.3214547 | 181.1769 | 266.4367 | 0.3214528 | 178.7281 | 262.8354 | 0.3214339 | 181.7554 | 267.2873 | 0.3214261 | 180.4074 | 265.3051 | 0.321449 | 178.0305 | 261.8095
0.323097 | 178.6673 | 262.746 | 0.323113 | 175.8824 | 258.6505 | 0.3229393 | 177.0863 | 260.4211 | 0.3231079 | 176.2871 | 259.2457 | 0.3232587 | 184.0698 | 270.6909 | 0.3231057 | 182.041 | 267.7073 | 0.3231098 | 179.6142 | 264.1385 | 0.3231004 | 182.5006 | 268.3832 | 0.3231001 | 181.2782 | 266.5855 | 0.3231047 | 178.7808 | 262.9129
0.3247679 | 179.5287 | 264.0127 | 0.3247726 | 176.6516 | 259.7817 | 0.3246168 | 177.9119 | 261.6351 | 0.3247747 | 177.0901 | 260.4267 | 0.3249389 | 184.9598 | 271.9997 | 0.3247633 | 182.8986 | 268.9685 | 0.3247702 | 180.5219 | 265.4733 | 0.3247831 | 183.3186 | 269.5862 | 0.3247768 | 182.2164 | 267.9653 | 0.3247609 | 179.5617 | 264.0613
0.3264449 | 180.4286 | 265.3361 | 0.3264295 | 177.4372 | 260.9371 | 0.3262809 | 178.7778 | 262.9086 | 0.3264333 | 178.0048 | 261.7717 | 0.3266069 | 185.7338 | 273.138 | 0.3264405 | 183.7451 | 270.2134 | 0.3264418 | 181.3707 | 266.7216 | 0.3264499 | 184.1009 | 270.7366 | 0.3264429 | 183.0626 | 269.2096 | 0.3264355 | 180.4465 | 265.3624
0.3281091 | 181.2532 | 266.5489 | 0.3280989 | 178.275 | 262.1691 | 0.3279366 | 179.6268 | 264.157 | 0.3280936 | 178.8736 | 263.0493 | 0.3282687 | 186.5632 | 274.3577 | 0.3281132 | 184.5679 | 271.4234 | 0.3281225 | 182.2846 | 268.0655 | 0.3281089 | 185.0305 | 272.1037 | 0.3280929 | 183.9264 | 270.4801 | 0.3281116 | 181.2222 | 266.5032
0.3297665 | 182.1307 | 267.8392 | 0.3297792 | 179.073 | 263.3426 | 0.3295957 | 180.525 | 265.4779 | 0.3297685 | 179.6145 | 264.1389 | 0.3299245 | 187.4234 | 275.6226 | 0.3297777 | 185.4398 | 272.7055 | 0.3297907 | 183.2706 | 269.5155 | 0.3297625 | 185.952 | 273.4589 | 0.3297519 | 184.7348 | 271.6688 | 0.3297842 | 182.2068 | 267.9512
0.3314246 | 183.0473 | 269.1873 | 0.3314543 | 180.0424 | 264.7682 | 0.3312653 | 181.4336 | 266.8141 | 0.3314526 | 180.4112 | 265.3105 | 0.3315881 | 188.2878 | 276.8938 | 0.3314318 | 186.2986 | 273.9686 | 0.3314447 | 184.1798 | 270.8527 | 0.3314302 | 186.9612 | 274.9429 | 0.3314274 | 185.5539 | 272.8734 | 0.3314467 | 183.1833 | 269.3872
0.3330998 | 183.8734 | 270.4021 | 0.3331191 | 180.8858 | 266.0086 | 0.3329467 | 182.2533 | 268.0196 | 0.3331231 | 181.3023 | 266.621 | 0.3332666 | 189.1985 | 278.233 | 0.3330927 | 187.1615 | 275.2374 | 0.3330962 | 184.9646 | 272.0068 | 0.333113 | 187.7395 | 276.0875 | 0.3331062 | 186.3585 | 274.0566 | 0.3330943 | 183.9928 | 270.5777
0.3347807 | 184.6187 | 271.498 | 0.3347746 | 181.7135 | 267.2258 | 0.3346145 | 183.097 | 269.2602 | 0.3347766 | 182.0625 | 267.7389 | 0.3349415 | 190.1787 | 279.6745 | 0.3347713 | 188.0936 | 276.6082 | 0.3347642 | 185.8226 | 273.2685 | 0.3347852 | 188.7153 | 277.5226 | 0.3347738 | 187.1557 | 275.2289 | 0.3347666 | 184.7875 | 271.7463
0.3364542 | 185.5013 | 272.7961 | 0.3364353 | 182.6315 | 268.5758 | 0.3362722 | 184.0031 | 270.5928 | 0.3364347 | 182.943 | 269.0338 | 0.3366048 | 191.0624 | 280.9742 | 0.3364504 | 189.0343 | 277.9916 | 0.336444 | 186.658 | 274.4971 | 0.3364443 | 189.4934 | 278.6668 | 0.336436 | 187.9406 | 276.3833 | 0.3364452 | 185.7089 | 273.1013
0.3381147 | 186.3991 | 274.1163 | 0.3381144 | 183.4537 | 269.7848 | 0.3379289 | 184.7021 | 271.6208 | 0.3381064 | 183.8364 | 270.3477 | 0.338264 | 191.9447 | 282.2716 | 0.3381179 | 189.8908 | 279.2512 | 0.3381129 | 187.4197 | 275.6172 | 0.3380999 | 190.3216 | 279.8848 | 0.3380938 | 188.6647 | 277.448 | 0.3381212 | 186.5487 | 274.3364
0.3397687 | 187.1349 | 275.1983 | 0.3397869 | 184.1794 | 270.8521 | 0.3396004 | 185.5251 | 272.831 | 0.3397837 | 184.6803 | 271.5887 | 0.3399296 | 192.8886 | 283.6597 | 0.3397771 | 190.7736 | 280.5495 | 0.3397708 | 188.2209 | 276.7954 | 0.339765 | 191.2123 | 281.1945 | 0.3397681 | 189.4203 | 278.5593 | 0.3397795 | 187.334 | 275.4912
0.3414355 | 187.9815 | 276.4434 | 0.3414497 | 185.0906 | 272.192 | 0.3412792 | 186.3942 | 274.1091 | 0.3414482 | 185.5547 | 272.8746 | 0.3416052 | 193.7263 | 284.8916 | 0.3414328 | 191.6282 | 281.8061 | 0.3414283 | 189.1685 | 278.189 | 0.3414465 | 192.0747 | 282.4627 | 0.3414494 | 189.9654 | 279.3609 | 0.3414352 | 188.2664 | 276.8623
0.3431193 | 188.8373 | 277.7019 | 0.343103 | 185.9747 | 273.4923 | 0.3429485 | 187.2416 | 275.3553 | 0.3431043 | 186.4037 | 274.1231 | 0.3432908 | 194.5435 | 286.0934 | 0.3431068 | 192.5793 | 283.2049 | 0.3430999 | 190.1316 | 279.6052 | 0.3431173 | 192.9915 | 283.811 | 0.3431226 | 190.4902 | 280.1327 | 0.3431003 | 189.2426 | 278.2979
0.3447866 | 189.661 | 278.9132 | 0.3447633 | 186.7365 | 274.6125 | 0.3446079 | 188.0181 | 276.4971 | 0.3447593 | 187.2069 | 275.3043 | 0.3449531 | 195.4229 | 287.3867 | 0.3447888 | 193.5284 | 284.6005 | 0.344781 | 190.9954 | 280.8756 | 0.3447782 | 193.9528 | 285.2247 | 0.3447788 | 191.1744 | 281.1388 | 0.3447801 | 190.0039 | 279.4175
0.3464424 | 190.4487 | 280.0716 | 0.3464396 | 187.6334 | 275.9315 | 0.346259 | 188.8928 | 277.7835 | 0.3464305 | 188.086 | 276.5971 | 0.3466057 | 196.2626 | 288.6215 | 0.3464585 | 194.3377 | 285.7908 | 0.3464528 | 191.9686 | 282.3068 | 0.3464319 | 194.7461 | 286.3914 | 0.3464327 | 191.8126 | 282.0774 | 0.3464535 | 190.8129 | 280.6072
0.3480927 | 191.3136 | 281.3435 | 0.348116 | 188.446 | 277.1265 | 0.3479294 | 189.6522 | 278.9003 | 0.3481141 | 188.9714 | 277.8991 | 0.3482687 | 197.2457 | 290.0672 | 0.3481105 | 195.3094 | 287.2196 | 0.3481112 | 192.898 | 283.6736 | 0.3480932 | 195.5187 | 287.5274 | 0.3481013 | 192.4671 | 283.0398 | 0.3481106 | 191.7699 | 282.0146
0.349759 | 192.0624 | 282.4447 | 0.3497798 | 189.2106 | 278.251 | 0.3496075 | 190.4905 | 280.1331 | 0.3497835 | 189.7872 | 279.0988 | 0.3499414 | 198.1696 | 291.4259 | 0.3497639 | 196.2567 | 288.6127 | 0.3497658 | 193.6938 | 284.8439 | 0.3497711 | 196.3538 | 288.7556 | 0.3497832 | 193.2664 | 284.2153 | 0.3497666 | 192.6766 | 283.3479
0.3514434 | 192.9206 | 283.7068 | 0.3514299 | 190.0352 | 279.4635 | 0.3512774 | 191.2141 | 281.1971 | 0.3514428 | 190.5647 | 280.2422 | 0.3516169 | 199.2055 | 292.9493 | 0.3514344 | 197.0717 | 289.8113 | 0.3514361 | 194.4066 | 285.892 | 0.3514464 | 197.034 | 289.7559 | 0.3514475 | 194.0784 | 285.4095 | 0.3514299 | 193.4723 | 284.5181
0.3531148 | 193.8086 | 285.0127 | 0.3530964 | 190.8592 | 280.6753 | 0.3529308 | 192.0271 | 282.3927 | 0.353102 | 191.4422 | 281.5326 | 0.3532816 | 200.0488 | 294.1893 | 0.3531108 | 197.8581 | 290.9677 | 0.3531171 | 195.2592 | 287.1459 | 0.3531043 | 197.9656 | 291.1258 | 0.3531042 | 194.6466 | 286.245 | 0.3531108 | 194.3836 | 285.8583
0.354775 | 194.5963 | 286.171 | 0.3547733 | 191.6315 | 281.8111 | 0.3545884 | 192.8616 | 283.6201 | 0.3547721 | 192.2414 | 282.7079 | 0.354931 | 200.9487 | 295.5127 | 0.3547794 | 198.7659 | 292.3027 | 0.3547851 | 195.9982 | 288.2326 | 0.3547621 | 198.9268 | 292.5394 | 0.3547601 | 195.3663 | 287.3033 | 0.3547815 | 195.1397 | 286.9701
0.3564297 | 195.4279 | 287.394 | 0.3564495 | 192.5624 | 283.18 | 0.3562581 | 193.7384 | 284.9094 | 0.3564562 | 193.068 | 283.9235 | 0.3565917 | 201.6853 | 296.596 | 0.3564385 | 199.4553 | 293.3166 | 0.3564472 | 196.8289 | 289.4543 | 0.3564226 | 199.8383 | 293.8798 | 0.3564271 | 196.1107 | 288.3981 | 0.3564453 | 195.9365 | 288.1419
0.3580932 | 196.2911 | 288.6634 | 0.3581138 | 193.3298 | 284.3085 | 0.3579369 | 194.5757 | 286.1407 | 0.3581294 | 193.9578 | 285.2321 | 0.3582701 | 202.5978 | 297.9379 | 0.3580967 | 200.3813 | 294.6783 | 0.3581006 | 197.6987 | 290.7334 | 0.3580984 | 200.7359 | 295.1998 | 0.3581101 | 196.9054 | 289.5667 | 0.3581023 | 196.7581 | 289.3501
0.359778 | 197.1073 | 289.8637 | 0.3597678 | 194.09 | 285.4264 | 0.3596086 | 195.467 | 287.4515 | 0.3597802 | 194.8865 | 286.5978 | 0.3599464 | 203.3395 | 299.0286 | 0.3597687 | 201.2579 | 295.9675 | 0.359769 | 198.5994 | 292.058 | 0.359775 | 201.6412 | 296.5311 | 0.3597838 | 197.6399 | 290.6469 | 0.3597687 | 197.5784 | 290.5565
0.3614522 | 197.9317 | 291.076 | 0.3614291 | 195.0705 | 286.8683 | 0.3612704 | 196.3162 | 288.7003 | 0.3614337 | 195.626 | 287.6853 | 0.3616189 | 204.1608 | 300.2364 | 0.3614476 | 202.0985 | 297.2037 | 0.3614497 | 199.4256 | 293.273 | 0.3614424 | 202.3535 | 297.5787 | 0.3614424 | 198.5642 | 292.0061 | 0.3614514 | 198.3364 | 291.6712
0.3631127 | 198.7359 | 292.2586 | 0.3631054 | 195.8911 | 288.0751 | 0.3629274 | 197.1981 | 289.9972 | 0.3631012 | 196.472 | 288.9294 | 0.3632726 | 205.0526 | 301.5479 | 0.3631212 | 203.1906 | 298.8097 | 0.3631175 | 200.3292 | 294.6018 | 0.3631017 | 203.2354 | 298.8755 | 0.3631001 | 199.4229 | 293.2689 | 0.3631237 | 199.336 | 293.1411
0.3647714 | 199.5685 | 293.4831 | 0.3647802 | 196.7489 | 289.3367 | 0.3645983 | 198.1079 | 291.3351 | 0.3647758 | 197.2196 | 290.0289 | 0.3649345 | 206.0054 | 302.9491 | 0.3647776 | 204.1995 | 300.2934 | 0.3647756 | 201.1364 | 295.7888 | 0.3647607 | 204.0674 | 300.0991 | 0.3647695 | 200.2481 | 294.4826 | 0.3647849 | 200.1565 | 294.3478
0.3664367 | 200.4973 | 294.8489 | 0.366447 | 197.7392 | 290.793 | 0.366276 | 198.9084 | 292.5123 | 0.3664455 | 197.8303 | 290.9269 | 0.3666126 | 206.9708 | 304.3688 | 0.366434 | 205.0325 | 301.5184 | 0.3664274 | 202.0094 | 297.0727 | 0.3664405 | 204.9249 | 301.3602 | 0.3664555 | 201.0204 | 295.6183 | 0.3664374 | 201.0036 | 295.5935
0.368116 | 201.4187 | 296.2039 | 0.3680994 | 198.6209 | 292.0895 | 0.3679568 | 199.72 | 293.7058 | 0.368099 | 198.7662 | 292.3032 | 0.3682897 | 208.0018 | 305.885 | 0.3681035 | 205.8761 | 302.759 | 0.3680967 | 202.7915 | 298.2228 | 0.368122 | 205.8572 | 302.7312 | 0.3681254 | 202.0207 | 297.0892 | 0.3680953 | 201.8572 | 296.8488
0.3697872 | 202.1475 | 297.2757 | 0.369758 | 199.389 | 293.2191 | 0.3696175 | 200.6208 | 295.0305 | 0.3697577 | 199.5891 | 293.5134 | 0.3699585 | 209.0515 | 307.4287 | 0.3697829 | 206.7178 | 303.9968 | 0.3697776 | 203.5822 | 299.3857 | 0.3697906 | 206.7919 | 304.1057 | 0.3697807 | 202.90625 | 298.3915 | 0.3697737 | 202.8018 | 298.238
0.371442 | 202.9794 | 298.4991 | 0.371433 | 200.2624 | 294.5036 | 0.3712684 | 201.3932 | 296.1665 | 0.3714284 | 200.2928 | 294.5482 | 0.371607 | 210.0051 | 308.831 | 0.3714513 | 207.5127 | 305.1658 | 0.3714516 | 204.3432 | 300.5048 | 0.371444 | 207.6291 | 305.3369 | 0.3714334 | 203.7444 | 299.6241 | 0.3714488 | 203.6987 | 299.5569
0.3730974 | 203.8442 | 299.7708 | 0.3731074 | 201.0775 | 295.7022 | 0.372934 | 202.1181 | 297.2325 | 0.3731097 | 201.098 | 295.7323 | 0.3732629 | 210.8115 | 310.0169 | 0.3731129 | 208.3628 | 306.4158 | 0.3731131 | 205.1666 | 301.7156 | 0.3730993 | 208.444 | 306.5352 | 0.3730992 | 204.5764 | 300.8476 | 0.3731104 | 204.5643 | 300.8299
0.3747609 | 204.644 | 300.9471 | 0.3747758 | 201.8549 | 296.8454 | 0.3746128 | 202.99 | 298.5147 | 0.3747864 | 201.9752 | 297.0224 | 0.3749367 | 211.5964 | 311.1711 | 0.3747671 | 209.1744 | 307.6094 | 0.3747662 | 206.0242 | 302.9767 | 0.3747759 | 209.401 | 307.9427 | 0.3747747 | 205.4261 | 302.0972 | 0.3747658 | 205.4978 | 302.2027
0.3764399 | 205.5295 | 302.2493 | 0.3764294 | 202.7823 | 298.2093 | 0.3762828 | 203.8023 | 299.7092 | 0.3764486 | 202.6145 | 297.9625 | 0.3766085 | 212.3851 | 312.3311 | 0.376438 | 210.0256 | 308.8611 | 0.376435 | 206.8745 | 304.2273 | 0.3764518 | 210.2598 | 309.2055 | 0.3764448 | 206.1314 | 303.1344 | 0.3764238 | 206.4279 | 303.5704
0.3781149 | 206.5301 | 303.7207 | 0.3780825 | 203.601 | 299.4132 | 0.3779435 | 204.7298 | 301.0733 | 0.3781033 | 203.4981 | 299.2619 | 0.3782752 | 213.1194 | 313.4109 | 0.3781171 | 210.9927 | 310.2834 | 0.3781162 | 207.7665 | 305.539 | 0.3781137 | 211.0673 | 310.3931 | 0.3781033 | 206.8983 | 304.2622 | 0.3780999 | 207.3079 | 304.8645
0.3797779 | 207.5022 | 305.1503 | 0.3797622 | 204.5252 | 300.7724 | 0.379596 | 205.704 | 302.5059 | 0.3797681 | 204.351 | 300.5162 | 0.3799308 | 213.9342 | 314.6091 | 0.3797836 | 211.7325 | 311.3713 | 0.3797905 | 208.5932 | 306.7547 | 0.3797669 | 211.9586 | 311.7038 | 0.3797586 | 207.6429 | 305.3571 | 0.3797759 | 208.0985 | 306.0272
0.3814308 | 208.3786 | 306.4391 | 0.3814391 | 205.3156 | 301.9346 | 0.3812577 | 206.6517 | 303.8996 | 0.3814491 | 205.2833 | 301.8872 | 0.3815901 | 214.8265 | 315.9214 | 0.3814426 | 212.5672 | 312.5988 | 0.381449 | 209.3569 | 307.8778 | 0.3814254 | 212.8735 | 313.0492 | 0.3814275 | 208.4448 | 306.5364 | 0.3814493 | 208.8866 | 307.1862
0.3830945 | 209.2578 | 307.7321 | 0.3831081 | 206.1413 | 303.149 | 0.3829431 | 207.4351 | 305.0516 | 0.3831208 | 206.1943 | 303.2269 | 0.3832683 | 215.7489 | 317.2778 | 0.3830948 | 213.5715 | 314.0757 | 0.3831031 | 210.0876 | 308.9524 | 0.3831019 | 213.6437 | 314.1819 | 0.3831093 | 209.2253 | 307.6843 | 0.383104 | 209.6493 | 308.3078
0.384772 | 209.929 | 308.7191 | 0.3847688 | 206.8388 | 304.1747 | 0.3846138 | 208.3094 | 306.3373 | 0.3847772 | 207.1295 | 304.6022 | 0.3849491 | 216.5853 | 318.5078 | 0.384764 | 214.51 | 315.4558 | 0.3847671 | 210.8283 | 310.0417 | 0.3847826 | 214.3861 | 315.2737 | 0.384787 | 210.0208 | 308.8541 | 0.3847643 | 210.4952 | 309.5518
0.386447 | 210.7061 | 309.8618 | 0.3864265 | 207.7284 | 305.4829 | 0.3862817 | 209.1199 | 307.5292 | 0.3864255 | 207.9305 | 305.7801 | 0.3866177 | 217.5194 | 319.8814 | 0.3864451 | 215.3751 | 316.7281 | 0.386444 | 211.6054 | 311.1844 | 0.386453 | 215.2685 | 316.5714 | 0.3864484 | 210.9116 | 310.1641 | 0.3864411 | 211.1545 | 310.5214
0.3881151 | 211.427 | 310.9221 | 0.3881018 | 208.4709 | 306.5749 | 0.387938 | 209.9286 | 308.7185 | 0.3880911 | 208.8279 | 307.0999 | 0.3882761 | 218.3744 | 321.1389 | 0.3881158 | 216.4039 | 318.2411 | 0.3881157 | 212.4752 | 312.4636 | 0.3881072 | 216.0453 | 317.7137 | 0.3881028 | 211.7682 | 311.4238 | 0.3881207 | 211.9801 | 311.7354
0.3897707 | 212.194 | 312.0499 | 0.3897847 | 209.2728 | 307.7542 | 0.3896035 | 210.731 | 309.8985 | 0.3897733 | 209.5852 | 308.2136 | 0.3899333 | 219.3026 | 322.5038 | 0.3897778 | 217.3508 | 319.6336 | 0.3897767 | 213.3123 | 313.6945 | 0.3897695 | 216.8123 | 318.8417 | 0.3897665 | 212.6194 | 312.6756 | 0.3897886 | 212.8529 | 313.019
0.3914292 | 212.9348 | 313.1394 | 0.3914539 | 210.0041 | 308.8296 | 0.3912827 | 211.666 | 311.2736 | 0.3914485 | 210.4447 | 309.4775 | 0.3916059 | 220.1384 | 323.7329 | 0.3914343 | 218.1178 | 320.7615 | 0.3914317 | 214.1136 | 314.8729 | 0.3914428 | 217.7746 | 320.2568 | 0.3914444 | 213.5675 | 314.0698 | 0.3914393 | 213.6891 | 314.2487
0.393103 | 213.8127 | 314.4305 | 0.3931136 | 210.9409 | 310.2073 | 0.3929587 | 212.6205 | 312.6772 | 0.3931121 | 211.2543 | 310.6681 | 0.3932858 | 221.0675 | 325.0993 | 0.3930996 | 218.8629 | 321.8573 | 0.3930936 | 215.1023 | 316.3269 | 0.3931241 | 218.7277 | 321.6583 | 0.3931192 | 214.4201 | 315.3236 | 0.3930936 | 214.3588 | 315.2335
0.3947835 | 214.6064 | 315.5976 | 0.3947664 | 211.6986 | 311.3214 | 0.3946199 | 213.3626 | 313.7685 | 0.3947649 | 212.002 | 311.7677 | 0.3949541 | 221.8801 | 326.2942 | 0.394784 | 219.7374 | 323.1432 | 0.3947708 | 215.9362 | 317.5532 | 0.3947942 | 219.656 | 323.0235 | 0.3947812 | 215.2085 | 316.4831 | 0.394769 | 215.1721 | 316.4296
0.3964527 | 215.468 | 316.8647 | 0.3964357 | 212.5559 | 312.5822 | 0.3962695 | 214.0956 | 314.8465 | 0.3964298 | 212.8015 | 312.9433 | 0.3966063 | 222.6691 | 327.4546 | 0.3964575 | 220.5562 | 324.3473 | 0.3964445 | 216.7439 | 318.741 | 0.3964459 | 220.5637 | 324.3584 | 0.396428 | 216.1269 | 317.8336 | 0.3964489 | 215.9908 | 317.6336
0.3981025 | 216.384 | 318.2118 | 0.3981181 | 213.3854 | 313.8021 | 0.3979293 | 214.8909 | 316.0161 | 0.398111 | 213.6621 | 314.209 | 0.3982564 | 223.3233 | 328.4166 | 0.3981153 | 221.3163 | 325.4651 | 0.3981119 | 217.5896 | 319.9847 | 0.398098 | 221.459 | 325.6749 | 0.3980887 | 216.8772 | 318.937 | 0.3981092 | 216.7115 | 318.6934
0.3997648 | 217.2476 | 319.4818 | 0.3997797 | 214.3833 | 315.2695 | 0.3996062 | 215.7017 | 317.2084 | 0.3997837 | 214.4792 | 315.4106 | 0.399927 | 224.1179 | 329.5852 | 0.3997712 | 222.21 | 326.7794 | 0.3997715 | 218.3655 | 321.1258 | 0.3997698 | 222.1361 | 326.6708 | 0.3997705 | 217.6056 | 320.0082 | 0.3997655 | 217.4294 | 319.749
0.4014427 | 218.0216 | 320.62 | 0.4014381 | 215.2541 | 316.5502 | 0.4012768 | 216.4802 | 318.3532 | 0.4014524 | 215.2896 | 316.6023 | 0.4016108 | 224.8417 | 330.6496 | 0.4014341 | 223.1588 | 328.1747 | 0.4014325 | 219.1016 | 322.2082 | 0.4014433 | 222.9407 | 327.854 | 0.4014456 | 218.4777 | 321.2908 | 0.4014257 | 218.3343 | 321.0799
0.4031207 | 218.8073 | 321.7754 | 0.403093 | 216.1117 | 317.8113 | 0.4029396 | 217.2877 | 319.5408 | 0.4031088 | 216.1272 | 317.8341 | 0.4032802 | 225.7402 | 331.9709 | 0.4031124 | 223.9623 | 329.3563 | 0.4031093 | 219.8651 | 323.3311 | 0.4031103 | 223.7522 | 329.0473 | 0.4031146 | 219.2894 | 322.4844 | 0.4031038 | 219.2104 | 322.3682
0.4047855 | 219.6556 | 323.023 | 0.4047607 | 216.8263 | 318.8622 | 0.4045943 | 218.1903 | 320.8681 | 0.4047691 | 217.0167 | 319.1422 | 0.4049421 | 226.7435 | 333.4464 | 0.4047827 | 224.8273 | 330.6284 | 0.4047897 | 220.6642 | 324.5061 | 0.404767 | 224.6166 | 330.3185 | 0.4047633 | 220.1512 | 323.7517 | 0.4047841 | 219.9554 | 323.4638
0.406437 | 220.3573 | 324.0548 | 0.4064458 | 217.7266 | 320.1862 | 0.4062567 | 219.1213 | 322.2371 | 0.4064513 | 217.8108 | 320.31 | 0.4065955 | 227.7188 | 334.8805 | 0.4064421 | 225.7341 | 331.9619 | 0.4064557 | 221.3808 | 325.56 | 0.4064246 | 225.4868 | 331.5983 | 0.4064294 | 221.0158 | 325.0232 | 0.4064509 | 220.8433 | 324.7696
0.4080954 | 221.1936 | 325.2848 | 0.4081167 | 218.5682 | 321.4238 | 0.4079374 | 219.877 | 323.3485 | 0.4081208 | 218.4624 | 321.2683 | 0.4082655 | 228.6837 | 336.2995 | 0.4080967 | 226.6411 | 333.2958 | 0.4081093 | 222.3335 | 326.9611 | 0.4081013 | 226.4395 | 332.9993 | 0.4081088 | 221.8641 | 326.2708 | 0.4081081 | 221.6479 | 325.9528
0.4097732 | 222.0705 | 326.5742 | 0.4097764 | 219.3425 | 322.5625 | 0.4096189 | 220.7106 | 324.5744 | 0.4097818 | 219.3326 | 322.548 | 0.4099454 | 229.7097 | 337.8084 | 0.4097608 | 227.4363 | 334.4652 | 0.4097655 | 223.1758 | 328.1997 | 0.4097805 | 227.2986 | 334.2626 | 0.4097829 | 222.6337 | 327.4025 | 0.409766 | 222.3635 | 327.0052
0.4114477 | 222.9435 | 327.8581 | 0.4114349 | 220.1407 | 323.7364 | 0.4112821 | 221.5764 | 325.8476 | 0.4114344 | 220.1875 | 323.8052 | 0.4116195 | 230.6252 | 339.1546 | 0.411438 | 228.2811 | 335.7075 | 0.4114388 | 223.9714 | 329.3697 | 0.4114529 | 228.0282 | 335.3356 | 0.411453 | 223.4198 | 328.5586 | 0.4114375 | 223.177 | 328.2015
0.4131159 | 223.693 | 328.9603 | 0.4131051 | 221.0565 | 325.0831 | 0.4129415 | 222.4092 | 327.0724 | 0.4130944 | 220.8661 | 324.803 | 0.4132833 | 231.3935 | 340.2845 | 0.4131115 | 229.103 | 336.9162 | 0.4131171 | 224.8292 | 330.6312 | 0.4131116 | 228.8489 | 336.5425 | 0.4131074 | 224.1796 | 329.6759 | 0.4131199 | 223.9619 | 329.3558
0.4147741 | 224.6493 | 330.3666 | 0.4147861 | 221.7481 | 326.1002 | 0.4145986 | 223.1748 | 328.1982 | 0.4147732 | 221.6474 | 325.952 | 0.4149391 | 232.2553 | 341.552 | 0.414777 | 229.995 | 338.2279 | 0.4147802 | 225.7052 | 331.9194 | 0.4147694 | 229.6521 | 337.7237 | 0.4156065 | 225.4593 | 331.5577 | 0.4147908 | 224.6961 | 330.4354
0.4164343 | 225.4171 | 331.4958 | 0.4164611 | 222.4397 | 327.1171 | 0.4162722 | 224.0782 | 329.5268 | 0.4164492 | 222.5683 | 327.3063 | 0.4166077 | 233.0836 | 342.77 | 0.41644 | 230.7714 | 339.3697 | 0.4164317 | 226.3899 | 332.9263 | 0.4164365 | 230.4522 | 338.9002 | 0.418123 | 226.7277 | 333.4231 | 0.4164444 | 225.5029 | 331.6218
0.4181133 | 226.2017 | 332.6495 | 0.4181139 | 223.2587 | 328.3217 | 0.417955 | 224.9315 | 330.7816 | 0.4181137 | 223.3045 | 328.389 | 0.4182862 | 233.9198 | 343.9998 | 0.4180975 | 231.696 | 340.7294 | 0.4180924 | 227.2521 | 334.1942 | 0.4181182 | 231.2437 | 340.0643 | 0.4206079 | 227.9983 | 335.2917 | 0.4180948 | 226.3875 | 332.9228
0.4197897 | 226.925 | 333.7133 | 0.4197649 | 224.0866 | 329.5391 | 0.4196181 | 225.7829 | 332.0337 | 0.4197696 | 224.0752 | 329.5223 | 0.4199553 | 234.6649 | 345.0955 | 0.4197755 | 232.502 | 341.9147 | 0.4197678 | 228.0514 | 335.3697 | 0.4197891 | 232.0917 | 341.3114 | 0.4230933 | 229.1695 | 337.0139 | 0.419763 | 227.2269 | 334.1572
0.421459 | 227.7189 | 334.8808 | 0.4214324 | 224.9178 | 330.7615 | 0.4212679 | 226.6876 | 333.3642 | 0.4214292 | 225.0905 | 331.0155 | 0.42161 | 235.5067 | 346.3334 | 0.4214571 | 233.4056 | 343.2435 | 0.4214467 | 228.8309 | 336.516 | 0.4214454 | 232.9665 | 342.5978 | 0.4256119 | 230.3945 | 338.8154 | 0.4214444 | 228.0395 | 335.3523
0.4231129 | 228.4628 | 335.9747 | 0.4231073 | 225.7526 | 331.9891 | 0.4229219 | 227.4895 | 334.5433 | 0.4231069 | 225.9454 | 332.2727 | 0.4232637 | 236.5195 | 347.8228 | 0.4231216 | 234.2754 | 344.5227 | 0.4231167 | 229.6488 | 337.7188 | 0.4230909 | 233.8843 | 343.9475 | 0.428113 | 231.807 | 340.8926 | 0.4231128 | 228.9471 | 336.6868
0.4247665 | 229.2795 | 337.1757 | 0.4247783 | 226.6185 | 333.2626 | 0.4245967 | 228.3411 | 335.7958 | 0.424785 | 226.6966 | 333.3774 | 0.4249315 | 237.3174 | 348.9962 | 0.4247742 | 235.2581 | 345.9678 | 0.4247731 | 230.5372 | 339.0253 | 0.4247587 | 234.7714 | 345.2521 | 0.4306025 | 233.1331 | 342.8429 | 0.4247723 | 229.932 | 338.1352
0.4264374 | 230.0895 | 338.3669 | 0.4264342 | 227.3756 | 334.3759 | 0.4262813 | 229.14 | 336.9706 | 0.4264489 | 227.5726 | 334.6655 | 0.4266097 | 238.1841 | 350.2708 | 0.4264332 | 236.109 | 347.2191 | 0.4264328 | 231.3388 | 340.2041 | 0.4264464 | 235.692 | 346.6058 | 0.4331688 | 234.4793 | 344.8224 | 0.4264282 | 230.7935 | 339.4021
0.4281122 | 231.0235 | 339.7405 | 0.4280905 | 228.22 | 335.6177 | 0.4279461 | 230.0216 | 338.267 | 0.4281076 | 228.409 | 335.8956 | 0.4282832 | 239.1362 | 351.6708 | 0.4281063 | 237.1015 | 348.6787 | 0.4281115 | 232.3299 | 341.6617 | 0.4281181 | 236.5791 | 347.9105 | 0.4358051 | 235.6127 | 346.4893 | 0.4281012 | 231.6744 | 340.6976
0.4297785 | 231.9055 | 341.0375 | 0.4297618 | 229.0228 | 336.7983 | 0.4296041 | 230.7672 | 339.3636 | 0.4297649 | 229.0256 | 336.8024 | 0.4299425 | 240.003 | 352.9456 | 0.4297822 | 237.881 | 349.8251 | 0.4297907 | 233.2661 | 343.0383 | 0.4297777 | 237.4535 | 349.1963 | 0.4384938 | 236.9654 | 348.4785 | 0.4297814 | 232.4956 | 341.9053
0.4314355 | 232.6851 | 342.184 | 0.4314438 | 229.9255 | 338.1258 | 0.4312607 | 231.6205 | 340.6184 | 0.4314327 | 229.8567 | 338.0245 | 0.4315977 | 240.7776 | 354.0847 | 0.4314457 | 238.7415 | 351.0905 | 0.4314584 | 234.2226 | 344.4449 | 0.4314302 | 238.158 | 350.2324 | 0.4412577 | 238.2505 | 350.3684 | 0.4314531 | 233.3405 | 343.1478
0.4330889 | 233.5191 | 343.4104 | 0.433119 | 230.7141 | 339.2855 | 0.4329354 | 232.3672 | 341.7165 | 0.433117 | 230.7246 | 339.3009 | 0.4332666 | 241.6832 | 355.4164 | 0.4330975 | 239.5304 | 352.2505 | 0.4331093 | 235.072 | 345.6941 | 0.4330968 | 238.9778 | 351.438 | 0.4441288 | 239.7332 | 352.5488 | 0.4331115 | 234.0532 | 344.1958
0.4347612 | 234.31 | 344.5735 | 0.4347815 | 231.5911 | 340.5752 | 0.4346145 | 233.1994 | 342.9403 | 0.4347854 | 231.4409 | 340.3543 | 0.4349441 | 242.5546 | 356.6979 | 0.4347579 | 240.3568 | 353.4658 | 0.4347652 | 235.9853 | 347.0371 | 0.4347813 | 239.8089 | 352.6601 | 0.4470367 | 241.2159 | 354.7293 | 0.4347655 | 234.8533 | 345.3725
0.4364425 | 235.167 | 345.8338 | 0.4364367 | 232.4912 | 341.8988 | 0.4362887 | 233.949 | 344.0427 | 0.4364373 | 232.2695 | 341.5728 | 0.4366187 | 243.5027 | 358.0922 | 0.4364364 | 241.1999 | 354.7057 | 0.4364368 | 236.7982 | 348.2326 | 0.4364567 | 240.7732 | 354.0783 | 0.4500392 | 242.7533 | 356.9901 | 0.4364356 | 235.7428 | 346.6806
0.4381146 | 235.9464 | 346.98 | 0.4381017 | 233.3788 | 343.2042 | 0.4379435 | 234.8254 | 345.3314 | 0.4380957 | 233.1274 | 342.8344 | 0.4382813 | 244.4838 | 359.535 | 0.4381142 | 242.0636 | 355.9759 | 0.438112 | 237.6224 | 349.4447 | 0.4381195 | 241.5343 | 355.1974 | 0.4520929 | 243.8482 | 358.6002 | 0.4381128 | 236.6985 | 348.086
0.439774 | 236.6676 | 348.0406 | 0.4397804 | 234.2211 | 344.4428 | 0.4396041 | 235.5415 | 346.3845 | 0.4397722 | 233.937 | 344.0251 | 0.4399368 | 245.2245 | 360.6243 | 0.4397834 | 242.8347 | 357.1098 | 0.4397782 | 238.311 | 350.4574 | 0.4397766 | 242.436 | 356.5236 | 0.455207 | 245.3771 | 360.8487 | 0.4397857 | 237.5085 | 349.2771
0.4414322 | 237.4586 | 349.2039 | 0.4414535 | 235.1421 | 345.7972 | 0.4412771 | 236.3741 | 347.6089 | 0.4414503 | 234.7324 | 345.1947 | 0.441598 | 246.1209 | 361.9425 | 0.44144 | 243.6837 | 358.3583 | 0.4414322 | 239.1561 | 351.7002 | 0.4414406 | 243.2289 | 357.6895 | 0.4583993 | 246.9768 | 363.2012 | 0.441447 | 238.3924 | 350.577
0.4431015 | 238.3567 | 350.5245 | 0.4431121 | 235.9389 | 346.9689 | 0.4429555 | 237.1633 | 348.7696 | 0.4431157 | 235.5825 | 346.4449 | 0.4432719 | 246.9204 | 363.1182 | 0.4431013 | 244.6408 | 359.7659 | 0.4430893 | 239.8999 | 352.7939 | 0.4431204 | 244.0379 | 358.8792 | 0.4605858 | 248.1325 | 364.9007 | 0.4430977 | 239.3018 | 351.9145
0.4447853 | 239.091 | 351.6044 | 0.4447621 | 236.5947 | 347.9333 | 0.4446203 | 237.9896 | 349.9848 | 0.4447717 | 236.3928 | 347.6365 | 0.4449525 | 247.7638 | 364.3585 | 0.4447764 | 245.5432 | 361.093 | 0.4447679 | 240.747 | 354.0397 | 0.4447897 | 244.772 | 359.9589 | 0.462792 | 249.2859 | 366.5969 | 0.4447669 | 240.0797 | 353.0583
0.4464532 | 239.882 | 352.7677 | 0.4464236 | 237.3965 | 349.1125 | 0.4462707 | 238.7463 | 351.0975 | 0.4464262 | 237.2969 | 348.9661 | 0.4466157 | 248.5831 | 365.5634 | 0.4464566 | 246.4661 | 362.4501 | 0.4464496 | 241.4908 | 355.1336 | 0.4464454 | 245.6726 | 361.2833 | 0.4650226 | 250.4196 | 368.2642 | 0.4464464 | 240.8661 | 354.2149
0.4481081 | 240.7687 | 354.0716 | 0.4481046 | 238.2263 | 350.3328 | 0.4479266 | 239.6359 | 352.4057 | 0.448103 | 238.1566 | 350.2303 | 0.4482668 | 249.5732 | 367.0194 | 0.4481243 | 247.3914 | 363.8109 | 0.4481211 | 242.4655 | 356.5669 | 0.4480975 | 246.4903 | 362.4858 | 0.4673076 | 251.6725 | 370.1066 | 0.4481182 | 241.7244 | 355.477
0.4497632 | 241.5877 | 355.2761 | 0.4497804 | 239.0564 | 351.5535 | 0.4496012 | 240.5046 | 353.6833 | 0.4497804 | 239.0204 | 351.5006 | 0.4499293 | 250.3917 | 368.2231 | 0.4497747 | 248.3599 | 365.2352 | 0.4497814 | 243.2849 | 357.7719 | 0.4497644 | 247.3351 | 363.7281 | 0.4696345 | 252.7253 | 371.6549 | 0.4497772 | 242.5438 | 356.682
0.4514313 | 242.3999 | 356.4705 | 0.4514471 | 239.902 | 352.797 | 0.4512762 | 241.4057 | 355.0085 | 0.4514472 | 239.9476 | 352.8641 | 0.4516098 | 251.3526 | 369.6362 | 0.4514316 | 249.1979 | 366.4675 | 0.451435 | 244.0484 | 358.8947 | 0.451441 | 248.1068 | 364.8629 | 0.4719632 | 253.7525 | 373.1654 | 0.4514275 | 243.3202 | 357.8238
0.4531134 | 243.2648 | 357.7423 | 0.4530989 | 240.6976 | 353.967 | 0.4529498 | 242.1734 | 356.1373 | 0.4531067 | 240.8658 | 354.2144 | 0.4532829 | 252.0809 | 370.7073 | 0.4531023 | 250.0375 | 367.7021 | 0.4531048 | 244.7519 | 359.9293 | 0.4531189 | 248.913 | 366.0485 | 0.4743227 | 254.8419 | 374.7675 | 0.453095 | 244.2488 | 359.1894
0.4547786 | 244.1105 | 358.986 | 0.454761 | 241.48 | 355.1177 | 0.4546052 | 242.9862 | 357.3327 | 0.4547657 | 241.7264 | 355.48 | 0.4549475 | 252.8743 | 371.874 | 0.4547772 | 250.8802 | 368.9415 | 0.4547861 | 245.5428 | 361.0924 | 0.4547769 | 249.6455 | 367.1258 | 0.4767436 | 255.9975 | 376.4669 | 0.4547756 | 245.0889 | 360.4248
0.4564395 | 244.9732 | 360.2548 | 0.4564422 | 242.2786 | 356.2921 | 0.4562613 | 243.8556 | 358.6112 | 0.4564403 | 242.4437 | 356.5348 | 0.4566004 | 253.6652 | 373.037 | 0.4564456 | 251.7461 | 370.2149 | 0.4564556 | 246.2831 | 362.1811 | 0.4564339 | 250.5625 | 368.4742 | 0.4791884 | 257.0562 | 378.0239 | 0.4564488 | 245.9341 | 361.6678
0.4580917 | 245.8073 | 361.4814 | 0.4581189 | 243.0161 | 357.3767 | 0.4579335 | 244.614 | 359.7265 | 0.4581205 | 243.2973 | 357.7901 | 0.4582618 | 254.5514 | 374.3402 | 0.4580991 | 252.4757 | 371.2879 | 0.4581102 | 247.1573 | 363.4666 | 0.4580966 | 251.453125 | 369.784 | 0.481642 | 258.316 | 379.8764 | 0.4581138 | 246.8327 | 362.9892
0.4606045 | 246.8858 | 363.0674 | 0.4597847 | 243.8826 | 358.6508 | 0.4596131 | 245.4133 | 360.9019 | 0.4597938 | 244.0307 | 358.8686 | 0.4599384 | 255.3685 | 375.542 | 0.4597574 | 253.2409 | 372.4131 | 0.459757 | 247.9325 | 364.6066 | 0.4597769 | 252.42 | 371.2058 | 0.4841489 | 259.7 | 381.9118 | 0.459767 | 247.6466 | 364.1861
0.4631197 | 247.9957 | 364.6996 | 0.4614401 | 244.8797 | 360.1172 | 0.4612846 | 246.3066 | 362.2156 | 0.4614463 | 244.8273 | 360.0401 | 0.4616106 | 256.3512 | 376.9871 | 0.4614372 | 254.0686 | 373.6302 | 0.4614272 | 248.7053 | 365.7431 | 0.4614516 | 253.3372 | 372.5547 | 0.4867114 | 260.9847 | 383.801 | 0.4614315 | 248.4026 | 365.298
0.4656087 | 249.1468 | 366.3923 | 0.4631045 | 245.7627 | 361.4158 | 0.4629449 | 247.0817 | 363.3554 | 0.4631027 | 245.6185 | 361.2037 | 0.4632777 | 257.2213 | 378.2666 | 0.4631151 | 254.9157 | 374.876 | 0.4631127 | 249.6631 | 367.1516 | 0.4631146 | 254.298 | 373.9677 | 0.4892827 | 262.3112 | 385.7517 | 0.4631148 | 249.2347 | 366.5217
0.4681044 | 250.4242 | 368.2709 | 0.4647817 | 246.612 | 362.6648 | 0.4645988 | 247.8315 | 364.458 | 0.4647732 | 246.5365 | 362.5536 | 0.4649379 | 258.1037 | 379.5643 | 0.4647875 | 255.8085 | 376.189 | 0.4647812 | 250.5167 | 368.4069 | 0.464771 | 255.1153 | 375.1696 | 0.4918845 | 263.7036 | 387.7995 | 0.4647889 | 250.0871 | 367.7751
0.4706253 | 251.837 | 370.3485 | 0.4664562 | 247.5381 | 364.0266 | 0.4662638 | 248.7139 | 365.7558 | 0.4664477 | 247.3284 | 363.7182 | 0.4666001 | 259.0125 | 380.9007 | 0.4664465 | 256.7111 | 377.5163 | 0.4664432 | 251.3328 | 369.607 | 0.4664328 | 256.0311 | 376.5164 | 0.4945461 | 265.0305 | 389.7508 | 0.4664499 | 250.9122 | 368.9886
0.4731146 | 253.1674 | 372.3051 | 0.4681157 | 248.3475 | 365.217 | 0.4679402 | 249.4897 | 366.8966 | 0.4681169 | 248.269 | 365.1015 | 0.4682794 | 259.919 | 382.2338 | 0.4680996 | 257.599 | 378.8221 | 0.4680953 | 252.2638 | 370.9761 | 0.4681043 | 256.9065 | 377.8037 | 0.4972137 | 266.2848 | 391.5952 | 0.4681016 | 251.704 | 370.1529
0.4756005 | 254.4689 | 374.219 | 0.4697636 | 249.1992 | 366.4694 | 0.4696184 | 250.2461 | 368.0089 | 0.4697743 | 249.079 | 366.2926 | 0.4699548 | 260.7531 | 383.4605 | 0.4697728 | 258.4632 | 380.093 | 0.4697651 | 253.2243 | 372.3887 | 0.4697859 | 257.7912 | 379.1047 | 0.4999032 | 267.6869 | 393.6571 | 0.4697641 | 252.5359 | 371.3764
0.4781582 | 255.7546 | 376.1097 | 0.4714273 | 250.0598 | 367.735 | 0.471281 | 251.0434 | 369.1815 | 0.4714288 | 249.8959 | 367.494 | 0.471622 | 261.6155 | 384.7287 | 0.4714548 | 259.2929 | 381.3131 | 0.4714475 | 254.0036 | 373.5347 | 0.4714541 | 258.6227 | 380.3275 | 0.5026636 | 269.1208 | 395.766 | 0.4714458 | 253.4117 | 372.6643
0.4807805 | 257.0347 | 377.9922 | 0.4731032 | 250.9293 | 369.0136 | 0.4729295 | 251.8832 | 370.4165 | 0.4730962 | 250.6551 | 368.6104 | 0.4732769 | 262.5282 | 386.0708 | 0.4731237 | 260.0829 | 382.4748 | 0.4731168 | 254.7641 | 374.653 | 0.4731027 | 259.4244 | 381.5064 | 0.5054281 | 270.5018 | 397.7968 | 0.4731145 | 254.3247 | 374.0069
0.4834561 | 258.3954 | 379.9933 | 0.4747795 | 251.7979 | 370.291 | 0.4745989 | 252.6995 | 371.6169 | 0.4747749 | 251.4919 | 369.841 | 0.4749348 | 263.3766 | 387.3186 | 0.4747743 | 260.9064 | 383.6859 | 0.474782 | 255.581 | 375.8544 | 0.4747621 | 260.2626 | 382.7391 | 0.5082181 | 271.935 | 399.9044 | 0.4747779 | 255.056 | 375.0823
0.4862298 | 259.6277 | 381.8055 | 0.4764468 | 252.6674 | 371.5698 | 0.4762796 | 253.533 | 372.8426 | 0.4764498 | 252.1911 | 370.8692 | 0.4766079 | 264.1009 | 388.3836 | 0.4764248 | 261.8268 | 385.0394 | 0.4764406 | 256.3524 | 376.9888 | 0.4764413 | 261.1319 | 384.0175 | 0.5110819 | 273.3136 | 401.9318 | 0.4764302 | 255.927 | 376.3633
0.48908 | 260.9631 | 383.7693 | 0.4781039 | 253.3979 | 372.6439 | 0.4779506 | 254.4628 | 374.21 | 0.4781145 | 252.9917 | 372.0467 | 0.4782831 | 264.9951 | 389.6987 | 0.4780943 | 262.7193 | 386.3519 | 0.4781037 | 257.0691 | 378.0428 | 0.4781175 | 261.9628 | 385.2395 | 0.5139629 | 274.7292 | 404.0136 | 0.4780902 | 256.7974 | 377.6432
0.4919799 | 262.3738 | 385.8438 | 0.4797603 | 254.2908 | 373.9571 | 0.4796106 | 255.4316 | 375.6347 | 0.4797708 | 253.7922 | 373.2238 | 0.4799461 | 265.8798 | 390.9996 | 0.4797792 | 263.6882 | 387.7768 | 0.4797856 | 257.8228 | 379.1512 | 0.4797835 | 262.8126 | 386.4891 | 0.5168597 | 276.1195 | 406.0581 | 0.47977 | 257.6495 | 378.8963
0.4949727 | 263.8684 | 388.0418 | 0.4814382 | 255.1783 | 375.2622 | 0.4812626 | 256.2665 | 376.8625 | 0.4814401 | 254.6857 | 374.5379 | 0.4816006 | 266.737 | 392.2603 | 0.4814479 | 264.5602 | 389.0592 | 0.4814546 | 258.6352 | 380.3459 | 0.4814354 | 263.6623 | 387.7387 | 0.5198207 | 277.5236 | 408.1229 | 0.4814448 | 258.4695 | 380.1021
0.498048 | 265.3146 | 390.1686 | 0.4831167 | 255.927 | 376.3632 | 0.4829276 | 257.0534 | 378.0197 | 0.4831182 | 255.5379 | 375.791 | 0.4832566 | 267.5984 | 393.527 | 0.4831095 | 265.4427 | 390.3569 | 0.4831102 | 259.352 | 381.4 | 0.4830947 | 264.4482 | 388.8945 | 0.5227848 | 279.0025 | 410.2978 | 0.4831111 | 259.4405 | 381.5302
0.5001129 | 266.433 | 391.8133 | 0.4847832 | 256.7032 | 377.5046 | 0.4846087 | 257.8856 | 379.2435 | 0.48479 | 256.3016 | 376.9141 | 0.4849327 | 268.5553 | 394.9343 | 0.4847631 | 266.2325 | 391.5183 | 0.4847617 | 260.117 | 382.5251 | 0.4847709 | 265.1948 | 389.9923 | 0.5257699 | 280.4776 | 412.467 | 0.48477 | 260.3271 | 382.834
0.5022252 | 267.4334 | 393.2844 | 0.4864413 | 257.5986 | 378.8215 | 0.4862798 | 258.5548 | 380.2276 | 0.4864523 | 257.1559 | 378.1704 | 0.4866137 | 269.3583 | 396.1152 | 0.4864313 | 267.1128 | 392.8129 | 0.4864278 | 260.8349 | 383.5807 | 0.4864469 | 265.9884 | 391.1595 | 0.5288264 | 281.8542 | 414.4914 | 0.4864317 | 261.0742 | 383.9327
0.5043989 | 268.5714 | 394.958 | 0.4880956 | 258.2645 | 379.8007 | 0.4879417 | 259.2831 | 381.2986 | 0.4881026 | 257.9908 | 379.3983 | 0.4882847 | 270.2831 | 397.4752 | 0.4881153 | 267.9178 | 393.9968 | 0.4881072 | 261.5169 | 384.5836 | 0.4881147 | 266.8065 | 392.3624 | 0.5318868 | 283.2601 | 416.5589 | 0.4881073 | 261.9149 | 385.169
0.5065842 | 269.6124 | 396.4888 | 0.4897671 | 258.9253 | 380.7725 | 0.4895998 | 260.0863 | 382.4799 | 0.48977 | 258.6753 | 380.4049 | 0.4899441 | 271.1209 | 398.7072 | 0.4897832 | 268.8121 | 395.3119 | 0.4897833 | 262.1102 | 385.4562 | 0.4897723 | 267.6971 | 393.6722 | 0.534999 | 284.7276 | 418.7171 | 0.4897868 | 262.6575 | 386.2611
0.5087815 | 270.8097 | 398.2495 | 0.4914484 | 259.7751 | 382.0221 | 0.491268 | 260.956 | 383.7588 | 0.4914476 | 259.3658 | 381.4203 | 0.4916027 | 271.8853 | 399.8313 | 0.4914494 | 269.6303 | 396.5152 | 0.4914431 | 262.7526 | 386.4009 | 0.4914337 | 268.5322 | 394.9003 | 0.5381581 | 286.2002 | 420.8826 | 0.4914531 | 263.4202 | 387.3826
0.5110303 | 271.862 | 399.7971 | 0.4931162 | 260.6194 | 383.2638 | 0.4929506 | 261.8557 | 385.0819 | 0.493118 | 260.1989 | 382.6455 | 0.4932745 | 272.6834 | 401.0051 | 0.4931056 | 270.4778 | 397.7615 | 0.4930995 | 263.2332 | 387.1077 | 0.4931103 | 269.4047 | 396.1833 | 0.5413241 | 287.7991 | 423.234 | 0.4931085 | 264.2031 | 388.5339
0.5133321 | 272.9404 | 401.383 | 0.4947726 | 261.4158 | 384.435 | 0.494623 | 262.7162 | 386.3474 | 0.4947755 | 261.0262 | 383.8621 | 0.4949546 | 273.5628 | 402.2983 | 0.4947715 | 271.3146 | 398.992 | 0.4947619 | 263.7703 | 387.8975 | 0.4947879 | 270.303 | 397.5045 | 0.5445387 | 289.2442 | 425.3591 | 0.4947664 | 265.0705 | 389.8096
0.5156483 | 274.0521 | 403.0177 | 0.4964288 | 262.3541 | 385.8148 | 0.4962859 | 263.4689 | 387.4543 | 0.4964263 | 261.8837 | 385.1231 | 0.496624 | 274.3904 | 403.5152 | 0.4964522 | 272.2069 | 400.3042 | 0.4964427 | 264.3335 | 388.7257 | 0.4964577 | 271.1929 | 398.8131 | 0.5477785 | 290.7205 | 427.5301 | 0.4964369 | 265.8802 | 391.0003
0.5179788 | 275.2495 | 404.7786 | 0.4981016 | 263.2071 | 387.0693 | 0.4979394 | 264.2816 | 388.6493 | 0.4980961 | 262.7278 | 386.3645 | 0.4982808 | 275.3641 | 404.9473 | 0.4981191 | 273.1358 | 401.6703 | 0.4981167 | 264.9941 | 389.6972 | 0.4981123 | 272.0004 | 400.0006 | 0.5510334 | 292.1682 | 429.6591 | 0.4981146 | 266.6976 | 392.2023
0.5203791 | 276.3255 | 406.361 | 0.499784 | 263.9816 | 388.2082 | 0.4996001 | 264.9995 | 389.7051 | 0.4997779 | 263.6799 | 387.7646 | 0.4999354 | 276.4097 | 406.4849 | 0.4997748 | 274.0534 | 403.0197 | 0.4997836 | 265.6103 | 390.6034 | 0.4997678 | 272.7918 | 401.1644 | 0.5543624 | 293.5733 | 431.7255 | 0.4997807 | 267.5681 | 393.4826
0.5228111 | 277.4935 | 408.0787 | 0.5014499 | 264.737 | 389.3192 | 0.5012778 | 265.6543 | 390.6681 | 0.5014546 | 264.5532 | 389.0488 | 0.5016057 | 277.3605 | 407.8831 | 0.5014282 | 275.0191 | 404.4398 | 0.5014399 | 266.3967 | 391.7598 | 0.5014421 | 273.6184 | 402.38 | 0.5576769 | 294.9551 | 433.7576 | 0.5014317 | 268.4598 | 394.7939
0.5252507 | 278.6469 | 409.7749 | 0.503105 | 265.5201 | 390.4708 | 0.5029512 | 266.3833 | 391.7401 | 0.5031203 | 265.2818 | 390.1203 | 0.5032832 | 278.0941 | 408.9619 | 0.5030967 | 275.8827 | 405.7098 | 0.5030969 | 267.0559 | 392.7292 | 0.5031152 | 274.4735 | 403.6376 | 0.5610092 | 296.5556 | 436.1112 | 0.503091 | 269.3205 | 396.0596
0.5277305 | 279.9405 | 411.6772 | 0.5047613 | 266.322 | 391.6499 | 0.5046107 | 267.1185 | 392.8213 | 0.5047767 | 266.1986 | 391.4685 | 0.5049506 | 278.8849 | 410.1248 | 0.5047764 | 276.7224 | 406.9446 | 0.5047718 | 267.7634 | 393.7697 | 0.5047822 | 275.2393 | 404.7637 | 0.5643498 | 298.0285 | 438.2772 | 0.5047662 | 270.133 | 397.2544
0.5302616 | 281.1438 | 413.4468 | 0.5064329 | 267.2132 | 392.9606 | 0.5062652 | 267.8855 | 393.9493 | 0.506439 | 267.0841 | 392.7707 | 0.5066041 | 279.5972 | 411.1724 | 0.5064499 | 277.5804 | 408.2064 | 0.5064546 | 268.4464 | 394.7741 | 0.5064386 | 276.0956 | 406.023 | 0.5676624 | 299.5739 | 440.5498 | 0.5064449 | 271.024 | 398.5646
0.5328079 | 282.4409 | 415.3543 | 0.5081127 | 268.1009 | 394.266 | 0.5079241 | 268.5074 | 394.8639 | 0.5081176 | 267.8674 | 393.9226 | 0.5082588 | 280.4196 | 412.3817 | 0.5081095 | 278.4612 | 409.5017 | 0.5081192 | 269.0437 | 395.6525 | 0.5080959 | 276.9766 | 407.3185 | 0.5710151 | 301.1404 | 442.8535 | 0.5081143 | 271.8763 | 399.818
0.5353773 | 283.7794 | 417.3226 | 0.5097812 | 268.9022 | 395.4444 | 0.5096019 | 269.1311 | 395.781 | 0.509793 | 268.6509 | 395.0749 | 0.5099307 | 281.2168 | 413.5541 | 0.509764 | 279.297 | 410.7309 | 0.5097707 | 269.7256 | 396.6553 | 0.5097639 | 277.8818 | 408.6497 | 0.5743431 | 302.6605 | 445.089 | 0.5097728 | 272.7303 | 401.0739
0.5380118 | 285.1612 | 419.3547 | 0.5114405 | 269.8795 | 396.8816 | 0.5112784 | 269.7371 | 396.6722 | 0.5114516 | 269.4268 | 396.2159 | 0.5116143 | 282.1549 | 414.9337 | 0.5114286 | 280.1023 | 411.9151 | 0.5114324 | 270.4364 | 397.7006 | 0.5114478 | 278.6015 | 409.708 | 0.5776733 | 304.1061 | 447.2149 | 0.5114321 | 273.5537 | 402.2849
0.5406711 | 286.3406 | 421.0892 | 0.5130981 | 270.8001 | 398.2355 | 0.5129498 | 270.4189 | 397.6749 | 0.5131018 | 270.0305 | 397.1037 | 0.5132868 | 282.9842 | 416.1532 | 0.5131103 | 280.9887 | 413.2186 | 0.5131103 | 271.1693 | 398.7783 | 0.513119 | 279.3971 | 410.8781 | 0.5810204 | 305.6567 | 449.4951 | 0.5131068 | 274.4173 | 403.5548
0.5433424 | 287.6726 | 423.0479 | 0.5147731 | 271.7041 | 399.5648 | 0.5146079 | 271.0714 | 398.6343 | 0.5147609 | 270.8715 | 398.3404 | 0.5149488 | 283.8196 | 417.3818 | 0.5147843 | 281.8333 | 414.4608 | 0.5147861 | 271.8627 | 399.7981 | 0.5147775 | 280.2746 | 412.1685 | 0.5843289 | 307.2696 | 451.867 | 0.5147868 | 275.2716 | 404.8111
0.5460752 | 289.0352 | 425.0518 | 0.5164534 | 272.5508 | 400.8101 | 0.5162694 | 271.8563 | 399.7887 | 0.5164387 | 271.6435 | 399.4757 | 0.5166071 | 284.5677 | 418.4819 | 0.5164475 | 282.6241 | 415.6236 | 0.5164529 | 272.6474 | 400.952 | 0.5164359 | 281.0564 | 413.3182 | 0.5876801 | 308.7827 | 454.0923 | 0.5164577 | 276.0125 | 405.9007
0.5488412 | 290.2497 | 426.8378 | 0.5181258 | 273.481 | 402.178 | 0.5179434 | 272.7182 | 401.0562 | 0.5181117 | 272.4533 | 400.6667 | 0.5182747 | 285.3312 | 419.6047 | 0.518104 | 283.4814 | 416.8843 | 0.5181042 | 273.2612 | 401.8547 | 0.5181078 | 281.8558 | 414.4938 | 0.5910099 | 310.4321 | 456.5177 | 0.518109 | 276.8615 | 407.1492
0.5516019 | 291.501 | 428.6779 | 0.5197809 | 274.2975 | 403.3787 | 0.5196254 | 273.5597 | 402.2936 | 0.5197757 | 273.3315 | 401.9581 | 0.5199554 | 286.1561 | 420.8177 | 0.5197619 | 284.4394 | 418.2933 | 0.5197611 | 274.1553 | 403.1696 | 0.519787 | 282.7653 | 415.8313 | 0.5943393 | 312.1879 | 459.0998 | 0.5197642 | 277.674 | 408.3441
0.5544212 | 292.8066 | 430.5979 | 0.5214348 | 274.9126 | 404.2832 | 0.5212901 | 274.3051 | 403.3898 | 0.5214343 | 274.199 | 403.2338 | 0.5216234 | 286.9597 | 421.9996 | 0.5214384 | 285.2955 | 419.5522 | 0.5214399 | 274.91 | 404.2795 | 0.5214605 | 283.6351 | 417.1105 | 0.5976977 | 313.8006 | 461.4714 | 0.5214348 | 278.4077 | 409.4231
0.5572841 | 294.2121 | 432.6648 | 0.5231059 | 275.7553 | 405.5225 | 0.5229425 | 275.0306 | 404.4568 | 0.5230938 | 274.99 | 404.397 | 0.5232795 | 287.81 | 423.25 | 0.5231203 | 286.1207 | 420.7657 | 0.5231171 | 275.7185 | 405.4684 | 0.5231153 | 284.5312 | 418.4282 | 0.6010079 | 315.3527 | 463.754 | 0.5231088 | 279.2304 | 410.633
0.5601428 | 295.5794 | 434.6756 | 0.5247797 | 276.5712 | 406.7223 | 0.524599 | 275.7946 | 405.5804 | 0.5247744 | 275.7769 | 405.5542 | 0.5249311 | 288.6786 | 424.5273 | 0.5247865 | 286.9199 | 421.941 | 0.5247821 | 276.5759 | 406.7292 | 0.5247684 | 285.3771 | 419.6723 | 0.6043531 | 317.0485 | 466.2477 | 0.5247783 | 280.1516 | 411.9877
0.5630639 | 297.0924 | 436.9006 | 0.5264502 | 277.3636 | 407.8877 | 0.5262756 | 276.4829 | 406.5925 | 0.526452 | 276.6078 | 406.7762 | 0.5265965 | 289.5046 | 425.7421 | 0.5264352 | 287.8803 | 423.3534 | 0.5264402 | 277.4012 | 407.9429 | 0.5264399 | 286.2382 | 420.9386 | 0.6076763 | 318.5775 | 468.4963 | 0.5264338 | 281.0245 | 413.2713
0.5660312 | 298.6253 | 439.1549 | 0.5281071 | 278.114 | 408.9911 | 0.5279499 | 277.2708 | 407.7512 | 0.5281181 | 277.3661 | 407.8913 | 0.528276 | 290.3978 | 427.0556 | 0.5281001 | 288.7149 | 424.5807 | 0.5281036 | 278.1447 | 409.0363 | 0.5281193 | 287.0607 | 422.148 | 0.6109924 | 320.0392 | 470.6459 | 0.5280907 | 281.8852 | 414.537
0.5690056 | 300.2101 | 441.4854 | 0.5297623 | 279.0571 | 410.3781 | 0.5296145 | 278.115 | 408.9926 | 0.5297751 | 278.2224 | 409.1506 | 0.5299481 | 291.3066 | 428.392 | 0.5297781 | 289.5408 | 425.7953 | 0.5297803 | 278.9774 | 410.2608 | 0.5289509 | 287.5394 | 422.8521 | 0.6143461 | 321.6118 | 472.9586 | 0.5297661 | 282.7431 | 415.7987
0.5720407 | 301.6409 | 443.5896 | 0.5314296 | 279.9012 | 411.6195 | 0.5312655 | 278.9941 | 410.2855 | 0.5314319 | 279.0233 | 410.3284 | 0.5316051 | 292.0685 | 429.5124 | 0.5314538 | 290.3143 | 426.9328 | 0.5314589 | 279.6921 | 411.3119 | 0.5306128 | 288.4002 | 424.1179 | 0.6176701 | 323.182 | 475.2676 | 0.5314478 | 283.5665 | 417.0096
0.5750923 | 303.1543 | 445.8152 | 0.5331074 | 280.7425 | 412.8566 | 0.5329258 | 279.7462 | 411.3914 | 0.5331072 | 279.8713 | 411.5754 | 0.5332623 | 292.8582 | 430.6738 | 0.5331196 | 291.2713 | 428.3401 | 0.5331253 | 280.3682 | 412.3062 | 0.532266 | 289.1907 | 425.2804 | 0.6210257 | 324.6755 | 477.464 | 0.5331205 | 284.3575 | 418.1729
0.5781506 | 304.6109 | 447.9572 | 0.534784 | 281.5975 | 414.1139 | 0.5346036 | 280.5361 | 412.5531 | 0.5347871 | 280.7265 | 412.8331 | 0.5349341 | 293.6906 | 431.898 | 0.534769 | 291.9464 | 429.333 | 0.5347788 | 281.2373 | 413.5843 | 0.5339286 | 289.9767 | 426.4364 | 0.6243577 | 326.2318 | 479.7526 | 0.5347809 | 285.083 | 419.2397
0.5812775 | 306.0208 | 450.0306 | 0.5364465 | 282.4236 | 415.3289 | 0.536285 | 281.2952 | 413.6694 | 0.5364509 | 281.5769 | 414.0837 | 0.536613 | 294.3919 | 432.9292 | 0.5364314 | 292.7948 | 430.5806 | 0.5364335 | 282.0275 | 414.7463 | 0.5364469 | 291.1859 | 428.2146 | 0.6276689 | 327.8623 | 482.1505 | 0.5364355 | 285.9124 | 420.4593
0.5844154 | 307.6026 | 452.3568 | 0.5381079 | 283.2602 | 416.5592 | 0.5379553 | 281.9613 | 414.6489 | 0.5381028 | 282.2114 | 415.0167 | 0.5382865 | 295.1802 | 434.0886 | 0.5381091 | 293.5816 | 431.7376 | 0.5381059 | 282.7859 | 415.8617 | 0.5389561 | 292.3001 | 429.8531 | 0.6310111 | 329.4987 | 484.557 | 0.5381031 | 286.8161 | 421.7884
0.587596 | 309.1478 | 454.6291 | 0.5397716 | 284.0147 | 417.6687 | 0.5396107 | 282.6148 | 415.61 | 0.5397583 | 283.0165 | 416.2008 | 0.5399479 | 296.0078 | 435.3056 | 0.5397828 | 294.4345 | 432.9919 | 0.5397801 | 283.6473 | 417.1283 | 0.541441 | 293.5591 | 431.7045 | 0.6343189 | 331.0677 | 486.8642 | 0.5397847 | 287.6035 | 422.9464
0.5908409 | 310.6667 | 456.8628 | 0.5414487 | 284.8089 | 418.8366 | 0.5412709 | 283.4225 | 416.7977 | 0.5414376 | 283.7395 | 417.2639 | 0.5416029 | 296.8344 | 436.5211 | 0.5414486 | 295.2632 | 434.2107 | 0.5414463 | 284.4724 | 418.3418 | 0.5439458 | 294.8576 | 433.6141 | 0.637671 | 332.6649 | 489.2131 | 0.5414561 | 288.4464 | 424.1859
0.5940801 | 312.2204 | 459.1477 | 0.5431258 | 285.5944 | 419.9918 | 0.5429446 | 284.2279 | 417.9822 | 0.5431186 | 284.507 | 418.3926 | 0.5432668 | 297.7518 | 437.8703 | 0.5431075 | 296.1553 | 435.5226 | 0.5431019 | 285.2463 | 419.4799 | 0.546466 | 296.222 | 435.6205 | 0.6410166 | 334.2629 | 491.5631 | 0.5431099 | 289.2653 | 425.3902
0.5973677 | 313.9049 | 461.6249 | 0.5447855 | 286.4032 | 421.1812 | 0.5446234 | 285.0912 | 419.2517 | 0.5447837 | 285.255 | 419.4926 | 0.5449427 | 298.6132 | 439.137 | 0.5447686 | 296.9928 | 436.7542 | 0.5447563 | 285.9334 | 420.4904 | 0.5490085 | 297.5893 | 437.6313 | 0.6443355 | 335.8329 | 493.8719 | 0.5447583 | 289.9651 | 426.4193
0.6006966 | 315.3387 | 463.7333 | 0.546436 | 287.1149 | 422.2278 | 0.5462896 | 286.0391 | 420.6458 | 0.5464432 | 286.0945 | 420.7272 | 0.5466207 | 299.3869 | 440.2749 | 0.5464481 | 297.8016 | 437.9436 | 0.5464302 | 286.6848 | 421.5954 | 0.551629 | 298.8393 | 439.4696 | 0.6476899 | 337.3569 | 496.1131 | 0.546425 | 290.7838 | 427.6232
0.6039979 | 316.9043 | 466.0357 | 0.5481024 | 287.9618 | 423.4732 | 0.5479401 | 286.9113 | 421.9283 | 0.5480971 | 286.9304 | 421.9565 | 0.548281 | 300.2497 | 441.5436 | 0.5481255 | 298.7798 | 439.382 | 0.5481102 | 287.4262 | 422.6856 | 0.5543482 | 300.2169 | 441.4955 | 0.6510023 | 338.8444 | 498.3006 | 0.5481113 | 291.6527 | 428.901
0.6073505 | 318.5114 | 468.399 | 0.5497798 | 288.7656 | 424.6553 | 0.5495947 | 287.8325 | 423.283 | 0.5497702 | 287.8733 | 423.343 | 0.5499298 | 301.0516 | 442.723 | 0.5497923 | 299.6813 | 440.7078 | 0.5497829 | 288.1721 | 423.7825 | 0.5571218 | 301.5557 | 443.4643 | 0.6543376 | 340.4305 | 500.6331 | 0.5497837 | 292.4095 | 430.014
0.6106685 | 320.0135 | 470.6081 | 0.551449 | 289.6677 | 425.9819 | 0.5512654 | 288.6439 | 424.4764 | 0.5514494 | 288.732 | 424.6059 | 0.5515924 | 301.8136 | 443.8435 | 0.5514445 | 300.5721 | 442.0178 | 0.5514437 | 288.8155 | 424.7286 | 0.559968 | 302.9813 | 445.5607 | 0.6576759 | 342.0049 | 502.9484 | 0.5514429 | 293.2187 | 431.204
0.6140128 | 321.5508 | 472.8688 | 0.5531102 | 290.504 | 427.2118 | 0.5529433 | 289.4384 | 425.6448 | 0.5531169 | 289.6003 | 425.8829 | 0.5532733 | 302.625 | 445.0368 | 0.5531009 | 301.3435 | 443.1522 | 0.5530996 | 289.79 | 426.1618 | 0.5629191 | 304.42 | 447.6765 | 0.660995 | 343.5038 | 505.1526 | 0.5530962 | 293.9929 | 432.3425
0.6173564 | 323.1441 | 475.212 | 0.5547608 | 291.3827 | 428.504 | 0.5546113 | 290.2598 | 426.8526 | 0.5547727 | 290.494 | 427.1971 | 0.5549499 | 303.5514 | 446.3991 | 0.5547727 | 302.2372 | 444.4665 | 0.5547711 | 290.6057 | 427.3613 | 0.5659185 | 305.948 | 449.9236 | 0.6643524 | 345.1383 | 507.5563 | 0.5547628 | 294.7066 | 433.392
0.6206726 | 324.7308 | 477.5453 | 0.5564255 | 292.186 | 429.6853 | 0.5562698 | 291.0972 | 428.0842 | 0.5564306 | 291.3293 | 428.4254 | 0.5566155 | 304.4109 | 447.6631 | 0.5564459 | 302.9233 | 445.4755 | 0.5564495 | 291.4496 | 428.6023 | 0.567951 | 307.013 | 451.4897 | 0.6676776 | 346.867 | 510.0985 | 0.5564454 | 295.4938 | 434.5497
0.6240261 | 326.2025 | 479.7096 | 0.5581099 | 293.1057 | 431.0378 | 0.5579286 | 291.8592 | 429.2047 | 0.5581018 | 292.1701 | 429.662 | 0.558269 | 305.3248 | 449.0071 | 0.5581132 | 303.6961 | 446.6119 | 0.5581216 | 292.2868 | 429.8335 | 0.5700386 | 308.0648 | 453.0365 | 0.6710146 | 348.4489 | 512.4249 | 0.5581176 | 296.2965 | 435.7301
0.6273407 | 327.8051 | 482.0664 | 0.5597878 | 293.9326 | 432.2539 | 0.5596007 | 292.6112 | 430.3106 | 0.5597842 | 293.0298 | 430.9262 | 0.5599319 | 306.2426 | 450.3567 | 0.5597666 | 304.4333 | 447.696 | 0.5597761 | 293.1113 | 431.046 | 0.5721626 | 309.1032 | 454.5635 | 0.6743538 | 350.0974 | 514.8491 | 0.5597825 | 297.0981 | 436.9089
0.6306719 | 329.2977 | 484.2614 | 0.5614547 | 294.6944 | 433.3741 | 0.5612813 | 293.3956 | 431.4641 | 0.5614551 | 293.8579 | 432.144 | 0.561609 | 307.1801 | 451.7354 | 0.5614225 | 305.2201 | 448.853 | 0.5614289 | 293.8311 | 432.1045 | 0.5742921 | 310.1052 | 456.0371 | 0.677663 | 351.6967 | 517.2011 | 0.5614375 | 298.0246 | 438.2715
0.6340138 | 330.9023 | 486.6211 | 0.5631084 | 295.6068 | 434.7158 | 0.5629553 | 294.1272 | 432.54 | 0.5631117 | 294.6487 | 433.3069 | 0.5632839 | 307.996 | 452.9353 | 0.5630974 | 306.1103 | 450.1622 | 0.5631 | 294.5842 | 433.212 | 0.5764554 | 311.2098 | 457.6614 | 0.6810129 | 353.3461 | 519.6267 | 0.5631055 | 298.9249 | 439.5955
0.6373273 | 332.4053 | 488.8313 | 0.5647728 | 296.407 | 435.8927 | 0.5646108 | 294.8864 | 433.6565 | 0.5647654 | 295.4372 | 434.4664 | 0.5649474 | 308.9554 | 454.3462 | 0.5647776 | 306.9472 | 451.393 | 0.5647786 | 295.3034 | 434.2698 | 0.5786811 | 312.2845 | 459.2419 | 0.6843385 | 354.927 | 521.9515 | 0.564783 | 299.7127 | 440.7539
0.6406818 | 333.9416 | 491.0905 | 0.5664498 | 297.1279 | 436.9527 | 0.5662693 | 295.709 | 434.8661 | 0.566438 | 296.2137 | 435.6084 | 0.5666016 | 309.7666 | 455.5392 | 0.5664484 | 307.6899 | 452.4852 | 0.5664483 | 296.112 | 435.4589 | 0.5809368 | 313.3893 | 460.8666 | 0.6876737 | 356.5961 | 524.4061 | 0.5664524 | 300.5333 | 441.9607
0.644006 | 335.5639 | 493.4763 | 0.5681256 | 297.8819 | 438.0616 | 0.5679349 | 296.5818 | 436.1496 | 0.5681149 | 296.9057 | 436.6261 | 0.5682654 | 310.6 | 456.7648 | 0.5681088 | 308.5785 | 453.7919 | 0.5681049 | 296.9884 | 436.7477 | 0.5832038 | 314.5671 | 462.5987 | 0.6910233 | 358.1194 | 526.6461 | 0.5681106 | 301.3626 | 443.1804
0.6473297 | 337.0969 | 495.7308 | 0.5697856 | 298.8018 | 439.4145 | 0.5696126 | 297.3661 | 437.303 | 0.5697854 | 297.6702 | 437.7503 | 0.5699393 | 311.4226 | 457.9745 | 0.5697669 | 309.4125 | 455.0184 | 0.5697597 | 297.6592 | 437.7341 | 0.585505 | 315.7756 | 464.3759 | 0.6943354 | 359.8463 | 529.1858 | 0.5697629 | 302.1492 | 444.3371
0.6506839 | 338.3996 | 497.6464 | 0.5714353 | 299.6274 | 440.6285 | 0.5712876 | 298.1283 | 438.424 | 0.5714403 | 298.4792 | 438.94 | 0.5716189 | 312.2524 | 459.1947 | 0.5714375 | 310.2641 | 456.2707 | 0.5714304 | 298.3917 | 438.8114 | 0.5878668 | 317.024 | 466.2117 | 0.6976787 | 361.3773 | 531.4371 | 0.5714266 | 302.8309 | 445.3395
0.6590203 | 339.614 | 499.4323 | 0.5730954 | 300.475 | 441.875 | 0.572944 | 298.8965 | 439.5536 | 0.5730947 | 299.2155 | 440.0228 | 0.5732868 | 313.0213 | 460.3255 | 0.5731199 | 311.1777 | 457.6143 | 0.5731146 | 299.1375 | 439.9081 | 0.590247 | 318.2892 | 468.0723 | 0.7010128 | 362.967 | 533.775 | 0.5731065 | 303.5864 | 446.4506
0.66735 | 340.8203125 | 501.2063 | 0.5747707 | 301.4145 | 443.2566 | 0.5745926 | 299.6497 | 440.6613 | 0.5747685 | 300.0669 | 441.2748 | 0.5749383 | 313.7506 | 461.3979 | 0.574788 | 312.1544 | 459.0506 | 0.5747871 | 299.8927 | 441.0187 | 0.5926394 | 319.5361 | 469.906 | 0.7043377 | 364.5281 | 536.0707 | 0.5747815 | 304.517 | 447.8192
0.6706736 | 342.1435 | 503.1522 | 0.5764434 | 302.2861 | 444.5383 | 0.5762643 | 300.3954 | 441.758 | 0.5764464 | 300.8581 | 442.4383 | 0.5765998 | 314.6043 | 462.6534 | 0.5764425 | 312.9618 | 460.238 | 0.5764489 | 300.6792 | 442.1753 | 0.5950893 | 320.7553 | 471.699 | 0.7076911 | 366.1261 | 538.4208 | 0.5764432 | 305.3324 | 449.0183
0.6740282 | 343.6201 | 505.3237 | 0.5781102 | 303.034 | 445.6382 | 0.5779464 | 301.1259 | 442.8322 | 0.5781188 | 301.6686 | 443.6304 | 0.5782755 | 315.4203 | 463.8533 | 0.5780947 | 313.8913 | 461.6048 | 0.5781056 | 301.5753 | 443.4931 | 0.5975854 | 322.0478 | 473.5997 | 0.7110028 | 367.6458 | 540.6556 | 0.5780989 | 306.1571 | 450.2311
0.6773589 | 345.0063 | 507.3622 | 0.5797664 | 303.7466 | 446.6862 | 0.5796169 | 301.9135 | 443.9905 | 0.5797793 | 302.5145 | 444.8742 | 0.5799496 | 316.2785 | 465.1155 | 0.5797688 | 314.5799 | 462.6175 | 0.5797723 | 302.4367 | 444.7599 | 0.6000847 | 323.32 | 475.4706 | 0.7143471 | 369.2871 | 543.0692 | 0.5797606 | 307.0003 | 451.471
0.6806733 | 346.4576 | 509.4965 | 0.5814278 | 304.4754 | 447.7579 | 0.5812805 | 302.7365 | 445.2008 | 0.5814359 | 303.2732 | 445.9899 | 0.5816171 | 317.1107 | 466.3392 | 0.5814448 | 315.3668 | 463.7746 | 0.5814519 | 303.3435 | 446.0934 | 0.6026231 | 324.4368 | 477.1129 | 0.7176814 | 370.8483 | 545.3652 | 0.5814391 | 307.816 | 452.6706
0.6840205 | 347.8913 | 511.6048 | 0.5831075 | 305.1575 | 448.761 | 0.5829317 | 303.3972 | 446.1724 | 0.5831026 | 304.0076 | 447.07 | 0.5832676 | 318.0292 | 467.6901 | 0.5831136 | 316.2051 | 465.0075 | 0.5831251 | 304.0238 | 447.0939 | 0.6052163 | 325.6863 | 478.9504 | 0.7210093 | 372.2806 | 547.4714 | 0.5831152 | 308.5624 | 453.7683
0.6873321 | 349.4032 | 513.8282 | 0.5847835 | 305.9639 | 449.947 | 0.5845989 | 304.1777 | 447.3202 | 0.5847854 | 304.7773 | 448.2018 | 0.5849263 | 318.8066 | 468.8332 | 0.5847719 | 317.015 | 466.1986 | 0.5847821 | 304.8119 | 448.2528 | 0.6078211 | 326.9395 | 480.7933 | 0.7243645 | 373.9447 | 549.9187 | 0.5847815 | 309.411 | 455.0161
0.6906734 | 350.8807 | 516.001 | 0.5864525 | 306.7835 | 451.1523 | 0.5862781 | 305.0707 | 448.6334 | 0.5864584 | 305.6268 | 449.4511 | 0.5866058 | 319.691 | 470.1339 | 0.5864265 | 317.901 | 467.5015 | 0.586435 | 305.5596 | 449.3523 | 0.6104481 | 328.252 | 482.7235 | 0.7276736 | 375.4968 | 552.2011 | 0.5864379 | 310.3071 | 456.334
0.6940134 | 352.3625 | 518.1801 | 0.5881088 | 307.6508 | 452.4276 | 0.5879502 | 305.8672 | 449.8048 | 0.5881211 | 306.4472 | 450.6576 | 0.5882814 | 320.563 | 471.4162 | 0.5880968 | 318.8874 | 468.952 | 0.5880985 | 306.2021 | 450.2972 | 0.6131437 | 329.6331 | 484.7546 | 0.731011 | 377.0826 | 554.5332 | 0.5880969 | 311.2287 | 457.6893
0.6973306 | 353.8823 | 520.4151 | 0.5897665 | 308.6245 | 453.8596 | 0.5896109 | 306.6388 | 450.9394 | 0.5897716 | 307.3264 | 451.9506 | 0.5899487 | 321.3979 | 472.644 | 0.5897817 | 319.7648 | 470.2424 | 0.5897772 | 306.9223 | 451.3563 | 0.6158584 | 331.1279 | 486.9527 | 0.7343433 | 378.763 | 557.0045 | 0.5897702 | 312.1124 | 458.9889
0.7006897 | 355.4038 | 522.6527 | 0.5914389 | 309.5632 | 455.24 | 0.5912654 | 307.459 | 452.1455 | 0.5914375 | 308.0581 | 453.0266 | 0.5916082 | 322.2009 | 473.8248 | 0.5914541 | 320.6155 | 471.4934 | 0.5914493 | 307.8893 | 452.7783 | 0.6185883 | 332.5215 | 489.0023 | 0.7376571 | 380.4479 | 559.4822 | 0.591452 | 312.8838 | 460.1233
0.7040017 | 356.9004 | 524.8535 | 0.5931196 | 310.4099 | 456.4852 | 0.5929332 | 308.2524 | 453.3123 | 0.5931141 | 308.9742 | 454.3738 | 0.5932661 | 322.9758 | 474.9645 | 0.5931156 | 321.4684 | 472.7477 | 0.5931095 | 308.6881 | 453.9531 | 0.6213829 | 334.0132 | 491.1958 | 0.7410128 | 381.9376 | 561.6729 | 0.5931178 | 313.6117 | 461.1937
0.7073372 | 358.4121 | 527.0766 | 0.594785 | 311.231 | 457.6927 | 0.5946092 | 309.0255 | 454.4492 | 0.5947835 | 309.8008 | 455.5893 | 0.5949426 | 323.7471 | 476.0987 | 0.5947736 | 322.2387 | 473.8804 | 0.5947677 | 309.4671 | 455.0987 | 0.6242079 | 335.4223 | 493.2681 | 0.7443357 | 383.4966 | 563.9657 | 0.5947704 | 314.3455 | 462.2728
0.7106683 | 359.961 | 529.3545 | 0.5964374 | 312.0823 | 458.9446 | 0.5962864 | 309.8993 | 455.7342 | 0.5964489 | 310.5723 | 456.724 | 0.5966232 | 324.5521 | 477.2825 | 0.5964405 | 323.0343 | 475.0504 | 0.5964307 | 310.3052 | 456.3312 | 0.6270275 | 336.8059 | 495.3029 | 0.7476763 | 385.0462 | 566.2445 | 0.5964296 | 315.0812 | 463.3547
0.7139815 | 361.4471 | 531.5398 | 0.5980896 | 312.8104 | 460.0152 | 0.5979495 | 310.8261 | 457.0973 | 0.5980968 | 311.401 | 457.9427 | 0.5982928 | 325.3093 | 478.3961 | 0.5981215 | 323.8759 | 476.288 | 0.5981151 | 310.9872 | 457.334 | 0.6299157 | 338.1654 | 497.3021 | 0.7510239 | 386.5425 | 568.4449 | 0.5981069 | 315.8144 | 464.4329
0.7173456 | 362.9339 | 533.7263 | 0.5997679 | 313.5648 | 461.1247 | 0.5996026 | 311.7181 | 458.4089 | 0.5997587 | 312.2144 | 459.1389 | 0.5999491 | 326.2023 | 479.7092 | 0.5997927 | 324.7306 | 477.545 | 0.5997893 | 311.7245 | 458.4183 | 0.6328297 | 339.5961 | 499.4061 | 0.7543325 | 388.0907 | 570.7217 | 0.5997857 | 316.5584 | 465.527
0.7206711 | 364.4039 | 535.888 | 0.6014503 | 314.3766 | 462.3186 | 0.601265 | 312.6201 | 459.7355 | 0.6014395 | 312.9641 | 460.2414 | 0.6016005 | 327.1774 | 481.1432 | 0.6014495 | 325.6542 | 478.9032 | 0.6014504 | 312.5067 | 459.5687 | 0.6357511 | 340.9688 | 501.4247 | 0.7576817 | 389.7268 | 573.1277 | 0.6014527 | 317.4309 | 466.8102
0.7240092 | 365.9184 | 538.1152 | 0.6031187 | 315.2693 | 463.6313 | 0.6029438 | 313.45 | 460.9559 | 0.6031168 | 313.6805 | 461.2949 | 0.6032712 | 328.1308 | 482.5452 | 0.6030997 | 326.4743 | 480.1093 | 0.6031067 | 313.296875 | 460.7307 | 0.6387393 | 342.4404 | 503.5888 | 0.7609928 | 391.2758 | 575.4056 | 0.6031045 | 318.2048 | 467.9483
0.7273579 | 367.3523 | 540.224 | 0.6047743 | 316.1089 | 464.8661 | 0.6046188 | 314.2594 | 462.1461 | 0.6047808 | 314.5188 | 462.5277 | 0.6049504 | 329.0004 | 483.8241 | 0.6047654 | 327.3116 | 481.3406 | 0.6047662 | 314.1367 | 461.9658 | 0.6417596 | 344.059 | 505.9691 | 0.7643395 | 392.8069 | 577.6571 | 0.6047629 | 319.0645 | 469.2125
0.7306595 | 368.9569 | 542.5836 | 0.6064292 | 316.9175 | 466.0552 | 0.6062811 | 314.8861 | 463.0679 | 0.6064397 | 315.3075 | 463.6874 | 0.6066171 | 329.8888 | 485.1306 | 0.6064458 | 328.2311 | 482.6928 | 0.6064422 | 314.9655 | 463.1846 | 0.6447963 | 345.774 | 508.4911 | 0.767684 | 394.4142 | 580.0209 | 0.6064402 | 319.9586 | 470.5273
0.7340135 | 370.4152 | 544.7282 | 0.6081017 | 317.7294 | 467.2491 | 0.6079338 | 315.761 | 464.3544 | 0.6081058 | 316.1711 | 464.9575 | 0.6082709 | 330.7066 | 486.3332 | 0.6081172 | 329.0454 | 483.8903 | 0.6081229 | 315.6534 | 464.1962 | 0.6478994 | 347.2101 | 510.6032 | 0.7710009 | 395.984 | 582.3295 | 0.6081156 | 320.7995 | 471.764
0.7373364 | 371.8851 | 546.8899 | 0.6097827 | 318.5551 | 468.4634 | 0.6095939 | 316.5409 | 465.5013 | 0.6097871 | 317.0974 | 466.3198 | 0.6099258 | 331.4831 | 487.4751 | 0.6097779 | 329.9013 | 485.1489 | 0.6097831 | 316.4351 | 465.3457 | 0.651 | 348.7694 | 512.8962 | 0.7743621 | 397.5031 | 584.5634 | 0.6097828 | 321.5497 | 472.8673
0.7406763 | 373.4097 | 549.132 | 0.6114518 | 319.3607 | 469.6481 | 0.6112754 | 317.3657 | 466.7143 | 0.6114599 | 317.907 | 467.5104 | 0.6115946 | 332.1689 | 488.4837 | 0.6114333 | 330.7773 | 486.4372 | 0.6114333 | 317.2355 | 466.5228 | 0.654129 | 350.4147 | 515.3158 | 0.7776784 | 399.2265625 | 587.0979 | 0.6114399 | 322.3474 | 474.0403
0.7440246 | 374.9409 | 551.3837 | 0.6131073 | 320.1872 | 470.8635 | 0.6129487 | 318.0905 | 467.7801 | 0.6131206 | 318.7057 | 468.6849 | 0.613277 | 333.0206 | 489.7362 | 0.6131002 | 331.6299 | 487.691 | 0.6130916 | 318.1037 | 467.7995 | 0.6573128 | 351.9214 | 517.5315 | 0.7810005 | 400.8407 | 589.4716 | 0.6131017 | 323.1561 | 475.2295
0.7473395 | 376.3557 | 553.4643 | 0.6147622 | 321.0013 | 472.0607 | 0.6146116 | 319.0615 | 469.2081 | 0.6147712 | 319.4916 | 469.8406 | 0.614948 | 333.8583 | 490.9681 | 0.6147826 | 332.402 | 488.8265 | 0.6147732 | 318.8994 | 468.9697 | 0.6605012 | 353.3962 | 519.7003 | 0.7843466 | 402.3319 | 591.6646 | 0.614778 | 323.8456 | 476.2436
0.7506945 | 377.9827 | 555.857 | 0.6164345 | 321.7854 | 473.2138 | 0.6162708 | 319.7893 | 470.2784 | 0.616432 | 320.3123 | 471.0475 | 0.6166101 | 334.6436 | 492.123 | 0.6164543 | 333.2153 | 490.0225 | 0.6164505 | 319.721 | 470.178 | 0.6637606 | 355.1324 | 522.2535 | 0.7876624 | 403.9334 | 594.0197 | 0.6164586 | 324.578 | 477.3206
0.7540158 | 379.4756 | 558.0523 | 0.6181167 | 322.4183 | 474.1446 | 0.6179332 | 320.6401 | 471.5296 | 0.6181071 | 321.0386 | 472.1156 | 0.6182696 | 335.4272 | 493.2753 | 0.6181184 | 334.014 | 491.1971 | 0.6181149 | 320.5353 | 471.3755 | 0.6670526 | 356.7902 | 524.6915 | 0.791017 | 405.4488 | 596.2483 | 0.6181247 | 325.3209 | 478.4131
0.7573436 | 380.9556 | 560.2288 | 0.619787 | 323.1573 | 475.2313 | 0.6196091 | 321.3404 | 472.5594 | 0.619779 | 321.8256 | 473.2729 | 0.6199427 | 336.2825 | 494.5331 | 0.6197714 | 334.7875 | 492.3346 | 0.619767 | 321.3039 | 472.5057 | 0.6703463 | 358.4704 | 527.1623 | 0.7943472 | 406.8224 | 598.2683 | 0.6197783 | 326.0166 | 479.4361
0.760694 | 382.4549 | 562.4337 | 0.6214455 | 323.8298 | 476.2203 | 0.6212947 | 322.2043 | 473.8299 | 0.6214381 | 322.5946 | 474.4039 | 0.6216257 | 337.0731 | 495.6957 | 0.6214336 | 335.658 | 493.6147 | 0.6214294 | 321.9975 | 473.5258 | 0.6736962 | 360.1725 | 529.6654 | 0.7976726 | 408.2395 | 600.3523 | 0.6214337 | 326.6577 | 480.379
0.7640021 | 383.8582 | 564.4974 | 0.6231003 | 324.6099 | 477.3675 | 0.6229567 | 322.8854 | 474.8314 | 0.6230947 | 323.3738 | 475.5497 | 0.6232955 | 337.8285 | 496.8066 | 0.6231104 | 336.5424 | 494.9154 | 0.6231028 | 322.8944 | 474.8448 | 0.6770087 | 361.9463 | 532.274 | 0.8010227 | 409.792 | 602.6353 | 0.6231042 | 327.4197 | 481.4996
0.7673467 | 385.2242 | 566.5061 | 0.624771 | 325.4057 | 478.5378 | 0.6246098 | 323.5916 | 475.8699 | 0.6247574 | 323.9919 | 476.4587 | 0.6249452 | 338.6683 | 498.0416 | 0.6247884 | 337.3768 | 496.1424 | 0.6247799 | 323.7101 | 476.0442 | 0.6803374 | 363.6954 | 534.8462 | 0.8043314 | 411.2506 | 604.7803 | 0.6247782 | 328.1185 | 482.5272
0.7706779 | 386.6987 | 568.6746 | 0.6264488 | 326.2972 | 479.8489 | 0.6262676 | 324.251 | 476.8397 | 0.6264383 | 324.6383 | 477.4093 | 0.6266018 | 339.5436 | 499.3288 | 0.6264495 | 338.2062 | 497.3621 | 0.6264451 | 324.4348 | 477.11 | 0.6836801 | 365.5369 | 537.5543 | 0.8076842 | 412.8223 | 607.0916 | 0.6264431 | 328.8382 | 483.5856
0.7740018 | 388.192 | 570.8705 | 0.6281193 | 327.161 | 481.1192 | 0.6279414 | 325.1041 | 478.0943 | 0.628118 | 325.4544 | 478.6094 | 0.6282704 | 340.474 | 500.697 | 0.6280989 | 339.0953 | 498.6696 | 0.6280995 | 325.1974 | 478.2314 | 0.6869955 | 367.3091 | 540.1604 | 0.8110105 | 414.4724 | 609.5183 | 0.6281011 | 329.6228 | 484.7394
0.7773542 | 389.6263 | 572.9799 | 0.6297725 | 328.0978 | 482.4967 | 0.6296182 | 325.8654 | 479.2138 | 0.6297839 | 326.2509 | 479.7807 | 0.6299438 | 341.2774 | 501.8785 | 0.6297601 | 339.9781 | 499.9678 | 0.629762 | 326.0497 | 479.4849 | 0.6903516 | 368.9702 | 542.6032 | 0.8143339 | 416.1209 | 611.9425 | 0.6297558 | 330.3571 | 485.8192
0.7806665 | 391.0883 | 575.1299 | 0.6314306 | 328.9778 | 483.7909 | 0.6312834 | 326.6892 | 480.4253 | 0.6314448 | 327.0096 | 480.8965 | 0.6316114 | 342.1666 | 503.1862 | 0.6314394 | 340.7926 | 501.1655 | 0.6314367 | 326.7754 | 480.552 | 0.693682 | 370.6299 | 545.0439 | 0.8176847 | 417.7269 | 614.3043 | 0.631428 | 331.1014 | 486.9138
0.784008 | 392.5889 | 577.3366 | 0.6330994 | 329.8219 | 485.0322 | 0.6329336 | 327.586 | 481.7441 | 0.6331009 | 327.8719 | 482.1645 | 0.6332694 | 343.0872 | 504.54 | 0.6331179 | 341.6284 | 502.3946 | 0.6331169 | 327.7087 | 481.9246 | 0.697012 | 372.3961 | 547.6413 | 0.8210018 | 419.3083 | 616.6299 | 0.6331092 | 331.9784 | 488.2035
0.7873354 | 394.1163 | 579.5828 | 0.6347767 | 330.6818 | 486.2968 | 0.6345915 | 328.393 | 482.9308 | 0.6347746 | 328.7412 | 483.4429 | 0.6349244 | 343.93 | 505.7794 | 0.6347838 | 342.5278 | 503.7174 | 0.6347843 | 328.6845 | 483.3596 | 0.7003565 | 374.0779 | 550.1145 | 0.8243484 | 420.9692 | 619.0724 | 0.6347795 | 332.7613 | 489.3548
0.7906519 | 395.5257 | 581.6554 | 0.6364505 | 331.5193 | 487.5284 | 0.6362668 | 329.2249 | 484.1543 | 0.6364555 | 329.5257 | 484.5966 | 0.6365937 | 344.6808 | 506.8835 | 0.6364339 | 343.3147 | 504.8746 | 0.636438 | 329.5312 | 484.6046 | 0.7036648 | 375.6492 | 552.4252 | 0.8276846 | 422.4255 | 621.214 | 0.6364428 | 333.5706 | 490.545
0.7940044 | 396.954 | 583.7559 | 0.6381096 | 332.4294 | 488.8668 | 0.6379446 | 330.0338 | 485.3438 | 0.6381222 | 330.301 | 485.7368 | 0.6382763 | 345.6279 | 508.2763 | 0.6380955 | 344.0066 | 505.892 | 0.6380982 | 330.2407 | 485.6481 | 0.7070147 | 377.2432 | 554.7694 | 0.8310049 | 424.021 | 623.5603 | 0.6380996 | 334.4446 | 491.8303
0.7973292 | 398.4211 | 585.9134 | 0.639767 | 333.2095 | 490.0139 | 0.6396157 | 330.8099 | 486.4852 | 0.6397694 | 331.0864 | 486.8918 | 0.6399503 | 346.5585 | 509.6448 | 0.6397722 | 344.832 | 507.1059 | 0.639774 | 331.0909 | 486.8984 | 0.7103406 | 378.8341 | 557.109 | 0.8343497 | 425.5344 | 625.7859 | 0.639771 | 335.2885 | 493.0713
0.8006753 | 399.7933 | 587.9314 | 0.6414356 | 334.1156 | 491.3465 | 0.641275 | 331.6208 | 487.6777 | 0.6414284 | 331.9094 | 488.1021 | 0.6416152 | 347.479 | 510.9985 | 0.6414465 | 345.6656 | 508.3317 | 0.6414514 | 331.7323 | 487.8416 | 0.7136745 | 380.2896 | 559.2494 | 0.8376597 | 427.1847 | 628.2127 | 0.6414493 | 336.0009 | 494.119
0.8040233 | 401.1536 | 589.9317 | 0.6431162 | 334.8728 | 492.46 | 0.6429362 | 332.4203 | 488.8533 | 0.643103 | 332.7408 | 489.3248 | 0.6432707 | 348.3226 | 512.2391 | 0.6431128 | 346.472 | 509.5177 | 0.6431161 | 332.3215 | 488.7081 | 0.7170236 | 381.8683 | 561.571 | 0.8410041 | 428.5351 | 630.1987 | 0.6431199 | 336.8342 | 495.3444
0.8073335 | 402.4958 | 591.9057 | 0.644794 | 335.6668 | 493.6276 | 0.6446118 | 333.1273 | 489.8932 | 0.6447808 | 333.5479 | 490.5117 | 0.6449317 | 349.1967 | 513.5246 | 0.6447639 | 347.5116 | 511.0465 | 0.6447706 | 333.0971 | 489.8486 | 0.7203373 | 383.3427 | 563.7392 | 0.8443421 | 430.1475 | 632.5699 | 0.6447764 | 337.6581 | 496.556
0.810686 | 403.9483 | 594.0416 | 0.6464536 | 336.3571 | 494.6429 | 0.6462915 | 333.9437 | 491.0936 | 0.6464455 | 334.3024 | 491.6212 | 0.6466078 | 349.9971 | 514.7016 | 0.6464306 | 348.5251 | 512.537 | 0.6464294 | 334.0717 | 491.2818 | 0.7236818 | 384.9394 | 566.0874 | 0.8476661 | 431.6192 | 634.7341 | 0.646428 | 338.3984375 | 497.6448
0.8139975 | 405.3459 | 596.0969 | 0.6481027 | 337.268 | 495.9823 | 0.6479588 | 334.7844 | 492.33 | 0.6481038 | 335.1833 | 492.9167 | 0.648289 | 350.8405 | 515.9419 | 0.6481061 | 349.3967 | 513.8187 | 0.6481051 | 334.8698 | 492.4556 | 0.7270201 | 386.3869 | 568.216 | 0.8510263 | 433.0962 | 636.9061 | 0.6480985 | 339.2201 | 498.853
0.817338 | 406.7424 | 598.1505 | 0.6497669 | 338.006 | 497.0677 | 0.64961 | 335.4196 | 493.2641 | 0.6497628 | 335.9806 | 494.0891 | 0.649951 | 351.5573 | 516.996 | 0.6497824 | 350.3468 | 515.2159 | 0.6497822 | 335.7657 | 493.7732 | 0.73034 | 387.7241 | 570.1825 | 0.8543409 | 434.5688 | 639.0717 | 0.6497805 | 340.0245 | 500.036
0.8206861 | 408.0511 | 600.0751 | 0.6514453 | 338.9024 | 498.3859 | 0.6512667 | 336.2516 | 494.4876 | 0.6514394 | 336.7151 | 495.1693 | 0.6515995 | 352.4027 | 518.2393 | 0.6514509 | 351.2301 | 516.5149 | 0.6514502 | 336.709 | 495.1603 | 0.7336912 | 388.8828125 | 571.8865 | 0.8576778 | 436.1361 | 641.3766 | 0.6514481 | 340.8184 | 501.2035
0.8240051 | 409.402 | 602.0617 | 0.6531196 | 339.6771 | 499.5252 | 0.6529366 | 337.0264 | 495.627 | 0.653116 | 337.5104 | 496.3388 | 0.6532634 | 353.2829 | 519.5336 | 0.6531051 | 351.9138 | 517.5202 | 0.6531118 | 337.5369 | 496.3778 | 0.7370071 | 390.2791 | 573.9399 | 0.8610133 | 437.7206 | 643.7067 | 0.6531039 | 341.6112 | 502.3694
0.8273642 | 410.653 | 603.9014 | 0.6547807 | 340.4449 | 500.6543 | 0.654609 | 337.7175 | 496.6434 | 0.6547844 | 338.3396 | 497.5582 | 0.654941 | 354.0967 | 520.7305 | 0.6547657 | 352.7864 | 518.8036 | 0.6547694 | 338.1378 | 497.2615 | 0.7403486 | 391.6261 | 575.9207 | 0.8643219 | 439.3898 | 646.1614 | 0.6547574 | 342.3959 | 503.5233
0.8306788 | 411.8998 | 605.735 | 0.656429 | 341.1698 | 501.7202 | 0.6562783 | 338.4383 | 497.7034 | 0.6564426 | 339.1243 | 498.7122 | 0.6566138 | 354.8981 | 521.909 | 0.6564423 | 353.5832 | 519.9752 | 0.6564432 | 338.9135 | 498.4023 | 0.7436816 | 393.0869 | 578.069 | 0.8676767 | 441.0457 | 648.5966 | 0.6564307 | 343.1705 | 504.6625
0.8340073 | 413.214 | 607.6676 | 0.6580912 | 342.0566 | 503.0244 | 0.6579322 | 339.312 | 498.9883 | 0.6581011 | 339.9733 | 499.9607 | 0.6582774 | 355.8137 | 523.2555 | 0.658117 | 354.3002 | 521.0297 | 0.6581239 | 339.5914 | 499.3991 | 0.7470091 | 394.6092 | 580.3076 | 0.8710056 | 442.6295 | 650.9257 | 0.6581115 | 344.0835 | 506.0052
0.8373373 | 414.4574 | 609.4961 | 0.659772 | 342.862 | 504.2088 | 0.6595882 | 340.0777 | 500.1142 | 0.6597725 | 340.8083 | 501.1887 | 0.6599315 | 356.7258 | 524.5968 | 0.6597814 | 355.0369 | 522.1131 | 0.6597978 | 340.3081 | 500.4531 | 0.7503641 | 396.1859 | 582.6263 | 0.874347 | 444.28 | 653.3529 | 0.6597869 | 344.9533 | 507.2843
0.8406532 | 415.7731 | 611.431 | 0.6614483 | 343.7634 | 505.5344 | 0.6612642 | 340.865 | 501.272 | 0.6614525 | 341.6115 | 502.3699 | 0.6615973 | 357.5785 | 525.8507 | 0.6614369 | 355.9236 | 523.417 | 0.6614542 | 341.0392 | 501.5282 | 0.7536744 | 397.798 | 584.9971 | 0.8776935 | 445.8456 | 655.6554 | 0.6614493 | 345.7097 | 508.3966
0.8440157 | 417.0464 | 613.3035 | 0.6631145 | 344.5737 | 506.726 | 0.6629443 | 341.6784 | 502.4682 | 0.6631196 | 342.4077 | 503.5408 | 0.6632769 | 358.4062 | 527.0679 | 0.6630953 | 356.7151 | 524.5811 | 0.6631029 | 341.8571 | 502.7311 | 0.7570125 | 399.3323 | 587.2533 | 0.8810007 | 447.3634 | 657.8874 | 0.6631055 | 346.5475 | 509.6287
0.8473451 | 418.3732 | 615.2547 | 0.6647733 | 345.422 | 507.9735 | 0.6646168 | 342.4927 | 503.6658 | 0.6647747 | 343.1479 | 504.6293 | 0.6649506 | 359.3006 | 528.3833 | 0.6647718 | 357.5548 | 525.8159 | 0.6647702 | 342.6819 | 503.944 | 0.7603458 | 400.8483 | 589.4828 | 0.8843437 | 448.7964 | 659.9947 | 0.6647717 | 347.3509 | 510.8101
0.8506734 | 419.5348 | 616.963 | 0.6664385 | 346.0897 | 508.9554 | 0.66628 | 343.3818 | 504.9733 | 0.6664304 | 343.9907 | 505.8687 | 0.6666198 | 360.1314 | 529.605 | 0.6664501 | 358.4889 | 527.1895 | 0.6664516 | 343.5417 | 505.2083 | 0.7636586 | 402.4754 | 591.8756 | 0.88766 | 450.2417 | 662.1202 | 0.6664517 | 348.1574 | 511.9962
0.8540198 | 420.7036 | 618.6817 | 0.6681193 | 346.8701 | 510.1031 | 0.6679333 | 344.17 | 506.1324 | 0.6681028 | 344.6993 | 506.9107 | 0.6682732 | 360.9534 | 530.8138 | 0.6681188 | 359.429 | 528.5721 | 0.6681186 | 344.4053 | 506.4784 | 0.767012 | 404.0251 | 594.1545 | 0.8909993 | 451.7554 | 664.3462 | 0.668125 | 348.9574 | 513.1726
0.8573205 | 421.8347 | 620.3452 | 0.6697928 | 347.6255 | 511.2139 | 0.669602 | 344.9991 | 507.3515 | 0.6697828 | 345.5043 | 508.0945 | 0.6699354 | 361.8462 | 532.1268 | 0.6697776 | 360.3706 | 529.9568 | 0.6697761 | 345.2522 | 507.7239 | 0.7703393 | 405.5453 | 596.3901 | 0.8943562 | 453.2219 | 666.5028 | 0.6697849 | 349.8339 | 514.4617
0.860678 | 422.9406 | 621.9714 | 0.6714543 | 348.507 | 512.5102 | 0.6712834 | 345.8002 | 508.5297 | 0.6714503 | 346.2984 | 509.2624 | 0.6716135 | 362.7115 | 533.3992 | 0.6714353 | 361.227 | 531.2162 | 0.6714283 | 346.148 | 509.0411 | 0.7736782 | 407.1932 | 598.8135 | 0.8976711 | 454.6471 | 668.5987 | 0.6714334 | 350.5996 | 515.5877
0.8656623 | 424.345 | 624.0367 | 0.6731034 | 349.2776 | 513.6436 | 0.6729561 | 346.5619 | 509.6498 | 0.673106 | 347.0031 | 510.2987 | 0.6732861 | 363.5832 | 534.6811 | 0.6731107 | 362.1626 | 532.592 | 0.6730948 | 346.9855 | 510.2728 | 0.7770265 | 408.852 | 601.253 | 0.9010279 | 456.194 | 670.8735 | 0.6730984 | 351.2694 | 516.5726
0.8706833 | 425.5251 | 625.7723 | 0.6747656 | 350.163 | 514.9455 | 0.6746134 | 347.257 | 510.6721 | 0.6747634 | 347.6641 | 511.2707 | 0.6749505 | 364.3389 | 535.7925 | 0.6747936 | 362.9818 | 533.7967 | 0.6747774 | 347.8503 | 511.5446 | 0.7803345 | 410.4396 | 603.5877 | 0.9043413 | 457.7431 | 673.1516 | 0.6747741 | 352.001 | 517.6485
0.8773572 | 426.7228 | 627.5335 | 0.6764392 | 350.9333 | 516.0785 | 0.6762596 | 347.9771 | 511.731 | 0.6764358 | 348.5926 | 512.6362 | 0.6766034 | 365.2015 | 537.0611 | 0.676465 | 363.8734 | 535.108 | 0.6764493 | 348.5642 | 512.5945 | 0.783681 | 412.1239 | 606.0646 | 0.9076613 | 459.2385 | 675.3508 | 0.6764464 | 352.708 | 518.6883
0.882327 | 427.7615 | 629.061 | 0.6781093 | 351.7636 | 517.2994 | 0.6779282 | 348.7927 | 512.9304 | 0.6781161 | 349.305 | 513.6838 | 0.6782632 | 365.9956 | 538.2288 | 0.6781213 | 364.633 | 536.2249 | 0.6781123 | 349.4024 | 513.8271 | 0.7869968 | 413.7349 | 608.4337 | 0.9110147 | 460.7006 | 677.5008 | 0.6781097 | 353.4557 | 519.7878
0.8873504 | 428.8775 | 630.7022 | 0.6797728 | 352.523 | 518.4162 | 0.6796107 | 349.6214 | 514.1491 | 0.679788 | 349.9892 | 514.69 | 0.6799408 | 366.9221 | 539.5914 | 0.6797704 | 365.3633 | 537.299 | 0.6797686 | 350.0978 | 514.8497 | 0.7903388 | 415.2563 | 610.671 | 0.9143277 | 462.2278 | 679.7467 | 0.6797665 | 354.3286 | 521.0714
0.8923317 | 430.1311 | 632.5457 | 0.6814275 | 353.3662 | 519.6562 | 0.6812803 | 350.458 | 515.3795 | 0.681444 | 350.8649 | 515.9777 | 0.6816155 | 367.6891 | 540.7192 | 0.6814378 | 366.1221 | 538.4149 | 0.6814386 | 350.7912 | 515.8695 | 0.7936865 | 416.7795 | 612.9111 | 0.9176778 | 463.7846 | 682.0361 | 0.681434 | 355.2026 | 522.3568
0.8973495 | 431.3341 | 634.3149 | 0.6830874 | 354.111 | 520.7514 | 0.6829404 | 351.2961 | 516.612 | 0.6830991 | 351.6905 | 517.1919 | 0.6832814 | 368.6265 | 542.0977 | 0.6831193 | 366.9868 | 539.6865 | 0.6831232 | 351.4583 | 516.8504 | 0.7970049 | 418.4015 | 615.2963 | 0.921014 | 465.3746 | 684.3744 | 0.6831121 | 356.0262 | 523.5679
0.9023431 | 432.4982 | 636.0268 | 0.6847709 | 354.8952 | 521.9047 | 0.6845952 | 352.1772 | 517.9076 | 0.6847669 | 352.3942 | 518.2268 | 0.6849378 | 369.5217 | 543.4142 | 0.684787 | 367.8114 | 540.8991 | 0.6847926 | 352.2714 | 518.0462 | 0.80036 | 420.0693 | 617.7489 | 0.9243446 | 466.8593 | 686.5578 | 0.6847859 | 356.8573 | 524.7901
0.9123556 | 431.9706 | 635.2508 | 0.6864486 | 355.6789 | 523.0572 | 0.6862659 | 353.0082 | 519.1297 | 0.6864481 | 353.1899 | 519.3969 | 0.6865965 | 370.4337 | 544.7554 | 0.6864443 | 368.6026 | 542.0626 | 0.6864465 | 353.0846 | 519.242 | 0.803681 | 421.6075 | 620.011 | 0.9276907 | 468.441 | 688.8839 | 0.6864504 | 357.628 | 525.9235
0.9240057 | 432.8803 | 636.5887 | 0.6881183 | 356.533 | 524.3132 | 0.6879463 | 353.7693 | 520.2489 | 0.6881211 | 354.0916 | 520.7229 | 0.6882737 | 371.3046 | 546.0361 | 0.688096 | 369.5496 | 543.4552 | 0.6881004 | 353.8189 | 520.3219 | 0.8070032 | 423.2519 | 622.4292 | 0.9309912 | 470.0366 | 691.2303 | 0.6881052 | 358.4562 | 527.1415
0.9273496 | 433.9096 | 638.1024 | 0.6897777 | 357.2913 | 525.4284 | 0.6896207 | 354.5576 | 521.4082 | 0.689781 | 354.8546 | 521.845 | 0.6899524 | 372.0901 | 547.1914 | 0.6897627 | 370.4225 | 544.739 | 0.6897629 | 354.5984 | 521.4682 | 0.81035 | 424.8434 | 624.7697 | 0.9343387 | 471.599 | 693.5279 | 0.6897635 | 359.3302 | 528.4268
0.9306931 | 434.9439 | 639.6234 | 0.6914311 | 358.1571 | 526.7016 | 0.6912802 | 355.3598 | 522.588 | 0.6914354 | 355.6092 | 522.9547 | 0.6916198 | 372.8875 | 548.3639 | 0.6914458 | 371.2585 | 545.9683 | 0.6906039 | 354.9369 | 521.9661 | 0.8136625 | 426.4451 | 627.1251 | 0.9376748 | 473.1382 | 695.7914 | 0.6914402 | 360.1099 | 529.5734
0.9340007 | 436.0873 | 641.3049 | 0.6931039 | 358.9839 | 527.9175 | 0.6929363 | 356.153 | 523.7543 | 0.6931028 | 356.3434 | 524.0345 | 0.6932735 | 373.63 | 549.4559 | 0.693117 | 372.0839 | 547.1822 | 0.6922739 | 355.7245 | 523.1242 | 0.8170165 | 427.9018 | 629.2673 | 0.9409965 | 474.7278 | 698.1292 | 0.6931197 | 360.8715 | 530.6934
0.9373484 | 437.3521 | 643.1648 | 0.6947882 | 359.7692 | 529.0723 | 0.6946009 | 356.895 | 524.8456 | 0.6947842 | 357.1416 | 525.2082 | 0.6949314 | 374.4257 | 550.6261 | 0.6947781 | 373.0904 | 548.6623 | 0.6939429 | 356.3928 | 524.107 | 0.8203473 | 429.5377 | 631.6731 | 0.9443489 | 476.2984 | 700.4389 | 0.6947814 | 361.6366 | 531.8186
0.9406649 | 438.563 | 644.9457 | 0.6964543 | 360.6261 | 530.3325 | 0.6962824 | 357.7444 | 526.0946 | 0.6964528 | 357.831 | 526.222 | 0.6966034 | 375.2163 | 551.7887 | 0.6964364 | 373.8862 | 549.8326 | 0.6955965 | 357.188 | 525.2765 | 0.8236746 | 431.0666 | 633.9215 | 0.9476681 | 477.7579 | 702.5852 | 0.6964337 | 362.4228 | 532.9747
0.9439944 | 439.679 | 646.5867 | 0.6981063 | 361.5149 | 531.6395 | 0.6979527 | 358.532 | 527.2529 | 0.6981142 | 358.559 | 527.2926 | 0.6982859 | 376.0665 | 553.039 | 0.6981055 | 374.7209 | 551.0601 | 0.6980921 | 358.4842 | 527.1827 | 0.8270237 | 432.6559 | 636.2586 | 0.9510049 | 479.2162 | 704.7297 | 0.6980929 | 363.1931 | 534.1074
0.947348 | 441.0301 | 648.5737 | 0.6997584 | 362.3803 | 532.9122 | 0.6996136 | 359.2623 | 528.3269 | 0.6997679 | 359.3704 | 528.4859 | 0.6999556 | 376.9073 | 554.2755 | 0.699791 | 375.6557 | 552.4349 | 0.7006131 | 359.7921 | 529.106 | 0.8303364 | 434.1403 | 638.4416 | 0.9543501 | 480.7199 | 706.9411 | 0.6997693 | 363.9653 | 535.2431
0.9506705 | 442.3239 | 650.4764 | 0.7014312 | 363.232 | 534.1647 | 0.7012672 | 359.9419 | 529.3264 | 0.7014311 | 360.1494 | 529.6314 | 0.70161 | 377.7899 | 555.5734 | 0.7014592 | 376.6208 | 553.8541 | 0.7031177 | 361.0652 | 530.9783 | 0.8336847 | 435.8451 | 640.9487 | 0.9576676 | 482.2598 | 709.2056 | 0.7014477 | 364.898 | 536.6148
0.9540288 | 443.6198 | 652.3821 | 0.7031124 | 363.9936 | 535.2847 | 0.7029315 | 360.6598 | 530.3821 | 0.7031138 | 360.9519 | 530.8117 | 0.7032658 | 378.6685 | 556.8655 | 0.7031117 | 377.4324 | 555.0477 | 0.705601 | 362.3538 | 532.8733 | 0.8370138 | 437.5266 | 643.4215 | 0.9610216 | 483.7653 | 711.4196 | 0.7031161 | 365.6764 | 537.7594
0.9573489 | 445.0474 | 654.4814 | 0.7047787 | 364.6884 | 536.3064 | 0.7046099 | 361.4424 | 531.5329 | 0.7047839 | 361.8262 | 532.0974 | 0.7049393 | 379.4989 | 558.0867 | 0.7047661 | 378.3655 | 556.4199 | 0.708109 | 363.4488 | 534.4835 | 0.8403344 | 439.1434 | 645.7992 | 0.9643392 | 485.3192 | 713.7047 | 0.7047665 | 366.3859 | 538.8028
0.9606732 | 446.3963 | 656.4651 | 0.7064362 | 365.4024 | 537.3564 | 0.7062835 | 362.1879 | 532.6292 | 0.7064452 | 362.5922 | 533.2239 | 0.7066186 | 380.4804 | 559.5301 | 0.7064315 | 379.2328 | 557.6953 | 0.7106607 | 364.6049 | 536.1836 | 0.8436852 | 440.7551 | 648.1693 | 0.9676791 | 486.8259 | 715.9204 | 0.7064272 | 367.2538 | 540.0792
0.9640126 | 447.6573 | 658.3196 | 0.7080961 | 366.1187 | 538.4099 | 0.7087713 | 363.5645 | 534.6537 | 0.7081035 | 363.2994 | 534.2638 | 0.7082877 | 381.4396 | 560.9406 | 0.7081072 | 379.9767 | 558.7892 | 0.7132469 | 365.746 | 537.8618 | 0.8470052 | 442.423 | 650.6221 | 0.9710163 | 488.3834 | 718.2109 | 0.7080998 | 368.0064 | 541.1859
0.9673224 | 448.9462 | 660.215 | 0.7097688 | 366.9133 | 539.5783 | 0.7112657 | 364.8136 | 536.4906 | 0.7097722 | 364.0878 | 535.4232 | 0.7099408 | 382.3349 | 562.2573 | 0.7097777 | 380.7577 | 559.9377 | 0.7159268 | 367.1812 | 539.9723 | 0.8503518 | 443.9808 | 652.913 | 0.9743425 | 489.8462 | 720.362 | 0.7097771 | 368.7304 | 542.2506
0.9706842 | 450.1437 | 661.976 | 0.7114484 | 367.8946 | 541.0215 | 0.7137812 | 365.8828 | 538.0629 | 0.7114521 | 364.8217 | 536.5024 | 0.7115986 | 383.1133 | 563.4019 | 0.7114335 | 381.5261 | 561.0677 | 0.7186974 | 368.582 | 542.0324 | 0.8536857 | 445.5503 | 655.2211 | 0.9776959 | 491.2849 | 722.4778 | 0.711445 | 369.6203 | 543.5593
0.9740161 | 451.3653 | 663.7725 | 0.7131187 | 368.7944 | 542.3447 | 0.7162846 | 366.9923 | 539.6946 | 0.7131256 | 365.5103 | 537.5151 | 0.7132683 | 383.9328 | 564.6071 | 0.7130917 | 382.3207 | 562.2363 | 0.7215128 | 369.8207 | 543.854 | 0.8570067 | 447.129 | 657.5427 | 0.9810142 | 492.8211 | 724.7369 | 0.7131023 | 370.4506 | 544.7803
0.9773419 | 452.7375 | 665.7904 | 0.714779 | 369.581 | 543.5014 | 0.7187636 | 368.192 | 541.4588 | 0.714787 | 366.3331 | 538.7251 | 0.714947 | 384.7897 | 565.8672 | 0.7147585 | 383.1694 | 563.4844 | 0.7244201 | 371.2122 | 545.9003 | 0.8603541 | 448.7458 | 659.9202 | 0.9843419 | 494.3168 | 726.9364 | 0.714759 | 371.1539 | 545.8146
0.9806914 | 453.9426 | 667.5626 | 0.7164344 | 370.4438 | 544.7702 | 0.7212731 | 369.5285 | 543.4243 | 0.7164394 | 367.2166 | 540.0245 | 0.7166172 | 385.5478 | 566.9821 | 0.716442 | 384.0149 | 564.7278 | 0.727417 | 372.6713 | 548.046 | 0.8636649 | 450.3102 | 662.2208 | 0.9876805 | 495.7604 | 729.0594 | 0.7164337 | 371.9664 | 547.0095
0.9839936 | 455.2705 | 669.5154 | 0.7181068 | 371.2941 | 546.0208 | 0.7237959 | 370.7237 | 545.1819 | 0.7180999 | 368.0886 | 541.3068 | 0.7182749 | 386.3825 | 568.2096 | 0.7181172 | 384.7086 | 565.748 | 0.7294341 | 373.7092 | 549.5723 | 0.8670046 | 451.8904 | 664.5448 | 0.9909878 | 497.284 | 731.3 | 0.7181128 | 372.6279 | 547.9822
0.9873396 | 456.6052 | 671.4783 | 0.7197843 | 371.9921 | 547.0472 | 0.7263529 | 371.9799 | 547.0293 | 0.719776 | 368.8961 | 542.4942 | 0.7199355 | 387.2295 | 569.4551 | 0.7197838 | 385.4421 | 566.8266 | 0.7314864 | 374.7222 | 551.062 | 0.8703445 | 453.4398 | 666.8233 | 0.9943395 | 498.7261 | 733.4207 | 0.7197857 | 373.3972 | 549.1135
0.990669 | 457.9095 | 673.3963 | 0.7214524 | 372.7839 | 548.2116 | 0.7289916 | 373.1935 | 548.814 | 0.7214506 | 369.7415 | 543.7374 | 0.721609 | 388.1109 | 570.7513 | 0.7214385 | 386.1829 | 567.916 | 0.7335926 | 375.736 | 552.5529 | 0.8736672 | 454.9665 | 669.0683 | 0.9976739 | 500.3022 | 735.7386 | 0.721439 | 374.2557 | 550.376
0.9939952 | 459.2119 | 675.3116 | 0.7231101 | 373.6163 | 549.4357 | 0.7317247 | 374.5183 | 550.7622 | 0.7231131 | 370.5236 | 544.8876 | 0.7232883 | 388.8025 | 571.7684 | 0.723098 | 386.9599 | 569.0586 | 0.7357301 | 376.8128 | 554.1365 | 0.8770281 | 456.4987 | 671.3217 | 1.001007 | 501.894 | 738.0795 | 0.7230972 | 375.1082 | 551.6297
0.9973478 | 460.5385 | 677.2626 | 0.7247623 | 374.5156 | 550.7582 | 0.7344986 | 375.7347 | 552.5511 | 0.724763 | 371.3311 | 546.0751 | 0.7249579 | 389.6261 | 572.9796 | 0.7247757 | 387.7462 | 570.2149 | 0.7389625 | 378.3122 | 556.3415 | 0.8803448 | 458.099 | 673.675 | 1.004357 | 503.4396 | 740.3524 | 0.724772 | 375.8859 | 552.7734
1.00067 | 461.8517 | 679.1937 | 0.7264359 | 375.3621 | 552.0031 | 0.7373568 | 377.1269 | 554.5983 | 0.726422 | 372.0847 | 547.1835 | 0.726616 | 390.3781 | 574.0854 | 0.7264563 | 388.6255 | 571.5081 | 0.7411739 | 379.4361 | 557.9943 | 0.8836789 | 459.6668 | 675.9806 | 1.007663 | 505.0225 | 742.6801 | 0.7264477 | 376.7216 | 554.0023
1.004013 | 463.1562 | 681.1121 | 0.7281163 | 376.2108 | 553.2512 | 0.7403095 | 378.3184 | 556.3505 | 0.7281057 | 372.9076 | 548.3936 | 0.7282677 | 391.189 | 575.278 | 0.728117 | 389.5483 | 572.8652 | 0.7434341 | 380.4609375 | 559.5014 | 0.8870176 | 461.2056 | 678.2436 | 1.011015 | 506.7115 | 745.1639 | 0.7281153 | 377.5311 | 555.1928
1.007348 | 464.4694 | 683.0432 | 0.7297835 | 376.9886 | 554.3949 | 0.7433171 | 379.7671 | 558.481 | 0.7297801 | 373.6806 | 549.5303 | 0.729935 | 391.9787 | 576.4393 | 0.7297674 | 390.4056 | 574.1259 | 0.7457063 | 381.5197 | 561.0584 | 0.890322 | 462.8338 | 680.6379 | 1.014331 | 508.1033 | 747.2108 | 0.729769 | 378.1607 | 556.1187
1.010662 | 465.7658 | 684.9498 | 0.731441 | 377.8347 | 555.6392 | 0.7464122 | 381.243 | 560.6514 | 0.7314494 | 374.49 | 550.7206 | 0.7316098 | 392.8756 | 577.7582 | 0.7314291 | 391.2832 | 575.4165 | 0.7480004 | 382.5906 | 562.6332 | 0.8936789 | 464.4127 | 682.9598 | 1.017664 | 509.6748 | 749.5218 | 0.7314254 | 378.9174 | 557.2315
1.014021 | 467.0917 | 686.8996 | 0.7330963 | 378.5706 | 556.7215 | 0.7485302 | 382.2722 | 562.165 | 0.7331062 | 375.171 | 551.722 | 0.7332833 | 393.7612 | 579.0606 | 0.7331067 | 392.1975 | 576.761 | 0.750356 | 383.6894 | 564.2491 | 0.8970097 | 465.9335 | 685.1964 | 1.021022 | 511.1319 | 751.6646 | 0.7331026 | 379.8224 | 558.5623
1.017337 | 468.4769 | 688.9367 | 0.7347694 | 379.3102 | 557.809 | 0.7506539 | 383.3466 | 563.745 | 0.7347662 | 375.8991 | 552.7929 | 0.7349401 | 394.6604 | 580.3829 | 0.7347817 | 393.1072 | 578.0988 | 0.7527474 | 384.8287 | 565.9246 | 0.9003481 | 467.4982 | 687.4973 | 1.024341 | 512.6249 | 753.8602 | 0.7347808 | 380.6703 | 559.8093
1.020678 | 469.8032 | 690.887 | 0.7364477 | 380.1187 | 558.9981 | 0.7538995 | 384.8125 | 565.9007 | 0.7364431 | 376.7306 | 554.0156 | 0.7365934 | 395.4918 | 581.6056 | 0.7364483 | 393.9546 | 579.345 | 0.755145 | 385.98 | 567.6177 | 0.9036973 | 469.1419 | 689.9146 | 1.027695 | 514.0558 | 755.9645 | 0.7364513 | 381.4758 | 560.9938
1.024017 | 471.2441 | 693.0061 | 0.7381204 | 380.8851 | 560.1251 | 0.75613 | 385.8881 | 567.4825 | 0.7381222 | 377.6117 | 555.3113 | 0.7382612 | 396.2865 | 582.7743 | 0.7381014 | 394.7386 | 580.498 | 0.7575789 | 387.2261 | 569.4502 | 0.9070005 | 470.7177 | 692.2319 | 1.031018 | 515.554 | 758.1677 | 0.7381104 | 382.3474 | 562.2756
1.02733 | 472.6629 | 695.0925 | 0.7397794 | 381.7537 | 561.4024 | 0.7583852 | 387.0056 | 569.1259 | 0.739789 | 378.3825 | 556.4448 | 0.7399419 | 397.0146 | 583.845 | 0.7397663 | 395.593 | 581.7545 | 0.7600748 | 388.3237 | 571.0642 | 0.9103448 | 472.3107 | 694.5745 | 1.034333 | 516.9573 | 760.2314 | 0.7397656 | 383.1504 | 563.4564
1.030686 | 474.0248 | 697.0953 | 0.7414304 | 382.4711 | 562.4575 | 0.7606518 | 388.1082 | 570.7473 | 0.741441 | 379.2163 | 557.6711 | 0.7416153 | 397.833 | 585.0485 | 0.7414464 | 396.4578 | 583.0261 | 0.7625934 | 389.5889 | 572.9248 | 0.9136608 | 473.9339 | 696.9616 | 1.037685 | 518.5132 | 762.5195 | 0.7414396 | 383.9222 | 564.5915
1.03401 | 475.2734 | 698.9315 | 0.7430993 | 383.3364 | 563.73 | 0.7629639 | 389.2794 | 572.4698 | 0.7430943 | 380.0478 | 558.8938 | 0.7432786 | 398.6876 | 586.3053 | 0.7431185 | 397.2444 | 584.1829 | 0.7651194 | 390.7119 | 574.5764 | 0.9169983 | 475.4259 | 699.1558 | 1.040998 | 519.8898 | 764.5439 | 0.7431235 | 384.6293 | 565.6313
1.037346 | 476.643 | 700.9456 | 0.7447767 | 384.0718 | 564.8115 | 0.7653354 | 390.499 | 574.2632 | 0.7447724 | 380.7327 | 559.901 | 0.7449349 | 399.4969 | 587.4955 | 0.7447842 | 398.1731 | 585.5486 | 0.7677069 | 392.0046 | 576.4773 | 0.9203581 | 476.9481 | 701.3942 | 1.044348 | 521.4158 | 766.788 | 0.7447979 | 385.3732 | 566.7253
1.040683 | 477.912 | 702.8117 | 0.7464552 | 384.929 | 566.072 | 0.7677234 | 391.6076 | 575.8935 | 0.7464509 | 381.3904 | 560.8683 | 0.7465999 | 400.4045 | 588.8301 | 0.7464396 | 399.1275 | 586.9522 | 0.7703309 | 393.3423 | 578.4445 | 0.9236737 | 478.4703 | 703.6328 | 1.047687 | 523.0447 | 769.1833 | 0.7464527 | 386.2102 | 567.9562
1.043993 | 479.1894 | 704.6902 | 0.7481176 | 385.7088 | 567.2189 | 0.7701263 | 392.8026 | 577.6508 | 0.7481114 | 382.191 | 562.0456 | 0.7482801 | 401.285 | 590.1251 | 0.7481009 | 399.8629 | 588.0337 | 0.7729555 | 394.721 | 580.4721 | 0.9270248 | 480.0442 | 705.9473 | 1.051004 | 524.6814 | 771.5903 | 0.7481054 | 386.9506 | 569.0449
1.047345 | 480.4946 | 706.6097 | 0.7497665 | 386.5854 | 568.508 | 0.7725874 | 394.0134 | 579.4315 | 0.749764 | 383.0048 | 563.2424 | 0.7499564 | 402.1055 | 591.3317 | 0.7497779 | 400.595 | 589.1103 | 0.7756349 | 396.0719 | 582.4587 | 0.9303477 | 481.6758 | 708.3467 | 1.054355 | 526.0729 | 773.6367 | 0.7497687 | 387.6412 | 570.0606
1.050672 | 481.841 | 708.5897 | 0.7514344 | 387.2961 | 569.553 | 0.7750898 | 395.2623 | 581.2681 | 0.7514274 | 383.759 | 564.3515 | 0.7516186 | 402.8997 | 592.4995 | 0.7514538 | 401.442 | 590.3559 | 0.77836 | 397.3878 | 584.3938 | 0.9336613 | 483.3351 | 710.7869 | 1.057666 | 527.612 | 775.9 | 0.7514495 | 388.588 | 571.4529
1.05401 | 483.0735 | 710.4022 | 0.7531148 | 388.0938 | 570.7261 | 0.7775877 | 396.3377 | 582.8495 | 0.7531046 | 384.6517 | 565.6642 | 0.7532666 | 403.8197 | 593.8525 | 0.7531171 | 402.2654 | 591.5667 | 0.7810964 | 398.7738 | 586.432 | 0.9370174 | 484.9731 | 713.1957 | 1.061006 | 529.0691 | 778.0428 | 0.7531171 | 389.3984 | 572.6447
1.057366 | 484.3448 | 712.2718 | 0.7547877 | 388.8555 | 571.8463 | 0.7801343 | 397.4843 | 584.5358 | 0.7547837 | 385.5154 | 566.9344 | 0.7549288 | 404.6009 | 595.0013 | 0.7547749 | 403.0185 | 592.6743 | 0.7838781 | 400.0252 | 588.2724 | 0.9403302 | 486.5453 | 715.5078 | 1.064347 | 530.4462 | 780.068 | 0.7547787 | 390.0524 | 573.6065
1.060667 | 485.6585 | 714.2036 | 0.7564493 | 389.6512 | 573.0165 | 0.7827316 | 398.6469 | 586.2455 | 0.756452 | 386.2801 | 568.059 | 0.7566106 | 405.4027 | 596.1805 | 0.7564284 | 403.8958 | 593.9644 | 0.7867109 | 401.3586 | 590.2332 | 0.9436829 | 488.0951 | 717.7869 | 1.067659 | 531.8415 | 782.1198 | 0.7564289 | 390.7671 | 574.6575
1.06402 | 487.0749 | 716.2866 | 0.7581023 | 390.309 | 573.9838 | 0.7853344 | 399.8901 | 588.0736 | 0.7581116 | 386.9628 | 569.063 | 0.7582791 | 406.2242 | 597.3885 | 0.7581059 | 404.6796 | 595.117 | 0.7895344 | 402.6387 | 592.1157 | 0.9470174 | 489.5994 | 719.9991 | 1.071014 | 533.3355 | 784.3169 | 0.7580947 | 391.5712 | 575.84
1.067339 | 488.361 | 718.1779 | 0.7597641 | 391.1808 | 575.2659 | 0.7879767 | 401.1982 | 589.9973 | 0.7597684 | 387.7831 | 570.2693 | 0.7599429 | 407.0818 | 598.6497 | 0.7597822 | 405.4979 | 596.3205 | 0.7924036 | 404.1736 | 594.373 | 0.9503463 | 491.1043 | 722.2123 | 1.074329 | 534.8914 | 786.6049 | 0.7597746 | 392.2837 | 576.8877
1.07066 | 489.7966 | 720.2892 | 0.7614445 | 392.0928 | 576.6071 | 0.790686 | 402.4287 | 591.8069 | 0.761441 | 388.4808 | 571.2953 | 0.7615976 | 407.8965 | 599.8478 | 0.7614501 | 406.276 | 597.4647 | 0.7953323 | 405.4429 | 596.2395 | 0.9536911 | 492.5625 | 724.3566 | 1.077666 | 536.3867 | 788.8039 | 0.7614505 | 393.0685 | 578.0418
1.074014 | 491.1287 | 722.2481 | 0.7631151 | 392.9143 | 577.8152 | 0.7934055 | 403.8074 | 593.8345 | 0.763123 | 389.2238 | 572.3879 | 0.7632602 | 408.776 | 601.1412 | 0.7631032 | 407.1799 | 598.794 | 0.7982554 | 406.8966 | 598.3774 | 0.9569953 | 494.0951 | 726.6105 | 1.081017 | 537.8856 | 791.0082 | 0.7631102 | 393.9203 | 579.2946
1.077338 | 492.4205 | 724.1478 | 0.7647784 | 393.7288 | 579.013 | 0.796142 | 405.235 | 595.9339 | 0.7647942 | 389.9595 | 573.4699 | 0.7649422 | 409.5873 | 602.3343 | 0.7647598 | 408.049 | 600.072 | 0.8012334 | 408.2701 | 600.3971 | 0.960341 | 495.6327 | 728.8716 | 1.084333 | 539.3893 | 793.2195 | 0.7647695 | 394.8515625 | 580.6640625
1.080698 | 493.7935 | 726.167 | 0.7664369 | 394.5049 | 580.1542 | 0.7989447 | 406.496 | 597.7882 | 0.7664432 | 390.895 | 574.8455 | 0.7666169 | 410.3348 | 603.4335 | 0.7664365 | 408.9815 | 601.4433 | 0.8042595 | 409.769 | 602.6014 | 0.9636773 | 497.2997 | 731.323 | 1.087684 | 540.9258 | 795.4791 | 0.7664384 | 395.6949 | 581.9042
1.084021 | 495.1479 | 728.1587 | 0.7681035 | 395.2989 | 581.3219 | 0.8017637 | 407.7721 | 599.6649 | 0.7680963 | 391.6409 | 575.9425 | 0.7682857 | 411.1252 | 604.5959 | 0.7681146 | 409.8829 | 602.769 | 0.8072922 | 411.176 | 604.6706 | 0.9669966 | 498.8882 | 733.6591 | 1.091003 | 542.3375 | 797.5551 | 0.7681221 | 396.547 | 583.1573
1.08734 | 496.4606 | 730.0891 | 0.7697836 | 396.052 | 582.4294 | 0.8045917 | 409.2104 | 601.7801 | 0.7697672 | 392.4431 | 577.1222 | 0.7699395 | 411.8859 | 605.7146 | 0.7697817 | 410.7142 | 603.9915 | 0.8103782 | 412.7067 | 606.9216 | 0.9703522 | 500.4615 | 735.9727 | 1.094339 | 543.8715 | 799.8111 | 0.769791 | 397.3608 | 584.3542
1.090677 | 497.7829 | 732.0337 | 0.7714565 | 396.7834 | 583.505 | 0.807489 | 410.59 | 603.8088 | 0.7714448 | 393.2067 | 578.2451 | 0.7716033 | 412.6998 | 606.9115 | 0.7714382 | 411.5631 | 605.2399 | 0.8135042 | 414.214 | 609.1382 | 0.973672 | 502.0652 | 738.3312 | 1.097684 | 545.4537 | 802.1378 | 0.7714453 | 398.2229 | 585.6219
1.093988 | 499.101 | 733.9721 | 0.7731192 | 397.4929 | 584.5484 | 0.8104045 | 411.9851 | 605.8605 | 0.7731155 | 394.0739 | 579.5205 | 0.7732781 | 413.524 | 608.1236 | 0.7730919 | 412.4788 | 606.5865 | 0.8166193 | 415.7776 | 611.4376 | 0.9770068 | 503.6439 | 740.6527 | 1.101008 | 546.8128 | 804.1365 | 0.7730978 | 398.8727 | 586.5775
1.097343 | 500.3158 | 735.7585 | 0.7747705 | 398.5229 | 586.0631 | 0.8133463 | 413.4222 | 607.9739 | 0.7747738 | 394.7575 | 580.5257 | 0.7749571 | 414.3649 | 609.3601 | 0.7747658 | 413.2887 | 607.7774 | 0.8198106 | 417.3147 | 613.698 | 0.980355 | 505.0955 | 742.7875 | 1.104366 | 548.4211 | 806.5017 | 0.7747627 | 399.6309 | 587.6924
1.100686 | 501.5901 | 737.6325 | 0.7764305 | 399.2341 | 587.109 | 0.8163484 | 414.9022 | 610.1502 | 0.7764286 | 395.6268 | 581.8042 | 0.7766231 | 415.1062 | 610.4503 | 0.7764482 | 413.97 | 608.7794 | 0.8230065 | 418.8245 | 615.9184 | 0.9836707 | 506.6927 | 745.1364 | 1.107693 | 549.9449 | 808.7425 | 0.7764398 | 400.3519 | 588.7528
1.104003 | 502.8282 | 739.4532 | 0.7781065 | 400.1044 | 588.3888 | 0.8193638 | 416.2776 | 612.1729 | 0.7781023 | 396.4898 | 583.0732 | 0.7782724 | 415.9992 | 611.7636 | 0.7781191 | 414.7513 | 609.9284 | 0.8262484 | 420.4237 | 618.2701 | 0.9870263 | 508.266 | 747.45 | 1.111012 | 551.4161 | 810.906 | 0.7781089 | 401.1643 | 589.9476
1.107359 | 504.1685 | 741.4243 | 0.7797812 | 400.9811 | 589.6781 | 0.822406 | 417.6385 | 614.1743 | 0.7797825 | 397.322 | 584.297 | 0.7799287 | 416.8497 | 613.0143 | 0.7797771 | 415.5414 | 611.0903 | 0.8295479 | 422.0317 | 620.6349 | 0.9903421 | 509.8538 | 749.7849 | 1.114358 | 552.8746 | 813.0509 | 0.7797689 | 401.8488 | 590.9541
1.110667 | 505.4658 | 743.332 | 0.7814461 | 401.7345 | 590.786 | 0.8255083 | 419.0223 | 616.2093 | 0.7814527 | 398.1006 | 585.442 | 0.7816055 | 417.7634 | 614.358 | 0.781433 | 416.2156 | 612.0818 | 0.8328459 | 423.7003 | 623.0886 | 0.9936801 | 511.4915 | 752.1934 | 1.117663 | 554.4116 | 815.3111 | 0.781426 | 402.6762 | 592.1709
1.114008 | 506.7918 | 745.2821 | 0.783097 | 402.3548 | 591.6983 | 0.8286111 | 420.5266 | 618.4215 | 0.7831116 | 398.8984375 | 586.6153 | 0.7832783 | 418.653 | 615.6662 | 0.7831039 | 417.0158 | 613.2585 | 0.8361843 | 425.3106 | 625.4567 | 0.9970188 | 513.0509 | 754.4866 | 1.121008 | 555.8065 | 817.3624 | 0.7830914 | 403.5642 | 593.4768
1.117342 | 508.1805 | 747.3243 | 0.784757 | 403.2567 | 593.0246 | 0.8317641 | 421.9225 | 620.4742 | 0.7855989 | 399.9618 | 588.1792 | 0.7849458 | 419.5444 | 616.9771 | 0.7847843 | 417.8849 | 614.5366 | 0.8395224 | 426.9021 | 627.7973 | 1.000339 | 514.6268 | 756.8041 | 1.124345 | 557.4361 | 819.759 | 0.7847701 | 404.3868 | 594.6865
1.120662 | 509.6463 | 749.4798 | 0.7864351 | 403.9244 | 594.0065 | 0.8349597 | 423.4928 | 622.7835 | 0.7881173 | 401.1681 | 589.953 | 0.7866015 | 420.2738 | 618.0498 | 0.7864527 | 418.8119 | 615.8999 | 0.8428299 | 428.5388 | 630.2041 | 1.003699 | 516.1675 | 759.0699 | 1.127678 | 558.9638 | 822.0056 | 0.7864495 | 405.1475 | 595.8051
1.124018 | 510.9902 | 751.4562 | 0.7881162 | 404.729 | 595.1897 | 0.8381561 | 425.0407 | 625.0599 | 0.7906201 | 402.3767 | 591.7305 | 0.7882621 | 421.0967 | 619.2599 | 0.788108 | 419.6385 | 617.1154 | 0.8461809 | 430.0459 | 632.4205 | 1.007019 | 517.6246 | 761.2127 | 1.131029 | 560.4929 | 824.2542 | 0.788117 | 406.0436 | 597.123
1.127341 | 512.3591 | 753.4693 | 0.7897817 | 405.5609 | 596.4132 | 0.8414251 | 426.5077 | 627.2172 | 0.7930999 | 403.4146 | 593.2567 | 0.7899409 | 421.9516 | 620.5171 | 0.7897646 | 420.4935 | 618.3728 | 0.8494997 | 431.5893 | 634.6902 | 1.010342 | 519.1008 | 763.3836 | 1.134337 | 562.1102 | 826.6327 | 0.7897731 | 406.8638 | 598.3291
1.130678 | 513.624 | 755.3294 | 0.7914405 | 406.3892 | 597.6312 | 0.8447066 | 428.0763 | 629.5239 | 0.7956088 | 404.5298 | 594.8967 | 0.7916166 | 422.749 | 621.6897 | 0.7914369 | 421.3334 | 619.608 | 0.8528491 | 433.1452 | 636.9782 | 1.013682 | 520.5721 | 765.5473 | 1.137672 | 563.5967 | 828.8187 | 0.7914302 | 407.5536 | 599.3436
1.134014 | 514.8678 | 757.1585 | 0.7931004 | 407.1378 | 598.732 | 0.8480138 | 429.6638 | 631.8585 | 0.7981185 | 405.7939 | 596.7558 | 0.7932819 | 423.5803 | 622.9122 | 0.7931127 | 422.0457 | 620.6555 | 0.8561889 | 434.7555 | 639.3464 | 1.016988 | 522.1324 | 767.8417 | 1.140996 | 564.98 | 830.853 | 0.7931046 | 408.3511 | 600.5163
1.137329 | 516.0446 | 758.8891 | 0.7947741 | 407.9872 | 599.9812 | 0.8513637 | 431.2647 | 634.2128 | 0.8006101 | 407.0623 | 598.6211 | 0.7949408 | 424.4758 | 624.2292 | 0.7947836 | 422.8018 | 621.7674 | 0.8595081 | 436.1987 | 641.4686 | 1.020339 | 523.7108 | 770.1629 | 1.144319 | 566.4693 | 833.0431 | 0.7947875 | 409.1425 | 601.6801
1.140683 | 517.3364 | 760.7888 | 0.7964538 | 408.8506 | 601.2509 | 0.8546747 | 432.8154 | 636.4933 | 0.803157 | 408.1974 | 600.2903 | 0.7965996 | 425.1981 | 625.2913 | 0.7964435 | 423.5322 | 622.8415 | 0.862862 | 437.7668 | 643.7748 | 1.023677 | 525.3669 | 772.5984 | 1.147682 | 567.8376 | 835.0553 | 0.7964512 | 409.8872 | 602.7753
1.144001 | 518.6204 | 762.677 | 0.798124 | 409.6989 | 602.4984 | 0.8580137 | 434.3765 | 638.789 | 0.8058044 | 409.3667 | 602.0099 | 0.7982725 | 426.0466 | 626.5392 | 0.7981031 | 424.3082 | 623.9826 | 0.8661786 | 439.3479 | 646.0999 | 1.02701 | 526.9896 | 774.9847 | 1.151001 | 569.2753 | 837.1696 | 0.7981032 | 410.7312 | 604.0165
1.147337 | 519.9644 | 764.6535 | 0.7997754 | 410.5375 | 603.7317 | 0.8613417 | 435.9099 | 641.0439 | 0.8084986 | 410.5444 | 603.7418 | 0.7999535 | 426.9304 | 627.8388 | 0.799774 | 425.1707 | 625.251 | 0.869519 | 440.8576 | 648.32 | 1.03036 | 528.5935 | 777.3434 | 1.154345 | 570.6897 | 839.2496 | 0.7997614 | 411.5895 | 605.2787
1.150685 | 521.3116 | 766.6347 | 0.8014297 | 411.459 | 605.0867 | 0.8646596 | 437.5563 | 643.4651 | 0.8112617 | 411.8519 | 605.6646 | 0.8016191 | 427.7868 | 629.0982 | 0.8014597 | 426.1011 | 626.6193 | 0.8728596 | 442.4296 | 650.6318 | 1.033666 | 530.1222 | 779.5915 | 1.157683 | 572.172 | 841.4294 | 0.8014372 | 412.2924 | 606.3123
1.153993 | 522.6033 | 768.5342 | 0.8031054 | 412.1797 | 606.1466 | 0.8680087 | 439.0859 | 645.7146 | 0.8141326 | 413.1043 | 607.5063 | 0.8032747 | 428.608 | 630.3059 | 0.8031271 | 426.8549 | 627.7277 | 0.876168 | 444.0186 | 652.9685 | 1.037017 | 531.4719 | 781.5764 | 1.160995 | 573.5602 | 843.4709 | 0.803113 | 413.0536 | 607.4317
1.157349 | 523.8344 | 770.3446 | 0.8047814 | 412.8792 | 607.1753 | 0.8713345 | 440.7097 | 648.1024 | 0.8170509 | 414.3223 | 609.2975 | 0.8049344 | 429.5089 | 631.6307 | 0.8047829 | 427.7587 | 629.0569 | 0.8795199 | 445.5934 | 655.2845 | 1.040335 | 532.9969 | 783.819 | 1.164351 | 575.1184 | 845.7624 | 0.8047811 | 413.8547 | 608.6098
1.160676 | 525.1964 | 772.3477 | 0.8064468 | 413.7132 | 608.4018 | 0.8746769 | 442.3485 | 650.5125 | 0.8200361 | 415.7251 | 611.3604 | 0.8066061 | 430.2608 | 632.7364 | 0.8064367 | 428.6281 | 630.3355 | 0.8828396 | 447.1232 | 657.5341 | 1.043665 | 534.4998 | 786.0291 | 1.167667 | 576.504 | 847.8 | 0.8064342 | 414.5902 | 609.6914
1.164008 | 526.5129 | 774.2836 | 0.8080999 | 414.4765 | 609.5243 | 0.8780257 | 443.9444 | 652.8594 | 0.8220918 | 416.7718 | 612.8997 | 0.8082857 | 431.0032 | 633.8282 | 0.8081031 | 429.3891 | 631.4545 | 0.886174 | 448.7331 | 659.9017 | 1.047025 | 536.0919 | 788.3705 | 1.171013 | 578.0004 | 850.0006 | 0.8080981 | 415.3006 | 610.7362
1.167354 | 527.7745 | 776.1389 | 0.8097609 | 415.0212 | 610.3254 | 0.8813338 | 445.5278 | 655.1879 | 0.8241667 | 417.9223 | 614.5916 | 0.8099524 | 431.778 | 634.9676 | 0.80978 | 430.1699 | 632.6028 | 0.8895218 | 450.3386 | 662.2626 | 1.050343 | 537.5411 | 790.5016 | 1.174351 | 579.4412 | 852.1194 | 0.8097749 | 416.1588 | 611.9982
1.170664 | 529.2183 | 778.2622 | 0.8114358 | 415.7042 | 611.3297 | 0.8846851 | 446.9996 | 657.3524 | 0.8262597 | 419.0804 | 616.2947 | 0.8116084 | 432.637 | 636.2309 | 0.8114515 | 431.0192 | 633.8518 | 0.8928316 | 451.9918 | 664.6939 | 1.053696 | 539.2043 | 792.9475 | 1.177672 | 580.8898 | 854.2497 | 0.8114509 | 416.9596 | 613.1759
1.174013 | 530.5986 | 780.2921 | 0.8131161 | 416.3572 | 612.2901 | 0.8879973 | 448.5841 | 659.6825 | 0.8283956 | 420.2657 | 618.0377 | 0.8132616 | 433.4445 | 637.4185 | 0.8131115 | 431.7904 | 634.9858 | 0.8961773 | 453.5337 | 666.9613 | 1.057022 | 540.6785 | 795.1154 | 1.181024 | 582.4299 | 856.5145 | 0.8131179 | 417.7584 | 614.3506
1.177343 | 531.8422 | 782.1209 | 0.814784 | 417.0023 | 613.2387 | 0.8913327 | 450.1594 | 661.9992 | 0.8305833 | 421.2978 | 619.5556 | 0.8149333 | 434.3403 | 638.7358 | 0.8147629 | 432.551 | 636.1044 | 0.899497 | 455.1761 | 669.3766 | 1.060336 | 542.1844 | 797.3301 | 1.184337 | 583.8879 | 858.6586 | 0.8147738 | 418.5121 | 615.459
1.180679 | 533.11 | 783.9854 | 0.8164442 | 417.7601 | 614.3531 | 0.8946825 | 451.6472 | 664.187 | 0.8327961 | 422.3846 | 621.1538 | 0.8166136 | 435.1764 | 639.9653 | 0.8164289 | 433.2342 | 637.1092 | 0.902822 | 456.7798 | 671.735 | 1.063686 | 543.6127 | 799.4305 | 1.187675 | 585.4321 | 860.9296 | 0.8164356 | 419.1915 | 616.4581
1.184028 | 534.4248 | 785.9188 | 0.8180997 | 418.5184 | 615.4683 | 0.8980033 | 453.0971 | 666.3193 | 0.8361576 | 423.9125 | 623.4008 | 0.818285 | 436.0073 | 641.1872 | 0.8181092 | 433.9532 | 638.1665 | 0.9061739 | 458.2566 | 673.9068 | 1.067001 | 545.1614 | 801.7079 | 1.191013 | 586.8824 | 863.0624 | 0.8181109 | 419.9205 | 617.5301
1.187334 | 535.5521 | 787.5767 | 0.8197725 | 419.3098 | 616.6321 | 0.9013606 | 454.6296 | 668.5729 | 0.8384584 | 424.9684 | 624.9535 | 0.8199427 | 436.7964 | 642.3476 | 0.8197825 | 434.6603 | 639.2064 | 0.9094959 | 459.7899 | 676.1616 | 1.07035 | 546.5911 | 803.8105 | 1.194325 | 588.4341 | 865.3442 | 0.8197859 | 420.7138 | 618.6968
1.190678 | 536.8106 | 789.4274 | 0.8214541 | 420.0977 | 617.7908 | 0.9046786 | 456.037 | 670.6427 | 0.8408006 | 425.9986 | 626.4685 | 0.8215986 | 437.5599 | 643.4705 | 0.821449 | 435.3254 | 640.1845 | 0.91285 | 461.3534 | 678.4608 | 1.073687 | 548.1105 | 806.0449 | 1.197682 | 589.7363 | 867.2593 | 0.8214509 | 421.3827 | 619.6804
1.194002 | 538.1983 | 791.4681 | 0.8231261 | 420.8875 | 618.9522 | 0.9080054 | 457.4637 | 672.7407 | 0.8431454 | 427.1753 | 628.199 | 0.8232708 | 438.3627 | 644.6511 | 0.8231046 | 435.9335 | 641.0787 | 0.9161832 | 462.8827 | 680.7098 | 1.077006 | 549.5219 | 808.1204 | 1.201001 | 591.1717 | 869.3701 | 0.8231052 | 422.1718 | 620.8409
1.197326 | 539.509 | 793.3955 | 0.8247783 | 421.5903 | 619.9858 | 0.9113375 | 458.9721 | 674.959 | 0.8455247 | 428.2432 | 629.7694 | 0.8249527 | 439.2328 | 645.9306 | 0.8247657 | 436.6495 | 642.1317 | 0.9195007 | 464.3561 | 682.8766 | 1.080357 | 551.0291 | 810.3369 | 1.204331 | 592.632 | 871.5176 | 0.8247632 | 423.1316 | 622.2523
1.200675 | 540.8024 | 795.2977 | 0.8264304 | 422.4425 | 621.239 | 0.9146543 | 460.4408 | 677.1189 | 0.8479626 | 429.3652 | 631.4194 | 0.82662 | 440.083 | 647.1809 | 0.8264448 | 437.2008 | 642.9424 | 0.9228541 | 465.9001 | 685.1471 | 1.083669 | 552.4865 | 812.4802 | 1.207685 | 594.1157 | 873.6995 | 0.8264361 | 423.9271 | 623.4222
1.204 | 542.1426 | 797.2686 | 0.8280989 | 423.2691 | 622.4545 | 0.9180175 | 462.0138 | 679.432 | 0.8504193 | 430.4908 | 633.0747 | 0.8282787 | 440.9119 | 648.3999 | 0.828124 | 437.729 | 643.7191 | 0.9261626 | 467.3813 | 687.3254 | 1.087009 | 554.1142 | 814.8738 | 1.210996 | 595.5772 | 875.8488 | 0.8281109 | 424.6501 | 624.4855
1.207351 | 543.4066 | 799.1273 | 0.8297784 | 424.0741 | 623.6384 | 0.9213491 | 463.5194 | 681.6462 | 0.8528857 | 431.6208 | 634.7365 | 0.8299368 | 441.7238 | 649.5938 | 0.8297842 | 438.3639 | 644.6528 | 0.9295108 | 468.9377 | 689.6143 | 1.090349 | 555.6682 | 817.159 | 1.214352 | 597.095 | 878.0808 | 0.8297814 | 425.561 | 625.8251
1.210684 | 544.5061 | 800.7443 | 0.8314477 | 424.8496 | 624.7788 | 0.9246775 | 464.9617 | 683.7672 | 0.8554241 | 432.8583 | 636.5564 | 0.8316049 | 442.4977 | 650.732 | 0.8314319 | 439.0115 | 645.6052 | 0.9328492 | 470.4622 | 691.8562 | 1.093662 | 557.3045 | 819.5654 | 1.217675 | 598.648 | 880.3647 | 0.8314364 | 426.4126 | 627.0773
1.213999 | 545.8267 | 802.6863 | 0.8331066 | 425.7655 | 626.1258 | 0.9280266 | 466.4724 | 685.9888 | 0.8579969 | 434.0382 | 638.2915 | 0.8332786 | 443.375 | 652.022 | 0.8330938 | 439.586 | 646.45 | 0.9361762 | 472.0932 | 694.2547 | 1.097014 | 558.7098 | 821.632 | 1.221002 | 600.1663 | 882.5975 | 0.833092 | 427.094 | 628.0794
1.217345 | 547.1365 | 804.6126 | 0.8347619 | 426.6155 | 627.3757 | 0.9313247 | 467.9545 | 688.1684 | 0.8605748 | 435.1971 | 639.9958 | 0.8349488 | 444.2126 | 653.2539 | 0.8347722 | 440.3337 | 647.5495 | 0.939536 | 473.707 | 696.6279 | 1.100334 | 560.2364 | 823.877 | 1.22435 | 601.6298 | 884.7496 | 0.8347675 | 427.8881 | 629.2471
1.220654 | 548.4578 | 806.5556 | 0.8364369 | 427.4239 | 628.5645 | 0.9346793 | 469.375 | 690.2573 | 0.863202 | 436.4752 | 641.8753 | 0.836606 | 445.064 | 654.5059 | 0.8364452 | 440.9692 | 648.4841 | 0.9428394 | 475.3185 | 698.9978 | 1.103666 | 561.6595 | 825.9698 | 1.227671 | 603.1288 | 886.9542 | 0.8364461 | 428.736 | 630.4942
1.224008 | 549.7615 | 808.4728 | 0.8389531 | 428.6699 | 630.3969 | 0.9380064 | 470.9486 | 692.5715 | 0.8658792 | 437.8553 | 643.9048 | 0.8382602 | 445.9302 | 655.7798 | 0.8381044 | 441.6152 | 649.4341 | 0.9461772 | 476.8724 | 701.283 | 1.107017 | 563.1074 | 828.0991 | 1.231028 | 604.5736 | 889.0788 | 0.8381151 | 429.5113 | 631.6343
1.227352 | 551.0443 | 810.3592 | 0.841446 | 429.7771 | 632.0251 | 0.9413328 | 472.4685 | 694.8066 | 0.8685579 | 439.0635 | 645.6817 | 0.8399292 | 446.7542 | 656.9915 | 0.8397577 | 442.1701 | 650.2501 | 0.9495006 | 478.3589 | 703.469 | 1.110336 | 564.4729 | 830.1072 | 1.234355 | 606.0911 | 891.3104 | 0.8397705 | 430.2289 | 632.6896
1.230671 | 552.2592 | 812.1459 | 0.8439308 | 430.9658 | 633.7733 | 0.9446867 | 473.9607 | 697.001 | 0.8712685 | 440.3513 | 647.5754 | 0.8416069 | 447.5551 | 658.1692 | 0.8414248 | 442.7122 | 651.0473 | 0.9528236 | 479.8673 | 705.6872 | 1.113687 | 566.0495 | 832.4257 | 1.237671 | 607.5877 | 893.5113 | 0.8414271 | 431.1496 | 634.0435
1.234028 | 553.5272 | 814.0105 | 0.8464462 | 432.1782 | 635.5561 | 0.9480094 | 475.304 | 698.9765 | 0.8740388 | 441.6751 | 649.5223 | 0.8432794 | 448.3695 | 659.3669 | 0.843106 | 443.3234 | 651.9462 | 0.9561867 | 481.3909 | 707.9277 | 1.117005 | 567.5593 | 834.6461 | 1.241021 | 608.9661 | 895.5383 | 0.8430947 | 431.9889 | 635.2778
1.237342 | 554.822 | 815.9147 | 0.8489541 | 433.281 | 637.1779 | 0.9513575 | 476.83 | 701.2205 | 0.8768159 | 442.9648 | 651.4189 | 0.8449448 | 449.1592 | 660.5283 | 0.8447812 | 444.0416 | 653.0023 | 0.959505 | 482.9875 | 710.2758 | 1.120342 | 569.0146 | 836.7862 | 1.244328 | 610.3195 | 897.5286 | 0.8447801 | 432.788 | 636.453
1.240673 | 556.0209 | 817.6778 | 0.8514326 | 434.3503 | 638.7504 | 0.9546745 | 478.1924 | 703.2242 | 0.8796366 | 444.3198 | 653.4115 | 0.8466004 | 450.0755 | 661.8757 | 0.8464492 | 444.5475 | 653.7464 | 0.9628448 | 484.613 | 712.6661 | 1.12369 | 570.4832 | 838.9459 | 1.247674 | 611.8018 | 899.7085 | 0.8464522 | 433.5912 | 637.6342
1.244009 | 557.3332 | 819.6076 | 0.8539649 | 435.494 | 640.4324 | 0.957997 | 479.6196 | 705.3229 | 0.8825196 | 445.6666 | 655.3921 | 0.8482682 | 450.9478 | 663.1586 | 0.848106 | 445.2046 | 654.7126 | 0.9661838 | 486.2031 | 715.0045 | 1.127007 | 571.925 | 841.0662 | 1.251013 | 613.1672 | 901.7164 | 0.848109 | 434.4486 | 638.895
1.247328 | 558.6597 | 821.5583 | 0.8565615 | 436.7538 | 642.2849 | 0.9613444 | 480.9929 | 707.3425 | 0.8854092 | 447.0533 | 657.4313 | 0.8499454 | 451.7162 | 664.2885 | 0.849765 | 446.0082 | 655.8944 | 0.9694883 | 487.7125 | 717.2243 | 1.130365 | 573.3964 | 843.23 | 1.254335 | 614.4773 | 903.6431 | 0.8497634 | 435.1071 | 639.8635
1.250689 | 559.892 | 823.3705 | 0.8592071 | 438.1526 | 644.3421 | 0.9646593 | 482.4401 | 709.4708 | 0.888325 | 448.4114 | 659.4285 | 0.8516245 | 452.43 | 665.3383 | 0.8514422 | 446.6337 | 656.8143 | 0.9728482 | 489.2892 | 719.543 | 1.133696 | 574.8414 | 845.355 | 1.257692 | 615.9556 | 905.817 | 0.8514341 | 435.8828 | 641.0042
1.254009 | 561.1744 | 825.2565 | 0.8619342 | 439.4749 | 646.2867 | 0.9680096 | 483.7809 | 711.4425 | 0.8913018 | 449.7616 | 661.4141 | 0.8532864 | 453.1983 | 666.468 | 0.8531214 | 447.2353 | 657.6989 | 0.9761683 | 490.7505 | 721.692 | 1.137014 | 576.3096 | 847.5141 | 1.261003 | 617.4129 | 907.9602 | 0.8531188 | 436.7058 | 642.2145
1.257342 | 562.5237 | 827.2408 | 0.8647671 | 440.8868 | 648.3629 | 0.9713483 | 485.3474 | 713.7461 | 0.8942767 | 451.1236 | 663.4171 | 0.8549368 | 453.9487 | 667.5716 | 0.8547867 | 448.016 | 658.847 | 0.9795061 | 492.2325 | 723.8713 | 1.140361 | 577.3688 | 849.0718 | 1.26434 | 618.9014 | 910.1492 | 0.8547823 | 437.4817 | 643.3554
1.260687 | 563.827 | 829.1574 | 0.8676393 | 442.2081 | 650.306 | 0.9746613 | 486.7636 | 715.8288 | 0.8972864 | 452.591 | 665.575 | 0.856598 | 454.6378 | 668.585 | 0.8564389 | 448.7452 | 659.9194 | 0.9828517 | 493.7948 | 726.1688 | 1.14533 | 578.569 | 850.8367 | 1.267666 | 620.3918 | 912.3409 | 0.8564421 | 438.2719 | 644.5175
1.263999 | 565.1155 | 831.0523 | 0.8705969 | 443.4612 | 652.1488 | 0.9780219 | 488.1936 | 717.9318 | 0.9003677 | 454.0182 | 667.6739 | 0.8582773 | 455.4943 | 669.8445 | 0.8580947 | 449.4829 | 661.0043 | 0.9861767 | 495.3291 | 728.4251 | 1.152007 | 579.5912 | 852.3401 | 1.270987 | 621.864 | 914.5058 | 0.8580975 | 439.2262 | 645.9208
1.267355 | 566.4434 | 833.005 | 0.8736501 | 444.8971 | 654.2604 | 0.9813382 | 489.6379 | 720.0558 | 0.9034388 | 455.5594 | 669.9404 | 0.8599508 | 456.419 | 671.2045 | 0.8597708 | 450.2073 | 662.0695 | 0.9895287 | 496.7598 | 730.5291 | 1.158686 | 580.6938 | 853.9615 | 1.274344 | 623.4255 | 916.8022 | 0.8597651 | 439.9401 | 646.9708
1.270674 | 567.6843 | 834.8298 | 0.8757045 | 445.9795 | 655.8522 | 0.9846831 | 491.0102 | 722.0738 | 0.9065732 | 457.0555 | 672.1405 | 0.8616123 | 457.323 | 672.5338 | 0.8614478 | 450.9482 | 663.1591 | 0.9928399 | 498.3748 | 732.9041 | 1.160338 | 578.9655 | 851.4198 | 1.277669 | 624.9818 | 919.0908 | 0.8614476 | 440.7393 | 648.1461
1.274006 | 568.9705 | 836.7213 | 0.8777882 | 447.0238 | 657.3879 | 0.9880193 | 492.1488 | 723.7482 | 0.9097456 | 458.507 | 674.2751 | 0.8632613 | 458.0965 | 673.6713 | 0.8631123 | 451.6958 | 664.2586 | 0.996168 | 499.9128 | 735.1659 | 1.162002 | 576.9442 | 848.4474 | 1.281011 | 626.4265 | 921.2155 | 0.8631178 | 441.4825 | 649.2389
1.277352 | 570.3275 | 838.7168 | 0.879931 | 448.0942 | 658.9621 | 0.9913343 | 493.5651 | 725.8311 | 0.9129227 | 460.0367 | 676.5246 | 0.864923 | 459.0176 | 675.0259 | 0.8647695 | 452.4892 | 665.4253 | 0.9995155 | 501.4421 | 737.4148 | 1.163676 | 574.774 | 845.2559 | 1.284356 | 627.8769 | 923.3484 | 0.8647756 | 442.2753 | 650.4049
1.280666 | 571.5594 | 840.5285 | 0.8821027 | 449.1383 | 660.4976 | 0.9946873 | 494.978 | 727.9089 | 0.9161655 | 461.7067 | 678.9804 | 0.8666086 | 459.7698 | 676.1321 | 0.8664304 | 453.0804 | 666.2948 | 1.00283 | 503.0718 | 739.8114 | 1.165343 | 572.5462 | 841.9797 | 1.287663 | 629.368 | 925.5411 | 0.8664346 | 443.0441 | 651.5354
1.28402 | 572.8762 | 842.4649 | 0.8842861 | 450.1634 | 662.0049 | 0.9980081 | 496.3334 | 729.9021 | 0.9194037 | 463.1221 | 681.062 | 0.8682815 | 460.5776 | 677.32 | 0.8681064 | 453.8859 | 667.4793 | 1.006183 | 504.6664 | 742.1564 | 1.166997 | 570.2596 | 838.617 | 1.291013 | 630.7867 | 927.6276 | 0.8681059 | 443.9135 | 652.8139
1.287347 | 574.0646 | 844.2127 | 0.8865048 | 451.2386 | 663.5862 | 1.001351 | 497.7931 | 732.0487 | 0.9226865 | 464.6616 | 683.3258 | 0.8699489 | 461.3498 | 678.4555 | 0.8697871 | 454.6265 | 668.5684 | 1.009515 | 506.1116 | 744.2817 | 1.168653 | 567.8619 | 835.0911 | 1.294335 | 632.3224 | 929.886 | 0.869787 | 444.5536 | 653.7553
1.290674 | 575.3163 | 846.0534 | 0.8887845 | 452.3693 | 665.2489 | 1.004697 | 499.208 | 734.1294 | 0.9260184 | 466.1655 | 685.5375 | 0.8716056 | 462.1542 | 679.6385 | 0.8714575 | 455.2674 | 669.5109 | 1.012835 | 507.6496 | 746.5435 | 1.170322 | 565.5386 | 831.6745 | 1.297675 | 633.8217 | 932.0908 | 0.8714596 | 445.2739 | 654.8146
1.294016 | 576.5081 | 847.806 | 0.8910906 | 453.5299 | 666.9557 | 1.008001 | 500.6235 | 736.211 | 0.9293298 | 467.5905 | 687.633 | 0.873269 | 462.9733 | 680.8431 | 0.8731095 | 455.9348 | 670.4923 | 1.01619 | 509.1967 | 748.8187 | 1.172005 | 563.1052 | 828.0958 | 1.301025 | 635.3704 | 934.3683 | 0.8731207 | 446.0589 | 655.9689
1.297325 | 577.8643 | 849.8004 | 0.8934141 | 454.6269 | 668.569 | 1.01135 | 502.0132 | 738.2548 | 0.9326797 | 469.0528 | 689.7835 | 0.8749486 | 463.861 | 682.1485 | 0.8747683 | 456.6998 | 671.6174 | 1.019504 | 510.6602 | 750.9709 | 1.173682 | 560.6227 | 824.4451 | 1.30434 | 636.8607 | 936.5598 | 0.8747679 | 446.7723 | 657.0181
1.300671 | 579.0499 | 851.544 | 0.8957726 | 455.8006 | 670.295 | 1.014665 | 503.4821 | 740.4148 | 0.9360153 | 470.5987 | 692.0569 | 0.8766233 | 464.6719 | 683.3411 | 0.876442 | 457.3578 | 672.585 | 1.022852 | 512.2137 | 753.2555 | 1.17535 | 558.4725 | 821.283 | 1.307694 | 638.3874 | 938.805 | 0.8764346 | 447.5452 | 658.1547
1.304007 | 580.4216 | 853.5611 | 0.898195 | 456.8172 | 671.79 | 1.017994 | 504.8185 | 742.3801 | 0.9393305 | 472.1458 | 694.332 | 0.8782877 | 465.4983 | 684.5564 | 0.8781222 | 457.9624 | 673.4741 | 1.026175 | 513.8904 | 755.7212 | 1.185336 | 559.8561 | 823.3179 | 1.311016 | 639.6886 | 940.7185 | 0.8781104 | 448.3808 | 659.3836
1.307333 | 581.5986 | 855.2921 | 0.9006283 | 457.9091 | 673.3958 | 1.021346 | 506.3305 | 744.6036 | 0.9426892 | 473.4901 | 696.3089 | 0.879937 | 466.3356 | 685.7877 | 0.8797883 | 458.7578 | 674.6439 | 1.0295 | 515.5323 | 758.1358 | 1.188677 | 560.8604 | 824.7946 | 1.314346 | 641.0452 | 942.7135 | 0.8797846 | 449.2071 | 660.5986
1.310695 | 582.9195 | 857.2346 | 0.9030679 | 459.0883 | 675.1299 | 1.024668 | 507.6657 | 746.5673 | 0.9460022 | 474.7718 | 698.1938 | 0.8815958 | 467.1655 | 687.008 | 0.8814466 | 459.5667 | 675.8333 | 1.032848 | 517.1061 | 760.4502 | 1.192015 | 561.8754 | 826.2873 | 1.317692 | 642.4702 | 944.809 | 0.8814446 | 449.9535 | 661.6963
1.314007 | 584.1211 | 859.0016 | 0.9055757 | 460.3025 | 676.9154 | 1.028021 | 509.0213 | 748.5607 | 0.9493514 | 475.8929 | 699.8424 | 0.8832753 | 467.9632 | 688.1811 | 0.8831019 | 460.3445 | 676.9771 | 1.036168 | 518.6295 | 762.6905 | 1.195332 | 562.9038 | 827.7997 | 1.321001 | 643.951 | 946.9868 | 0.883098 | 450.7629 | 662.8866
1.317347 | 585.392 | 860.8705 | 0.9081146 | 461.4591 | 678.6163 | 1.031344 | 510.4612 | 750.6783 | 0.9526851 | 477.0391 | 701.5281 | 0.8849431 | 468.8007 | 689.4128 | 0.884774 | 461.0793 | 678.0578 | 1.039521 | 520.1672 | 764.9517 | 1.19869 | 564.0527 | 829.4892 | 1.32435 | 645.4166 | 949.1421 | 0.88476 | 451.5367 | 664.0246
1.320673 | 586.5023 | 862.5034 | 0.9106576 | 462.7292 | 680.4841 | 1.034668 | 511.9142 | 752.8149 | 0.9560009 | 478.1601 | 703.1766 | 0.8866065 | 469.5886 | 690.5715 | 0.8864554 | 461.9906 | 679.3979 | 1.042853 | 521.6072 | 767.0695 | 1.202011 | 565.157 | 831.1132 | 1.327678 | 646.9217 | 951.3554 | 0.8864357 | 452.3806 | 665.2656
1.323987 | 587.8605 | 864.5007 | 0.9132538 | 463.9932 | 682.3429 | 1.038011 | 513.3217 | 754.8848 | 0.9593525 | 479.4769 | 705.113 | 0.8882636 | 470.3839 | 691.741 | 0.8881222 | 462.8387 | 680.6451 | 1.046168 | 523.0977 | 769.2613 | 1.205351 | 566.4061 | 832.9502 | 1.331004 | 648.4384 | 953.5859 | 0.8881149 | 453.1747 | 666.4334
1.327343 | 589.0233 | 866.2108 | 0.9159055 | 465.3547 | 684.3451 | 1.042997 | 514.4117 | 756.4878 | 0.9626772 | 480.8245 | 707.0948 | 0.8899238 | 471.1674 | 692.8932 | 0.8897767 | 463.6486 | 681.8361 | 1.049516 | 524.535 | 771.375 | 1.208685 | 567.8062 | 835.009 | 1.334355 | 649.8834 | 955.7108 | 0.8897824 | 453.8755 | 667.464
1.330669 | 590.2343 | 867.9915 | 0.9185659 | 466.6036 | 686.1817 | 1.053026 | 513.1157 | 754.5819 | 0.9660229 | 482.2535 | 709.1963 | 0.8916059 | 471.9271 | 694.0105 | 0.8914306 | 464.4081 | 682.9531 | 1.052825 | 526.1531 | 773.7545 | 1.212 | 569.1021 | 836.9149 | 1.337667 | 651.1819 | 957.6205 | 0.8914389 | 454.5652 | 668.4783
1.334016 | 591.5411 | 869.9133 | 0.9212594 | 467.9937 | 688.226 | 1.058004 | 511.8767 | 752.7598 | 0.9693625 | 483.7807 | 711.4422 | 0.8932871 | 472.8302 | 695.3385 | 0.8930998 | 465.1714 | 684.0757 | 1.056169 | 527.7766 | 776.142 | 1.215351 | 570.3563 | 838.7592 | 1.341012 | 652.5716 | 959.6641 | 0.8930968 | 455.3029 | 669.563
1.337358 | 592.8687 | 871.8658 | 0.9240119 | 469.4469 | 690.3631 | 1.068003 | 510.8565 | 751.2595 | 0.9726697 | 485.1742 | 713.4915 | 0.8949539 | 473.6584 | 696.5565 | 0.8947797 | 465.8789 | 685.116 | 1.059518 | 529.3784 | 778.4977 | 1.218669 | 571.5792 | 840.5576 | 1.344333 | 654.0079 | 961.7763 | 0.8947743 | 456.0052 | 670.5959
1.340665 | 594.0187 | 873.5569 | 0.9267667 | 470.7933 | 692.3431 | 1.078015 | 511.0561 | 751.5531 | 0.9760171 | 486.5762 | 715.5533 | 0.8966116 | 474.5326 | 697.8421 | 0.8964511 | 466.4247 | 685.9187 | 1.062841 | 530.8334 | 780.6373 | 1.222005 | 572.7786 | 842.3214 | 1.347655 | 655.36 | 963.7648 | 0.8964556 | 456.7459 | 671.6852
1.344009 | 595.3216 | 875.4729 | 0.9295469 | 472.0292 | 694.1606 | 1.082999 | 512.1771 | 753.2016 | 0.9793307 | 488.0074 | 717.6579 | 0.8982682 | 475.3622 | 699.062 | 0.8981094 | 467.1168 | 686.9364 | 1.066199 | 532.4458 | 783.0085 | 1.225351 | 573.8755 | 843.9345 | 1.351004 | 656.7451 | 965.8016 | 0.8981177 | 457.6348 | 672.9924
1.347322 | 596.6215 | 877.3846 | 0.9323904 | 473.4384 | 696.233 | 1.088017 | 513.6918 | 755.4291 | 0.9826611 | 489.4773 | 719.8196 | 0.8999437 | 476.161 | 700.2367 | 0.8997674 | 467.9485 | 688.1596 | 1.069507 | 533.8546 | 785.0802 | 1.228662 | 575.1108 | 845.7512 | 1.354328 | 658.2417 | 968.0025 | 0.8997664 | 458.4562 | 674.2003
1.350666 | 597.8011 | 879.1192 | 0.9352424 | 474.8312 | 698.2812 | 1.091332 | 514.8079 | 757.0704 | 0.9860126 | 490.8691 | 721.8663 | 0.9016221 | 476.8998 | 701.3233 | 0.9014344 | 468.8127 | 689.4304 | 1.072846 | 535.2994 | 787.205 | 1.232012 | 576.3113 | 847.5167 | 1.35768 | 659.7582 | 970.2326 | 0.9014263 | 459.2551 | 675.3751
1.35402 | 599.0557 | 880.9642 | 0.9381331 | 476.0974 | 700.1432 | 1.094671 | 516.0949 | 758.9631 | 0.9893357 | 492.501 | 724.2662 | 0.9032851 | 477.644 | 702.4177 | 0.9031175 | 469.6484375 | 690.6595 | 1.076178 | 536.8082 | 789.4239 | 1.235345 | 577.6106 | 849.4273 | 1.361019 | 661.1689 | 972.3073 | 0.9031032 | 460.0393 | 676.5284
1.357337 | 600.4458 | 883.0085 | 0.9410933 | 477.4355 | 702.111 | 1.098011 | 517.332 | 760.7823 | 0.9926872 | 494.085 | 726.5956 | 0.9049379 | 478.4324 | 703.5771 | 0.9047863 | 470.6363 | 692.1122 | 1.079493 | 538.3513 | 791.693 | 1.238671 | 578.7906 | 851.1627 | 1.364334 | 662.676 | 974.5235 | 0.9047766 | 460.9338 | 677.8438
1.360695 | 601.6452 | 884.7724 | 0.9440548 | 478.9339 | 704.3145 | 1.101326 | 518.5311 | 762.5457 | 0.9960095 | 495.6363 | 728.8769 | 0.906592 | 479.2877 | 704.8349 | 0.9064461 | 471.4477 | 693.3054 | 1.082855 | 539.856 | 793.9058 | 1.242023 | 580.1379 | 853.144 | 1.367686 | 664.1902 | 976.7504 | 0.906438 | 461.694 | 678.9618
1.364005 | 602.8794 | 886.5873 | 0.9470416 | 480.278 | 706.2911 | 1.104681 | 519.7964 | 764.4065 | 0.9993371 | 497.0861 | 731.009 | 0.9082632 | 480.1919 | 706.1645 | 0.9081007 | 472.1435 | 694.3287 | 1.086178 | 541.4653 | 796.2725 | 1.245334 | 581.3 | 854.8529 | 1.370996 | 665.652 | 978.9 | 0.9080924 | 462.5077 | 680.1584
1.367332 | 604.1393 | 888.4401 | 0.9500973 | 481.6282 | 708.2768 | 1.108005 | 521.1199 | 766.3528 | 1.002679 | 498.6629 | 733.3278 | 0.9099458 | 480.9866 | 707.3333 | 0.9097667 | 472.8795 | 695.4111 | 1.089517 | 542.9818 | 798.5026 | 1.248682 | 582.5312 | 856.6635 | 1.374342 | 666.9942 | 980.8738 | 0.909755 | 463.2801 | 681.2943
1.370682 | 605.4709 | 890.3984 | 0.9531335 | 483.0728 | 710.4012 | 1.111342 | 522.3553 | 768.1696 | 1.005989 | 500.0541 | 735.3736 | 0.9116158 | 481.8613 | 708.6195 | 0.9114459 | 473.6675 | 696.5698 | 1.092855 | 544.5359 | 800.7882 | 1.252014 | 583.8002 | 858.5297 | 1.377684 | 668.4 | 982.9411 | 0.9114379 | 464.1329 | 682.5484
1.373995 | 606.7169 | 892.2308 | 0.9562272 | 484.5649 | 712.5955 | 1.114682 | 523.6357 | 770.0525 | 1.009352 | 501.4272 | 737.3929 | 0.9132704 | 482.5862 | 709.6855 | 0.9131134 | 474.4003 | 697.6475 | 1.096161 | 546.1324 | 803.136 | 1.255349 | 585.1351 | 860.4928 | 1.381008 | 669.8362 | 985.0533 | 0.9131143 | 464.8611 | 683.6193
1.377351 | 607.955 | 894.0515 | 0.9593765 | 485.9799 | 714.6763 | 1.117998 | 524.9842 | 772.0356 | 1.012684 | 502.8671875 | 739.5106 | 0.9149282 | 483.3805 | 710.8537 | 0.9147705 | 475.1987 | 698.8217 | 1.099509 | 547.6823 | 805.4152 | 1.258702 | 586.3991 | 862.3516 | 1.384367 | 671.2443 | 987.1239 | 0.9147812 | 465.705 | 684.8603
1.38068 | 609.2309 | 895.9278 | 0.9625221 | 487.5028 | 716.9158 | 1.121351 | 526.2986 | 773.9685 | 1.016014 | 504.3062 | 741.6267 | 0.9166023 | 484.0995 | 711.911 | 0.9164259 | 476.0378 | 700.0556 | 1.102833 | 549.2751 | 807.7576 | 1.262009 | 587.6881 | 864.2472 | 1.387676 | 672.612 | 989.1353 | 0.9164393 | 466.4421 | 685.9443
1.384013 | 610.4913 | 897.7813 | 0.9657371 | 489.0088 | 719.1305 | 1.12468 | 527.594 | 775.8735 | 1.019368 | 505.7252 | 743.7135 | 0.9182798 | 484.8487 | 713.0128 | 0.9180932 | 476.7524 | 701.1065 | 1.10617 | 550.7678 | 809.9527 | 1.265353 | 589.0108 | 866.1924 | 1.391009 | 674.0541 | 991.256 | 0.918097 | 467.2668 | 687.1571
1.387355 | 611.6981 | 899.556 | 0.968973 | 490.5829 | 721.4454 | 1.128016 | 528.905 | 777.8015 | 1.022669 | 507.2317 | 745.929 | 0.9199534 | 485.6709 | 714.222 | 0.9197721 | 477.4274 | 702.0991 | 1.109517 | 552.3269 | 812.2454 | 1.268681 | 590.2719 | 868.0469 | 1.394336 | 675.5842 | 993.5062 | 0.9197746 | 467.9975 | 688.2316
1.390653 | 612.9581 | 901.4089 | 0.9722313 | 491.8567 | 723.3187 | 1.131369 | 530.0812 | 779.5311 | 1.026015 | 508.7113 | 748.1049 | 0.9216135 | 486.6805 | 715.7066 | 0.9214437 | 478.1637 | 703.1819 | 1.112832 | 553.8302 | 814.4562 | 1.271996 | 591.6206 | 870.0303 | 1.397651 | 676.9427 | 995.504 | 0.9214512 | 468.8241 | 689.4472
1.394009 | 614.2832 | 903.3577 | 0.9771912 | 493.3488 | 725.513 | 1.134677 | 531.4527 | 781.5481 | 1.029343 | 510.2544 | 750.3742 | 0.9232715 | 487.5046 | 716.9185 | 0.9231071 | 478.9453 | 704.3314 | 1.116186 | 555.3386 | 816.6744 | 1.27535 | 592.8475 | 871.8345 | 1.401018 | 678.328125 | 997.5414 | 0.9231226 | 469.5684 | 690.5418
1.397336 | 615.4731 | 905.1076 | 0.9821729 | 494.7397 | 727.5583 | 1.138027 | 532.8564 | 783.6123 | 1.032672 | 511.8391 | 752.7046 | 0.9249418 | 488.3515 | 718.1639 | 0.9247656 | 479.6529 | 705.3719 | 1.119508 | 556.8845 | 818.9477 | 1.278672 | 594.2642 | 873.9179 | 1.404343 | 679.8083 | 999.7181 | 0.9247727 | 470.3752 | 691.7283
1.400664 | 616.7352 | 906.9636 | 0.9871624 | 496.2293 | 729.749 | 1.141345 | 534.2091 | 785.6016 | 1.036023 | 513.3473 | 754.9225 | 0.9266203 | 489.1883 | 719.3945 | 0.9264325 | 480.432 | 706.5176 | 1.122834 | 558.5106 | 821.3391 | 1.282014 | 595.5834 | 875.8579 | 1.407672 | 681.1943 | 1001.756 | 0.9264293 | 471.166 | 692.8911
1.404017 | 617.8772 | 908.6429 | 0.9905047 | 497.6588 | 731.8511 | 1.144663 | 535.4636 | 787.4464 | 1.039344 | 514.8489 | 757.1307 | 0.9282858 | 489.9779 | 720.5557 | 0.9281105 | 481.3021 | 707.7972 | 1.126191 | 559.9496 | 823.4553 | 1.285357 | 596.8615 | 877.7375 | 1.41102 | 682.4756 | 1003.641 | 0.9281021 | 472.0021 | 694.1207
1.407331 | 619.0002 | 910.2945 | 0.9938486 | 499.0751 | 733.9339 | 1.148016 | 536.7861 | 789.3913 | 1.042685 | 516.2929 | 759.2543 | 0.9299389 | 490.6603 | 721.5592 | 0.9297928 | 482.1173 | 708.996 | 1.129499 | 561.3934 | 825.5786 | 1.288665 | 598.031 | 879.4574 | 1.414321 | 683.9901 | 1005.868 | 0.9297767 | 472.7135 | 695.1669
1.410674 | 620.1412 | 911.9723 | 0.9971638 | 500.593 | 736.1662 | 1.151339 | 537.9854 | 791.155 | 1.046016 | 517.7334 | 761.3726 | 0.9315935 | 491.4624 | 722.7388 | 0.9314554 | 482.8596 | 710.0876 | 1.132848 | 562.9363 | 827.8476 | 1.292013 | 599.4291 | 881.5133 | 1.417677 | 685.4816 | 1008.061 | 0.9314467 | 473.3819 | 696.1499
1.414015 | 621.3784 | 913.7918 | 1.000516 | 501.9251 | 738.1252 | 1.154697 | 539.2037 | 792.9467 | 1.049331 | 519.125 | 763.4191 | 0.9332653 | 492.2743 | 723.9328 | 0.9331046 | 483.6791 | 711.2928 | 1.136179 | 564.3681 | 829.9531 | 1.29532 | 600.7172 | 883.4076 | 1.421003 | 686.9557 | 1010.229 | 0.9331009 | 474.2097 | 697.3672
1.417337 | 622.5608 | 915.5306 | 1.003841 | 503.3922 | 740.2827 | 1.158018 | 540.4203 | 794.7357 | 1.052684 | 520.5526 | 765.5185 | 0.9349473 | 493.0936 | 725.1376 | 0.934764 | 484.5052 | 712.5077 | 1.139498 | 565.8181 | 832.0855 | 1.298668 | 602.0764 | 885.4064 | 1.424333 | 688.462 | 1012.444 | 0.9347616 | 474.9106 | 698.3979
1.420687 | 623.7458 | 917.2732 | 1.007177 | 504.7701 | 742.309 | 1.161335 | 541.7369 | 796.672 | 1.055996 | 522.0132 | 767.6665 | 0.936617 | 493.8481 | 726.2472 | 0.9364428 | 485.2066 | 713.5391 | 1.142854 | 567.3984375 | 834.4095 | 1.302014 | 603.3755 | 887.3169 | 1.427684 | 690.0056 | 1014.714 | 0.9364401 | 475.622 | 699.4441
1.424001 | 625.0685 | 919.2184 | 1.010522 | 506.1476 | 744.3347 | 1.164672 | 543.0621 | 798.6208 | 1.059339 | 523.5895 | 769.9846 | 0.9382716 | 494.752 | 727.5765 | 0.9381174 | 485.9669 | 714.6572 | 1.146173 | 568.9727 | 836.7246 | 1.305333 | 604.7142 | 889.2856 | 1.431005 | 691.3526 | 1016.695 | 0.9381189 | 476.35 | 700.5147
1.42735 | 626.3323 | 921.0769 | 1.013833 | 507.6523 | 746.5474 | 1.167982 | 544.483 | 800.7103 | 1.062676 | 524.9456 | 771.9788 | 0.939928 | 495.5109 | 728.6924 | 0.9397804 | 486.703 | 715.7398 | 1.149519 | 570.5355 | 839.0227 | 1.30869 | 605.9667 | 891.1276 | 1.434361 | 692.6859 | 1018.656 | 0.9397877 | 477.1959 | 701.7587
1.430683 | 627.6063 | 922.9504 | 1.017184 | 509.1875 | 748.8052 | 1.171337 | 545.7821 | 802.6207 | 1.065992 | 526.5566 | 774.3479 | 0.9415987 | 496.3853 | 729.9784 | 0.9414298 | 487.4559 | 716.8469 | 1.152846 | 572.1316 | 841.37 | 1.312009 | 607.2501 | 893.0149 | 1.437675 | 694.1462 | 1020.803 | 0.9414432 | 477.9131 | 702.8135
1.434009 | 628.8423 | 924.7681 | 1.020511 | 510.7025 | 751.0331 | 1.174683 | 547.2009 | 804.7072 | 1.069349 | 528.088 | 776.6 | 0.9432771 | 497.1816 | 731.1494 | 0.9430935 | 488.2151 | 717.9634 | 1.15616 | 573.6447 | 843.5951 | 1.315337 | 608.5445 | 894.9184 | 1.441001 | 695.5543 | 1022.874 | 0.943101 | 478.7062 | 703.9797
1.437366 | 630.0906 | 926.6039 | 1.023848 | 512.2074 | 753.2462 | 1.177999 | 548.6887 | 806.8952 | 1.07267 | 529.5129 | 778.6955 | 0.9449515 | 498.0417 | 732.4142 | 0.9447759 | 489.0114 | 719.1345 | 1.159514 | 575.095 | 845.7279 | 1.318682 | 609.8819 | 896.8851 | 1.44435 | 696.9908 | 1024.986 | 0.9447746 | 479.421 | 705.0309
1.440678 | 631.2692 | 928.3371 | 1.0272 | 513.7643 | 755.5357 | 1.181358 | 550.1066 | 808.9803 | 1.076012 | 530.9322 | 780.7826 | 0.9466117 | 498.7248 | 733.4188 | 0.9464507 | 489.7928 | 720.2836 | 1.162837 | 576.623 | 847.9751 | 1.322001 | 611.232 | 898.8706 | 1.447663 | 698.4441 | 1027.124 | 0.9464531 | 480.2153 | 706.199
1.444015 | 632.564 | 930.2412 | 1.030508 | 515.2165 | 757.6713 | 1.184666 | 551.3542 | 810.8151 | 1.079349 | 532.5126 | 783.1067 | 0.9482659 | 499.6761 | 734.8179 | 0.9481179 | 490.61 | 721.4853 | 1.166182 | 578.0574 | 850.0845 | 1.325359 | 612.5565 | 900.8184 | 1.451014 | 699.9599 | 1029.353 | 0.9481217 | 480.8975 | 707.2022
1.447345 | 633.7137 | 931.932 | 1.033849 | 516.7585 | 759.939 | 1.18801 | 552.611 | 812.6632 | 1.082663 | 533.7805 | 784.9713 | 0.9499332 | 500.4109 | 735.8983 | 0.9497744 | 491.3993 | 722.6461 | 1.169528 | 579.6087 | 852.3657 | 1.328686 | 613.9288 | 902.8364 | 1.454349 | 701.3217 | 1031.355 | 0.949779 | 481.5785 | 708.2036
1.450655 | 634.9101 | 933.6913 | 1.037172 | 518.2362 | 762.1121 | 1.191347 | 553.9058 | 814.5674 | 1.08602 | 535.2309 | 787.1043 | 0.9516084 | 501.2575 | 737.1434 | 0.9514399 | 492.2274 | 723.8638 | 1.172835 | 581.0901 | 854.5442 | 1.332016 | 615.1732 | 904.6664 | 1.457665 | 702.7214 | 1033.414 | 0.9514353 | 482.2602 | 709.2062
1.45401 | 636.2579 | 935.6733 | 1.040489 | 519.7512 | 764.34 | 1.194665 | 555.2016 | 816.4729 | 1.089346 | 536.5895 | 789.1022 | 0.9532881 | 502.0558 | 738.3173 | 0.9531193 | 492.9158 | 724.8762 | 1.17619 | 582.5368 | 856.6718 | 1.335361 | 616.4701 | 906.5737 | 1.461021 | 704.1146 | 1035.463 | 0.9531063 | 482.9624 | 710.2388
1.45734 | 637.5209 | 937.5308 | 1.043846 | 521.2162 | 766.4944 | 1.198021 | 556.6265 | 818.5684 | 1.092686 | 538.127 | 791.3632 | 0.9549506 | 502.8867 | 739.5393 | 0.9547918 | 493.7841 | 726.153 | 1.1795 | 583.9703 | 858.7799 | 1.338672 | 617.6652 | 908.3312 | 1.464338 | 705.59375 | 1037.638 | 0.9547853 | 483.6833 | 711.299
1.460679 | 638.7675 | 939.3639 | 1.047171 | 522.7659 | 768.7734 | 1.201345 | 558.077 | 820.7015 | 1.096036 | 539.5061 | 793.3913 | 0.9566017 | 503.634 | 740.6382 | 0.9564545 | 494.4604 | 727.1476 | 1.182833 | 585.4113 | 860.899 | 1.342029 | 619.0843 | 910.4181 | 1.467682 | 706.9168 | 1039.584 | 0.9564517 | 484.4348 | 712.4042
1.464025 | 640.0463 | 941.2445 | 1.050518 | 524.2545 | 770.9625 | 1.204684 | 559.5145 | 822.8154 | 1.099342 | 541.0245 | 795.6243 | 0.9582661 | 504.4671 | 741.8634 | 0.958106 | 495.235 | 728.2867 | 1.186181 | 586.778 | 862.9088 | 1.34535 | 620.4047 | 912.3599 | 1.471013 | 708.4465 | 1041.833 | 0.9581117 | 485.1738 | 713.4908
1.467333 | 641.3115 | 943.1051 | 1.053848 | 525.7554 | 773.1697 | 1.20802 | 560.9566 | 824.9362 | 1.102692 | 542.405 | 797.6545 | 0.9599503 | 505.1669 | 742.8925 | 0.9597631 | 496.0399 | 729.4705 | 1.189508 | 588.3979 | 865.291 | 1.348674 | 621.7301 | 914.309 | 1.47433 | 709.8196 | 1043.852 | 0.9597641 | 485.9911 | 714.6928
1.470681 | 642.467 | 944.8044 | 1.057166 | 527.312 | 775.4588 | 1.211331 | 562.3011 | 826.9135 | 1.106012 | 543.8717 | 799.8113 | 0.9616184 | 505.9023 | 743.9739 | 0.9614401 | 497.0421 | 730.9443 | 1.192867 | 590.0558 | 867.7291 | 1.352021 | 623.0195 | 916.2052 | 1.477681 | 711.2762 | 1045.994 | 0.9614311 | 486.871 | 715.9868
1.473994 | 643.7092 | 946.6312 | 1.060512 | 528.8939 | 777.7851 | 1.214682 | 563.5693 | 828.7783 | 1.109332 | 545.2396 | 801.8229 | 0.9632826 | 506.7644 | 745.2418 | 0.9631121 | 497.828 | 732.1 | 1.196182 | 591.5634 | 869.9462 | 1.355336 | 624.4371 | 918.2898 | 1.481002 | 712.725 | 1048.125 | 0.9631105 | 487.6569 | 717.1424
1.477333 | 644.8667 | 948.3334 | 1.063823 | 530.3994 | 779.9991 | 1.218003 | 564.837 | 830.6426 | 1.112685 | 546.7667 | 804.0686 | 0.9649328 | 507.4801 | 746.2943 | 0.9647732 | 498.7457 | 733.4495 | 1.199512 | 593.1271 | 872.2458 | 1.358685 | 625.6411 | 920.0605 | 1.48435 | 714.1969 | 1050.29 | 0.9647827 | 488.4113 | 718.2519
1.480688 | 646.0551 | 950.081 | 1.067177 | 531.9171 | 782.2311 | 1.221339 | 566.259 | 832.7338 | 1.116009 | 548.2432 | 806.2399 | 0.9665971 | 508.1965 | 747.3478 | 0.966432 | 499.5963 | 734.7005 | 1.202842 | 594.6536 | 874.4906 | 1.362014 | 626.8184 | 921.7918 | 1.48769 | 715.5197 | 1052.235 | 0.9664428 | 489.2611 | 719.5016
1.484008 | 647.3109 | 951.9278 | 1.07052 | 533.421 | 784.4426 | 1.224683 | 567.4288 | 834.4542 | 1.119363 | 549.7039 | 808.3881 | 0.9682794 | 509.1205 | 748.7066 | 0.9680922 | 500.3651 | 735.8311 | 1.206154 | 596.1095 | 876.6316 | 1.365337 | 628.1309 | 923.7219 | 1.491 | 716.9701 | 1054.368 | 0.9680977 | 489.994 | 720.5794
1.487362 | 648.6395 | 953.8817 | 1.073844 | 534.9008 | 786.6188 | 1.227994 | 568.4988 | 836.0276 | 1.122682 | 551.1927 | 810.5776 | 0.9699526 | 510.048 | 750.0705 | 0.96977 | 501.0446 | 736.8303 | 1.209517 | 597.4959 | 878.6705 | 1.368679 | 629.4382 | 925.6444 | 1.494349 | 718.3401 | 1056.382 | 0.9697682 | 490.788 | 721.7471
1.490679 | 649.8943 | 955.727 | 1.0772 | 536.3611 | 788.7663 | 1.231344 | 569.8552 | 838.0224 | 1.126004 | 552.7242 | 812.8298 | 0.9716136 | 510.767 | 751.1279 | 0.9714532 | 501.6778 | 737.7615 | 1.212847 | 599.1409 | 881.0896 | 1.371988 | 630.6914 | 927.4874 | 1.49766 | 719.7267 | 1058.422 | 0.9714475 | 491.4849 | 722.7719
1.493999 | 651.2004 | 957.6476 | 1.080506 | 537.7863 | 790.8621 | 1.234677 | 571.1918 | 839.9879 | 1.12934 | 554.185 | 814.9779 | 0.9732707 | 511.5485 | 752.2772 | 0.973119 | 502.3502 | 738.7503 | 1.216173 | 600.6639 | 883.3292 | 1.375335 | 631.9268 | 929.3041 | 1.500998 | 721.1297 | 1060.485 | 0.9731205 | 492.2871 | 723.9516
1.497344 | 652.4605 | 959.5008 | 1.083844 | 539.3036 | 793.0936 | 1.238005 | 572.4886 | 841.8951 | 1.132648 | 555.7408 | 817.2659 | 0.9749384 | 512.368 | 753.4823 | 0.974777 | 503.0121 | 739.7236 | 1.219528 | 602.1896 | 885.573 | 1.378672 | 633.2839 | 931.2999 | 1.50435 | 722.5871 | 1062.628 | 0.9747782 | 492.8973 | 724.849
1.500659 | 653.5698 | 961.1321 | 1.08718 | 540.6934 | 795.1373 | 1.241353 | 573.9565 | 844.0537 | 1.136006 | 557.1057 | 819.273 | 0.9766185 | 513.1409 | 754.6189 | 0.9764311 | 503.6786 | 740.7038 | 1.222829 | 603.6917 | 887.7819 | 1.381998 | 634.5684 | 933.1889 | 1.507673 | 723.9381 | 1064.615 | 0.9764335 | 493.6469 | 725.9513
1.504016 | 654.8051 | 962.9487 | 1.090499 | 542.1371 | 797.2604 | 1.244667 | 575.4511 | 846.2516 | 1.139347 | 558.5223 | 821.3563 | 0.9782943 | 513.808 | 755.6001 | 0.9781041 | 504.4707 | 741.8686 | 1.22618 | 605.2926 | 890.1362 | 1.38536 | 636.0212 | 935.3253 | 1.51103 | 725.3245 | 1066.654 | 0.9780982 | 494.3207 | 726.9423
1.507348 | 655.9391 | 964.6163 | 1.093854 | 543.6507 | 799.4863 | 1.248014 | 576.7032 | 848.0929 | 1.142668 | 559.8482 | 823.3062 | 0.9799563 | 514.668 | 756.8647 | 0.9797868 | 505.246 | 743.0088 | 1.229506 | 606.6877 | 892.1879 | 1.388675 | 637.2909 | 937.1925 | 1.514346 | 726.6727 | 1068.636 | 0.9806124 | 495.4702 | 728.6327
1.510671 | 657.1375 | 966.3787 | 1.097179 | 545.1218 | 801.6497 | 1.251345 | 578.1205 | 850.1772 | 1.146024 | 561.298 | 825.4383 | 0.9816084 | 515.4564 | 758.0241 | 0.9814526 | 506.0633 | 744.2107 | 1.232836 | 608.2469 | 894.4808 | 1.392012 | 638.6193 | 939.146 | 1.517677 | 728.1053 | 1070.743 | 0.9831048 | 496.704 | 730.447
1.51402 | 658.3928 | 968.2246 | 1.100512 | 546.5538 | 803.7556 | 1.254681 | 579.4071 | 852.0693 | 1.149332 | 562.6578 | 827.4379 | 0.9832665 | 516.2983 | 759.2622 | 0.9831058 | 506.8726 | 745.4008 | 1.236186 | 609.7887 | 896.7481 | 1.395349 | 639.9755 | 941.1404 | 1.521012 | 729.448 | 1072.718 | 0.9855875 | 497.7782 | 732.0267
1.517324 | 659.5577 | 969.9379 | 1.103854 | 548.1206 | 806.0597 | 1.258034 | 580.6341 | 853.8737 | 1.152677 | 564.1472 | 829.6283 | 0.9849428 | 517.0394 | 760.3521 | 0.9847564 | 507.6224 | 746.5035 | 1.2395 | 611.2899 | 898.9557 | 1.39866 | 641.3062 | 943.0974 | 1.524323 | 730.8866 | 1074.833 | 0.9881026 | 498.7895 | 733.5139
1.520675 | 660.751 | 971.6927 | 1.107162 | 549.7075 | 808.3934 | 1.261342 | 582.0068 | 855.8924 | 1.15601 | 565.6562 | 831.8473 | 0.9866143 | 517.8881 | 761.6002 | 0.9864304 | 508.3408 | 747.5599 | 1.24285 | 612.733 | 901.0779 | 1.402019 | 642.486 | 944.8323 | 1.527686 | 732.2885 | 1076.895 | 0.9906117 | 499.8474 | 735.0698
1.524009 | 661.969 | 973.4838 | 1.110515 | 551.3791 | 810.8516 | 1.264684 | 583.4007 | 857.9422 | 1.159335 | 567.2384 | 834.1741 | 0.9882768 | 518.6832 | 762.7694 | 0.9881148 | 509.1133 | 748.696 | 1.246176 | 614.288 | 903.3647 | 1.405345 | 643.8931 | 946.9016 | 1.531015 | 733.6147 | 1078.845 | 0.9931379 | 500.848 | 736.5412
1.527328 | 663.1436 | 975.2112 | 1.113837 | 552.9482 | 813.1592 | 1.268013 | 584.647 | 859.775 | 1.162692 | 568.691 | 836.3103 | 0.9899312 | 519.5322 | 764.018 | 0.9897822 | 509.8999 | 749.8528 | 1.249496 | 615.8721 | 905.6942 | 1.40869 | 645.2006 | 948.8244 | 1.534345 | 735.005 | 1080.89 | 0.9957485 | 501.9674 | 738.1873
1.530679 | 664.3401 | 976.9708 | 1.117166 | 554.5035 | 815.4464 | 1.271327 | 585.8725 | 861.5772 | 1.16601 | 570.1223 | 838.4152 | 0.9915882 | 520.2781 | 765.1148 | 0.9914407 | 510.7249 | 751.0661 | 1.25285 | 617.3972 | 907.937 | 1.412032 | 646.4424 | 950.6507 | 1.537692 | 736.4014 | 1082.943 | 0.9984489 | 503.1074 | 739.8638
1.533992 | 665.695 | 978.9632 | 1.120513 | 556.145 | 817.8603 | 1.274683 | 587.2705 | 863.6331 | 1.169352 | 571.6093 | 840.6019 | 0.9932656 | 521.0475 | 766.2464 | 0.9930965 | 511.6342 | 752.4033 | 1.256163 | 618.9877 | 910.2761 | 1.415335 | 647.7855 | 952.6257 | 1.540994 | 737.8292 | 1085.043 | 1.00119 | 504.4259 | 741.8028
1.537337 | 666.9766 | 980.848 | 1.123826 | 557.6888 | 820.1306 | 1.278002 | 588.5233 | 865.4755 | 1.172686 | 572.9473 | 842.5696 | 0.9949473 | 521.9114 | 767.5167 | 0.9947649 | 512.4083 | 753.5417 | 1.25951 | 620.4857 | 912.4789 | 1.418681 | 649.0657 | 954.5084 | 1.544341 | 739.3022 | 1087.209 | 1.00401 | 505.6619 | 743.6204
1.540679 | 668.2115 | 982.664 | 1.127179 | 559.1324 | 822.2535 | 1.281345 | 589.7695 | 867.3081 | 1.175998 | 574.2587 | 844.498 | 0.9966159 | 522.6616 | 768.62 | 0.9964468 | 513.1935 | 754.6963 | 1.262848 | 622.0117 | 914.7231 | 1.42199 | 650.2995 | 956.3228 | 1.547668 | 740.8101 | 1089.427 | 1.006931 | 506.9998 | 745.588
1.544001 | 669.4371 | 984.4663 | 1.130509 | 560.6739 | 824.5204 | 1.284687 | 591.1686 | 869.3656 | 1.17935 | 575.5679 | 846.4233 | 0.9982748 | 523.368 | 769.6588 | 0.9981179 | 513.9875 | 755.864 | 1.266162 | 623.3303 | 916.6621 | 1.425335 | 651.6324 | 958.2829 | 1.550999 | 742.2296 | 1091.514 | 1.009894 | 508.3735 | 747.6081
1.547353 | 670.5507 | 986.104 | 1.133841 | 562.1755 | 826.7287 | 1.287995 | 592.5699 | 871.4263 | 1.182667 | 576.957 | 848.4661 | 0.9999352 | 524.2194 | 770.9109 | 0.9997786 | 514.759 | 756.9986 | 1.269521 | 624.8326 | 918.8714 | 1.428689 | 652.9113 | 960.1636 | 1.554349 | 743.623 | 1093.563 | 1.012948 | 509.7654 | 749.6549
1.550668 | 671.8002 | 987.9415 | 1.137184 | 563.6255 | 828.8611 | 1.291341 | 593.8679 | 873.3351 | 1.186005 | 578.3633 | 850.5343 | 1.001608 | 525.1181 | 772.2325 | 1.001436 | 515.4921 | 758.0767 | 1.27284 | 626.2273 | 920.9225 | 1.432002 | 654.2059 | 962.0675 | 1.557668 | 745.1394 | 1095.793 | 1.016098 | 511.2154 | 751.7874
1.554009 | 672.8799 | 989.5293 | 1.140497 | 565.1139 | 831.0498 | 1.294652 | 595.2335 | 875.3433 | 1.189351 | 579.8093 | 852.6607 | 1.003288 | 525.9687 | 773.4834 | 1.00311 | 516.3394 | 759.3227 | 1.276182 | 627.7382 | 923.1444 | 1.435353 | 655.5908 | 964.1041 | 1.561015 | 746.5399 | 1097.853 | 1.019289 | 512.5862 | 753.8033
1.557349 | 674.1031 | 991.3281 | 1.14385 | 566.5622 | 833.1797 | 1.298001 | 596.6893 | 877.4843 | 1.19266 | 581.0909 | 854.5454 | 1.004951 | 526.7819 | 774.6793 | 1.004786 | 517.1832 | 760.5636 | 1.279521 | 629.2405 | 925.3537 | 1.438672 | 656.9532 | 966.1077 | 1.564344 | 747.8985 | 1099.851 | 1.022586 | 513.9516 | 755.8112
1.560672 | 675.2829 | 993.0631 | 1.147182 | 568.0263 | 835.3328 | 1.301347 | 597.9626 | 879.3568 | 1.196015 | 582.3354 | 856.3756 | 1.006604 | 527.6162 | 775.9062 | 1.006455 | 518.0002 | 761.765 | 1.282832 | 630.8836 | 927.77 | 1.441995 | 658.256 | 968.0236 | 1.567665 | 749.2943 | 1101.903 | 1.025934 | 515.2632 | 757.74
1.564033 | 676.6298 | 995.0439 | 1.150513 | 569.5526 | 837.5773 | 1.304666 | 599.3955 | 881.464 | 1.19934 | 583.5309 | 858.1337 | 1.008262 | 528.3779 | 777.0264 | 1.008109 | 518.8085 | 762.9536 | 1.286184 | 632.3569 | 929.9367 | 1.445349 | 659.6281 | 970.0413 | 1.571022 | 750.6333 | 1103.873 | 1.028192 | 516.2897 | 759.2496
1.567352 | 677.8092 | 996.7782 | 1.15387 | 570.9984 | 839.7035 | 1.308025 | 600.7797 | 883.4996 | 1.202675 | 584.6982 | 859.8503 | 1.009937 | 529.098 | 778.0853 | 1.009761 | 519.4777 | 763.9377 | 1.289508 | 633.8784 | 932.1741 | 1.448663 | 660.7654 | 971.7138 | 1.574336 | 751.917 | 1105.76 | 1.030513 | 517.3454 | 760.8021
1.570683 | 679.1023 | 998.6798 | 1.157177 | 572.4384 | 841.8212 | 1.311341 | 602.142 | 885.503 | 1.206019 | 585.7845 | 861.4479 | 1.012447 | 530.3356 | 779.9053 | 1.011435 | 520.2225 | 765.033 | 1.292852 | 635.382 | 934.3852 | 1.452014 | 662.0801 | 973.6472 | 1.577677 | 753.3351 | 1107.846 | 1.034038 | 518.8625 | 763.0331
1.574022 | 680.2519 | 1000.37 | 1.160522 | 573.9066 | 843.9803 | 1.314672 | 603.2932 | 887.1958 | 1.209333 | 587.0289 | 863.2777 | 1.014933 | 531.6478 | 781.835 | 1.013115 | 520.9057 | 766.0378 | 1.296192 | 636.8072 | 936.4812 | 1.455346 | 663.3068 | 975.4512 | 1.581012 | 754.7745 | 1109.962 | 1.036417 | 519.9489 | 764.6307
1.577325 | 681.5327 | 1002.254 | 1.163849 | 575.27 | 845.9853 | 1.318013 | 604.592 | 889.1059 | 1.212684 | 588.0718 | 864.8115 | 1.017428 | 533.0194 | 783.8521 | 1.014787 | 521.6087 | 767.0716 | 1.2995 | 638.1454 | 938.4492 | 1.458683 | 664.5509 | 977.2807 | 1.584329 | 756.1766 | 1112.024 | 1.038862 | 521.0543 | 766.2564
1.580677 | 682.5908 | 1003.81 | 1.167163 | 576.6109 | 847.9572 | 1.321334 | 605.7589 | 890.8219 | 1.216013 | 589.1841 | 866.4472 | 1.019953 | 534.2354 | 785.6403 | 1.016442 | 522.3864 | 768.2153 | 1.302849 | 639.7045 | 940.7419 | 1.462027 | 665.7555 | 979.0522 | 1.587686 | 757.6337 | 1114.167 | 1.041343 | 522.0836 | 767.77
1.584006 | 683.7890625 | 1005.572 | 1.170515 | 578.0204 | 850.03 | 1.324689 | 607.04 | 892.7059 | 1.22103 | 590.4659 | 868.3322 | 1.022453 | 535.3405 | 787.2654 | 1.018097 | 523.2704 | 769.5153 | 1.306167 | 641.2006 | 942.942 | 1.46533 | 667.1776 | 981.1435 | 1.591007 | 759.0034 | 1116.181 | 1.043824 | 523.1232 | 769.2989
1.587349 | 684.9024 | 1007.209 | 1.173842 | 579.4952 | 852.1988 | 1.328017 | 608.4105 | 894.7214 | 1.226006 | 591.5353 | 869.9048 | 1.024937 | 536.4285 | 788.8654 | 1.019768 | 524.1154 | 770.758 | 1.309496 | 642.6625 | 945.092 | 1.468681 | 668.4153 | 982.9637 | 1.59435 | 760.3457 | 1118.155 | 1.046343 | 524.1635 | 770.8287
1.590694 | 686.1321 | 1009.018 | 1.177191 | 580.8874 | 854.2462 | 1.331349 | 609.845 | 896.8308 | 1.231023 | 592.663 | 871.5633 | 1.027455 | 537.4608 | 790.3836 | 1.021444 | 525.0219 | 772.091 | 1.312846 | 644.1847 | 947.3304 | 1.47201 | 669.7087 | 984.8657 | 1.597681 | 761.7626 | 1120.239 | 1.048923 | 525.2501 | 772.4267
1.593999 | 687.2841 | 1010.712 | 1.180522 | 582.4332 | 856.5195 | 1.334695 | 611.1653 | 898.7725 | 1.235997 | 593.7347 | 873.1392 | 1.030009 | 538.6362 | 792.1121 | 1.02312 | 525.9614 | 773.4726 | 1.316167 | 645.6852 | 949.5371 | 1.475335 | 671.0198 | 986.7939 | 1.600992 | 763.1478 | 1122.276 | 1.051509 | 526.3788 | 774.0864
1.597338 | 688.6902 | 1012.78 | 1.183833 | 584.0092 | 858.8371 | 1.338006 | 612.5313 | 900.7813 | 1.241016 | 594.9581 | 874.9383 | 1.032603 | 539.854 | 793.9029 | 1.024779 | 526.7646 | 774.6538 | 1.319523 | 647.1329 | 951.666 | 1.478689 | 672.4039 | 988.8293 | 1.604348 | 764.5313 | 1124.311 | 1.054115 | 527.4921 | 775.7237
1.600656 | 689.9193 | 1014.587 | 1.187177 | 585.5142 | 861.0502 | 1.341358 | 613.7714 | 902.6049 | 1.246015 | 596.2797 | 876.8819 | 1.035293 | 541.2083 | 795.8945 | 1.026435 | 527.5531 | 775.8134 | 1.322845 | 648.5384 | 953.7329 | 1.482006 | 673.5697 | 990.5437 | 1.607672 | 765.9329 | 1126.372 | 1.056798 | 528.7235 | 777.5346
1.60399 | 691.1652 | 1016.419 | 1.190484 | 586.8958 | 863.0821 | 1.34468 | 614.9083 | 904.2769 | 1.251002 | 597.6428 | 878.8865 | 1.038071 | 542.6082 | 797.9533 | 1.0281 | 528.2505 | 776.839 | 1.32617 | 650.0773 | 955.9961 | 1.485347 | 674.8127 | 992.3716 | 1.611015 | 767.3046 | 1128.389 | 1.059496 | 529.8723 | 779.2239
1.607347 | 692.362 | 1018.179 | 1.193833 | 588.343 | 865.2103 | 1.348007 | 616.1425 | 906.0918 | 1.25434 | 598.688 | 880.4235 | 1.040896 | 544.0811 | 800.1192 | 1.029776 | 529.0594 | 778.0286 | 1.329509 | 651.5287 | 958.1305 | 1.488688 | 676.0428 | 994.1806 | 1.614364 | 768.5917 | 1130.282 | 1.062204 | 531.0519 | 780.9587
1.610669 | 693.6394 | 1020.058 | 1.19718 | 589.6473 | 867.1284 | 1.351354 | 617.3266 | 907.8332 | 1.257665 | 599.8018 | 882.0615 | 1.043814 | 545.533 | 802.2544 | 1.031455 | 529.7916 | 779.1053 | 1.332821 | 653.0044 | 960.3006 | 1.492006 | 677.275 | 995.9927 | 1.617669 | 769.9258 | 1132.244 | 1.064982 | 532.0978 | 782.4968
1.614018 | 694.8257 | 1021.803 | 1.200498 | 591.0573 | 869.2018 | 1.354665 | 618.5194 | 909.5874 | 1.260989 | 600.8358 | 883.5821 | 1.045814 | 546.6464 | 803.8918 | 1.033119 | 530.4655 | 780.0963 | 1.336181 | 654.5398 | 962.5585 | 1.495355 | 678.5561 | 997.8766 | 1.621019 | 771.2597 | 1134.205 | 1.067782 | 533.1203 | 784.0004
1.617348 | 696.0366 | 1023.583 | 1.203857 | 592.4778 | 871.2909 | 1.358017 | 619.835 | 911.5221 | 1.264347 | 601.931 | 885.1927 | 1.048847 | 548.1794 | 806.1462 | 1.034771 | 531.197 | 781.172 | 1.339514 | 656.0701 | 964.809 | 1.498667 | 679.8878 | 999.835 | 1.624337 | 772.7409 | 1136.384 | 1.072031 | 534.6241 | 786.212
1.620663 | 697.2381 | 1025.35 | 1.20717 | 593.96 | 873.4705 | 1.361345 | 621.1494 | 913.455 | 1.267669 | 603.008 | 886.7765 | 1.051949 | 549.577 | 808.2015 | 1.036433 | 532.0349 | 782.4043 | 1.34284 | 657.5204 | 966.9418 | 1.502008 | 681.3 | 1001.912 | 1.627661 | 774.0952 | 1138.375 | 1.074926 | 535.6732 | 787.7546
1.624017 | 698.4327 | 1027.107 | 1.210505 | 595.4285 | 875.6302 | 1.364668 | 622.3888 | 915.2776 | 1.271014 | 604.1292 | 888.4253 | 1.055157 | 551.0461 | 810.3619 | 1.038113 | 532.6337 | 783.2848 | 1.346196 | 658.9335 | 969.0199 | 1.505347 | 682.6149 | 1003.845 | 1.631017 | 775.5917 | 1140.576 | 1.077814 | 536.7681 | 789.3649
1.627333 | 699.5648 | 1028.772 | 1.213847 | 596.9597 | 877.8818 | 1.368011 | 623.7726 | 917.3126 | 1.274355 | 605.3361 | 890.2001 | 1.057315 | 552.0808 | 811.8835 | 1.039783 | 533.3331 | 784.3133 | 1.349501 | 660.5 | 971.3235 | 1.50867 | 683.9622 | 1005.827 | 1.634338 | 776.9344 | 1142.551 | 1.080756 | 537.886 | 791.0088
1.630687 | 700.6937 | 1030.432 | 1.217163 | 598.4622 | 880.0914 | 1.371318 | 625.2399 | 919.4705 | 1.277662 | 606.6977 | 892.2025 | 1.060617 | 553.6343 | 814.1681 | 1.041447 | 534.0891 | 785.4252 | 1.352846 | 661.8946 | 973.3744 | 1.512031 | 685.2369 | 1007.701 | 1.637698 | 778.3462 | 1144.627 | 1.08375 | 539.1085 | 792.8066
1.634024 | 701.8226 | 1032.092 | 1.220522 | 599.9612 | 882.2959 | 1.374666 | 626.5596 | 921.4111 | 1.281016 | 607.8614 | 893.9138 | 1.062887 | 554.7875 | 815.864 | 1.043097 | 534.8156 | 786.4935 | 1.356172 | 663.5056 | 975.7435 | 1.515341 | 686.5223 | 1009.592 | 1.641019 | 779.7239 | 1146.653 | 1.086743 | 540.2134 | 794.4315
1.637344 | 702.9197 | 1033.705 | 1.223848 | 601.368 | 884.3648 | 1.378003 | 627.9617 | 923.473 | 1.284336 | 609.0966 | 895.7303 | 1.065169 | 555.9448 | 817.5658 | 1.044762 | 535.4477 | 787.4231 | 1.359499 | 665.0251 | 977.9782 | 1.518676 | 687.6313 | 1011.222 | 1.644342 | 781.1274 | 1148.717 | 1.089793 | 541.4078 | 796.188
1.640695 | 704.1532 | 1035.519 | 1.227181 | 602.7695 | 886.4258 | 1.381329 | 629.3124 | 925.4595 | 1.287679 | 610.2051 | 897.3604 | 1.067465 | 557.0059 | 819.1263 | 1.046441 | 536.2072 | 788.54 | 1.362855 | 666.5137 | 980.1672 | 1.522016 | 688.9261 | 1013.127 | 1.647676 | 782.4228 | 1150.622 | 1.092886 | 542.5956 | 797.9348
1.644003 | 705.3657 | 1037.303 | 1.230523 | 604.2527 | 888.6069 | 1.384692 | 630.6865 | 927.4801 | 1.291024 | 611.3627 | 899.0628 | 1.069827 | 558.1702 | 820.8386 | 1.048116 | 536.8915 | 789.5463 | 1.366171 | 668.0423 | 982.4151 | 1.525321 | 690.1773 | 1014.967 | 1.650988 | 783.8715 | 1152.752 | 1.09598 | 543.8707 | 799.8098
1.647344 | 706.5753 | 1039.081 | 1.233831 | 605.5402 | 890.5002 | 1.388005 | 631.8926 | 929.2538 | 1.296018 | 612.8416 | 901.2376 | 1.072221 | 559.2971 | 822.4958 | 1.049782 | 537.8495 | 790.9551 | 1.369516 | 669.5475 | 984.6287 | 1.52868 | 691.4327 | 1016.813 | 1.654346 | 785.1342 | 1154.609 | 1.099134 | 545.1027 | 801.6216
1.650679 | 707.8199 | 1040.912 | 1.237182 | 606.7642 | 892.3002 | 1.391346 | 633.2397 | 931.2348 | 1.299361 | 613.9124 | 902.8124 | 1.074629 | 560.5162 | 824.2886 | 1.051435 | 538.7161 | 792.2296 | 1.372849 | 670.9617 | 986.7084 | 1.532013 | 692.6812 | 1018.649 | 1.657685 | 786.4184 | 1156.498 | 1.10232 | 546.4167 | 803.554
1.653996 | 709.1377 | 1042.85 | 1.240505 | 608.107 | 894.275 | 1.394681 | 634.4727 | 933.0481 | 1.302671 | 615.0334 | 904.4609 | 1.077071 | 561.6445 | 825.9478 | 1.053101 | 539.6086 | 793.542 | 1.376167 | 672.4822 | 988.9444 | 1.535348 | 693.9838 | 1020.564 | 1.661005 | 787.7576 | 1158.467 | 1.105514 | 547.6464 | 805.3624
1.657351 | 710.37 | 1044.662 | 1.243834 | 609.312 | 896.0471 | 1.397992 | 635.7632 | 934.9459 | 1.306031 | 616.0953 | 906.0225 | 1.079577 | 562.8904 | 827.78 | 1.054782 | 540.3853 | 794.6843 | 1.379526 | 674.0232 | 991.2106 | 1.538701 | 695.3073 | 1022.511 | 1.664363 | 789.0482 | 1160.365 | 1.108776 | 548.9704 | 807.3094
1.660663 | 711.5305 | 1046.368 | 1.247184 | 610.4609 | 897.7366 | 1.401353 | 636.9031 | 936.6223 | 1.311004 | 617.6373 | 908.2901 | 1.082096 | 564.0355 | 829.4639 | 1.05646 | 541.1175 | 795.761 | 1.382839 | 675.4692 | 993.3371 | 1.542003 | 696.5155 | 1024.288 | 1.671009 | 790.0696 | 1161.867 | 1.112035 | 550.322 | 809.2971
1.663998 | 712.6807 | 1048.06 | 1.250493 | 611.5597 | 899.3525 | 1.404678 | 638.2178 | 938.5556 | 1.31435 | 618.6986 | 909.8509 | 1.084631 | 565.2888 | 831.307 | 1.058121 | 541.7094 | 796.6315 | 1.386178 | 676.9385 | 995.4978 | 1.545354 | 697.7236 | 1026.064 | 1.681018 | 790.2695 | 1162.161 | 1.11535 | 551.7598 | 811.4114
1.667348 | 713.8668 | 1049.804 | 1.253842 | 612.6043 | 900.8887 | 1.408021 | 639.4175 | 940.3199 | 1.317676 | 619.7722 | 911.4297 | 1.087229 | 566.4813 | 833.0607 | 1.059772 | 542.4231 | 797.681 | 1.389518 | 678.3654 | 997.5961 | 1.548669 | 698.9717 | 1027.9 | 1.687682 | 791.7125 | 1164.283 | 1.118683 | 553.1913 | 813.5166
1.67066 | 715.0617 | 1051.561 | 1.25718 | 613.6143 | 902.374 | 1.411363 | 640.7451 | 942.2722 | 1.321004 | 620.8009 | 912.9425 | 1.089853 | 567.7193 | 834.8813 | 1.061432 | 543.0831 | 798.6516 | 1.392832 | 679.8475 | 999.7757 | 1.552002 | 700.1729 | 1029.666 | 1.691013 | 792.8092 | 1165.896 | 1.122003 | 554.6994 | 815.7344
1.674015 | 716.2811 | 1053.355 | 1.260502 | 614.7272 | 904.0106 | 1.414669 | 642.1602 | 944.3533 | 1.324357 | 622.0741 | 914.8148 | 1.092484 | 568.9495 | 836.6904 | 1.063108 | 543.9503 | 799.9268 | 1.396191 | 681.4058 | 1002.067 | 1.55536 | 701.312 | 1031.341 | 1.69433 | 793.9092 | 1167.513 | 1.12536 | 556.1821 | 817.9149
1.677335 | 717.5447 | 1055.213 | 1.265515 | 616.1667 | 906.1276 | 1.418014 | 643.5742 | 946.4327 | 1.327666 | 623.1561 | 916.4061 | 1.095175 | 570.2894 | 838.6609 | 1.064782 | 544.7719 | 801.1351 | 1.399512 | 682.843 | 1004.181 | 1.558675 | 702.674 | 1033.344 | 1.697682 | 794.9444 | 1169.036 | 1.128676 | 557.5595 | 819.9405
1.680669 | 718.8322 | 1057.106 | 1.27051 | 617.7609 | 908.4719 | 1.421326 | 644.8779 | 948.3498 | 1.331012 | 624.2742 | 918.0502 | 1.097909 | 571.5864 | 840.5683 | 1.066444 | 545.5817 | 802.326 | 1.402846 | 684.2765 | 1006.289 | 1.562026 | 703.8742 | 1035.109 | 1.700995 | 796.1107 | 1170.751 | 1.132004 | 558.9446 | 821.9773
1.684013 | 720.079 | 1058.94 | 1.275508 | 619.0696 | 910.3964 | 1.424669 | 646.2003 | 950.2946 | 1.33433 | 625.2878 | 919.5409 | 1.10065 | 572.8714 | 842.4579 | 1.068099 | 546.4157 | 803.5525 | 1.406182 | 685.7834 | 1008.505 | 1.565346 | 705.1219 | 1036.944 | 1.704338 | 797.3679 | 1172.6 | 1.135346 | 560.296 | 823.9647
1.687334 | 721.2883 | 1060.718 | 1.278859 | 620.0803 | 911.8828 | 1.42802 | 647.5521 | 952.2825 | 1.337657 | 626.3502 | 921.1033 | 1.103437 | 574.3024 | 844.5624 | 1.069756 | 547.2056 | 804.7142 | 1.409492 | 687.2693 | 1010.69 | 1.568664 | 706.3685 | 1038.777 | 1.707682 | 798.4818 | 1174.238 | 1.138654 | 561.6743 | 825.9916
1.690696 | 722.5546 | 1062.58 | 1.282195 | 621.1033 | 913.3873 | 1.431334 | 648.8367 | 954.1717 | 1.341004 | 627.3598 | 922.5879 | 1.106281 | 575.6497 | 846.5437 | 1.070596 | 547.5446 | 805.2126 | 1.412842 | 688.6849 | 1012.772 | 1.572011 | 707.6124 | 1040.607 | 1.710995 | 799.6263 | 1175.921 | 1.142009 | 563.0817 | 828.0613
1.694014 | 723.7175 | 1064.29 | 1.285504 | 622.1101 | 914.8678 | 1.434689 | 650.1617 | 956.1202 | 1.344328 | 628.4788 | 924.2335 | 1.10911 | 576.887 | 848.3632 | 1.072274 | 548.2925 | 806.3126 | 1.416171 | 690.1616 | 1014.944 | 1.575325 | 708.8463 | 1042.421 | 1.714352 | 800.8329 | 1177.695 | 1.145347 | 564.4189 | 830.0279
1.697342 | 724.8547 | 1065.963 | 1.290517 | 623.6438 | 917.1232 | 1.438003 | 651.5166 | 958.1126 | 1.347682 | 629.7089 | 926.0424 | 1.111989 | 578.1737 | 850.2555 | 1.07395 | 548.9035 | 807.211 | 1.419506 | 691.6417 | 1017.12 | 1.578679 | 710.1385 | 1044.321 | 1.717676 | 801.9986 | 1179.41 | 1.148677 | 565.7326 | 831.9597
1.700685 | 726.0983 | 1067.792 | 1.293827 | 624.7557 | 918.7583 | 1.441329 | 652.8206 | 960.0303 | 1.351021 | 630.9161 | 927.8178 | 1.114923 | 579.472 | 852.1647 | 1.075616 | 549.5478 | 808.1585 | 1.422862 | 693.0396 | 1019.176 | 1.582015 | 711.3535 | 1046.108 | 1.72101 | 803.195 | 1181.169 | 1.152032 | 567.1309 | 834.016
1.70399 | 727.2332 | 1069.461 | 1.297179 | 625.7587 | 920.2334 | 1.444682 | 654.0795 | 961.8817 | 1.354336 | 632.0945 | 929.5507 | 1.117849 | 580.692 | 853.9588 | 1.07894 | 550.9198 | 810.1762 | 1.426168 | 694.4156 | 1021.199 | 1.585336 | 712.6196 | 1047.97 | 1.724354 | 804.4171 | 1182.966 | 1.155337 | 568.4456 | 835.9494
1.707342 | 728.3671 | 1071.128 | 1.300507 | 626.8496 | 921.8377 | 1.447995 | 655.3158 | 963.6997 | 1.357687 | 633.3121 | 931.3413 | 1.120833 | 581.9549 | 855.816 | 1.081456 | 552.1713 | 812.0167 | 1.429516 | 695.9153 | 1023.405 | 1.588692 | 713.759 | 1049.646 | 1.727665 | 805.6709 | 1184.81 | 1.158683 | 569.7231 | 837.8282
1.710677 | 729.6449 | 1073.007 | 1.303843 | 627.9916 | 923.5171 | 1.451347 | 656.6157 | 965.6113 | 1.362661 | 634.7182 | 933.4091 | 1.123868 | 583.3536 | 857.8729 | 1.083948 | 553.3122 | 813.6944 | 1.432834 | 697.3568 | 1025.525 | 1.591998 | 714.839 | 1051.234 | 1.731016 | 806.8911 | 1186.605 | 1.162004 | 571.0831 | 839.828
1.714006 | 730.8395 | 1074.764 | 1.307189 | 629.2029 | 925.2984 | 1.454679 | 657.9028 | 967.5042 | 1.367686 | 636.1243 | 935.4769 | 1.126907 | 584.7629 | 859.9455 | 1.086432 | 554.6578 | 815.6733 | 1.436157 | 698.8749 | 1027.757 | 1.595347 | 715.8568 | 1052.731 | 1.734343 | 808.2559 | 1188.612 | 1.165331 | 572.5255 | 841.9493
1.717362 | 731.9983 | 1076.468 | 1.310495 | 630.4774 | 927.1727 | 1.458014 | 659.2036 | 969.417 | 1.372691 | 637.3956 | 937.3464 | 1.130013 | 586.1182 | 861.9385 | 1.088948 | 555.7126 | 817.2245 | 1.439513 | 700.4237 | 1030.035 | 1.598687 | 717.0527 | 1054.489 | 1.737681 | 809.4089 | 1190.307 | 1.168691 | 573.9335 | 844.0199
1.720664 | 733.1992 | 1078.234 | 1.313841 | 631.8167 | 929.1421 | 1.461358 | 660.4445 | 971.2419 | 1.377675 | 638.8434 | 939.4756 | 1.133126 | 587.4117 | 863.8408 | 1.091447 | 556.81 | 818.8382 | 1.442834 | 701.9067 | 1032.216 | 1.602001 | 718.1999 | 1056.176 | 1.741029 | 810.7272 | 1192.246 | 1.172006 | 575.2287 | 845.9246
1.724008 | 734.2913 | 1079.84 | 1.317155 | 633.0994 | 931.0286 | 1.464661 | 661.7075 | 973.0992 | 1.381009 | 639.8527 | 940.9598 | 1.136254 | 588.8531 | 865.9604 | 1.094778 | 558.1742 | 820.8444 | 1.446191 | 703.4056 | 1034.42 | 1.605352 | 719.4166 | 1057.966 | 1.744333 | 812.024 | 1194.153 | 1.175354 | 576.5795 | 847.9111
1.727328 | 735.3724 | 1081.43 | 1.320497 | 634.455 | 933.022 | 1.468014 | 662.976 | 974.9647 | 1.384336 | 640.9042 | 942.5062 | 1.139449 | 590.1837 | 867.9171 | 1.097373 | 559.3079 | 822.5117 | 1.449517 | 704.8879 | 1036.6 | 1.608669 | 720.7018 | 1059.856 | 1.747678 | 813.2911 | 1196.016 | 1.178681 | 577.92 | 849.8823
1.730656 | 736.6193 | 1083.264 | 1.323848 | 635.6194 | 934.7344 | 1.471341 | 664.2768 | 976.8776 | 1.387655 | 641.9448 | 944.0364 | 1.142651 | 591.4882 | 869.8355 | 1.100034 | 560.6157 | 824.4349 | 1.452833 | 706.3847 | 1038.801 | 1.612009 | 722.123 | 1061.946 | 1.751001 | 814.5173 | 1197.82 | 1.181991 | 579.1631 | 851.7104
1.734014 | 737.827 | 1085.04 | 1.327167 | 636.811 | 936.4867 | 1.474667 | 665.627 | 978.8632 | 1.391018 | 643.1581 | 945.8208 | 1.145904 | 592.9149 | 871.9337 | 1.102743 | 561.9053 | 826.3314 | 1.456175 | 707.9146 | 1041.051 | 1.615357 | 723.4664 | 1063.921 | 1.754327 | 815.7821 | 1199.68 | 1.185342 | 580.3616 | 853.4729
1.737334 | 739.0626 | 1086.857 | 1.330522 | 638.0427 | 938.2981 | 1.47802 | 666.8978 | 980.732 | 1.396003 | 644.678 | 948.0559 | 1.149209 | 594.284 | 873.9471 | 1.105549 | 563.2562 | 828.318 | 1.459486 | 709.3691 | 1043.19 | 1.618672 | 724.6664 | 1065.686 | 1.757681 | 816.9642 | 1201.418 | 1.18866 | 581.6903 | 855.4269
1.740681 | 740.3069 | 1088.687 | 1.333844 | 639.4335 | 940.3433 | 1.481337 | 668.29 | 982.7794 | 1.399355 | 645.703125 | 949.5634 | 1.15251 | 595.4607 | 875.6775 | 1.108433 | 564.5554 | 830.2285 | 1.462841 | 710.765 | 1045.243 | 1.622022 | 725.9544 | 1067.58 | 1.761 | 818.1747 | 1203.198 | 1.192007 | 582.8918 | 857.1938
1.744018 | 741.5601 | 1090.529 | 1.33717 | 640.6974 | 942.2021 | 1.484681 | 669.5325 | 984.6066 | 1.40432 | 647.0626 | 951.5627 | 1.155855 | 596.7256 | 877.5376 | 1.111355 | 565.8589 | 832.1455 | 1.466186 | 712.2101 | 1047.368 | 1.625336 | 727.1224 | 1069.298 | 1.76435 | 819.4362 | 1205.053 | 1.195346 | 584.2479 | 859.188
1.74733 | 742.6564 | 1092.142 | 1.340515 | 642.1125 | 944.2831 | 1.488019 | 670.8105 | 986.4861 | 1.411003 | 648.2645 | 953.3302 | 1.159184 | 597.7756 | 879.0818 | 1.114391 | 567.1657 | 834.0672 | 1.469504 | 713.463 | 1049.21 | 1.62867 | 728.2487 | 1070.954 | 1.767684 | 820.6762 | 1206.877 | 1.198665 | 585.5299 | 861.0734
1.75068 | 743.8234 | 1093.858 | 1.343831 | 643.3785 | 946.1448 | 1.491338 | 672.0418 | 988.2968 | 1.421008 | 649.4171 | 955.0251 | 1.16418 | 599.1786 | 881.145 | 1.116454 | 568.2361 | 835.6413 | 1.472862 | 714.8764 | 1051.289 | 1.632016 | 729.3647 | 1072.595 | 1.771 | 822.1523 | 1209.047 | 1.202019 | 586.843 | 863.0043
1.753999 | 744.9691 | 1095.543 | 1.347187 | 644.6239 | 947.9763 | 1.494687 | 673.3565 | 990.2302 | 1.427673 | 650.5936 | 956.7553 | 1.169164 | 600.6918 | 883.3703 | 1.11959 | 569.6238 | 837.6821 | 1.476164 | 716.2584 | 1053.321 | 1.635335 | 730.6261 | 1074.45 | 1.774346 | 823.4341 | 1210.933 | 1.205333 | 588.1434 | 864.9168
1.757346 | 746.1071 | 1097.216 | 1.350519 | 645.7938 | 949.6967 | 1.497998 | 674.4725 | 991.8713 | 1.432682 | 651.8408 | 958.5894 | 1.174191 | 602.1652 | 885.537 | 1.122827 | 571.0175 | 839.7316 | 1.479507 | 717.7737 | 1055.55 | 1.638697 | 731.8953 | 1076.317 | 1.777656 | 824.784 | 1212.918 | 1.208674 | 589.5616 | 867.0024
1.760688 | 747.1735 | 1098.785 | 1.353847 | 646.9201 | 951.3531 | 1.501343 | 675.7515 | 993.7522 | 1.437662 | 653.1921 | 960.5767 | 1.177511 | 603.2962 | 887.2003 | 1.126131 | 572.373 | 841.7251 | 1.482849 | 719.3533 | 1057.872 | 1.642018 | 733.0646 | 1078.036 | 1.78101 | 826.0872 | 1214.834 | 1.212021 | 590.9045 | 868.9772
1.764007 | 748.3985 | 1100.586 | 1.358851 | 648.2472 | 953.3047 | 1.504679 | 677.0416 | 995.6494 | 1.442688 | 654.7462 | 962.862 | 1.180854 | 604.4357 | 888.876 | 1.128359 | 573.4323 | 843.2828 | 1.486164 | 720.9658 | 1060.244 | 1.645342 | 734.2585 | 1079.792 | 1.78435 | 827.4568 | 1216.848 | 1.215331 | 592.2701 | 870.9854
1.767359 | 749.5746 | 1102.316 | 1.363857 | 646.3873 | 950.5695 | 1.508004 | 678.4078 | 997.6585 | 1.446005 | 655.784 | 964.3882 | 1.184186 | 605.6169 | 890.6132 | 1.131795 | 574.9443 | 845.5064 | 1.489519 | 722.4062 | 1062.362 | 1.64869 | 735.3809 | 1081.443 | 1.787671 | 828.636 | 1218.582 | 1.218682 | 593.6796 | 873.0582
1.770675 | 750.754 | 1104.05 | 1.365528 | 644.216 | 947.3765 | 1.511363 | 679.702 | 999.5618 | 1.449347 | 656.8488 | 965.9541 | 1.187499 | 606.8396 | 892.4112 | 1.134127 | 576.0403 | 847.1181 | 1.492846 | 724.0073 | 1064.717 | 1.651992 | 736.5869 | 1083.216 | 1.791027 | 829.9766 | 1220.554 | 1.222003 | 595.136 | 875.2
1.774014 | 751.8607 | 1105.677 | 1.367183 | 641.9406 | 944.0302 | 1.514673 | 681.064 | 1001.565 | 1.452683 | 657.9886 | 967.6304 | 1.190849 | 608.1471 | 894.334 | 1.136465 | 577.0618 | 848.6203 | 1.496186 | 725.4318 | 1066.811 | 1.655343 | 737.6824 | 1084.827 | 1.79434 | 831.293 | 1222.49 | 1.225335 | 596.5753 | 877.3166
1.777355 | 753.1295 | 1107.543 | 1.368836 | 639.718 | 940.7618 | 1.518008 | 682.5075 | 1003.688 | 1.456006 | 659.1722 | 969.3709 | 1.194167 | 609.5071 | 896.3339 | 1.138856 | 578.1572 | 850.2312 | 1.499515 | 726.905 | 1068.978 | 1.658681 | 738.9952 | 1086.758 | 1.797675 | 832.5933 | 1224.402 | 1.22869 | 597.8894 | 879.2491
1.780667 | 754.2059 | 1109.126 | 1.370502 | 637.4476 | 937.4229 | 1.521345 | 683.7324 | 1005.489 | 1.459355 | 660.2348 | 970.9335 | 1.197508 | 610.8994 | 898.3814 | 1.141302 | 579.2695 | 851.867 | 1.502824 | 728.3417 | 1071.091 | 1.662017 | 740.2044 | 1088.536 | 1.801011 | 833.8224 | 1226.209 | 1.232003 | 599.2474 | 881.2461
1.784019 | 755.3583 | 1110.821 | 1.372182 | 635.1279 | 934.0116 | 1.524655 | 684.8905 | 1007.192 | 1.462663 | 661.4354 | 972.6992 | 1.200847 | 612.2554 | 900.3755 | 1.143756 | 580.3882 | 853.5121 | 1.506177 | 729.76 | 1073.176 | 1.665371 | 741.373 | 1090.254 | 1.804332 | 835.0807 | 1228.06 | 1.23535 | 600.5967 | 883.2304
1.787339 | 756.527 | 1112.54 | 1.373853 | 632.9199 | 930.7646 | 1.528011 | 686.2559 | 1009.2 | 1.466012 | 662.6061 | 974.4207 | 1.204157 | 613.5601 | 902.2943 | 1.146227 | 581.5632 | 855.24 | 1.509501 | 731.1513 | 1075.223 | 1.668676 | 742.4708 | 1091.869 | 1.807686 | 836.5032 | 1230.152 | 1.238671 | 601.9182 | 885.1738
1.790673 | 757.7271 | 1114.304 | 1.375516 | 630.7296 | 927.5435 | 1.531345 | 687.5499 | 1011.103 | 1.469346 | 663.7419 | 976.0911 | 1.207515 | 614.8622 | 904.2091 | 1.148769 | 582.6986 | 856.9097 | 1.512837 | 732.5688 | 1077.307 | 1.672016 | 743.6119 | 1093.547 | 1.811009 | 837.9427 | 1232.269 | 1.242 | 603.2105 | 887.0743
1.794019 | 758.8939 | 1116.02 | 1.377167 | 628.5917 | 924.3996 | 1.534682 | 688.8816 | 1013.061 | 1.472672 | 664.8904 | 977.78 | 1.21084 | 616.0908 | 906.0158 | 1.151331 | 583.8886 | 858.6597 | 1.516183 | 733.8837 | 1079.241 | 1.675335 | 744.6736 | 1095.108 | 1.814345 | 839.2579 | 1234.203 | 1.245348 | 604.6371 | 889.1723
1.79733 | 760.1319 | 1117.841 | 1.378834 | 627.0197 | 922.0877 | 1.53803 | 690.1714 | 1014.958 | 1.476031 | 666.1724 | 979.6652 | 1.214176 | 617.4091 | 907.9545 | 1.153902 | 585.038 | 860.3499 | 1.519497 | 735.2599 | 1081.265 | 1.678663 | 745.7707 | 1096.722 | 1.817684 | 840.6065 | 1236.186 | 1.248666 | 606.0641 | 891.2708
1.800677 | 761.2876 | 1119.541 | 1.385501 | 628.3389 | 924.0278 | 1.541335 | 691.484 | 1016.888 | 1.479338 | 667.4047 | 981.4775 | 1.217519 | 618.7269 | 909.8925 | 1.156536 | 586.2993 | 862.2049 | 1.522848 | 736.7316 | 1083.429 | 1.682022 | 746.9758 | 1098.494 | 1.820999 | 841.9418 | 1238.15 | 1.252027 | 607.5139 | 893.4027
1.803998 | 762.5939 | 1121.462 | 1.390511 | 629.7852 | 926.1547 | 1.544685 | 692.7411 | 1018.737 | 1.482677 | 668.6041 | 983.2413 | 1.220831 | 620.1416 | 911.9729 | 1.15921 | 587.4289 | 863.866 | 1.526177 | 738.1666 | 1085.539 | 1.68534 | 748.1077 | 1100.158 | 1.824358 | 843.0905 | 1239.839 | 1.255353 | 609.0068 | 895.5982
1.807326 | 763.8198 | 1123.264 | 1.393821 | 631.0025 | 927.9449 | 1.547997 | 694.0266 | 1020.627 | 1.486009 | 669.8173 | 985.0255 | 1.224182 | 621.512 | 913.9883 | 1.161887 | 588.7874 | 865.8638 | 1.529508 | 739.5398 | 1087.559 | 1.688685 | 749.4109 | 1102.075 | 1.827675 | 844.2366 | 1241.524 | 1.258671 | 610.3994 | 897.6461
1.810676 | 764.9706 | 1124.957 | 1.397162 | 632.2473 | 929.7754 | 1.551335 | 695.2224 | 1022.386 | 1.489321 | 671.0872 | 986.893 | 1.227511 | 622.9095 | 916.0434 | 1.164613 | 590.0556 | 867.7288 | 1.532855 | 740.9495 | 1089.632 | 1.692021 | 750.5813 | 1103.796 | 1.831008 | 845.5209 | 1243.413 | 1.262022 | 611.7577 | 899.6437
1.813997 | 766.1285 | 1126.66 | 1.400505 | 633.4945 | 931.6096 | 1.55469 | 696.5198 | 1024.294 | 1.492681 | 672.3615 | 988.7668 | 1.23085 | 624.3119 | 918.1057 | 1.167381 | 591.3277 | 869.5996 | 1.536166 | 742.4549 | 1091.845 | 1.69533 | 751.769 | 1105.543 | 1.83435 | 846.8242 | 1245.33 | 1.265324 | 613.0839 | 901.594
1.817354 | 767.2703 | 1128.339 | 1.403827 | 634.7979 | 933.5263 | 1.558005 | 697.8246 | 1026.213 | 1.496009 | 673.5628 | 990.5335 | 1.2342 | 625.7928 | 920.2836 | 1.170154 | 592.5798 | 871.4408 | 1.539518 | 743.9127 | 1093.989 | 1.698683 | 752.9736 | 1107.314 | 1.837667 | 848.0217 | 1247.091 | 1.268674 | 614.3538 | 903.4614
1.820684 | 768.4056 | 1130.008 | 1.407194 | 636.0934 | 935.4314 | 1.561358 | 699.0213 | 1027.973 | 1.499351 | 674.8372 | 992.4077 | 1.237502 | 627.1489 | 922.2777 | 1.172977 | 594.0066 | 873.5391 | 1.542846 | 745.3212 | 1096.061 | 1.701998 | 754.2487 | 1109.189 | 1.841022 | 849.3472 | 1249.04 | 1.272013 | 615.6465 | 905.3626
1.824006 | 769.5773 | 1131.731 | 1.410507 | 637.2486 | 937.1303 | 1.564675 | 700.2701 | 1029.809 | 1.502695 | 676.1638 | 994.3585 | 1.240853 | 628.5286 | 924.3067 | 1.175851 | 595.3143 | 875.4623 | 1.546179 | 746.8403 | 1098.295 | 1.705345 | 755.3231 | 1110.769 | 1.844348 | 850.6663 | 1250.98 | 1.275343 | 616.9771 | 907.3193
1.827358 | 770.7468 | 1133.451 | 1.413842 | 638.5379 | 939.0263 | 1.567995 | 701.5057 | 1031.626 | 1.506 | 677.4141 | 996.1972 | 1.244173 | 629.9772 | 926.4371 | 1.178731 | 596.677 | 877.4662 | 1.549535 | 748.3766 | 1100.554 | 1.708684 | 756.4377 | 1112.408 | 1.847676 | 851.9131 | 1252.813 | 1.278701 | 618.3961 | 909.406
1.830662 | 771.8939 | 1135.138 | 1.417183 | 639.7646 | 940.8303 | 1.571343 | 702.6673 | 1033.334 | 1.509352 | 678.5502 | 997.8679 | 1.247499 | 631.3248 | 928.4188 | 1.181658 | 598.0661 | 879.509 | 1.552844 | 749.7791 | 1102.616 | 1.712006 | 757.5778 | 1114.085 | 1.851016 | 853.1034 | 1254.564 | 1.282006 | 619.8463 | 911.5387
1.834013 | 773.0538 | 1136.844 | 1.420493 | 641.0788 | 942.7629 | 1.574658 | 703.9827 | 1035.269 | 1.512663 | 679.7353 | 999.6107 | 1.25085 | 632.7361 | 930.4943 | 1.18464 | 599.494 | 881.6088 | 1.556187 | 751.1627 | 1104.651 | 1.715358 | 758.7895 | 1115.867 | 1.854324 | 854.3505 | 1256.398 | 1.285346 | 621.1796 | 913.4995
1.837352 | 774.1679 | 1138.482 | 1.42385 | 642.4496 | 944.7788 | 1.578011 | 705.2693 | 1037.161 | 1.516007 | 680.9697 | 1001.426 | 1.254169 | 634.2059 | 932.6558 | 1.187611 | 600.868 | 883.6294 | 1.559509 | 752.5802 | 1106.736 | 1.718669 | 759.9692 | 1117.602 | 1.857674 | 855.4423 | 1258.003 | 1.288667 | 622.543 | 915.5044
1.840678 | 775.335 | 1140.198 | 1.427184 | 643.8033 | 946.7696 | 1.581347 | 706.5266 | 1039.01 | 1.519358 | 682.2068 | 1003.245 | 1.257519 | 635.6171 | 934.731 | 1.190633 | 602.361 | 885.825 | 1.562824 | 754.0438 | 1108.888 | 1.722007 | 761.0875 | 1119.246 | 1.861005 | 856.5 | 1259.559 | 1.291989 | 623.9813 | 917.6195
1.844036 | 776.5538 | 1141.991 | 1.430518 | 645.0784 | 948.6448 | 1.584669 | 707.7025 | 1040.739 | 1.522673 | 683.534 | 1005.197 | 1.260849 | 637.1168 | 936.9364 | 1.193702 | 603.7448 | 887.8599 | 1.56618 | 755.4903 | 1111.015 | 1.725346 | 762.3486 | 1121.101 | 1.866021 | 857.7841 | 1261.447 | 1.295351 | 625.2767 | 919.5245
1.84734 | 777.8035 | 1143.829 | 1.433866 | 646.5023 | 950.7386 | 1.588023 | 708.9623 | 1042.592 | 1.526026 | 684.9163 | 1007.23 | 1.264164 | 638.6587 | 939.204 | 1.196769 | 605.2584 | 890.0859 | 1.569502 | 757.0189 | 1113.263 | 1.728662 | 763.5872 | 1122.922 | 1.867697 | 855.3727 | 1257.901 | 1.298674 | 626.5563 | 921.4064
1.850677 | 779.0102 | 1145.603 | 1.43717 | 647.7057 | 952.5084 | 1.591331 | 710.096 | 1044.259 | 1.529343 | 686.1754 | 1009.081 | 1.267509 | 640.2286 | 941.5126 | 1.199904 | 606.6937 | 892.1967 | 1.572852 | 758.5 | 1115.441 | 1.732019 | 764.7413 | 1124.62 | 1.869351 | 849.1117 | 1248.694 | 1.302014 | 627.9319 | 923.4292
1.854001 | 780.1826 | 1147.327 | 1.440512 | 648.9597 | 954.3524 | 1.594677 | 711.2847 | 1046.007 | 1.532665 | 687.5408 | 1011.089 | 1.270815 | 641.5668 | 943.4805 | 1.203073 | 608.0837 | 894.2407 | 1.576187 | 760.0829 | 1117.769 | 1.735341 | 765.9086 | 1126.336 | 1.871003 | 842.7955 | 1239.405 | 1.305354 | 629.3503 | 925.5151
1.857324 | 781.3157 | 1148.994 | 1.443826 | 650.1881 | 956.159 | 1.598017 | 712.6056 | 1047.949 | 1.536009 | 688.8776 | 1013.055 | 1.274172 | 643.1213 | 945.7666 | 1.206257 | 609.4619 | 896.2674 | 1.579501 | 761.5861 | 1119.98 | 1.738669 | 767.15 | 1128.162 | 1.872667 | 836.4045 | 1230.007 | 1.30866 | 630.6959 | 927.494
1.860683 | 782.4751 | 1150.699 | 1.447164 | 651.5658 | 958.185 | 1.601333 | 713.8208 | 1049.736 | 1.539327 | 690.1296 | 1014.897 | 1.27751 | 644.4874 | 947.7756 | 1.209508 | 610.9316 | 898.4289 | 1.582847 | 762.9767 | 1122.025 | 1.742025 | 768.2823 | 1129.827 | 1.874348 | 830.1098 | 1220.75 | 1.312013 | 632.0896 | 929.5435
1.864004 | 783.5256 | 1152.244 | 1.450521 | 652.7584 | 959.9389 | 1.604684 | 715.1967 | 1051.76 | 1.542679 | 691.3756 | 1016.729 | 1.280835 | 645.8627 | 949.7981 | 1.212746 | 612.4164 | 900.6123 | 1.586157 | 764.4489 | 1124.19 | 1.745335 | 769.4662 | 1131.568 | 1.876017 | 823.8194 | 1211.499 | 1.315332 | 633.4859 | 931.5969
1.867343 | 784.8177 | 1154.144 | 1.453834 | 654.1025 | 961.9154 | 1.608 | 716.5812 | 1053.796 | 1.546011 | 692.7994 | 1018.823 | 1.284193 | 647.1484 | 951.6888 | 1.216032 | 613.8423 | 902.7092 | 1.589508 | 765.9175 | 1126.349 | 1.74869 | 770.5655 | 1133.185 | 1.877677 | 817.5167 | 1202.23 | 1.318675 | 634.945 | 933.7427
1.87068 | 785.9664 | 1155.833 | 1.457185 | 655.4625 | 963.9155 | 1.611343 | 717.9634 | 1055.829 | 1.549338 | 694.0458 | 1020.656 | 1.287502 | 648.6751 | 953.934 | 1.219352 | 615.4224 | 905.033 | 1.592854 | 767.2883 | 1128.365 | 1.752013 | 771.7384 | 1134.909 | 1.879324 | 811.2028 | 1192.945 | 1.322017 | 636.2708 | 935.6924
1.873984 | 787.2621 | 1157.738 | 1.460508 | 656.8272 | 965.9224 | 1.614687 | 719.1978 | 1057.644 | 1.55269 | 695.2056 | 1022.361 | 1.290843 | 650.0065 | 955.892 | 1.222659 | 616.9147 | 907.2275 | 1.596177 | 768.5903 | 1130.28 | 1.755341 | 772.9154 | 1136.64 | 1.880988 | 805.0067 | 1183.833 | 1.325334 | 637.7217 | 937.826
1.877345 | 788.4096 | 1159.426 | 1.463825 | 658.043 | 967.7102 | 1.618006 | 720.626 | 1059.744 | 1.555994 | 696.4261 | 1024.156 | 1.294176 | 651.4253 | 957.9784 | 1.226015 | 618.4653 | 909.5078 | 1.599531 | 770.0662 | 1132.45 | 1.758685 | 774.0314 | 1138.281 | 1.882672 | 798.8871 | 1174.834 | 1.328689 | 639.1078 | 939.8645
1.880664 | 789.7461 | 1161.391 | 1.467182 | 659.2773 | 969.5254 | 1.621353 | 721.8596 | 1061.558 | 1.559351 | 697.6302 | 1025.927 | 1.297499 | 652.9312 | 960.1929 | 1.229348 | 619.8835 | 911.5934 | 1.602839 | 771.5098 | 1134.573 | 1.762005 | 775.1396 | 1139.911 | 1.884346 | 795.5176 | 1169.879 | 1.332003 | 640.5414 | 941.9726
1.884002 | 790.8738 | 1163.05 | 1.470497 | 660.519 | 971.3514 | 1.624669 | 723.0663 | 1063.333 | 1.562684 | 698.8584 | 1027.733 | 1.300858 | 654.3912 | 962.34 | 1.232673 | 621.5868 | 914.0982 | 1.606173 | 772.8805 | 1136.589 | 1.765362 | 776.3526 | 1141.695 | 1.887668 | 796.551 | 1171.399 | 1.335335 | 642.0095 | 944.1316
1.88735 | 792.0369 | 1164.76 | 1.473843 | 661.6966 | 973.0832 | 1.628006 | 724.2689 | 1065.101 | 1.566001 | 700.1421 | 1029.621 | 1.30418 | 655.841 | 964.4721 | 1.236029 | 623.1743 | 916.4327 | 1.60951 | 774.2712 | 1138.634 | 1.768685 | 777.492 | 1143.371 | 1.891018 | 797.6952 | 1173.081 | 1.338678 | 643.527 | 946.3632
1.890674 | 793.2012 | 1166.472 | 1.477178 | 662.9482 | 974.9238 | 1.631349 | 725.4676 | 1066.864 | 1.569352 | 701.5314 | 1031.664 | 1.30752 | 657.3297 | 966.6613 | 1.239331 | 624.8013 | 918.8255 | 1.61283 | 775.785 | 1140.86 | 1.772003 | 778.6024 | 1145.004 | 1.894353 | 798.8563 | 1174.789 | 1.341993 | 644.9663 | 948.4799
1.894026 | 794.3448 | 1168.154 | 1.480514 | 664.2544 | 976.8447 | 1.634668 | 726.6334 | 1068.578 | 1.572666 | 702.8763 | 1033.642 | 1.310858 | 658.8747 | 968.9334 | 1.24268 | 626.3547 | 921.1099 | 1.616184 | 777.1658 | 1142.891 | 1.775351 | 779.8039 | 1146.77 | 1.897667 | 800.079 | 1176.587 | 1.345346 | 646.3802 | 950.5591
1.897336 | 795.4683 | 1169.806 | 1.48386 | 665.594 | 978.8147 | 1.638028 | 728.0013 | 1070.59 | 1.576011 | 704.2542 | 1035.668 | 1.314172 | 660.3937 | 971.1672 | 1.246007 | 627.8444 | 923.3006 | 1.619513 | 778.5704 | 1144.956 | 1.778658 | 780.968 | 1148.482 | 1.901009 | 801.2901 | 1178.368 | 1.348673 | 647.7706 | 952.6038
1.90067 | 796.4972 | 1171.319 | 1.487165 | 666.8229 | 980.6219 | 1.64135 | 729.3036 | 1072.505 | 1.579353 | 705.4667 | 1037.451 | 1.317528 | 661.847 | 973.3045 | 1.249334 | 629.3029 | 925.4455 | 1.622841 | 779.9501 | 1146.985 | 1.782008 | 782.0255 | 1150.038 | 1.904321 | 802.538 | 1180.203 | 1.351995 | 649.0931 | 954.5487
1.904015 | 797.6929 | 1173.078 | 1.490512 | 668.2754 | 982.7579 | 1.644675 | 730.5388 | 1074.322 | 1.582674 | 706.7007 | 1039.266 | 1.320844 | 663.2639 | 975.388 | 1.252685 | 630.7787 | 927.6158 | 1.626186 | 781.3851 | 1149.096 | 1.785345 | 783.0428 | 1151.534 | 1.907672 | 803.8994 | 1182.205 | 1.355354 | 650.3478 | 956.3939
1.907328 | 798.7538 | 1174.638 | 1.493841 | 669.7004 | 984.8535 | 1.648019 | 731.8885 | 1076.307 | 1.586022 | 707.9281 | 1041.071 | 1.324177 | 664.63 | 977.3971 | 1.256007 | 632.2997 | 929.8525 | 1.629491 | 782.7976 | 1151.173 | 1.78867 | 784.1292 | 1153.131 | 1.911021 | 805.0636 | 1183.917 | 1.358669 | 651.6442 | 958.3003
1.910682 | 800.1038 | 1176.623 | 1.497165 | 671.0067 | 986.7745 | 1.651325 | 733.2739 | 1078.344 | 1.589333 | 709.1476 | 1042.864 | 1.327518 | 665.8129 | 979.1367 | 1.259351 | 633.8357 | 932.1113 | 1.632846 | 784.1957 | 1153.229 | 1.792028 | 785.2855 | 1154.832 | 1.914337 | 806.3254 | 1185.773 | 1.36202 | 652.9824 | 960.2682
1.914012 | 801.1985 | 1178.233 | 1.500519 | 672.394 | 988.8147 | 1.654675 | 734.4809 | 1080.119 | 1.592673 | 710.3754 | 1044.67 | 1.330834 | 667.025 | 980.9192 | 1.262679 | 635.5691 | 934.6604 | 1.636171 | 785.6001 | 1155.294 | 1.795337 | 786.5329 | 1156.666 | 1.917693 | 807.6546 | 1187.727 | 1.365346 | 654.4139 | 962.3734
1.917334 | 802.4456 | 1180.067 | 1.503839 | 673.8599 | 990.9705 | 1.658014 | 735.6613 | 1081.855 | 1.596014 | 711.7496 | 1046.691 | 1.334188 | 668.4653 | 983.0373 | 1.265999 | 637.051 | 936.8397 | 1.639498 | 787.1777 | 1157.614 | 1.798678 | 787.694 | 1158.373 | 1.921 | 808.967 | 1189.657 | 1.368669 | 655.7419 | 964.3263
1.920689 | 803.5228 | 1181.651 | 1.507173 | 674.9843 | 992.6239 | 1.661351 | 736.921 | 1083.707 | 1.599335 | 712.9759 | 1048.494 | 1.337509 | 669.9649 | 985.2425 | 1.269351 | 638.467 | 938.9221 | 1.642845 | 788.6492 | 1159.778 | 1.802004 | 788.9547 | 1160.228 | 1.924336 | 810.1652 | 1191.419 | 1.372016 | 657.1275 | 966.364
1.924002 | 804.6731 | 1183.343 | 1.510523 | 676.2289 | 994.4543 | 1.664702 | 738.1608 | 1085.531 | 1.602697 | 714.2488 | 1050.366 | 1.340839 | 671.4261 | 987.3914 | 1.272663 | 639.8169 | 940.9072 | 1.646157 | 790.2006 | 1162.06 | 1.805328 | 790.1209 | 1161.943 | 1.927682 | 811.4985 | 1193.38 | 1.375337 | 658.5136 | 968.4024
1.92735 | 805.7362 | 1184.906 | 1.513837 | 677.4877 | 996.3054 | 1.668008 | 739.2864 | 1087.186 | 1.606013 | 715.6154 | 1052.376 | 1.344175 | 672.9454 | 989.6256 | 1.27601 | 641.184 | 942.9176 | 1.649508 | 791.6795 | 1164.235 | 1.808686 | 791.2425 | 1163.592 | 1.930998 | 812.766 | 1195.244 | 1.378691 | 659.9169 | 970.4661
1.930674 | 806.975 | 1186.728 | 1.517188 | 678.696 | 998.0824 | 1.671346 | 740.5695 | 1089.073 | 1.609344 | 716.9343 | 1054.315 | 1.347484 | 674.4223 | 991.7975 | 1.27935 | 642.3802 | 944.6768 | 1.652842 | 793.0641 | 1166.271 | 1.812009 | 792.3461 | 1165.215 | 1.934351 | 813.996 | 1197.053 | 1.382021 | 661.2192 | 972.3812
1.933999 | 808.0901 | 1188.368 | 1.520503 | 679.9966 | 999.9951 | 1.674664 | 741.8543 | 1090.962 | 1.612685 | 718.1483 | 1056.1 | 1.350835 | 675.6640625 | 993.6236 | 1.282664 | 643.8082 | 946.7768 | 1.65617 | 794.3848 | 1168.213 | 1.815352 | 793.4903 | 1166.897 | 1.937679 | 815.3454 | 1199.037 | 1.385332 | 662.6376 | 974.4671
1.937349 | 809.28 | 1190.118 | 1.52384 | 681.3892 | 1002.043 | 1.677995 | 743.1235 | 1092.829 | 1.615991 | 719.3929 | 1057.931 | 1.354166 | 676.8781 | 995.4089 | 1.287687 | 644.9162 | 948.4062 | 1.659521 | 795.7986 | 1170.292 | 1.818693 | 794.5507 | 1168.457 | 1.941015 | 816.579 | 1200.851 | 1.388681 | 664.0402 | 976.5296
1.940668 | 810.4988 | 1191.91 | 1.527181 | 682.7131 | 1003.99 | 1.681354 | 744.338 | 1094.615 | 1.619342 | 720.7122 | 1059.871 | 1.3575 | 678.2093 | 997.3666 | 1.294359 | 645.9807 | 949.9715 | 1.662831 | 797.066 | 1172.156 | 1.821999 | 795.7418 | 1170.209 | 1.944353 | 817.8853 | 1202.772 | 1.391991 | 665.3859 | 978.5087
1.944021 | 811.6124 | 1193.548 | 1.530502 | 683.9927 | 1005.872 | 1.684672 | 745.6604 | 1096.559 | 1.622679 | 722.0055 | 1061.773 | 1.360859 | 679.5202 | 999.2944 | 1.302685 | 647.2336 | 951.8141 | 1.666179 | 798.5185 | 1174.292 | 1.825349 | 796.8591 | 1171.852 | 1.947655 | 819.1299 | 1204.603 | 1.395333 | 666.745 | 980.5073
1.947352 | 812.7786 | 1195.263 | 1.533863 | 685.3923 | 1007.93 | 1.68802 | 746.9047 | 1098.389 | 1.626021 | 723.1607 | 1063.472 | 1.364169 | 680.6384 | 1000.939 | 1.306008 | 648.3801 | 953.5001 | 1.669517 | 799.9284 | 1176.365 | 1.828668 | 797.9339 | 1173.432 | 1.951009 | 820.3262 | 1206.362 | 1.398677 | 668.1653 | 982.5961
1.950668 | 813.9706 | 1197.016 | 1.537179 | 686.7047 | 1009.86 | 1.69135 | 748.211 | 1100.31 | 1.629368 | 724.4424 | 1065.357 | 1.367518 | 681.7368 | 1002.554 | 1.309352 | 649.5677 | 955.2466 | 1.672844 | 801.3306 | 1178.427 | 1.83201 | 799.0538 | 1175.079 | 1.954333 | 821.6345 | 1208.286 | 1.401999 | 669.5146 | 984.5803
1.954016 | 815.228 | 1198.865 | 1.540504 | 688.0221 | 1011.797 | 1.694663 | 749.4531 | 1102.137 | 1.632673 | 725.8796 | 1067.47 | 1.372495 | 683.1138 | 1004.579 | 1.312694 | 650.7805 | 957.0302 | 1.676203 | 802.6524 | 1180.371 | 1.835354 | 800.1818 | 1176.738 | 1.957665 | 822.9332 | 1210.196 | 1.405356 | 670.8452 | 986.537
1.957326 | 816.4031 | 1200.593 | 1.543847 | 689.3887 | 1013.807 | 1.698015 | 750.7277 | 1104.011 | 1.636016 | 727.1322 | 1069.312 | 1.377519 | 684.5126 | 1006.636 | 1.315999 | 652.0703125 | 958.9269 | 1.679514 | 804.0556 | 1182.435 | 1.838671 | 801.2175 | 1178.261 | 1.961016 | 824.1819 | 1212.032 | 1.40867 | 672.2654 | 988.6256
1.960669 | 817.4936 | 1202.196 | 1.547153 | 690.7867 | 1015.863 | 1.701329 | 752.0136 | 1105.902 | 1.639331 | 728.4097 | 1071.191 | 1.382512 | 686.0126 | 1008.842 | 1.31935 | 653.4526 | 960.9597 | 1.682855 | 805.3582 | 1184.35 | 1.842023 | 802.3609 | 1179.943 | 1.964332 | 825.5051 | 1213.978 | 1.412005 | 673.6939 | 990.7263
1.964017 | 818.614 | 1203.844 | 1.55051 | 691.9877 | 1017.629 | 1.704679 | 753.3463 | 1107.862 | 1.642664 | 729.828125 | 1073.277 | 1.385867 | 687.1382 | 1010.497 | 1.322667 | 654.8056 | 962.9494 | 1.686186 | 806.7041 | 1186.33 | 1.845344 | 803.4138 | 1181.491 | 1.967677 | 826.8635 | 1215.976 | 1.415337 | 674.9689 | 992.6013
1.967338 | 819.7597 | 1205.529 | 1.553848 | 693.1907 | 1019.398 | 1.708014 | 754.5519 | 1109.635 | 1.64602 | 731.2238 | 1075.329 | 1.389175 | 688.3491 | 1012.278 | 1.325997 | 656.0761 | 964.8178 | 1.689494 | 808.1781 | 1188.497 | 1.848677 | 804.5349 | 1183.139 | 1.971012 | 828.1305 | 1217.839 | 1.418656 | 676.3074 | 994.5698
1.9707 | 820.927 | 1207.246 | 1.557178 | 694.3921 | 1021.165 | 1.711337 | 755.8456 | 1111.538 | 1.649336 | 732.4964 | 1077.201 | 1.39251 | 689.546 | 1014.038 | 1.329346 | 657.4596 | 966.8523 | 1.692847 | 809.708 | 1190.747 | 1.852023 | 805.6466 | 1184.774 | 1.974339 | 829.556 | 1219.935 | 1.422017 | 677.6271 | 996.5105
1.974011 | 822.0365 | 1208.877 | 1.560531 | 695.5294 | 1022.837 | 1.714689 | 757.0915 | 1113.37 | 1.652689 | 733.7921 | 1079.106 | 1.395834 | 690.7925 | 1015.871 | 1.332669 | 658.889 | 968.9545 | 1.696173 | 811.1683 | 1192.895 | 1.855333 | 806.8547 | 1186.551 | 1.977686 | 830.9185 | 1221.939 | 1.425344 | 678.8602 | 998.3238
1.97735 | 823.3434 | 1210.799 | 1.563836 | 696.7795 | 1024.676 | 1.718001 | 758.3753 | 1115.258 | 1.656018 | 735.001 | 1080.884 | 1.399159 | 692.079 | 1017.763 | 1.33602 | 660.2005 | 970.8831 | 1.699522 | 812.7086 | 1195.16 | 1.858687 | 807.8911 | 1188.075 | 1.981 | 832.2859 | 1223.95 | 1.428679 | 680.1693 | 1000.249
1.980678 | 824.4888 | 1212.484 | 1.567184 | 698.0856 | 1026.596 | 1.72134 | 759.4954 | 1116.905 | 1.659335 | 736.2473 | 1082.717 | 1.40252 | 693.3189 | 1019.587 | 1.339349 | 661.5709 | 972.8984 | 1.702859 | 814.1465 | 1197.274 | 1.862012 | 809.061 | 1189.796 | 1.984349 | 833.6312 | 1225.928 | 1.432024 | 681.5535 | 1002.285
1.983992 | 825.616 | 1214.141 | 1.570503 | 699.3724 | 1028.489 | 1.724677 | 760.8835 | 1118.946 | 1.662681 | 737.4186 | 1084.439 | 1.405839 | 694.7442 | 1021.683 | 1.342669 | 663.0403 | 975.0593 | 1.706165 | 815.4927 | 1199.254 | 1.865342 | 810.2263 | 1191.509 | 1.987679 | 834.8687 | 1227.748 | 1.435331 | 682.9036 | 1004.27
1.987354 | 826.7471 | 1215.805 | 1.573833 | 700.7892 | 1030.572 | 1.727996 | 762.1538 | 1120.814 | 1.665997 | 738.6196 | 1086.205 | 1.409178 | 696.0889 | 1023.66 | 1.34601 | 664.39 | 977.0441 | 1.709507 | 816.8366 | 1201.23 | 1.868694 | 811.3052 | 1193.096 | 1.99101 | 836.2039 | 1229.712 | 1.43868 | 684.1367 | 1006.083
1.990679 | 827.9847 | 1217.625 | 1.577192 | 702.055 | 1032.434 | 1.731352 | 763.5231 | 1122.828 | 1.669347 | 739.8196 | 1087.97 | 1.412517 | 697.5076 | 1025.746 | 1.349324 | 665.6818 | 978.9438 | 1.712819 | 818.2444 | 1203.301 | 1.872007 | 812.3754 | 1194.67 | 1.994367 | 837.4786 | 1231.586 | 1.442002 | 685.5849 | 1008.213
1.994019 | 829.0731 | 1219.225 | 1.580509 | 703.2682 | 1034.218 | 1.73467 | 764.785 | 1124.684 | 1.672681 | 741.059 | 1089.793 | 1.415821 | 698.8485 | 1027.718 | 1.352679 | 667.1207 | 981.0598 | 1.716164 | 819.5509 | 1205.222 | 1.875351 | 813.5622 | 1196.415 | 1.997678 | 838.8213 | 1233.561 | 1.445338 | 686.9024 | 1010.151
1.997355 | 830.2866 | 1221.01 | 1.583855 | 704.5843 | 1036.153 | 1.738003 | 766.0776 | 1126.585 | 1.676005 | 742.3265 | 1091.657 | 1.419182 | 700.2618 | 1029.797 | 1.356015 | 668.4988 | 983.0864 | 1.719516 | 821.0271 | 1207.393 | 1.878672 | 814.6766 | 1198.054 | 2.001017 | 840.1389 | 1235.498 | 1.448687 | 688.1778 | 1012.026
2.000659 | 831.5244 | 1222.83 | 1.58718 | 705.8718 | 1038.047 | 1.741354 | 767.1841 | 1128.212 | 1.679355 | 743.5715 | 1093.488 | 1.422502 | 701.4686 | 1031.571 | 1.359341 | 669.7504 | 984.927 | 1.722835 | 822.4199 | 1209.441 | 1.881997 | 815.8852 | 1199.831 | 2.004346 | 841.4633 | 1237.446 | 1.452003 | 689.4354 | 1013.876
2.004009 | 832.6203 | 1224.442 | 1.590493 | 707.0128 | 1039.725 | 1.744668 | 768.4901 | 1130.132 | 1.682665 | 744.8458 | 1095.362 | 1.425837 | 702.9213 | 1033.708 | 1.362694 | 671.1451 | 986.9781 | 1.72619 | 823.813 | 1211.49 | 1.885347 | 817.0005 | 1201.471 | 2.007654 | 842.6824 | 1239.239 | 1.455351 | 690.9151 | 1016.052
2.007328 | 833.7164 | 1226.054 | 1.593844 | 708.2186 | 1041.498 | 1.748022 | 769.5872 | 1131.746 | 1.686011 | 746.1484 | 1097.277 | 1.429185 | 704.3004 | 1035.736 | 1.366004 | 672.5388 | 989.0277 | 1.729509 | 825.1329 | 1213.431 | 1.888667 | 818.0407 | 1203.001 | 2.011011 | 843.9901 | 1241.162 | 1.458677 | 692.0822 | 1017.768
2.010669 | 834.8359 | 1227.7 | 1.597161 | 709.4477 | 1043.305 | 1.751344 | 770.7802 | 1133.5 | 1.689343 | 747.3918 | 1099.106 | 1.43251 | 705.7931 | 1037.931 | 1.369345 | 673.7938 | 990.8732 | 1.732837 | 826.5546 | 1215.521 | 1.892019 | 819.0913 | 1204.546 | 2.014338 | 845.2628 | 1243.034 | 1.462004 | 693.2628 | 1019.504
2.014017 | 835.9291 | 1229.308 | 1.600507 | 710.6664 | 1045.098 | 1.754672 | 771.9971 | 1135.29 | 1.692663 | 748.6039 | 1100.888 | 1.435861 | 707.1654 | 1039.949 | 1.372675 | 675.0438 | 992.7115 | 1.736181 | 827.9614 | 1217.59 | 1.895359 | 820.1539 | 1206.109 | 2.01768 | 846.5861 | 1244.979 | 1.465356 | 694.5466 | 1021.392
2.017337 | 837.0896 | 1231.014 | 1.603846 | 711.8404 | 1046.824 | 1.758017 | 773.2602 | 1137.147 | 1.696019 | 749.8618 | 1102.738 | 1.439173 | 708.7332 | 1042.255 | 1.376001 | 676.4741 | 994.8148 | 1.739499 | 829.4119 | 1219.723 | 1.898671 | 821.2115 | 1207.664 | 2.021024 | 847.89 | 1246.897 | 1.468669 | 695.8713 | 1023.34
2.020684 | 838.3148 | 1232.816 | 1.607167 | 713.0198 | 1048.558 | 1.761335 | 774.4117 | 1138.841 | 1.699335 | 751.0925 | 1104.548 | 1.442502 | 710.1002 | 1044.265 | 1.379354 | 677.7956 | 996.7582 | 1.742857 | 830.8938 | 1221.903 | 1.90202 | 822.4338 | 1209.461 | 2.024332 | 849.2271 | 1248.863 | 1.472016 | 697.0607 | 1025.089
2.024007 | 839.5963 | 1234.7 | 1.610524 | 714.3362 | 1050.494 | 1.764694 | 775.7203 | 1140.765 | 1.702673 | 752.3823 | 1106.445 | 1.44585 | 711.6611 | 1046.56 | 1.382672 | 679.0859375 | 998.6558 | 1.746185 | 832.4083 | 1224.13 | 1.905324 | 823.7173 | 1211.349 | 2.027682 | 850.4225 | 1250.621 | 1.475346 | 698.4014 | 1027.061
2.027331 | 840.7822 | 1236.444 | 1.613833 | 715.6091 | 1052.366 | 1.768016 | 777.0266 | 1142.686 | 1.70602 | 753.7868 | 1108.51 | 1.449162 | 713.0096 | 1048.544 | 1.386015 | 680.4819 | 1000.709 | 1.749515 | 833.905 | 1226.331 | 1.908671 | 824.8282 | 1212.983 | 2.030992 | 851.5836 | 1252.329 | 1.478671 | 699.7014 | 1028.973
2.030682 | 841.9635 | 1238.182 | 1.617176 | 716.7151 | 1053.993 | 1.771336 | 778.2233 | 1144.446 | 1.709335 | 755.0292 | 1110.337 | 1.452517 | 714.3159 | 1050.465 | 1.389351 | 681.7679 | 1002.6 | 1.752858 | 835.253 | 1228.313 | 1.91201 | 825.9741 | 1214.668 | 2.034335 | 852.79 | 1254.103 | 1.482025 | 701.0073 | 1030.893
2.033998 | 843.1833 | 1239.976 | 1.620518 | 717.9672 | 1055.834 | 1.774681 | 779.5245 | 1146.36 | 1.712691 | 756.3016 | 1112.208 | 1.455848 | 715.7189 | 1052.528 | 1.392668 | 683.0714 | 1004.517 | 1.756165 | 836.7009 | 1230.443 | 1.915339 | 827.0687 | 1216.278 | 2.037688 | 853.9406 | 1255.795 | 1.48534 | 702.1628 | 1032.592
2.037349 | 844.3016 | 1241.62 | 1.623832 | 719.2689 | 1057.748 | 1.777988 | 780.7074 | 1148.099 | 1.716009 | 757.5219 | 1114.003 | 1.459167 | 717.1171 | 1054.584 | 1.396025 | 684.2007 | 1006.177 | 1.759516 | 838.1406 | 1232.56 | 1.918697 | 828.2107 | 1217.957 | 2.041007 | 855.1458 | 1257.567 | 1.488681 | 703.3293 | 1034.308
2.040678 | 845.3566 | 1243.171 | 1.627184 | 720.4138 | 1059.432 | 1.781342 | 781.9424 | 1149.915 | 1.719343 | 758.8231 | 1115.916 | 1.462524 | 718.3905 | 1056.457 | 1.399339 | 685.2949 | 1007.787 | 1.762842 | 839.567 | 1234.657 | 1.922007 | 829.2881 | 1219.541 | 2.044363 | 856.4131 | 1259.431 | 1.492008 | 704.428 | 1035.923
2.043998 | 846.5433 | 1244.917 | 1.630503 | 721.6942 | 1061.315 | 1.784674 | 783.0562 | 1151.553 | 1.722682 | 759.9728 | 1117.607 | 1.465837 | 719.8167 | 1058.554 | 1.406018 | 683.6047 | 1005.301 | 1.766168 | 840.9408 | 1236.678 | 1.925341 | 830.5551 | 1221.404 | 2.047677 | 857.7094 | 1261.337 | 1.495326 | 705.6555 | 1037.729
2.047351 | 847.7294 | 1246.661 | 1.633839 | 722.9955 | 1063.229 | 1.788002 | 784.3879 | 1153.512 | 1.726005 | 761.3441 | 1119.624 | 1.469183 | 721.3313 | 1060.781 | 1.407672 | 681.3696 | 1002.014 | 1.769518 | 842.4279 | 1238.865 | 1.928667 | 831.8093 | 1223.249 | 2.051003 | 858.8706 | 1263.045 | 1.498676 | 706.7992 | 1039.411
2.050668 | 848.9176 | 1248.408 | 1.637188 | 724.211 | 1065.016 | 1.79136 | 785.6081 | 1155.306 | 1.729363 | 762.6689 | 1121.572 | 1.472509 | 722.8184 | 1062.968 | 1.409335 | 679.1054 | 998.6844 | 1.772828 | 843.8677 | 1240.982 | 1.931988 | 832.9122 | 1224.871 | 2.054345 | 860.1855 | 1264.979 | 1.502 | 708.0847 | 1041.301
2.054012 | 850.2222 | 1250.327 | 1.640505 | 725.29 | 1066.603 | 1.794665 | 786.9752 | 1157.316 | 1.732681 | 764.0591 | 1123.616 | 1.475833 | 724.2421 | 1065.062 | 1.411011 | 676.7216 | 995.1789 | 1.77617 | 845.2714 | 1243.046 | 1.935353 | 834.0379 | 1226.526 | 2.057662 | 861.4504 | 1266.839 | 1.505345 | 709.2693 | 1043.043
2.057343 | 851.407 | 1252.069 | 1.643854 | 726.5096 | 1068.397 | 1.798008 | 788.2924 | 1159.254 | 1.736005 | 765.3507 | 1125.516 | 1.479183 | 725.7241 | 1067.241 | 1.41269 | 674.2346 | 991.5215 | 1.779511 | 846.6361 | 1245.053 | 1.938679 | 835.1682 | 1228.188 | 2.061016 | 862.714 | 1268.697 | 1.508693 | 710.4625 | 1044.798
2.060663 | 852.6901 | 1253.956 | 1.647169 | 727.6072 | 1070.011 | 1.801335 | 789.5564 | 1161.112 | 1.739349 | 766.5829 | 1127.328 | 1.482503 | 727.2057 | 1069.42 | 1.414362 | 671.7927 | 987.9304 | 1.782832 | 848.1154 | 1247.228 | 1.942015 | 836.2767 | 1229.819 | 2.064349 | 863.8658 | 1270.391 | 1.512 | 708.6002 | 1042.059
2.064013 | 853.8101 | 1255.603 | 1.650502 | 728.853 | 1071.843 | 1.804658 | 790.7407 | 1162.854 | 1.742655 | 767.8438 | 1129.182 | 1.485855 | 728.6581 | 1071.556 | 1.416013 | 669.2463 | 984.1858 | 1.786186 | 849.5043 | 1249.271 | 1.945359 | 837.3855 | 1231.449 | 2.067675 | 865.1035 | 1272.211 | 1.513674 | 707.33 | 1040.191
2.067333 | 854.9038 | 1257.211 | 1.653848 | 730.0963 | 1073.671 | 1.808019 | 791.8815 | 1164.532 | 1.746007 | 769.1372 | 1131.084 | 1.48919 | 730.0767 | 1073.642 | 1.417673 | 666.8384 | 980.6447 | 1.7895 | 850.8231 | 1251.21 | 1.948657 | 838.5481 | 1233.159 | 2.071022 | 866.319 | 1273.998 | 1.515349 | 706.0148 | 1038.257
2.07068 | 855.9971 | 1258.819 | 1.657168 | 731.4467 | 1075.657 | 1.811341 | 793.0533 | 1166.255 | 1.749341 | 770.3903 | 1132.927 | 1.492502 | 731.49 | 1075.721 | 1.419346 | 664.4002 | 977.0591 | 1.792842 | 852.2244 | 1253.271 | 1.952018 | 839.6599 | 1234.794 | 2.074323 | 867.4682 | 1275.689 | 1.51701 | 704.6375 | 1036.232
2.074025 | 857.162 | 1260.532 | 1.660526 | 732.5904 | 1077.339 | 1.814689 | 794.1412 | 1167.855 | 1.752672 | 771.6553 | 1134.787 | 1.49585 | 732.9057 | 1077.803 | 1.421021 | 663.0883 | 975.1299 | 1.796178 | 853.5726 | 1255.254 | 1.955341 | 840.8427 | 1236.533 | 2.077677 | 868.653 | 1277.431 | 1.518661 | 703.1611 | 1034.06
2.079013 | 858.6742 | 1262.756 | 1.663854 | 733.8583 | 1079.203 | 1.818023 | 795.3303 | 1169.603 | 1.756029 | 773.0213 | 1136.796 | 1.49916 | 734.3289 | 1079.895 | 1.432673 | 663.9611 | 976.4133 | 1.799506 | 854.9846 | 1257.33 | 1.958675 | 842.1104 | 1238.398 | 2.081007 | 869.9865 | 1279.392 | 1.520319 | 701.7067 | 1031.922
2.082351 | 859.8978 | 1264.556 | 1.66717 | 734.9307 | 1080.78 | 1.821331 | 796.3992 | 1171.175 | 1.759331 | 774.2379 | 1138.585 | 1.502501 | 735.7924 | 1082.048 | 1.437691 | 665.0311 | 977.987 | 1.802863 | 856.3867 | 1259.392 | 1.962023 | 843.2229 | 1240.034 | 2.084327 | 871.2945 | 1281.315 | 1.521996 | 700.213 | 1029.725
2.085656 | 860.977 | 1266.143 | 1.67052 | 736.0654 | 1082.449 | 1.826343 | 797.7609 | 1173.178 | 1.762678 | 775.4648 | 1140.389 | 1.505851 | 737.1087 | 1083.983 | 1.442668 | 666.4897 | 980.1319 | 1.806176 | 857.7951 | 1261.463 | 1.965342 | 844.4206 | 1241.795 | 2.087677 | 872.5396 | 1283.146 | 1.523675 | 698.6537 | 1027.432
2.08901 | 862.1349 | 1267.845 | 1.673825 | 737.2769 | 1084.231 | 1.831345 | 799.1423 | 1175.209 | 1.765997 | 776.707 | 1142.216 | 1.509173 | 738.6275 | 1086.217 | 1.446016 | 667.592 | 981.753 | 1.809514 | 859.1774 | 1263.496 | 1.968693 | 845.5993 | 1243.528 | 2.090991 | 873.7939 | 1284.991 | 1.525343 | 697.149 | 1025.219
2.092339 | 863.3817 | 1269.679 | 1.677174 | 738.6714 | 1086.281 | 1.836343 | 800.3323 | 1176.959 | 1.769331 | 777.8112 | 1143.84 | 1.51253 | 740.028 | 1088.276 | 1.449337 | 668.5979 | 983.2322 | 1.812849 | 860.5867 | 1265.569 | 1.972004 | 846.6873 | 1245.128 | 2.09434 | 874.9307 | 1286.663 | 1.536998 | 698.387 | 1027.04
2.095686 | 864.5125 | 1271.342 | 1.68051 | 739.7692 | 1087.896 | 1.841354 | 801.8043 | 1179.124 | 1.772688 | 779.1317 | 1145.782 | 1.515841 | 741.453125 | 1090.372 | 1.452658 | 669.738 | 984.9088 | 1.816159 | 861.8549 | 1267.434 | 1.975334 | 847.8103 | 1246.78 | 2.097677 | 876.0242 | 1288.271 | 1.542003 | 699.7585 | 1029.057
2.099033 | 865.5687 | 1272.895 | 1.683847 | 741.0154 | 1089.729 | 1.846331 | 803.358 | 1181.409 | 1.776006 | 780.4764 | 1147.759 | 1.519179 | 742.8005 | 1092.354 | 1.456014 | 670.9744 | 986.7271 | 1.819512 | 863.2708 | 1269.516 | 1.97868 | 848.9422 | 1248.444 | 2.101001 | 877.1937 | 1289.991 | 1.545319 | 700.9026 | 1030.739
2.102339 | 866.7789 | 1274.675 | 1.687204 | 742.2465 | 1091.539 | 1.84969 | 804.4504 | 1183.015 | 1.779354 | 781.7649 | 1149.654 | 1.522509 | 744.3777 | 1094.673 | 1.459334 | 672.262 | 988.6205 | 1.82284 | 864.5858 | 1271.45 | 1.981993 | 850.1614 | 1250.237 | 2.104352 | 878.3198 | 1291.647 | 1.550355 | 702.404 | 1032.947
2.105679 | 867.9048 | 1276.331 | 1.690511 | 743.3823 | 1093.209 | 1.853006 | 805.7247 | 1184.889 | 1.782687 | 782.9927 | 1151.46 | 1.525823 | 745.8088 | 1096.778 | 1.462689 | 673.4951 | 990.434 | 1.826178 | 866.0029 | 1273.534 | 1.985347 | 851.2779 | 1251.879 | 2.107668 | 879.4588 | 1293.322 | 1.553673 | 703.4859 | 1034.538
2.108992 | 869.0388 | 1277.998 | 1.693847 | 744.4227 | 1094.739 | 1.856341 | 806.9547 | 1186.698 | 1.785998 | 784.3787 | 1153.498 | 1.529188 | 747.2512 | 1098.899 | 1.46602 | 674.7374 | 992.2608 | 1.829525 | 867.5729 | 1275.842 | 1.988679 | 852.3981 | 1253.527 | 2.111009 | 880.8412 | 1295.355 | 1.557024 | 704.5679 | 1036.129
2.112333 | 870.2642 | 1279.8 | 1.69717 | 745.6447 | 1096.536 | 1.859685 | 808.2292 | 1188.572 | 1.789349 | 785.5579 | 1155.232 | 1.532512 | 748.6741 | 1100.991 | 1.469335 | 676.0591 | 994.2045 | 1.83283 | 869.0867 | 1278.069 | 1.991998 | 853.4589 | 1255.087 | 2.114351 | 881.953 | 1296.99 | 1.560341 | 705.725 | 1037.831
2.115683 | 871.412 | 1281.488 | 1.700491 | 746.8115 | 1098.252 | 1.863002 | 809.4622 | 1190.386 | 1.792666 | 786.7452 | 1156.978 | 1.53585 | 750.1297 | 1103.132 | 1.472676 | 677.2695 | 995.9845 | 1.836177 | 870.4491 | 1280.072 | 1.995355 | 854.6068 | 1256.775 | 2.117674 | 883.1094 | 1298.69 | 1.563664 | 707.0203 | 1039.736
2.119006 | 872.486 | 1283.068 | 1.703852 | 748.0073 | 1100.011 | 1.866356 | 810.7213 | 1192.237 | 1.796014 | 787.9255 | 1158.714 | 1.539191 | 751.4981 | 1105.144 | 1.475983 | 678.3812 | 997.6194 | 1.839489 | 872.0072 | 1282.364 | 1.99867 | 855.6433 | 1258.299 | 2.121035 | 884.3053 | 1300.449 | 1.567016 | 708.2477 | 1041.541
2.122359 | 873.6153 | 1284.728 | 1.707176 | 749.1745 | 1101.727 | 1.86968 | 811.873 | 1193.931 | 1.799352 | 789.2579 | 1160.673 | 1.542493 | 752.9111 | 1107.222 | 1.479343 | 679.6609 | 999.5013 | 1.84283 | 873.3271 | 1284.305 | 2.002018 | 856.8213 | 1260.031 | 2.124349 | 885.4456 | 1302.126 | 1.570331 | 709.546875 | 1043.451
2.125677 | 874.6442 | 1286.242 | 1.710512 | 750.3389 | 1103.44 | 1.87301 | 812.9845 | 1195.565 | 1.802669 | 790.5839 | 1162.623 | 1.545842 | 754.3195 | 1109.293 | 1.482685 | 681.0422 | 1001.533 | 1.846182 | 874.6515 | 1286.252 | 2.005349 | 858.0139 | 1261.785 | 2.127684 | 886.4865 | 1303.657 | 1.573681 | 710.8002 | 1045.294
2.128999 | 875.7233 | 1287.828 | 1.713858 | 751.6082 | 1105.306 | 1.876349 | 814.1486 | 1197.277 | 1.806022 | 791.8637 | 1164.505 | 1.549165 | 755.7787 | 1111.439 | 1.486006 | 682.2402 | 1003.294 | 1.8495 | 875.9671 | 1288.187 | 2.00867 | 859.1462 | 1263.45 | 2.131022 | 887.812 | 1305.606 | 1.577015 | 711.9935 | 1047.049
2.132344 | 876.9249 | 1289.595 | 1.717163 | 752.828125 | 1107.1 | 1.879656 | 815.308 | 1198.982 | 1.809339 | 793.0906 | 1166.31 | 1.552504 | 757.2413 | 1113.59 | 1.489362 | 683.4666 | 1005.098 | 1.852853 | 877.4384 | 1290.351 | 2.012021 | 860.3387 | 1265.204 | 2.134326 | 888.9483 | 1307.277 | 1.580343 | 713.2049 | 1048.831
2.135658 | 878.1047 | 1291.33 | 1.720514 | 753.9649 | 1108.772 | 1.883008 | 816.3858 | 1200.567 | 1.812682 | 794.3151 | 1168.11 | 1.555851 | 758.6855 | 1115.714 | 1.492666 | 684.6556 | 1006.847 | 1.856181 | 878.798 | 1292.35 | 2.015343 | 861.3865 | 1266.745 | 2.137677 | 890.0084 | 1308.836 | 1.583689 | 714.4568 | 1050.672
2.139013 | 879.2273 | 1292.981 | 1.723832 | 755.2736 | 1110.696 | 1.88634 | 817.5925 | 1202.342 | 1.816021 | 795.5033 | 1169.858 | 1.559164 | 760.0875 | 1117.776 | 1.496008 | 685.8393 | 1008.587 | 1.8595 | 880.1284 | 1294.306 | 2.018693 | 862.5095 | 1268.396 | 2.141006 | 891.1548 | 1310.522 | 1.586991 | 715.5875 | 1052.335
2.142348 | 880.4155 | 1294.729 | 1.727177 | 756.456 | 1112.435 | 1.88967 | 818.8567 | 1204.201 | 1.819332 | 796.617 | 1171.496 | 1.562518 | 761.5425 | 1119.916 | 1.49935 | 687.0638 | 1010.388 | 1.862848 | 881.5018 | 1296.326 | 2.022029 | 863.6619 | 1270.091 | 2.144349 | 892.3301 | 1312.25 | 1.590339 | 716.8067 | 1054.128
2.145676 | 881.6156 | 1296.494 | 1.730518 | 757.5542 | 1114.05 | 1.893029 | 819.9617 | 1205.826 | 1.822687 | 797.8835 | 1173.358 | 1.56584 | 762.9941 | 1122.05 | 1.502666 | 688.3323 | 1012.253 | 1.866164 | 882.8781 | 1298.35 | 2.025341 | 864.951 | 1271.987 | 2.147696 | 893.4709 | 1313.928 | 1.593671 | 717.9481 | 1055.806
2.149022 | 882.7665 | 1298.186 | 1.733838 | 758.7227 | 1115.769 | 1.896339 | 821.2339 | 1207.697 | 1.826006 | 799.1725 | 1175.254 | 1.569169 | 764.375 | 1124.081 | 1.506021 | 689.5919 | 1014.106 | 1.869518 | 884.1472 | 1300.216 | 2.028688 | 866.0068 | 1273.539 | 2.150999 | 894.6185 | 1315.615 | 1.596996 | 719.1841 | 1057.624
2.152331 | 883.9822 | 1299.974 | 1.737188 | 759.8951 | 1117.493 | 1.899682 | 822.4295 | 1209.455 | 1.829342 | 800.524 | 1177.241 | 1.572523 | 765.8267 | 1126.216 | 1.509346 | 690.9042 | 1016.036 | 1.872855 | 885.5612 | 1302.296 | 2.032001 | 867.2148 | 1275.316 | 2.15434 | 895.8206 | 1317.383 | 1.60035 | 720.416 | 1059.435
2.155677 | 885.1484375 | 1301.689 | 1.742162 | 761.3666 | 1119.657 | 1.903006 | 823.5772 | 1211.143 | 1.832691 | 801.7435 | 1179.035 | 1.575832 | 767.2142 | 1128.256 | 1.512684 | 692.2596 | 1018.029 | 1.876181 | 886.8922 | 1304.253 | 2.035333 | 868.3491 | 1276.984 | 2.157655 | 897.0227 | 1319.151 | 1.603667 | 721.6861 | 1061.303
2.159007 | 886.2321 | 1303.282 | 1.745516 | 762.5018 | 1121.326 | 1.906322 | 824.7376 | 1212.849 | 1.836005 | 803.0848 | 1181.007 | 1.579182 | 768.6293 | 1130.337 | 1.516016 | 693.5806 | 1019.972 | 1.879525 | 888.2821 | 1306.297 | 2.038683 | 869.5145 | 1278.698 | 2.160995 | 898.1133 | 1320.755 | 1.607006 | 722.9543 | 1063.168
2.162337 | 887.4599 | 1305.088 | 1.748834 | 763.578 | 1122.909 | 1.909676 | 825.9739 | 1214.668 | 1.839352 | 804.2955 | 1182.788 | 1.58251 | 769.9288 | 1132.248 | 1.519322 | 694.9305 | 1021.957 | 1.882841 | 889.6824 | 1308.357 | 2.042001 | 870.6482 | 1280.365 | 2.166011 | 899.7767 | 1323.201 | 1.61035 | 724.2589 | 1065.087
2.165689 | 888.4982 | 1306.615 | 1.752169 | 764.6148 | 1124.434 | 1.913 | 827.1007 | 1216.325 | 1.84267 | 805.5425 | 1184.621 | 1.585832 | 771.3428 | 1134.328 | 1.522676 | 696.3063 | 1023.98 | 1.886187 | 891.140625 | 1310.501 | 2.045362 | 871.8878 | 1282.188 | 2.169336 | 900.9563 | 1324.936 | 1.613667 | 725.4381 | 1066.821
2.169002 | 889.568 | 1308.188 | 1.755521 | 765.7494 | 1126.102 | 1.916354 | 828.3565 | 1218.171 | 1.845997 | 806.7876 | 1186.452 | 1.58919 | 772.6289 | 1136.219 | 1.525999 | 697.6229 | 1025.916 | 1.889518 | 892.4086 | 1312.366 | 2.048676 | 873.0934 | 1283.961 | 2.172693 | 902.0897 | 1326.603 | 1.61702 | 726.6819 | 1068.65
2.17234 | 890.672 | 1309.812 | 1.75883 | 767.0185 | 1127.968 | 1.919688 | 829.4769 | 1219.819 | 1.849344 | 808.0234 | 1188.27 | 1.592507 | 774.0571 | 1138.319 | 1.529335 | 698.9097 | 1027.808 | 1.892837 | 893.8776 | 1314.526 | 2.05201 | 874.2032 | 1285.593 | 2.175997 | 903.3221 | 1328.415 | 1.620336 | 727.8493 | 1070.367
2.175684 | 891.8694 | 1311.573 | 1.76218 | 768.0923 | 1129.547 | 1.923 | 830.7184 | 1221.645 | 1.852667 | 809.2338 | 1190.05 | 1.595851 | 775.4466 | 1140.363 | 1.532684 | 700.0919 | 1029.547 | 1.896187 | 895.2961 | 1316.612 | 2.055345 | 875.2524 | 1287.136 | 2.179348 | 904.5025 | 1330.151 | 1.623678 | 729.1234 | 1072.24
2.179001 | 892.9168 | 1313.113 | 1.765514 | 769.2666 | 1131.274 | 1.926342 | 832.0478 | 1223.6 | 1.856023 | 810.459 | 1191.852 | 1.599175 | 776.9221 | 1142.532 | 1.535998 | 701.2719 | 1031.282 | 1.899501 | 896.7351 | 1318.728 | 2.060336 | 876.8007 | 1289.413 | 2.182674 | 905.5549 | 1331.698 | 1.627016 | 730.331 | 1074.016
2.182357 | 894.2234 | 1315.034 | 1.768842 | 770.4455 | 1133.008 | 1.929652 | 833.216 | 1225.318 | 1.859352 | 811.6345 | 1193.58 | 1.602497 | 778.3912 | 1144.693 | 1.539348 | 702.4254 | 1032.978 | 1.902847 | 898.1245 | 1320.771 | 2.063691 | 877.8395 | 1290.94 | 2.186006 | 906.6388 | 1333.292 | 1.630338 | 731.4926 | 1075.724
2.185673 | 895.4237 | 1316.8 | 1.772189 | 771.6154 | 1134.728 | 1.933004 | 834.4341 | 1227.109 | 1.862673 | 812.8128 | 1195.313 | 1.605849 | 779.8325 | 1146.813 | 1.542679 | 703.6755 | 1034.817 | 1.906182 | 899.5522 | 1322.871 | 2.06701 | 879.0185 | 1292.674 | 2.189357 | 907.8035 | 1335.005 | 1.633698 | 732.6595 | 1077.441
2.18901 | 896.5659 | 1318.479 | 1.777171 | 773.1436 | 1136.976 | 1.936355 | 835.7668 | 1229.069 | 1.866018 | 814.0629 | 1197.151 | 1.609171 | 781.1735 | 1148.785 | 1.546007 | 704.8124 | 1036.489 | 1.909498 | 900.875 | 1324.816 | 2.070363 | 880.2441 | 1294.477 | 2.192677 | 908.9077 | 1336.629 | 1.637015 | 733.9465 | 1079.333
2.192346 | 897.6324 | 1320.048 | 1.780517 | 774.2761 | 1138.641 | 1.93967 | 837.0015 | 1230.885 | 1.869322 | 815.2209 | 1198.854 | 1.61252 | 782.42 | 1150.618 | 1.549356 | 706.0835 | 1038.358 | 1.912847 | 902.0472 | 1326.54 | 2.073682 | 881.4523 | 1296.253 | 2.196022 | 910.1024 | 1338.386 | 1.640348 | 735.1255 | 1081.067
2.19567 | 898.7576 | 1321.702 | 1.783838 | 775.4069 | 1140.304 | 1.943027 | 838.1333 | 1232.549 | 1.872674 | 816.3255 | 1200.479 | 1.61586 | 783.7961 | 1152.641 | 1.552667 | 707.3144 | 1040.168 | 1.916158 | 903.3547 | 1328.463 | 2.077006 | 882.5155 | 1297.817 | 2.199347 | 911.344 | 1340.212 | 1.643684 | 736.3685 | 1082.895
2.199027 | 899.7868 | 1323.216 | 1.787192 | 776.4462 | 1141.833 | 1.946334 | 839.3846 | 1234.389 | 1.87601 | 817.4704 | 1202.162 | 1.619169 | 785.0961 | 1154.553 | 1.556017 | 708.7354 | 1042.258 | 1.919498 | 904.7394 | 1330.499 | 2.080345 | 883.687 | 1299.54 | 2.202668 | 912.5188 | 1341.939 | 1.646989 | 737.6625 | 1084.798
2.20234 | 900.8497 | 1324.779 | 1.79052 | 777.5849 | 1143.507 | 1.949669 | 840.645 | 1236.243 | 1.879337 | 818.6175 | 1203.849 | 1.622522 | 786.4362 | 1156.524 | 1.559348 | 709.9987 | 1044.116 | 1.92284 | 906.1281 | 1332.541 | 2.083662 | 884.8068 | 1301.187 | 2.20602 | 913.6846 | 1343.654 | 1.65034 | 738.9163 | 1086.642
2.20567 | 902.001 | 1326.472 | 1.795512 | 779.0697 | 1145.691 | 1.953017 | 841.7723 | 1237.9 | 1.882698 | 819.7254 | 1205.479 | 1.625832 | 787.7861 | 1158.509 | 1.562678 | 711.3281 | 1046.071 | 1.926165 | 907.5589 | 1334.645 | 2.087017 | 885.97 | 1302.897 | 2.209328 | 914.8115 | 1345.311 | 1.653676 | 740.2219 | 1088.562
2.209011 | 903.2515 | 1328.311 | 1.800491 | 780.4575 | 1147.732 | 1.956334 | 843.0177 | 1239.732 | 1.886002 | 820.9397 | 1207.264 | 1.629165 | 789.3486 | 1160.807 | 1.566036 | 712.5956 | 1047.935 | 1.929524 | 909.0034 | 1336.77 | 2.09035 | 887.09 | 1304.544 | 2.212678 | 915.9781 | 1347.027 | 1.657008 | 741.3871 | 1090.275
2.212318 | 904.4661 | 1330.097 | 1.80551 | 781.9639 | 1149.947 | 1.959684 | 844.1535 | 1241.402 | 1.889341 | 822.1387 | 1209.027 | 1.632517 | 790.7661 | 1162.891 | 1.569346 | 713.774 | 1049.668 | 1.932849 | 910.4749 | 1338.934 | 2.093675 | 888.2787 | 1306.292 | 2.217664 | 917.4739 | 1349.226 | 1.660361 | 742.5771 | 1092.025
2.215672 | 905.5839 | 1331.741 | 1.808836 | 782.979 | 1151.44 | 1.963014 | 845.3385 | 1243.145 | 1.892664 | 823.4236 | 1210.917 | 1.635841 | 792.302 | 1165.15 | 1.572684 | 714.9719 | 1051.429 | 1.936177 | 911.8226 | 1340.916 | 2.097025 | 889.3778 | 1307.909 | 2.221002 | 918.5471 | 1350.805 | 1.663665 | 743.7943 | 1093.815
2.219001 | 906.6694 | 1333.337 | 1.81386 | 784.5028 | 1153.681 | 1.966349 | 846.5415 | 1244.914 | 1.895988 | 824.5416 | 1212.561 | 1.639204 | 793.7625 | 1167.298 | 1.57601 | 716.2941 | 1053.374 | 1.939522 | 913.1436 | 1342.858 | 2.100328 | 890.566 | 1309.656 | 2.224348 | 919.549 | 1352.278 | 1.667013 | 744.9767 | 1095.554
2.222335 | 907.7936 | 1334.991 | 1.81883 | 785.9189 | 1155.763 | 1.969686 | 847.8456 | 1246.832 | 1.899353 | 825.7939 | 1214.403 | 1.642519 | 795.2919 | 1169.547 | 1.579324 | 717.53 | 1055.191 | 1.942829 | 914.4244 | 1344.742 | 2.103678 | 891.6484 | 1311.248 | 2.227662 | 920.651 | 1353.899 | 1.671987 | 746.4978 | 1097.791
2.227343 | 909.288 | 1337.188 | 1.823837 | 787.3196 | 1157.823 | 1.972987 | 849.0212 | 1248.561 | 1.902675 | 826.9596 | 1216.117 | 1.645844 | 796.6477 | 1171.541 | 1.582678 | 718.7467 | 1056.98 | 1.946182 | 915.8069 | 1346.775 | 2.10701 | 892.7471 | 1312.863 | 2.231021 | 921.7236 | 1355.476 | 1.675347 | 747.6878 | 1099.541
2.230669 | 910.3245 | 1338.713 | 1.82884 | 788.7285 | 1159.895 | 1.976341 | 850.3408 | 1250.501 | 1.906018 | 828.2358 | 1217.994 | 1.649175 | 797.9506 | 1173.457 | 1.586007 | 720.1603 | 1059.059 | 1.949515 | 917.0385 | 1348.586 | 2.110328 | 893.8287 | 1314.454 | 2.234335 | 922.9514 | 1357.281 | 1.678683 | 748.932 | 1101.371
2.234008 | 911.3645 | 1340.242 | 1.833844 | 790.2225 | 1162.092 | 1.979668 | 851.632 | 1252.4 | 1.909354 | 829.4695 | 1219.808 | 1.652488 | 799.1936 | 1175.285 | 1.589351 | 721.4086 | 1060.895 | 1.95285 | 918.4456 | 1350.655 | 2.113679 | 894.9355 | 1316.082 | 2.23767 | 924.1281 | 1359.012 | 1.682012 | 750.1517 | 1103.164
2.237321 | 912.5864 | 1342.039 | 1.837183 | 791.3297 | 1163.72 | 1.983 | 852.8221 | 1254.15 | 1.912656 | 830.7155 | 1221.64 | 1.655848 | 800.4587 | 1177.145 | 1.592689 | 722.6684 | 1062.748 | 1.956199 | 919.8322 | 1352.694 | 2.116994 | 896.0361 | 1317.7 | 2.241014 | 925.2555 | 1360.67 | 1.685362 | 751.4064 | 1105.009
2.24068 | 913.7385 | 1343.733 | 1.840526 | 792.3928 | 1165.284 | 1.98635 | 853.942 | 1255.797 | 1.916019 | 831.8962 | 1223.377 | 1.659183 | 801.7793 | 1179.087 | 1.595999 | 723.9899 | 1064.691 | 1.959503 | 921.3345 | 1354.904 | 2.120337 | 897.1553 | 1319.346 | 2.244335 | 926.332 | 1362.253 | 1.688666 | 752.7623 | 1107.003
2.244016 | 914.9553 | 1345.523 | 1.84383 | 793.6604 | 1167.148 | 1.989665 | 855.0399 | 1257.412 | 1.919336 | 833.0655 | 1225.096 | 1.662507 | 803.1344 | 1181.08 | 1.599348 | 725.3071 | 1066.628 | 1.962846 | 922.7242 | 1356.947 | 2.123682 | 898.3583 | 1321.115 | 2.247696 | 927.4387 | 1363.88 | 1.69201 | 754.003 | 1108.828
2.247343 | 916.0516 | 1347.135 | 1.847182 | 794.7957 | 1168.817 | 1.99301 | 856.1832 | 1259.093 | 1.922679 | 834.2491 | 1226.837 | 1.665861 | 804.5975 | 1183.232 | 1.602659 | 726.6019 | 1068.532 | 1.96616 | 924.1528 | 1359.048 | 2.127005 | 899.6321 | 1322.988 | 2.252668 | 928.8624 | 1365.974 | 1.695339 | 755.1091 | 1110.455
2.250696 | 917.2629 | 1348.916 | 1.850502 | 795.9877 | 1170.57 | 1.996346 | 857.3553 | 1260.817 | 1.926021 | 835.3204 | 1228.412 | 1.669164 | 805.9484 | 1185.218 | 1.606006 | 727.9067 | 1070.451 | 1.969496 | 925.4823 | 1361.003 | 2.130354 | 900.7703 | 1324.662 | 2.256019 | 929.9596 | 1367.588 | 1.698668 | 756.3822 | 1112.327
2.254002 | 918.4589 | 1350.675 | 1.85384 | 797.0582 | 1172.144 | 1.999673 | 858.4951 | 1262.493 | 1.929344 | 836.4315 | 1230.046 | 1.672513 | 807.3506 | 1187.28 | 1.609354 | 729.2890625 | 1072.484 | 1.972851 | 926.9432 | 1363.152 | 2.133667 | 901.848 | 1326.247 | 2.259336 | 931.1966 | 1369.407 | 1.702018 | 757.6163 | 1114.142
2.257345 | 919.4915 | 1352.193 | 1.857187 | 798.2488 | 1173.895 | 2.003023 | 859.7504 | 1264.339 | 1.932693 | 837.6711 | 1231.869 | 1.675839 | 808.6881 | 1189.247 | 1.612677 | 730.6497 | 1074.485 | 1.976168 | 928.3477 | 1365.217 | 2.137009 | 903.0084 | 1327.953 | 2.262664 | 932.2814 | 1371.002 | 1.705341 | 758.8235 | 1115.917
2.260674 | 920.6248 | 1353.86 | 1.860502 | 799.2756 | 1175.405 | 2.006336 | 861.0178 | 1266.203 | 1.935999 | 838.9061 | 1233.685 | 1.679166 | 810.0981 | 1191.321 | 1.616032 | 731.9601 | 1076.412 | 1.979516 | 929.739 | 1367.263 | 2.140351 | 904.0964 | 1329.554 | 2.266016 | 933.3426 | 1372.563 | 1.708678 | 760.046875 | 1117.716
2.263999 | 921.7949 | 1355.581 | 1.863853 | 800.3218 | 1176.944 | 2.009683 | 862.3096 | 1268.102 | 1.939333 | 840.2483 | 1235.659 | 1.682517 | 811.3289 | 1193.131 | 1.61934 | 733.1702 | 1078.191 | 1.982841 | 931.1146 | 1369.286 | 2.143677 | 905.1527 | 1331.107 | 2.269333 | 934.6104 | 1374.427 | 1.712011 | 761.2975 | 1119.555
2.267354 | 922.7996 | 1357.058 | 1.867177 | 801.4238 | 1178.564 | 2.013014 | 863.6075 | 1270.011 | 1.942678 | 841.5168 | 1237.525 | 1.685837 | 812.7945 | 1195.286 | 1.622671 | 734.4452 | 1080.066 | 1.986154 | 932.4686 | 1371.277 | 2.147036 | 906.4573 | 1333.025 | 2.272688 | 935.6432 | 1375.946 | 1.715325 | 762.4161 | 1121.2
2.270675 | 923.8559 | 1358.612 | 1.870507 | 802.5794 | 1180.264 | 2.016343 | 864.8455 | 1271.832 | 1.945993 | 842.8346 | 1239.463 | 1.689182 | 814.2252 | 1197.39 | 1.626011 | 735.6483 | 1081.836 | 1.989514 | 933.7192 | 1373.116 | 2.150354 | 907.609 | 1334.719 | 2.276014 | 936.694 | 1377.491 | 1.71868 | 763.5902 | 1122.927
2.274014 | 925.0121 | 1360.312 | 1.873857 | 803.6241 | 1181.8 | 2.019702 | 865.9745 | 1273.492 | 1.949347 | 844.0054 | 1241.184 | 1.692513 | 815.5787 | 1199.38 | 1.629331 | 736.8351 | 1083.581 | 1.992826 | 935.1137 | 1375.167 | 2.153684 | 908.6994 | 1336.323 | 2.279333 | 937.728 | 1379.012 | 1.721994 | 764.8204 | 1124.736
2.27735 | 926.0169 | 1361.79 | 1.877166 | 804.7115 | 1183.399 | 2.023011 | 867.1885 | 1275.277 | 1.952676 | 845.2845 | 1243.066 | 1.695831 | 816.9782 | 1201.439 | 1.632685 | 738.1384 | 1085.498 | 1.996174 | 936.5736 | 1377.314 | 2.157027 | 909.8558 | 1338.023 | 2.282672 | 938.9189 | 1380.763 | 1.725336 | 766.0529 | 1126.548
2.280666 | 927.1453 | 1363.449 | 1.880516 | 805.9092 | 1185.161 | 2.026347 | 868.3821 | 1277.033 | 1.955998 | 846.4089 | 1244.719 | 1.699183 | 818.3885 | 1203.513 | 1.636014 | 739.4005 | 1087.354 | 1.999515 | 937.9545 | 1379.345 | 2.16033 | 911.006 | 1339.715 | 2.285982 | 939.9742 | 1382.315 | 1.728672 | 767.2892 | 1128.367
2.284022 | 928.4031 | 1365.299 | 1.883844 | 806.9796 | 1186.735 | 2.029678 | 869.442 | 1278.591 | 1.959355 | 847.6938 | 1246.609 | 1.702495 | 819.7002 | 1205.441 | 1.639341 | 740.5414 | 1089.032 | 2.002844 | 939.4384 | 1381.527 | 2.163678 | 912.0214 | 1341.208 | 2.289343 | 941.0206 | 1383.854 | 1.731989 | 768.5146 | 1130.169
2.287333 | 929.6693 | 1367.161 | 1.88717 | 808.0767 | 1188.348 | 2.032989 | 870.6044 | 1280.301 | 1.962668 | 849.0511 | 1248.605 | 1.705844 | 821.0253 | 1207.39 | 1.642688 | 741.9024 | 1091.033 | 2.006195 | 940.9598 | 1383.764 | 2.167009 | 913.282 | 1343.062 | 2.292677 | 942.1552 | 1385.522 | 1.735345 | 769.7479 | 1131.982
2.290677 | 930.7733 | 1368.784 | 1.890525 | 809.2406 | 1190.06 | 2.036346 | 871.8535 | 1282.137 | 1.966019 | 850.338 | 1250.497 | 1.709182 | 822.4456 | 1209.479 | 1.645991 | 743.1689 | 1092.896 | 2.009499 | 942.236 | 1385.641 | 2.170354 | 914.4053 | 1344.714 | 2.296003 | 943.4152 | 1387.375 | 1.738671 | 770.9 | 1133.676
2.294016 | 931.9858 | 1370.567 | 1.893839 | 810.4431 | 1191.828 | 2.039672 | 872.9883 | 1283.806 | 1.969345 | 851.5206 | 1252.236 | 1.712497 | 823.8078 | 1211.482 | 1.649347 | 744.390625 | 1094.692 | 2.012841 | 943.4495 | 1387.426 | 2.1737 | 915.5104 | 1346.339 | 2.301016 | 944.8395 | 1389.47 | 1.742011 | 772.0364 | 1135.348
2.297334 | 933.0511 | 1372.134 | 1.897183 | 811.5067 | 1193.392 | 2.043012 | 874.148 | 1285.512 | 1.972672 | 852.7476 | 1254.041 | 1.715854 | 825.2298 | 1213.573 | 1.652672 | 745.7056 | 1096.626 | 2.016179 | 944.8381 | 1389.468 | 2.177002 | 916.5131 | 1347.813 | 2.304331 | 945.9867 | 1391.157 | 1.745349 | 773.2205 | 1137.089
2.300691 | 934.0856 | 1373.655 | 1.900507 | 812.6497 | 1195.073 | 2.046357 | 875.3614 | 1287.296 | 1.97602 | 853.9615 | 1255.826 | 1.719173 | 826.6154 | 1215.611 | 1.655998 | 747.0583 | 1098.615 | 2.019497 | 946.0394 | 1391.234 | 2.180344 | 917.6608 | 1349.501 | 2.30934 | 947.4568 | 1393.319 | 1.748662 | 774.4282 | 1138.865
2.305669 | 935.5795 | 1375.852 | 1.903828 | 813.7922 | 1196.753 | 2.049667 | 876.5382 | 1289.027 | 1.979341 | 855.1486 | 1257.571 | 1.722516 | 828.1168 | 1217.819 | 1.659346 | 748.2686 | 1100.395 | 2.022853 | 947.2301 | 1392.985 | 2.185315 | 919.314 | 1351.932 | 2.314348 | 948.8871 | 1395.422 | 1.752015 | 775.5438 | 1140.506
2.309018 | 936.7731 | 1377.608 | 1.907177 | 814.9116 | 1198.399 | 2.053016 | 877.6298 | 1290.632 | 1.982696 | 856.3833 | 1259.387 | 1.725853 | 829.4986 | 1219.851 | 1.662658 | 749.5482 | 1102.277 | 2.026176 | 948.5439 | 1394.917 | 2.188679 | 920.4928 | 1353.666 | 2.317686 | 950.0106 | 1397.074 | 1.755344 | 776.792 | 1142.341
2.312331 | 937.8436 | 1379.182 | 1.910501 | 816.0881 | 1200.13 | 2.056327 | 878.9318 | 1292.547 | 1.986025 | 857.703125 | 1261.328125 | 1.729167 | 830.7713 | 1221.723 | 1.666008 | 750.8689 | 1104.219 | 2.029507 | 949.9926 | 1397.048 | 2.192014 | 921.7687 | 1355.542 | 2.32101 | 951.1236 | 1398.711 | 1.758682 | 777.9351 | 1144.022
2.315667 | 938.9494 | 1380.808 | 1.913847 | 817.1664 | 1201.715 | 2.059669 | 880.089 | 1294.249 | 1.989342 | 858.9478 | 1263.159 | 1.732517 | 832.1959 | 1223.818 | 1.669343 | 752.1489 | 1106.101 | 2.032856 | 951.2514 | 1398.899 | 2.195337 | 922.8945 | 1357.198 | 2.32602 | 952.5389 | 1400.793 | 1.762033 | 779.1978 | 1145.879
2.31901 | 940.1894 | 1382.631 | 1.917192 | 818.3987 | 1203.527 | 2.063021 | 881.2911 | 1296.016 | 1.992687 | 860.1544 | 1264.933 | 1.735842 | 833.5983 | 1225.88 | 1.67267 | 753.3078 | 1107.806 | 2.03617 | 952.5266 | 1400.774 | 2.198695 | 923.9542 | 1358.756 | 2.331019 | 954.0345 | 1402.992 | 1.765342 | 780.3728 | 1147.607
2.32233 | 941.2884 | 1384.248 | 1.9205 | 819.5374 | 1205.202 | 2.066342 | 882.4019 | 1297.65 | 1.995994 | 861.3607 | 1266.707 | 1.739184 | 835.0108 | 1227.957 | 1.676021 | 754.4135 | 1109.432 | 2.039517 | 953.8178 | 1402.673 | 2.201997 | 924.9876 | 1360.276 | 2.334355 | 955.0455 | 1404.479 | 1.768693 | 781.6284 | 1149.453
2.32736 | 942.901 | 1386.619 | 1.923851 | 820.7343 | 1206.962 | 2.069697 | 883.8244 | 1299.742 | 1.999334 | 862.5875 | 1268.511 | 1.742527 | 836.4138 | 1230.02 | 1.679332 | 755.6097 | 1111.191 | 2.042837 | 955.1696 | 1404.661 | 2.205348 | 926.0354 | 1361.817 | 2.337667 | 956.0747 | 1405.992 | 1.772012 | 782.8062 | 1151.186
2.330672 | 943.9052 | 1388.096 | 1.927158 | 821.8332 | 1208.578 | 2.07301 | 885.0732 | 1301.578 | 2.00268 | 863.7626 | 1270.239 | 1.745832 | 837.8773 | 1232.172 | 1.68268 | 756.7372 | 1112.849 | 2.046171 | 956.4055 | 1406.479 | 2.208678 | 927.1251 | 1363.419 | 2.34102 | 957.2635 | 1407.741 | 1.77533 | 784.0453 | 1153.008
2.334021 | 945.0289 | 1389.748 | 1.9305 | 823.048 | 1210.365 | 2.076336 | 886.2907 | 1303.369 | 2.006005 | 865.006 | 1272.068 | 1.749181 | 839.2284 | 1234.159 | 1.686015 | 757.8088 | 1114.425 | 2.049515 | 957.6232 | 1408.269 | 2.212008 | 928.1497 | 1364.926 | 2.344337 | 958.2957 | 1409.258 | 1.77868 | 785.123 | 1154.593
2.337337 | 946.0365 | 1391.23 | 1.933845 | 824.127 | 1211.951 | 2.079679 | 887.3634 | 1304.946 | 2.009361 | 866.2245 | 1273.86 | 1.752499 | 840.572 | 1236.135 | 1.689343 | 759.1135 | 1116.343 | 2.052834 | 958.9069 | 1410.157 | 2.215359 | 929.3758 | 1366.729 | 2.349353 | 959.7924 | 1411.459 | 1.782002 | 786.3375 | 1156.379
2.340661 | 947.1866 | 1392.922 | 1.937168 | 825.2488 | 1213.601 | 2.082994 | 888.68 | 1306.882 | 2.012672 | 867.3936 | 1275.579 | 1.755828 | 841.8458 | 1238.008 | 1.692702 | 760.3669 | 1118.187 | 2.056192 | 960.3286 | 1412.248 | 2.21868 | 930.6135 | 1368.549 | 2.354332 | 961.1805 | 1413.501 | 1.785362 | 787.5688 | 1158.189
2.344017 | 948.2825 | 1394.533 | 1.940531 | 826.3439 | 1215.212 | 2.086351 | 889.8865 | 1308.657 | 2.01601 | 868.5849 | 1277.331 | 1.759181 | 843.2927 | 1240.136 | 1.696014 | 761.6191 | 1120.028 | 2.059513 | 961.6351 | 1414.169 | 2.222025 | 931.7805 | 1370.265 | 2.357675 | 962.281 | 1415.119 | 1.788683 | 788.8119 | 1160.017
2.347338 | 949.4017 | 1396.179 | 1.943843 | 827.4608 | 1216.854 | 2.08968 | 891.0267 | 1310.333 | 2.019339 | 869.7607 | 1279.06 | 1.762499 | 844.6732 | 1242.166 | 1.699354 | 762.787 | 1121.746 | 2.062838 | 962.9419 | 1416.091 | 2.225352 | 932.9725 | 1372.018 | 2.360996 | 963.3533 | 1416.696 | 1.792001 | 790.032 | 1161.812
2.350694 | 950.4809 | 1397.766 | 1.94717 | 828.5419 | 1218.444 | 2.093006 | 892.2197 | 1312.088 | 2.022657 | 871.0065 | 1280.892 | 1.765854 | 846.1067 | 1244.275 | 1.702686 | 764.0382 | 1123.586 | 2.066182 | 964.3403 | 1418.148 | 2.228667 | 934.1271 | 1373.716 | 2.364329 | 964.4995 | 1418.382 | 1.795339 | 791.3502 | 1163.75
2.354021 | 951.634 | 1399.462 | 1.950502 | 829.6308 | 1220.045 | 2.096354 | 893.3 | 1313.676 | 2.02602 | 872.22 | 1282.676 | 1.76918 | 847.5027 | 1246.327 | 1.705994 | 765.1484 | 1125.218 | 2.069489 | 965.7794 | 1420.264 | 2.23202 | 935.2859 | 1375.421 | 2.367675 | 965.5667 | 1419.951 | 1.798647 | 792.6597 | 1165.676
2.357339 | 952.8123 | 1401.194 | 1.953818 | 830.8098 | 1221.779 | 2.099658 | 894.4871 | 1315.422 | 2.029347 | 873.428 | 1284.453 | 1.772503 | 848.8602 | 1248.324 | 1.709345 | 766.222 | 1126.797 | 2.07284 | 967.0333 | 1422.108 | 2.236999 | 936.764 | 1377.594 | 2.370996 | 966.6486 | 1421.542 | 1.802003 | 793.8403 | 1167.412
2.360677 | 953.9423 | 1402.856 | 1.957182 | 831.9889 | 1223.513 | 2.10301 | 895.6505 | 1317.133 | 2.032685 | 874.7168 | 1286.348 | 1.775845 | 850.1552 | 1250.228 | 1.712673 | 767.3336 | 1128.432 | 2.07618 | 968.442 | 1424.179 | 2.240351 | 937.8409 | 1379.178 | 2.374353 | 967.6815 | 1423.061 | 1.805345 | 794.9884 | 1169.101
2.363987 | 955.0296 | 1404.455 | 1.960516 | 833.1071 | 1225.157 | 2.106341 | 896.8235 | 1318.858 | 2.036028 | 875.9295 | 1288.132 | 1.779154 | 851.5858 | 1252.332 | 1.716022 | 768.4857 | 1130.126 | 2.07951 | 969.7617 | 1426.12 | 2.245325 | 939.4451 | 1381.537 | 2.377682 | 968.6884 | 1424.542 | 1.808669 | 796.1156 | 1170.758
2.367344 | 956.1073 | 1406.04 | 1.963843 | 834.3191 | 1226.94 | 2.109664 | 897.9607 | 1320.53 | 2.039331 | 876.9303 | 1289.603 | 1.782514 | 852.9025 | 1254.268 | 1.71936 | 769.6673 | 1131.864 | 2.082867 | 971.1259 | 1428.126 | 2.248682 | 940.5491 | 1383.16 | 2.381009 | 969.7473 | 1426.099 | 1.812024 | 797.2962 | 1172.494
2.370686 | 957.1627 | 1407.592 | 1.967192 | 835.5065 | 1228.686 | 2.113012 | 899.2744 | 1322.462 | 2.04268 | 878.2139 | 1291.491 | 1.785849 | 854.2534 | 1256.255 | 1.722667 | 770.8147 | 1133.551 | 2.086174 | 972.4427 | 1430.063 | 2.252004 | 941.7843 | 1384.977 | 2.386009 | 971.2401 | 1428.294 | 1.815331 | 798.525 | 1174.302
2.374006 | 958.2275 | 1409.158 | 1.970492 | 836.5937 | 1230.285 | 2.116327 | 900.5037 | 1324.27 | 2.046002 | 879.3942 | 1293.227 | 1.789174 | 855.6246 | 1258.271 | 1.726009 | 772.103 | 1135.446 | 2.089521 | 973.7917 | 1432.047 | 2.255343 | 942.9998 | 1386.764 | 2.389333 | 972.3242 | 1429.889 | 1.818676 | 799.7411 | 1176.09
2.377363 | 959.3058 | 1410.744 | 1.973848 | 837.6315 | 1231.811 | 2.119671 | 901.6928 | 1326.019 | 2.049341 | 880.5717 | 1294.958 | 1.79253 | 857.0187 | 1260.322 | 1.72932 | 773.2495 | 1137.132 | 2.092839 | 975.0562 | 1433.906 | 2.258683 | 944.1018 | 1388.385 | 2.392687 | 973.3765 | 1431.436 | 1.822011 | 800.9395 | 1177.852
2.380662 | 960.486 | 1412.479 | 1.977174 | 838.7693 | 1233.484 | 2.123014 | 902.7574 | 1327.584 | 2.052688 | 881.8417 | 1296.826 | 1.795836 | 858.3737 | 1262.314 | 1.732666 | 774.4874 | 1138.952 | 2.096165 | 976.4011 | 1435.884 | 2.262 | 945.1866 | 1389.98 | 2.39601 | 974.3975 | 1432.937 | 1.825336 | 802.1825 | 1179.68
2.384007 | 961.567 | 1414.069 | 1.980505 | 839.8658 | 1235.097 | 2.126335 | 903.9154 | 1329.287 | 2.056005 | 883.161 | 1298.766 | 1.799178 | 859.6918 | 1264.253 | 1.736015 | 775.6285 | 1140.63 | 2.099523 | 977.7316 | 1437.841 | 2.265349 | 946.328125 | 1391.659 | 2.399359 | 975.511 | 1434.575 | 1.828691 | 803.4172 | 1181.496
2.387342 | 962.678 | 1415.703 | 1.983855 | 840.986 | 1236.744 | 2.129684 | 905.0096 | 1330.896 | 2.059352 | 884.3708 | 1300.545 | 1.802508 | 861.0289 | 1266.219 | 1.739334 | 776.8958 | 1142.494 | 2.102846 | 979.0717 | 1439.811 | 2.268675 | 947.4105 | 1393.251 | 2.402689 | 976.5677 | 1436.129 | 1.832012 | 804.506 | 1183.097
2.390661 | 963.7359 | 1417.259 | 1.988847 | 842.4348 | 1238.875 | 2.133 | 906.1669 | 1332.598 | 2.062672 | 885.674 | 1302.462 | 1.805834 | 862.3787 | 1268.204 | 1.742692 | 778.0804 | 1144.236 | 2.106188 | 980.4155 | 1441.788 | 2.273697 | 948.9044 | 1395.448 | 2.407677 | 977.8747 | 1438.051 | 1.835352 | 805.6161 | 1184.73
2.394019 | 964.9 | 1418.971 | 1.99219 | 843.5939 | 1240.579 | 2.136344 | 907.2106 | 1334.133 | 2.065997 | 886.9478 | 1304.335 | 1.809189 | 863.6896 | 1270.132 | 1.74601 | 779.3825 | 1146.151 | 2.109518 | 981.7831 | 1443.799 | 2.277016 | 950.0328 | 1397.107 | 2.410996 | 978.9675 | 1439.658 | 1.838685 | 806.8325 | 1186.518
2.399009 | 966.4605 | 1421.265 | 1.995489 | 844.6738 | 1242.167 | 2.139683 | 908.2864 | 1335.715 | 2.069349 | 888.0622 | 1305.974 | 1.812506 | 864.9781 | 1272.027 | 1.749335 | 780.6014 | 1147.943 | 2.112829 | 983.2225 | 1445.915 | 2.280345 | 951.1447 | 1398.742 | 2.416007 | 980.4036 | 1441.77 | 1.841997 | 808.1182 | 1188.409
2.402357 | 967.5687 | 1422.895 | 2.000513 | 846.2079 | 1244.423 | 2.143008 | 909.4723 | 1337.459 | 2.072661 | 889.276 | 1307.759 | 1.815848 | 866.3376 | 1274.026 | 1.752683 | 781.7493 | 1149.631 | 2.116178 | 984.5035 | 1447.799 | 2.283689 | 952.2661 | 1400.391 | 2.419348 | 981.4654 | 1443.331 | 1.845351 | 809.3187 | 1190.175
2.405658 | 968.824 | 1424.741 | 2.003825 | 847.3847 | 1246.154 | 2.146368 | 910.8143 | 1339.433 | 2.076011 | 890.3916 | 1309.399 | 1.819182 | 867.7642 | 1276.124 | 1.755996 | 782.8245 | 1151.213 | 2.119493 | 985.8914 | 1449.84 | 2.286993 | 953.4691 | 1402.16 | 2.422666 | 982.6022 | 1445.003 | 1.84867 | 810.5869 | 1192.039
2.408998 | 969.9 | 1426.324 | 2.007176 | 848.5147 | 1247.816 | 2.149684 | 911.9739 | 1341.138 | 2.079338 | 891.6478 | 1311.247 | 1.8225 | 869.062 | 1278.032 | 1.759357 | 783.8777 | 1152.761 | 2.122844 | 987.2325 | 1451.813 | 2.290346 | 954.6176 | 1403.849 | 2.426018 | 983.6585 | 1446.557 | 1.852006 | 812.0081 | 1194.13
2.412339 | 971.0374 | 1427.996 | 2.012167 | 849.9894 | 1249.984 | 2.153018 | 913.1593 | 1342.881 | 2.082661 | 892.8397 | 1313 | 1.825858 | 870.3654 | 1279.949 | 1.762685 | 785.0023 | 1154.415 | 2.126184 | 988.487 | 1453.657 | 2.29368 | 955.7527 | 1405.519 | 2.429325 | 984.7177 | 1448.114 | 1.855346 | 813.2053 | 1195.89
2.415657 | 972.2289 | 1429.748 | 2.015508 | 851.0347 | 1251.522 | 2.156354 | 914.5148 | 1344.875 | 2.086015 | 894.0841 | 1314.83 | 1.829171 | 871.7099 | 1281.926 | 1.766014 | 786.1131 | 1156.049 | 2.129502 | 989.728 | 1455.482 | 2.297008 | 956.8766 | 1407.171 | 2.432667 | 985.7287 | 1449.601 | 1.858656 | 814.4078 | 1197.659
2.419017 | 973.3434 | 1431.387 | 2.020504 | 852.4595 | 1253.617 | 2.159662 | 915.6715 | 1346.576 | 2.089335 | 895.2286 | 1316.513 | 1.832513 | 872.9735 | 1283.785 | 1.769359 | 787.3203 | 1157.824 | 2.132855 | 991.0931 | 1457.49 | 2.300361 | 957.8857 | 1408.655 | 2.437664 | 987.2018 | 1451.767 | 1.86201 | 815.4908 | 1199.251
2.42234 | 974.4207 | 1432.972 | 2.025521 | 853.934 | 1255.785 | 2.163009 | 916.9002 | 1348.383 | 2.092683 | 896.3914 | 1318.223 | 1.835851 | 874.2861 | 1285.715 | 1.772666 | 788.5585 | 1159.645 | 2.136167 | 992.3104 | 1459.28 | 2.303667 | 958.8929 | 1410.137 | 2.441005 | 988.2302 | 1453.28 | 1.865336 | 816.5905 | 1200.868
2.425667 | 975.4899 | 1434.544 | 2.030502 | 855.432 | 1257.988 | 2.166342 | 918.1512 | 1350.222 | 2.096012 | 897.4479 | 1319.776 | 1.839168 | 875.6083 | 1287.659 | 1.776014 | 789.8956 | 1161.611 | 2.139505 | 993.6324 | 1461.224 | 2.307009 | 959.929 | 1411.66 | 2.44435 | 989.3282 | 1454.894 | 1.870351 | 818.1714 | 1203.193
2.429018 | 976.5546875 | 1436.11 | 2.033854 | 856.4669 | 1259.51 | 2.169683 | 919.3153 | 1351.934 | 2.099335 | 898.565 | 1321.419 | 1.842525 | 876.7922 | 1289.4 | 1.779342 | 791.0853 | 1163.361 | 2.142849 | 994.9225 | 1463.121 | 2.31033 | 960.9879 | 1413.218 | 2.447673 | 990.3525 | 1456.401 | 1.873674 | 819.3862 | 1204.98
2.432333 | 977.6882 | 1437.777 | 2.037178 | 857.6064 | 1261.186 | 2.173029 | 920.5963 | 1353.818 | 2.102684 | 899.7125 | 1323.107 | 1.845845 | 878.1342 | 1291.374 | 1.782671 | 792.1821 | 1164.974 | 2.146164 | 996.1396 | 1464.911 | 2.313659 | 962.1648 | 1414.948 | 2.451029 | 991.3795 | 1457.911 | 1.877001 | 820.4897 | 1206.602
2.435687 | 978.7719 | 1439.37 | 2.040522 | 858.6978 | 1262.791 | 2.176331 | 921.7794 | 1355.558 | 2.106007 | 900.869 | 1324.807 | 1.84918 | 879.5512 | 1293.458 | 1.786019 | 793.3947 | 1166.757 | 2.14952 | 997.4706 | 1466.869 | 2.317014 | 963.3544 | 1416.698 | 2.454334 | 992.4223 | 1459.445 | 1.880348 | 821.6675 | 1208.335
2.439012 | 979.8287 | 1440.925 | 2.043865 | 859.7322 | 1264.312 | 2.179674 | 922.8361 | 1357.112 | 2.109356 | 902.0886 | 1326.601 | 1.852514 | 881.0048 | 1295.595 | 1.789329 | 794.5839 | 1168.506 | 2.152837 | 998.8292 | 1468.866 | 2.320336 | 964.5433 | 1418.446 | 2.457672 | 993.4498 | 1460.956 | 1.883668 | 822.8715 | 1210.105
2.442344 | 980.8845 | 1442.477 | 2.048847 | 861.2365 | 1266.524 | 2.184648 | 924.3808 | 1359.384 | 2.112698 | 903.3131 | 1328.402 | 1.855824 | 882.4589 | 1297.734 | 1.79267 | 795.6086 | 1170.013 | 2.156166 | 1000.072 | 1470.693 | 2.323684 | 965.7408 | 1420.207 | 2.462671 | 994.9079 | 1463.1 | 1.887026 | 823.9805 | 1211.736
2.445687 | 982.022 | 1444.15 | 2.053834 | 862.7252 | 1268.713 | 2.18801 | 925.4735 | 1360.99 | 2.116009 | 904.4949 | 1330.14 | 1.859177 | 883.9768 | 1299.966 | 1.796013 | 796.62 | 1171.5 | 2.159521 | 1001.333 | 1472.548 | 2.32702 | 966.8549 | 1421.845 | 2.466008 | 996.1087 | 1464.866 | 1.890352 | 825.0698 | 1213.338
2.449004 | 983.1776 | 1445.849 | 2.057163 | 863.8046 | 1270.301 | 2.191344 | 926.6972 | 1362.79 | 2.119362 | 905.7148 | 1331.934 | 1.862504 | 885.3624 | 1302.003 | 1.799333 | 797.86 | 1173.324 | 2.162835 | 1002.598 | 1474.408 | 2.330332 | 967.98 | 1423.5 | 2.471013 | 997.5586 | 1466.998 | 1.893671 | 826.2919 | 1215.135
2.45403 | 984.7282 | 1448.13 | 2.060514 | 864.8797 | 1271.882 | 2.19467 | 927.8304 | 1364.456 | 2.122669 | 906.9615 | 1333.767 | 1.865839 | 886.7913 | 1304.105 | 1.802686 | 798.8967 | 1174.848 | 2.166184 | 1003.812 | 1476.195 | 2.333682 | 969.0222 | 1425.033 | 2.476017 | 999.012 | 1469.135 | 1.89702 | 827.3774 | 1216.731
2.457341 | 985.8645 | 1449.801 | 2.063835 | 865.9313 | 1273.428 | 2.198027 | 929.0837 | 1366.3 | 2.126005 | 908.1901 | 1335.574 | 1.869196 | 887.8702 | 1305.691 | 1.806002 | 799.9098 | 1176.338 | 2.169508 | 1004.998 | 1477.938 | 2.337 | 970.1049 | 1426.625 | 2.479346 | 1000.03 | 1470.633 | 1.900325 | 828.438 | 1218.291
2.460685 | 987.0071 | 1451.481 | 2.067191 | 866.9673 | 1274.952 | 2.201329 | 930.2579 | 1368.026 | 2.129348 | 909.3815 | 1337.326 | 1.872502 | 889.1877 | 1307.629 | 1.809341 | 800.9874 | 1177.923 | 2.172833 | 1006.301 | 1479.854 | 2.340351 | 971.2861 | 1428.362 | 2.484349 | 1001.539 | 1472.851 | 1.903674 | 829.637 | 1220.054
2.464008 | 988.0211 | 1452.972 | 2.070512 | 868.0293 | 1276.514 | 2.204679 | 931.434 | 1369.756 | 2.132673 | 910.5427 | 1339.033 | 1.875851 | 890.5731 | 1309.666 | 1.812679 | 802.0581 | 1179.497 | 2.176179 | 1007.73 | 1481.956 | 2.34369 | 972.3589 | 1429.94 | 2.487672 | 1002.677 | 1474.525 | 1.907012 | 830.8378 | 1221.82
2.467321 | 989.0604 | 1454.501 | 2.075516 | 869.4262 | 1278.568 | 2.208008 | 932.5275 | 1371.364 | 2.136032 | 911.6858 | 1340.714 | 1.879169 | 891.8814 | 1311.59 | 1.816005 | 803.1422 | 1181.091 | 2.1795 | 1009.089 | 1483.955 | 2.347009 | 973.3772 | 1431.437 | 2.491001 | 1003.678 | 1475.997 | 1.910335 | 831.9866 | 1223.51
2.470677 | 990.2833 | 1456.299 | 2.078831 | 870.4986 | 1280.145 | 2.211339 | 933.6686 | 1373.042 | 2.139344 | 912.8633 | 1342.446 | 1.882492 | 893.1592 | 1313.469 | 1.819364 | 804.3276 | 1182.835 | 2.182852 | 1010.309 | 1485.749 | 2.350364 | 974.5043 | 1433.095 | 2.494346 | 1004.736 | 1477.553 | 1.913695 | 833.21 | 1225.309
2.473996 | 991.4081 | 1457.953 | 2.082164 | 871.5154 | 1281.64 | 2.214693 | 934.768 | 1374.659 | 2.142674 | 913.9579 | 1344.056 | 1.885846 | 894.5534 | 1315.52 | 1.822678 | 805.4294 | 1184.455 | 2.186188 | 1011.676 | 1487.758 | 2.353677 | 975.6532 | 1434.784 | 2.497667 | 1005.804 | 1479.123 | 1.917 | 834.4418 | 1227.12
2.477349 | 992.574 | 1459.668 | 2.087183 | 872.9339 | 1283.726 | 2.21801 | 935.9392 | 1376.381 | 2.146 | 915.139 | 1345.793 | 1.889167 | 895.7935 | 1317.343 | 1.826013 | 806.6929 | 1186.313 | 2.189506 | 1013.033 | 1489.755 | 2.357019 | 976.7264 | 1436.362 | 2.502694 | 1007.243 | 1481.24 | 1.920339 | 835.6276 | 1228.864
2.480688 | 993.6723 | 1461.283 | 2.090514 | 873.9883 | 1285.277 | 2.221358 | 937.0547 | 1378.022 | 2.149315 | 916.2596 | 1347.441 | 1.892524 | 897.1668 | 1319.363 | 1.829347 | 807.8964 | 1188.083 | 2.192854 | 1014.277 | 1491.584 | 2.360359 | 977.8368 | 1437.995 | 2.50767 | 1008.782 | 1483.503 | 1.923665 | 836.8336 | 1230.638
2.484001 | 994.8098 | 1462.956 | 2.095517 | 875.5394 | 1287.558 | 2.224683 | 938.1456 | 1379.626 | 2.152677 | 917.3681 | 1349.071 | 1.895852 | 898.4496 | 1321.249 | 1.832658 | 809.0184 | 1189.733 | 2.196164 | 1015.633 | 1493.578 | 2.36367 | 978.9641 | 1439.653 | 2.512673 | 1010.305 | 1485.743 | 1.926985 | 838.042 | 1232.415
2.487349 | 995.841 | 1464.472 | 2.10051 | 877.0594 | 1289.793 | 2.228003 | 939.3564 | 1381.406 | 2.156009 | 918.5311 | 1350.781 | 1.899168 | 899.709 | 1323.102 | 1.836013 | 810.1472 | 1191.393 | 2.199504 | 1017.045 | 1495.655 | 2.36702 | 980.1022 | 1441.327 | 2.517673 | 1011.828 | 1487.982 | 1.930347 | 839.2545 | 1234.198
2.490653 | 996.8461 | 1465.95 | 2.103839 | 878.1113 | 1291.34 | 2.231352 | 940.6572 | 1383.319 | 2.159341 | 919.7151 | 1352.522 | 1.902507 | 901.0651 | 1325.096 | 1.839341 | 811.4755 | 1193.346 | 2.202847 | 1018.227 | 1497.392 | 2.370341 | 981.1558 | 1442.876 | 2.521017 | 1012.911 | 1489.575 | 1.933669 | 840.4469 | 1235.951
2.494005 | 997.8577 | 1467.438 | 2.107166 | 879.1284 | 1292.836 | 2.234666 | 941.7536 | 1384.932 | 2.162694 | 920.7946 | 1354.11 | 1.905818 | 902.4564 | 1327.142 | 1.842676 | 812.5275 | 1194.893 | 2.206176 | 1019.453 | 1499.195 | 2.373675 | 982.1707 | 1444.369 | 2.52434 | 1013.991 | 1491.163 | 1.93701 | 841.6705 | 1237.751
2.497351 | 998.9365 | 1469.024 | 2.11052 | 880.1787 | 1294.38 | 2.238012 | 942.9355 | 1386.67 | 2.165996 | 921.9152 | 1355.758 | 1.909175 | 903.6686 | 1328.924 | 1.846026 | 813.6806 | 1196.589 | 2.209538 | 1020.749 | 1501.101 | 2.377022 | 983.3117 | 1446.047 | 2.527699 | 1015.015 | 1492.669 | 1.940352 | 842.777 | 1239.378
2.500674 | 999.9701 | 1470.544 | 2.115504 | 881.6236 | 1296.505 | 2.241345 | 944.1518 | 1388.459 | 2.169348 | 923.0991 | 1357.499 | 1.91252 | 904.8995 | 1330.735 | 1.849329 | 814.8458 | 1198.303 | 2.212845 | 1022.069 | 1503.043 | 2.380332 | 984.5161 | 1447.818 | 2.531009 | 1016.029 | 1494.161 | 1.943661 | 844.0463 | 1241.245
2.504031 | 1001.125 | 1472.243 | 2.118856 | 882.7152 | 1298.111 | 2.244656 | 945.2236 | 1390.035 | 2.172674 | 924.2839 | 1359.241 | 1.915839 | 906.2624 | 1332.739 | 1.852679 | 815.9747 | 1199.963 | 2.216182 | 1023.355 | 1504.934 | 2.383679 | 985.6126 | 1449.43 | 2.536019 | 1017.506 | 1496.333 | 1.947013 | 845.3182 | 1243.115
2.507337 | 1002.275 | 1473.934 | 2.123826 | 884.2557 | 1300.376 | 2.248014 | 946.2714 | 1391.576 | 2.176009 | 925.3314 | 1360.781 | 1.919195 | 907.6254 | 1334.743 | 1.855991 | 817.0754 | 1201.582 | 2.219503 | 1024.659 | 1506.852 | 2.386999 | 986.6881 | 1451.012 | 2.53933 | 1018.586 | 1497.921 | 1.950333 | 846.4283 | 1244.747
2.510671 | 1003.434 | 1475.638 | 2.127182 | 885.298 | 1301.909 | 2.251334 | 947.4556 | 1393.317 | 2.179359 | 926.4988 | 1362.498 | 1.922496 | 908.933 | 1336.666 | 1.859326 | 818.2581 | 1203.321 | 2.22282 | 1025.888 | 1508.658 | 2.390331 | 987.7752 | 1452.611 | 2.544357 | 1020.099 | 1500.146 | 1.953675 | 847.6287 | 1246.513
2.514006 | 1004.602 | 1477.356 | 2.130496 | 886.3015 | 1303.385 | 2.254676 | 948.5772 | 1394.966 | 2.182676 | 927.6919 | 1364.253 | 1.925841 | 910.2532 | 1338.608 | 1.862684 | 819.3898 | 1204.985 | 2.226182 | 1026.961 | 1510.237 | 2.393675 | 988.8368 | 1454.172 | 2.547679 | 1021.149 | 1501.689 | 1.957022 | 848.7631 | 1248.181
2.517325 | 1005.679 | 1478.939 | 2.13384 | 887.3457 | 1304.92 | 2.258014 | 949.6521 | 1396.547 | 2.186023 | 928.8521 | 1365.959 | 1.929181 | 911.6666 | 1340.686 | 1.865999 | 820.5637 | 1206.711 | 2.22951 | 1028.069 | 1511.867 | 2.397001 | 990.023 | 1455.916 | 2.551018 | 1022.239 | 1503.292 | 1.960339 | 849.806 | 1249.715
2.522349 | 1007.118 | 1481.055 | 2.138826 | 888.8344 | 1307.109 | 2.261328 | 950.7932 | 1398.225 | 2.189348 | 929.9178 | 1367.526 | 1.932498 | 912.9324 | 1342.548 | 1.869353 | 821.6544 | 1208.315 | 2.232849 | 1029.193 | 1513.519 | 2.402027 | 991.5234 | 1458.123 | 2.556004 | 1023.649 | 1505.366 | 1.96369 | 850.8712 | 1251.281
2.525668 | 1008.297 | 1482.79 | 2.143846 | 890.2944 | 1309.256 | 2.26468 | 951.9119 | 1399.87 | 2.192672 | 931.2139 | 1369.432 | 1.935853 | 914.2219 | 1344.444 | 1.872681 | 822.7638 | 1209.947 | 2.236192 | 1030.35 | 1515.22 | 2.405337 | 992.6271 | 1459.746 | 2.559337 | 1024.727 | 1506.951 | 1.967013 | 852.0541 | 1253.021
2.529019 | 1009.33 | 1484.308 | 2.148832 | 891.683 | 1311.299 | 2.268007 | 953.0526 | 1401.548 | 2.19602 | 932.3063 | 1371.039 | 1.93918 | 915.5009 | 1346.325 | 1.875998 | 823.9347 | 1211.669 | 2.239493 | 1031.49 | 1516.897 | 2.408689 | 993.8187 | 1461.498 | 2.564329 | 1026.122 | 1509.003 | 1.970344 | 853.2072 | 1254.716
2.532333 | 1010.46 | 1485.97 | 2.15385 | 893.0732 | 1313.343 | 2.271351 | 954.2248 | 1403.272 | 2.199332 | 933.5079 | 1372.806 | 1.942522 | 916.8578 | 1348.32 | 1.879348 | 825.0547 | 1213.316 | 2.242846 | 1032.751 | 1518.752 | 2.412013 | 994.8876 | 1463.07 | 2.569346 | 1027.603 | 1511.181 | 1.973691 | 854.4686 | 1256.571
2.535666 | 1011.79 | 1487.926 | 2.158839 | 894.2817 | 1315.12 | 2.274696 | 955.3444 | 1404.918 | 2.202678 | 934.6186 | 1374.439 | 1.945848 | 918.1483 | 1350.218 | 1.882665 | 826.1964 | 1214.995 | 2.247825 | 1034.102 | 1520.738 | 2.415333 | 996.0166 | 1464.73 | 2.574337 | 1029.041 | 1513.295 | 1.977002 | 855.7067 | 1258.392
2.539014 | 1012.966 | 1489.656 | 2.163845 | 895.6519 | 1317.135 | 2.278002 | 956.5031 | 1406.622 | 2.206008 | 935.7527 | 1376.107 | 1.949156 | 919.5452 | 1352.272 | 1.886017 | 827.3585 | 1216.704 | 2.25285 | 1035.277 | 1522.466 | 2.418689 | 997.1341 | 1466.374 | 2.577688 | 1030.067 | 1514.805 | 1.98035 | 856.8537 | 1260.079
2.542327 | 1013.993 | 1491.166 | 2.168867 | 896.9805 | 1319.089 | 2.281355 | 957.7285 | 1408.424 | 2.209325 | 936.8616 | 1377.738 | 1.952511 | 920.7662 | 1354.068 | 1.89101 | 828.7579 | 1218.762 | 2.261187 | 1033.988 | 1520.57 | 2.42368 | 998.664 | 1468.624 | 2.581002 | 1031.177 | 1516.437 | 1.983676 | 858.0266 | 1261.804
2.545681 | 1015.205 | 1492.948 | 2.17384 | 898.4161 | 1321.2 | 2.28467 | 958.8356 | 1410.052 | 2.212682 | 937.9874 | 1379.393 | 1.955832 | 922.1243 | 1356.065 | 1.894356 | 829.806 | 1220.303 | 2.262839 | 1032.947 | 1519.04 | 2.427038 | 999.7825 | 1470.268 | 2.584333 | 1032.226 | 1517.98 | 1.987005 | 859.1666 | 1263.48
2.549003 | 1016.31 | 1494.573 | 2.177194 | 899.4449 | 1322.713 | 2.288 | 960.0878 | 1411.894 | 2.216001 | 939.0466 | 1380.951 | 1.95917 | 923.2796 | 1357.764 | 1.897686 | 830.8552 | 1221.846 | 2.264495 | 1031.553 | 1516.99 | 2.430341 | 1001.016 | 1472.082 | 2.589339 | 1033.734 | 1520.197 | 1.990354 | 860.3046 | 1265.154
2.552327 | 1017.354 | 1496.11 | 2.182163 | 900.8929 | 1324.843 | 2.291349 | 961.2543 | 1413.609 | 2.219347 | 940.1469 | 1382.569 | 1.962518 | 924.5823 | 1359.68 | 1.901006 | 831.8647 | 1223.33 | 2.26617 | 1029.787 | 1514.393 | 2.433678 | 1002.08 | 1473.647 | 2.594348 | 1035.146 | 1522.274 | 1.993663 | 861.5049 | 1266.919
2.55568 | 1018.429 | 1497.689 | 2.187181 | 902.3575 | 1326.996 | 2.294669 | 962.3162 | 1415.171 | 2.22268 | 941.3578 | 1384.35 | 1.965829 | 925.815 | 1361.493 | 1.904363 | 833.0201 | 1225.03 | 2.267848 | 1025.775 | 1508.493 | 2.437 | 1003.227 | 1475.334 | 2.59933 | 1036.436 | 1524.17 | 1.997009 | 862.7208 | 1268.707
2.558997 | 1019.5 | 1499.265 | 2.192181 | 903.7706 | 1329.074 | 2.298022 | 963.329 | 1416.66 | 2.225997 | 942.462 | 1385.973 | 1.96918 | 927.2256 | 1363.567 | 1.907671 | 834.3654 | 1227.008 | 2.269516 | 1006.664 | 1480.388 | 2.440325 | 1004.421 | 1477.09 | 2.604353 | 1037.812 | 1526.194 | 2.000332 | 863.8235 | 1270.329
2.56402 | 1020.995 | 1501.463 | 2.197185 | 905.1886 | 1331.16 | 2.301348 | 964.5342 | 1418.433 | 2.229348 | 943.6398 | 1387.706 | 1.972509 | 928.4003 | 1365.295 | 1.911014 | 835.5602 | 1228.765 | 2.271174 | 987.5546 | 1452.286 | 2.445352 | 1006 | 1479.412 | 2.607666 | 1038.826 | 1527.686 | 2.00366 | 865.0826 | 1272.18
2.567333 | 1022.064 | 1503.035 | 2.202176 | 906.702 | 1333.385 | 2.304667 | 965.5377 | 1419.908 | 2.232672 | 944.7559 | 1389.347 | 1.975842 | 929.7244 | 1367.242 | 1.914352 | 836.7913 | 1230.575 | 2.272832 | 968.6843 | 1424.536 | 2.448668 | 1007.088 | 1481.012 | 2.612686 | 1040.295 | 1529.846 | 2.007007 | 866.2549 | 1273.904
2.570679 | 1023.175 | 1504.669 | 2.207148 | 908.1262 | 1335.48 | 2.308007 | 966.7302 | 1421.662 | 2.236021 | 945.9662 | 1391.127 | 1.97919 | 931.0475 | 1369.187 | 1.917667 | 837.9965 | 1232.348 | 2.27451 | 950.1735 | 1397.314 | 2.452024 | 1008.185 | 1482.625 | 2.617664 | 1041.797 | 1532.054 | 2.010331 | 867.3719 | 1275.547
2.574011 | 1024.347 | 1506.392 | 2.210506 | 909.1907 | 1337.045 | 2.311316 | 967.9282 | 1423.424 | 2.239362 | 947.0011 | 1392.649 | 1.982501 | 932.1702 | 1370.838 | 1.921022 | 839.1566 | 1234.054 | 2.276188 | 932.2592 | 1370.969 | 2.455329 | 1009.294 | 1484.256 | 2.621015 | 1042.822 | 1533.562 | 2.013681 | 868.5024 | 1277.209
2.577338 | 1025.377 | 1507.907 | 2.213847 | 910.2261 | 1338.568 | 2.314673 | 969.1299 | 1425.191 | 2.242669 | 948.2353 | 1394.464 | 1.985851 | 933.3941 | 1372.638 | 1.924337 | 840.1838 | 1235.564 | 2.277868 | 914.71 | 1345.162 | 2.460348 | 1010.772 | 1486.43 | 2.625999 | 1044.179 | 1535.557 | 2.017021 | 869.7255 | 1279.008
2.580698 | 1026.523 | 1509.592 | 2.217167 | 911.2493 | 1340.072 | 2.318009 | 970.2631 | 1426.858 | 2.246023 | 949.3787 | 1396.145 | 1.989181 | 934.6187 | 1374.439 | 1.927672 | 841.2775 | 1237.173 | 2.279522 | 897.411 | 1319.722 | 2.465328 | 1012.198 | 1488.526 | 2.631021 | 1045.237 | 1537.114 | 2.020337 | 870.8439 | 1280.653
2.58401 | 1027.535 | 1511.081 | 2.220526 | 912.3077 | 1341.629 | 2.321338 | 971.4164 | 1428.554 | 2.249336 | 950.5681 | 1397.894 | 1.992512 | 935.7357 | 1376.082 | 1.931009 | 842.366 | 1238.773 | 2.281171 | 880.4747 | 1294.816 | 2.468684 | 1013.287 | 1490.128 | 2.642657 | 1046.276 | 1538.641 | 2.023689 | 872.0856 | 1282.479
2.587353 | 1028.647 | 1512.716 | 2.223832 | 913.441 | 1343.296 | 2.324692 | 972.4658 | 1430.097 | 2.252668 | 951.7419 | 1399.621 | 1.997523 | 936.9057 | 1377.803 | 1.934322 | 843.4751 | 1240.405 | 2.282836 | 863.8855 | 1270.42 | 2.472011 | 1014.331 | 1491.663 | 2.649337 | 1047.415 | 1540.316 | 2.026999 | 873.2953 | 1284.258
2.590684 | 1029.722 | 1514.297 | 2.22885 | 914.8272 | 1345.334 | 2.328 | 973.6655 | 1431.861 | 2.256016 | 952.9332 | 1401.372 | 2.000842 | 933.7919 | 1373.223 | 1.937675 | 844.5332 | 1241.961 | 2.284517 | 849.7434 | 1249.623 | 2.475352 | 1015.417 | 1493.26 | 2.654369 | 1048.612 | 1542.076 | 2.030343 | 874.5729 | 1286.137
2.593991 | 1030.92 | 1516.059 | 2.232169 | 915.8431 | 1346.828 | 2.331342 | 974.8038 | 1433.535 | 2.259336 | 953.9958 | 1402.935 | 2.002519 | 931.1735 | 1369.373 | 1.941 | 845.7798 | 1243.794 | 2.286192 | 850.7571 | 1251.113 | 2.478689 | 1016.604 | 1495.006 | 2.659341 | 1049.82 | 1543.852 | 2.033685 | 875.7249 | 1287.831
2.597346 | 1032.135 | 1517.846 | 2.235518 | 916.9149 | 1348.404 | 2.334675 | 975.8857 | 1435.126 | 2.262689 | 955.0444 | 1404.477 | 2.004188 | 928.2191 | 1365.028 | 1.94434 | 847.006 | 1245.597 | 2.289504 | 852.6156 | 1253.846 | 2.481998 | 1017.659 | 1496.557 | 2.664338 | 1051.014 | 1545.609 | 2.037006 | 876.9498 | 1289.632
2.600668 | 1033.332 | 1519.606 | 2.240513 | 918.2393 | 1350.352 | 2.338001 | 977.1497 | 1436.985 | 2.266012 | 956.1414 | 1406.09 | 2.005842 | 925.1417 | 1360.503 | 1.947695 | 848.1401 | 1247.265 | 2.292854 | 854.4032 | 1256.475 | 2.485351 | 1018.72 | 1498.117 | 2.669335 | 1052.319 | 1547.529 | 2.040369 | 878.11 | 1291.338
2.604019 | 1034.389 | 1521.161 | 2.245527 | 919.7825 | 1352.621 | 2.341356 | 978.3074 | 1438.687 | 2.271012 | 957.7065 | 1408.392 | 2.007493 | 921.9083 | 1355.748 | 1.951002 | 849.3572 | 1249.055 | 2.296183 | 856.1121 | 1258.988 | 2.488672 | 1019.845 | 1499.773 | 2.674344 | 1053.756 | 1549.642 | 2.043675 | 879.3307 | 1293.133
2.607356 | 1035.473 | 1522.754 | 2.248839 | 920.7875 | 1354.099 | 2.344678 | 979.4073 | 1440.305 | 2.274325 | 958.8132 | 1410.019 | 2.009158 | 918.564 | 1350.829 | 1.954355 | 850.5786 | 1250.851 | 2.299502 | 857.7634 | 1261.417 | 2.492006 | 1021.031 | 1501.516 | 2.67936 | 1055.162 | 1551.709 | 2.047009 | 880.5477 | 1294.923
2.612337 | 1036.962 | 1524.944 | 2.253852 | 922.2299 | 1356.22 | 2.34802 | 980.4747 | 1441.875 | 2.27766 | 959.9358 | 1411.67 | 2.010837 | 915.2093 | 1345.896 | 1.957673 | 851.6682 | 1252.453 | 2.302849 | 859.3386 | 1263.733 | 2.495355 | 1022.034 | 1502.991 | 2.684326 | 1056.554 | 1553.756 | 2.050336 | 881.8619 | 1296.856
2.615664 | 1037.976 | 1526.435 | 2.257169 | 923.3002 | 1357.794 | 2.351354 | 981.5847 | 1443.507 | 2.281016 | 961.1384 | 1413.439 | 2.012514 | 911.7929 | 1340.872 | 1.961001 | 852.6896 | 1253.955 | 2.306172 | 861.1213 | 1266.355 | 2.49867 | 1023.189 | 1504.689 | 2.689344 | 1058.036 | 1555.936 | 2.053651 | 882.9749 | 1298.492
2.61898 | 1039.03 | 1527.986 | 2.260507 | 924.3455 | 1359.332 | 2.354671 | 982.7087 | 1445.16 | 2.284333 | 962.3492 | 1415.219 | 2.01418 | 908.717 | 1336.349 | 1.964357 | 853.7745 | 1255.551 | 2.309523 | 862.7727 | 1268.783 | 2.50202 | 1024.229 | 1506.219 | 2.694334 | 1059.404 | 1557.947 | 2.057016 | 884.1722 | 1300.253
2.622343 | 1040.12 | 1529.588 | 2.265501 | 925.788 | 1361.453 | 2.358027 | 983.9068 | 1446.922 | 2.287685 | 963.5378 | 1416.967 | 2.015836 | 906.6456 | 1333.302 | 1.967671 | 854.8901 | 1257.191 | 2.312853 | 864.3939 | 1271.167 | 2.505346 | 1025.291 | 1507.781 | 2.699344 | 1060.767 | 1559.951 | 2.060339 | 885.2825 | 1301.886
2.625671 | 1041.136 | 1531.083 | 2.270511 | 927.2149 | 1363.551 | 2.36134 | 984.9368 | 1448.436 | 2.291015 | 964.6296 | 1418.573 | 2.019184 | 905.1982 | 1331.174 | 1.9727 | 856.4329 | 1259.46 | 2.316167 | 866.1579 | 1273.762 | 2.508676 | 1026.396 | 1509.406 | 2.704355 | 1062.15 | 1561.986 | 2.063672 | 886.3016 | 1303.385
2.629009 | 1042.24 | 1532.706 | 2.275496 | 928.7419 | 1365.797 | 2.36468 | 986.0203 | 1450.03 | 2.296011 | 966.1128 | 1420.754 | 2.030838 | 905.1251 | 1331.066 | 1.976006 | 857.6008 | 1261.178 | 2.319515 | 867.8616 | 1276.267 | 2.51202 | 1027.4 | 1510.882 | 2.709328 | 1063.58 | 1564.089 | 2.06702 | 887.4142 | 1305.021
2.634007 | 1043.802 | 1535.003 | 2.27885 | 929.7682 | 1367.306 | 2.368018 | 987.3365 | 1451.965 | 2.299341 | 967.2012 | 1422.355 | 2.039187 | 906.3856 | 1332.92 | 1.979346 | 858.6876 | 1262.776 | 2.322825 | 869.4078 | 1278.541 | 2.515331 | 1028.433 | 1512.402 | 2.712678 | 1064.605 | 1565.596 | 2.070317 | 888.58 | 1306.735
2.637338 | 1044.877 | 1536.584 | 2.282172 | 930.778 | 1368.791 | 2.371332 | 988.438 | 1453.585 | 2.302669 | 968.2065 | 1423.833 | 2.044187 | 907.6215 | 1334.737 | 1.982664 | 859.6978 | 1264.261 | 2.326167 | 871.1675 | 1281.129 | 2.518677 | 1029.448 | 1513.895 | 2.716007 | 1065.649 | 1567.131 | 2.073674 | 889.7521 | 1308.459
2.640682 | 1045.974 | 1538.197 | 2.287179 | 932.2263 | 1370.921 | 2.374687 | 989.5989 | 1455.293 | 2.306023 | 969.2621 | 1425.386 | 2.049172 | 908.7735 | 1336.432 | 1.985994 | 860.8044 | 1265.889 | 2.329508 | 872.8419 | 1283.591 | 2.522012 | 1030.679 | 1515.705 | 2.719336 | 1066.793 | 1568.814 | 2.077 | 890.8096 | 1310.014
2.643997 | 1047.042 | 1539.768 | 2.290507 | 933.2552 | 1372.434 | 2.378006 | 990.8778 | 1457.173 | 2.309344 | 970.4788 | 1427.175 | 2.054181 | 910.049 | 1338.307 | 1.989352 | 861.9663 | 1267.598 | 2.33283 | 874.4149 | 1285.904 | 2.52534 | 1031.685 | 1517.183 | 2.724348 | 1068.1 | 1570.735 | 2.080334 | 891.9883 | 1311.748
2.647356 | 1048.112 | 1541.341 | 2.29553 | 934.6896 | 1374.544 | 2.381338 | 992.1782 | 1459.086 | 2.312688 | 971.6274 | 1428.864 | 2.059164 | 911.3879 | 1340.276 | 1.992666 | 862.9837 | 1269.094 | 2.336189 | 876.0467 | 1288.304 | 2.528696 | 1032.712 | 1518.694 | 2.727664 | 1069.105 | 1572.214 | 2.083683 | 893.1561 | 1313.465
2.650683 | 1049.201 | 1542.942 | 2.298853 | 935.7155 | 1376.052 | 2.384674 | 993.2379 | 1460.644 | 2.31602 | 972.8527 | 1430.666 | 2.064186 | 912.7417 | 1342.267 | 1.996013 | 864.0383 | 1270.645 | 2.339504 | 877.7971 | 1290.878 | 2.532005 | 1033.717 | 1520.173 | 2.732685 | 1070.51 | 1574.28 | 2.087008 | 894.2773 | 1315.114
2.655691 | 1050.676 | 1545.111 | 2.303851 | 937.2049 | 1378.242 | 2.387989 | 994.2433 | 1462.123 | 2.319339 | 973.8793 | 1432.175 | 2.069176 | 914.2267 | 1344.451 | 1.999344 | 865.1381 | 1272.262 | 2.342838 | 879.3922 | 1293.224 | 2.535346 | 1035.009 | 1522.072 | 2.737684 | 1071.915 | 1576.346 | 2.09036 | 895.3827 | 1316.739
2.659012 | 1051.802 | 1546.768 | 2.307174 | 938.2793 | 1379.822 | 2.391339 | 995.3232 | 1463.711 | 2.322693 | 975.0648 | 1433.919 | 2.07417 | 915.7328 | 1346.666 | 2.002655 | 866.1937 | 1273.814 | 2.34617 | 881.1263 | 1295.774 | 2.538675 | 1036.085 | 1523.654 | 2.741016 | 1072.943 | 1577.858 | 2.093674 | 896.6586 | 1318.616
2.664015 | 1053.32 | 1549 | 2.312176 | 939.7011 | 1381.913 | 2.394669 | 996.4298 | 1465.338 | 2.326007 | 976.2189 | 1435.616 | 2.079179 | 917.2328 | 1348.872 | 2.007674 | 867.5962 | 1275.877 | 2.349488 | 882.8659 | 1298.332 | 2.541991 | 1037.187 | 1525.275 | 2.744336 | 1073.984375 | 1579.389 | 2.096999 | 897.8666 | 1320.392
2.667339 | 1054.377 | 1550.555 | 2.317167 | 941.0498 | 1383.897 | 2.399687 | 997.9057 | 1467.508 | 2.329348 | 977.3726 | 1437.313 | 2.082503 | 918.3344 | 1350.492 | 2.012676 | 869.0931 | 1278.078 | 2.352851 | 884.5437 | 1300.8 | 2.545349 | 1038.284 | 1526.889 | 2.749346 | 1075.498 | 1581.615 | 2.10035 | 898.9999 | 1322.059
2.670671 | 1055.425 | 1552.095 | 2.322196 | 942.4198 | 1385.911 | 2.403017 | 999.0275 | 1469.158 | 2.332684 | 978.4583 | 1438.909 | 2.08751 | 919.7525 | 1352.577 | 2.017675 | 870.2367 | 1279.76 | 2.356177 | 886.1664 | 1303.186 | 2.548678 | 1039.36 | 1528.471 | 2.754351 | 1076.995 | 1583.816 | 2.103663 | 900.1714 | 1323.782
2.674018 | 1056.495 | 1553.67 | 2.3255 | 943.4216 | 1387.385 | 2.406341 | 1000.225 | 1470.919 | 2.336001 | 979.6125 | 1440.607 | 2.092491 | 921.1586 | 1354.645 | 2.029341 | 871.1178 | 1281.056 | 2.359513 | 887.8383 | 1305.645 | 2.553702 | 1040.936 | 1530.788 | 2.757688 | 1078.071 | 1585.398 | 2.107014 | 901.2543 | 1325.374
2.67733 | 1057.558 | 1555.233 | 2.330508 | 944.7518 | 1389.341 | 2.409691 | 1001.313 | 1472.519 | 2.339353 | 980.652 | 1442.135 | 2.095841 | 922.2139 | 1356.197 | 2.035998 | 872.2007 | 1282.648 | 2.362862 | 889.4664 | 1308.039 | 2.558676 | 1042.533 | 1533.137 | 2.762673 | 1079.514 | 1587.521 | 2.11035 | 902.3618 | 1327.003
2.680673 | 1058.703125 | 1556.916 | 2.333818 | 945.7767 | 1390.848 | 2.414665 | 1002.9 | 1474.854 | 2.342671 | 981.7322 | 1443.724 | 2.100835 | 923.5146 | 1358.11 | 2.04102 | 873.6082 | 1284.718 | 2.366165 | 891.0928 | 1310.431 | 2.562024 | 1043.654 | 1534.785 | 2.766011 | 1080.537 | 1589.025 | 2.113669 | 903.4588 | 1328.616
2.684009 | 1059.727 | 1558.423 | 2.338846 | 947.1349 | 1392.846 | 2.418022 | 1004.027 | 1476.511 | 2.346007 | 982.7668 | 1445.245 | 2.105855 | 924.8622 | 1360.092 | 2.044336 | 874.6143 | 1286.197 | 2.369516 | 892.6495 | 1312.72 | 2.565334 | 1044.746 | 1536.392 | 2.769317 | 1081.566 | 1590.538 | 2.117025 | 904.5684 | 1330.248
2.687332 | 1060.929 | 1560.189 | 2.343835 | 948.5399 | 1394.912 | 2.42134 | 1005.166 | 1478.185 | 2.349343 | 983.7802 | 1446.736 | 2.110836 | 926.0743 | 1361.874 | 2.047686 | 875.6155 | 1287.67 | 2.372838 | 894.2589 | 1315.087 | 2.568676 | 1045.851 | 1538.016 | 2.772674 | 1082.597 | 1592.055 | 2.120335 | 905.8311 | 1332.104
2.690687 | 1061.951 | 1561.693 | 2.347191 | 949.5815 | 1396.443 | 2.424694 | 1006.353 | 1479.931 | 2.352654 | 984.9074 | 1448.393 | 2.11585 | 927.3707 | 1363.78 | 2.05101 | 876.645 | 1289.184 | 2.376174 | 895.7979 | 1317.35 | 2.573682 | 1047.35 | 1540.221 | 2.777661 | 1084.08 | 1594.236 | 2.123681 | 907.0012 | 1333.825
2.694004 | 1063.06 | 1563.324 | 2.352163 | 951.026 | 1398.568 | 2.428023 | 1007.495 | 1481.61 | 2.356008 | 986.048 | 1450.071 | 2.120859 | 928.7752 | 1365.846 | 2.056021 | 878.0693 | 1291.278 | 2.379523 | 897.3979 | 1319.703 | 2.577025 | 1048.424 | 1541.8 | 2.782691 | 1085.409 | 1596.189 | 2.127011 | 908.142 | 1335.503
2.697345 | 1064.108 | 1564.865 | 2.357176 | 952.4346 | 1400.639 | 2.431338 | 1008.674 | 1483.345 | 2.359335 | 987.0938 | 1451.609 | 2.125846 | 930.1227 | 1367.828 | 2.060996 | 879.6202 | 1293.559 | 2.382839 | 898.821 | 1321.796 | 2.580361 | 1049.541 | 1543.443 | 2.78767 | 1086.903 | 1598.386 | 2.13033 | 909.3953 | 1337.346
2.700681 | 1065.163 | 1566.416 | 2.362178 | 953.8329 | 1402.696 | 2.434676 | 1009.851 | 1485.075 | 2.362673 | 988.389 | 1453.513 | 2.130861 | 931.4581 | 1369.791 | 2.064347 | 880.6979 | 1295.144 | 2.386187 | 900.3762 | 1324.083 | 2.583664 | 1050.607 | 1545.01 | 2.79266 | 1088.305 | 1600.448 | 2.133681 | 910.5251 | 1339.007
2.70569 | 1066.676 | 1568.641 | 2.367182 | 955.0427 | 1404.475 | 2.437986 | 1010.922 | 1486.649 | 2.366028 | 989.5558 | 1455.229 | 2.135827 | 932.6989 | 1371.616 | 2.067672 | 881.8498 | 1296.838 | 2.389511 | 901.9053 | 1326.331 | 2.58701 | 1051.802 | 1546.768 | 2.796 | 1089.306 | 1601.921 | 2.137 | 911.6701 | 1340.691
2.709028 | 1067.743 | 1570.211 | 2.372194 | 956.3112 | 1406.34 | 2.44134 | 1011.936 | 1488.141 | 2.369337 | 990.6127 | 1456.783 | 2.14085 | 934.0404 | 1373.589 | 2.071013 | 883.0048 | 1298.537 | 2.392841 | 903.5084 | 1328.689 | 2.590334 | 1052.861 | 1548.325 | 2.799353 | 1090.336 | 1603.435 | 2.140351 | 912.8776 | 1342.467
2.714014 | 1069.23 | 1572.398 | 2.377172 | 957.5809 | 1408.207 | 2.444682 | 1013.074 | 1489.814 | 2.372689 | 991.7249 | 1458.419 | 2.144173 | 935.0413 | 1375.061 | 2.074361 | 884.0728 | 1300.107 | 2.396189 | 905.082 | 1331.003 | 2.593671 | 1053.899 | 1549.851 | 2.804343 | 1091.713 | 1605.46 | 2.143688 | 914.0238 | 1344.153
2.71735 | 1070.283 | 1573.946 | 2.382189 | 958.9584 | 1410.233 | 2.448 | 1014.167 | 1491.422 | 2.376008 | 992.8698 | 1460.103 | 2.147532 | 936.0449 | 1376.537 | 2.077667 | 885.1375 | 1301.673 | 2.399499 | 906.8423 | 1333.592 | 2.59868 | 1055.337 | 1551.966 | 2.807695 | 1092.795 | 1607.052 | 2.147 | 915.0868 | 1345.716
2.720659 | 1071.37 | 1575.544 | 2.387177 | 960.2878 | 1412.188 | 2.451356 | 1015.336 | 1493.141 | 2.381018 | 994.3731 | 1462.313 | 2.1525 | 937.5771 | 1378.79 | 2.081014 | 886.1978 | 1303.232 | 2.402848 | 908.5376 | 1336.085 | 2.603686 | 1056.715 | 1553.993 | 2.812669 | 1094.265 | 1609.213 | 2.150351 | 916.2936 | 1347.491
2.724013 | 1072.476 | 1577.17 | 2.392175 | 961.6019 | 1414.12 | 2.454659 | 1016.443 | 1494.769 | 2.384349 | 995.4689 | 1463.925 | 2.1575 | 939.1066 | 1381.039 | 2.084339 | 887.2303 | 1304.751 | 2.406178 | 910.252 | 1338.606 | 2.607008 | 1057.75 | 1555.515 | 2.817673 | 1095.824 | 1611.506 | 2.153661 | 917.3111 | 1348.987
2.727339 | 1073.591 | 1578.81 | 2.397183 | 962.9595 | 1416.117 | 2.458 | 1017.609375 | 1496.484375 | 2.387682 | 996.6084 | 1465.601 | 2.162496 | 940.4382 | 1382.997 | 2.089338 | 888.7386 | 1306.969 | 2.409503 | 911.9395 | 1341.088 | 2.610332 | 1058.753 | 1556.99 | 2.821002 | 1096.866 | 1613.038 | 2.156999 | 918.459 | 1350.675
2.730676 | 1074.755 | 1580.523 | 2.402163 | 964.368 | 1418.188 | 2.461343 | 1018.766 | 1498.185 | 2.391034 | 997.688 | 1467.188 | 2.167507 | 941.9711 | 1385.252 | 2.092681 | 889.9164 | 1308.701 | 2.412861 | 913.5129 | 1343.401 | 2.613685 | 1059.872 | 1558.635 | 2.826017 | 1098.265 | 1615.095 | 2.160348 | 919.528 | 1352.247
2.734025 | 1075.82 | 1582.088 | 2.407178 | 965.7202 | 1420.177 | 2.464659 | 1019.913 | 1499.873 | 2.394341 | 998.8192 | 1468.852 | 2.172525 | 943.4506 | 1387.427 | 2.096008 | 891.0119 | 1310.312 | 2.416172 | 915.0007 | 1345.589 | 2.616999 | 1060.909 | 1560.16 | 2.831019 | 1099.723 | 1617.239 | 2.163673 | 920.6189 | 1353.851
2.739001 | 1077.294 | 1584.257 | 2.41216 | 967.1398 | 1422.264 | 2.468016 | 1020.978 | 1501.439 | 2.39768 | 999.9277 | 1470.482 | 2.175841 | 944.6012 | 1389.119 | 2.099369 | 892.0333 | 1311.814 | 2.419515 | 916.6126 | 1347.96 | 2.62035 | 1061.943 | 1561.68 | 2.836004 | 1100.982 | 1619.091 | 2.167031 | 921.8562 | 1355.671
2.742337 | 1078.31 | 1585.75 | 2.417173 | 968.3615 | 1424.061 | 2.471343 | 1022.055 | 1503.022 | 2.400996 | 1001.18 | 1472.324 | 2.17917 | 945.7589 | 1390.822 | 2.102675 | 893.1573 | 1313.467 | 2.422843 | 918.0914 | 1350.134 | 2.623677 | 1062.962 | 1563.18 | 2.841025 | 1102.425 | 1621.213 | 2.170348 | 922.9786 | 1357.321
2.745648 | 1079.353 | 1587.283 | 2.422183 | 969.6224 | 1425.915 | 2.474685 | 1023.145 | 1504.625 | 2.404328 | 1002.325 | 1474.007 | 2.182513 | 946.8496 | 1392.426 | 2.106021 | 894.1582 | 1314.939 | 2.426161 | 919.5577 | 1352.291 | 2.626999 | 1064.014 | 1564.726 | 2.844334 | 1103.453 | 1622.724 | 2.173681 | 924.1058 | 1358.979
2.749008 | 1080.37 | 1588.78 | 2.427172 | 970.9543 | 1427.874 | 2.478019 | 1024.225 | 1506.214 | 2.407684 | 1003.507 | 1475.746 | 2.187511 | 948.3376 | 1394.614 | 2.109343 | 895.281 | 1316.59 | 2.429513 | 921.1921 | 1354.694 | 2.630353 | 1065.072 | 1566.282 | 2.849354 | 1104.929 | 1624.895 | 2.177015 | 925.245 | 1360.654
2.752337 | 1081.466 | 1590.391 | 2.432192 | 972.3491 | 1429.925 | 2.481328 | 1025.416 | 1507.965 | 2.411002 | 1004.701 | 1477.501 | 2.192519 | 949.7393 | 1396.675 | 2.112666 | 896.3174 | 1318.114 | 2.432837 | 922.83 | 1357.103 | 2.633671 | 1066.23 | 1567.986 | 2.854334 | 1106.402 | 1627.061 | 2.180324 | 926.4214 | 1362.384
2.75567 | 1082.524 | 1591.947 | 2.437163 | 973.683 | 1431.887 | 2.484684 | 1026.475 | 1509.522 | 2.414347 | 1005.931 | 1479.31 | 2.197526 | 951.2863 | 1398.95 | 2.116025 | 897.4084 | 1319.718 | 2.43618 | 924.3621 | 1359.356 | 2.637018 | 1067.464 | 1569.799 | 2.859354 | 1107.875 | 1629.229 | 2.185358 | 927.894 | 1364.55
2.759025 | 1083.561 | 1593.472 | 2.442187 | 974.867 | 1433.628 | 2.488001 | 1027.669 | 1511.277 | 2.419325 | 1007.461 | 1481.561 | 2.200846 | 952.2872 | 1400.422 | 2.119343 | 898.4778 | 1321.291 | 2.439528 | 925.8754 | 1361.582 | 2.640346 | 1068.525 | 1571.361 | 2.86267 | 1108.932 | 1630.783 | 2.188673 | 929.061 | 1366.266
2.762329 | 1084.622 | 1595.032 | 2.44719 | 976.079 | 1435.41 | 2.491339 | 1028.72 | 1512.824 | 2.422671 | 1008.597 | 1483.231 | 2.20417 | 953.3813 | 1402.031 | 2.122691 | 899.6591 | 1323.028 | 2.442837 | 927.4918 | 1363.958 | 2.643667 | 1069.59 | 1572.926 | 2.867678 | 1110.437 | 1632.995 | 2.192028 | 930.2446 | 1368.007
2.765676 | 1085.681 | 1596.59 | 2.452175 | 977.2345 | 1437.11 | 2.496344 | 1030.119 | 1514.881 | 2.427662 | 1010.158 | 1485.526 | 2.20752 | 954.469 | 1403.631 | 2.126019 | 900.699 | 1324.557 | 2.44619 | 929.0023 | 1366.18 | 2.647015 | 1070.614 | 1574.432 | 2.870991 | 1111.508 | 1634.57 | 2.195345 | 931.2803 | 1369.53
2.769002 | 1086.746 | 1598.156 | 2.45718 | 978.5439 | 1439.035 | 2.499672 | 1031.177 | 1516.436 | 2.431008 | 1011.214 | 1487.08 | 2.210829 | 955.5031 | 1405.152 | 2.129327 | 901.7673 | 1326.128 | 2.449497 | 930.5148 | 1368.404 | 2.650335 | 1071.659 | 1575.968 | 2.876011 | 1112.844 | 1636.536 | 2.198664 | 932.402 | 1371.179
2.772336 | 1087.87 | 1599.809 | 2.462154 | 979.6966 | 1440.73 | 2.503025 | 1032.267 | 1518.04 | 2.434351 | 1012.4 | 1488.824 | 2.21418 | 956.6235 | 1406.799 | 2.132678 | 902.9025 | 1327.798 | 2.452834 | 932.0344 | 1370.639 | 2.655361 | 1073.154 | 1578.168 | 2.881009 | 1114.29 | 1638.661 | 2.202009 | 933.5895 | 1372.926
2.775689 | 1089.019 | 1601.499 | 2.467183 | 980.9842 | 1442.624 | 2.506334 | 1033.349 | 1519.631 | 2.437676 | 1013.443 | 1490.357 | 2.219162 | 958.1353 | 1409.023 | 2.135993 | 903.9198 | 1329.294 | 2.456185 | 933.6292 | 1372.984 | 2.658675 | 1074.304 | 1579.859 | 2.886015 | 1115.713 | 1640.754 | 2.205326 | 934.6419 | 1374.473
2.779005 | 1090.116 | 1603.112 | 2.472175 | 982.0734 | 1444.226 | 2.509686 | 1034.544 | 1521.388 | 2.441027 | 1014.508 | 1491.924 | 2.222507 | 959.1942 | 1410.58 | 2.139342 | 904.9854 | 1330.861 | 2.459504 | 935.0087 | 1375.013 | 2.662019 | 1075.487 | 1581.599 | 2.89102 | 1117.138 | 1642.85 | 2.208678 | 935.8701 | 1376.279
2.782352 | 1091.121 | 1604.589 | 2.477163 | 983.2937 | 1446.02 | 2.513008 | 1035.826 | 1523.274 | 2.444335 | 1015.512 | 1493.4 | 2.227498 | 960.733 | 1412.843 | 2.142684 | 906.129 | 1332.543 | 2.462865 | 936.5618 | 1377.297 | 2.665353 | 1076.588 | 1583.218 | 2.894334 | 1118.278 | 1644.526 | 2.212015 | 937.0375 | 1377.996
2.785682 | 1092.296 | 1606.318 | 2.482178 | 984.3626 | 1447.592 | 2.516333 | 1037.043 | 1525.063 | 2.449351 | 1016.965 | 1495.537 | 2.232518 | 962.2023 | 1415.003 | 2.146004 | 907.2345 | 1334.168 | 2.466182 | 938.0489 | 1379.484 | 2.668658 | 1077.685 | 1584.831 | 2.897662 | 1119.316 | 1646.052 | 2.215338 | 938.2006 | 1379.707
2.789004 | 1093.343 | 1607.857 | 2.487161 | 985.6902 | 1449.544 | 2.519682 | 1038.191 | 1526.752 | 2.452668 | 1018.194 | 1497.344 | 2.235836 | 963.2167 | 1416.495 | 2.149354 | 908.3239 | 1335.77 | 2.469509 | 939.56 | 1381.706 | 2.673681 | 1079.15 | 1586.985 | 2.901017 | 1120.436 | 1647.7 | 2.218688 | 939.3445 | 1381.389
2.792358 | 1094.352 | 1609.342 | 2.492184 | 986.9427 | 1451.386 | 2.523002 | 1039.293 | 1528.372 | 2.456009 | 1019.25 | 1498.898 | 2.239175 | 964.3105 | 1418.104 | 2.152667 | 909.5181 | 1337.527 | 2.472841 | 941.0723 | 1383.93 | 2.678689 | 1080.485 | 1588.948 | 2.904335 | 1121.492 | 1649.252 | 2.221992 | 940.4903 | 1383.074
2.797336 | 1095.819 | 1611.498 | 2.497183 | 988.1662 | 1453.186 | 2.526357 | 1040.395 | 1529.992 | 2.459353 | 1020.395 | 1500.58 | 2.242511 | 965.4287 | 1419.748 | 2.156003 | 910.5889 | 1339.101 | 2.476155 | 942.6732 | 1386.284 | 2.682035 | 1081.544 | 1590.506 | 2.907696 | 1122.615 | 1650.905 | 2.225341 | 941.5296 | 1384.602
2.802348 | 1097.269 | 1613.631 | 2.502172 | 989.3011 | 1454.855 | 2.529683 | 1041.548 | 1531.688 | 2.462669 | 1021.592 | 1502.341 | 2.245838 | 966.4626 | 1421.269 | 2.159349 | 911.6741 | 1340.697 | 2.479517 | 944.1523 | 1388.459 | 2.685342 | 1082.615 | 1592.081 | 2.912669 | 1124.084 | 1653.064 | 2.228677 | 942.6994 | 1386.323
2.805669 | 1098.27 | 1615.104 | 2.50718 | 990.433 | 1456.519 | 2.533004 | 1042.64 | 1533.294 | 2.46602 | 1022.685 | 1503.948 | 2.249196 | 967.6571 | 1423.025 | 2.162662 | 912.8268 | 1342.392 | 2.482848 | 945.746 | 1390.803 | 2.688683 | 1083.75 | 1593.75 | 2.917674 | 1125.478 | 1655.114 | 2.231999 | 943.7845 | 1387.918
2.810682 | 1099.647 | 1617.129 | 2.512162 | 991.551 | 1458.163 | 2.538007 | 1044.098 | 1535.439 | 2.469342 | 1023.708 | 1505.453 | 2.252509 | 968.8572 | 1424.79 | 2.166019 | 913.952 | 1344.047 | 2.486178 | 947.2831 | 1393.063 | 2.693654 | 1085.434 | 1596.226 | 2.922663 | 1126.868 | 1657.159 | 2.23535 | 944.9305 | 1389.604
2.815675 | 1101.129 | 1619.307 | 2.517187 | 992.7871 | 1459.981 | 2.541325 | 1045.208 | 1537.07 | 2.472676 | 1024.833 | 1507.108 | 2.255849 | 969.9999 | 1426.47 | 2.169336 | 914.9522 | 1345.518 | 2.489529 | 948.8187 | 1395.322 | 2.697013 | 1086.7 | 1598.088 | 2.926022 | 1127.878 | 1658.644 | 2.238665 | 946.0268 | 1391.216
2.819005 | 1102.253 | 1620.96 | 2.522171 | 993.9553 | 1461.699 | 2.546349 | 1046.675 | 1539.227 | 2.476019 | 1025.914 | 1508.698 | 2.259183 | 971.2645 | 1428.33 | 2.172667 | 916.1084 | 1347.218 | 2.492827 | 950.283 | 1397.475 | 2.702006 | 1088.201 | 1600.296 | 2.931008 | 1129.304 | 1660.741 | 2.242007 | 947.124 | 1392.829
2.822323 | 1103.322 | 1622.533 | 2.527183 | 995.2867 | 1463.657 | 2.551356 | 1048.201 | 1541.472 | 2.479329 | 1026.976 | 1510.259 | 2.262491 | 972.4078 | 1430.011 | 2.17602 | 917.1284 | 1348.718 | 2.496178 | 951.8022 | 1399.709 | 2.70536 | 1089.308 | 1601.924 | 2.934363 | 1130.363 | 1662.299 | 2.245346 | 948.129 | 1394.307
2.825674 | 1104.506 | 1624.274 | 2.532182 | 996.5371 | 1465.496 | 2.554695 | 1049.365 | 1543.183 | 2.482681 | 1028.109 | 1511.925 | 2.265848 | 973.5662 | 1431.715 | 2.179332 | 918.1757 | 1350.258 | 2.499507 | 953.2642 | 1401.859 | 2.708681 | 1090.44 | 1603.589 | 2.937663 | 1131.381 | 1663.796 | 2.248669 | 949.255 | 1395.963
2.828999 | 1105.607 | 1625.892 | 2.537165 | 997.6813 | 1467.178 | 2.558007 | 1050.379 | 1544.675 | 2.486009 | 1029.161 | 1513.473 | 2.269175 | 974.6378 | 1433.291 | 2.182683 | 919.2405 | 1351.824 | 2.502832 | 954.7265625 | 1404.01 | 2.713678 | 1091.846 | 1605.656 | 2.941012 | 1132.44 | 1665.353 | 2.252019 | 950.3642 | 1397.594
2.832338 | 1106.739 | 1627.557 | 2.54218 | 998.8737 | 1468.932 | 2.561354 | 1051.46 | 1546.265 | 2.489342 | 1030.201 | 1515.002 | 2.272511 | 975.6979 | 1434.85 | 2.186007 | 920.3121 | 1353.4 | 2.506188 | 956.142 | 1406.091 | 2.717002 | 1092.853 | 1607.137 | 2.945997 | 1133.788 | 1667.335 | 2.255332 | 951.4727 | 1399.224
2.835689 | 1107.839 | 1629.176 | 2.54717 | 1000.102 | 1470.738 | 2.564663 | 1052.713 | 1548.107 | 2.492696 | 1031.228 | 1516.512 | 2.275862 | 976.7023 | 1436.327 | 2.189332 | 921.3741 | 1354.962 | 2.509511 | 957.6166 | 1408.26 | 2.720334 | 1093.868 | 1608.63 | 2.951018 | 1135.262 | 1669.503 | 2.258673 | 952.6697 | 1400.985
2.840677 | 1109.242 | 1631.239 | 2.552189 | 1001.408 | 1472.658 | 2.568009 | 1053.833 | 1549.755 | 2.496002 | 1032.256 | 1518.024 | 2.279163 | 977.7798 | 1437.912 | 2.192681 | 922.5284 | 1356.659 | 2.512857 | 959.0017 | 1410.297 | 2.723687 | 1094.92 | 1610.176 | 2.954345 | 1136.329 | 1671.072 | 2.26201 | 953.8613 | 1402.737
2.844018 | 1110.335 | 1632.846 | 2.555501 | 1002.458 | 1474.203 | 2.571357 | 1054.957 | 1551.407 | 2.49935 | 1033.327 | 1519.598 | 2.28417 | 979.2845 | 1440.124 | 2.195999 | 923.5964 | 1358.23 | 2.516174 | 960.4366 | 1412.407 | 2.727008 | 1096.135 | 1611.964 | 2.959356 | 1137.816 | 1673.259 | 2.26701 | 955.4017 | 1405.003
2.847325 | 1111.345 | 1634.331 | 2.560512 | 1003.84 | 1476.235 | 2.574677 | 1056.188 | 1553.218 | 2.504324 | 1034.85 | 1521.839 | 2.289162 | 980.7665 | 1442.304 | 2.199353 | 924.6707 | 1359.81 | 2.51949 | 961.8503 | 1414.486 | 2.732024 | 1097.523 | 1614.005 | 2.962658 | 1138.904 | 1674.859 | 2.270356 | 956.4453125 | 1406.537
2.85068 | 1112.347 | 1635.804 | 2.5655 | 1005.083 | 1478.063 | 2.57803 | 1057.366 | 1554.95 | 2.507674 | 1035.945 | 1523.448 | 2.292514 | 981.8795 | 1443.94 | 2.202688 | 925.791 | 1361.457 | 2.52284 | 963.3679 | 1416.717 | 2.735331 | 1098.555 | 1615.522 | 2.966 | 1139.939 | 1676.38 | 2.273668 | 957.5109 | 1408.104
2.85401 | 1113.494 | 1637.491 | 2.570509 | 1006.37 | 1479.955 | 2.581337 | 1058.452 | 1556.547 | 2.511014 | 1037.022 | 1525.032 | 2.295834 | 982.9877 | 1445.57 | 2.206008 | 926.8715 | 1363.046 | 2.526159 | 964.8262 | 1418.862 | 2.738677 | 1099.671 | 1617.163 | 2.969337 | 1141.011 | 1677.958 | 2.278688 | 959.0308 | 1410.339
2.857349 | 1114.609 | 1639.13 | 2.573851 | 1007.378 | 1481.439 | 2.58467 | 1059.59 | 1558.22 | 2.514344 | 1038.093 | 1526.608 | 2.299187 | 984.1188 | 1447.233 | 2.209358 | 927.8855 | 1364.537 | 2.52951 | 966.3215 | 1421.061 | 2.743668 | 1101.041 | 1619.179 | 2.974339 | 1142.477 | 1680.113 | 2.28199 | 960.1823 | 1412.033
2.862352 | 1116.183 | 1641.445 | 2.578849 | 1008.826 | 1483.567 | 2.588009 | 1060.771 | 1559.958 | 2.517701 | 1039.108 | 1528.101 | 2.302514 | 985.1866 | 1448.804 | 2.212665 | 928.9358 | 1366.082 | 2.53285 | 967.7736 | 1423.196 | 2.74702 | 1102.119 | 1620.763 | 2.977681 | 1143.523 | 1681.651 | 2.285343 | 961.284 | 1413.653
2.865672 | 1117.22 | 1642.97 | 2.583854 | 1010.171 | 1485.546 | 2.591325 | 1061.816 | 1561.494 | 2.521009 | 1040.199 | 1529.704 | 2.305835 | 986.3665 | 1450.539 | 2.216004 | 930.0549 | 1367.728 | 2.536162 | 969.3293 | 1425.484 | 2.750351 | 1103.323 | 1622.534 | 2.982666 | 1144.946 | 1683.745 | 2.288675 | 962.3536 | 1415.226
2.86901 | 1118.225 | 1644.448 | 2.588828 | 1011.576 | 1487.612 | 2.594682 | 1062.932 | 1563.136 | 2.524353 | 1041.202 | 1531.179 | 2.30918 | 987.4221 | 1452.091 | 2.219346 | 931.1144 | 1369.286 | 2.539515 | 970.7941 | 1427.638 | 2.753667 | 1104.402 | 1624.121 | 2.987672 | 1146.389 | 1685.866 | 2.292017 | 963.489 | 1416.896
2.872319 | 1119.263 | 1645.975 | 2.593858 | 1012.842 | 1489.474 | 2.598013 | 1064.071 | 1564.81 | 2.527675 | 1042.339 | 1532.851 | 2.312496 | 988.4929 | 1453.666 | 2.22436 | 932.5707 | 1371.427 | 2.542838 | 972.2639 | 1429.8 | 2.758686 | 1105.845 | 1626.243 | 2.991011 | 1147.392 | 1687.342 | 2.295368 | 964.5403 | 1418.442
2.875679 | 1120.311 | 1647.517 | 2.598853 | 1014.301 | 1491.619 | 2.601341 | 1065.173 | 1566.431 | 2.530998 | 1043.407 | 1534.422 | 2.317522 | 989.9625 | 1455.827 | 2.227696 | 933.6343 | 1372.992 | 2.54618 | 973.7997 | 1432.058 | 2.762003 | 1106.95 | 1627.868 | 2.996009 | 1148.881 | 1689.531 | 2.298674 | 965.6394 | 1420.058
2.880669 | 1121.739 | 1649.617 | 2.60384 | 1015.663 | 1493.622 | 2.604684 | 1066.195 | 1567.934 | 2.534356 | 1044.511 | 1536.045 | 2.320844 | 991.017 | 1457.378 | 2.231009 | 934.6973 | 1374.555 | 2.549522 | 975.3219 | 1434.297 | 2.765359 | 1107.957 | 1629.349 | 2.999343 | 1149.913 | 1691.048 | 2.302014 | 966.6594 | 1421.558
2.884018 | 1122.782 | 1651.15 | 2.608844 | 1017.123 | 1495.769 | 2.607994 | 1067.258 | 1569.497 | 2.537678 | 1045.608 | 1537.659 | 2.324189 | 992.1485 | 1459.042 | 2.236001 | 936.1776 | 1376.732 | 2.552836 | 976.7265 | 1436.363 | 2.770333 | 1109.356 | 1631.406 | 3.002686 | 1150.969 | 1692.602 | 2.305326 | 967.8135 | 1423.255
2.887344 | 1123.85 | 1652.721 | 2.613825 | 1018.558 | 1497.879 | 2.613019 | 1068.795 | 1571.757 | 2.541023 | 1046.734 | 1539.314 | 2.327518 | 993.1982 | 1460.586 | 2.239322 | 937.3802 | 1378.5 | 2.556187 | 978.1091 | 1438.396 | 2.773685 | 1110.513 | 1633.108 | 3.00768 | 1152.377 | 1694.672 | 2.310345 | 969.2353 | 1425.346
2.892339 | 1125.311 | 1654.869 | 2.618852 | 1020.043 | 1500.063 | 2.618004 | 1070.289 | 1573.955 | 2.544356 | 1047.84 | 1540.941 | 2.33084 | 994.3036 | 1462.211 | 2.242683 | 938.4171 | 1380.025 | 2.559507 | 979.6578 | 1440.673 | 2.777008 | 1111.547 | 1634.628 | 3.011032 | 1153.396 | 1696.17 | 2.313682 | 970.349 | 1426.984
2.897325 | 1126.893 | 1657.195 | 2.623839 | 1021.455 | 1502.139 | 2.621351 | 1071.339 | 1575.499 | 2.547661 | 1048.908 | 1542.512 | 2.334194 | 995.5641 | 1464.065 | 2.246009 | 939.5617 | 1381.708 | 2.56285 | 981.0973 | 1442.79 | 2.780353 | 1112.597 | 1636.173 | 3.016011 | 1154.853 | 1698.313 | 2.317005 | 971.3936 | 1428.52
2.900676 | 1127.939 | 1658.733 | 2.628841 | 1022.86 | 1504.206 | 2.624664 | 1072.462 | 1577.15 | 2.551012 | 1050.042 | 1544.179 | 2.337505 | 996.6966 | 1465.73 | 2.249349 | 940.6396 | 1383.294 | 2.566195 | 982.5132 | 1444.872 | 2.783691 | 1113.746 | 1637.862 | 3.019354 | 1155.878 | 1699.821 | 2.322016 | 972.8524 | 1430.665
2.905676 | 1129.204 | 1660.594 | 2.633842 | 1024.243 | 1506.239 | 2.628013 | 1073.623 | 1578.858 | 2.55433 | 1051.049 | 1545.66 | 2.340847 | 997.7628 | 1467.298 | 2.252694 | 941.8154 | 1385.023 | 2.569505 | 983.9681 | 1447.012 | 2.787 | 1114.85 | 1639.485 | 3.022656 | 1156.97 | 1701.427 | 2.327007 | 974.3274 | 1432.834
2.909023 | 1130.274 | 1662.168 | 2.638833 | 1025.737 | 1508.437 | 2.631343 | 1074.659 | 1580.381 | 2.557673 | 1052.126 | 1547.245 | 2.344185 | 998.8448 | 1468.889 | 2.255994 | 942.8925 | 1386.607 | 2.572856 | 985.4908 | 1449.251 | 2.79035 | 1115.918 | 1641.055 | 3.027677 | 1158.393 | 1703.518 | 2.33199 | 975.7305 | 1434.898
2.912347 | 1131.419 | 1663.852 | 2.643854 | 1027.062 | 1510.386 | 2.634671 | 1075.8 | 1582.059 | 2.561018 | 1053.211 | 1548.839 | 2.347501 | 999.9335 | 1470.49 | 2.259345 | 944.0291 | 1388.278 | 2.576168 | 986.8754 | 1451.287 | 2.793664 | 1116.994 | 1642.639 | 3.030997 | 1159.45 | 1705.073 | 2.337019 | 977.2344 | 1437.109
2.917342 | 1132.724 | 1665.771 | 2.648831 | 1028.51 | 1512.515 | 2.638021 | 1077.059 | 1583.911 | 2.564337 | 1054.336 | 1550.494 | 2.352519 | 1001.349 | 1472.573 | 2.262662 | 945.0587 | 1389.792 | 2.579494 | 988.2141 | 1453.256 | 2.796998 | 1118.074 | 1644.226 | 3.036028 | 1160.859 | 1707.146 | 2.34034 | 978.4291 | 1438.866
2.920677 | 1133.87 | 1667.455 | 2.652184 | 1029.512 | 1513.989 | 2.64133 | 1078.119 | 1585.469 | 2.567686 | 1055.432 | 1552.107 | 2.355832 | 1002.412 | 1474.135 | 2.267681 | 946.5254 | 1391.949 | 2.582845 | 989.6653 | 1455.39 | 2.802004 | 1119.466 | 1646.274 | 3.041002 | 1162.387 | 1709.393 | 2.343683 | 979.5562 | 1440.524
2.923997 | 1134.924 | 1669.005 | 2.657168 | 1030.939 | 1516.087 | 2.644676 | 1079.171 | 1587.016 | 2.571002 | 1056.554 | 1553.757 | 2.359179 | 1003.471 | 1475.692 | 2.272673 | 947.9693 | 1394.072 | 2.586163 | 991.091 | 1457.487 | 2.80534 | 1120.485 | 1647.772 | 3.044348 | 1163.532 | 1711.077 | 2.348663 | 981.066 | 1442.744
2.929018 | 1136.39 | 1671.162 | 2.660519 | 1031.986 | 1517.626 | 2.648007 | 1080.42 | 1588.853 | 2.574335 | 1057.579 | 1555.264 | 2.362494 | 1004.677 | 1477.466 | 2.276023 | 949.033 | 1395.637 | 2.589523 | 992.4957 | 1459.553 | 2.808691 | 1121.574 | 1649.373 | 3.049326 | 1164.957 | 1713.172 | 2.352005 | 982.0742 | 1444.227
2.932333 | 1137.618 | 1672.967 | 2.665496 | 1033.426 | 1519.744 | 2.651334 | 1081.5 | 1590.441 | 2.577684 | 1058.612 | 1556.782 | 2.365833 | 1005.726 | 1479.008 | 2.279343 | 950.1631 | 1397.299 | 2.59285 | 993.9441 | 1461.682 | 2.811998 | 1122.715 | 1651.051 | 3.052684 | 1166.006 | 1714.715 | 2.356999 | 983.4435 | 1446.24
2.935687 | 1138.7 | 1674.559 | 2.670511 | 1034.771 | 1521.722 | 2.656356 | 1082.998 | 1592.645 | 2.582673 | 1060.002 | 1558.826 | 2.369174 | 1006.93 | 1480.78 | 2.28267 | 951.2698 | 1398.926 | 2.596173 | 995.472 | 1463.929 | 2.81701 | 1124.209 | 1653.249 | 3.057676 | 1167.371 | 1716.722 | 2.360346 | 984.5185 | 1447.821
2.939005 | 1139.788 | 1676.158 | 2.675512 | 1036.22 | 1523.854 | 2.659669 | 1084.145 | 1594.33 | 2.586018 | 1061.085 | 1560.419 | 2.372496 | 1008.068 | 1482.454 | 2.286015 | 952.3094 | 1400.455 | 2.599515 | 996.9355 | 1466.082 | 2.820321 | 1125.287 | 1654.834 | 3.062688 | 1168.913 | 1718.99 | 2.363688 | 985.6508 | 1449.486
2.942341 | 1140.873 | 1677.754 | 2.678859 | 1037.251 | 1525.369 | 2.663026 | 1085.213 | 1595.902 | 2.590997 | 1062.497 | 1562.496 | 2.375858 | 1009.282 | 1484.239 | 2.28933 | 953.473 | 1402.166 | 2.60282 | 998.4347 | 1468.286 | 2.823684 | 1126.292 | 1656.312 | 3.067673 | 1170.256 | 1720.964 | 2.366997 | 986.6801 | 1451
2.945681 | 1141.974 | 1679.374 | 2.683845 | 1038.706 | 1527.508 | 2.667991 | 1086.686 | 1598.068 | 2.59601 | 1063.969 | 1564.661 | 2.379177 | 1010.316 | 1485.759 | 2.292688 | 954.5539 | 1403.756 | 2.60618 | 999.8361 | 1470.347 | 2.828673 | 1127.717 | 1658.407 | 3.07266 | 1171.678 | 1723.055 | 2.370352 | 987.7081 | 1452.512
2.948995 | 1142.987 | 1680.863 | 2.688835 | 1040.152 | 1529.636 | 2.671345 | 1087.901 | 1599.854 | 2.599341 | 1065.042 | 1566.238 | 2.382512 | 1011.476 | 1487.465 | 2.297668 | 955.9921 | 1405.871 | 2.609515 | 1001.203 | 1472.357 | 2.832024 | 1128.9 | 1660.147 | 3.077682 | 1173.056 | 1725.082 | 2.373674 | 988.77 | 1454.074
2.952344 | 1144.004 | 1682.359 | 2.693844 | 1041.584 | 1531.741 | 2.674673 | 1088.911 | 1601.339 | 2.604342 | 1066.616 | 1568.553 | 2.385855 | 1012.533 | 1489.018 | 2.302691 | 957.4951 | 1408.081 | 2.612844 | 1002.566 | 1474.362 | 2.835354 | 1129.923 | 1661.651 | 3.081009 | 1174.061 | 1726.56 | 2.377011 | 989.7833 | 1455.564
2.955671 | 1145.026 | 1683.861 | 2.698839 | 1042.911 | 1533.693 | 2.678024 | 1090.088 | 1603.071 | 2.607667 | 1067.71 | 1570.161 | 2.389161 | 1013.551 | 1490.516 | 2.307674 | 958.9026 | 1410.151 | 2.616199 | 1004.018 | 1476.497 | 2.838669 | 1131.077 | 1663.348 | 3.084343 | 1175.11 | 1728.103 | 2.380356 | 990.8203125 | 1457.089
2.959011 | 1146.035 | 1685.345 | 2.702201 | 1043.968 | 1535.247 | 2.681364 | 1091.3 | 1604.853 | 2.611012 | 1068.818 | 1571.79 | 2.394188 | 1015.07 | 1492.749 | 2.312682 | 960.4169 | 1412.378 | 2.619501 | 1005.462 | 1478.62 | 2.843675 | 1132.648 | 1665.658 | 3.087684 | 1176.24 | 1729.765 | 2.383668 | 991.9603 | 1458.765
2.962359 | 1147.042 | 1686.826 | 2.705519 | 1044.974 | 1536.726 | 2.684674 | 1092.4 | 1606.471 | 2.614333 | 1069.916 | 1573.406 | 2.399183 | 1016.598 | 1494.998 | 2.316004 | 961.4981 | 1413.968 | 2.622842 | 1006.915 | 1480.758 | 2.848684 | 1134.139 | 1667.852 | 3.092671 | 1177.764 | 1732.006 | 2.387014 | 993.0772 | 1460.408
2.96734 | 1148.48 | 1688.942 | 2.710513 | 1046.348 | 1538.748 | 2.688016 | 1093.472 | 1608.047 | 2.617684 | 1071.047 | 1575.07 | 2.402534 | 1017.779 | 1496.734 | 2.321013 | 962.9573 | 1416.114 | 2.62617 | 1008.42 | 1482.971 | 2.85202 | 1135.159 | 1669.351 | 3.096012 | 1178.793 | 1733.519 | 2.390341 | 994.2474 | 1462.128
2.970682 | 1149.542 | 1690.502 | 2.715482 | 1047.776 | 1540.847 | 2.691323 | 1094.507 | 1609.57 | 2.621022 | 1072.075 | 1576.582 | 2.405835 | 1018.841 | 1498.296 | 2.324337 | 964.1252 | 1417.831 | 2.629496 | 1009.873 | 1485.107 | 2.855341 | 1136.212 | 1670.9 | 3.101002 | 1180.259 | 1735.675 | 2.393681 | 995.3333 | 1463.725
2.975657 | 1151.092 | 1692.782 | 2.720519 | 1049.105 | 1542.801 | 2.696346 | 1095.969 | 1611.719 | 2.624337 | 1073.18 | 1578.206 | 2.40918 | 1019.975 | 1499.964 | 2.327697 | 965.2524 | 1419.489 | 2.632852 | 1011.244 | 1487.124 | 2.86035 | 1137.755 | 1673.169 | 3.105999 | 1181.729 | 1737.837 | 2.397026 | 996.3625 | 1465.239
2.979018 | 1152.096 | 1694.259 | 2.725506 | 1050.488 | 1544.835 | 2.701335 | 1097.569 | 1614.072 | 2.62769 | 1074.185 | 1579.684 | 2.412495 | 1021.008 | 1501.483 | 2.331002 | 966.3214 | 1421.061 | 2.636174 | 1012.623 | 1489.152 | 2.86367 | 1138.847 | 1674.775 | 3.109327 | 1182.79 | 1739.397 | 2.40033 | 997.4875 | 1466.893
2.982342 | 1153.198 | 1695.88 | 2.730515 | 1051.72 | 1546.648 | 2.704694 | 1098.593 | 1615.577 | 2.630999 | 1075.238 | 1581.233 | 2.415828 | 1022.127 | 1503.128 | 2.334342 | 967.4238 | 1422.682 | 2.639512 | 1014.009 | 1491.19 | 2.867023 | 1139.916 | 1676.346 | 3.114338 | 1184.07 | 1741.279 | 2.40368 | 998.6431 | 1468.593
2.987364 | 1154.643 | 1698.005 | 2.73551 | 1053.091 | 1548.664 | 2.708009 | 1099.643 | 1617.122 | 2.634337 | 1076.304 | 1582.8 | 2.419186 | 1023.142 | 1504.621 | 2.337675 | 968.6193 | 1424.44 | 2.642847 | 1015.343 | 1493.151 | 2.872001 | 1141.364 | 1678.476 | 3.117672 | 1185.09 | 1742.78 | 2.406999 | 999.6858 | 1470.126
2.990671 | 1155.664 | 1699.506 | 2.740492 | 1054.512 | 1550.753 | 2.711332 | 1100.788 | 1618.805 | 2.637681 | 1077.328 | 1584.305 | 2.422501 | 1024.192 | 1506.165 | 2.342666 | 970.0746 | 1426.58 | 2.646158 | 1016.676 | 1495.112 | 2.875354 | 1142.415 | 1680.022 | 3.122673 | 1186.466 | 1744.802 | 2.410322 | 1000.774 | 1471.727
2.994019 | 1156.699 | 1701.028 | 2.74552 | 1055.969 | 1552.896 | 2.714678 | 1101.881 | 1620.413 | 2.641009 | 1078.338 | 1585.791 | 2.425849 | 1025.246 | 1507.715 | 2.347667 | 971.6108 | 1428.839 | 2.649515 | 1018.087 | 1497.187 | 2.878672 | 1143.424 | 1681.505 | 3.127681 | 1187.939 | 1746.969 | 2.413675 | 1001.919 | 1473.411
2.998993 | 1158.227 | 1703.275 | 2.748841 | 1057.016 | 1554.436 | 2.719667 | 1103.386 | 1622.627 | 2.64437 | 1079.356 | 1587.288 | 2.429175 | 1026.375 | 1509.375 | 2.35269 | 973.0573 | 1430.967 | 2.652833 | 1019.409 | 1499.131 | 2.882016 | 1144.578 | 1683.203 | 3.131012 | 1188.971 | 1748.486 | 2.416996 | 1002.971 | 1474.957
3.002345 | 1159.327 | 1704.892 | 2.753857 | 1058.532 | 1556.665 | 2.72302 | 1104.487 | 1624.245 | 2.649341 | 1080.771 | 1589.37 | 2.432488 | 1027.484 | 1511.007 | 2.357664 | 974.4344 | 1432.992 | 2.656176 | 1020.717 | 1501.055 | 2.887012 | 1146.098 | 1685.438 | 3.136023 | 1190.461 | 1750.678 | 2.420347 | 1004.115 | 1476.64
3.005683 | 1160.342 | 1706.385 | 2.758832 | 1059.836 | 1558.582 | 2.726339 | 1105.648 | 1625.953 | 2.654339 | 1082.114 | 1591.344 | 2.435848 | 1028.561 | 1512.59 | 2.361013 | 975.5729 | 1434.666 | 2.659511 | 1022.025 | 1502.979 | 2.890347 | 1147.139 | 1686.968 | 3.139358 | 1191.517 | 1752.231 | 2.42368 | 1005.189 | 1478.218
3.010689 | 1161.87 | 1708.632 | 2.762184 | 1060.859 | 1560.087 | 2.729687 | 1106.844 | 1627.712 | 2.659336 | 1083.221 | 1592.972 | 2.439162 | 1029.797 | 1514.408 | 2.365988 | 977.1527 | 1436.989 | 2.662823 | 1023.401 | 1505.002 | 2.893681 | 1148.192 | 1688.517 | 3.144356 | 1192.939 | 1754.322 | 2.427 | 1006.356 | 1479.936
3.015665 | 1163.333 | 1710.784 | 2.767168 | 1062.194 | 1562.05 | 2.73301 | 1108.091 | 1629.546 | 2.666006 | 1084.49 | 1594.838 | 2.442509 | 1030.902 | 1516.033 | 2.36935 | 978.178 | 1438.497 | 2.666178 | 1024.623 | 1506.798 | 2.898671 | 1149.69 | 1690.72 | 3.14768 | 1193.943 | 1755.799 | 2.430342 | 1007.464 | 1481.565
3.019002 | 1164.449 | 1712.426 | 2.772186 | 1063.644 | 1564.183 | 2.736333 | 1109.291 | 1631.31 | 2.672673 | 1085.848 | 1596.835 | 2.445848 | 1032.04 | 1517.706 | 2.372678 | 979.2925 | 1440.136 | 2.669502 | 1025.945 | 1508.743 | 2.902014 | 1150.779 | 1692.322 | 3.152671 | 1195.454 | 1758.02 | 2.433652 | 1008.543 | 1483.151
3.023992 | 1165.958 | 1714.644 | 2.777177 | 1065.05 | 1566.249 | 2.739684 | 1110.388 | 1632.923 | 2.679343 | 1087.239 | 1598.881 | 2.449178 | 1033.149 | 1519.336 | 2.376013 | 980.3555 | 1441.699 | 2.672841 | 1027.352 | 1510.811 | 2.905335 | 1151.986 | 1694.097 | 3.157669 | 1196.928 | 1760.188 | 2.437012 | 1009.605 | 1484.713
3.027342 | 1166.978 | 1716.143 | 2.782175 | 1066.42 | 1568.265 | 2.742998 | 1111.568 | 1634.659 | 2.684337 | 1088.527 | 1600.775 | 2.452527 | 1034.264 | 1520.976 | 2.381015 | 981.7933 | 1443.814 | 2.676188 | 1028.716 | 1512.818 | 2.908693 | 1153.019 | 1695.617 | 3.162698 | 1198.368 | 1762.305 | 2.440348 | 1010.655 | 1486.258
3.030684 | 1167.991 | 1717.634 | 2.785513 | 1067.49 | 1569.839 | 2.746351 | 1112.644 | 1636.241 | 2.689347 | 1089.669 | 1602.455 | 2.457498 | 1035.71875 | 1523.116 | 2.386015 | 983.3434 | 1446.093 | 2.679499 | 1030.121 | 1514.884 | 2.912018 | 1154.109 | 1697.219 | 3.167664 | 1199.755 | 1764.346 | 2.445354 | 1012.202 | 1488.532
3.03568 | 1169.403 | 1719.711 | 2.790508 | 1068.814 | 1571.785 | 2.751333 | 1114.076 | 1638.346 | 2.694355 | 1090.892 | 1604.253 | 2.460847 | 1036.815 | 1524.728 | 2.389338 | 984.3687 | 1447.601 | 2.682849 | 1031.477 | 1516.878 | 2.917023 | 1155.521 | 1699.296 | 3.172659 | 1201.027 | 1766.217 | 2.448687 | 1013.272 | 1490.106
3.039016 | 1170.463 | 1721.269 | 2.795516 | 1070.25 | 1573.897 | 2.754679 | 1115.128 | 1639.894 | 2.699329 | 1092.021 | 1605.913 | 2.464164 | 1037.923 | 1526.357 | 2.394349 | 985.7192 | 1449.587 | 2.686178 | 1032.834 | 1518.873 | 2.92199 | 1157.006 | 1701.48 | 3.177667 | 1202.517 | 1768.407 | 2.453675 | 1014.494 | 1491.903
3.044005 | 1171.952 | 1723.458 | 2.79884 | 1071.407 | 1575.599 | 2.758019 | 1116.192 | 1641.459 | 2.70435 | 1093.448 | 1608.011 | 2.467509 | 1038.96 | 1527.882 | 2.399337 | 987.1788 | 1451.734 | 2.689512 | 1034.144 | 1520.799 | 2.925344 | 1158.031 | 1702.986 | 3.182672 | 1203.91 | 1770.456 | 2.458665 | 1015.868 | 1493.924
3.047351 | 1172.987 | 1724.981 | 2.802181 | 1072.418 | 1577.085 | 2.761334 | 1117.297 | 1643.084 | 2.70934 | 1094.769 | 1609.955 | 2.470852 | 1040.106 | 1529.567 | 2.404355 | 988.5809 | 1453.795 | 2.692863 | 1035.457 | 1522.73 | 2.930337 | 1159.466 | 1705.097 | 3.18601 | 1204.963 | 1772.004 | 2.463689 | 1017.079 | 1495.704
3.052342 | 1174.394 | 1727.05 | 2.805524 | 1073.498 | 1578.674 | 2.764691 | 1118.377 | 1644.672 | 2.714346 | 1096.08 | 1611.882 | 2.474168 | 1041.214 | 1531.197 | 2.407667 | 989.698 | 1455.438 | 2.696173 | 1036.71 | 1524.574 | 2.933697 | 1160.491 | 1706.605 | 3.191005 | 1206.315 | 1773.992 | 2.468669 | 1018.467 | 1497.745
3.05734 | 1175.899 | 1729.263 | 2.810503 | 1074.931 | 1580.781 | 2.768005 | 1119.468 | 1646.276 | 2.719347 | 1097.23 | 1613.574 | 2.477521 | 1042.29 | 1532.779 | 2.411022 | 990.9153 | 1457.228 | 2.699524 | 1038.112 | 1526.636 | 2.937023 | 1161.606 | 1708.245 | 3.196017 | 1207.714 | 1776.05 | 2.472021 | 1019.469 | 1499.219
3.060671 | 1176.953 | 1730.814 | 2.815498 | 1076.21 | 1582.662 | 2.771343 | 1120.592 | 1647.929 | 2.724336 | 1098.415 | 1615.316 | 2.48084 | 1043.321 | 1534.296 | 2.414346 | 992.0005 | 1458.824 | 2.702844 | 1039.415 | 1528.552 | 2.942017 | 1163.029 | 1710.337 | 3.200997 | 1209.074 | 1778.051 | 2.476999 | 1021.02 | 1501.5
3.065676 | 1178.42 | 1732.971 | 2.820504 | 1077.638 | 1584.762 | 2.77468 | 1121.596 | 1649.405 | 2.729359 | 1099.733 | 1617.254 | 2.484179 | 1044.382 | 1535.857 | 2.417668 | 993.0714 | 1460.399 | 2.706161 | 1040.781 | 1530.56 | 2.94533 | 1164.148 | 1711.983 | 3.204355 | 1210.102 | 1779.562 | 2.48202 | 1022.475 | 1503.64
3.069009 | 1179.458 | 1734.497 | 2.825498 | 1079.097 | 1586.907 | 2.779684 | 1122.99 | 1651.456 | 2.734335 | 1100.779 | 1618.792 | 2.487518 | 1045.463 | 1537.445 | 2.421021 | 994.1848 | 1462.036 | 2.709512 | 1042.233 | 1532.695 | 2.948665 | 1165.196 | 1713.523 | 3.209343 | 1211.59 | 1781.75 | 2.487007 | 1023.921 | 1505.765
3.072351 | 1180.483 | 1736.004 | 2.830526 | 1080.553 | 1589.049 | 2.783023 | 1124.092 | 1653.076 | 2.741005 | 1101.984 | 1620.565 | 2.490829 | 1046.598 | 1539.115 | 2.426003 | 995.6145 | 1464.139 | 2.712837 | 1043.569 | 1534.66 | 2.952024 | 1166.24 | 1715.059 | 3.212691 | 1212.599 | 1783.234 | 2.490351 | 1024.954 | 1507.285
3.075662 | 1181.505 | 1737.508 | 2.835502 | 1081.896 | 1591.023 | 2.786332 | 1125.272 | 1654.811 | 2.749337 | 1102.993 | 1622.049 | 2.494182 | 1047.667 | 1540.687 | 2.431021 | 997.0394 | 1466.234 | 2.716192 | 1044.858 | 1536.555 | 2.955342 | 1167.295 | 1716.611 | 3.217666 | 1213.995 | 1785.287 | 2.49534 | 1026.518 | 1509.586
3.079009 | 1182.562 | 1739.062 | 2.838845 | 1082.972 | 1592.606 | 2.789678 | 1126.422 | 1656.503 | 2.756009 | 1104.133 | 1623.725 | 2.497506 | 1048.792 | 1542.341 | 2.436014 | 998.4182 | 1468.262 | 2.719518 | 1046.232 | 1538.577 | 2.958692 | 1168.446 | 1718.303 | 3.222683 | 1215.492 | 1787.489 | 2.500346 | 1028.066 | 1511.862
3.082341 | 1183.652 | 1740.664 | 2.843828 | 1084.268 | 1594.512 | 2.792993 | 1127.509 | 1658.101 | 2.760998 | 1105.165 | 1625.243 | 2.500845 | 1049.938 | 1544.027 | 2.440996 | 999.9352 | 1470.493 | 2.722835 | 1047.431 | 1540.34 | 2.962021 | 1169.486 | 1719.832 | 3.225997 | 1216.524 | 1789.006 | 2.503675 | 1029.079 | 1513.351
3.085672 | 1184.729 | 1742.249 | 2.84885 | 1085.752 | 1596.694 | 2.796329 | 1128.686 | 1659.832 | 2.766002 | 1106.225 | 1626.802 | 2.504195 | 1051.015625 | 1545.611 | 2.444339 | 1001.039 | 1472.116 | 2.72617 | 1048.655 | 1542.139 | 2.965328 | 1170.492 | 1721.312 | 3.23102 | 1218.099 | 1791.323 | 2.507019 | 1030.089 | 1514.837
3.090685 | 1186.263 | 1744.504 | 2.852173 | 1086.812 | 1598.253 | 2.799675 | 1129.803 | 1661.475 | 2.771023 | 1107.422 | 1628.561 | 2.507502 | 1052.063 | 1547.151 | 2.447678 | 1002.202 | 1473.827 | 2.729481 | 1049.953 | 1544.048 | 2.968684 | 1171.496 | 1722.788 | 3.235995 | 1219.396 | 1793.229 | 2.510324 | 1031.178 | 1516.438
3.094007 | 1187.326 | 1746.068 | 2.857188 | 1088.114 | 1600.168 | 2.802996 | 1130.836 | 1662.995 | 2.775999 | 1108.554 | 1630.226 | 2.510849 | 1053.094 | 1548.667 | 2.451002 | 1003.275 | 1475.404 | 2.732836 | 1051.213 | 1545.902 | 2.971998 | 1172.506 | 1724.273 | 3.241009 | 1220.741 | 1795.207 | 2.513674 | 1032.318 | 1518.115
3.099009 | 1188.806 | 1748.243 | 2.8605 | 1089.144 | 1601.682 | 2.808023 | 1132.37 | 1665.25 | 2.781006 | 1109.869 | 1632.16 | 2.514169 | 1054.22 | 1550.324 | 2.454363 | 1004.323 | 1476.946 | 2.736178 | 1052.446 | 1547.714 | 2.977022 | 1173.881 | 1726.295 | 3.246016 | 1222.117 | 1797.23 | 2.518664 | 1033.928 | 1520.483
3.102324 | 1189.86 | 1749.794 | 2.865511 | 1090.613 | 1603.843 | 2.811331 | 1133.418 | 1666.791 | 2.786003 | 1111.063 | 1633.917 | 2.517494 | 1055.236 | 1551.818 | 2.459339 | 1005.74 | 1479.029 | 2.739503 | 1053.833 | 1549.755 | 2.980347 | 1174.904 | 1727.8 | 3.251002 | 1223.625 | 1799.448 | 2.522019 | 1035.057 | 1522.142
3.107342 | 1191.276 | 1751.877 | 2.870514 | 1092.052 | 1605.959 | 2.816342 | 1134.937 | 1669.025 | 2.791012 | 1112.384 | 1635.859 | 2.520849 | 1056.322 | 1553.415 | 2.464352 | 1007.149 | 1481.101 | 2.742863 | 1055.097 | 1551.614 | 2.985358 | 1176.426 | 1730.038 | 3.254345 | 1224.676 | 1800.995 | 2.525354 | 1036.082 | 1523.65
3.110672 | 1192.344 | 1753.447 | 2.87551 | 1093.432 | 1607.988 | 2.819654 | 1135.948 | 1670.512 | 2.796027 | 1113.901 | 1638.09 | 2.524174 | 1057.356 | 1554.935 | 2.467657 | 1008.16 | 1482.588 | 2.746167 | 1056.331 | 1553.428 | 2.988663 | 1177.457 | 1731.554 | 3.257679 | 1225.697 | 1802.496 | 2.528674 | 1037.167 | 1525.246
3.114032 | 1193.424 | 1755.036 | 2.880522 | 1094.786 | 1609.979 | 2.823015 | 1137.097 | 1672.202 | 2.801 | 1115.216 | 1640.023 | 2.527526 | 1058.468 | 1556.57 | 2.471011 | 1009.19 | 1484.103 | 2.749509 | 1057.604 | 1555.3 | 2.992002 | 1178.519 | 1733.116 | 3.26101 | 1226.703 | 1803.975 | 2.533673 | 1038.713 | 1527.519
3.119004 | 1194.885 | 1757.184 | 2.883837 | 1095.864 | 1611.564 | 2.826348 | 1138.147 | 1673.746 | 2.806016 | 1116.702 | 1642.208 | 2.530858 | 1059.499 | 1558.087 | 2.474344 | 1010.335 | 1485.786 | 2.752846 | 1058.851 | 1557.134 | 2.99534 | 1179.524 | 1734.593 | 3.264368 | 1227.71 | 1805.456 | 2.53699 | 1039.761 | 1529.06
3.122344 | 1195.938 | 1758.732 | 2.888855 | 1097.236 | 1613.582 | 2.829676 | 1139.162 | 1675.238 | 2.811007 | 1118.11 | 1644.28 | 2.534177 | 1060.543 | 1559.622 | 2.479366 | 1011.847 | 1488.01 | 2.756164 | 1060.165 | 1559.066 | 2.998662 | 1180.623 | 1736.21 | 3.269341 | 1229.028 | 1807.394 | 2.540347 | 1040.78 | 1530.559
3.127319 | 1197.326 | 1760.773 | 2.892171 | 1098.258 | 1615.086 | 2.833028 | 1140.328125 | 1676.953125 | 2.816015 | 1119.416 | 1646.2 | 2.537519 | 1061.602 | 1561.179 | 2.482684 | 1012.849 | 1489.484 | 2.759522 | 1061.538 | 1561.086 | 3.002016 | 1181.666 | 1737.745 | 3.274351 | 1230.399 | 1809.411 | 2.54367 | 1041.805 | 1532.067
3.13235 | 1198.714 | 1762.814 | 2.897188 | 1099.73 | 1617.25 | 2.836334 | 1141.529 | 1678.719 | 2.819342 | 1120.446 | 1647.714 | 2.54083 | 1062.74 | 1562.853 | 2.487681 | 1014.189 | 1491.454 | 2.762846 | 1062.927 | 1563.129 | 3.005341 | 1182.698 | 1739.262 | 3.277659 | 1231.405 | 1810.89 | 2.547025 | 1042.884 | 1533.653
3.137344 | 1200.202 | 1765.003 | 2.902166 | 1100.745 | 1618.742 | 2.84135 | 1143.015 | 1680.904 | 2.824348 | 1121.69 | 1649.545 | 2.54418 | 1063.747 | 1564.334 | 2.492655 | 1015.826 | 1493.862 | 2.766188 | 1064.22 | 1565.03 | 3.008667 | 1183.769 | 1740.836 | 3.282679 | 1232.826 | 1812.98 | 2.552007 | 1044.379 | 1535.851
3.140689 | 1201.292 | 1766.606 | 2.907194 | 1101.818 | 1620.32 | 2.844666 | 1144.094 | 1682.492 | 2.829354 | 1123.061 | 1651.561 | 2.549177 | 1065.171 | 1566.428 | 2.497691 | 1017.282 | 1496.003 | 2.769521 | 1065.512 | 1566.929 | 3.01202 | 1184.839 | 1742.411 | 3.287678 | 1234.306 | 1815.156 | 2.555345 | 1045.444 | 1537.418
3.143991 | 1202.364 | 1768.182 | 2.912176 | 1102.86 | 1621.853 | 2.848019 | 1145.207 | 1684.128 | 2.834333 | 1124.286 | 1653.362 | 2.552524 | 1066.241 | 1568.001 | 2.501009 | 1018.345 | 1497.566 | 2.772837 | 1066.737 | 1568.731 | 3.017012 | 1186.353 | 1744.637 | 3.292674 | 1235.776 | 1817.317 | 2.558667 | 1046.465 | 1538.919
3.147345 | 1203.396 | 1769.701 | 2.91717 | 1104.039 | 1623.587 | 2.85135 | 1146.248 | 1685.659 | 2.839355 | 1125.659 | 1655.381 | 2.557502 | 1067.753 | 1570.225 | 2.504359 | 1019.475 | 1499.227 | 2.776185 | 1067.967 | 1570.539 | 3.020358 | 1187.431 | 1746.222 | 3.296003 | 1236.784 | 1818.799 | 2.561993 | 1047.548 | 1540.511
3.152327 | 1204.876 | 1771.877 | 2.922176 | 1105.299 | 1625.44 | 2.854673 | 1147.38 | 1687.324 | 2.842669 | 1126.666 | 1656.861 | 2.56084 | 1068.84 | 1571.823 | 2.50768 | 1020.515 | 1500.757 | 2.779501 | 1069.191 | 1572.339 | 3.023669 | 1188.515 | 1747.816 | 3.300985 | 1238.19 | 1820.868 | 2.565356 | 1048.552 | 1541.988
3.157353 | 1206.188 | 1773.807 | 2.925508 | 1106.302 | 1626.915 | 2.85802 | 1148.411 | 1688.839 | 2.846015 | 1127.686 | 1658.362 | 2.564173 | 1069.938 | 1573.438 | 2.512679 | 1022.005 | 1502.948 | 2.782841 | 1070.461 | 1574.207 | 3.027023 | 1189.585 | 1749.39 | 3.306009 | 1239.616 | 1822.964 | 2.570339 | 1050.034 | 1544.168
3.160671 | 1207.214 | 1775.315 | 2.930523 | 1107.663 | 1628.916 | 2.861335 | 1149.504 | 1690.446 | 2.851008 | 1129.149 | 1660.513 | 2.56749 | 1071.014 | 1575.02 | 2.516008 | 1023.064 | 1504.506 | 2.786185 | 1071.761 | 1576.119 | 3.030348 | 1190.625 | 1750.919 | 3.309338 | 1240.634 | 1824.462 | 2.573696 | 1051.115 | 1545.757
3.164023 | 1208.223 | 1776.799 | 2.933851 | 1108.701 | 1630.443 | 2.864682 | 1150.516 | 1691.936 | 2.856018 | 1130.587 | 1662.628 | 2.57085 | 1072.038 | 1576.527 | 2.519332 | 1024.117 | 1506.054 | 2.789495 | 1073.075 | 1578.052 | 3.033681 | 1191.662 | 1752.444 | 3.314354 | 1242.062 | 1826.561 | 2.577002 | 1052.151 | 1547.281
3.167342 | 1209.243 | 1778.299 | 2.938854 | 1110.125 | 1632.537 | 2.868015 | 1151.58 | 1693.5 | 2.860994 | 1131.982 | 1664.679 | 2.574174 | 1073.072 | 1578.047 | 2.522686 | 1025.148 | 1507.571 | 2.792846 | 1074.314 | 1579.874 | 3.037033 | 1192.662 | 1753.915 | 3.317674 | 1243.069 | 1828.042 | 2.582014 | 1053.621 | 1549.442
3.170673 | 1210.318 | 1779.879 | 2.942173 | 1111.216 | 1634.141 | 2.871332 | 1152.678 | 1695.114 | 2.866009 | 1133.433 | 1666.813 | 2.577509 | 1074.24 | 1579.765 | 2.52768 | 1026.528 | 1509.599 | 2.796172 | 1075.618 | 1581.791 | 3.040342 | 1193.676 | 1755.406 | 3.322678 | 1244.556 | 1830.229 | 2.585332 | 1054.64 | 1550.941
3.174017 | 1211.367 | 1781.421 | 2.945494 | 1112.244 | 1635.652 | 2.874686 | 1153.803 | 1696.769 | 2.871012 | 1134.838 | 1668.879 | 2.580851 | 1075.413 | 1581.49 | 2.532674 | 1027.987 | 1511.745 | 2.799503 | 1076.987 | 1583.804 | 3.04369 | 1194.678 | 1756.88 | 3.327662 | 1245.949 | 1832.278 | 2.588675 | 1055.691 | 1552.487
3.179005 | 1212.859 | 1783.617 | 2.950511 | 1113.715 | 1637.816 | 2.879668 | 1155.294 | 1698.962 | 2.876015 | 1136.227 | 1670.922 | 2.584158 | 1076.465 | 1583.037 | 2.537669 | 1029.391 | 1513.81 | 2.802855 | 1078.362 | 1585.826 | 3.047008 | 1195.867 | 1758.628 | 3.331017 | 1246.979 | 1833.792 | 2.593679 | 1057.124 | 1554.594
3.182353 | 1213.96 | 1785.236 | 2.955528 | 1115.111 | 1639.869 | 2.883025 | 1156.466 | 1700.686 | 2.881021 | 1137.584 | 1672.918 | 2.587514 | 1077.506 | 1584.568 | 2.541002 | 1030.459 | 1515.381 | 2.806166 | 1079.661 | 1587.736 | 3.052003 | 1197.296875 | 1760.731 | 3.336005 | 1248.433 | 1835.931 | 2.597018 | 1058.233 | 1556.226
3.187336 | 1215.467 | 1787.452 | 2.960509 | 1116.343 | 1641.681 | 2.886342 | 1157.549 | 1702.278 | 2.885989 | 1139.024 | 1675.036 | 2.590837 | 1078.653 | 1586.254 | 2.54433 | 1031.513 | 1516.93 | 2.809516 | 1080.98 | 1589.677 | 3.055344 | 1198.392 | 1762.342 | 3.341023 | 1249.876 | 1838.053 | 2.600348 | 1059.307 | 1557.805
3.192347 | 1216.88 | 1789.53 | 2.965512 | 1117.672 | 1643.635 | 2.891349 | 1158.885 | 1704.243 | 2.891017 | 1140.455 | 1677.139 | 2.594175 | 1079.721 | 1587.826 | 2.547684 | 1032.524 | 1518.417 | 2.812845 | 1082.257 | 1591.554 | 3.06035 | 1199.959 | 1764.646 | 3.346005 | 1251.234 | 1840.05 | 2.605328 | 1060.72 | 1559.883
3.197354 | 1218.225 | 1791.508 | 2.968821 | 1118.711 | 1645.163 | 2.894665 | 1159.973 | 1705.842 | 2.896016 | 1141.808 | 1679.13 | 2.597517 | 1080.829 | 1589.455 | 2.552661 | 1034.036 | 1520.642 | 2.816181 | 1083.397 | 1593.23 | 3.065341 | 1201.444 | 1766.83 | 3.351014 | 1252.754 | 1842.286 | 2.610331 | 1062.243 | 1562.122
3.202331 | 1219.704 | 1793.683 | 2.973855 | 1120.164 | 1647.3 | 2.898002 | 1160.976 | 1707.317 | 2.901017 | 1143.154 | 1681.108 | 2.600828 | 1081.952 | 1591.105 | 2.556019 | 1035.046 | 1522.127 | 2.819534 | 1084.563 | 1594.945 | 3.06868 | 1202.516 | 1768.406 | 3.354339 | 1253.798 | 1843.821 | 2.615347 | 1063.723 | 1564.298
3.207351 | 1221.169 | 1795.836 | 2.978841 | 1121.488 | 1649.247 | 2.901346 | 1162.048 | 1708.894 | 2.906013 | 1144.518 | 1683.115 | 2.604181 | 1083.093 | 1592.783 | 2.561002 | 1036.41 | 1524.132 | 2.822839 | 1085.736 | 1596.671 | 3.073656 | 1203.939 | 1770.498 | 3.359349 | 1255.074 | 1845.697 | 2.620328 | 1065.162 | 1566.415
3.212343 | 1222.69 | 1798.074 | 2.983855 | 1122.898 | 1651.32 | 2.904664 | 1163.078 | 1710.409 | 2.90933 | 1145.534 | 1684.609 | 2.60751 | 1084.14 | 1594.323 | 2.564357 | 1037.554 | 1525.815 | 2.826186 | 1086.947 | 1598.452 | 3.07701 | 1205.046 | 1772.126 | 3.362666 | 1256.112 | 1847.223 | 2.623676 | 1066.302 | 1568.091
3.215695 | 1223.747 | 1799.627 | 2.988838 | 1124.205 | 1653.242 | 2.908027 | 1164.271 | 1712.163 | 2.912668 | 1146.61 | 1686.191 | 2.612518 | 1085.683 | 1596.593 | 2.567675 | 1038.632 | 1527.4 | 2.829512 | 1087.995 | 1599.993 | 3.080352 | 1206.075 | 1773.64 | 3.366024 | 1257.117 | 1848.702 | 2.62701 | 1067.389 | 1569.689
3.219003 | 1224.765 | 1801.125 | 2.99218 | 1125.236 | 1654.759 | 2.911348 | 1165.529 | 1714.013 | 2.916026 | 1147.614 | 1687.667 | 2.617496 | 1087.182 | 1598.797 | 2.571018 | 1039.649 | 1528.895 | 2.832829 | 1089.243 | 1601.827 | 3.083675 | 1207.095 | 1775.14 | 3.371001 | 1258.478 | 1850.702 | 2.630337 | 1068.454 | 1571.255
3.224015 | 1226.253 | 1803.313 | 2.995496 | 1126.242 | 1656.238 | 2.914677 | 1166.587 | 1715.569 | 2.921013 | 1148.892 | 1689.547 | 2.620844 | 1088.239 | 1600.351 | 2.574352 | 1040.73 | 1530.486 | 2.836183 | 1090.487 | 1603.657 | 3.087034 | 1208.299 | 1776.91 | 3.374347 | 1259.518 | 1852.233 | 2.63369 | 1069.492 | 1572.782
3.228988 | 1227.705 | 1805.449 | 3.00052 | 1127.56 | 1658.176 | 2.919669 | 1168.068 | 1717.747 | 2.924362 | 1149.968 | 1691.13 | 2.625831 | 1089.707 | 1602.51 | 2.577669 | 1041.85 | 1532.132 | 2.839504 | 1091.785 | 1605.566 | 3.091999 | 1209.734 | 1779.021 | 3.379324 | 1260.955 | 1854.346 | 2.637 | 1070.544 | 1574.33
3.234011 | 1229.172 | 1807.606 | 3.005518 | 1128.884 | 1660.123 | 2.922995 | 1169.106 | 1719.274 | 2.929327 | 1151.267 | 1693.039 | 2.629187 | 1090.793 | 1604.107 | 2.582694 | 1043.204 | 1534.123 | 2.84285 | 1092.996 | 1607.347 | 3.09701 | 1211.068 | 1780.983 | 3.384336 | 1262.309 | 1856.336 | 2.640349 | 1071.553 | 1575.814
3.237334 | 1230.228 | 1809.158 | 3.010497 | 1130.277 | 1662.172 | 2.928009 | 1170.618 | 1721.497 | 2.934341 | 1152.541 | 1694.913 | 2.632522 | 1091.866 | 1605.685 | 2.58768 | 1044.578125 | 1536.144 | 2.846189 | 1094.386 | 1609.392 | 3.102009 | 1212.528 | 1783.129 | 3.389342 | 1263.676 | 1858.347 | 2.643681 | 1072.582 | 1577.326
3.242352 | 1231.713 | 1811.343 | 3.015504 | 1131.568 | 1664.071 | 2.931345 | 1171.71 | 1723.102 | 2.939346 | 1153.913 | 1696.931 | 2.63584 | 1092.97 | 1607.309 | 2.59267 | 1046.03 | 1538.279 | 2.849497 | 1095.765625 | 1611.42 | 3.107012 | 1213.972 | 1785.253 | 3.394342 | 1265.09 | 1860.426 | 2.64869 | 1074.125 | 1579.595
3.24734 | 1233.091 | 1813.368 | 3.020492 | 1133.044 | 1666.241 | 2.934703 | 1172.791 | 1724.692 | 2.944346 | 1155.195 | 1698.816 | 2.640846 | 1094.528 | 1609.6 | 2.595993 | 1047.05 | 1539.78 | 2.852841 | 1096.993 | 1613.225 | 3.110343 | 1215.033 | 1786.814 | 3.399356 | 1266.5 | 1862.499 | 2.653676 | 1075.661 | 1581.855
3.252324 | 1234.394 | 1815.286 | 3.025517 | 1134.288 | 1668.07 | 2.939674 | 1174.336 | 1726.965 | 2.949356 | 1156.415 | 1700.61 | 2.64416 | 1095.621 | 1611.208 | 2.599344 | 1048.085 | 1541.302 | 2.856152 | 1098.169 | 1614.954 | 3.113688 | 1216.217 | 1788.554 | 3.404322 | 1267.858 | 1864.497 | 2.658687 | 1077.138 | 1584.027
3.257351 | 1235.783 | 1817.329 | 3.030496 | 1135.686 | 1670.126 | 2.943012 | 1175.439 | 1728.587 | 2.954323 | 1157.767 | 1702.599 | 2.647515 | 1096.657 | 1612.73 | 2.604338 | 1049.517 | 1543.408 | 2.8595 | 1099.373 | 1616.725 | 3.118667 | 1217.694 | 1790.727 | 3.409352 | 1269.323 | 1866.651 | 2.661993 | 1078.208 | 1585.6
3.260676 | 1236.844 | 1818.889 | 3.03551 | 1137.121 | 1672.237 | 2.947996 | 1176.933 | 1730.784 | 2.959337 | 1159.106 | 1704.568 | 2.650839 | 1097.71 | 1614.28 | 2.609349 | 1051.037 | 1545.642 | 2.862845 | 1100.597 | 1618.524 | 3.122014 | 1218.745 | 1792.271 | 3.41267 | 1270.37 | 1868.191 | 2.667009 | 1079.708 | 1587.806
3.265692 | 1238.344 | 1821.094 | 3.038839 | 1138.131 | 1673.722 | 2.95302 | 1178.401 | 1732.942 | 2.964341 | 1160.489 | 1706.601 | 2.654195 | 1098.787 | 1615.864 | 2.614351 | 1052.408 | 1547.659 | 2.866165 | 1101.607 | 1620.011 | 3.125329 | 1219.753 | 1793.754 | 3.416032 | 1271.37 | 1869.662 | 2.670334 | 1080.794 | 1589.403
3.270665 | 1239.758 | 1823.174 | 3.043848 | 1139.516 | 1675.758 | 2.958024 | 1179.932 | 1735.194 | 2.969337 | 1161.887 | 1708.658 | 2.657528 | 1099.87 | 1617.456 | 2.619319 | 1053.985 | 1549.978 | 2.869524 | 1102.915 | 1621.934 | 3.130348 | 1221.109375 | 1795.749 | 3.419349 | 1272.434 | 1871.226 | 2.673678 | 1081.856 | 1590.965
3.27568 | 1241.191 | 1825.281 | 3.048852 | 1140.958 | 1677.88 | 2.961353 | 1181.099 | 1736.911 | 2.974351 | 1163.086 | 1710.42 | 2.662516 | 1101.292 | 1619.547 | 2.624356 | 1055.41 | 1552.073 | 2.872837 | 1104.171875 | 1623.782 | 3.133659 | 1222.151 | 1797.282 | 3.424346 | 1273.82 | 1873.264 | 2.677024 | 1082.913 | 1592.52
3.278995 | 1242.216 | 1826.788 | 3.053838 | 1142.244 | 1679.77 | 2.964659 | 1182.222 | 1738.562 | 2.979333 | 1164.187 | 1712.04 | 2.667488 | 1102.825 | 1621.802 | 2.629344 | 1056.702 | 1553.973 | 2.876169 | 1105.433 | 1625.637 | 3.138683 | 1223.565 | 1799.36 | 3.429317 | 1275.051 | 1875.075 | 2.680331 | 1083.951 | 1594.046
3.284018 | 1243.587 | 1828.805 | 3.058864 | 1143.607 | 1681.776 | 2.968016 | 1183.253 | 1740.078 | 2.984353 | 1165.398 | 1713.821 | 2.670838 | 1103.885 | 1623.36 | 2.634352 | 1058.196 | 1556.171 | 2.879511 | 1106.717 | 1627.525 | 3.143672 | 1225.076 | 1801.583 | 3.434352 | 1276.304 | 1876.918 | 2.683683 | 1084.974 | 1595.55
3.287335 | 1244.642 | 1830.355 | 3.063843 | 1145.055 | 1683.905 | 2.971331 | 1184.344 | 1741.682 | 2.989346 | 1166.682 | 1715.708 | 2.675841 | 1105.293 | 1625.43 | 2.639341 | 1059.609 | 1558.248 | 2.882828 | 1108.11 | 1629.574 | 3.147021 | 1226.221 | 1803.266 | 3.439339 | 1277.627 | 1878.863 | 2.686991 | 1086.029 | 1597.102
3.290684 | 1245.719 | 1831.94 | 3.068845 | 1146.54 | 1686.088 | 2.976352 | 1185.765 | 1743.771 | 2.994344 | 1168.007 | 1717.657 | 2.679182 | 1106.337 | 1626.967 | 2.644326 | 1061.045 | 1560.36 | 2.886184 | 1109.27 | 1631.279 | 3.152003 | 1227.71875 | 1805.46875 | 3.444341 | 1279.019 | 1880.91 | 2.690333 | 1087.135 | 1598.728
3.295664 | 1246.958 | 1833.762 | 3.072155 | 1147.546 | 1687.568 | 2.981345 | 1187.203 | 1745.886 | 2.997684 | 1169.008 | 1719.129 | 2.682527 | 1107.38 | 1628.501 | 2.647677 | 1062.095 | 1561.905 | 2.889515 | 1110.454 | 1633.021 | 3.155356 | 1228.745 | 1806.978 | 3.449344 | 1280.385 | 1882.919 | 2.693685 | 1088.185 | 1600.272
3.300688 | 1248.487 | 1836.01 | 3.077177 | 1149.047 | 1689.775 | 2.984694 | 1188.324 | 1747.536 | 3.002683 | 1170.219 | 1720.911 | 2.687503 | 1108.818 | 1630.614 | 2.652673 | 1063.49 | 1563.956 | 2.892846 | 1111.719 | 1634.881 | 3.160343 | 1230.15 | 1809.043 | 3.454329 | 1281.871 | 1885.105 | 2.697006 | 1089.27 | 1601.867
3.305667 | 1249.835 | 1837.993 | 3.080498 | 1150.048 | 1691.248 | 2.989655 | 1189.75 | 1749.633 | 3.007688 | 1171.387 | 1722.628 | 2.690842 | 1109.82 | 1632.088 | 2.656012 | 1064.498 | 1565.438 | 2.896191 | 1112.911 | 1636.633 | 3.165359 | 1231.655 | 1811.257 | 3.459349 | 1283.101 | 1886.913 | 2.700364 | 1090.313 | 1603.401
3.310678 | 1251.226 | 1840.038 | 3.083861 | 1151.066 | 1692.744 | 2.993007 | 1190.873 | 1751.284 | 3.012655 | 1172.674 | 1724.52 | 2.694159 | 1110.926 | 1633.714 | 2.659348 | 1065.51 | 1566.926 | 2.899501 | 1114.095 | 1638.375 | 3.170355 | 1233.098 | 1813.379 | 3.464346 | 1284.435 | 1888.875 | 2.703676 | 1091.371 | 1604.957
3.314002 | 1252.231 | 1841.516 | 3.087174 | 1152.083 | 1694.24 | 2.996327 | 1191.932 | 1752.84 | 3.017677 | 1173.912 | 1726.341 | 2.699187 | 1112.36 | 1635.823 | 2.664336 | 1066.935 | 1569.021 | 2.902858 | 1115.306 | 1640.156 | 3.173685 | 1234.153 | 1814.931 | 3.469347 | 1285.867 | 1890.982 | 2.707004 | 1092.405 | 1606.477
3.319017 | 1253.598 | 1843.527 | 3.092185 | 1153.623 | 1696.504 | 3.001349 | 1193.401 | 1755.001 | 3.022671 | 1175.157 | 1728.172 | 2.702504 | 1113.417 | 1637.378 | 2.667681 | 1068.006 | 1570.597 | 2.906178 | 1116.56 | 1642 | 3.17867 | 1235.579 | 1817.028 | 3.47434 | 1287.239 | 1892.999 | 2.710341 | 1093.431 | 1607.987
3.324012 | 1255.089 | 1845.719 | 3.097154 | 1154.919 | 1698.41 | 3.004671 | 1194.688 | 1756.895 | 3.027683 | 1176.513 | 1730.166 | 2.705856 | 1114.516 | 1638.995 | 2.670995 | 1069.075 | 1572.17 | 2.909507 | 1117.804 | 1643.83 | 3.183674 | 1237.047 | 1819.187 | 3.479331 | 1288.714 | 1895.167 | 2.713658 | 1094.492 | 1609.547
3.328991 | 1256.51 | 1847.808 | 3.102185 | 1156.285 | 1700.419 | 3.008 | 1195.85 | 1758.603 | 3.032682 | 1177.712 | 1731.929 | 2.71083 | 1115.954 | 1641.109 | 2.676012 | 1070.549 | 1574.336 | 2.912854 | 1118.894 | 1645.433 | 3.187022 | 1238.081 | 1820.707 | 3.484354 | 1290.011 | 1897.075 | 2.717012 | 1095.599 | 1611.174
3.334012 | 1257.82 | 1849.736 | 3.107189 | 1157.581 | 1702.326 | 3.011352 | 1196.903 | 1760.152 | 3.037652 | 1179.024 | 1733.859 | 2.714182 | 1117.05 | 1642.72 | 2.679322 | 1071.582 | 1575.855 | 2.916168 | 1120.074 | 1647.167 | 3.190358 | 1239.124 | 1822.241 | 3.489333 | 1291.303 | 1898.975 | 2.722003 | 1097.146 | 1613.449
3.339 | 1259.254 | 1851.844 | 3.110526 | 1158.621 | 1703.855 | 3.016344 | 1198.433 | 1762.402 | 3.041011 | 1180.038 | 1735.35 | 2.719164 | 1118.556 | 1644.935 | 2.682676 | 1072.611 | 1577.369 | 2.919517 | 1121.287 | 1648.952 | 3.193669 | 1240.14 | 1823.735 | 3.494351 | 1292.453 | 1900.666 | 2.72535 | 1098.152 | 1614.93
3.344024 | 1260.554 | 1853.757 | 3.11383 | 1159.63 | 1705.339 | 3.021345 | 1199.839 | 1764.469 | 3.046007 | 1181.272 | 1737.165 | 2.72419 | 1120.034 | 1647.109 | 2.687664 | 1074.078 | 1579.526 | 2.922847 | 1122.532 | 1650.783 | 3.197008 | 1241.152 | 1825.223 | 3.499344 | 1293.843 | 1902.71 | 2.72867 | 1099.252 | 1616.548
3.347333 | 1261.589 | 1855.278 | 3.11884 | 1161.163 | 1707.593 | 3.026351 | 1201.289 | 1766.601 | 3.051032 | 1182.527 | 1739.011 | 2.727499 | 1121.115 | 1648.699 | 2.691017 | 1075.092 | 1581.018 | 2.92617 | 1123.693 | 1652.49 | 3.200319 | 1242.23 | 1826.808 | 3.502679 | 1294.972 | 1904.37 | 2.731994 | 1100.26 | 1618.03
3.350683 | 1262.595 | 1856.757 | 3.122158 | 1162.218 | 1709.145 | 3.029677 | 1202.344 | 1768.153 | 3.055997 | 1183.534 | 1740.492 | 2.732523 | 1122.576 | 1650.847 | 2.694344 | 1076.106 | 1582.509 | 2.929513 | 1124.929 | 1654.307 | 3.203668 | 1243.266 | 1828.332 | 3.507673 | 1296.452 | 1906.547 | 2.735347 | 1101.269 | 1619.513
3.355654 | 1264.103 | 1858.975 | 3.125514 | 1163.258 | 1710.674 | 3.033013 | 1203.44 | 1769.764 | 3.061006 | 1184.699 | 1742.204 | 2.735834 | 1123.644 | 1652.417 | 2.699351 | 1077.419 | 1584.44 | 2.932823 | 1126.007 | 1655.893 | 3.208672 | 1244.659 | 1830.381 | 3.511012 | 1297.463 | 1908.034 | 2.73866 | 1102.307 | 1621.039
3.360682 | 1265.612 | 1861.194 | 3.130504 | 1164.634 | 1712.697 | 3.036361 | 1204.513 | 1771.342 | 3.06601 | 1185.881 | 1743.943 | 2.740856 | 1125.045 | 1654.478 | 2.704339 | 1078.839 | 1586.529 | 2.936169 | 1127.216 | 1657.671 | 3.213697 | 1246.135 | 1832.551 | 3.514333 | 1298.479 | 1909.527 | 2.742012 | 1103.335 | 1622.552
3.365681 | 1266.944 | 1863.153 | 3.133852 | 1165.653 | 1714.196 | 3.039674 | 1205.515 | 1772.817 | 3.071009 | 1187.284 | 1746.005 | 2.745837 | 1126.49 | 1656.603 | 2.709363 | 1080.23 | 1588.574 | 2.939506 | 1128.306 | 1659.273 | 3.218666 | 1247.482 | 1834.532 | 3.519358 | 1299.818 | 1911.496 | 2.746991 | 1104.803 | 1624.71
3.370679 | 1268.392 | 1865.282 | 3.138824 | 1167.026 | 1716.215 | 3.043021 | 1206.531 | 1774.31 | 3.076021 | 1188.581 | 1747.913 | 2.750844 | 1127.87 | 1658.632 | 2.714345 | 1081.728 | 1590.776 | 2.942833 | 1129.484 | 1661.005 | 3.222018 | 1248.512 | 1836.047 | 3.524341 | 1301.235 | 1913.581 | 2.750338 | 1105.977 | 1626.437
3.375679 | 1269.797 | 1867.349 | 3.143847 | 1168.464 | 1718.33 | 3.04634 | 1207.602 | 1775.886 | 3.080991 | 1189.779 | 1749.675 | 2.755856 | 1129.379 | 1660.851 | 2.717694 | 1082.787 | 1592.334 | 2.946192 | 1130.833 | 1662.99 | 3.226998 | 1250.016 | 1838.259 | 3.529333 | 1302.523 | 1915.475 | 2.753674 | 1107.04 | 1628
3.380653 | 1271.231 | 1869.457 | 3.148833 | 1169.89 | 1720.427 | 3.051338 | 1209.046 | 1778.009 | 3.086011 | 1190.952 | 1751.4 | 2.760834 | 1130.869 | 1663.043 | 2.722662 | 1084.183 | 1594.387 | 2.949504 | 1132.199 | 1664.999 | 3.230353 | 1251.029 | 1839.748 | 3.534344 | 1303.912 | 1917.517 | 2.757002 | 1108.161 | 1629.648
3.384016 | 1272.305 | 1871.037 | 3.153838 | 1171.36 | 1722.588 | 3.054675 | 1210.05 | 1779.485 | 3.091006 | 1192.199 | 1753.234 | 2.764176 | 1131.874 | 1664.52 | 2.726015 | 1085.219 | 1595.91 | 2.952848 | 1133.351 | 1666.692 | 3.233685 | 1252.189 | 1841.454 | 3.53934 | 1305.328 | 1919.599 | 2.760353 | 1109.214 | 1631.198
3.389004 | 1273.587 | 1872.922 | 3.158839 | 1172.601 | 1724.413 | 3.059685 | 1211.481 | 1781.59 | 3.096 | 1193.534 | 1755.197 | 2.769157 | 1133.271 | 1666.575 | 2.731008 | 1086.645 | 1598.007 | 2.956181 | 1134.484 | 1668.359 | 3.238693 | 1253.639 | 1843.587 | 3.544364 | 1306.76 | 1921.706 | 2.763666 | 1110.339 | 1632.852
3.394027 | 1275.058 | 1875.086 | 3.162176 | 1173.655 | 1725.963 | 3.064671 | 1213.051 | 1783.898 | 3.10101 | 1194.756 | 1756.994 | 2.774174 | 1134.696 | 1668.67 | 2.73602 | 1088.05 | 1600.074 | 2.959493 | 1135.703 | 1670.151 | 3.243668 | 1255.184 | 1845.859 | 3.547672 | 1307.864 | 1923.33 | 2.76701 | 1111.402 | 1634.414
3.398997 | 1276.322 | 1876.943 | 3.167181 | 1174.964 | 1727.888 | 3.069681 | 1214.488 | 1786.012 | 3.105998 | 1196.091 | 1758.958 | 2.779163 | 1136.119 | 1670.763 | 2.739335 | 1089.088 | 1601.6 | 2.962851 | 1136.807 | 1671.776 | 3.247015 | 1256.209 | 1847.366 | 3.552684 | 1309.319 | 1925.47 | 2.770345 | 1112.496 | 1636.023
3.404007 | 1277.67 | 1878.926 | 3.172168 | 1176.424 | 1730.035 | 3.072987 | 1215.524 | 1787.535 | 3.111017 | 1197.359375 | 1760.823 | 2.784189 | 1137.637 | 1672.996 | 2.744326 | 1090.46 | 1603.617 | 2.966175 | 1137.901 | 1673.383 | 3.251997 | 1257.608 | 1849.423 | 3.555992 | 1310.329 | 1926.954 | 2.773672 | 1113.558 | 1637.585
3.409015 | 1279.025 | 1880.919 | 3.175511 | 1177.513 | 1731.636 | 3.076341 | 1216.643 | 1789.181 | 3.116005 | 1198.695 | 1762.787 | 2.787498 | 1138.66 | 1674.5 | 2.749331 | 1091.881 | 1605.707 | 2.969524 | 1139.057 | 1675.084 | 3.255353 | 1258.67 | 1850.985 | 3.561024 | 1311.733 | 1929.018 | 2.77703 | 1114.583 | 1639.092
3.414009 | 1280.14 | 1882.559 | 3.180506 | 1178.871 | 1733.634 | 3.079684 | 1217.752 | 1790.812 | 3.121011 | 1199.935 | 1764.611 | 2.792504 | 1140.235 | 1676.816 | 2.754337 | 1093.235 | 1607.698 | 2.972862 | 1140.297 | 1676.908 | 3.260331 | 1260.036 | 1852.995 | 3.566008 | 1312.993 | 1930.872 | 2.780345 | 1115.664 | 1640.682
3.419024 | 1281.375 | 1884.376 | 3.183852 | 1179.884 | 1735.123 | 3.083012 | 1218.761 | 1792.295 | 3.126026 | 1201.152 | 1766.4 | 2.797505 | 1141.596 | 1678.818 | 2.759363 | 1094.543 | 1609.623 | 2.976171 | 1141.364 | 1678.476 | 3.265349 | 1261.476 | 1855.112 | 3.571017 | 1314.384 | 1932.918 | 2.785358 | 1117.116 | 1642.817
3.423995 | 1282.622 | 1886.209 | 3.188844 | 1181.285 | 1737.184 | 3.086366 | 1219.78 | 1793.795 | 3.131009 | 1202.432 | 1768.283 | 2.802513 | 1142.885 | 1680.713 | 2.764332 | 1096.023 | 1611.799 | 2.979512 | 1142.536 | 1680.2 | 3.268666 | 1262.487 | 1856.598 | 3.576005 | 1315.886 | 1935.126 | 2.790325 | 1118.566 | 1644.95
3.427345 | 1283.64 | 1887.706 | 3.19386 | 1182.643 | 1739.18 | 3.08967 | 1220.901 | 1795.442 | 3.136025 | 1203.85 | 1770.367 | 2.807528 | 1144.263 | 1682.74 | 2.769346 | 1097.456 | 1613.905 | 2.982823 | 1143.705 | 1681.919 | 3.273692 | 1263.86 | 1858.617 | 3.580993 | 1317.201 | 1937.06 | 2.793675 | 1119.61 | 1646.485
3.432329 | 1285.062 | 1889.797 | 3.198825 | 1184.123 | 1741.357 | 3.094678 | 1222.36 | 1797.589 | 3.140993 | 1205.116 | 1772.229 | 2.812499 | 1145.676 | 1684.818 | 2.774348 | 1098.924 | 1616.065 | 2.986167 | 1144.862 | 1683.621 | 3.278671 | 1265.374 | 1860.844 | 3.586017 | 1318.504 | 1938.976 | 2.797004 | 1120.618 | 1647.967
3.437347 | 1286.478 | 1891.88 | 3.203847 | 1185.477 | 1743.348 | 3.099659 | 1223.771 | 1799.663 | 3.146011 | 1206.38 | 1774.089 | 2.817515 | 1147.136 | 1686.964 | 2.779347 | 1100.324 | 1618.124 | 2.989518 | 1146.172 | 1685.548 | 3.283683 | 1266.771 | 1862.898 | 3.591004 | 1319.934 | 1941.079 | 2.802029 | 1122.046 | 1650.068
3.44234 | 1287.771 | 1893.781 | 3.207169 | 1186.509 | 1744.867 | 3.103016 | 1224.927 | 1801.363 | 3.151027 | 1207.595 | 1775.874 | 2.820831 | 1148.151 | 1688.457 | 2.784362 | 1101.656 | 1620.083 | 2.992837 | 1147.351 | 1687.281 | 3.287012 | 1267.785 | 1864.39 | 3.596016 | 1321.274 | 1943.05 | 2.805343 | 1123.171 | 1651.722
3.447337 | 1289.037 | 1895.643 | 3.212194 | 1187.89 | 1746.897 | 3.108004 | 1226.302 | 1803.385 | 3.156006 | 1208.926 | 1777.833 | 2.825854 | 1149.613 | 1690.608 | 2.789335 | 1103.111 | 1622.222 | 2.996191 | 1148.543 | 1689.034 | 3.290369 | 1268.973 | 1866.137 | 3.601008 | 1322.755 | 1945.228 | 2.808672 | 1124.37 | 1653.486
3.452352 | 1290.36 | 1897.588 | 3.21717 | 1189.384 | 1749.094 | 3.111354 | 1227.445 | 1805.066 | 3.161004 | 1210.187 | 1779.686 | 2.829172 | 1150.634 | 1692.108 | 2.794349 | 1104.397 | 1624.113 | 2.999502 | 1149.801 | 1690.883 | 3.293679 | 1270.008 | 1867.659 | 3.60435 | 1323.787 | 1946.745 | 2.813652 | 1125.878 | 1655.704
3.457332 | 1291.786 | 1899.685 | 3.2205 | 1190.393 | 1750.578 | 3.114664 | 1228.505 | 1806.625 | 3.165985 | 1211.581 | 1781.737 | 2.834188 | 1152.109 | 1694.277 | 2.799341 | 1105.771 | 1626.134 | 3.00283 | 1150.997 | 1692.642 | 3.29869 | 1271.434 | 1869.757 | 3.609343 | 1325.079 | 1948.646 | 2.816993 | 1127.139 | 1657.557
3.460683 | 1292.804 | 1901.183 | 3.225495 | 1191.775 | 1752.61 | 3.118002 | 1229.562 | 1808.179 | 3.171014 | 1212.942 | 1783.738 | 2.839171 | 1153.573 | 1696.431 | 2.802685 | 1106.802 | 1627.65 | 3.00618 | 1152.171875 | 1694.37 | 3.303663 | 1272.891 | 1871.898 | 3.614336 | 1326.514 | 1950.756 | 2.820346 | 1128.273 | 1659.225
3.464007 | 1293.852 | 1902.724 | 3.230508 | 1193.244 | 1754.771 | 3.121346 | 1230.633 | 1809.754 | 3.176014 | 1214.226 | 1785.627 | 2.844179 | 1154.923 | 1698.416 | 2.805994 | 1107.864 | 1629.212 | 3.009495 | 1153.518 | 1696.35 | 3.308683 | 1274.24 | 1873.882 | 3.619351 | 1327.899 | 1952.793 | 2.823666 | 1129.318 | 1660.762
3.46735 | 1294.857 | 1904.202 | 3.235523 | 1194.541 | 1756.678 | 3.12466 | 1231.638 | 1811.232 | 3.181003 | 1215.708 | 1787.806 | 2.847502 | 1155.97 | 1699.956 | 2.811016 | 1109.295 | 1631.317 | 3.012846 | 1154.781 | 1698.207 | 3.312002 | 1275.275 | 1875.404 | 3.624335 | 1329.303 | 1954.857 | 2.827024 | 1130.419 | 1662.381
3.472343 | 1296.249 | 1906.249 | 3.240496 | 1196.033 | 1758.872 | 3.129682 | 1232.961 | 1813.178 | 3.18602 | 1217.042 | 1789.768 | 2.850855 | 1157.044 | 1701.535 | 2.814331 | 1110.388 | 1632.923 | 3.01618 | 1155.946 | 1699.92 | 3.317028 | 1276.599 | 1877.351 | 3.62935 | 1330.569 | 1956.719 | 2.830345 | 1131.45 | 1663.897
3.477349 | 1297.629 | 1908.278 | 3.243849 | 1197.147 | 1760.51 | 3.13299 | 1233.988 | 1814.688 | 3.191 | 1218.514 | 1791.933 | 2.855835 | 1158.442 | 1703.591 | 2.819355 | 1111.871 | 1635.104 | 3.019515 | 1157.11 | 1701.632 | 3.322003 | 1277.869 | 1879.22 | 3.634336 | 1331.931 | 1958.722 | 2.833668 | 1132.45 | 1665.368
3.482318 | 1299.05 | 1910.368 | 3.248831 | 1198.506 | 1762.509 | 3.138015 | 1235.427 | 1816.805 | 3.196023 | 1219.749 | 1793.749 | 2.860855 | 1159.888 | 1705.717 | 2.824338 | 1113.226 | 1637.096 | 3.022857 | 1158.222 | 1703.268 | 3.326989 | 1279.21 | 1881.191 | 3.639339 | 1333.22 | 1960.617 | 2.838672 | 1133.898 | 1667.497
3.487345 | 1300.333 | 1912.254 | 3.252187 | 1199.538 | 1764.027 | 3.141331 | 1236.542 | 1818.444 | 3.201019 | 1221.133 | 1795.784 | 2.865848 | 1161.142 | 1707.562 | 2.829348 | 1114.631 | 1639.163 | 3.02616 | 1159.32 | 1704.882 | 3.332011 | 1280.551 | 1883.163 | 3.644356 | 1334.707 | 1962.804 | 2.842006 | 1135.045 | 1669.184
3.490667 | 1301.354 | 1913.756 | 3.257177 | 1200.888 | 1766.011 | 3.144684 | 1237.619 | 1820.027 | 3.206009 | 1222.448 | 1797.717 | 2.870831 | 1162.417 | 1709.437 | 2.83436 | 1116.059 | 1641.263 | 3.029513 | 1160.513 | 1706.636 | 3.336997 | 1281.878 | 1885.115 | 3.649335 | 1336.225 | 1965.037 | 2.847017 | 1136.547 | 1671.393
3.495689 | 1302.694 | 1915.727 | 3.262192 | 1202.137 | 1767.849 | 3.14801 | 1238.648 | 1821.542 | 3.211018 | 1223.857 | 1799.79 | 2.874171 | 1163.498 | 1711.026 | 2.839343 | 1117.331 | 1643.134 | 3.032841 | 1161.741 | 1708.443 | 3.342025 | 1283.328 | 1887.247 | 3.654353 | 1337.662 | 1967.151 | 2.852021 | 1138.017 | 1673.555
3.500669 | 1304.069 | 1917.748 | 3.26717 | 1203.585 | 1769.978 | 3.153012 | 1240.03 | 1823.573 | 3.215997 | 1225.129 | 1801.66 | 2.879169 | 1165.026 | 1713.273 | 2.844355 | 1118.714 | 1645.168 | 3.036169 | 1163.014 | 1710.315 | 3.345329 | 1284.345 | 1888.743 | 3.657658 | 1338.711 | 1968.693 | 2.857 | 1139.428 | 1675.63
3.50401 | 1305.083 | 1919.24 | 3.270516 | 1204.613 | 1771.49 | 3.156347 | 1241.118 | 1825.173 | 3.221019 | 1226.507 | 1803.687 | 2.884195 | 1166.461 | 1715.383 | 2.849331 | 1120.144 | 1647.27 | 3.039521 | 1164.139 | 1711.968 | 3.350345 | 1285.665 | 1890.684 | 3.66268 | 1340.136 | 1970.788 | 2.862017 | 1140.974 | 1677.902
3.507322 | 1306.114 | 1920.756 | 3.275502 | 1206.033 | 1773.579 | 3.159674 | 1242.122 | 1826.65 | 3.226 | 1227.873 | 1805.695 | 2.887512 | 1167.482 | 1716.886 | 2.854351 | 1121.537 | 1649.32 | 3.042836 | 1165.365 | 1713.772 | 3.355338 | 1287.141 | 1892.854 | 3.667675 | 1341.367 | 1972.599 | 2.865331 | 1141.978 | 1679.38
3.512356 | 1307.528 | 1922.835 | 3.280512 | 1207.566 | 1775.832 | 3.163032 | 1243.137 | 1828.142 | 3.231009 | 1229.366 | 1807.891 | 2.892521 | 1168.738 | 1718.732 | 2.857671 | 1122.606 | 1650.891 | 3.047855 | 1166.968 | 1716.129 | 3.35869 | 1288.144 | 1894.329 | 3.672689 | 1342.654 | 1974.491 | 2.86868 | 1143.102 | 1681.032
3.517344 | 1308.91 | 1924.868 | 3.285506 | 1208.899 | 1777.793 | 3.166342 | 1244.137 | 1829.614 | 3.236019 | 1230.696 | 1809.847 | 2.897489 | 1170.204 | 1720.888 | 2.861028 | 1123.666 | 1652.45 | 3.051167 | 1168.234 | 1717.992 | 3.36201 | 1289.157 | 1895.819 | 3.677677 | 1343.994 | 1976.462 | 2.872011 | 1144.145 | 1682.566
3.522351 | 1310.242 | 1926.826 | 3.290499 | 1210.351 | 1779.927 | 3.169689 | 1245.221 | 1831.207 | 3.241003 | 1232.09 | 1811.897 | 2.902517 | 1171.591 | 1722.928 | 2.864338 | 1124.734 | 1654.021 | 3.054514 | 1169.384 | 1719.682 | 3.365357 | 1290.182 | 1897.327 | 3.682652 | 1345.468 | 1978.629 | 2.875327 | 1145.249 | 1684.189
3.527345 | 1311.612 | 1928.842 | 3.295521 | 1211.705 | 1781.919 | 3.174664 | 1246.694 | 1833.373 | 3.24602 | 1233.39 | 1813.809 | 2.907517 | 1173.021 | 1725.031 | 2.867672 | 1125.736 | 1655.494 | 3.057843 | 1170.538 | 1721.379 | 3.368685 | 1291.291 | 1898.957 | 3.687684 | 1346.87 | 1980.691 | 2.880347 | 1146.718 | 1686.351
3.53233 | 1313.006 | 1930.891 | 3.300501 | 1213.193 | 1784.107 | 3.179677 | 1248.099 | 1835.44 | 3.251014 | 1234.792 | 1815.871 | 2.912516 | 1174.413 | 1727.079 | 2.87265 | 1127.164 | 1657.594 | 3.061161 | 1171.676 | 1723.053 | 3.373688 | 1292.729 | 1901.072 | 3.692667 | 1348.151 | 1982.575 | 2.883664 | 1147.792 | 1687.929
3.537356 | 1314.425 | 1932.979 | 3.305516 | 1214.592 | 1786.165 | 3.184673 | 1249.593 | 1837.636 | 3.256027 | 1236.152 | 1817.871 | 2.917515 | 1175.784 | 1729.093 | 2.87768 | 1128.4 | 1659.412 | 3.064515 | 1172.915 | 1724.875 | 3.37867 | 1294.155 | 1903.169 | 3.697686 | 1349.535 | 1984.61 | 2.888685 | 1149.257 | 1690.084
3.542337 | 1315.8 | 1935 | 3.310523 | 1216.036 | 1788.288 | 3.18803 | 1250.635 | 1839.168 | 3.26102 | 1237.685 | 1820.125 | 2.922489 | 1177.054 | 1730.962 | 2.882666 | 1129.538 | 1661.086 | 3.0695 | 1174.478 | 1727.173 | 3.382017 | 1295.163 | 1904.651 | 3.702672 | 1350.859 | 1986.558 | 2.891999 | 1150.357 | 1691.701
3.547344 | 1317.168 | 1937.012 | 3.315516 | 1217.364 | 1790.241 | 3.191339 | 1251.672 | 1840.694 | 3.264347 | 1238.707 | 1821.628 | 2.927525 | 1178.422 | 1732.974 | 2.887689 | 1130.747 | 1662.863 | 3.072862 | 1175.617 | 1728.848 | 3.387006 | 1296.48 | 1906.588 | 3.707662 | 1352.293 | 1988.666 | 2.895351 | 1151.377 | 1693.201
3.550658 | 1318.175 | 1938.493 | 3.320524 | 1218.786 | 1792.332 | 3.196337 | 1253.227 | 1842.98 | 3.269341 | 1240.023 | 1823.564 | 2.930839 | 1179.426 | 1734.449 | 2.892669 | 1132.137 | 1664.907 | 3.076174 | 1176.879 | 1730.705 | 3.392025 | 1297.866 | 1908.627 | 3.712681 | 1353.681 | 1990.707 | 2.898674 | 1152.425 | 1694.743
3.55568 | 1319.638 | 1940.645 | 3.323835 | 1219.806 | 1793.833 | 3.201316 | 1254.665 | 1845.095 | 3.274338 | 1241.438 | 1825.644 | 2.935863 | 1180.831 | 1736.516 | 2.897667 | 1133.538 | 1666.967 | 3.079509 | 1178.01 | 1732.367 | 3.397004 | 1299.347 | 1910.804 | 3.717671 | 1355.041 | 1992.707 | 2.90202 | 1153.46 | 1696.265
3.558991 | 1320.642 | 1942.12 | 3.327168 | 1220.847 | 1795.363 | 3.206347 | 1256.202 | 1847.356 | 3.27936 | 1242.716 | 1827.524 | 2.939159 | 1181.898 | 1738.085 | 2.901008 | 1134.63 | 1668.573 | 3.082846 | 1179.228 | 1734.159 | 3.400349 | 1300.379 | 1912.322 | 3.72102 | 1356.072 | 1994.223 | 2.905364 | 1154.583 | 1697.916
3.564008 | 1321.995 | 1944.111 | 3.332177 | 1222.254 | 1797.433 | 3.209668 | 1257.294 | 1848.961 | 3.284331 | 1244.104 | 1829.565 | 2.944182 | 1183.303 | 1740.151 | 2.904356 | 1135.649 | 1670.072 | 3.086156 | 1180.312 | 1735.753 | 3.403662 | 1301.4 | 1913.824 | 3.725999 | 1357.428 | 1996.218 | 2.910346 | 1155.952 | 1699.929
3.569002 | 1323.275 | 1945.992 | 3.337191 | 1223.614 | 1799.433 | 3.21469 | 1258.734 | 1851.079 | 3.289335 | 1245.602 | 1831.768 | 2.949166 | 1184.788 | 1742.335 | 2.907673 | 1136.734 | 1671.668 | 3.089513 | 1181.495 | 1737.492 | 3.408674 | 1302.85 | 1915.956 | 3.731017 | 1358.786 | 1998.214 | 2.913687 | 1157.127 | 1701.657
3.574005 | 1324.697 | 1948.084 | 3.342165 | 1224.775 | 1801.14 | 3.217996 | 1259.775 | 1852.611 | 3.294333 | 1246.961 | 1833.766 | 2.954185 | 1186.114 | 1744.286 | 2.912691 | 1138.186 | 1673.803 | 3.092843 | 1182.69 | 1739.25 | 3.413664 | 1304.324 | 1918.124 | 3.736006 | 1360.152 | 2000.223 | 2.916992 | 1158.187 | 1703.215
3.579018 | 1326.137 | 1950.201 | 3.347172 | 1226.121 | 1803.119 | 3.22135 | 1260.779 | 1854.087 | 3.297679 | 1248 | 1835.295 | 2.959192 | 1187.502 | 1746.326 | 2.917677 | 1139.515 | 1675.757 | 3.096183 | 1183.899 | 1741.028 | 3.418692 | 1305.752 | 1920.223 | 3.741009 | 1361.489 | 2002.19 | 2.920344 | 1159.363 | 1704.945
3.582336 | 1327.179 | 1951.734 | 3.352159 | 1227.572 | 1805.253 | 3.22633 | 1262.21 | 1856.191 | 3.301 | 1249.02 | 1836.794 | 2.964155 | 1188.672 | 1748.048 | 2.921026 | 1140.527 | 1677.246 | 3.099531 | 1184.958 | 1742.585 | 3.422004 | 1306.761 | 1921.708 | 3.746018 | 1362.899 | 2004.263 | 2.923675 | 1160.464 | 1706.565
3.587349 | 1328.545 | 1953.743 | 3.357172 | 1229.026 | 1807.391 | 3.231357 | 1263.67 | 1858.338 | 3.306023 | 1250.376 | 1838.789 | 2.969174 | 1190.103 | 1750.152 | 2.926005 | 1141.835 | 1679.169 | 3.102837 | 1186.106 | 1744.274 | 3.42702 | 1308.115 | 1923.698 | 3.751001 | 1364.265 | 2006.272 | 2.927005 | 1161.546 | 1708.156
3.592341 | 1329.943 | 1955.799 | 3.360506 | 1230.031 | 1808.869 | 3.23635 | 1265.144 | 1860.506 | 3.311002 | 1251.788 | 1840.865 | 2.974161 | 1191.537 | 1752.261 | 2.931011 | 1143.213 | 1681.195 | 3.106189 | 1187.265 | 1745.978 | 3.432003 | 1309.417 | 1925.613 | 3.756023 | 1365.649 | 2008.307 | 2.93201 | 1162.968 | 1710.247
3.597366 | 1331.242 | 1957.709 | 3.365513 | 1231.343 | 1810.799 | 3.241345 | 1266.623 | 1862.681 | 3.315999 | 1253.034 | 1842.697 | 2.977519 | 1192.599 | 1753.822 | 2.936018 | 1144.763 | 1683.475 | 3.109502 | 1188.327 | 1747.54 | 3.435355 | 1310.433 | 1927.107 | 3.761002 | 1367.101 | 2010.442 | 2.937007 | 1164.366 | 1712.303
3.602345 | 1332.49 | 1959.544 | 3.370509 | 1232.671 | 1812.751 | 3.246348 | 1268.032 | 1864.753 | 3.321018 | 1254.346 | 1844.627 | 2.982497 | 1193.977 | 1755.849 | 2.941001 | 1146.149 | 1685.514 | 3.112837 | 1189.327 | 1749.011 | 3.44035 | 1311.799 | 1929.116 | 3.766013 | 1368.389 | 2012.336 | 2.941981 | 1165.926 | 1714.597
3.607344 | 1333.882 | 1961.591 | 3.375494 | 1234.015625 | 1814.729 | 3.251328 | 1269.572 | 1867.018 | 3.326007 | 1255.848 | 1846.835 | 2.985852 | 1195.011 | 1757.369 | 2.946012 | 1147.543 | 1687.563 | 3.116191 | 1190.494 | 1750.726 | 3.443702 | 1312.84 | 1930.647 | 3.771027 | 1369.706 | 2014.274 | 2.945339 | 1167.009 | 1716.189
3.612342 | 1335.289 | 1963.661 | 3.380521 | 1235.515 | 1816.934 | 3.256353 | 1270.931 | 1869.016 | 3.329356 | 1256.858 | 1848.32 | 2.990835 | 1196.431 | 1759.457 | 2.950993 | 1148.911 | 1689.575 | 3.119506 | 1191.738 | 1752.556 | 3.447006 | 1313.916 | 1932.229 | 3.776 | 1370.983 | 2016.151 | 2.948675 | 1168.016 | 1717.671
3.617338 | 1336.65 | 1965.661 | 3.383842 | 1236.539 | 1818.44 | 3.26133 | 1272.49 | 1871.309 | 3.334335 | 1258.308 | 1850.452 | 2.995854 | 1197.814 | 1761.491 | 2.956007 | 1150.148 | 1691.394 | 3.122861 | 1192.881 | 1754.237 | 3.452009 | 1315.307 | 1934.274 | 3.781015 | 1372.367 | 2018.187 | 2.952002 | 1169.066 | 1719.215
3.622361 | 1338.099 | 1967.792 | 3.387185 | 1237.559 | 1819.94 | 3.266341 | 1273.943 | 1873.446 | 3.339359 | 1259.641 | 1852.413 | 3.000849 | 1199.138 | 1763.438 | 2.961011 | 1151.586 | 1693.509 | 3.126178 | 1194.065 | 1755.978 | 3.455321 | 1316.354 | 1935.815 | 3.785989 | 1373.696 | 2020.141 | 2.957014 | 1170.558 | 1721.41
3.627331 | 1339.467 | 1969.804 | 3.392172 | 1238.869 | 1821.867 | 3.27135 | 1275.402 | 1875.592 | 3.344339 | 1260.946 | 1854.332 | 3.005843 | 1200.375 | 1765.258 | 2.966006 | 1152.995 | 1695.58 | 3.129497 | 1195.341 | 1757.854 | 3.458681 | 1317.388 | 1937.336 | 3.791011 | 1375.12 | 2022.236 | 2.962008 | 1172.04 | 1723.588
3.632324 | 1340.862 | 1971.856 | 3.397193 | 1240.202 | 1823.827 | 3.274681 | 1276.429 | 1877.102 | 3.349347 | 1262.417 | 1856.495 | 3.010864 | 1201.704 | 1767.212 | 2.971024 | 1154.493 | 1697.784 | 3.132843 | 1196.498 | 1759.556 | 3.463674 | 1318.81 | 1939.426 | 3.796012 | 1376.546 | 2024.332 | 2.965338 | 1173.104 | 1725.153
3.637337 | 1342.263 | 1973.916 | 3.402168 | 1241.582 | 1825.855 | 3.279682 | 1277.756 | 1879.053 | 3.354349 | 1263.766 | 1858.48 | 3.015839 | 1203.091 | 1769.252 | 2.975994 | 1155.875 | 1699.817 | 3.136157 | 1197.634 | 1761.227 | 3.467019 | 1319.848 | 1940.952 | 3.799352 | 1377.592 | 2025.871 | 2.968665 | 1174.236 | 1726.817
3.642335 | 1343.657 | 1975.967 | 3.407183 | 1243.114 | 1828.109 | 3.284673 | 1279.103 | 1881.033 | 3.359334 | 1265.143 | 1860.505 | 3.020852 | 1204.354 | 1771.109 | 2.981018 | 1157.292 | 1701.9 | 3.139514 | 1198.873 | 1763.048 | 3.471995 | 1321.232 | 1942.988 | 3.804341 | 1379.044 | 2028.006 | 2.972018 | 1175.289 | 1728.366
3.647357 | 1344.853 | 1977.726 | 3.410501 | 1244.15 | 1829.632 | 3.289701 | 1280.35 | 1882.868 | 3.364347 | 1266.362 | 1862.297 | 3.025826 | 1205.59 | 1772.926 | 2.98602 | 1158.747 | 1704.04 | 3.142849 | 1199.958 | 1764.644 | 3.477015 | 1322.726 | 1945.186 | 3.809323 | 1380.345 | 2029.919 | 2.975342 | 1176.296 | 1729.847
3.652329 | 1346.107 | 1979.568 | 3.415519 | 1245.547 | 1831.687 | 3.294675 | 1281.72 | 1884.883 | 3.369324 | 1267.735 | 1864.316 | 3.030839 | 1206.858 | 1774.792 | 2.991015 | 1160.086 | 1706.008 | 3.146172 | 1201.006 | 1766.185 | 3.482001 | 1324.224 | 1947.388 | 3.814353 | 1381.599 | 2031.763 | 2.978684 | 1177.347 | 1731.393
3.657345 | 1347.529 | 1981.661 | 3.420508 | 1246.768 | 1833.483 | 3.298023 | 1282.734 | 1886.374 | 3.374341 | 1268.964 | 1866.123 | 3.034172 | 1207.912 | 1776.341 | 2.996012 | 1161.345 | 1707.86 | 3.151178 | 1202.32 | 1768.118 | 3.487017 | 1325.638 | 1949.467 | 3.819335 | 1382.832 | 2033.577 | 2.982018 | 1178.359 | 1732.88
3.662348 | 1348.98 | 1983.795 | 3.425493 | 1247.995 | 1835.287 | 3.302996 | 1284.16 | 1888.471 | 3.379345 | 1270.206 | 1867.95 | 3.037528 | 1208.979 | 1777.911 | 3.000986 | 1162.524 | 1709.594 | 3.156178 | 1203.51 | 1769.867 | 3.490347 | 1326.662 | 1950.973 | 3.824358 | 1384.307 | 2035.746 | 2.987017 | 1179.867 | 1735.099
3.667342 | 1350.301 | 1985.737 | 3.430506 | 1249.387 | 1837.334 | 3.306347 | 1285.28 | 1890.118 | 3.384339 | 1271.383 | 1869.68 | 3.042508 | 1210.402 | 1780.003 | 3.00602 | 1163.933 | 1711.666 | 3.161168 | 1204.845 | 1771.831 | 3.495348 | 1328.052 | 1953.018 | 3.829339 | 1385.655 | 2037.727 | 2.990353 | 1180.923 | 1736.652
3.672361 | 1351.681 | 1987.766 | 3.433834 | 1250.504 | 1838.977 | 3.311336 | 1286.789 | 1892.337 | 3.389355 | 1272.574 | 1871.432 | 3.047497 | 1211.799 | 1782.058 | 3.011005 | 1165.246 | 1713.598 | 3.164515 | 1205.903 | 1773.387 | 3.500344 | 1329.479 | 1955.117 | 3.832677 | 1386.666 | 2039.215 | 2.993668 | 1181.999 | 1738.234
3.677331 | 1353.153 | 1989.931 | 3.438855 | 1252.046 | 1841.245 | 3.316357 | 1288.18 | 1894.382 | 3.394325 | 1273.943 | 1873.446 | 3.052514 | 1213.034 | 1783.873 | 3.014354 | 1166.278 | 1715.115 | 3.16785 | 1207.052 | 1775.076 | 3.505332 | 1330.736 | 1956.965 | 3.837674 | 1387.86 | 2040.971 | 2.997021 | 1183.099 | 1739.851
3.682348 | 1354.498 | 1991.909 | 3.443835 | 1253.43 | 1843.28 | 3.319664 | 1289.228 | 1895.924 | 3.399352 | 1275.324 | 1875.476 | 3.057508 | 1214.424 | 1785.918 | 3.01933 | 1167.6875 | 1717.1875 | 3.171162 | 1208.073 | 1776.578 | 3.510355 | 1332.208 | 1959.129 | 3.842676 | 1389.107 | 2042.804 | 3.000338 | 1184.123 | 1741.358
3.685661 | 1355.501 | 1993.384 | 3.448852 | 1254.769 | 1845.248 | 3.324667 | 1290.604 | 1897.947 | 3.404352 | 1276.606 | 1877.361 | 3.062531 | 1215.84 | 1788 | 3.024338 | 1168.951 | 1719.045 | 3.174519 | 1209.166 | 1778.185 | 3.515334 | 1333.495 | 1961.022 | 3.847683 | 1390.461 | 2044.796 | 3.005354 | 1185.422 | 1743.268
3.689017 | 1356.502 | 1994.856 | 3.453831 | 1256.179 | 1847.323 | 3.329662 | 1292.077 | 1900.114 | 3.411005 | 1277.929 | 1879.307 | 3.067499 | 1217.048 | 1789.777 | 3.02767 | 1170.003 | 1720.593 | 3.17784 | 1210.283 | 1779.828 | 3.520352 | 1334.895 | 1963.081 | 3.852666 | 1391.91 | 2046.927 | 3.008671 | 1186.546 | 1744.92
3.693995 | 1357.944 | 1996.976 | 3.458847 | 1257.527 | 1849.305 | 3.33467 | 1293.448 | 1902.13 | 3.417658 | 1278.968 | 1880.836 | 3.072503 | 1218.201 | 1791.472 | 3.031018 | 1171.027 | 1722.099 | 3.182854 | 1211.832 | 1782.105 | 3.525346 | 1336.227 | 1965.04 | 3.856021 | 1392.987 | 2048.51 | 3.013678 | 1187.88 | 1746.883
3.699014 | 1359.358 | 1999.056 | 3.463861 | 1258.866 | 1851.273 | 3.339687 | 1294.769 | 1904.072 | 3.426013 | 1277.679 | 1878.94 | 3.07751 | 1219.519 | 1793.411 | 3.036016 | 1172.447 | 1724.187 | 3.186167 | 1213.027 | 1783.864 | 3.528682 | 1337.237 | 1966.525 | 3.860998 | 1394.443 | 2050.652 | 3.018654 | 1189.375 | 1749.081
3.704006 | 1360.476 | 2000.7 | 3.468841 | 1260.235 | 1853.287 | 3.343009 | 1295.796 | 1905.582 | 3.42767 | 1276.329 | 1876.955 | 3.082508 | 1220.857 | 1795.378 | 3.041008 | 1173.948 | 1726.394 | 3.189506 | 1214.12 | 1785.471 | 3.531996 | 1338.275 | 1968.051 | 3.866018 | 1395.667 | 2052.451 | 3.022006 | 1190.423 | 1750.623
3.709008 | 1361.785 | 2002.624 | 3.473843 | 1261.652 | 1855.37 | 3.348011 | 1297.267 | 1907.745 | 3.429341 | 1275.076 | 1875.112 | 3.087522 | 1222.225 | 1797.39 | 3.046013 | 1175.233 | 1728.283 | 3.192846 | 1215.259 | 1787.145 | 3.537015 | 1339.722 | 1970.179 | 3.871005 | 1396.952 | 2054.341 | 3.026995 | 1191.928 | 1752.835
3.714013 | 1362.991 | 2004.398 | 3.478827 | 1263.023 | 1857.387 | 3.352996 | 1298.692 | 1909.84 | 3.431024 | 1273.833 | 1873.283 | 3.092491 | 1223.643 | 1799.475 | 3.050997 | 1176.438 | 1730.056 | 3.196166 | 1216.328 | 1788.717 | 3.542012 | 1341.161 | 1972.295 | 3.876016 | 1398.183 | 2056.152 | 3.030352 | 1193.032 | 1754.459
3.719005 | 1364.407 | 2006.481 | 3.48385 | 1264.296 | 1859.259 | 3.35635 | 1299.803 | 1911.475 | 3.432689 | 1272.584 | 1871.447 | 3.09751 | 1224.719 | 1801.057 | 3.056021 | 1177.785 | 1732.036 | 3.199525 | 1217.407 | 1790.304 | 3.547016 | 1342.492 | 1974.253 | 3.881013 | 1399.595 | 2058.228 | 3.033677 | 1194.195 | 1756.17
3.724033 | 1365.793 | 2008.519 | 3.48885 | 1265.674 | 1861.286 | 3.359684 | 1300.846 | 1913.008 | 3.434341 | 1271.395 | 1869.698 | 3.102507 | 1225.948 | 1802.865 | 3.060998 | 1179.142 | 1734.033 | 3.202849 | 1218.485 | 1791.89 | 3.552018 | 1343.87 | 1976.28 | 3.885993 | 1400.977 | 2060.261 | 3.037007 | 1195.266 | 1757.744
3.729003 | 1367.062 | 2010.385 | 3.493827 | 1267.047 | 1863.304 | 3.363011 | 1301.88 | 1914.53 | 3.435992 | 1270.194 | 1867.933 | 3.107498 | 1227.056 | 1804.494 | 3.064355 | 1180.217 | 1735.613 | 3.206176 | 1219.574 | 1793.491 | 3.556991 | 1345.254 | 1978.314 | 3.891014 | 1402.26 | 2062.147 | 3.040352 | 1196.27 | 1759.22
3.734008 | 1368.339 | 2012.264 | 3.498849 | 1268.37 | 1865.249 | 3.368017 | 1303.305 | 1916.625 | 3.43766 | 1269.073 | 1866.283 | 3.112513 | 1228.283 | 1806.299 | 3.06767 | 1181.261 | 1737.149 | 3.209521 | 1220.639 | 1795.057 | 3.562017 | 1346.722 | 1980.473 | 3.896003 | 1403.594 | 2064.108 | 3.043658 | 1197.345 | 1760.801
3.739011 | 1369.75 | 2014.339 | 3.502163 | 1269.391 | 1866.752 | 3.37302 | 1304.693 | 1918.665 | 3.439346 | 1267.931 | 1864.605 | 3.1175 | 1229.562 | 1808.179 | 3.072682 | 1182.685 | 1739.243 | 3.212824 | 1221.757 | 1796.702 | 3.565344 | 1347.811 | 1982.074 | 3.901022 | 1404.965 | 2066.125 | 3.047014 | 1198.393 | 1762.343
3.744002 | 1371.186 | 2016.449 | 3.507183 | 1270.711 | 1868.692 | 3.378 | 1305.96 | 1920.53 | 3.44768 | 1266.894 | 1863.08 | 3.122517 | 1230.795 | 1809.993 | 3.077663 | 1184.064 | 1741.27 | 3.216173 | 1222.905 | 1798.39 | 3.570367 | 1349.248 | 1984.188 | 3.906012 | 1406.306 | 2068.098 | 3.052005 | 1199.855 | 1764.493
3.749026 | 1372.791 | 2018.81 | 3.512176 | 1272.02 | 1870.618 | 3.38302 | 1307.464 | 1922.741 | 3.449354 | 1265.043 | 1860.357 | 3.127505 | 1232.137 | 1811.966 | 3.082677 | 1185.451 | 1743.311 | 3.219507 | 1224.05 | 1800.074 | 3.573673 | 1350.258 | 1985.674 | 3.910993 | 1407.685 | 2070.126 | 3.05536 | 1200.976 | 1766.141
3.753994 | 1374.167 | 2020.833 | 3.517184 | 1273.328 | 1872.541 | 3.388001 | 1308.921 | 1924.884 | 3.451016 | 1262.859 | 1857.146 | 3.132511 | 1233.16 | 1813.47 | 3.087684 | 1186.76 | 1745.235 | 3.222845 | 1225.196 | 1801.759 | 3.578689 | 1351.583 | 1987.622 | 3.916013 | 1408.919 | 2071.939 | 3.058688 | 1201.997 | 1767.643
3.758998 | 1375.473 | 2022.755 | 3.522174 | 1274.482 | 1874.238 | 3.393017 | 1310.329 | 1926.954 | 3.452677 | 1260.452 | 1853.606 | 3.137525 | 1234.438 | 1815.351 | 3.092674 | 1188.182 | 1747.327 | 3.226199 | 1226.348 | 1803.453 | 3.583664 | 1352.893 | 1989.549 | 3.921004 | 1410.219 | 2073.851 | 3.063678 | 1203.417 | 1769.731
3.764004 | 1376.862 | 2024.798 | 3.527168 | 1275.73 | 1876.074 | 3.39801 | 1311.739 | 1929.028 | 3.454347 | 1257.832 | 1849.753 | 3.142506 | 1235.462 | 1816.855 | 3.097683 | 1189.569 | 1749.366 | 3.229506 | 1227.477 | 1805.113 | 3.587026 | 1353.934 | 1991.08 | 3.926024 | 1411.638 | 2075.939 | 3.066998 | 1204.456 | 1771.259
3.769004 | 1378.016 | 2026.494 | 3.532187 | 1277.024 | 1877.976 | 3.402991 | 1313.129 | 1931.072 | 3.456025 | 1255.274 | 1845.991 | 3.147525 | 1236.682 | 1818.65 | 3.102655 | 1190.915 | 1751.345 | 3.232846 | 1228.521 | 1806.649 | 3.59201 | 1355.382 | 1993.209 | 3.931007 | 1412.999 | 2077.939 | 3.072007 | 1205.875 | 1773.345
3.774028 | 1379.168 | 2028.188 | 3.537166 | 1278.159 | 1879.645 | 3.406333 | 1314.226 | 1932.685 | 3.457694 | 1252.581 | 1842.031 | 3.152495 | 1238.014 | 1820.609 | 3.107684 | 1192.146 | 1753.155 | 3.236162 | 1229.526 | 1808.126 | 3.595366 | 1356.445 | 1994.771 | 3.935991 | 1414.39 | 2079.985 | 3.077001 | 1207.346 | 1775.509
3.778996 | 1380.443 | 2030.063 | 3.54219 | 1279.257 | 1881.26 | 3.411333 | 1315.731 | 1934.899 | 3.459345 | 1249.82 | 1837.971 | 3.15751 | 1239.346 | 1822.567 | 3.112681 | 1193.508 | 1755.159 | 3.241177 | 1231.036 | 1810.347 | 3.600328 | 1357.819 | 1996.792 | 3.941018 | 1415.581 | 2081.736 | 3.080347 | 1208.379 | 1777.028
3.784014 | 1381.693 | 2031.901 | 3.547175 | 1280.435 | 1882.992 | 3.414676 | 1316.739 | 1936.381 | 3.460997 | 1247.143 | 1834.034 | 3.162526 | 1240.674 | 1824.521 | 3.117683 | 1194.79 | 1757.045 | 3.244515 | 1232.133 | 1811.961 | 3.60534 | 1359.17 | 1998.779 | 3.946006 | 1416.838 | 2083.585 | 3.085326 | 1209.958 | 1779.35
3.789011 | 1383.091 | 2033.957 | 3.552171 | 1281.576 | 1884.67 | 3.419673 | 1318.179 | 1938.499 | 3.462666 | 1244.717 | 1830.466 | 3.167503 | 1241.848 | 1826.247 | 3.121013 | 1195.836 | 1758.582 | 3.249519 | 1233.675 | 1814.228 | 3.610346 | 1360.499 | 2000.734 | 3.951022 | 1417.982 | 2085.267 | 3.090348 | 1211.477 | 1781.584
3.794012 | 1384.5 | 2036.03 | 3.557181 | 1282.602 | 1886.18 | 3.42301 | 1319.236 | 1940.052 | 3.466017 | 1243.119 | 1828.116 | 3.172503 | 1243.04 | 1828 | 3.126001 | 1197.187 | 1760.569 | 3.25285 | 1234.848 | 1815.954 | 3.615344 | 1361.914 | 2002.815 | 3.956 | 1419.331 | 2087.251 | 3.095329 | 1212.869 | 1783.631
3.799025 | 1385.811 | 2037.958 | 3.563842 | 1283.954 | 1888.167 | 3.426351 | 1320.307 | 1941.627 | 3.476019 | 1243.39 | 1828.515 | 3.177485 | 1244.306 | 1829.861 | 3.131016 | 1198.506 | 1762.509 | 3.256162 | 1235.973 | 1817.608 | 3.620359 | 1363.406 | 2005.008 | 3.961006 | 1420.564 | 2089.064 | 3.098683 | 1213.926 | 1785.186
3.804006 | 1387.279 | 2040.116 | 3.56885 | 1284.976 | 1889.67 | 3.431338 | 1321.714 | 1943.698 | 3.482688 | 1244.563 | 1830.239 | 3.182512 | 1245.71 | 1831.927 | 3.136007 | 1199.955 | 1764.64 | 3.261173 | 1237.521 | 1819.883 | 3.62533 | 1364.698 | 2006.909 | 3.966017 | 1421.93 | 2091.074 | 3.103675 | 1215.357 | 1787.289
3.809026 | 1388.716 | 2042.23 | 3.573848 | 1286.113 | 1891.342 | 3.436343 | 1323.218 | 1945.909 | 3.489345 | 1245.855 | 1832.139 | 3.187515 | 1246.941 | 1833.737 | 3.141027 | 1201.224 | 1766.505 | 3.264498 | 1238.674 | 1821.58 | 3.628687 | 1365.708 | 2008.394 | 3.971008 | 1423.119 | 2092.822 | 3.108684 | 1216.834 | 1789.462
3.812335 | 1389.718 | 2043.703 | 3.578825 | 1287.212 | 1892.959 | 3.439685 | 1324.227 | 1947.393 | 3.495996 | 1247.126 | 1834.009 | 3.192501 | 1248.168 | 1835.542 | 3.145997 | 1202.644 | 1768.594 | 3.26785 | 1239.829 | 1823.277 | 3.633668 | 1367.178 | 2010.556 | 3.976022 | 1424.254 | 2094.491 | 3.111996 | 1217.875 | 1790.992
3.81735 | 1391.061 | 2045.678 | 3.583848 | 1288.429 | 1894.749 | 3.444684 | 1325.52 | 1949.294 | 3.501011 | 1248.168 | 1835.541 | 3.197518 | 1249.206 | 1837.068 | 3.151004 | 1204.003 | 1770.593 | 3.271175 | 1240.933 | 1824.901 | 3.638685 | 1368.624 | 2012.682 | 3.980994 | 1425.483 | 2096.298 | 3.115347 | 1218.912 | 1792.518
3.822338 | 1392.237 | 2047.407 | 3.588845 | 1289.619 | 1896.499 | 3.449681 | 1326.943 | 1951.387 | 3.507693 | 1249.392 | 1837.341 | 3.202497 | 1250.338 | 1838.732 | 3.156014 | 1205.241 | 1772.413 | 3.274519 | 1242.137 | 1826.671 | 3.643673 | 1370.03 | 2014.75 | 3.986003 | 1426.68 | 2098.059 | 3.120326 | 1220.237 | 1794.466
3.827344 | 1393.331 | 2049.016 | 3.593858 | 1290.826 | 1898.274 | 3.454653 | 1328.356 | 1953.464 | 3.519331 | 1249.101 | 1836.913 | 3.207524 | 1251.611 | 1840.605 | 3.16101 | 1206.483 | 1774.24 | 3.279505 | 1243.779 | 1829.086 | 3.648678 | 1371.291 | 2016.604 | 3.991013 | 1427.902 | 2099.855 | 3.123685 | 1221.281 | 1796.001
3.83234 | 1394.706 | 2051.038 | 3.598852 | 1292.138 | 1900.203 | 3.459684 | 1329.807 | 1955.598 | 3.524345 | 1247.658 | 1834.791 | 3.212518 | 1252.778 | 1842.321 | 3.166023 | 1207.878 | 1776.292 | 3.282845 | 1244.789 | 1830.571 | 3.653684 | 1372.654 | 2018.609 | 3.996 | 1429.119 | 2101.645 | 3.127009 | 1222.289 | 1797.484
3.837318 | 1396.069 | 2053.043 | 3.603827 | 1293.249 | 1901.836 | 3.463003 | 1330.843 | 1957.122 | 3.527681 | 1223.266 | 1798.921 | 3.217509 | 1254.106 | 1844.273 | 3.170996 | 1209.159 | 1778.174 | 3.28618 | 1245.82 | 1832.089 | 3.658666 | 1373.944 | 2020.506 | 4.001021 | 1430.304 | 2103.388 | 3.132018 | 1223.641 | 1799.473
3.842339 | 1397.548 | 2055.217 | 3.608857 | 1294.583 | 1903.798 | 3.468022 | 1332.343 | 1959.328 | 3.529341 | 1171.807 | 1723.246 | 3.222516 | 1255.263 | 1845.974 | 3.174357 | 1210.215 | 1779.728 | 3.289497 | 1246.903 | 1833.681 | 3.663681 | 1375.4 | 2022.647 | 4.006003 | 1431.612 | 2105.311 | 3.135341 | 1224.742 | 1801.091
3.847332 | 1398.923 | 2057.24 | 3.613841 | 1295.726 | 1905.479 | 3.472992 | 1333.783 | 1961.446 | 3.531016 | 1120.079 | 1647.175 | 3.2275 | 1256.458 | 1847.732 | 3.179334 | 1211.572 | 1781.723 | 3.292853 | 1247.974 | 1835.256 | 3.668674 | 1376.697 | 2024.554 | 4.011014 | 1432.954 | 2107.285 | 3.138671 | 1225.791 | 1802.633
3.852353 | 1400.241 | 2059.178 | 3.618851 | 1296.922 | 1907.238 | 3.476348 | 1334.797 | 1962.937 | 3.532697 | 1068.301 | 1571.031 | 3.232518 | 1257.867 | 1849.804 | 3.184349 | 1212.788 | 1783.512 | 3.296174 | 1249.007 | 1836.775 | 3.673687 | 1377.999 | 2026.469 | 4.014331 | 1424.152 | 2094.341 | 3.143669 | 1227.133 | 1804.608
3.857345 | 1401.419 | 2060.911 | 3.623834 | 1298.249 | 1909.189 | 3.481333 | 1336.195 | 1964.993 | 3.534365 | 1016.729 | 1495.189 | 3.2375 | 1259.157 | 1851.702 | 3.189339 | 1214.075 | 1785.405 | 3.299507 | 1250.075 | 1838.345 | 3.678689 | 1379.3 | 2028.382 | 4.016011 | 1410.061 | 2073.619 | 3.146999 | 1228.151 | 1806.104
3.862326 | 1402.804 | 2062.947 | 3.628827 | 1299.504 | 1911.035 | 3.48635 | 1337.65 | 1967.132 |  |  |  | 3.242507 | 1260.505 | 1853.684 | 3.194341 | 1215.369 | 1787.308 | 3.304511 | 1251.548 | 1840.512 | 3.683661 | 1380.609 | 2030.307 | 4.017684 | 1395.944 | 2052.858 | 3.152005 | 1229.637 | 1808.29
3.867353 | 1404.108 | 2064.865 | 3.633851 | 1300.87 | 1913.044 | 3.491358 | 1338.941 | 1969.03 |  |  |  | 3.247521 | 1261.773 | 1855.548 | 3.199355 | 1216.619 | 1789.146 | 3.309524 | 1253.037 | 1842.701 | 3.687005 | 1381.616 | 2031.788 | 4.019349 | 1381.875 | 2032.17 | 3.157022 | 1231.081 | 1810.413
3.872343 | 1405.435 | 2066.816 | 3.638837 | 1302.11 | 1914.868 | 3.496331 | 1340.47 | 1971.279 |  |  |  | 3.252501 | 1263.028 | 1857.394 | 3.204329 | 1217.869 | 1790.984 | 3.31284 | 1254.118 | 1844.291 | 3.692003 | 1382.873 | 2033.637 | 4.021006 | 1367.859 | 2011.558 | 3.160348 | 1232.12 | 1811.941
3.877361 | 1406.583 | 2068.504 | 3.643853 | 1303.273 | 1916.578 | 3.501349 | 1341.854 | 1973.315 |  |  |  | 3.257517 | 1264.278 | 1859.232 | 3.209345 | 1219.221 | 1792.973 | 3.316173 | 1255.202 | 1845.886 | 3.695359 | 1383.95 | 2035.22 | 4.022674 | 1353.843 | 1990.946 | 3.165347 | 1233.428 | 1813.865
3.882346 | 1407.716 | 2070.171 | 3.648836 | 1304.589 | 1918.513 | 3.50633 | 1343.227 | 1975.334 |  |  |  | 3.262515 | 1265.569 | 1861.131 | 3.214342 | 1220.609 | 1795.013 | 3.319515 | 1256.389 | 1847.63 | 3.700343 | 1385.441 | 2037.413 | 4.02436 | 1339.847 | 1970.363 | 3.170324 | 1234.803 | 1815.887
3.887322 | 1408.828 | 2071.805 | 3.653841 | 1305.82 | 1920.324 | 3.509687 | 1344.231 | 1976.81 |  |  |  | 3.267523 | 1266.831 | 1862.986 | 3.21935 | 1221.947 | 1796.981 | 3.322837 | 1257.419 | 1849.146 | 3.705345 | 1386.795 | 2039.405 | 4.026034 | 1325.916 | 1949.877 | 3.175348 | 1236.189 | 1817.925
3.892351 | 1410.098 | 2073.673 | 3.658854 | 1307.313 | 1922.519 | 3.514665 | 1345.537 | 1978.731 |  |  |  | 3.272519 | 1268.196 | 1864.994 | 3.222677 | 1223.013 | 1798.549 | 3.326196 | 1258.553 | 1850.814 | 3.710322 | 1388.112 | 2041.341 | 4.027696 | 1311.994 | 1929.403 | 3.180342 | 1237.565 | 1819.948
3.897336 | 1411.503 | 2075.739 | 3.663833 | 1308.662 | 1924.502 | 3.519685 | 1346.942 | 1980.797 |  |  |  | 3.277495 | 1269.626 | 1867.097 | 3.227672 | 1224.323 | 1800.476 | 3.329516 | 1259.577 | 1852.319 | 3.715353 | 1389.286 | 2043.067 | 4.029344 | 1298.252 | 1909.195 | 3.185357 | 1239.095 | 1822.198
3.902349 | 1412.898 | 2077.791 | 3.668856 | 1309.968 | 1926.423 | 3.523 | 1347.969 | 1982.307 |  |  |  | 3.282518 | 1270.939 | 1869.028 | 3.232674 | 1225.581 | 1802.325 | 3.334514 | 1261.12 | 1854.589 | 3.722028 | 1390.356 | 2044.641 | 4.031001 | 1293.892 | 1902.782 | 3.190351 | 1240.548 | 1824.336
3.907326 | 1414.119 | 2079.586 | 3.673843 | 1311.159 | 1928.175 | 3.528015 | 1349.39 | 1984.397 |  |  |  | 3.287502 | 1272.328 | 1871.07 | 3.237668 | 1226.874 | 1804.227 | 3.337837 | 1262.21 | 1856.191 | 3.728674 | 1391.596 | 2046.465 | 4.03435 | 1295.318 | 1904.88 | 3.195327 | 1241.951 | 1826.398
3.912335 | 1415.502 | 2081.621 | 3.678843 | 1312.254 | 1929.785 | 3.533006 | 1350.94 | 1986.676 |  |  |  | 3.29252 | 1273.543 | 1872.858 | 3.242699 | 1228.038 | 1805.938 | 3.34116 | 1263.216 | 1857.671 | 3.733664 | 1392.653 | 2048.019 | 4.037663 | 1296.556 | 1906.7 | 3.200355 | 1243.422 | 1828.562
3.917345 | 1416.877 | 2083.643 | 3.683843 | 1313.589 | 1931.748 | 3.536344 | 1351.973 | 1988.196 |  |  |  | 3.297506 | 1274.868 | 1874.806 | 3.247677 | 1229.256 | 1807.73 | 3.344513 | 1264.321 | 1859.296 | 3.738684 | 1394.145 | 2050.213 | 4.040993 | 1297.89 | 1908.662 | 3.205341 | 1244.869 | 1830.69
3.92234 | 1418.056 | 2085.377 | 3.688834 | 1314.869 | 1933.631 | 3.539667 | 1353.038 | 1989.762 |  |  |  | 3.302484 | 1276.149 | 1876.69 | 3.252663 | 1230.409 | 1809.424 | 3.347833 | 1265.401 | 1860.883 | 3.743672 | 1395.487 | 2052.187 | 4.044344 | 1299.181 | 1910.56 | 3.210356 | 1246.281 | 1832.767
3.927356 | 1419.41 | 2087.367 | 3.693862 | 1316.205 | 1935.596 | 3.544693 | 1354.496 | 1991.906 |  |  |  | 3.307511 | 1277.372 | 1878.489 | 3.257674 | 1231.693 | 1811.314 | 3.35286 | 1266.927 | 1863.128 | 3.748691 | 1396.799 | 2054.117 | 4.047668 | 1300.506 | 1912.509 | 3.21366 | 1247.286 | 1834.244
3.932333 | 1420.668 | 2089.217 | 3.698839 | 1317.377 | 1937.319 | 3.547999 | 1355.511 | 1993.399 |  |  |  | 3.312499 | 1278.579 | 1880.263 | 3.262669 | 1233.136 | 1813.436 | 3.356166 | 1267.942 | 1864.621 | 3.753676 | 1398.111 | 2056.046 | 4.051019 | 1301.844 | 1914.476 | 3.218673 | 1248.722 | 1836.355
3.937339 | 1422.054 | 2091.256 | 3.703846 | 1318.526 | 1939.009 | 3.55135 | 1356.543 | 1994.916 |  |  |  | 3.317523 | 1279.702 | 1881.915 | 3.267696 | 1234.611 | 1815.604 | 3.35951 | 1269.052 | 1866.254 | 3.758673 | 1399.445 | 2058.007 | 4.054338 | 1303.226 | 1916.508 | 3.223673 | 1250.084 | 1838.36
3.94235 | 1423.436 | 2093.288 | 3.708833 | 1319.776 | 1940.847 | 3.556323 | 1357.919 | 1996.94 |  |  |  | 3.322502 | 1280.884 | 1883.654 | 3.272664 | 1235.868 | 1817.453 | 3.362834 | 1270.163 | 1867.887 | 3.763686 | 1400.799 | 2059.998 | 4.057669 | 1304.591 | 1918.516 | 3.228677 | 1251.544 | 1840.505
3.947338 | 1424.683 | 2095.123 | 3.713836 | 1321.02 | 1942.677 | 3.561353 | 1359.323 | 1999.004 |  |  |  | 3.327498 | 1282.042 | 1885.356 | 3.277673 | 1237.13 | 1819.308 | 3.366159 | 1271.211 | 1869.428 | 3.768669 | 1402.094 | 2061.903 | 4.06101 | 1305.984 | 1920.564 | 3.233686 | 1252.82 | 1842.382
3.952356 | 1425.948 | 2096.982 | 3.718867 | 1322.243 | 1944.475 | 3.566347 | 1360.772 | 2001.136 |  |  |  | 3.332521 | 1283.22 | 1887.089 | 3.282678 | 1238.284 | 1821.006 | 3.369521 | 1272.262 | 1870.974 | 3.773691 | 1403.458 | 2063.909 | 4.064322 | 1307.131 | 1922.251 | 3.238659 | 1254.203 | 1844.416
3.957336 | 1427.222 | 2098.856 | 3.723837 | 1323.41 | 1946.191 | 3.569697 | 1361.78 | 2002.618 |  |  |  | 3.337507 | 1284.476 | 1888.935 | 3.287674 | 1239.457 | 1822.73 | 3.372839 | 1273.437 | 1872.702 | 3.778675 | 1404.807 | 2065.893 | 4.067684 | 1308.444 | 1924.182 | 3.243685 | 1255.626 | 1846.509
3.963995 | 1428.428 | 2100.63 | 3.728835 | 1324.691 | 1948.075 | 3.574676 | 1363.224 | 2004.741 |  |  |  | 3.342525 | 1285.846 | 1890.95 | 3.292692 | 1240.988 | 1824.982 | 3.377862 | 1274.851 | 1874.781 | 3.78368 | 1406 | 2067.646 | 4.071017 | 1309.743 | 1926.093 | 3.248674 | 1257.063 | 1848.622
3.970678 | 1420.525 | 2089.007 | 3.733837 | 1325.888 | 1949.835 | 3.57967 | 1364.734 | 2006.962 |  |  |  | 3.34751 | 1287.136 | 1892.848 | 3.297668 | 1242.421 | 1827.09 | 3.382831 | 1276.392 | 1877.047 | 3.788681 | 1407.233 | 2069.461 | 4.074348 | 1310.85 | 1927.721 | 3.253675 | 1258.536 | 1850.788
3.972336 | 1412.532 | 2077.253 | 3.73884 | 1327.164 | 1951.711 | 3.584682 | 1366.033 | 2008.872 |  |  |  | 3.352512 | 1288.463 | 1894.799 | 3.302681 | 1243.784 | 1829.095 | 3.387843 | 1277.711 | 1878.986 | 3.793674 | 1408.507 | 2071.333 | 4.077699 | 1311.969 | 1929.367 | 3.258681 | 1259.838 | 1852.702
3.974003 | 1404.453 | 2065.371 | 3.743857 | 1328.282 | 1953.355 | 3.588018 | 1367.052 | 2010.371 |  |  |  | 3.357519 | 1289.766 | 1896.714 | 3.307675 | 1244.989 | 1830.866 | 3.392841 | 1279.056 | 1880.965 | 3.798698 | 1409.893 | 2073.372 | 4.081001 | 1313.282 | 1931.297 | 3.26367 | 1261.07 | 1854.515
3.975684 | 1396.411 | 2053.545 | 3.748826 | 1329.377 | 1954.967 | 3.591344 | 1368.085 | 2011.89 |  |  |  | 3.362501 | 1291.149 | 1898.748 | 3.312673 | 1246.051 | 1832.427 | 3.397841 | 1280.523 | 1883.122 | 3.802003 | 1410.901 | 2074.855 | 4.084349 | 1314.512 | 1933.105 | 3.268685 | 1262.208 | 1856.188
3.977362 | 1388.41 | 2041.779 | 3.753844 | 1330.617 | 1956.789 | 3.596349 | 1369.586 | 2014.096 |  |  |  | 3.367522 | 1292.399 | 1900.586 | 3.317686 | 1247.344 | 1834.329 | 3.401179 | 1281.525 | 1884.595 | 3.807014 | 1412.109 | 2076.63 | 4.087674 | 1315.629 | 1934.748 | 3.273665 | 1263.634 | 1858.286
3.979027 | 1380.426 | 2030.039 | 3.758838 | 1331.783 | 1958.505 | 3.601337 | 1370.992 | 2016.165 |  |  |  | 3.372502 | 1293.783 | 1902.622 | 3.322667 | 1248.625 | 1836.214 | 3.406173 | 1283.024 | 1886.801 | 3.811991 | 1413.446 | 2078.597 | 4.091006 | 1316.842 | 1936.533 | 3.278675 | 1265.148 | 1860.512
3.980678 | 1372.564 | 2018.477 | 3.763846 | 1332.938 | 1960.203 | 3.606323 | 1372.253 | 2018.02 |  |  |  | 3.377502 | 1295.095 | 1904.552 | 3.326027 | 1249.649 | 1837.719 | 3.409511 | 1284.045 | 1888.302 | 3.817012 | 1414.854 | 2080.668 | 4.094354 | 1317.919 | 1938.116 | 3.282004 | 1266.164 | 1862.006
3.982338 | 1364.798 | 2007.056 | 3.768855 | 1334.065 | 1961.861 | 3.611352 | 1373.501 | 2019.855 |  |  |  | 3.382503 | 1296.572 | 1906.724 | 3.331 | 1250.824 | 1839.447 | 3.412852 | 1285.179 | 1889.97 | 3.822015 | 1416.247 | 2082.716 | 4.097672 | 1319.046 | 1939.774 | 3.285358 | 1267.329 | 1863.72
3.98401 | 1357.247 | 1995.951 | 3.773834 | 1335.128 | 1963.423 | 3.616338 | 1374.936 | 2021.965 |  |  |  | 3.387498 | 1297.932 | 1908.723 | 3.336015 | 1252.101 | 1841.325 | 3.416166 | 1286.19 | 1891.456 | 3.827003 | 1417.668 | 2084.806 | 4.101016 | 1320.089 | 1941.308 | 3.290338 | 1268.656 | 1865.671
3.985685 | 1349.913 | 1985.167 | 3.778852 | 1310.306 | 1926.92 | 3.619691 | 1375.989 | 2023.513 |  |  |  | 3.392526 | 1299.319 | 1910.763 | 3.341012 | 1253.377 | 1843.201 | 3.421183 | 1287.776 | 1893.788 | 3.832016 | 1418.833 | 2086.519 | 4.104342 | 1321.302 | 1943.092 | 3.293691 | 1269.668 | 1867.159
3.994011 | 1351.169 | 1987.013 |  |  |  | 3.624663 | 1377.375 | 2025.551 |  |  |  | 3.397504 | 1300.555 | 1912.581 | 3.346016 | 1254.671 | 1845.104 | 3.424499 | 1288.859 | 1895.381 | 3.83699 | 1420.059 | 2088.323 | 4.109342 | 1291.319 | 1898.998 | 3.298656 | 1270.951 | 1869.046
3.997344 | 1332.647 | 1959.775 |  |  |  | 3.629684 | 1378.739 | 2027.557 |  |  |  | 3.402515 | 1301.871 | 1914.516 | 3.351012 | 1256.089 | 1847.19 | 3.427854 | 1289.926 | 1896.951 | 3.842022 | 1421.302 | 2090.151 | 4.111017 | 1259.539 | 1852.263 | 3.303676 | 1272.289 | 1871.013
3.999008 | 1313.628 | 1931.805 |  |  |  | 3.634677 | 1380.138 | 2029.615 |  |  |  | 3.407507 | 1303.254 | 1916.55 | 3.35599 | 1257.306 | 1848.979 | 3.432837 | 1291.461 | 1899.207 | 3.847014 | 1422.466 | 2091.862 | 4.112679 | 1227.653 | 1805.372 | 3.308689 | 1273.578 | 1872.908
4.000682 | 1294.248 | 1903.306 |  |  |  | 3.639668 | 1381.577 | 2031.73 |  |  |  | 3.412508 | 1304.656 | 1918.611 | 3.361011 | 1258.602 | 1850.886 | 3.43618 | 1292.543 | 1900.798 | 3.852013 | 1423.714 | 2093.697 | 4.114329 | 1195.736 | 1758.436 | 3.313679 | 1274.731 | 1874.605
4.00236 | 1274.572 | 1874.37 |  |  |  | 3.644685 | 1382.974 | 2033.786 |  |  |  | 3.417535 | 1306.057 | 1920.673 | 3.366002 | 1259.963 | 1852.886 | 3.439502 | 1293.568 | 1902.306 | 3.857016 | 1425.029 | 2095.631 | 4.115994 | 1163.759 | 1711.41 | 3.318678 | 1275.995 | 1876.464
4.004027 | 1254.371 | 1844.663 |  |  |  | 3.649671 | 1384.382 | 2035.857 |  |  |  | 3.422502 | 1307.493 | 1922.784 | 3.371015 | 1261.319 | 1854.881 | 3.44283 | 1294.631 | 1903.869 | 3.861996 | 1426.388 | 2097.629 | 4.117691 | 1131.753 | 1664.343 | 3.32365 | 1277.294 | 1878.374
4.00569 | 1227.357 | 1804.936 |  |  |  | 3.654685 | 1385.798 | 2037.939 |  |  |  | 3.427503 | 1308.771 | 1924.664 | 3.37601 | 1262.636 | 1856.818 | 3.44618 | 1295.711 | 1905.458 | 3.867019 | 1427.736 | 2099.612 | 4.119366 | 1099.64 | 1617.117 | 3.328684 | 1278.559 | 1880.233
4.007346 | 1190.399 | 1750.587 |  |  |  | 3.657995 | 1386.926 | 2039.598 |  |  |  | 3.432501 | 1310.058 | 1926.557 | 3.380987 | 1263.961 | 1858.766 | 3.451172 | 1297.23 | 1907.691 | 3.872008 | 1428.95 | 2101.397 | 4.121016 | 1054.715 | 1551.052 | 3.333674 | 1279.72 | 1881.941
4.009017 | 1153.224 | 1695.918 |  |  |  | 3.661345 | 1387.944 | 2041.094 |  |  |  | 3.437509 | 1311.467 | 1928.629 | 3.38602 | 1265.259 | 1860.675 | 3.456186 | 1298.647 | 1909.775 | 3.877012 | 1430.263 | 2103.328 |  |  |  | 3.338671 | 1281.078 | 1883.938
4.010689 | 1116.228 | 1641.512 |  |  |  | 3.664673 | 1388.983 | 2042.621 |  |  |  | 3.442523 | 1312.863 | 1930.681 | 3.391002 | 1266.483 | 1862.475 | 3.459505 | 1299.656 | 1911.259 | 3.882021 | 1431.581 | 2105.267 |  |  |  | 3.343678 | 1282.316 | 1885.759
4.01235 | 1080.149 | 1588.454 |  |  |  | 3.66969 | 1390.44 | 2044.765 |  |  |  | 3.447488 | 1314.188 | 1932.629 | 3.396024 | 1267.661 | 1864.207 | 3.462851 | 1300.745 | 1912.86 | 3.887 | 1432.986 | 2107.332 |  |  |  | 3.348658 | 1283.816 | 1887.964
4.013999 | 1061.506 | 1561.039 |  |  |  | 3.674669 | 1391.776 | 2046.729 |  |  |  | 3.452513 | 1315.595 | 1934.699 | 3.401007 | 1268.956 | 1866.111 | 3.467824 | 1302.174 | 1914.961 | 3.892019 | 1434.335 | 2109.316 |  |  |  | 3.353683 | 1285.083 | 1889.828
4.015667 | 1043.774 | 1534.962 |  |  |  | 3.679691 | 1393.144 | 2048.741 |  |  |  | 3.457501 | 1316.909 | 1936.631 | 3.406001 | 1270.312 | 1868.106 | 3.471182 | 1303.254 | 1916.549 | 3.897006 | 1435.655 | 2111.257 |  |  |  | 3.358675 | 1286.467 | 1891.863
4.017344 | 1025.794 | 1508.521 |  |  |  | 3.684659 | 1394.502 | 2050.738 |  |  |  | 3.462514 | 1318.42 | 1938.853 | 3.411017 | 1271.666 | 1870.097 | 3.474503 | 1304.348 | 1918.159 | 3.90202 | 1437.046875 | 2113.304 |  |  |  | 3.363676 | 1287.641 | 1893.59
4.019023 | 990.7823 | 1457.033 |  |  |  | 3.689674 | 1395.86 | 2052.735 |  |  |  | 3.467526 | 1319.683 | 1940.71 | 3.416004 | 1272.982 | 1872.033 | 3.47953 | 1305.875 | 1920.404 | 3.907013 | 1438.32 | 2115.176 |  |  |  | 3.368681 | 1289.053 | 1895.667
4.020691 | 955.3971 | 1404.996 |  |  |  | 3.694693 | 1397.186 | 2054.685 |  |  |  | 3.472494 | 1321.11 | 1942.809 | 3.421017 | 1274.078 | 1873.644 | 3.482837 | 1307.135 | 1922.257 | 3.911995 | 1439.661 | 2117.149 |  |  |  | 3.373664 | 1290.419 | 1897.676
4.022348 | 926.716 | 1362.818 |  |  |  | 3.699674 | 1398.629 | 2056.807 |  |  |  | 3.475847 | 1322.146 | 1944.332 | 3.426012 | 1275.333 | 1875.49 | 3.486176 | 1308.158 | 1923.761 | 3.917013 | 1440.857 | 2118.908 |  |  |  | 3.378687 | 1291.817 | 1899.731
4.024007 | 906.6152 | 1333.258 |  |  |  | 3.704677 | 1400.118 | 2058.997 |  |  |  | 3.480829 | 1323.447 | 1946.245 | 3.432663 | 1276.715 | 1877.523 | 3.4895 | 1309.171 | 1925.251 | 3.922002 | 1442.143 | 2120.798 |  |  |  | 3.382 | 1292.846 | 1901.244
4.025682 | 886.2158 | 1303.258 |  |  |  | 3.709656 | 1401.588 | 2061.159 |  |  |  | 3.484183 | 1324.49 | 1947.78 | 3.439342 | 1277.992 | 1879.4 | 3.492824 | 1310.186 | 1926.744 | 3.927025 | 1443.262 | 2122.445 |  |  |  | 3.387021 | 1294.113 | 1903.108
4.027368 | 865.642 | 1273.003 |  |  |  | 3.714683 | 1403.048 | 2063.306 |  |  |  | 3.489169 | 1325.791 | 1949.692 | 3.446024 | 1279.373 | 1881.431 | 3.497855 | 1311.604 | 1928.829 | 3.932013 | 1444.494 | 2124.256 |  |  |  | 3.392003 | 1295.393 | 1904.99
4.029035 | 843.3027 | 1240.151 |  |  |  | 3.719682 | 1404.481 | 2065.413 |  |  |  | 3.494189 | 1326.975 | 1951.433 | 3.451006 | 1280.56 | 1883.177 | 3.501172 | 1312.631 | 1930.339 | 3.936997 | 1445.717 | 2126.055 |  |  |  | 3.397016 | 1296.763 | 1907.005
[6 empty] | 3.724666 | 1405.93 | 2067.544 |  |  |  | 3.499169 | 1328.33 | 1953.427 | 3.456 | 1281.799 | 1884.999 | 3.504527 | 1313.657 | 1931.849 | 3.942016 | 1446.943 | 2127.857 |  |  |  | 3.402011 | 1298.19 | 1909.103
[6 empty] | 3.72968 | 1407.344 | 2069.623 |  |  |  | 3.504179 | 1329.64 | 1955.353 | 3.461009 | 1283.029 | 1886.808 | 3.507836 | 1314.767 | 1933.481 | 3.947004 | 1448.176 | 2129.67 |  |  |  | 3.407005 | 1299.646 | 1911.245
[6 empty] | 3.732996 | 1408.386 | 2071.156 |  |  |  | 3.507495 | 1330.667 | 1956.863 | 3.466001 | 1284.177 | 1888.495 | 3.51117 | 1315.894 | 1935.138 | 3.952028 | 1449.435 | 2131.522 |  |  |  | 3.412031 | 1300.965 | 1913.183
[6 empty] | 3.738021 | 1409.859 | 2073.322 |  |  |  | 3.512511 | 1331.989 | 1958.807 | 3.47103 | 1285.292 | 1890.135 | 3.51617 | 1317.439 | 1937.41 | 3.957008 | 1450.792 | 2133.518 |  |  |  | 3.415338 | 1301.995 | 1914.698
[6 empty] | 3.743005 | 1411.251 | 2075.369 |  |  |  | 3.517517 | 1333.373 | 1960.842 | 3.476002 | 1286.485 | 1891.89 | 3.519509 | 1318.453 | 1938.901 | 3.961992 | 1452.118 | 2135.467 |  |  |  | 3.420347 | 1303.396 | 1916.758
[6 empty] | 3.748018 | 1412.59 | 2077.338 |  |  |  | 3.522505 | 1334.737 | 1962.848 | 3.481007 | 1287.55 | 1893.455 | 3.524515 | 1319.881 | 1941.001 | 3.967018 | 1453.319 | 2137.234 |  |  |  | 3.42532 | 1304.744 | 1918.741
[6 empty] | 3.75301 | 1413.908 | 2079.276 |  |  |  | 3.527517 | 1335.931 | 1964.604 | 3.486008 | 1288.846 | 1895.362 | 3.529523 | 1321.224 | 1942.977 | 3.972008 | 1454.544 | 2139.035 |  |  |  | 3.430345 | 1306.016 | 1920.612
[6 empty] | 3.758003 | 1415.277 | 2081.289 |  |  |  | 3.532488 | 1337.309 | 1966.631 | 3.491006 | 1290.06 | 1897.146 | 3.53449 | 1322.654 | 1945.079 | 3.977027 | 1455.749 | 2140.807 |  |  |  | 3.435341 | 1307.125 | 1922.243
[6 empty] | 3.763018 | 1416.597 | 2083.231 |  |  |  | 3.537517 | 1338.734375 | 1968.727 | 3.496028 | 1291.42 | 1899.148 | 3.537842 | 1323.658 | 1946.555 | 3.981999 | 1456.948 | 2142.57 |  |  |  | 3.440339 | 1308.431 | 1924.164
[6 empty] | 3.768003 | 1418.038 | 2085.351 |  |  |  | 3.540842 | 1339.768 | 1970.247 | 3.501002 | 1292.676 | 1900.993 | 3.541168 | 1324.818 | 1948.261 | 3.987009 | 1458.201 | 2144.413 |  |  |  | 3.445343 | 1309.677 | 1925.995
[6 empty] | 3.77135 | 1419.073 | 2086.872 |  |  |  | 3.545865 | 1341.239 | 1972.41 | 3.505999 | 1293.821 | 1902.677 | 3.5445 | 1325.944 | 1949.918 | 3.992015 | 1459.472 | 2146.282 |  |  |  | 3.450319 | 1311.141 | 1928.149
[6 empty] | 3.776337 | 1420.407 | 2088.834 |  |  |  | 3.550849 | 1342.613 | 1974.431 | 3.511007 | 1295.026 | 1904.449 | 3.547853 | 1327.039 | 1951.527 | 3.99701 | 1460.817 | 2148.26 |  |  |  | 3.455353 | 1312.506 | 1930.156
[6 empty] | 3.781354 | 1421.776 | 2090.847 |  |  |  | 3.555834 | 1343.831 | 1976.222 | 3.516011 | 1296.133 | 1906.078 | 3.551168 | 1328.084 | 1953.065 | 4.002024 | 1461.97 | 2149.957 |  |  |  | 3.458668 | 1313.515 | 1931.64
[6 empty] | 3.786336 | 1423.268 | 2093.041 |  |  |  | 3.560853 | 1345.115 | 1978.11 | 3.521027 | 1297.598 | 1908.233 | 3.55619 | 1329.527 | 1955.187 | 4.006995 | 1463.228 | 2151.805 |  |  |  | 3.463694 | 1314.824 | 1933.565
[6 empty] | 3.789683 | 1424.279 | 2094.528 |  |  |  | 3.565841 | 1346.498 | 1980.143 | 3.525993 | 1298.766 | 1909.95 | 3.559502 | 1330.539 | 1956.676 | 4.012007 | 1464.459 | 2153.616 |  |  |  | 3.468668 | 1316.202 | 1935.591
[6 empty] | 3.793005 | 1425.319 | 2096.057 |  |  |  | 3.570861 | 1347.929 | 1982.248 | 3.531018 | 1299.997 | 1911.761 | 3.562851 | 1331.56 | 1958.177 | 4.017013 | 1465.665 | 2155.39 |  |  |  | 3.47367 | 1317.414 | 1937.374
[6 empty] | 3.796358 | 1426.327 | 2097.54 |  |  |  | 3.575829 | 1349.272 | 1984.223 | 3.536008 | 1301.18 | 1913.5 | 3.567834 | 1333.085 | 1960.419 | 4.022003 | 1466.754 | 2156.991 |  |  |  | 3.478682 | 1318.787 | 1939.393
[6 empty] | 3.801336 | 1427.742 | 2099.62 |  |  |  | 3.580831 | 1350.529 | 1986.072 | 3.541014 | 1302.432 | 1915.342 | 3.572851 | 1334.53 | 1962.544 | 4.028687 | 1467.984 | 2158.799 |  |  |  | 3.483668 | 1320.106 | 1941.332
[6 empty] | 3.806348 | 1429.021 | 2101.502 |  |  |  | 3.585848 | 1351.719 | 1987.823 | 3.546027 | 1303.492 | 1916.899 | 3.577839 | 1336.042 | 1964.767 | 4.035357 | 1469.269 | 2160.69 |  |  |  | 3.488687 | 1321.511 | 1943.398
[6 empty] | 3.811324 | 1430.402 | 2103.533 |  |  |  | 3.590839 | 1353.154 | 1989.933 | 3.550991 | 1304.607 | 1918.54 | 3.582855 | 1337.478 | 1966.88 | 4.042014 | 1470.602 | 2162.649 |  |  |  | 3.49367 | 1322.829 | 1945.337
[6 empty] | 3.814679 | 1431.429 | 2105.042 |  |  |  | 3.595857 | 1354.551 | 1991.987 | 3.55601 | 1305.713 | 1920.167 | 3.586171 | 1338.547 | 1968.451 | 4.05203 | 1469.881 | 2161.59 |  |  |  | 3.498679 | 1324.123 | 1947.24
[6 empty] | 3.819669 | 1432.702 | 2106.914 |  |  |  | 3.600831 | 1355.925 | 1994.007 | 3.561001 | 1307.021 | 1922.09 | 3.589517 | 1339.581 | 1969.972 | 4.060349 | 1468.793 | 2159.99 |  |  |  | 3.503677 | 1325.316 | 1948.994
[6 empty] | 3.824685 | 1434.024 | 2108.859 |  |  |  | 3.605849 | 1357.219 | 1995.91 | 3.566013 | 1308.291 | 1923.958 | 3.592825 | 1340.61 | 1971.486 | 4.065321 | 1469.817 | 2161.496 |  |  |  | 3.508667 | 1326.516 | 1950.759
[6 empty] | 3.829673 | 1435.409 | 2110.896 |  |  |  | 3.610848 | 1358.532 | 1997.842 | 3.571015 | 1309.489 | 1925.719 | 3.597842 | 1342.012 | 1973.546 | 4.070345 | 1471.111 | 2163.398 |  |  |  | 3.512013 | 1327.536 | 1952.259
[6 empty] | 3.834658 | 1436.75 | 2112.867 |  |  |  | 3.614182 | 1359.567 | 1999.363 | 3.576003 | 1310.648 | 1927.423 | 3.602835 | 1343.362 | 1975.533 | 4.075343 | 1472.491 | 2165.427 |  |  |  | 3.517007 | 1328.776 | 1954.082
[6 empty] | 3.839684 | 1438.132 | 2114.9 |  |  |  | 3.619175 | 1360.855 | 2001.258 | 3.581021 | 1311.8 | 1929.117 | 3.606189 | 1344.443 | 1977.123 | 4.080344 | 1473.734 | 2167.257 |  |  |  | 3.522015 | 1330.1 | 1956.03
[6 empty] | 3.84467 | 1439.579 | 2117.028 |  |  |  | 3.622519 | 1361.862 | 2002.739 | 3.586001 | 1313.102 | 1931.032 | 3.609503 | 1345.521 | 1978.707 | 4.085345 | 1474.965 | 2169.066 |  |  |  | 3.526989 | 1331.408 | 1957.953
[6 empty] | 3.849692 | 1440.961 | 2119.06 |  |  |  | 3.627515 | 1363.187 | 2004.686 | 3.591013 | 1314.372 | 1932.9 | 3.612841 | 1346.599 | 1980.292 | 4.092001 | 1476.239 | 2170.94 |  |  |  | 3.532011 | 1332.628 | 1959.748
[6 empty] | 3.854671 | 1442.444 | 2121.241 |  |  |  | 3.632504 | 1364.487 | 2006.599 | 3.59602 | 1315.463 | 1934.504 | 3.616172 | 1347.755 | 1981.993 | 4.10203 | 1477.092 | 2172.194 |  |  |  | 3.537009 | 1334.029 | 1961.808
[6 empty] | 3.858013 | 1443.464 | 2122.74 |  |  |  | 3.63584 | 1365.544 | 2008.153 | 3.601006 | 1316.606 | 1936.185 | 3.619492 | 1348.78 | 1983.5 | 4.113677 | 1477.191 | 2172.34 |  |  |  | 3.542011 | 1335.24 | 1963.589
[6 empty] | 3.863008 | 1444.792 | 2124.695 |  |  |  | 3.640838 | 1366.696 | 2009.847 | 3.606017 | 1317.736 | 1937.847 | 3.624522 | 1350.146 | 1985.509 | 4.12534 | 1477.543 | 2172.858 |  |  |  | 3.547019 | 1336.451 | 1965.369
[6 empty] | 3.866352 | 1445.804 | 2126.182 |  |  |  | 3.645859 | 1368.193 | 2012.049 | 3.610983 | 1319.014 | 1939.726 | 3.629517 | 1351.537 | 1987.554 | 4.127018 | 1474.097 | 2167.79 |  |  |  | 3.551986 | 1337.765 | 1967.302
[6 empty] | 3.871342 | 1447.201 | 2128.237 |  |  |  | 3.650836 | 1369.455 | 2013.904 | 3.616013 | 1320.293 | 1941.607 | 3.634512 | 1353.051 | 1989.781 | 4.12869 | 1443.51 | 2122.809 |  |  |  | 3.557015 | 1339.067 | 1969.217
[6 empty] | 3.876342 | 1448.644 | 2130.359 |  |  |  | 3.655855 | 1370.835 | 2015.934 | 3.621012 | 1321.571 | 1943.487 | 3.637839 | 1354.173 | 1991.43 | 4.130348 | 1412.997 | 2077.937 |  |  |  | 3.56201 | 1340.442 | 1971.239
[6 empty] | 3.881355 | 1450.087 | 2132.481 |  |  |  | 3.660829 | 1372.055 | 2017.729 | 3.626004 | 1322.783 | 1945.27 | 3.642839 | 1355.647 | 1993.599 | 4.131996 | 1382.489 | 2033.071 |  |  |  | 3.567014 | 1341.847 | 1973.305
[6 empty] | 3.886332 | 1451.384 | 2134.388 |  |  |  | 3.66584 | 1373.399 | 2019.705 | 3.631016 | 1324.058 | 1947.144 | 3.646176 | 1356.731 | 1995.192 | 4.133663 | 1352.207 | 1988.539 |  |  |  | 3.572011 | 1343.14 | 1975.205
[6 empty] | 3.891351 | 1452.751 | 2136.398 |  |  |  | 3.670861 | 1374.649 | 2021.543 | 3.637674 | 1325.367 | 1949.069 | 3.651182 | 1358.171 | 1997.31 | 4.135344 | 1321.836 | 1943.876 |  |  |  | 3.576986 | 1344.318 | 1976.938
[6 empty] | 3.896336 | 1453.962 | 2138.18 |  |  |  | 3.675839 | 1376.126 | 2023.714 | 3.644344 | 1326.581 | 1950.854 | 3.656185 | 1359.628 | 1999.452 | 4.137037 | 1291.611 | 1899.427 |  |  |  | 3.582021 | 1345.691 | 1978.958
[6 empty] | 3.90135 | 1455.295 | 2140.14 |  |  |  | 3.680841 | 1377.383 | 2025.563 | 3.649364 | 1327.739 | 1952.557 | 3.661161 | 1361.083 | 2001.592 | 4.138697 | 1261.306 | 1854.862 |  |  |  | 3.587008 | 1346.99 | 1980.867
[6 empty] | 3.906346 | 1456.527 | 2141.952 |  |  |  | 3.685828 | 1378.615 | 2027.374 | 3.654336 | 1328.917 | 1954.29 | 3.664512 | 1362.122 | 2003.121 | 4.140337 | 1231.051 | 1810.369 |  |  |  | 3.592015 | 1348.434 | 1982.991
[6 empty] | 3.911323 | 1457.908 | 2143.982 |  |  |  | 3.690849 | 1379.91 | 2029.279 | 3.65934 | 1330.047 | 1955.952 | 3.667843 | 1363.21 | 2004.72 | 4.142 | 1200.945 | 1766.095 |  |  |  | 3.597013 | 1349.776 | 1984.965
[6 empty] | 3.914674 | 1458.934 | 2145.492 |  |  |  | 3.69417 | 1380.912 | 2030.753 | 3.664356 | 1331.062 | 1957.444 | 3.671162 | 1364.283 | 2006.299 | 4.143677 | 1174.407 | 1727.069 |  |  |  | 3.600344 | 1350.782 | 1986.444
[6 empty] | 3.918009 | 1459.957 | 2146.995 |  |  |  | 3.697527 | 1381.92 | 2032.236 | 3.669339 | 1332.115 | 1958.993 | 3.676172 | 1365.774 | 2008.491 | 4.14701 | 1175.719 | 1728.999 |  |  |  | 3.605343 | 1352.102 | 1988.385
[6 empty] | 3.923016 | 1461.408 | 2149.129 |  |  |  | 3.702495 | 1383.431 | 2034.457 | 3.676007 | 1333.377 | 1960.849 | 3.681172 | 1367.15 | 2010.515 | 4.150327 | 1176.998 | 1730.88 |  |  |  | 3.610342 | 1353.26 | 1990.089
[6 empty] | 3.928006 | 1462.642 | 2150.944 |  |  |  | 3.707505 | 1384.665 | 2036.272 | 3.681012 | 1334.456 | 1962.435 | 3.686171 | 1368.465 | 2012.449 | 4.153682 | 1178.27 | 1732.75 |  |  |  | 3.615358 | 1354.645 | 1992.125
[6 empty] | 3.933019 | 1463.892 | 2152.782 |  |  |  | 3.712513 | 1385.911 | 2038.104 | 3.685993 | 1335.5 | 1963.97 | 3.691184 | 1369.976 | 2014.67 | 4.157007 | 1179.548 | 1734.629 |  |  |  | 3.620325 | 1356.178 | 1994.379
[6 empty] | 3.936325 | 1464.903 | 2154.269 |  |  |  | 3.717508 | 1387.189 | 2039.984 | 3.692672 | 1336.677 | 1965.701 | 3.696165 | 1371.433 | 2016.813 | 4.160347 | 1180.75 | 1736.397 |  |  |  | 3.625338 | 1357.557 | 1996.407
[6 empty] | 3.941347 | 1466.28125 | 2156.296 |  |  |  | 3.720851 | 1388.194 | 2041.461 | 3.699349 | 1337.927 | 1967.54 | 3.699517 | 1372.446 | 2018.302 | 4.163684 | 1181.947 | 1738.157 |  |  |  | 3.63034 | 1358.732 | 1998.136
[6 empty] | 3.944672 | 1467.391 | 2157.928 |  |  |  | 3.725837 | 1389.557 | 2043.465 | 3.706015 | 1339.277 | 1969.525 | 3.702844 | 1373.514 | 2019.874 | 4.166997 | 1183.140625 | 1739.913 |  |  |  | 3.635338 | 1360.017 | 2000.025
[6 empty] | 3.948017 | 1468.41 | 2159.427 |  |  |  | 3.730851 | 1390.84 | 2045.353 | 3.711 | 1340.566 | 1971.421 | 3.707867 | 1374.913 | 2021.93 | 4.170353 | 1184.244 | 1741.536 |  |  |  | 3.64035 | 1361.216 | 2001.788
[6 empty] | 3.953008 | 1469.699 | 2161.322 |  |  |  | 3.735831 | 1392.224 | 2047.388 | 3.717681 | 1341.766 | 1973.185 | 3.712841 | 1376.446 | 2024.185 | 4.173679 | 1185.443 | 1743.299 |  |  |  | 3.643674 | 1362.227 | 2003.274
[6 empty] | 3.958013 | 1471.102 | 2163.385 |  |  |  | 3.740854 | 1393.471 | 2049.222 | 3.727685 | 1342.671875 | 1974.517 | 3.716196 | 1377.451 | 2025.663 | 4.177018 | 1186.681 | 1745.119 |  |  |  | 3.648684 | 1363.576 | 2005.259
[6 empty] | 3.962988 | 1472.333 | 2165.195 |  |  |  | 3.74584 | 1394.82 | 2051.206 | 3.729342 | 1340.835 | 1971.816 | 3.721163 | 1378.906 | 2027.803 | 4.180371 | 1187.886 | 1746.892 |  |  |  | 3.653663 | 1364.892 | 2007.194
[6 empty] | 3.968023 | 1473.846 | 2167.421 |  |  |  | 3.750845 | 1396.021 | 2052.972 | 3.731017 | 1324.55 | 1947.867 | 3.726182 | 1380.372 | 2029.959 | 4.183675 | 1189.103 | 1748.681 |  |  |  | 3.65868 | 1366.278 | 2009.232
[6 empty] | 3.973013 | 1475.24 | 2169.47 |  |  |  | 3.755857 | 1397.431 | 2055.045 | 3.732696 | 1308.395 | 1924.11 | 3.731183 | 1381.719 | 2031.939 | 4.187029 | 1190.26 | 1750.382 |  |  |  | 3.66368 | 1367.525 | 2011.066
[6 empty] | 3.978007 | 1476.645 | 2171.537 |  |  |  | 3.760832 | 1398.845 | 2057.125 | 3.734358 | 1292.272 | 1900.399 | 3.734527 | 1382.749 | 2033.455 | 4.19868 | 1186.342 | 1744.621 |  |  |  | 3.668679 | 1368.556 | 2012.582
[6 empty] | 3.983016 | 1477.91 | 2173.397 |  |  |  | 3.765851 | 1400.112 | 2058.989 | 3.736006 | 1276.32 | 1876.941 | 3.737832 | 1383.762 | 2034.944 | 4.200342 | 1183.133 | 1739.902 |  |  |  | 3.675346 | 1369.789 | 2014.396
[6 empty] | 3.987998 | 1479.2 | 2175.294 |  |  |  | 3.77085 | 1401.329 | 2060.778 | 3.737662 | 1260.313 | 1853.402 | 3.742835 | 1385.224 | 2037.095 | 4.202013 | 1179.94 | 1735.206 |  |  |  | 3.683676 | 1371.163 | 2016.416
[6 empty] | 3.993021 | 1480.444 | 2177.123 |  |  |  | 3.775847 | 1402.554 | 2062.58 | 3.739345 | 1244.487 | 1830.128 | 3.746144 | 1386.336 | 2038.729 | 4.203694 | 1176.354 | 1729.932 |  |  |  | 3.69035 | 1372.52 | 2018.411
[6 empty] | 3.998015 | 1481.92 | 2179.293 |  |  |  | 3.780846 | 1403.839 | 2064.469 | 3.741022 | 1228.669 | 1806.866 | 3.751182 | 1387.798 | 2040.879 | 4.205365 | 1172.101 | 1723.679 |  |  |  | 3.695331 | 1373.812 | 2020.312
[6 empty] | 4.003005 | 1483.071 | 2180.987 |  |  |  | 3.785822 | 1405.075 | 2066.287 | 3.742687 | 1212.9 | 1783.677 | 3.756169 | 1389.305 | 2043.096 | 4.207019 | 1167.996 | 1717.642 |  |  |  | 3.700345 | 1375.148 | 2022.276
[6 empty] | 4.008008 | 1484.489 | 2183.072 |  |  |  | 3.790847 | 1406.449 | 2068.308 | 3.744348 | 1197.126 | 1760.48 | 3.759524 | 1390.376 | 2044.671 | 4.208672 | 1164.071 | 1711.869 |  |  |  | 3.705327 | 1376.471 | 2024.223
[6 empty] | 4.012991 | 1485.747 | 2184.922 |  |  |  | 3.795835 | 1407.867 | 2070.393 | 3.746009 | 1183.415 | 1740.316 | 3.7645 | 1391.77 | 2046.721 | [6 empty] | 3.71035 | 1377.698 | 2026.026
[6 empty] | 4.018018 | 1487.075 | 2186.875 |  |  |  | 3.800848 | 1409.276 | 2072.465 | 3.749364 | 1184.921 | 1742.531 | 3.769506 | 1393.183 | 2048.799 | [6 empty] | 3.715358 | 1378.989 | 2027.925
[6 empty] | 4.022997 | 1488.624 | 2189.153 |  |  |  | 3.805843 | 1410.428 | 2074.158 | 3.752676 | 1186.333 | 1744.607 | 3.772838 | 1394.202 | 2050.297 | [6 empty] | 3.720337 | 1380.318 | 2029.879
[6 empty] | 4.028016 | 1490.066 | 2191.273 |  |  |  | 3.810821 | 1411.526 | 2075.773 | 3.756005 | 1187.849 | 1746.837 | 3.777849 | 1395.605 | 2052.36 | [6 empty] | 3.725349 | 1381.704 | 2031.918
[6 empty] | 4.033015 | 1491.601 | 2193.53 |  |  |  | 3.815854 | 1412.612 | 2077.37 | 3.759335 | 1189.194 | 1748.815 | 3.782855 | 1396.874 | 2054.226 | [6 empty] | 3.730335 | 1383.073 | 2033.931
[6 empty] | 4.037999 | 1492.93 | 2195.485 |  |  |  | 3.820837 | 1413.943 | 2079.328 | 3.762646 | 1190.603 | 1750.887 | 3.787834 | 1398.34 | 2056.382 | [6 empty] | 3.733688 | 1384.137 | 2035.495
[6 empty] | 4.04302 | 1494.105 | 2197.213 |  |  |  | 3.825856 | 1415.155 | 2081.111 | 3.766011 | 1191.998 | 1752.939 | 3.792853 | 1399.705 | 2058.39 | [6 empty] | 3.738667 | 1385.478 | 2037.468
[6 empty] | 4.046341 | 1495.117 | 2198.702 |  |  |  | 3.830842 | 1416.167 | 2082.599 | 3.769343 | 1193.464 | 1755.094 | 3.796164 | 1400.767 | 2059.952 | [6 empty] | 3.743681 | 1386.926 | 2039.596
[6 empty] | 4.051362 | 1496.537 | 2200.789 |  |  |  | 3.835833 | 1417.229 | 2084.16 | 3.77267 | 1194.803 | 1757.063 | 3.79951 | 1401.887 | 2061.599 | [6 empty] | 3.746993 | 1388.048 | 2041.248
[6 empty] | 4.056332 | 1497.881 | 2202.766 |  |  |  | 3.840852 | 1418.265 | 2085.684 | 3.776024 | 1196.142 | 1759.032 | 3.804501 | 1403.325 | 2063.713 | [6 empty] | 3.752014 | 1389.44 | 2043.294
[6 empty] | 4.061344 | 1499.232 | 2204.753 |  |  |  | 3.845836 | 1419.436 | 2087.406 | 3.779329 | 1197.45 | 1760.956 | 3.80784 | 1404.396 | 2065.289 | [6 empty] | 3.757 | 1390.869 | 2045.395
[6 empty] | 4.066327 | 1500.433 | 2206.52 |  |  |  | 3.852503 | 1420.572 | 2089.076 | 3.782679 | 1198.889 | 1763.073 | 3.812838 | 1405.782 | 2067.326 | [6 empty] | 3.761997 | 1392.121 | 2047.237
[6 empty] | 4.07134 | 1501.742 | 2208.444 |  |  |  | 3.859187 | 1421.775 | 2090.846 | 3.786008 | 1200.176 | 1764.965 | 3.817855 | 1407.226 | 2069.45 | [6 empty] | 3.767012 | 1393.339 | 2049.028
[6 empty] | 4.076356 | 1502.989 | 2210.277 |  |  |  | 3.864172 | 1422.794 | 2092.343 | 3.789336 | 1201.591 | 1767.046 | 3.822832 | 1408.568 | 2071.423 | [6 empty] | 3.772 | 1394.835 | 2051.229
[6 empty] | 4.081331 | 1504.425 | 2212.39 |  |  |  | 3.869174 | 1423.85 | 2093.897 | 3.79269 | 1203.052 | 1769.194 | 3.827849 | 1410.043 | 2073.592 | [6 empty] | 3.777018 | 1396.254 | 2053.314
[6 empty] | 4.086344 | 1505.865 | 2214.508 |  |  |  | 3.875859 | 1425.094 | 2095.727 | 3.796009 | 1204.438 | 1771.233 | 3.832854 | 1411.485 | 2075.713 | [6 empty] | 3.782002 | 1397.597 | 2055.29
[6 empty] | 4.091334 | 1507.164 | 2216.418 |  |  |  | 3.882517 | 1426.212 | 2097.371 | 3.799354 | 1205.816 | 1773.258 | 3.837848 | 1412.765 | 2077.596 | [6 empty] | 3.787014 | 1398.953 | 2057.284
[6 empty] | 4.096349 | 1508.44 | 2218.294 |  |  |  | 3.894176 | 1426.771 | 2098.193 | 3.802682 | 1207.183 | 1775.269 | 3.842851 | 1414.17 | 2079.662 | [6 empty] | 3.792027 | 1400.142 | 2059.032
[6 empty] | 4.101363 | 1509.746 | 2220.215 |  |  |  | 3.905838 | 1427.058 | 2098.615 | 3.806002 | 1208.469 | 1777.161 | 3.847823 | 1415.585 | 2081.743 | [6 empty] | 3.79701 | 1401.49 | 2061.014
[6 empty] | 4.106331 | 1511.073 | 2222.166 |  |  |  | 3.914158 | 1428.101 | 2100.149 | 3.809352 | 1209.746 | 1779.039 | 3.852851 | 1417.008 | 2083.835 | [6 empty] | 3.802027 | 1402.788 | 2062.923
[6 empty] | 4.111351 | 1512.456 | 2224.2 |  |  |  | 3.920838 | 1429.336 | 2101.964 | 3.812662 | 1210.999 | 1780.881 | 3.857841 | 1418.38 | 2085.853 | [6 empty] | 3.806995 | 1404.199 | 2064.998
[6 empty] | 4.114665 | 1513.471 | 2225.693 |  |  |  | 3.924187 | 1428.23 | 2100.339 | 3.816009 | 1212.244 | 1782.712 | 3.862842 | 1419.653 | 2087.725 | [6 empty] | 3.812014 | 1405.602 | 2067.062
[6 empty] | 4.11969 | 1514.706 | 2227.509 |  |  |  | 3.925864 | 1425.116 | 2095.759 | 3.819349 | 1213.608 | 1784.718 | 3.867841 | 1421.092 | 2089.841 | [6 empty] | 3.817023 | 1406.979 | 2069.087
[6 empty] | 4.124672 | 1516.085 | 2229.536 |  |  |  | 3.927523 | 1420.784 | 2089.388 | 3.822665 | 1214.909 | 1786.63 | 3.872818 | 1422.527 | 2091.951 | [6 empty] | 3.820353 | 1407.992 | 2070.576
[6 empty] | 4.129678 | 1517.33 | 2231.368 |  |  |  | 3.929171 | 1414.707 | 2080.451 | 3.826015 | 1216.097 | 1788.378 | 3.87785 | 1424.021 | 2094.149 | [6 empty] | 3.825338 | 1409.44 | 2072.705
[6 empty] | 4.134675 | 1518.656 | 2233.317 |  |  |  | 3.930835 | 1379.124 | 2028.124 | 3.829337 | 1217.406 | 1790.303 | 3.882836 | 1425.262 | 2095.973 | [6 empty] | 3.830316 | 1410.909 | 2074.866
[6 empty] | 4.139661 | 1519.831 | 2235.046 |  |  |  | 3.932509 | 1340.289 | 1971.014 | 3.83268 | 1218.713 | 1792.225 | 3.887849 | 1426.524 | 2097.83 | [6 empty] | 3.833668 | 1411.927 | 2076.363
[6 empty] | 4.144678 | 1521.183 | 2237.034 |  |  |  | 3.934181 | 1301.374 | 1913.785 | 3.836017 | 1220.036 | 1794.17 | 3.892844 | 1427.875 | 2099.815 | [6 empty] | 3.83867 | 1413.35 | 2078.456
[6 empty] | 4.149657 | 1522.476 | 2238.935 |  |  |  | 3.935836 | 1258.724 | 1851.065 | 3.839332 | 1221.304 | 1796.036 | 3.897835 | 1429.171 | 2101.723 | [6 empty] | 3.84369 | 1414.654 | 2080.373
[6 empty] | 4.154682 | 1523.923 | 2241.063 |  |  |  | 3.937491 | 1193.817 | 1755.614 | 3.842684 | 1222.68 | 1798.059 | 3.902853 | 1430.443 | 2103.592 | [6 empty] | 3.848659 | 1415.986 | 2082.332
[6 empty] | 4.15968 | 1525.212 | 2242.959 |  |  |  | 3.939176 | 1129.166 | 1660.538 | 3.84601 | 1223.989 | 1799.984 | 3.907843 | 1431.522 | 2105.18 | [6 empty] | 3.85368 | 1417.433 | 2084.46
[6 empty] | 4.164668 | 1526.464 | 2244.8 |  |  |  | 3.940864 | 1066.188 | 1567.924 | 3.849354 | 1225.2 | 1801.764 | 3.912853 | 1432.7 | 2106.912 | [6 empty] | 3.858678 | 1418.897 | 2086.614
[6 empty] | 4.169683 | 1527.751 | 2246.692 |  |  |  | 3.942533 | 1005.029 | 1477.983 | 3.852696 | 1226.365 | 1803.478 | 3.917854 | 1433.781 | 2108.502 | [6 empty] | 3.863677 | 1420.287 | 2088.657
[6 empty] | 4.174676 | 1528.963 | 2248.475 |  |  |  | 3.944193 | 945.1317 | 1389.899 | 3.856001 | 1227.495 | 1805.14 | 3.92284 | 1435.275 | 2110.698 | [6 empty] | 3.86869 | 1421.507 | 2090.451
[6 empty] | 4.179701 | 1530.443 | 2250.651 |  |  |  | 3.945863 | 887.0459 | 1304.479 | 3.861017 | 1228.93 | 1807.25 | 3.927852 | 1436.746 | 2112.862 | [6 empty] | 3.873667 | 1422.653 | 2092.137
[6 empty] | 4.18468 | 1531.833 | 2252.696 |  |  |  | 3.947521 | 858.5468 | 1262.569 | 3.865999 | 1229.948 | 1808.747 | 3.932832 | 1438.184 | 2114.976 | [6 empty] | 3.878683 | 1424.035 | 2094.169
[6 empty] | 4.189676 | 1533.261 | 2254.795 |  |  |  | 3.949191 | 833.2133 | 1225.314 | 3.87434 | 1221.502 | 1796.327 | 3.937853 | 1439.559 | 2116.999 | [6 empty] | 3.883667 | 1425.385 | 2096.155
[6 empty] | 4.194677 | 1534.493 | 2256.607 |  |  |  | 3.950868 | 808.1299 | 1188.426 | 3.87602 | 1213.717 | 1784.878 | 3.942839 | 1440.778 | 2118.792 | [6 empty] | 3.888674 | 1426.842 | 2098.298
[6 empty] | 4.199672 | 1535.618 | 2258.262 |  |  |  | 3.952526 | 786.7337 | 1156.961 | 3.877692 | 1205.953 | 1773.46 | 3.947824 | 1442.138 | 2120.791 | [6 empty] | 3.893677 | 1428.175 | 2100.257
[6 empty] | 4.20635 | 1537.079 | 2260.411 |  |  |  | 3.955824 | 788.4968 | 1159.554 | 3.879344 | 1198.095 | 1761.905 | 3.952839 | 1443.598 | 2122.939 | [6 empty] | 3.898666 | 1429.494 | 2102.197
[6 empty] | 4.211339 | 1538.434 | 2262.403 |  |  |  | 3.959185 | 789.9396 | 1161.676 | 3.880997 | 1190.206 | 1750.302 | 3.95783 | 1445.059 | 2125.086 | [6 empty] | 3.903686 | 1430.766 | 2104.068
[6 empty] | 4.216313 | 1539.618 | 2264.144 |  |  |  | 3.962503 | 791.1917 | 1163.517 | 3.882672 | 1182.329 | 1738.719 | 3.96286 | 1446.235 | 2126.816 | [6 empty] | 3.908669 | 1431.91 | 2105.751
[6 empty] | 4.221348 | 1540.815 | 2265.904 |  |  |  | 3.96584 | 792.374 | 1165.256 | 3.884346 | 1174.31 | 1726.926 | 3.967838 | 1447.595 | 2128.816 | [6 empty] | 3.91368 | 1433.201 | 2107.648
[6 empty] | 4.226332 | 1541.821 | 2267.384 |  |  |  | 3.969187 | 793.5189 | 1166.94 | 3.88601 | 1166.273 | 1715.108 | 3.972839 | 1448.735 | 2130.493 | [6 empty] | 3.918694 | 1434.631 | 2109.751
[6 empty] | 4.231348 | 1543.051 | 2269.192 |  |  |  | 3.974186 | 794.9156 | 1168.994 | 3.887663 | 1158.28 | 1703.353 | 3.977849 | 1450.23 | 2132.691 | [6 empty] | 3.923671 | 1436.032 | 2111.812
[6 empty] | 4.236343 | 1544.184 | 2270.859 |  |  |  | 3.979165 | 796.3228 | 1171.063 | 3.889318 | 1151.762 | 1693.768 | 3.982843 | 1451.674 | 2134.815 | [6 empty] | 3.928685 | 1437.222 | 2113.562
[6 empty] | 4.241332 | 1545.333 | 2272.548 |  |  |  | 3.98418 | 797.5718 | 1172.9 | 3.890991 | 1141.779 | 1679.087 | 3.987867 | 1453.063 | 2136.858 | [6 empty] | 3.933661 | 1438.462 | 2115.386
[6 empty] | 4.246354 | 1546.358 | 2274.055 |  |  |  | 3.98916 | 798.7336 | 1174.608 | 3.892678 | 1123.477 | 1652.172 | 3.992839 | 1454.343 | 2138.739 | [6 empty] | 3.938681 | 1439.819 | 2117.381
[6 empty] | 4.251342 | 1547.451 | 2275.663 |  |  |  | 3.994185 | 799.9877 | 1176.453 | 3.894352 | 1105.139 | 1625.204 | 3.997833 | 1455.54 | 2140.5 | [6 empty] | 3.943676 | 1441.122 | 2119.297
[6 empty] | 4.256352 | 1548.472 | 2277.164 |  |  |  | 3.999166 | 801.1714 | 1178.193 | 3.896013 | 1086.886 | 1598.362 | 4.002845 | 1456.842 | 2142.414 | [6 empty] | 3.947019 | 1442.123 | 2120.769
[6 empty] | 4.261342 | 1549.562 | 2278.768 |  |  |  | 4.004181 | 802.4974 | 1180.143 | 3.897669 | 1068.759 | 1571.704 | 4.007838 | 1458.105 | 2144.273 | [6 empty] | 3.952004 | 1443.49 | 2122.78
[6 empty] | 4.266332 | 1550.75 | 2280.515 |  |  |  | 4.009184 | 803.7617 | 1182.003 | 3.89934 | 1050.699 | 1545.145 | 4.012856 | 1459.379 | 2146.146 | [6 empty] | 3.956988 | 1444.699 | 2124.557
[6 empty] | 4.273016 | 1551.973 | 2282.314 |  |  |  | 4.014164 | 804.9339 | 1183.726 | 3.901031 | 1032.737 | 1518.731 | 4.017822 | 1460.581 | 2147.913 | [6 empty] | 3.962014 | 1446.052 | 2126.547
[6 empty] | 4.279681 | 1552.993 | 2283.813 |  |  |  | 4.019185 | 806.1374 | 1185.496 | 3.902702 | 1014.822 | 1492.386 | 4.022844 | 1461.871 | 2149.81 | [6 empty] | 3.967 | 1447.314 | 2128.403
[6 empty] | 4.289685 | 1553.845 | 2285.066 |  |  |  | 4.024174 | 807.3687 | 1187.307 | 3.904356 | 997.0679 | 1466.276 | 4.029516 | 1463.147 | 2151.686 | [6 empty] | 3.972022 | 1448.765 | 2130.536
[6 empty] | 4.30134 | 1552.828 | 2283.571 |  |  |  | 4.034178 | 806.162 | 1185.532 | 3.906005 | 979.684 | 1440.712 | 4.034509 | 1464.148 | 2153.159 | [6 empty] | 3.977003 | 1450.153 | 2132.577
[6 empty] | 4.304698 | 1551.488 | 2281.599 |  |  |  | 4.035849 | 802.9206 | 1180.766 | 3.907666 | 971.9374 | 1429.32 | 4.041168 | 1465.461 | 2155.089 | [6 empty] | 3.982005 | 1451.461 | 2134.502
[6 empty] | 4.306365 | 1539.039 | 2263.293 |  |  |  | 4.037507 | 779.678 | 1146.585 | 3.911017 | 973.1725 | 1431.136 | 4.046182 | 1466.668 | 2156.864 | [6 empty] | 3.987018 | 1452.798 | 2136.468
[6 empty] | 4.308017 | 1515.505 | 2228.683 |  |  |  | 4.039158 | 756.4659 | 1112.45 | 3.914332 | 974.3702 | 1432.897 | 4.051164 | 1467.923 | 2158.71 | [6 empty] | 3.992007 | 1454.033 | 2138.284
[6 empty] | 4.30967 | 1479.606 | 2175.892 |  |  |  | 4.040819 | 733.1852 | 1078.214 | 3.917683 | 975.4131 | 1434.431 | 4.056189 | 1469.28 | 2160.706 | [6 empty] | 3.997025 | 1455.282 | 2140.12
[6 empty] | 4.311338 | 1442.879 | 2121.881 |  |  |  | 4.0425 | 710.069 | 1044.219 | 3.921021 | 976.4235 | 1435.917 | 4.061169 | 1470.566 | 2162.596 | [6 empty] | 4.002009 | 1456.396 | 2141.759
[6 empty] | 4.313015 | 1406.224 | 2067.976 |  |  |  | 4.044176 | 687.4495 | 1010.955 | 3.926018 | 977.7355 | 1437.846 | 4.066177 | 1471.865 | 2164.507 | [6 empty] | 4.007018 | 1457.445 | 2143.302
[6 empty] | 4.314688 | 1369.513 | 2013.989 |  |  |  | 4.045857 | 664.9841 | 977.9178 | 3.93101 | 978.9113 | 1439.575 | 4.071185 | 1472.995 | 2166.168 | [6 empty] | 4.012013 | 1458.599 | 2144.998
[6 empty] | 4.316357 | 1331.611 | 1958.252 |  |  |  | 4.047515 | 642.5639 | 944.9469 | 3.93603 | 980.1197 | 1441.352 | 4.076162 | 1474.102 | 2167.797 | [6 empty] | 4.016998 | 1459.818 | 2146.791
[6 empty] | 4.31801 | 1292.475 | 1900.699 |  |  |  | 4.049173 | 620.0366 | 911.8185 | 3.941 | 981.4657 | 1443.332 | 4.081182 | 1475.154 | 2169.343 | [6 empty] | 4.022021 | 1461.187 | 2148.804
[6 empty] | 4.319679 | 1229.374 | 1807.902 |  |  |  | 4.050851 | 597.4507 | 878.6039 | 3.951009 | 979.2545 | 1440.08 | 4.086174 | 1476.234375 | 2170.933 | [6 empty] | 4.027001 | 1462.536 | 2150.788
[6 empty] | 4.321353 | 1155.788 | 1699.688 |  |  |  | 4.052529 | 577.7702 | 849.6621 |  |  |  | 4.091184 | 1477.434 | 2172.697 | [6 empty] | 4.032 | 1463.84375 | 2152.711
[6 empty] | 4.32302 | 1093.767 | 1608.482 |  |  |  | 4.057499 | 578.9034 | 851.3286 |  |  |  | 4.096181 | 1478.664 | 2174.506 | [6 empty] | 4.036998 | 1464.993 | 2154.401
[6 empty] | 4.324681 | 1042.975 | 1533.786 |  |  |  | 4.062508 | 579.9257 | 852.8319 |  |  |  | 4.101158 | 1479.87 | 2176.28 | [6 empty] | 4.041998 | 1466.305 | 2156.33
[6 empty] | 4.326342 | 1004.602 | 1477.356 |  |  |  | 4.067507 | 580.952 | 854.3412 |  |  |  | 4.106181 | 1481.026 | 2177.98 | [6 empty] | 4.047025 | 1467.613 | 2158.255
[6 empty] | 4.328017 | 966.9596 | 1421.999 |  |  |  | 4.074178 | 582.1566 | 856.1127 |  |  |  | 4.111176 | 1482.239 | 2179.763 | [6 empty] | 4.051997 | 1468.813 | 2160.019
[6 empty] | 4.329708 | 929.4719 | 1366.87 |  |  |  | 4.080844 | 583.384 | 857.9176 |  |  |  | 4.116188 | 1483.43 | 2181.514 | [6 empty] | 4.057014 | 1469.998 | 2161.761
[6 empty] | 4.331373 | 891.9822 | 1311.739 |  |  |  | 4.087516 | 584.4989 | 859.5572 |  |  |  | 4.121181 | 1484.542 | 2183.149 | [6 empty] | 4.063685 | 1471.366 | 2163.773
[6 empty] | 4.333023 | 855.7283 | 1258.424 |  |  |  | 4.092507 | 585.5904 | 861.1623 |  |  |  | 4.127828 | 1485.693 | 2184.843 | [6 empty] | 4.068675 | 1472.605 | 2165.596
[6 empty] | 4.33467 | 820.7761 | 1207.024 |  |  |  | 4.099173 | 586.7452 | 862.8606 |  |  |  | 4.137852 | 1473.601 | 2167.061 | [6 empty] | 4.073697 | 1473.644 | 2167.123
[6 empty] | 4.336333 | 810.2001 | 1191.471 |  |  |  | 4.104188 | 587.7772 | 864.3783 | [12 empty] | 4.080347 | 1474.962 | 2169.061
[6 empty] | 4.341331 | 811.4534 | 1193.314 |  |  |  | 4.110847 | 588.9777 | 866.1437 | [12 empty] | 4.086999 | 1476.1 | 2170.736
[6 empty] | 4.346341 | 812.7722 | 1195.253 |  |  |  | 4.117497 | 590.2676 | 868.0406 | [12 empty] | 4.092012 | 1477.134 | 2172.256
[6 empty] | 4.351336 | 813.8372 | 1196.819 |  |  |  | 4.124161 | 591.4193 | 869.7343 | [12 empty] | 4.097017 | 1478.205 | 2173.83
[6 empty] | 4.356359 | 814.9129 | 1198.401 |  |  |  | 4.130846 | 592.5599 | 871.4116 | [12 empty] | 4.101988 | 1479.217 | 2175.318
[6 empty] | 4.364684 | 816.1745 | 1200.257 |  |  |  | 4.13752 | 593.6206 | 872.9715 | [12 empty] | 4.10867 | 1480.514 | 2177.227
[6 empty] | 4.374687 | 817.2844 | 1201.889 |  |  |  | 4.144177 | 594.7978 | 874.7026 | [12 empty] | 4.11535 | 1481.818 | 2179.144
[6 empty] | 4.386337 | 817.4064 | 1202.068 |  |  |  | 4.150842 | 595.8809 | 876.2955 | [12 empty] | 4.122025 | 1482.911 | 2180.751
[6 empty] | 4.389694 | 816.2855 | 1200.42 |  |  |  | 4.155869 | 596.8945 | 877.7861 | [12 empty] | 4.132017 | 1483.914 | 2182.226
[6 empty] | 4.393013 | 815.2646 | 1198.919 |  |  |  | 4.162529 | 598.0411 | 879.4722 | [12 empty] | 4.142018 | 1484.722 | 2183.414
[6 empty] | 4.396342 | 813.722 | 1196.65 |  |  |  | 4.167495 | 599.0557 | 880.9643 | [12 empty] | 4.145331 | 1462.45 | 2150.662
[6 empty] | 4.398017 | 811.441 | 1193.296 |  |  |  | 4.174176 | 600.1014 | 882.502 | [12 empty] | 4.147006 | 1427.828125 | 2099.747
[6 empty] | 4.399685 | 807.3168 | 1187.231 |  |  |  | 4.180861 | 601.3061 | 884.2737 | [12 empty] | 4.148688 | 1393.159 | 2048.763
[6 empty] | 4.40134 | 801.2758 | 1178.347 |  |  |  | 4.187507 | 602.5616 | 886.12 | [12 empty] | 4.150352 | 1354.989 | 1992.631
[6 empty] | 4.402998 | 791.3575 | 1163.761 |  |  |  | 4.19416 | 603.6668 | 887.7453 | [12 empty] | 4.152007 | 1292.032 | 1900.047
[6 empty] | 4.404673 | 781.4389 | 1149.175 |  |  |  | 4.200833 | 604.8807 | 889.5304 | [12 empty] | 4.153677 | 1228.989 | 1807.336
[6 empty] | 4.406353 | 771.5027 | 1134.563 |  |  |  | 4.207511 | 605.9725 | 891.1361 | [12 empty] | 4.155372 | 1166.086 | 1714.833
[6 empty] | 4.408022 | 761.6346 | 1120.051 |  |  |  | 4.212512 | 606.9944 | 892.6389 | [12 empty] | 4.157032 | 1103.345 | 1622.566
[6 empty] | 4.409676 | 751.6277 | 1105.335 |  |  |  | 4.21917 | 608.1088 | 894.2776 | [12 empty] | 4.158688 | 1040.47 | 1530.102
[6 empty] | 4.411337 | 741.7392 | 1090.793 |  |  |  | 4.225842 | 609.3726 | 896.1361 | [12 empty] | 4.160354 | 977.8521 | 1438.018
[6 empty] | 4.413007 | 732.3425 | 1076.974 |  |  |  | 4.232515 | 610.5404 | 897.8535 | [12 empty] | 4.162012 | 937.3768 | 1378.495
[6 empty] | 4.41468 | 724.1755 | 1064.964 |  |  |  | 4.239183 | 611.6526 | 899.4892 | [12 empty] | 4.163682 | 909.3781 | 1337.321
[6 empty] | 4.416344 | 717.8427 | 1055.651 |  |  |  | 4.245845 | 612.7756 | 901.1406 | [12 empty] | 4.165352 | 881.3749 | 1296.14
[6 empty] | 4.417998 | 713.5691 | 1049.366 |  |  |  | 4.252493 | 614.0295 | 902.9846 | [12 empty] | 4.167013 | 856.9761 | 1260.259
[6 empty] | 4.429668 | 714.7379 | 1051.085 |  |  |  | 4.259173 | 615.148 | 904.6294 | [12 empty] | 4.172015 | 858.233 | 1262.107
[6 empty] | 4.439682 | 714.9765 | 1051.436 |  |  |  | 4.267507 | 616.28 | 906.2942 | [12 empty] | 4.177011 | 859.4813 | 1263.943
[6 empty] | 4.443008 | 713.1443 | 1048.742 |  |  |  | 4.274183 | 617.3458 | 907.8615 | [12 empty] | 4.182014 | 860.715 | 1265.757
[6 empty] | 4.44466 | 709.6769 | 1043.643 |  |  |  | 4.280865 | 618.4277 | 909.4526 | [12 empty] | 4.186986 | 861.769 | 1267.307
[6 empty] | 4.446327 | 700.0189 | 1029.439 |  |  |  | 4.28751 | 619.4597 | 910.9702 | [12 empty] | 4.192016 | 863.1427 | 1269.328
[6 empty] | 4.448009 | 686.7605 | 1009.942 |  |  |  | 4.294161 | 620.7397 | 912.8526 | [12 empty] | 4.197011 | 864.2548 | 1270.963
[6 empty] | 4.449686 | 673.4194 | 990.3226 |  |  |  | 4.300844 | 621.97 | 914.6618 | [12 empty] | 4.202015 | 865.6207 | 1272.972
[6 empty] | 4.451354 | 660.1609 | 970.8248 |  |  |  | 4.307527 | 623.1013 | 916.3254 | [12 empty] | 4.207017 | 866.832 | 1274.753
[6 empty] | 4.453011 | 646.9196 | 951.3523 |  |  |  | 4.314177 | 624.1688 | 917.8953 | [12 empty] | 4.211989 | 868.0219 | 1276.503
[6 empty] | 4.454681 | 632.6908 | 930.4276 |  |  |  | 4.320827 | 625.3088 | 919.5718 | [12 empty] | 4.217021 | 869.1473 | 1278.158
[6 empty] | 4.456368 | 618.4504 | 909.4859 |  |  |  | 4.327503 | 626.3151 | 921.0517 | [12 empty] | 4.220339 | 870.2454 | 1279.773
[6 empty] | 4.45804 | 604.889 | 889.5427 |  |  |  | 4.335833 | 627.6119 | 922.9586 | [12 empty] | 4.225358 | 871.5682 | 1281.718
[6 empty] | 4.459696 | 591.2259 | 869.4498 |  |  |  | 4.34251 | 628.8016 | 924.7082 | [12 empty] | 4.230327 | 872.8246 | 1283.566
[6 empty] | 4.461342 | 575.4628 | 846.2688 |  |  |  | 4.349191 | 629.9749 | 926.4337 | [12 empty] | 4.235336 | 874.0551 | 1285.375
[12 empty] | 4.355854 | 631.0018 | 927.9439 | [12 empty] | 4.240345 | 875.2117 | 1287.076
[12 empty] | 4.362506 | 632.0485 | 929.4831 | [12 empty] | 4.245337 | 876.6237 | 1289.153
[12 empty] | 4.369174 | 633.0568 | 930.9659 | [12 empty] | 4.250355 | 877.9433 | 1291.093
[12 empty] | 4.375848 | 634.2177 | 932.673 | [12 empty] | 4.255327 | 879.171875 | 1292.9
[12 empty] | 4.384187 | 635.4507 | 934.4863 | [12 empty] | 4.260349 | 880.3702 | 1294.662
[12 empty] | 4.390844 | 636.5995 | 936.1757 | [12 empty] | 4.265347 | 881.4583 | 1296.262
[12 empty] | 4.397495 | 637.8214 | 937.9727 | [12 empty] | 4.270337 | 882.5508 | 1297.869
[12 empty] | 4.404164 | 639.1098 | 939.8674 | [12 empty] | 4.275351 | 883.6805 | 1299.53
[12 empty] | 4.410849 | 640.188 | 941.453 | [12 empty] | 4.280337 | 884.8933 | 1301.314
[12 empty] | 4.419172 | 641.3839 | 943.2116 | [12 empty] | 4.285349 | 886.0023 | 1302.945
[12 empty] | 4.427517 | 642.5286 | 944.895 | [12 empty] | 4.290335 | 887.1644 | 1304.653
[12 empty] | 4.434203 | 643.5903 | 946.4563 | [12 empty] | 4.295339 | 888.2953 | 1306.317
[12 empty] | 4.440843 | 644.5953 | 947.9343 | [12 empty] | 4.300356 | 889.3595 | 1307.882
[12 empty] | 4.449176 | 645.9034 | 949.8579 | [12 empty] | 4.305334 | 890.4338 | 1309.462
[12 empty] | 4.455836 | 646.9888 | 951.4542 | [12 empty] | 4.310355 | 891.6187 | 1311.204
[12 empty] | 4.464154 | 648.2192 | 953.2635 | [12 empty] | 4.315329 | 892.7791 | 1312.91
[12 empty] | 4.472496 | 649.3683 | 954.9535 | [12 empty] | 4.320344 | 893.8987 | 1314.557
[12 empty] | 4.479178 | 650.3909 | 956.4572 | [12 empty] | 4.325364 | 895.1078 | 1316.335
[12 empty] | 4.487499 | 651.5696 | 958.1906 | [12 empty] | 4.330341 | 896.1804 | 1317.912
[12 empty] | 4.495836 | 652.8145 | 960.0213 | [12 empty] | 4.336998 | 897.4548 | 1319.787
[12 empty] | 4.50418 | 653.8322 | 961.518 | [12 empty] | 4.343687 | 898.6827 | 1321.592
[12 empty] | 4.514166 | 654.9265 | 963.1272 | [12 empty] | 4.350349 | 899.9117 | 1323.4
[12 empty] | 4.52084 | 655.9294 | 964.6021 | [12 empty] | 4.358672 | 897.2383 | 1319.468
[12 empty] | 4.527514 | 656.9925 | 966.1654
[12 empty] | 4.535862 | 658.1733 | 967.9019
[12 empty] | 4.544185 | 659.3562 | 969.6415
[12 empty] | 4.552513 | 660.5201 | 971.3531
[12 empty] | 4.560865 | 661.6228 | 972.9747
[12 empty] | 4.567517 | 662.679 | 974.5279
[12 empty] | 4.575843 | 663.7489 | 976.1013
[12 empty] | 4.585861 | 664.4862 | 977.1856
[12 empty] | 4.597496 | 665.6358 | 978.8762
[12 empty] | 4.607502 | 665.9878 | 979.3938
[12 empty] | 4.609175 | 661.9318 | 973.4292
[12 empty] | 4.610855 | 653.1673 | 960.5401
[12 empty] | 4.612518 | 644.3798 | 947.6174
[12 empty] | 4.614172 | 619.4694 | 910.9844

## Раст_Базальтопластик_1800_1-1
Образец1 |  |  | Образец2 |  |  | Образец3 |  |  | Образец4 |  |  | Образец5 |  |  | Образец6 |  |  | Образец7 |  |  | Образец8 |  |  | Образец9 |  |  | Образец10
Деформация | Стандартное усилие | Напряжение | Деформация | Стандартное усилие | Напряжение | Деформация | Стандартное усилие | Напряжение | Деформация | Стандартное усилие | Напряжение | Деформация | Стандартное усилие | Напряжение | Деформация | Стандартное усилие | Напряжение | Деформация | Стандартное усилие | Напряжение | Деформация | Стандартное усилие | Напряжение | Деформация | Стандартное усилие | Напряжение | Деформация | Стандартное усилие | Напряжение
0 | 11.13055 | 16.36845 | 0 | 12.01292 | 17.66606 | 0 | 8.979926 | 13.20577 | 0 | 9.3565 | 13.75956 | 0 | 9.839534 | 14.4699 | 0 | 8.182423 | 12.03297 | 0 | 8.638499 | 12.70368 | 0 | 8.440426 | 12.41239 | 0 | 8.819321 | 12.96959 | 0 | 8.894025 | 13.07945
5.862103e-07 | 10.97106 | 16.13391 | -1.947574e-06 | 11.85881 | 17.43943 | 4.796266e-07 | 8.904909 | 13.09545 | -4.021113e-07 | 9.378738 | 13.79226 | 8.236011e-07 | 9.920944 | 14.58962 | -7.267067e-07 | 8.005163 | 11.7723 | 9.883215e-07 | 8.74965 | 12.86713 | 1.652047e-06 | 8.389123 | 12.33695 | -1.453395e-08 | 9.005642 | 13.24359 | -6.298128e-07 | 8.926802 | 13.12765
1.065837e-07 | 11.20421 | 16.47677 | -9.78632e-07 | 11.76308 | 17.29865 | -2.713039e-07 | 8.882453 | 13.06243 | -5.958996e-07 | 9.328325 | 13.71813 | 1.153042e-06 | 9.844765 | 14.4776 | 7.218623e-07 | 8.282005 | 12.17942 | 1.6036e-06 | 8.695776 | 12.78791 | 4.941605e-07 | 8.454422 | 12.43297 | 1.332296e-06 | 8.884849 | 13.06595 | -5.474526e-07 | 8.793909 | 12.93222
2.344356e-05 | 11.19381 | 16.46148 | 2.641337e-05 | 11.94535 | 17.5667 | 3.782751e-05 | 8.81473 | 12.96284 | 2.736778e-05 | 9.326241 | 13.71506 | 3.039088e-05 | 9.697977 | 14.26173 | 2.567213e-05 | 7.934666 | 11.66863 | 2.495996e-05 | 8.680915 | 12.76605 | 2.461114e-05 | 8.355548 | 12.28757 | 3.594292e-05 | 9.11109 | 13.39866 | 3.879161e-05 | 8.905499 | 13.09632
0.0009243517 | 11.47814 | 16.87962 | 0.0009520829 | 12.17952 | 17.91106 | 0.0009773772 | 8.890117 | 13.0737 | 0.0009084563 | 9.315892 | 13.69984 | 0.0009374955 | 10.08217 | 14.82672 | 0.0009011747 | 8.517778 | 12.52614 | 0.0008772224 | 8.877069 | 13.05451 | 0.0008806428 | 8.693338 | 12.78432 | 0.0009716604 | 9.09332 | 13.37253 | 0.0009733221 | 8.921772 | 13.12025
0.002060694 | 11.91792 | 17.52636 | 0.002104446 | 12.42736 | 18.27554 | 0.002165514 | 9.24324 | 13.593 | 0.002069278 | 9.59015 | 14.10316 | 0.002082112 | 10.36646 | 15.24479 | 0.002057496 | 8.519139 | 12.52815 | 0.002021805 | 8.972668 | 13.1951 | 0.002019921 | 9.05509 | 13.31631 | 0.00216611 | 9.322071 | 13.70893 | 0.002165824 | 9.163834 | 13.47623
0.003063181 | 12.47945 | 18.35213 | 0.003120852 | 12.93559 | 19.02292 | 0.00320939 | 9.67103 | 14.2221 | 0.003094148 | 9.974526 | 14.66842 | 0.003098039 | 10.54194 | 15.50286 | 0.003082637 | 8.803886 | 12.94689 | 0.003042053 | 9.258172 | 13.61496 | 0.003032175 | 9.187724 | 13.51136 | 0.003208939 | 9.522338 | 14.00344 | 0.003209854 | 9.460125 | 13.91195
0.004264355 | 12.78126 | 18.79597 | 0.004332845 | 13.53093 | 19.89842 | 0.004443139 | 10.2656 | 15.09647 | 0.004317942 | 10.32794 | 15.18815 | 0.004316126 | 10.94231 | 16.09163 | 0.00430942 | 9.339016 | 13.73385 | 0.004254549 | 9.502937 | 13.97491 | 0.004243329 | 9.31686 | 13.70126 | 0.004442858 | 9.923087 | 14.59278 | 0.004443842 | 9.644378 | 14.18291
0.005293124 | 13.28842 | 19.54179 | 0.005372757 | 13.88313 | 20.41636 | 0.005498695 | 10.58519 | 15.56645 | 0.005357908 | 10.59733 | 15.58431 | 0.005365965 | 11.33428 | 16.66806 | 0.005357414 | 9.570194 | 14.07382 | 0.005295595 | 9.717051 | 14.28978 | 0.005287718 | 9.529851 | 14.01449 | 0.005500163 | 10.08706 | 14.83391 | 0.005499248 | 9.734148 | 14.31492
0.006440474 | 13.68872 | 20.13047 | 0.006522926 | 14.34042 | 21.08885 | 0.006669018 | 10.95865 | 16.11566 | 0.006512481 | 10.84247 | 15.94481 | 0.006525551 | 11.70306 | 17.21039 | 0.006520533 | 9.977916 | 14.67341 | 0.0064398 | 9.922172 | 14.59143 | 0.006443327 | 9.945902 | 14.62633 | 0.006669163 | 10.38556 | 15.27288 | 0.006669643 | 9.736198 | 14.31794
0.007704784 | 14.40853 | 21.18902 | 0.007783496 | 14.88036 | 21.88289 | 0.007957508 | 11.2893 | 16.60191 | 0.007776776 | 11.18959 | 16.45528 | 0.007792846 | 12.05401 | 17.72648 | 0.00778727 | 10.22733 | 15.0402 | 0.007694077 | 10.31989 | 15.17631 | 0.007705598 | 10.62106 | 15.61921 | 0.007958007 | 10.63613 | 15.64137 | 0.007956021 | 9.998208 | 14.70325
0.009084268 | 14.81293 | 21.78372 | 0.009166792 | 15.50275 | 22.79816 | 0.00936108 | 11.90208 | 17.50306 | 0.009161294 | 11.81284 | 17.37182 | 0.009167136 | 12.64006 | 18.58832 | 0.009160121 | 10.6904 | 15.72118 | 0.009059201 | 10.73989 | 15.79395 | 0.009074534 | 11.16513 | 16.41931 | 0.009359214 | 11.07313 | 16.28402 | 0.009364103 | 10.33311 | 15.19575
0.01057026 | 15.33458 | 22.55086 | 0.01066555 | 16.25934 | 23.9108 | 0.0108647 | 12.44949 | 18.30808 | 0.0106616 | 12.48229 | 18.35631 | 0.01065295 | 13.02882 | 19.16003 | 0.01064589 | 11.26235 | 16.56228 | 0.01055029 | 11.27008 | 16.57364 | 0.01054634 | 11.68369 | 17.18189 | 0.01036023 | 11.39751 | 16.76104 | 0.01087035 | 10.95295 | 16.10728
0.01161936 | 15.84295 | 23.29846 | 0.01172928 | 16.68061 | 24.53031 | 0.01193295 | 12.92406 | 19.00597 | 0.01172089 | 13.02267 | 19.15099 | 0.01170757 | 13.28824 | 19.54153 | 0.01170082 | 11.7157 | 17.22897 | 0.01160749 | 11.66248 | 17.1507 | 0.01159422 | 12.0782 | 17.76206 | 0.01140478 | 11.72633 | 17.2446 | 0.01193642 | 11.3725 | 16.72427
0.01271103 | 16.28346 | 23.94627 | 0.01283593 | 17.16362 | 25.24062 | 0.01304337 | 13.53014 | 19.89726 | 0.01282837 | 13.55286 | 19.93068 | 0.01281472 | 13.87076 | 20.39817 | 0.01281546 | 12.15727 | 17.87834 | 0.01271521 | 12.13207 | 17.84128 | 0.01269649 | 12.33928 | 18.146 | 0.01249572 | 12.02328 | 17.6813 | 0.01304601 | 11.84249 | 17.41543
0.01385553 | 16.78152 | 24.6787 | 0.01398719 | 17.65099 | 25.95733 | 0.01420086 | 13.98299 | 20.56322 | 0.01398021 | 14.02481 | 20.62472 | 0.01398045 | 14.16817 | 20.83555 | 0.01398164 | 12.67836 | 18.64465 | 0.01386839 | 12.53416 | 18.43259 | 0.01385776 | 12.81273 | 18.84225 | 0.01363313 | 12.39562 | 18.22885 | 0.01420678 | 12.21354 | 17.96109
0.01505414 | 17.23233 | 25.34166 | 0.01518536 | 18.28555 | 26.89052 | 0.01542119 | 14.59841 | 21.46826 | 0.01517937 | 14.5745 | 21.4331 | 0.01519189 | 14.73221 | 21.66501 | 0.01519436 | 13.14216 | 19.32671 | 0.01506756 | 13.00983 | 19.1321 | 0.01506666 | 13.32486 | 19.59538 | 0.01481593 | 12.85479 | 18.9041 | 0.01542447 | 12.70524 | 18.68418
0.01631594 | 17.88308 | 26.29865 | 0.01643263 | 18.94337 | 27.8579 | 0.01669689 | 15.09502 | 22.19856 | 0.01642858 | 15.02303 | 22.0927 | 0.01645037 | 15.24425 | 22.41802 | 0.01645278 | 13.66311 | 20.09281 | 0.01630969 | 13.46145 | 19.79626 | 0.01631697 | 13.88783 | 20.42328 | 0.01605556 | 13.31952 | 19.58754 | 0.01669935 | 13.05064 | 19.19211
0.01762913 | 18.5558 | 27.28793 | 0.01774307 | 19.56959 | 28.77881 | 0.01802593 | 15.65049 | 23.01543 | 0.01773898 | 15.49576 | 22.78788 | 0.01775075 | 15.87195 | 23.3411 | 0.01775211 | 14.18525 | 20.86066 | 0.01760566 | 13.97387 | 20.54981 | 0.01761311 | 14.39074 | 21.16285 | 0.01735215 | 13.81586 | 20.31744 | 0.01802775 | 13.43393 | 19.75577
0.01897959 | 19.20237 | 28.23878 | 0.01910779 | 20.26667 | 29.80392 | 0.01939622 | 16.15727 | 23.7607 | 0.01910394 | 16.18437 | 23.80054 | 0.0190984 | 16.2876 | 23.95236 | 0.0190999 | 14.89586 | 21.90567 | 0.0189557 | 14.45742 | 21.26091 | 0.01895496 | 15.04431 | 22.12399 | 0.01870321 | 14.3872 | 21.15765 | 0.01939508 | 13.99578 | 20.58203
0.02037949 | 19.88892 | 29.24841 | 0.02052139 | 20.92219 | 30.76793 | 0.02081544 | 16.78847 | 24.68893 | 0.02052154 | 16.83982 | 24.76444 | 0.02049772 | 16.97355 | 24.96111 | 0.0205026 | 15.42636 | 22.68582 | 0.02036209 | 14.9341 | 21.96192 | 0.02035522 | 15.68365 | 23.06419 | 0.02009215 | 14.96223 | 22.00327 | 0.02081202 | 14.46305 | 21.26919
0.0218159 | 20.71501 | 30.46324 | 0.02197947 | 21.56629 | 31.71513 | 0.0222727 | 17.41056 | 25.60377 | 0.02197625 | 17.43388 | 25.63806 | 0.02195889 | 17.62315 | 25.9164 | 0.02196206 | 16.0113 | 23.54603 | 0.02182638 | 15.49883 | 22.7924 | 0.02180966 | 16.37172 | 24.07606 | 0.02153233 | 15.44601 | 22.71471 | 0.02226682 | 14.99527 | 22.05186
0.02331688 | 21.41482 | 31.49238 | 0.02347598 | 22.32054 | 32.82433 | 0.02378441 | 18.18008 | 26.73541 | 0.02347719 | 18.17449 | 26.7272 | 0.02347461 | 18.37255 | 27.01846 | 0.02348194 | 16.67101 | 24.5162 | 0.02332826 | 16.0756 | 23.64059 | 0.02332557 | 17.02116 | 25.03112 | 0.02300683 | 16.01155 | 23.5464 | 0.02377359 | 15.68017 | 23.05907
0.02487333 | 22.12804 | 32.54123 | 0.02502139 | 23.09756 | 33.967 | 0.0253614 | 18.9049 | 27.80133 | 0.02502526 | 19.00367 | 27.94657 | 0.02503951 | 18.98872 | 27.92459 | 0.02504209 | 17.44246 | 25.65068 | 0.02487329 | 16.6825 | 24.53309 | 0.02488454 | 17.70571 | 26.0378 | 0.02454474 | 16.72758 | 24.59939 | 0.02535021 | 16.2867 | 23.95103
0.0264858 | 22.88367 | 33.65246 | 0.02663198 | 23.83892 | 35.05723 | 0.02698816 | 19.83426 | 29.16803 | 0.02663454 | 19.60536 | 28.83141 | 0.02664768 | 19.90533 | 29.27254 | 0.02664365 | 18.09275 | 26.60699 | 0.02646381 | 17.35134 | 25.51668 | 0.02648507 | 18.47061 | 27.16266 | 0.02614643 | 17.30505 | 25.4486 | 0.02697241 | 16.80341 | 24.7109
0.02813056 | 23.74941 | 34.92561 | 0.02829165 | 24.75325 | 36.40183 | 0.02863726 | 20.71796 | 30.46758 | 0.02829605 | 20.40144 | 30.00212 | 0.02828238 | 20.66138 | 30.38439 | 0.0282785 | 18.8672 | 27.74589 | 0.02811315 | 18.02922 | 26.51356 | 0.02811885 | 19.21625 | 28.25919 | 0.02779618 | 17.98101 | 26.44266 | 0.02862614 | 17.5406 | 25.795
0.02977922 | 24.44593 | 35.9499 | 0.02995294 | 25.63116 | 37.69288 | 0.03028062 | 21.60015 | 31.76493 | 0.02996247 | 21.24582 | 31.24385 | 0.02993824 | 21.44958 | 31.5435 | 0.02994072 | 19.68315 | 28.94581 | 0.02978762 | 18.76618 | 27.59732 | 0.02978105 | 19.92866 | 29.30685 | 0.02945562 | 18.78498 | 27.62497 | 0.03027506 | 18.19606 | 26.75891
0.03142972 | 25.24034 | 37.11815 | 0.03161036 | 26.50833 | 38.98284 | 0.03193187 | 22.52678 | 33.12762 | 0.03161839 | 22.06063 | 32.44211 | 0.03161437 | 22.17944 | 32.61683 | 0.03161805 | 20.53381 | 30.19677 | 0.03145729 | 19.52354 | 28.71109 | 0.0314582 | 20.79686 | 30.58361 | 0.03110929 | 19.52463 | 28.7127 | 0.03192564 | 18.84034 | 27.70638
0.03310176 | 25.99592 | 38.22929 | 0.03326292 | 27.321 | 40.17794 | 0.03360122 | 23.45207 | 34.48834 | 0.03326473 | 22.79046 | 33.51538 | 0.03329102 | 23.09728 | 33.96658 | 0.03328642 | 21.23877 | 31.23349 | 0.03311187 | 20.1614 | 29.64912 | 0.03312778 | 21.72189 | 31.94395 | 0.03276879 | 20.19395 | 29.69698 | 0.03359465 | 19.61307 | 28.84274
0.0347809 | 26.84066 | 39.47156 | 0.03492924 | 28.1717 | 41.42898 | 0.0352791 | 24.27829 | 35.70336 | 0.03493397 | 23.72932 | 34.89606 | 0.03495734 | 23.93528 | 35.19894 | 0.03494827 | 22.00094 | 32.35432 | 0.03476261 | 20.82353 | 30.62284 | 0.03478922 | 22.53409 | 33.13836 | 0.03444221 | 21.18878 | 31.15997 | 0.03527228 | 20.37749 | 29.9669
0.03645141 | 27.52493 | 40.47783 | 0.03661052 | 29.09393 | 42.78519 | 0.03694868 | 25.13501 | 36.96325 | 0.03661275 | 24.3835 | 35.85808 | 0.0366047 | 24.54197 | 36.09113 | 0.03659916 | 22.68179 | 33.35557 | 0.03643074 | 21.60876 | 31.77758 | 0.03643683 | 23.35839 | 34.35057 | 0.03612227 | 21.91192 | 32.22342 | 0.03695169 | 21.15198 | 31.10586
0.03811069 | 28.36876 | 41.71877 | 0.03828265 | 29.93976 | 44.02905 | 0.03860701 | 25.97576 | 38.19964 | 0.03827946 | 25.15224 | 36.98859 | 0.03826439 | 25.46334 | 37.44609 | 0.03826739 | 23.60898 | 34.71909 | 0.03810918 | 22.36974 | 32.89667 | 0.03809734 | 24.17 | 35.54412 | 0.03779114 | 22.6846 | 33.3597 | 0.03861154 | 21.89676 | 32.20112
0.0397664 | 29.0976 | 42.79058 | 0.03994101 | 30.79836 | 45.29171 | 0.04026217 | 26.92657 | 39.5979 | 0.03993767 | 25.94374 | 38.15256 | 0.0399401 | 26.34703 | 38.74564 | 0.03994867 | 24.29967 | 35.73482 | 0.0397783 | 23.10681 | 33.98061 | 0.03977163 | 25.07852 | 36.88018 | 0.03944346 | 23.53898 | 34.61614 | 0.04026704 | 22.72572 | 33.42017
0.04143708 | 29.92976 | 44.01436 | 0.04160007 | 31.65234 | 46.54755 | 0.04193853 | 27.77892 | 40.85135 | 0.04159074 | 26.70668 | 39.27454 | 0.04161356 | 27.0695 | 39.80809 | 0.04161895 | 25.14432 | 36.97693 | 0.04143681 | 23.88317 | 35.12231 | 0.04144492 | 25.83993 | 37.9999 | 0.04109812 | 24.44931 | 35.95486 | 0.04193505 | 23.46183 | 34.50269
0.04311594 | 30.7039 | 45.1528 | 0.0432687 | 32.4987 | 47.7922 | 0.04361664 | 28.64617 | 42.12673 | 0.04326039 | 27.42378 | 40.32908 | 0.04327444 | 27.7211 | 40.76632 | 0.04327502 | 25.96315 | 38.1811 | 0.0430914 | 24.72797 | 36.36467 | 0.04311052 | 26.76075 | 39.35404 | 0.04276827 | 25.04627 | 36.83276 | 0.04362002 | 24.32376 | 35.77023
0.04478812 | 31.61426 | 46.49156 | 0.04494525 | 33.3062 | 48.9797 | 0.04529037 | 29.44032 | 43.29458 | 0.04494365 | 28.26634 | 41.56814 | 0.04492829 | 28.7499 | 42.27927 | 0.04493158 | 26.87062 | 39.51562 | 0.04476215 | 25.58561 | 37.6259 | 0.0447659 | 27.62365 | 40.62301 | 0.04444228 | 25.9523 | 38.16515 | 0.04529193 | 25.13927 | 36.96951
0.04644171 | 32.36345 | 47.59331 | 0.04661987 | 34.13852 | 50.2037 | 0.04695026 | 30.28425 | 44.53566 | 0.0466225 | 29.17644 | 42.90653 | 0.04659121 | 29.55629 | 43.46513 | 0.04660188 | 27.66673 | 40.68636 | 0.0464463 | 26.4659 | 38.92044 | 0.04643038 | 28.56451 | 42.00663 | 0.04611033 | 26.77042 | 39.36826 | 0.0469494 | 25.98354 | 38.21109
0.04810204 | 33.36497 | 49.06613 | 0.04827655 | 34.8292 | 51.21941 | 0.04860528 | 31.1038 | 45.74089 | 0.04828562 | 29.8888 | 43.95411 | 0.04827147 | 30.30933 | 44.57254 | 0.04828344 | 28.64036 | 42.11818 | 0.04812082 | 27.34254 | 40.20962 | 0.04810838 | 29.31387 | 43.10863 | 0.04776359 | 27.52325 | 40.47536 | 0.04859997 | 26.77778 | 39.37909
0.04976561 | 34.1991 | 50.29279 | 0.04993537 | 35.75488 | 52.5807 | 0.05027215 | 32.00706 | 47.0692 | 0.04994203 | 30.82477 | 45.33055 | 0.04995569 | 31.18786 | 45.8645 | 0.04995619 | 29.51931 | 43.41076 | 0.04978475 | 28.24269 | 41.53337 | 0.04978746 | 30.2363 | 44.46514 | 0.04942291 | 28.25284 | 41.54829 | 0.0502656 | 27.57447 | 40.55069
0.05144622 | 35.06507 | 51.56628 | 0.05159827 | 36.58503 | 53.80151 | 0.05194917 | 32.88306 | 48.35744 | 0.05160873 | 31.66426 | 46.56509 | 0.05162328 | 32.10698 | 47.21614 | 0.05161487 | 30.41711 | 44.73105 | 0.05144334 | 29.13813 | 42.85019 | 0.05145387 | 31.12332 | 45.76959 | 0.05110083 | 29.17987 | 42.91157 | 0.05194693 | 28.40988 | 41.77924
0.05311769 | 35.97179 | 52.8997 | 0.0532765 | 37.40106 | 55.00156 | 0.05362323 | 33.80867 | 49.71863 | 0.05329217 | 32.55442 | 47.87414 | 0.05327933 | 32.91469 | 48.40396 | 0.05326749 | 31.1998 | 45.88206 | 0.05310866 | 29.88955 | 43.95522 | 0.05310984 | 31.99972 | 47.05841 | 0.05278029 | 29.97903 | 44.08681 | 0.05361271 | 29.16775 | 42.89374
0.05477634 | 36.967 | 54.36323 | 0.05495137 | 38.28292 | 56.29841 | 0.05528183 | 34.77126 | 51.1342 | 0.0549595 | 33.33389 | 49.02043 | 0.05494319 | 33.65473 | 49.49225 | 0.05493673 | 32.08261 | 47.18031 | 0.05479018 | 30.66038 | 45.08879 | 0.05476832 | 32.87808 | 48.35012 | 0.05445481 | 30.81814 | 45.32079 | 0.05527394 | 30.01909 | 44.14572
0.05643565 | 37.6933 | 55.43132 | 0.05661175 | 39.28553 | 57.77284 | 0.05693322 | 35.60604 | 52.36183 | 0.05661635 | 34.31439 | 50.46234 | 0.05661754 | 34.47766 | 50.70245 | 0.05661488 | 32.91218 | 48.40027 | 0.05646136 | 31.53483 | 46.37475 | 0.05644144 | 33.7619 | 49.64985 | 0.05611455 | 31.69467 | 46.6098 | 0.0569268 | 30.8343 | 45.34455
0.05810454 | 38.49826 | 56.61509 | 0.05826851 | 40.09627 | 58.96511 | 0.05859895 | 36.3926 | 53.51853 | 0.05826948 | 35.13094 | 51.66315 | 0.05829532 | 35.30133 | 51.91373 | 0.05828503 | 33.80276 | 49.70994 | 0.05811827 | 32.27434 | 47.46226 | 0.05811959 | 34.77201 | 51.13531 | 0.05776974 | 32.52698 | 47.83379 | 0.05859283 | 31.63591 | 46.5234
0.05978709 | 39.34493 | 57.86019 | 0.05993528 | 41.02657 | 60.33319 | 0.0602812 | 37.19841 | 54.70354 | 0.05992818 | 36.04296 | 53.00436 | 0.05996079 | 36.09985 | 53.08801 | 0.05994376 | 34.64526 | 50.94891 | 0.05976955 | 33.09679 | 48.67175 | 0.05978557 | 35.73866 | 52.55686 | 0.05943981 | 33.29285 | 48.96007 | 0.06027803 | 32.51103 | 47.81034
0.06146192 | 40.16626 | 59.06802 | 0.06161628 | 41.82571 | 61.50839 | 0.06195279 | 38.13374 | 56.07903 | 0.06160646 | 36.80503 | 54.12505 | 0.06160815 | 36.93617 | 54.3179 | 0.06159645 | 35.65125 | 52.42831 | 0.06143101 | 33.97639 | 49.96528 | 0.06144022 | 36.69529 | 53.96366 | 0.06112128 | 34.0988 | 50.1453 | 0.06195652 | 33.43621 | 49.17089
0.06312303 | 41.02201 | 60.32649 | 0.06329389 | 42.66302 | 62.73973 | 0.06361532 | 38.98684 | 57.33358 | 0.06328113 | 37.7647 | 55.53633 | 0.06326366 | 37.77863 | 55.55681 | 0.06325747 | 36.66544 | 53.91976 | 0.06310872 | 34.77236 | 51.13583 | 0.0630943 | 37.55647 | 55.23011 | 0.06278814 | 34.96809 | 51.42367 | 0.06361989 | 34.25787 | 50.37921
0.06477039 | 41.94215 | 61.67963 | 0.06495637 | 43.48102 | 63.94267 | 0.0652658 | 39.85903 | 58.61622 | 0.06494249 | 38.58008 | 56.73541 | 0.06493602 | 38.64375 | 56.82904 | 0.06493565 | 37.53456 | 55.19788 | 0.06478092 | 35.50058 | 52.20673 | 0.06477308 | 38.47183 | 56.57622 | 0.06444342 | 35.89802 | 52.7912 | 0.06527598 | 35.10794 | 51.62933
0.06643642 | 42.72018 | 62.8238 | 0.06660451 | 44.33362 | 65.1965 | 0.06693532 | 40.84343 | 60.06387 | 0.06659967 | 39.37186 | 57.89979 | 0.06661142 | 39.45575 | 58.02316 | 0.06661282 | 38.3943 | 56.4622 | 0.06644291 | 36.35594 | 53.46462 | 0.06645165 | 39.19767 | 57.64363 | 0.06609342 | 36.74577 | 54.03789 | 0.06694137 | 36.12109 | 53.11924
0.06811478 | 43.5486 | 64.04205 | 0.06826624 | 45.09977 | 66.32319 | 0.06861722 | 41.75729 | 61.40778 | 0.0682636 | 40.25574 | 59.19961 | 0.06827921 | 40.31097 | 59.28084 | 0.06827905 | 39.20734 | 57.65785 | 0.06809878 | 37.10053 | 54.5596 | 0.0681186 | 39.90263 | 58.68033 | 0.06776216 | 37.65183 | 55.37034 | 0.06862096 | 36.7955 | 54.11103
0.06978594 | 44.36787 | 65.24686 | 0.06994422 | 46.07619 | 67.7591 | 0.07028612 | 42.67427 | 62.75628 | 0.06994277 | 41.13199 | 60.48822 | 0.06993712 | 41.17693 | 60.55431 | 0.06993684 | 40.00756 | 58.83465 | 0.06976603 | 37.87012 | 55.69135 | 0.06977496 | 40.66284 | 59.79829 | 0.06944637 | 38.53996 | 56.6764 | 0.07029521 | 37.62118 | 55.32526
0.07144599 | 45.10999 | 66.33821 | 0.0716183 | 46.99184 | 69.10565 | 0.07194678 | 43.50799 | 63.98234 | 0.07162284 | 41.91972 | 61.64664 | 0.07159605 | 42.07986 | 61.88215 | 0.07160211 | 40.7284 | 59.89471 | 0.07144609 | 38.74121 | 56.97237 | 0.07143269 | 41.65399 | 61.25586 | 0.07111657 | 39.39092 | 57.92783 | 0.07195146 | 38.58195 | 56.73817
0.07309347 | 45.96334 | 67.59314 | 0.07327902 | 47.87254 | 70.4008 | 0.07360162 | 44.44624 | 65.36212 | 0.07328704 | 42.7646 | 62.88911 | 0.07326987 | 42.90835 | 63.10051 | 0.07327919 | 41.57353 | 61.13754 | 0.07312173 | 39.5873 | 58.21661 | 0.07310637 | 42.67564 | 62.75829 | 0.07277648 | 40.14663 | 59.03916 | 0.07360088 | 39.40686 | 57.95127
0.07475637 | 46.89444 | 68.96241 | 0.07492807 | 48.79096 | 71.75142 | 0.07526568 | 45.40276 | 66.76876 | 0.07494202 | 43.6592 | 64.2047 | 0.07495289 | 43.83246 | 64.4595 | 0.07495765 | 42.3003 | 62.20632 | 0.07478721 | 40.47196 | 59.51759 | 0.07478256 | 43.66825 | 64.21801 | 0.07443228 | 40.99205 | 60.28243 | 0.07526407 | 40.28584 | 59.24388
0.07643631 | 47.67772 | 70.11429 | 0.07658514 | 49.72276 | 73.1217 | 0.07694495 | 46.2423 | 68.00338 | 0.0766002 | 44.52519 | 65.47822 | 0.07662095 | 44.63611 | 65.64134 | 0.07661904 | 43.26851 | 63.63017 | 0.07644317 | 41.37164 | 60.84065 | 0.07645186 | 44.67581 | 65.69972 | 0.07609838 | 41.81109 | 61.48689 | 0.07694323 | 41.3413 | 60.79603
0.07811081 | 48.47359 | 71.2847 | 0.07826587 | 50.56594 | 74.36168 | 0.07861995 | 47.13224 | 69.31211 | 0.07827398 | 45.31248 | 66.63601 | 0.07828154 | 45.34781 | 66.68795 | 0.07827041 | 44.14992 | 64.92635 | 0.07810088 | 42.30186 | 62.20862 | 0.0781078 | 45.57448 | 67.02129 | 0.07778285 | 42.73786 | 62.84979 | 0.078614 | 42.276 | 62.17058
0.0797809 | 49.41584 | 72.67036 | 0.07994264 | 51.46029 | 75.6769 | 0.08028282 | 48.05099 | 70.66323 | 0.07995429 | 46.02501 | 67.68383 | 0.07993363 | 46.14407 | 67.85892 | 0.07993152 | 44.98223 | 66.15033 | 0.07977601 | 43.06163 | 63.32593 | 0.0797643 | 46.45984 | 68.32329 | 0.0794575 | 43.51158 | 63.98761 | 0.08027909 | 43.14954 | 63.45521
0.08143947 | 50.29732 | 73.96664 | 0.0816128 | 52.28499 | 76.88969 | 0.08193734 | 49.00703 | 72.06917 | 0.08161885 | 46.84456 | 68.88906 | 0.08160661 | 47.0532 | 69.19588 | 0.0816078 | 45.83754 | 67.40815 | 0.08145604 | 43.90898 | 64.57203 | 0.08143435 | 47.24061 | 69.47148 | 0.08111887 | 44.44643 | 65.36239 | 0.08193522 | 44.01529 | 64.72837
0.08310433 | 51.19188 | 75.28217 | 0.08327077 | 53.14762 | 78.15827 | 0.08360113 | 49.82416 | 73.27083 | 0.08327036 | 47.73106 | 70.19274 | 0.0832844 | 47.89727 | 70.43716 | 0.08328049 | 46.77597 | 68.78819 | 0.08312064 | 44.786 | 65.86176 | 0.08311607 | 48.164 | 70.82941 | 0.08277661 | 45.29452 | 66.60958 | 0.08359797 | 44.90619 | 66.03852
0.08478713 | 52.25237 | 76.84172 | 0.08493593 | 54.09599 | 79.55293 | 0.08528131 | 50.7537 | 74.63779 | 0.08492672 | 48.5388 | 71.38058 | 0.08495372 | 48.81526 | 71.78714 | 0.08493942 | 47.63935 | 70.05786 | 0.08477151 | 45.745 | 67.27206 | 0.0847862 | 48.97115 | 72.0164 | 0.08444419 | 46.20099 | 67.94263 | 0.08527803 | 45.76588 | 67.30276
0.08646145 | 53.10623 | 78.0974 | 0.08661489 | 54.94693 | 80.80431 | 0.08695453 | 51.54606 | 75.80303 | 0.08660547 | 49.44516 | 72.71346 | 0.08661067 | 49.73768 | 73.14364 | 0.08659356 | 48.52212 | 71.35606 | 0.08642914 | 46.50141 | 68.38443 | 0.08644211 | 49.99539 | 73.52264 | 0.08612238 | 47.02365 | 69.15243 | 0.08695439 | 46.62361 | 68.56413
0.08812295 | 53.85142 | 79.19326 | 0.08829177 | 55.74971 | 81.98487 | 0.08861846 | 52.49192 | 77.194 | 0.0882848 | 50.47762 | 74.23179 | 0.08826227 | 50.59369 | 74.40248 | 0.08825832 | 49.34096 | 72.56023 | 0.08810597 | 47.43055 | 69.75081 | 0.08810142 | 50.868 | 74.80588 | 0.08779168 | 47.95668 | 70.52454 | 0.08861925 | 47.4132 | 69.72529
0.08977425 | 54.63772 | 80.34959 | 0.08995616 | 56.61792 | 83.26165 | 0.09027088 | 53.29269 | 78.37161 | 0.0899503 | 51.30876 | 75.45406 | 0.08993604 | 51.43491 | 75.63957 | 0.08993848 | 50.14775 | 73.74669 | 0.08978606 | 48.29884 | 71.0277 | 0.08977319 | 51.78001 | 76.14707 | 0.08944654 | 48.73336 | 71.66671 | 0.09027737 | 48.45284 | 71.25418
0.09143176 | 55.46141 | 81.56089 | 0.09160876 | 57.48163 | 84.53181 | 0.09193312 | 54.19695 | 79.7014 | 0.09160619 | 52.2568 | 76.84824 | 0.09161691 | 52.14705 | 76.68684 | 0.09162081 | 51.06672 | 75.09812 | 0.09145007 | 49.17873 | 72.32166 | 0.09145255 | 52.59901 | 77.35149 | 0.09110019 | 49.57911 | 72.91045 | 0.09193332 | 49.29783 | 72.49681
0.09310397 | 56.08853 | 82.48313 | 0.09326404 | 58.33141 | 85.78149 | 0.09361097 | 55.1477 | 81.09956 | 0.09326297 | 53.09339 | 78.07851 | 0.09328616 | 52.94166 | 77.85538 | 0.09328831 | 51.85892 | 76.26311 | 0.09310599 | 49.87514 | 73.3458 | 0.0931209 | 53.62834 | 78.8652 | 0.0927626 | 50.34447 | 74.03599 | 0.0936076 | 50.13667 | 73.7304
0.09477301 | 56.91349 | 83.6963 | 0.09493687 | 59.18256 | 87.03318 | 0.09528401 | 56.16167 | 82.59069 | 0.09494052 | 53.98597 | 79.39113 | 0.09494671 | 53.91378 | 79.28498 | 0.09494554 | 52.68335 | 77.47552 | 0.09476504 | 50.75755 | 74.64345 | 0.09477783 | 54.51064 | 80.1627 | 0.09444351 | 51.1778 | 75.26147 | 0.09528609 | 50.99286 | 74.9895
0.09643808 | 57.86073 | 85.0893 | 0.09660639 | 60.03142 | 88.2815 | 0.09695078 | 57.10644 | 83.98006 | 0.09661672 | 54.82633 | 80.62695 | 0.09659895 | 54.73359 | 80.49058 | 0.09660733 | 53.55011 | 78.75016 | 0.09644112 | 51.64036 | 75.94171 | 0.09643347 | 55.34118 | 81.38409 | 0.09611971 | 52.12585 | 76.65566 | 0.09695375 | 51.98476 | 76.44818
0.09809084 | 58.75137 | 86.39907 | 0.09826878 | 60.90946 | 89.57273 | 0.09860746 | 58.01102 | 85.31032 | 0.09828316 | 55.79775 | 82.05551 | 0.09826922 | 55.49973 | 81.61725 | 0.09828497 | 54.52207 | 80.17952 | 0.09811858 | 52.46902 | 77.16032 | 0.09810264 | 56.15378 | 82.57909 | 0.09777709 | 53.03562 | 77.99356 | 0.09860637 | 52.75913 | 77.58695
0.09975228 | 59.61612 | 87.67076 | 0.09992591 | 61.79873 | 90.88049 | 0.1002697 | 58.87227 | 86.57687 | 0.09993787 | 56.48946 | 83.07274 | 0.09994926 | 56.44414 | 83.00609 | 0.09996352 | 55.34386 | 81.38802 | 0.09978303 | 53.2759 | 78.34691 | 0.0997811 | 57.04822 | 83.89444 | 0.09943601 | 53.98977 | 79.39672 | 0.1002636 | 53.62446 | 78.8595
0.1014347 | 60.62218 | 89.15026 | 0.1015818 | 62.63511 | 92.11046 | 0.1019496 | 59.77579 | 87.90558 | 0.1015974 | 57.38537 | 84.39025 | 0.1016201 | 57.36168 | 84.3554 | 0.1016245 | 56.27629 | 82.75926 | 0.1014396 | 54.18121 | 79.67824 | 0.1014537 | 57.81318 | 85.01938 | 0.101101 | 54.9837 | 80.85839 | 0.1019374 | 54.55283 | 80.22475
0.1031163 | 61.48109 | 90.41336 | 0.103264 | 63.54874 | 93.45403 | 0.1036304 | 60.59251 | 89.10664 | 0.1032694 | 58.22956 | 85.63171 | 0.1032755 | 58.03502 | 85.34561 | 0.1032735 | 57.23207 | 84.1648 | 0.1030971 | 54.99309 | 80.87219 | 0.1031131 | 58.59901 | 86.17502 | 0.1027785 | 55.82479 | 82.09528 | 0.1036208 | 55.45089 | 81.54542
0.1047856 | 62.18155 | 91.44346 | 0.104946 | 64.44933 | 94.77842 | 0.1052957 | 61.34995 | 90.22051 | 0.1049508 | 59.01941 | 86.79324 | 0.1049313 | 58.99586 | 86.75862 | 0.1049283 | 58.19193 | 85.57637 | 0.1047714 | 55.74606 | 81.9795 | 0.1047693 | 59.55602 | 87.58238 | 0.1044524 | 56.575 | 83.19852 | 0.105284 | 56.33397 | 82.84407
0.1064448 | 62.96386 | 92.59392 | 0.1066177 | 65.21595 | 95.90581 | 0.1069495 | 62.24518 | 91.53703 | 0.1066172 | 59.75412 | 87.8737 | 0.1065972 | 59.90242 | 88.0918 | 0.1066022 | 59.00874 | 86.77755 | 0.1064507 | 56.48633 | 83.06813 | 0.1064403 | 60.55303 | 89.04858 | 0.1061177 | 57.47661 | 84.52443 | 0.1069399 | 57.19686 | 84.11303
0.108102 | 63.65728 | 93.61365 | 0.1082765 | 66.03931 | 97.11663 | 0.1086029 | 63.19087 | 92.92775 | 0.1082737 | 60.60999 | 89.13234 | 0.108281 | 60.76738 | 89.36379 | 0.1082791 | 59.78531 | 87.91957 | 0.1081182 | 57.33175 | 84.31139 | 0.1081212 | 61.4344 | 90.34471 | 0.107774 | 58.31143 | 85.7521 | 0.1086 | 58.0955 | 85.43457
0.1097759 | 64.34119 | 94.61939 | 0.1099338 | 66.94385 | 98.44683 | 0.1102795 | 64.0852 | 94.24294 | 0.1099339 | 61.44136 | 90.35495 | 0.1099532 | 61.58435 | 90.56522 | 0.1099443 | 60.46746 | 88.92274 | 0.1097758 | 58.24257 | 85.65084 | 0.109798 | 62.35564 | 91.69947 | 0.1094313 | 59.30766 | 87.21714 | 0.1102738 | 58.95447 | 86.69775
0.1114618 | 65.15001 | 95.80884 | 0.1116063 | 67.74122 | 99.61944 | 0.1119533 | 64.94868 | 95.51277 | 0.1116054 | 62.26526 | 91.56656 | 0.1116118 | 62.51095 | 91.92786 | 0.1116026 | 61.17458 | 89.96262 | 0.1114325 | 59.20149 | 87.06102 | 0.1114557 | 63.20595 | 92.94992 | 0.1111075 | 60.23513 | 88.58107 | 0.1119498 | 59.77655 | 87.9067
0.1131271 | 66.10514 | 97.21344 | 0.1132918 | 68.5518 | 100.8115 | 0.1136182 | 65.93085 | 96.95713 | 0.1132826 | 63.10281 | 92.79824 | 0.1132696 | 63.23013 | 92.98549 | 0.113262 | 61.94369 | 91.09366 | 0.1131093 | 60.126 | 88.42059 | 0.1131067 | 64.05201 | 94.19413 | 0.1127891 | 61.16684 | 89.95123 | 0.1136179 | 60.53275 | 89.01874
0.1147773 | 66.91262 | 98.40091 | 0.1149574 | 69.4585 | 102.1449 | 0.1152678 | 66.80489 | 98.24249 | 0.1149546 | 63.92013 | 94.00019 | 0.1149366 | 64.22472 | 94.44811 | 0.1149376 | 62.75082 | 92.28061 | 0.1147838 | 61.15631 | 89.93575 | 0.114771 | 64.84394 | 95.35874 | 0.114451 | 61.93587 | 91.08216 | 0.1152722 | 61.43678 | 90.3482
0.1164302 | 67.85935 | 99.79316 | 0.1166127 | 70.40754 | 103.5405 | 0.1169259 | 67.5687 | 99.36573 | 0.1166087 | 64.85711 | 95.3781 | 0.116614 | 65.14783 | 95.80563 | 0.1166197 | 63.71989 | 93.70572 | 0.1164553 | 62.04903 | 91.24858 | 0.1164487 | 65.77876 | 96.73346 | 0.1161045 | 62.72676 | 92.24524 | 0.1169308 | 62.24986 | 91.5439
0.1181028 | 68.78817 | 101.1591 | 0.1182616 | 71.13361 | 104.6082 | 0.1185983 | 68.41176 | 100.6055 | 0.1182633 | 65.73683 | 96.67181 | 0.1182874 | 66.04803 | 97.12945 | 0.1182878 | 64.79001 | 95.27942 | 0.1181117 | 62.77843 | 92.32122 | 0.1181196 | 66.63531 | 97.9931 | 0.1177657 | 63.43732 | 93.29018 | 0.1186067 | 63.17654 | 92.90668
0.1197828 | 69.68874 | 102.4834 | 0.1199316 | 72.0659 | 105.9793 | 0.1202807 | 69.39934 | 102.0578 | 0.1199349 | 66.57914 | 97.9105 | 0.1199486 | 66.87608 | 98.34718 | 0.1199482 | 65.73726 | 96.67244 | 0.1197648 | 63.56837 | 93.4829 | 0.1197793 | 67.64707 | 99.48099 | 0.1194436 | 64.33302 | 94.60738 | 0.1202811 | 64.14795 | 94.33522
0.1214472 | 70.61935 | 103.852 | 0.121614 | 72.95374 | 107.2849 | 0.1219507 | 70.22471 | 103.2716 | 0.1216137 | 67.41331 | 99.13723 | 0.1216031 | 67.76778 | 99.65851 | 0.1216016 | 66.61397 | 97.96172 | 0.1214378 | 64.4306 | 94.75089 | 0.1214281 | 68.49417 | 100.7267 | 0.1211214 | 65.1411 | 95.79573 | 0.1219523 | 65.07467 | 95.69804
0.1231034 | 71.54265 | 105.2098 | 0.1232795 | 73.83433 | 108.5799 | 0.1236076 | 71.12138 | 104.5903 | 0.1232858 | 68.26562 | 100.3906 | 0.1232676 | 68.49167 | 100.723 | 0.1232706 | 67.57994 | 99.38227 | 0.1231164 | 65.22559 | 95.91999 | 0.1230923 | 69.4077 | 102.0701 | 0.1227845 | 66.1563 | 97.28867 | 0.1236087 | 65.94765 | 96.98185
0.1247687 | 72.36427 | 106.418 | 0.1249374 | 74.63545 | 109.758 | 0.1252722 | 72.11552 | 106.0522 | 0.1249429 | 69.04786 | 101.541 | 0.124945 | 69.28657 | 101.892 | 0.1249513 | 68.45784 | 100.6733 | 0.1247864 | 65.90926 | 96.92538 | 0.1247727 | 70.20692 | 103.2455 | 0.124439 | 67.02169 | 98.56131 | 0.1252671 | 66.89406 | 98.37362
0.1264435 | 73.14879 | 107.5717 | 0.1265964 | 75.46607 | 110.9795 | 0.1269471 | 73.03783 | 107.4086 | 0.1266002 | 69.73554 | 102.5523 | 0.1266181 | 70.07778 | 103.0556 | 0.1266205 | 69.24782 | 101.835 | 0.126446 | 66.78484 | 98.21299 | 0.1264477 | 71.23892 | 104.7631 | 0.1260982 | 67.8895 | 99.83751 | 0.1269408 | 67.68783 | 99.54092
0.128122 | 73.89893 | 108.6749 | 0.1282708 | 76.23996 | 112.1176 | 0.1286292 | 73.86913 | 108.6311 | 0.1282728 | 70.46672 | 103.6275 | 0.1282824 | 70.9087 | 104.2775 | 0.1282769 | 70.08694 | 103.069 | 0.1281006 | 67.60322 | 99.4165 | 0.1281136 | 72.11238 | 106.0476 | 0.1277738 | 68.71796 | 101.0558 | 0.1286174 | 68.51889 | 100.7631
0.1297949 | 74.57421875 | 109.668 | 0.1299542 | 77.15916 | 113.4694 | 0.1302946 | 74.75838 | 109.9388 | 0.1299557 | 71.31033 | 104.8681 | 0.1299392 | 71.71098 | 105.4573 | 0.1299291 | 70.88479 | 104.2423 | 0.1297744 | 68.45356 | 100.667 | 0.1297726 | 72.9007 | 107.2069 | 0.1294504 | 69.56163 | 102.2965 | 0.1302896 | 69.39863 | 102.0568
0.1314501 | 75.43015 | 110.9267 | 0.1316262 | 77.98235 | 114.6799 | 0.1319482 | 75.6674 | 111.2756 | 0.1316276 | 72.25742 | 106.2609 | 0.1316031 | 72.45226 | 106.5474 | 0.1316027 | 71.7125 | 105.4596 | 0.1314556 | 69.2536 | 101.8435 | 0.1314396 | 73.7963 | 108.524 | 0.131116 | 70.37785 | 103.4968 | 0.1319428 | 70.30239 | 103.3859
0.1331109 | 76.26764 | 112.1583 | 0.1332869 | 78.71939 | 115.7638 | 0.1336004 | 76.55932 | 112.5872 | 0.1332879 | 73.0456 | 107.42 | 0.133284 | 73.28117 | 107.7664 | 0.1332817 | 72.44468 | 106.5363 | 0.1331322 | 70.14683 | 103.1571 | 0.1331231 | 74.82854 | 110.042 | 0.1327726 | 71.34419 | 104.9179 | 0.1335989 | 71.0997 | 104.5584
0.1347776 | 77.07474 | 113.3452 | 0.1349425 | 79.60662 | 117.0686 | 0.1352716 | 77.4043 | 113.8298 | 0.1349348 | 73.93593 | 108.7293 | 0.1349641 | 74.13737 | 109.0256 | 0.1349511 | 73.22538 | 107.6844 | 0.1347872 | 70.94318 | 104.3282 | 0.1347961 | 75.62289 | 111.2101 | 0.1344356 | 72.14219 | 106.0915 | 0.1352686 | 71.9454 | 105.8021
0.136452 | 77.9603 | 114.6475 | 0.1366077 | 80.42974 | 118.279 | 0.1369413 | 78.3309 | 115.1925 | 0.1366026 | 74.80636 | 110.0094 | 0.1366248 | 75.06973 | 110.3967 | 0.1366121 | 74.1181 | 108.9972 | 0.1364384 | 71.85418 | 105.6679 | 0.1364557 | 76.45139 | 112.4285 | 0.1361145 | 72.92896 | 107.2485 | 0.1369489 | 72.85087 | 107.1336
0.1381202 | 78.76723 | 115.8342 | 0.1382841 | 81.21725 | 119.4371 | 0.1386079 | 79.28332 | 116.5931 | 0.1382838 | 75.68702 | 111.3044 | 0.1382775 | 75.98109 | 111.7369 | 0.1382649 | 75.08443 | 110.4183 | 0.1381047 | 72.64205 | 106.8265 | 0.1381082 | 77.43819 | 113.8797 | 0.1377925 | 73.78155 | 108.5023 | 0.1386184 | 73.67607 | 108.3472
0.1397765 | 79.53745 | 116.9668 | 0.139951 | 82.09737 | 120.7314 | 0.1402648 | 80.09893 | 117.7925 | 0.1399517 | 76.45724 | 112.4371 | 0.1399383 | 76.79118 | 112.9282 | 0.1399363 | 75.98859 | 111.7479 | 0.1397854 | 73.48392 | 108.0646 | 0.1397666 | 78.25404 | 115.0795 | 0.1394584 | 74.52167 | 109.5907 | 0.1402791 | 74.4383 | 109.4681
0.1414276 | 80.35004 | 118.1618 | 0.141608 | 83.00099 | 122.0603 | 0.1419196 | 81.01358 | 119.1376 | 0.1416111 | 77.37845 | 113.7918 | 0.1416139 | 77.64045 | 114.1771 | 0.1416138 | 76.94119 | 113.1488 | 0.1414539 | 74.31348 | 109.2845 | 0.1414396 | 79.09451 | 116.3154 | 0.1411143 | 75.32279 | 110.7688 | 0.1419337 | 75.31065 | 110.751
0.1431019 | 81.1974 | 119.4079 | 0.1432604 | 83.87184 | 123.3409 | 0.1436015 | 81.90282 | 120.4453 | 0.1432602 | 78.26333 | 115.0931 | 0.1432874 | 78.44462 | 115.3597 | 0.1432837 | 77.92094 | 114.5896 | 0.1431108 | 75.24903 | 110.6603 | 0.1431085 | 79.99388 | 117.6381 | 0.1427724 | 76.28217 | 112.1797 | 0.1436057 | 76.16584 | 112.0086
0.1447797 | 81.92973 | 120.4849 | 0.1449326 | 84.7305 | 124.6037 | 0.1452794 | 82.72678 | 121.657 | 0.1449257 | 79.18523 | 116.4489 | 0.1449524 | 79.20399 | 116.4765 | 0.1449437 | 78.84113 | 115.9428 | 0.144762 | 76.01946 | 111.7933 | 0.1447693 | 80.92574 | 119.0084 | 0.1444439 | 77.23938 | 113.5873 | 0.1452878 | 77.02981 | 113.2791
0.1464514 | 82.7121 | 121.6354 | 0.1466102 | 85.60593 | 125.8911 | 0.1469544 | 83.42913 | 122.6899 | 0.1466053 | 80.15839 | 117.88 | 0.1465974 | 79.99347 | 117.6375 | 0.1465968 | 79.68439 | 117.1829 | 0.1464272 | 76.85919 | 113.0282 | 0.1464266 | 81.78091 | 120.266 | 0.1461196 | 78.15778 | 114.9379 | 0.146962 | 77.98225 | 114.6798
0.1481067 | 83.49409 | 122.7854 | 0.148283 | 86.43449 | 127.1095 | 0.1486167 | 84.41628 | 124.1416 | 0.1482808 | 80.98202 | 119.0912 | 0.1482578 | 80.89577 | 118.9644 | 0.1482678 | 80.52721 | 118.4224 | 0.1481073 | 77.78565 | 114.3907 | 0.1480888 | 82.69577 | 121.6114 | 0.1477844 | 79.07198 | 116.2823 | 0.1486218 | 78.9493 | 116.1019
0.1497617 | 84.30501 | 123.978 | 0.1499411 | 87.25527 | 128.3166 | 0.1502739 | 85.27528 | 125.4048 | 0.1499459 | 81.77005 | 120.2501 | 0.1499348 | 81.6951 | 120.1399 | 0.1499473 | 81.31244 | 119.5771 | 0.1497803 | 78.6431 | 115.6516 | 0.1497726 | 83.45641 | 122.73 | 0.1494381 | 80.00162 | 117.6494 | 0.1502712816 | 79.82698 | 117.3926
0.151437 | 85.18105 | 125.2663 | 0.1515954 | 88.10883 | 129.5718 | 0.1519406 | 86.21204 | 126.7824 | 0.1516059 | 82.57681 | 121.4365 | 0.1516138 | 82.57716 | 121.437 | 0.1516175 | 82.18491 | 120.8602 | 0.1514476 | 79.43204 | 116.8118 | 0.1514501 | 84.28715 | 123.9517 | 0.1510926 | 80.78418 | 118.8003 | 0.1519389 | 80.82578 | 118.8614
0.1531151 | 86.04955 | 126.5435 | 0.1532651 | 88.9507 | 130.8099 | 0.1536231 | 87.09557 | 128.0817 | 0.1532725 | 83.51706 | 122.8192 | 0.1532844 | 83.43839 | 122.7035 | 0.1532797 | 82.83944 | 121.8227 | 0.1531047 | 80.29373 | 118.079 | 0.1531191 | 85.12595 | 125.1852 | 0.1527662 | 81.53554 | 119.9052 | 0.1536179 | 81.66724 | 120.0989
0.1547861 | 86.92898 | 127.8367 | 0.1549451 | 89.74216 | 131.9738 | 0.1552937 | 88.17732 | 129.6725 | 0.1549569 | 84.26151 | 123.914 | 0.1549421 | 84.25639 | 123.9064 | 0.1549367 | 83.73222 | 123.1356 | 0.1547732 | 81.17935 | 119.3814 | 0.154779 | 85.94749 | 126.3934 | 0.1544487 | 82.41324 | 121.1959 | 0.1552856 | 82.51423 | 121.3445
0.1564443 | 87.79655 | 129.1126 | 0.1566172 | 90.61304 | 133.2545 | 0.1569522 | 89.03014 | 130.9267 | 0.156628 | 85.18525 | 125.2724 | 0.1566055 | 85.15365 | 125.226 | 0.1566013 | 84.57462 | 124.3744 | 0.1564597 | 82.01225 | 120.6062 | 0.156435 | 86.83696 | 127.7014 | 0.1561191 | 83.35976 | 122.5879 | 0.1569459 | 83.40503 | 122.6545
0.1580938 | 88.65264 | 130.3715 | 0.1582757 | 91.55231 | 134.6357 | 0.1585991 | 89.93279 | 132.2541 | 0.1582859 | 86.15236 | 126.6946 | 0.1582832 | 86.05022 | 126.5444 | 0.1582791 | 85.52869 | 125.7775 | 0.15813 | 82.87699 | 121.8779 | 0.1581131 | 87.79931 | 129.1166 | 0.1577823 | 84.15987 | 123.7645 | 0.158594 | 84.361 | 124.0603
0.1597628 | 89.45171 | 131.5466 | 0.1599302 | 92.43059 | 135.9273 | 0.1602655 | 90.81487 | 133.5513 | 0.1599385 | 86.9639 | 127.8881 | 0.15996 | 86.94088 | 127.8542 | 0.1599537 | 86.31751 | 126.9375 | 0.1597869 | 83.73635 | 123.1417 | 0.1597929 | 88.67067 | 130.398 | 0.1594368 | 85.07071 | 125.104 | 0.1602602 | 85.22794 | 125.3352
0.1614423 | 90.34345 | 132.858 | 0.161595 | 93.34753 | 137.2758 | 0.1619486 | 91.68087 | 134.8248 | 0.1615975 | 87.77577 | 129.082 | 0.1616279 | 87.78334 | 129.0931 | 0.1616133 | 87.20497 | 128.2426 | 0.1614378 | 84.55614 | 124.3473 | 0.1614601 | 89.54071 | 131.6775 | 0.1611095 | 86.00138 | 126.4726 | 0.1619369 | 86.1818 | 126.7379
0.1631193 | 91.22888 | 134.1601 | 0.1632751 | 94.27784 | 138.6439 | 0.1636164 | 92.43594 | 135.9352 | 0.1632736 | 88.5471 | 130.2163 | 0.1632789 | 88.77573 | 130.5525 | 0.1632696 | 88.01845 | 129.4389 | 0.1631003 | 85.33309 | 125.4898 | 0.1631108 | 90.50079 | 133.0894 | 0.1627939 | 86.85297 | 127.725 | 0.1636159 | 87.07872 | 128.0569
0.1647815 | 92.06161 | 135.3847 | 0.1649504 | 95.13299 | 139.9015 | 0.1652803 | 93.32428 | 137.2416 | 0.1649427 | 89.36776 | 131.4232 | 0.164932 | 89.60275 | 131.7688 | 0.1649336 | 88.98092 | 130.8543 | 0.1647737 | 86.12746 | 126.658 | 0.1647638 | 91.33347 | 134.3139 | 0.1644632 | 87.6983 | 128.9681 | 0.1652833 | 87.91678 | 129.2894
0.1664315 | 92.90456 | 136.6244 | 0.1666135 | 95.93653 | 141.0831 | 0.1669336 | 94.05257 | 138.3126 | 0.1666019 | 90.16007 | 132.5883 | 0.1666029 | 90.38348 | 132.9169 | 0.1666131 | 89.83749 | 132.114 | 0.1664454 | 87.06527 | 128.0372 | 0.1664363 | 92.13633 | 135.4946 | 0.1661183 | 88.62259 | 130.3273 | 0.166937 | 88.826 | 130.6265
0.168098 | 93.63567 | 137.6995 | 0.1682641 | 96.8272 | 142.3929 | 0.1686059 | 94.93115 | 139.6046 | 0.1682565 | 91.13276 | 134.0188 | 0.1682762 | 91.18133 | 134.0902 | 0.1682844 | 90.76125 | 133.4724 | 0.1681017 | 87.89352 | 129.2552 | 0.1681187 | 92.92558 | 136.6553 | 0.1677698 | 89.48724 | 131.5989 | 0.1686065 | 89.67673 | 131.8775
0.1697789 | 94.48161 | 138.9435 | 0.1699272 | 97.68847 | 143.6595 | 0.1702892 | 95.94033 | 141.0887 | 0.1699205 | 91.87572 | 135.1114 | 0.169937 | 92.03834 | 135.3505 | 0.1699475 | 91.7003 | 134.8534 | 0.1697581 | 88.73305 | 130.4898 | 0.1697824 | 93.85805 | 138.0265 | 0.1694409 | 90.32493 | 132.8308 | 0.1702898 | 90.37518 | 132.9047
0.1714519 | 95.22116 | 140.0311 | 0.1716077 | 98.45474 | 144.7864 | 0.1719625 | 96.82436 | 142.3888 | 0.1716046 | 92.72597 | 136.3617 | 0.1715961 | 92.66989 | 136.2793 | 0.1716054 | 92.54465 | 136.0951 | 0.1714242 | 89.56385 | 131.7115 | 0.1714399 | 94.71838 | 139.2917 | 0.1711197 | 91.22269 | 134.151 | 0.1719606 | 91.15144 | 134.0462
0.1731148 | 96.06794 | 141.2764 | 0.1732845 | 99.39207 | 146.1648 | 0.1736241 | 97.60748 | 143.5404 | 0.1732864 | 93.44988 | 137.4263 | 0.1732549 | 93.4957 | 137.4937 | 0.1732714 | 93.32333 | 137.2402 | 0.1731048 | 90.41918 | 132.9694 | 0.1730996 | 95.66945 | 140.6904 | 0.1727859 | 92.11009 | 135.456 | 0.1736204 | 92.07732 | 135.4078
0.1747673 | 96.96716 | 142.5988 | 0.1749486 | 100.1918 | 147.3409 | 0.1752823 | 98.6005 | 145.0007 | 0.1749525 | 94.28174 | 138.6496 | 0.1749336 | 94.40052 | 138.8243 | 0.1749502 | 94.12002 | 138.4118 | 0.1747868 | 91.30708 | 134.2751 | 0.1747791 | 96.54453 | 141.9772 | 0.1744419 | 92.97079 | 136.7218 | 0.1752733 | 92.92886 | 136.6601
0.176433 | 97.88445 | 143.9477 | 0.1766021 | 100.9829 | 148.5043 | 0.1769413 | 99.44237 | 146.2388 | 0.1766092 | 95.0198 | 139.735 | 0.1766176 | 95.25161 | 140.0759 | 0.1766294 | 94.88381 | 139.535 | 0.1764527 | 92.15092 | 135.5161 | 0.1764558 | 97.45222 | 143.3121 | 0.1760949 | 93.89024 | 138.0739 | 0.1769319 | 93.67435 | 137.7564
0.1781118 | 98.69266 | 145.1363 | 0.1782637 | 101.8794 | 149.8227 | 0.1786194 | 100.1912 | 147.34 | 0.1782696 | 95.98978 | 141.1614 | 0.1782882 | 96.06063 | 141.2656 | 0.1782914 | 95.71877 | 140.7629 | 0.1781103 | 92.99245 | 136.7536 | 0.1781262 | 98.11226 | 144.2827 | 0.1777674 | 94.87572 | 139.5231 | 0.178606 | 94.58262 | 139.0921
0.1797844 | 99.60203 | 146.4736 | 0.1799413 | 102.9008 | 151.3247 | 0.1802897 | 101.1395 | 148.7345 | 0.1799442 | 96.87379 | 142.4615 | 0.179948 | 97.02933 | 142.6902 | 0.1799408 | 96.66214 | 142.1502 | 0.1797705 | 93.84393 | 138.0058 | 0.1797852 | 99.00431 | 145.5946 | 0.1794505 | 95.78583 | 140.8615 | 0.1802758 | 95.47549 | 140.4051
0.1814474 | 100.3348 | 147.5511 | 0.1816137 | 103.6999 | 152.4998 | 0.1819469 | 102.0385 | 150.0566 | 0.1816277 | 97.84435 | 143.8888 | 0.1816029 | 97.8473 | 143.8931 | 0.181603 | 97.49404 | 143.3736 | 0.1814451 | 94.66923 | 139.2195 | 0.1814439 | 99.81828 | 146.7916 | 0.1811241 | 96.64665 | 142.1274 | 0.181935 | 96.31757 | 141.6435
0.1831041 | 101.0898 | 148.6615 | 0.1832795 | 104.617 | 153.8486 | 0.1836014 | 102.8999 | 151.3234 | 0.1832912 | 98.75838 | 145.2329 | 0.1832755 | 98.6643 | 145.0946 | 0.1832794 | 98.47899 | 144.822 | 0.1831275 | 95.36446 | 140.2419 | 0.1831118 | 100.6941 | 148.0796 | 0.1827861 | 97.55927 | 143.4695 | 0.1835935 | 97.175 | 142.9044
0.1847702 | 101.9503 | 149.9269 | 0.184936 | 105.4519 | 155.0763 | 0.1852682 | 103.8355 | 152.6992 | 0.1849416 | 99.63727 | 146.5254 | 0.1849544 | 99.56357 | 146.417 | 0.184953 | 99.3502 | 146.1032 | 0.1847905 | 96.22829 | 141.5122 | 0.1847867 | 101.6241 | 149.4472 | 0.1844434 | 98.4053 | 144.7137 | 0.1852565 | 98.10767 | 144.276
0.1864515 | 102.6901 | 151.0149 | 0.1866019 | 106.4015 | 156.4728 | 0.1869427 | 104.7026 | 153.9745 | 0.1865962 | 100.4301 | 147.6914 | 0.1866302 | 100.4828 | 147.7688 | 0.1866145 | 100.2586 | 147.439 | 0.1864397 | 97.10155 | 142.7964 | 0.1864552 | 102.6222 | 150.9151 | 0.1861126 | 99.22328 | 145.9166 | 0.1869375 | 99.00861 | 145.6009
0.1881286 | 103.5255 | 152.2434 | 0.188282 | 107.1701 | 157.6031 | 0.188618 | 105.7173 | 155.4666 | 0.1882707 | 101.2255 | 148.861 | 0.1882818 | 101.2758 | 148.935 | 0.1882624 | 100.9059 | 148.391 | 0.1880973 | 97.92834 | 144.0123 | 0.1881097 | 103.4514 | 152.1345 | 0.1877923 | 100.0859 | 147.1852 | 0.1886202 | 99.94851 | 146.9831
0.1897884 | 104.4677 | 153.629 | 0.1899575 | 108.0186 | 158.8509 | 0.1902798 | 106.5872 | 156.7459 | 0.1899493 | 102.1229 | 150.1808 | 0.1899306 | 102.1978 | 150.2909 | 0.1899255 | 101.7066 | 149.5685 | 0.1897731 | 98.83929 | 145.3519 | 0.1897648 | 104.3814 | 153.5021 | 0.1894605 | 100.9822 | 148.5032 | 0.1902857 | 100.8045 | 148.2419
0.1914401 | 105.2827 | 154.8274 | 0.1916211 | 108.9157 | 160.1702 | 0.1919346 | 107.5344 | 158.1388 | 0.1916135 | 102.8415 | 151.2375 | 0.1915987 | 103.0399 | 151.5293 | 0.1916006 | 102.503 | 150.7397 | 0.1914504 | 99.70915 | 146.6311 | 0.1914361 | 105.3612 | 154.943 | 0.1911188 | 101.8512 | 149.7812 | 0.1919439 | 101.6004 | 149.4123
0.1931014 | 106.0908 | 156.0158 | 0.1932761 | 109.8321 | 161.5177 | 0.1935997 | 108.2986 | 159.2627 | 0.193269 | 103.7017 | 152.5026 | 0.1932806 | 103.8334 | 152.6961 | 0.1932803 | 103.4717 | 152.1642 | 0.1931149 | 100.472 | 147.753 | 0.1931147 | 106.1835 | 156.1522 | 0.1927688 | 102.7686 | 151.1303 | 0.1936053 | 102.5613 | 150.8255
0.1947819 | 106.9311 | 157.2516 | 0.1949346 | 110.5146 | 162.5215 | 0.1952798 | 109.2033 | 160.5931 | 0.1949334 | 104.4419 | 153.591 | 0.1949503 | 104.6628 | 153.9159 | 0.1949487 | 104.4121 | 153.5472 | 0.1947711 | 101.3059 | 148.9793 | 0.1947848 | 107.0835 | 157.4757 | 0.1944316 | 103.6829 | 152.4749 | 0.1952776 | 103.5379 | 152.2617
0.1964536 | 107.7126 | 158.401 | 0.1966078 | 111.4142 | 163.8444 | 0.1969563 | 109.9902 | 161.7503 | 0.1966127 | 105.2757 | 154.8172 | 0.1966099 | 105.5301 | 155.1913 | 0.1966048 | 105.3451 | 154.9193 | 0.1964355 | 102.1978 | 150.2909 | 0.1964423 | 107.9895 | 158.808 | 0.1961114 | 104.5003 | 153.6769 | 0.1969594 | 104.4284 | 153.5711
0.1981157 | 108.5279 | 159.5999 | 0.1982878 | 112.3651 | 165.2428 | 0.1986151 | 110.8943 | 163.0799 | 0.1982899 | 106.0494 | 155.955 | 0.1982672 | 106.3024 | 156.327 | 0.1982727 | 106.1525 | 156.1067 | 0.1981159 | 103.0547 | 151.551 | 0.1980967 | 108.8396 | 160.0582 | 0.1977821 | 105.2944 | 154.8447 | 0.1986258 | 105.3215 | 154.8846
0.1997674 | 109.3074 | 160.7461 | 0.1999496 | 113.2452 | 166.5371 | 0.2002711 | 111.7111 | 164.281 | 0.199959 | 106.9055 | 157.2139 | 0.1999394 | 107.1473 | 157.5695 | 0.1999478 | 107.009 | 157.3662 | 0.1997924 | 103.9102 | 152.8091 | 0.1997705 | 109.5983 | 161.1739 | 0.1994444 | 106.1481 | 156.1002 | 0.2002731 | 106.3693 | 156.4254
0.2014223 | 110.151 | 161.9868 | 0.2016004 | 114.065 | 167.7426 | 0.2019292 | 112.6005 | 165.589 | 0.2016158 | 107.7282 | 158.4238 | 0.2016247 | 107.9822 | 158.7973 | 0.2016257 | 107.8954 | 158.6697 | 0.2014598 | 104.7902 | 154.1033 | 0.20145 | 110.4608 | 162.4424 | 0.201099 | 106.9674 | 157.305 | 0.2019294 | 107.223 | 157.6808
0.2031031 | 111.015 | 163.2573 | 0.203254 | 114.9226 | 169.0038 | 0.2036069 | 113.5037 | 166.9172 | 0.2032743 | 108.543 | 159.6221 | 0.2032924 | 108.7765 | 159.9654 | 0.2032915 | 108.6732 | 159.8135 | 0.2031173 | 105.5723 | 155.2533 | 0.2031192 | 111.3036 | 163.6818 | 0.202768 | 107.8155 | 158.5523 | 0.203604 | 108.0144 | 158.8447
0.2047805 | 111.8907 | 164.5452 | 0.2049329 | 115.6921 | 170.1355 | 0.2052885 | 114.3522 | 168.165 | 0.204946 | 109.3858 | 160.8615 | 0.2049558 | 109.7453 | 161.3902 | 0.2049451 | 109.5409 | 161.0896 | 0.2047743 | 106.5074 | 156.6285 | 0.2047774 | 112.2225 | 165.0331 | 0.2044491 | 108.7337 | 159.9024 | 0.2052817 | 108.8828 | 160.1218
0.2064483 | 112.6296 | 165.6318 | 0.2066105 | 116.4951 | 171.3163 | 0.2069509 | 115.3306 | 169.6038 | 0.2066208 | 110.1593 | 161.999 | 0.2066087 | 110.7139 | 162.8145 | 0.2065984 | 110.4781 | 162.4678 | 0.2064493 | 107.3413 | 157.8548 | 0.2064295 | 113.0275 | 166.217 | 0.2061231 | 109.6468 | 161.2453 | 0.2069482 | 109.7788 | 161.4394
0.2081076 | 113.4572 | 166.8488 | 0.2082828 | 117.2638 | 172.4467 | 0.2086049 | 116.2784 | 170.9977 | 0.2082859 | 111.0035 | 163.2404 | 0.208278 | 111.6812 | 164.2371 | 0.2082714 | 111.2887 | 163.6598 | 0.2081224 | 108.1957 | 159.1113 | 0.2080986 | 113.9072 | 167.5106 | 0.2077875 | 110.5474 | 162.5697 | 0.2086037 | 110.535 | 162.5514
0.2097668 | 114.2129 | 167.9601 | 0.209939 | 118.1412 | 173.7371 | 0.2102641 | 117.1598 | 172.2939 | 0.2099394 | 111.7856 | 164.3906 | 0.2099517 | 112.6502 | 165.662 | 0.209943 | 111.9809 | 164.6778 | 0.2097865 | 109.1642 | 160.5356 | 0.2097806 | 114.9344 | 169.0212 | 0.2094435 | 111.3936 | 163.8142 | 0.2102665 | 111.3497 | 163.7495
0.2114379 | 115.0608 | 169.207 | 0.2115984 | 118.9686 | 174.9538 | 0.2119428 | 117.9699 | 173.4851 | 0.2115969 | 112.6867 | 165.7157 | 0.2116214 | 113.584 | 167.0354 | 0.2116065 | 112.8297 | 165.926 | 0.2114389 | 110.0974 | 161.9079 | 0.2114518 | 115.8629 | 170.3866 | 0.2111014 | 112.2822 | 165.1209 | 0.2119488 | 112.2897 | 165.1319
0.2131225 | 115.8728 | 170.4012 | 0.2132687 | 119.8533 | 176.2548 | 0.2136205 | 118.7852 | 174.6841 | 0.2132723 | 113.5743 | 167.021 | 0.2132786 | 114.3865 | 168.2155 | 0.2132598 | 113.7359 | 167.2587 | 0.2130987 | 110.8104 | 162.9565 | 0.2131162 | 116.6221 | 171.5032 | 0.2127794 | 113.008 | 166.1883 | 0.2136232 | 113.1911 | 166.4575
0.214792 | 116.7764 | 171.73 | 0.2149505 | 120.5981 | 177.3501 | 0.2152858 | 119.5434 | 175.7991 | 0.2149481 | 114.3911 | 168.2222 | 0.2149342 | 115.1917 | 169.3995 | 0.2149192 | 114.5013 | 168.3843 | 0.2147711 | 111.6319 | 164.1646 | 0.2147662 | 117.482 | 172.7676 | 0.2144578 | 113.8766 | 167.4656 | 0.2152934 | 114.0792 | 167.7635
0.2164458 | 117.71 | 173.1029 | 0.2166239 | 121.5106 | 178.692 | 0.2169421 | 120.3692 | 177.0136 | 0.2166189 | 115.1963 | 169.4063 | 0.2166024 | 115.9349 | 170.4925 | 0.2165988 | 115.3297 | 169.6025 | 0.2164507 | 112.4796 | 165.4111 | 0.2164336 | 118.371 | 174.0749 | 0.2161205 | 114.7313 | 168.7225 | 0.2169498 | 114.8767 | 168.9363
0.2181 | 118.5663 | 174.3622 | 0.2182811 | 122.5059 | 180.1557 | 0.2186011 | 121.2488 | 178.3071 | 0.2182717 | 116.0556 | 170.6699 | 0.2182786 | 116.6726 | 171.5773 | 0.2182809 | 116.24 | 170.9412 | 0.2181183 | 113.2356 | 166.523 | 0.2181156 | 119.109375 | 175.1608 | 0.2177692 | 115.6097 | 170.0143 | 0.2186077 | 115.7434 | 170.2109
0.2197688 | 119.336 | 175.4941 | 0.2199315 | 123.3843 | 181.4475 | 0.2202753 | 122.2189 | 179.7336 | 0.2199267 | 116.7668 | 171.7159 | 0.2199535 | 117.5206 | 172.8244 | 0.2199514 | 117.15 | 172.2794 | 0.2197732 | 114.1007 | 167.7951 | 0.2197874 | 120.0581 | 176.556 | 0.2194327 | 116.3951 | 171.1693 | 0.2202815 | 116.5886 | 171.4539
0.2214472 | 120.1957 | 176.7585 | 0.2215998 | 124.2323 | 182.6946 | 0.2219519 | 123.0781 | 180.9972 | 0.2216025 | 117.5496 | 172.867 | 0.2216119 | 118.3308 | 174.0158 | 0.2216117 | 118.0418 | 173.5908 | 0.2214307 | 114.9912 | 169.1047 | 0.2214513 | 121.0465 | 178.0096 | 0.2211102 | 117.3567 | 172.5834 | 0.2219558 | 117.4564 | 172.73
0.2231093 | 120.9693 | 177.896 | 0.2232783 | 125.1806 | 184.0891 | 0.2236196 | 124.0179 | 182.3792 | 0.2232829 | 118.4145 | 174.139 | 0.2232665 | 119.2815 | 175.414 | 0.2232687 | 118.9294 | 174.8961 | 0.2231033 | 115.7935 | 170.2846 | 0.2231017 | 122.0392 | 179.4695 | 0.222787 | 118.2578 | 173.9085 | 0.2236226 | 118.3307 | 174.0157
0.2247631 | 121.7362 | 179.0238 | 0.224942 | 126.0016 | 185.2965 | 0.2252756 | 124.8734 | 183.6374 | 0.2249499 | 119.2932 | 175.4312 | 0.2249349 | 120.2021 | 176.7678 | 0.2249395 | 119.7847 | 176.154 | 0.2247833 | 116.6024 | 171.4741 | 0.2247722 | 122.9238 | 180.7703 | 0.2244558 | 119.0339 | 175.0499 | 0.2252772 | 119.3501 | 175.5149
0.2264218 | 122.5313 | 180.1932 | 0.2265978 | 126.7183 | 186.3504 | 0.2269379 | 125.7903 | 184.9858 | 0.2266093 | 120.116 | 176.6412 | 0.2266139 | 121.0103 | 177.9563 | 0.2266226 | 120.6956 | 177.4935 | 0.2264526 | 117.4001 | 172.6471 | 0.2264469 | 123.9655 | 182.3022 | 0.2261045 | 119.9407 | 176.3833 | 0.2269327 | 120.2422 | 176.8267
0.2280994 | 123.3927 | 181.4599 | 0.2282538 | 127.583 | 187.622 | 0.2286149 | 126.6254 | 186.2138 | 0.2282626 | 121.0555 | 178.0228 | 0.228288 | 121.7704 | 179.0741 | 0.2282942 | 121.4977 | 178.6731 | 0.2281101 | 118.1947 | 173.8157 | 0.2281175 | 124.6686 | 183.3361 | 0.227767 | 120.9054 | 177.8021 | 0.2286043 | 121.1937 | 178.2261
0.229781 | 124.1069 | 182.5102 | 0.2299286 | 128.2728 | 188.6365 | 0.2302943 | 127.5182 | 187.5267 | 0.229929 | 121.9082 | 179.2768 | 0.2299475 | 122.6451 | 180.3605 | 0.2299449 | 122.2547 | 179.7863 | 0.2297609 | 119.0404 | 175.0594 | 0.2297801 | 125.5475 | 184.6287 | 0.2294448 | 121.8384 | 179.1741 | 0.2302844 | 121.9424 | 179.327
0.2314498 | 125.0271 | 183.8634 | 0.2316108 | 129.0263 | 189.7445 | 0.2319618 | 128.3481 | 188.7472 | 0.2316151 | 122.6448 | 180.36 | 0.2316001 | 123.4306 | 181.5157 | 0.2315957 | 123.0519 | 180.9587 | 0.2314327 | 119.7974 | 176.1726 | 0.2314373 | 126.3396 | 185.7936 | 0.2311204 | 122.7114 | 180.458 | 0.2319518 | 122.7556 | 180.5229
0.2331093 | 125.8763 | 185.1123 | 0.2332824 | 129.9531 | 191.1074 | 0.2336184 | 129.1892 | 189.9841 | 0.2332845 | 123.4139 | 181.491 | 0.2332613 | 124.1366 | 182.5538 | 0.2332653 | 123.9571 | 182.2899 | 0.2331151 | 120.6735 | 177.4611 | 0.2331063 | 127.1949 | 187.0513 | 0.232787 | 123.6557 | 181.8466 | 0.2336068 | 123.5517 | 181.6937
0.2347673 | 126.7412 | 186.3841 | 0.234941 | 130.7482 | 192.2767 | 0.2352713 | 130.1049 | 191.3308 | 0.2349442 | 124.2617 | 182.7377 | 0.2349429 | 124.9493 | 183.7489 | 0.2349474 | 124.7875 | 183.511 | 0.234786 | 121.6315 | 178.8699 | 0.2347878 | 127.9308 | 188.1336 | 0.2344396 | 124.4583 | 183.027 | 0.2352609 | 124.3822 | 182.915
0.2364403 | 127.5578 | 187.5849 | 0.2365992 | 131.6444 | 193.5947 | 0.2369454 | 130.8926 | 192.4891 | 0.2365975 | 125.0795 | 183.9404 | 0.236621 | 125.8705 | 185.1037 | 0.2366137 | 125.6251 | 184.7429 | 0.2364469 | 122.4895 | 180.1317 | 0.2364618 | 128.9226 | 189.592 | 0.2360996 | 125.2765 | 184.2302 | 0.2369375 | 125.159 | 184.0574
0.238122 | 128.4991 | 188.9693 | 0.2382696 | 132.7463 | 195.2151 | 0.2386205 | 131.8131 | 193.8429 | 0.2382676 | 125.8593 | 185.0872 | 0.2382856 | 126.674 | 186.2854 | 0.2382724 | 126.5008 | 186.0305 | 0.2380986 | 123.2739 | 181.2852 | 0.2381212 | 129.7454 | 190.8021 | 0.2377748 | 126.1152 | 185.4635 | 0.2386168 | 126.1319 | 185.4881
0.2397923 | 129.2814 | 190.1198 | 0.2399542 | 133.6987 | 196.6158 | 0.240288 | 132.6798 | 195.1174 | 0.2399493 | 126.839 | 186.528 | 0.2399351 | 127.4406 | 187.4127 | 0.2399322 | 127.3956 | 187.3464 | 0.239767 | 124.1713 | 182.6049 | 0.2397773 | 130.6724 | 192.1652 | 0.2394542 | 126.9199 | 186.6469 | 0.2402858 | 126.9454 | 186.6844
0.2414416 | 130.1695 | 191.4258 | 0.2416222 | 134.4699 | 197.7498 | 0.2419403 | 133.6612 | 196.5606 | 0.2416175 | 127.6651 | 187.7429 | 0.2415976 | 128.3822 | 188.7974 | 0.2416039 | 128.117 | 188.4073 | 0.2414493 | 124.9542 | 183.7561 | 0.2414382 | 131.5517 | 193.4584 | 0.2411218 | 127.7617 | 187.8849 | 0.2419419 | 127.787 | 187.9221
0.2430982 | 131.0391 | 192.7045 | 0.2432773 | 135.3135 | 198.9904 | 0.2435944 | 134.5425 | 197.8566 | 0.2432798 | 128.4854 | 188.9492 | 0.2432764 | 129.2375 | 190.0552 | 0.2432903 | 128.9297 | 189.6025 | 0.2431208 | 125.7208 | 184.8835 | 0.2431147 | 132.469 | 194.8074 | 0.2427728 | 128.6873 | 189.246 | 0.2435975 | 128.7401 | 189.3236
0.2447626 | 131.9373 | 194.0254 | 0.2449284 | 136.0682 | 200.1003 | 0.2452671 | 135.5508 | 199.3394 | 0.2449321 | 129.296875 | 190.1425 | 0.2449534 | 130.0386 | 191.2333 | 0.2449597 | 129.7872 | 190.8636 | 0.2447813 | 126.483 | 186.0044 | 0.2447899 | 133.2463 | 195.9504 | 0.2444362 | 129.4919 | 190.4292 | 0.2452655 | 129.6208 | 190.6189
0.2464421 | 132.6627 | 195.0921 | 0.2465933 | 136.7955 | 201.1698 | 0.2469476 | 136.4383 | 200.6446 | 0.2466 | 130.1612 | 191.4135 | 0.2466177 | 130.946 | 192.5676 | 0.2466177 | 130.6886 | 192.189 | 0.2464374 | 127.3822 | 187.3267 | 0.2464507 | 134.1662 | 197.3033 | 0.2461127 | 130.3486 | 191.6891 | 0.2469472 | 130.457 | 191.8485
0.2481148 | 133.4782 | 196.2915 | 0.2482733 | 137.5771 | 202.3193 | 0.2486176 | 137.3325 | 201.9596 | 0.2482795 | 130.9176 | 192.5259 | 0.2482723 | 131.9422 | 194.0327 | 0.2482767 | 131.6201 | 193.559 | 0.2481019 | 128.3009 | 188.6778 | 0.2481009 | 135.0088 | 198.5423 | 0.2477861 | 131.1953 | 192.9342 | 0.2486201 | 131.4866 | 193.3626
0.2497707 | 134.2382 | 197.4091 | 0.2499462 | 138.3811 | 203.5017 | 0.2502777 | 138.2079 | 203.247 | 0.2499502 | 131.764 | 193.7705 | 0.2499326 | 132.7657 | 195.2437 | 0.2499412 | 132.5582 | 194.9385 | 0.2497818 | 129.2265 | 190.0389 | 0.2497594 | 135.9137 | 199.873 | 0.2494538 | 132.0304 | 194.1624 | 0.2502807 | 132.3049 | 194.5661
0.2514272 | 135.0235 | 198.5639 | 0.2516043 | 139.2773 | 204.8195 | 0.2519323 | 139.0273 | 204.4519 | 0.2516117 | 132.5374 | 194.9079 | 0.251609 | 133.6836 | 196.5935 | 0.2516177 | 133.3544 | 196.1094 | 0.2514513 | 130.1067 | 191.3334 | 0.2514383 | 136.7462 | 201.0974 | 0.2511076 | 132.8905 | 195.4272 | 0.2519314 | 133.1009 | 195.7366
0.2531003 | 135.8062 | 199.715 | 0.2532605 | 140.2057 | 206.1849 | 0.2536022 | 139.9656 | 205.8318 | 0.2532682 | 133.3661 | 196.1266 | 0.2532824 | 134.528 | 197.8353 | 0.2532872 | 134.1431 | 197.2692 | 0.2531121 | 130.9805 | 192.6184 | 0.2531151 | 137.6397 | 202.4114 | 0.2527636 | 133.8386 | 196.8215 | 0.2536011 | 134.0142 | 197.0797
0.2547798 | 136.7106 | 201.045 | 0.2549312 | 141.061 | 207.4427 | 0.2552861 | 140.8941 | 207.1972 | 0.2549384 | 134.1588 | 197.2924 | 0.2549487 | 135.352 | 199.0471 | 0.2549421 | 134.8332 | 198.2841 | 0.2547703 | 131.8017 | 193.826 | 0.2547834 | 138.5339 | 203.7264 | 0.2544408 | 134.7643 | 198.1827 | 0.2552845 | 134.8961 | 198.3766
0.2564563 | 137.6844 | 202.4771 | 0.2566122 | 141.9564 | 208.7594 | 0.2569597 | 141.8003 | 208.5299 | 0.2566215 | 135.0321 | 198.5767 | 0.2566073 | 136.1362 | 200.2004 | 0.2565993 | 135.5241 | 199.3001 | 0.2564401 | 132.6411 | 195.0605 | 0.25644 | 139.4018 | 205.0027 | 0.2561142 | 135.7133 | 199.5785 | 0.2569537 | 135.6382 | 199.468
0.2581155 | 138.519 | 203.7044 | 0.2582872 | 142.8166 | 210.0244 | 0.2586205 | 142.6308 | 209.7511 | 0.2582963 | 135.9129 | 199.8719 | 0.2582722 | 136.9315 | 201.3698 | 0.2582659 | 136.2569 | 200.3777 | 0.2581228 | 133.4557 | 196.2584 | 0.2581013 | 140.2847 | 206.301 | 0.2577859 | 136.7626 | 201.1215 | 0.2586147 | 136.6063 | 200.8916
0.2597718 | 139.3238 | 204.888 | 0.2599508 | 143.6452 | 211.2429 | 0.2602692 | 143.5524 | 211.1064 | 0.2599527 | 136.7183 | 201.0563 | 0.2599506 | 137.7595 | 202.5875 | 0.2599453 | 137.0632 | 201.5635 | 0.2597954 | 134.2348 | 197.4041 | 0.259772 | 141.1617 | 207.5908 | 0.2594449 | 137.6652 | 202.4488 | 0.260268 | 137.4768 | 202.1718
0.2614398 | 140.1269 | 206.069 | 0.2616059 | 144.2953 | 212.1989 | 0.2619329 | 144.3566 | 212.2891 | 0.261606 | 137.5037 | 202.2113 | 0.2616276 | 138.6663 | 203.921 | 0.261619 | 137.8242 | 202.6826 | 0.261455 | 135.0605 | 198.6185 | 0.2614566 | 142.1059 | 208.9792 | 0.2611026 | 138.5645 | 203.7713 | 0.2619338 | 138.2001 | 203.2354
0.2631171 | 140.8902 | 207.1914 | 0.2632672 | 145.2064 | 213.5388 | 0.2636138 | 145.223 | 213.5632 | 0.2632683 | 138.3026 | 203.3862 | 0.2632921 | 139.4884 | 205.13 | 0.263277 | 138.7642 | 204.065 | 0.2631064 | 135.9144 | 199.8741 | 0.2631278 | 142.9792 | 210.2636 | 0.2627749 | 139.3757 | 204.9643 | 0.2636152 | 139.1183 | 204.5858
0.2647873 | 141.5663 | 208.1857 | 0.2649465 | 146.0212 | 214.737 | 0.2652807 | 146.1255 | 214.8905 | 0.2649466 | 139.1232 | 204.593 | 0.2649466 | 140.3262 | 206.3621 | 0.2649317 | 139.7847 | 205.5658 | 0.2647714 | 136.6865 | 201.0095 | 0.2647786 | 143.8691 | 211.5722 | 0.264458 | 140.1846 | 206.1539 | 0.2652831 | 140.1124 | 206.0477
0.2664462 | 142.4073 | 209.4225 | 0.26662 | 146.9472 | 216.0988 | 0.266937 | 146.9887 | 216.1599 | 0.2666207 | 139.8569 | 205.672 | 0.2666019 | 141.2824 | 207.7683 | 0.2665995 | 140.7406 | 206.9715 | 0.2664506 | 137.5181 | 202.2324 | 0.2664311 | 144.7192 | 212.8224 | 0.2661305 | 140.8444 | 207.1241 | 0.266947 | 140.9329 | 207.2543
0.2680963 | 143.2748 | 210.6982 | 0.2682817 | 147.8088 | 217.3659 | 0.2685919 | 147.9095 | 217.5139 | 0.2682812 | 140.7662 | 207.0091 | 0.2682799 | 142.0637 | 208.9172 | 0.2682821 | 141.6391 | 208.2928 | 0.2681223 | 138.4274 | 203.5697 | 0.2681054 | 145.5966 | 214.1127 | 0.2677847 | 141.6715 | 208.3405 | 0.2686042 | 141.9723 | 208.7828
0.2697675 | 144.2374 | 212.1138 | 0.2699321 | 148.7818 | 218.7968 | 0.2702633 | 148.8456 | 218.8907 | 0.2699319 | 141.7106 | 208.3979 | 0.2699548 | 142.8415 | 210.061 | 0.2699524 | 142.5776 | 209.6729 | 0.2697813 | 139.3626 | 204.945 | 0.2697812 | 146.52 | 215.4706 | 0.2694375 | 142.5722 | 209.665 | 0.270272 | 143.0117 | 210.3113
0.2714444 | 145.1283 | 213.4239 | 0.2715958 | 149.6494 | 220.0726 | 0.2719443 | 149.7392 | 220.2046 | 0.2715943 | 142.6332 | 209.7547 | 0.2716201 | 143.7316 | 211.37 | 0.2716123 | 143.3833 | 210.8578 | 0.2714323 | 140.2183 | 206.2033 | 0.2714422 | 147.3913 | 216.7519 | 0.2711055 | 143.4726 | 210.9892 | 0.2719548 | 143.8552 | 211.5518
0.2731133 | 146.0749 | 214.816 | 0.2732716 | 150.4954 | 221.3168 | 0.2736184 | 150.5812 | 221.443 | 0.2732736 | 143.4085 | 210.8948 | 0.2732709 | 144.5092 | 212.5136 | 0.2732657 | 144.1185 | 211.939 | 0.273093 | 141.082 | 207.4735 | 0.2730955 | 148.3296 | 218.1317 | 0.2727856 | 144.4105 | 212.3684 | 0.273629 | 144.6676 | 212.7465
0.274775 | 146.9056 | 216.0376 | 0.2749467 | 151.2774 | 222.4667 | 0.2752839 | 151.3976 | 222.6435 | 0.2749488 | 144.31 | 212.2207 | 0.2749249 | 145.2592 | 213.6165 | 0.2749282 | 144.9977 | 213.2319 | 0.2747723 | 141.9293 | 208.7196 | 0.2747579 | 149.251 | 219.4868 | 0.2744527 | 145.4065 | 213.8331 | 0.2752851 | 145.6603 | 214.2064
0.276426 | 147.6505 | 217.1331 | 0.2766093 | 152.012 | 223.5471 | 0.2769393 | 152.1771 | 223.7898 | 0.2766151 | 145.1154 | 213.405 | 0.2766008 | 146.1129 | 214.8719 | 0.2766081 | 145.7908 | 214.3982 | 0.2764527 | 142.7929 | 209.9895 | 0.2764353 | 150.137 | 220.7898 | 0.2761112 | 146.2417 | 215.0613 | 0.2769396 | 146.3629 | 215.2396
0.2780944 | 148.3462 | 218.1561 | 0.2782605 | 152.9413 | 224.9137 | 0.2786061 | 153.056 | 225.0824 | 0.2782725 | 145.9674 | 214.6579 | 0.2782826 | 147.0336 | 216.2258 | 0.2782869 | 146.6419 | 215.6498 | 0.2781147 | 143.6255 | 211.214 | 0.2781163 | 150.9126 | 221.9303 | 0.2777619 | 147.0571 | 216.2605 | 0.2786033 | 147.212 | 216.4882
0.2797769 | 149.2145 | 219.4331 | 0.2799255 | 153.6895 | 226.0139 | 0.2802892 | 153.8478 | 226.2468 | 0.2799323 | 146.7653 | 215.8313 | 0.2799499 | 147.8869 | 217.4807 | 0.2799512 | 147.5659 | 217.0087 | 0.2797726 | 144.4664 | 212.4506 | 0.2797841 | 151.7259 | 223.1263 | 0.2794291 | 147.9341 | 217.5501 | 0.2802809 | 148.0375 | 217.7022
0.2814489 | 149.8508 | 220.3689 | 0.2816067 | 154.5754 | 227.3168 | 0.2819567 | 154.7499 | 227.5734 | 0.2816086 | 147.6374 | 217.1138 | 0.2816081 | 148.7674 | 218.7756 | 0.2816013 | 148.5265 | 218.4213 | 0.2814347 | 145.2784 | 213.6448 | 0.2814425 | 152.5438 | 224.3291 | 0.2811119 | 148.704 | 218.6823 | 0.2819552 | 148.9102 | 218.9856
0.2831115 | 150.594 | 221.4618 | 0.2832823 | 155.3946 | 228.5215 | 0.2836173 | 155.6945 | 228.9626 | 0.2832904 | 148.3996 | 218.2347 | 0.2832672 | 149.6782 | 220.115 | 0.2832632 | 149.3512 | 219.6341 | 0.2831099 | 146.1408 | 214.913 | 0.2831036 | 153.2959 | 225.4351 | 0.2827856 | 149.5433 | 219.9167 | 0.2836148 | 149.7429 | 220.2102
0.2847643 | 151.4916 | 222.7817 | 0.2849455 | 156.373 | 229.9602 | 0.2852687 | 156.6124 | 230.3123 | 0.2849581 | 149.1792 | 219.3812 | 0.2849375 | 150.5347 | 221.3745 | 0.2849435 | 150.2385 | 220.9389 | 0.284791 | 146.8985 | 216.0272 | 0.2847783 | 154.2141 | 226.7854 | 0.284449 | 150.4194 | 221.205 | 0.2852661 | 150.7052 | 221.6252
0.2864297 | 152.4351 | 224.1692 | 0.286599 | 157.1117 | 231.0466 | 0.2869299 | 157.4537 | 231.5495 | 0.2866077 | 149.8444 | 220.3594 | 0.2866195 | 151.3784 | 222.6153 | 0.2866181 | 151.0907 | 222.1921 | 0.2864582 | 147.785 | 217.3309 | 0.2864558 | 155.084 | 228.0647 | 0.2861082 | 151.2258 | 222.3908 | 0.2869278 | 151.4701 | 222.7501
0.2881099 | 153.2494 | 225.3667 | 0.2882589 | 157.9756 | 232.3171 | 0.2886084 | 158.384 | 232.9177 | 0.2882656 | 150.5766 | 221.4362 | 0.2882937 | 152.1684 | 223.7771 | 0.288285 | 151.8085 | 223.2478 | 0.2881088 | 148.5946 | 218.5215 | 0.2881279 | 155.8926 | 229.2538 | 0.287778 | 152.0207 | 223.5599 | 0.2886068 | 152.404 | 224.1235
0.2897838 | 154.1677 | 226.7172 | 0.2899417 | 158.7777 | 233.4966 | 0.2902824 | 159.2087 | 234.1304 | 0.289941 | 151.3147 | 222.5217 | 0.2899505 | 153.056 | 225.0824 | 0.2899376 | 152.4934 | 224.255 | 0.2897635 | 149.5097 | 219.8672 | 0.2897756 | 156.7812 | 230.5606 | 0.2894625 | 153.0058 | 225.0085 | 0.2902817 | 153.2583 | 225.3798
0.291443 | 155.07 | 228.0441 | 0.2916159 | 159.6551 | 234.7869 | 0.291944 | 160.1396 | 235.4994 | 0.2916112 | 152.0778 | 223.6439 | 0.2915999 | 153.8845 | 226.3008 | 0.2915985 | 153.196 | 225.2882 | 0.2914403 | 150.3605 | 221.1184 | 0.2914287 | 157.6663 | 231.8622 | 0.2911303 | 153.862 | 226.2677 | 0.291949 | 154.0944 | 226.6094
0.2930951 | 155.9321 | 229.3119 | 0.2932776 | 160.4773 | 235.9961 | 0.293598 | 161.0379 | 236.8204 | 0.2932716 | 152.8423 | 224.7682 | 0.2932689 | 154.7543 | 227.5798 | 0.2932763 | 154.0371 | 226.5252 | 0.2931133 | 151.2589 | 222.4395 | 0.2930995 | 158.4597 | 233.029 | 0.2927857 | 154.7947 | 227.6393 | 0.2936073 | 154.9511 | 227.8693
0.2947548 | 156.7018 | 230.4438 | 0.2949303 | 161.3427 | 237.2687 | 0.2952645 | 161.9297 | 238.132 | 0.2949268 | 153.7614 | 226.1196 | 0.2949459 | 155.5458 | 228.7438 | 0.294949 | 154.7651 | 227.5957 | 0.294772 | 152.0189 | 223.5573 | 0.294778 | 159.3194 | 234.2933 | 0.2944397 | 155.7251 | 229.0075 | 0.2952667 | 155.8 | 229.1176
0.2964331 | 157.5117 | 231.6349 | 0.2965869 | 162.121 | 238.4133 | 0.2969469 | 162.7587 | 239.351 | 0.29659 | 154.569 | 227.3074 | 0.2966105 | 156.3166 | 229.8774 | 0.296615 | 155.6778 | 228.938 | 0.2964281 | 152.8887 | 224.8363 | 0.2964481 | 160.2401 | 235.6472 | 0.2961042 | 156.6347 | 230.3452 | 0.2969424 | 156.5848 | 230.2718
0.2981066 | 158.3461 | 232.8619 | 0.2982644 | 162.8818 | 239.532 | 0.2986241 | 163.7198 | 240.7644 | 0.2982691 | 155.3904 | 228.5152 | 0.2982672 | 157.0662 | 230.9797 | 0.2982725 | 156.5239 | 230.1822 | 0.2980907 | 153.6252 | 225.9194 | 0.2981054 | 161.013 | 236.7838 | 0.2977786 | 157.4458 | 231.538 | 0.2986218 | 157.4629 | 231.5631
0.2997692 | 159.222 | 234.15 | 0.2999403 | 163.6637 | 240.682 | 0.3002884 | 164.5282 | 241.9533 | 0.2999479 | 156.2039 | 229.7116 | 0.2999236 | 157.8769 | 232.1719 | 0.2999355 | 157.4567 | 231.5539 | 0.299771 | 154.4501 | 227.1325 | 0.2997629 | 161.949 | 238.1603 | 0.2994492 | 158.2433 | 232.7107 | 0.3002914 | 158.2772 | 232.7605
0.3014255 | 159.9263 | 235.1857 | 0.301604 | 164.5016 | 241.9141 | 0.3019462 | 165.3792 | 243.2047 | 0.3016173 | 156.9782 | 230.8503 | 0.3015953 | 158.5854 | 233.2138 | 0.3016143 | 158.267 | 232.7457 | 0.3014501 | 155.3173 | 228.4078 | 0.3014348 | 162.7056 | 239.2729 | 0.3011024 | 159.1302 | 234.015 | 0.3019423 | 159.1326 | 234.0185
0.303083 | 160.7569 | 236.4071 | 0.3032578 | 165.3895 | 243.2199 | 0.303604 | 166.1576 | 244.3495 | 0.3032739 | 157.8725 | 232.1655 | 0.3032785 | 159.3496 | 234.3376 | 0.3032939 | 159.124 | 234.0059 | 0.3031183 | 156.1114 | 229.5756 | 0.3031189 | 163.5473 | 240.5107 | 0.3027611 | 159.963 | 235.2397 | 0.3035975 | 160.0057 | 235.3025
0.3047643 | 161.5307 | 237.5451 | 0.3049124 | 166.2827 | 244.5333 | 0.3052815 | 167.0789 | 245.7042 | 0.3049327 | 158.7093 | 233.396 | 0.3049489 | 160.1703 | 235.5446 | 0.3049583 | 159.8837 | 235.1232 | 0.3047747 | 156.8726 | 230.695 | 0.3047893 | 164.4326 | 241.8126 | 0.3044294 | 160.8903 | 236.6034 | 0.3052732 | 160.8787 | 236.5863
0.3064402 | 162.2328 | 238.5777 | 0.306596 | 167.266 | 245.9794 | 0.3069574 | 167.9395 | 246.9698 | 0.3066099 | 159.5193 | 234.5872 | 0.3066123 | 160.9509 | 236.6925 | 0.306612 | 160.8281 | 236.5119 | 0.3064371 | 157.7465 | 231.9802 | 0.3064513 | 165.3241 | 243.1236 | 0.3061091 | 161.6693 | 237.7489 | 0.3069453 | 161.6538 | 237.7262
0.3081061 | 163.0178 | 239.732 | 0.3082704 | 168.1675 | 247.3052 | 0.30862 | 168.8181 | 248.262 | 0.3082875 | 160.3525 | 235.8125 | 0.3082703 | 161.8185 | 237.9684 | 0.3082691 | 161.6745 | 237.7566 | 0.3081113 | 158.4743 | 233.0504 | 0.3081051 | 166.2231 | 244.4458 | 0.3077862 | 162.6862 | 239.2443 | 0.3086076 | 162.5959 | 239.1116
0.309767 | 163.9379 | 241.0852 | 0.3099392 | 168.9627 | 248.4746 | 0.31027 | 169.6828 | 249.5335 | 0.3099578 | 161.1021 | 236.9149 | 0.3099412 | 162.7902 | 239.3974 | 0.3099442 | 162.4592 | 238.9107 | 0.3097908 | 159.2599 | 234.2057 | 0.3097741 | 167.1967 | 245.8774 | 0.3094521 | 163.5113 | 240.4577 | 0.3102624 | 163.4266 | 240.3332
0.3114272 | 164.6737 | 242.1672 | 0.3115995 | 169.7401 | 249.6178 | 0.3119333 | 170.6473 | 250.9519 | 0.3116069 | 161.6648 | 237.7424 | 0.3116212 | 163.7515 | 240.811 | 0.3116209 | 163.364 | 240.2412 | 0.311456 | 160.1083 | 235.4534 | 0.311452 | 168.0192 | 247.0871 | 0.3111088 | 164.3243 | 241.6534 | 0.3119226 | 164.3033 | 241.6225
0.313103 | 165.4428 | 243.2982 | 0.3132618 | 170.6232 | 250.9164 | 0.3136064 | 171.5185 | 252.233 | 0.3132587 | 162.519 | 238.9986 | 0.3132923 | 164.6766 | 242.1715 | 0.313285 | 164.2161 | 241.4942 | 0.3131085 | 160.9568 | 236.7012 | 0.3131226 | 168.7972 | 248.2311 | 0.3127684 | 165.1357 | 242.8466 | 0.3136022 | 165.1981 | 242.9384
0.3147894 | 166.2854 | 244.5374 | 0.3149347 | 171.3768 | 252.0246 | 0.3152841 | 172.4302 | 253.5738 | 0.314932 | 163.3543 | 240.2269 | 0.3149467 | 165.5416 | 243.4435 | 0.3149369 | 164.9774 | 242.6138 | 0.3147612 | 161.8069 | 237.9514 | 0.3147804 | 169.6761 | 249.5236 | 0.3144438 | 166.083 | 244.2397 | 0.3152813 | 166.0562 | 244.2004
0.3164563 | 167.0258 | 245.6262 | 0.3166184 | 172.2609 | 253.3248 | 0.3169501 | 173.3807 | 254.9716 | 0.3166083 | 164.2132 | 241.49 | 0.3165981 | 166.3421 | 244.6207 | 0.3165895 | 165.8729 | 243.9307 | 0.3164343 | 162.7778 | 239.3791 | 0.3164328 | 170.4726 | 250.695 | 0.3161262 | 166.8218 | 245.3262 | 0.3169495 | 166.8889 | 245.4249
0.3181078 | 167.7672 | 246.7164 | 0.3182899 | 173.1423 | 254.621 | 0.3186019 | 174.3389 | 256.3808 | 0.3182778 | 165.2201 | 242.9707 | 0.3182639 | 167.1646 | 245.8303 | 0.3182686 | 166.7354 | 245.1991 | 0.3181109 | 163.6522 | 240.665 | 0.3181018 | 171.3702 | 252.015 | 0.3177883 | 167.6107 | 246.4864 | 0.3186084 | 167.7325 | 246.6654
0.3197685 | 168.6305 | 247.986 | 0.3199436 | 174.0498 | 255.9555 | 0.3202639 | 175.2265 | 257.6861 | 0.3199359 | 166.2474 | 244.4815 | 0.3199412 | 167.9659 | 247.0087 | 0.3199476 | 167.5934 | 246.4609 | 0.3197792 | 164.4645 | 241.8595 | 0.3197809 | 172.3124 | 253.4006 | 0.3194364 | 168.587 | 247.922 | 0.3202676 | 168.5513 | 247.8696
0.3214407 | 169.5712 | 249.3695 | 0.3216009 | 174.8681 | 257.159 | 0.3219398 | 176.1062 | 258.9798 | 0.3215936 | 167.1198 | 245.7644 | 0.3216141 | 168.8086 | 248.248 | 0.3216169 | 168.5077 | 247.8054 | 0.3214374 | 165.2765 | 243.0536 | 0.321451 | 173.1864 | 254.6859 | 0.3210976 | 169.4299 | 249.1616 | 0.3219419 | 169.4263 | 249.1563
0.3231171 | 170.4413 | 250.649 | 0.3232717 | 175.7668 | 258.4806 | 0.3236184 | 176.9653 | 260.2431 | 0.3232678 | 167.9337 | 246.9613 | 0.3232746 | 169.8025 | 249.7095 | 0.3232737 | 169.3896 | 249.1023 | 0.3230956 | 165.9868 | 244.0982 | 0.3231087 | 174.0741 | 255.9913 | 0.3227749 | 170.2262 | 250.3327 | 0.3236244 | 170.2549 | 250.3749
0.3247818 | 171.2508 | 251.8394 | 0.3249496 | 176.5716 | 259.6641 | 0.3252826 | 177.7567 | 261.4069 | 0.32495 | 168.7723 | 248.1946 | 0.3249318 | 170.6765 | 250.9948 | 0.324932 | 170.2066 | 250.3038 | 0.3247711 | 166.7576 | 245.2317 | 0.3247614 | 174.9336 | 257.2554 | 0.3244488 | 171.1526 | 251.695 | 0.3252929 | 171.0901 | 251.603
0.3264326 | 172.1119 | 253.1057 | 0.3266127 | 177.3787 | 260.8511 | 0.3269379 | 178.56 | 262.5882 | 0.3266217 | 169.5972 | 249.4076 | 0.3265992 | 171.5117 | 252.2231 | 0.3266042 | 171.0796 | 251.5876 | 0.3264525 | 167.6049 | 246.4778 | 0.3264304 | 175.7201 | 258.4119 | 0.3261152 | 172.0879 | 253.0705 | 0.3269402 | 172.0457 | 253.0084
0.3280919 | 172.9545 | 254.3449 | 0.3282692 | 178.081 | 261.8838 | 0.3285978 | 179.4361 | 263.8766 | 0.3282829 | 170.4704 | 250.6918 | 0.3282826 | 172.3599 | 253.4705 | 0.3282863 | 171.9069 | 252.8043 | 0.328122 | 168.4171 | 247.6722 | 0.3281133 | 176.551 | 259.6339 | 0.3277683 | 172.9319 | 254.3116 | 0.3285937 | 173.0196 | 254.4406
0.3297666 | 173.68 | 255.4118 | 0.3299226 | 178.8769 | 263.0543 | 0.3302748 | 180.3525 | 265.2242 | 0.3299379 | 171.2101 | 251.7796 | 0.3299575 | 173.1376 | 254.6141 | 0.3299598 | 172.6262 | 253.862 | 0.3297838 | 169.3714 | 249.0755 | 0.3297841 | 177.3538 | 260.8144 | 0.329432 | 173.84 | 255.647 | 0.3302661 | 173.9488 | 255.807
0.3314471 | 174.4135 | 256.4905 | 0.331594 | 179.5865 | 264.0977 | 0.3319516 | 181.2151 | 266.4928 | 0.3316076 | 172.0981 | 253.0855 | 0.3316217 | 173.799 | 255.5868 | 0.3316169 | 173.3527 | 254.9305 | 0.3314379 | 170.396 | 250.5823 | 0.3314463 | 178.1551 | 261.9928 | 0.3311148 | 174.8473 | 257.1284 | 0.3319449 | 174.9097 | 257.2201
0.3331155 | 175.2699 | 257.7498 | 0.3332801 | 180.4291 | 265.3369 | 0.333616 | 182.0612 | 267.7371 | 0.3332844 | 172.8639 | 254.2117 | 0.3332757 | 174.5763 | 256.7298 | 0.3332673 | 174.1778 | 256.1439 | 0.3331079 | 171.1758 | 251.7291 | 0.3330995 | 178.9969 | 263.2307 | 0.3327879 | 175.6886 | 258.3656 | 0.3336129 | 175.6743 | 258.3446
0.3347727 | 176.0575 | 258.9081 | 0.3349477 | 181.3279 | 266.6587 | 0.3352704 | 182.9688 | 269.0718 | 0.3349538 | 173.5493 | 255.2195 | 0.3349388 | 175.3541 | 257.8737 | 0.3349342 | 174.8878 | 257.188 | 0.3347883 | 171.9258 | 252.832 | 0.3347628 | 179.9007 | 264.5599 | 0.3344531 | 176.512 | 259.5765 | 0.3352715 | 176.4089 | 259.4248
0.3364345 | 176.8403 | 260.0593 | 0.3366094 | 182.1207 | 267.8246 | 0.3369251 | 183.8088 | 270.307 | 0.336611 | 174.1764 | 256.1418 | 0.3366145 | 176.0621 | 258.9149 | 0.3366132 | 175.6207 | 258.2657 | 0.3364546 | 172.8397 | 254.176 | 0.3364482 | 180.749 | 265.8073 | 0.3361095 | 177.3059 | 260.744 | 0.3369285 | 177.1828 | 260.5629
0.3381096 | 177.6672 | 261.2753 | 0.3382662 | 182.9542 | 269.0504 | 0.3385995 | 184.5558 | 271.4055 | 0.338265 | 175.0205 | 257.3831 | 0.3382885 | 176.8404 | 260.0594 | 0.3382772 | 176.3818 | 259.385 | 0.3381123 | 173.6748 | 255.4041 | 0.3381172 | 181.59 | 267.0442 | 0.3377716 | 178.1724 | 262.0182 | 0.3386044 | 177.904 | 261.6235
0.3397914 | 178.4601 | 262.4414 | 0.339938 | 183.8104 | 270.3094 | 0.3402757 | 185.3838 | 272.6232 | 0.3399336 | 175.7277 | 258.4231 | 0.3399512 | 177.6688 | 261.2777 | 0.3399301 | 177.2134 | 260.6079 | 0.3397659 | 174.4457 | 256.5379 | 0.3397784 | 182.5109 | 268.3984 | 0.3394492 | 178.903 | 263.0927 | 0.3402821 | 178.6655 | 262.7433
0.3414615 | 179.2555 | 263.6111 | 0.3416218 | 184.6046 | 271.4774 | 0.3419422 | 186.2745 | 273.9331 | 0.3416142 | 176.5725 | 259.6655 | 0.3416019 | 178.5051 | 262.5074 | 0.3415907 | 177.8003 | 261.471 | 0.3414338 | 175.3546 | 257.8744 | 0.3414305 | 183.2994 | 269.5579 | 0.341122 | 179.7809 | 264.3837 | 0.3419573 | 179.6154 | 264.1403
0.3431115 | 180.0244 | 264.7418 | 0.3432932 | 185.3992 | 272.6458 | 0.3435985 | 187.1028 | 275.1512 | 0.3432831 | 177.5385 | 261.086 | 0.3432666 | 179.3269 | 263.716 | 0.3432644 | 178.5905 | 262.6331 | 0.3431188 | 176.1682 | 259.0708 | 0.3430926 | 184.0928 | 270.7247 | 0.342788 | 180.6183 | 265.6152 | 0.3436166 | 180.4922 | 265.4297
0.3447648 | 180.8875 | 266.011 | 0.344945 | 186.386 | 274.097 | 0.3452552 | 187.9681 | 276.4237 | 0.3449412 | 178.4031 | 262.3575 | 0.3449422 | 180.2486 | 265.0715 | 0.3449441 | 179.3545 | 263.7567 | 0.3447814 | 177.0984 | 260.4388 | 0.3447711 | 184.9908 | 272.0453 | 0.3444417 | 181.4588 | 266.8512 | 0.3452709 | 181.3623 | 266.7093
0.3464351 | 181.6424 | 267.1211 | 0.3465992 | 187.1237 | 275.1819 | 0.3469292 | 188.9637 | 277.8878 | 0.3465921 | 179.1127 | 263.401 | 0.3466166 | 181.1476 | 266.3935 | 0.3466165 | 180.2108 | 265.0159 | 0.3464417 | 177.8646 | 261.5656 | 0.3464457 | 185.903 | 273.3867 | 0.3460984 | 182.3246 | 268.1244 | 0.3469418 | 182.2334 | 267.9902
0.3481109 | 182.48 | 268.3529 | 0.3482659 | 187.9026 | 276.3273 | 0.348609 | 189.821 | 279.1486 | 0.3482624 | 179.8716 | 264.5171 | 0.3482817 | 182.0455 | 267.714 | 0.3482777 | 180.9661 | 266.1266 | 0.3480953 | 178.6964 | 262.7889 | 0.3481061 | 186.6824 | 274.5329 | 0.3477754 | 183.2197 | 269.4407 | 0.3486194 | 183.2018 | 269.4145
0.3497766 | 183.2479 | 269.4822 | 0.3499406 | 188.7325 | 277.5477 | 0.3502764 | 190.7491 | 280.5134 | 0.3499454 | 180.6276 | 265.6288 | 0.349932 | 182.9035 | 268.9757 | 0.3499365 | 181.7858 | 267.332 | 0.3497661 | 179.5258 | 264.0085 | 0.3497609 | 187.5947 | 275.8745 | 0.3494525 | 184.0231 | 270.6223 | 0.350288 | 184.0438 | 270.6526
0.3514332 | 184.0707 | 270.6923 | 0.35161 | 189.5449 | 278.7426 | 0.3519398 | 191.5865 | 281.7449 | 0.3516142 | 181.4116 | 266.7817 | 0.3515963 | 183.8357 | 270.3466 | 0.3516066 | 182.5759 | 268.494 | 0.3514477 | 180.3973 | 265.2902 | 0.3514225 | 188.4177 | 277.0849 | 0.3511174 | 184.9708 | 272.0159 | 0.3519455 | 184.8909 | 271.8984
0.3530869 | 184.6943 | 271.6093 | 0.3532637 | 190.34 | 279.9117 | 0.3535949 | 192.4338 | 282.9908 | 0.3532764 | 182.2244 | 267.9771 | 0.3532761 | 184.6298 | 271.5144 | 0.3532885 | 183.3343 | 269.6092 | 0.3531175 | 181.0929 | 266.3131 | 0.3531007 | 189.2101 | 278.2501 | 0.352776 | 185.7181 | 273.1148 | 0.3535973 | 185.7898 | 273.2203
0.3547657 | 185.5011 | 272.7957 | 0.3549232 | 191.3046 | 281.3302 | 0.3552688 | 193.2122 | 284.1356 | 0.3549306 | 183.1222 | 269.2974 | 0.3549512 | 185.4398 | 272.7056 | 0.3549602 | 184.019 | 270.6162 | 0.3547781 | 181.8529 | 267.4307 | 0.3547754 | 190.0783 | 279.5269 | 0.3544326 | 186.5232 | 274.2988 | 0.3552698 | 186.6313 | 274.4578
0.3564462 | 186.3829 | 274.0925 | 0.3565946 | 192.1975 | 282.6433 | 0.3569499 | 194.068 | 285.3941 | 0.356596 | 183.9595 | 270.5286 | 0.3566157 | 186.2596 | 273.9111 | 0.3566106 | 184.7559 | 271.6999 | 0.356431 | 182.772 | 268.7824 | 0.3564408 | 190.971 | 280.8397 | 0.3561087 | 187.3468 | 275.5101 | 0.3569478 | 187.4516 | 275.6641
0.3581186 | 187.1414 | 275.208 | 0.3582757 | 192.9106 | 283.6921 | 0.3586267 | 194.8558 | 286.5526 | 0.35828 | 184.7847 | 271.7421 | 0.3582706 | 187.0441 | 275.0648 | 0.3582657 | 185.5784 | 272.9095 | 0.3580991 | 183.6339 | 270.0499 | 0.3580998 | 191.8114 | 282.0756 | 0.3577871 | 188.2048 | 276.7717 | 0.358616 | 188.2742 | 276.8738
0.3597799 | 187.9985 | 276.4684 | 0.3599513 | 193.7507 | 284.9275 | 0.3602855 | 195.7008 | 287.7953 | 0.3599515 | 185.5278 | 272.835 | 0.3599294 | 187.7774 | 276.1432 | 0.3599296 | 186.2862 | 273.9503 | 0.3597819 | 184.5023 | 271.327 | 0.3597636 | 192.7642 | 283.4768 | 0.359455 | 189.0375 | 277.9964 | 0.3602753 | 189.1603 | 278.1769
0.3614362 | 188.8772 | 277.7606 | 0.3616144 | 194.5027 | 286.0334 | 0.3619387 | 196.4302 | 288.8679 | 0.3616091 | 186.252 | 273.9 | 0.3616104 | 188.6815 | 277.4728 | 0.3616088 | 187.1052 | 275.1547 | 0.3614498 | 185.3645 | 272.5948 | 0.3614408 | 193.6011 | 284.7076 | 0.3611131 | 189.9931 | 279.4016 | 0.3619283 | 190.0452 | 279.4783
0.3631023 | 189.6691 | 278.9251 | 0.3632675 | 195.1367 | 286.9657 | 0.3636044 | 197.2069 | 290.0101 | 0.3632618 | 186.9321 | 274.9001 | 0.3632851 | 189.4997 | 278.676 | 0.3632809 | 187.9756 | 276.4347 | 0.3631088 | 186.2855 | 273.9493 | 0.3631226 | 194.4444 | 285.9476 | 0.3627668 | 190.8255 | 280.6257 | 0.3635962 | 190.8682 | 280.6885
0.3647821 | 190.4192 | 280.0282 | 0.364935 | 195.9469 | 288.1572 | 0.3652847 | 198.0666 | 291.2745 | 0.3649248 | 187.6988 | 276.0276 | 0.3649491 | 190.2856 | 279.8317 | 0.3649412 | 188.7182 | 277.5267 | 0.3647613 | 187.0588 | 275.0865 | 0.364791 | 195.1765 | 287.0243 | 0.364439 | 191.7352 | 281.9635 | 0.3652795 | 191.7583 | 281.9975
0.3664537 | 191.2468 | 281.2453 | 0.3666128 | 196.8681 | 289.512 | 0.3669503 | 198.9046 | 292.5068 | 0.3666038 | 188.4119 | 277.0763 | 0.3666004 | 191.1774 | 281.1433 | 0.3665965 | 189.4527 | 278.607 | 0.3664275 | 187.813 | 276.1955 | 0.3664447 | 195.9908 | 288.2217 | 0.3661189 | 192.6203 | 283.2651 | 0.3669512 | 192.6162 | 283.2591
0.3681093 | 191.9321 | 282.2531 | 0.3682877 | 197.6253 | 290.6254 | 0.36861 | 199.8346 | 293.8745 | 0.3682747 | 189.133 | 278.1368 | 0.3682577 | 192.0483 | 282.424 | 0.3682656 | 190.3112 | 279.8695 | 0.3681057 | 188.5691 | 277.3075 | 0.3681017 | 196.7187 | 289.2922 | 0.3677883 | 193.4059 | 284.4205 | 0.3686097 | 193.5337 | 284.6083
0.3697567 | 192.7565 | 283.4655 | 0.3699448 | 198.5622 | 292.0032 | 0.3702621 | 200.8104 | 295.3095 | 0.369935 | 189.8201 | 279.1471 | 0.3699357 | 192.8164 | 283.5535 | 0.369949 | 191.1665 | 281.1273 | 0.3697789 | 189.3429 | 278.4454 | 0.369775 | 197.5765 | 290.5536 | 0.3694483 | 194.3288 | 285.7777 | 0.370265 | 194.2356 | 285.6406
0.3714253 | 193.5551 | 284.6399 | 0.3715914 | 199.5253 | 293.4195 | 0.3719302 | 201.728 | 296.6588 | 0.3715911 | 190.5753 | 280.2578 | 0.3716091 | 193.6124 | 284.7241 | 0.3716235 | 191.9438 | 282.2704 | 0.3714373 | 190.1416 | 279.62 | 0.3714521 | 198.3421 | 291.6796 | 0.3711034 | 195.1428 | 286.9748 | 0.3719316 | 195.2388 | 287.1159
0.3731076 | 194.3934 | 285.8727 | 0.3732558 | 200.3078 | 294.5702 | 0.3736151 | 202.6156 | 297.9641 | 0.373256 | 191.2426 | 281.2391 | 0.3732774 | 194.4814 | 286.002 | 0.373287 | 192.7635 | 283.4758 | 0.3730927 | 190.9918 | 280.8703 | 0.3731146 | 199.1968 | 292.9364 | 0.372773 | 195.9353 | 288.1402 | 0.3736129 | 196.1253 | 288.4195
0.3747809 | 195.2301 | 287.103 | 0.3749396 | 201.1992 | 295.8812 | 0.3752838 | 203.4601 | 299.206 | 0.374935 | 191.9793 | 282.3224 | 0.3749292 | 195.3266 | 287.2451 | 0.3749398 | 193.5992 | 284.7048 | 0.3747579 | 191.8124 | 282.077 | 0.3747664 | 200.1026 | 294.2685 | 0.3744554 | 196.7204 | 289.2947 | 0.3752862 | 197.0706 | 289.8097
0.3764439 | 195.925 | 288.1251 | 0.3766141 | 202.0843 | 297.1828 | 0.3769475 | 204.3428 | 300.5041 | 0.3766071 | 192.6625 | 283.3271 | 0.3765859 | 196.101 | 288.3839 | 0.3766045 | 194.4935 | 286.0199 | 0.3764342 | 192.6245 | 283.2713 | 0.376427 | 200.9629 | 295.5336 | 0.3761223 | 197.5312 | 290.4871 | 0.3769429 | 197.8445 | 290.9478
0.3780957 | 196.6775 | 289.2316 | 0.3782771 | 202.8513 | 298.3107 | 0.3786032 | 205.117 | 301.6427 | 0.3782742 | 193.3518 | 284.3409 | 0.3782629 | 196.894 | 289.55 | 0.3782809 | 195.1389 | 286.969 | 0.3781086 | 193.5272 | 284.5988 | 0.3781027 | 201.7802 | 296.7356 | 0.3777809 | 198.2926 | 291.6067 | 0.3785982 | 198.7314 | 292.252
0.3797632 | 197.411 | 290.3104 | 0.3799291 | 203.7628 | 299.6512 | 0.3802744 | 205.9926 | 302.9302 | 0.3799319 | 194.1137 | 285.4614 | 0.3799403 | 197.8052 | 290.89 | 0.3799565 | 195.8723 | 288.0475 | 0.3797736 | 194.3768 | 285.8482 | 0.3797827 | 202.6274 | 297.9815 | 0.3794354 | 199.1077 | 292.8054 | 0.3802595 | 199.5737 | 293.4908
0.3814461 | 198.0626 | 291.2685 | 0.381595 | 204.5888 | 300.8659 | 0.3819557 | 206.8904 | 304.2506 | 0.3815939 | 194.8129 | 286.4896 | 0.3816112 | 198.546 | 291.9794 | 0.3816163 | 196.6715 | 289.2228 | 0.3814326 | 195.1457 | 286.9789 | 0.381452 | 203.5364 | 299.3182 | 0.3811039 | 199.9146 | 293.9921 | 0.3819373 | 200.4002 | 294.7062
0.3831196 | 198.7266 | 292.245 | 0.3832758 | 205.1927 | 301.7539 | 0.3836307 | 207.8804 | 305.7065 | 0.3832738 | 195.5433 | 287.5637 | 0.3832684 | 199.2718 | 293.0468 | 0.3832665 | 197.516 | 290.4647 | 0.3830969 | 195.9537 | 288.1671 | 0.3831097 | 204.2993 | 300.4402 | 0.3827839 | 200.7829 | 295.269 | 0.383611 | 201.2661 | 295.9796
0.3847865 | 199.6297 | 293.573 | 0.3849517 | 206.0822 | 303.062 | 0.385285 | 208.6954 | 306.905 | 0.3849568 | 196.3009 | 288.6778 | 0.3849285 | 200.1395 | 294.3228 | 0.38493 | 198.2012 | 291.4724 | 0.3847755 | 196.8582 | 289.4974 | 0.3847698 | 205.1259 | 301.6558 | 0.3844524 | 201.6682 | 296.5709 | 0.3852712 | 202.173 | 297.3132
0.3864414 | 200.2217 | 294.4436 | 0.3866173 | 206.838 | 304.1735 | 0.3869373 | 209.6381 | 308.2914 | 0.3866223 | 197.0749 | 289.8161 | 0.3866044 | 200.9997 | 295.5878 | 0.3866075 | 199.0372 | 292.7018 | 0.386459 | 197.6776 | 290.7023 | 0.3864445 | 205.8785 | 302.7625 | 0.3861128 | 202.5806 | 297.9127 | 0.3869273 | 203.0925 | 298.6655
0.3881056 | 200.979 | 295.5573 | 0.3882723 | 207.6124 | 305.3123 | 0.3886006 | 210.3737 | 309.373 | 0.3882745 | 197.7565 | 290.8185 | 0.3882869 | 201.7545 | 296.6978 | 0.3882848 | 199.9315 | 294.0169 | 0.3881237 | 198.5083 | 291.9239 | 0.3881235 | 206.8485 | 304.189 | 0.3877713 | 203.4907 | 299.251 | 0.3885907 | 203.9041 | 299.8589
0.389785 | 201.8249 | 296.8013 | 0.3899373 | 208.4977 | 306.6143 | 0.390278 | 211.1134 | 310.4609 | 0.3899333 | 198.5748 | 292.0218 | 0.3899563 | 202.6102 | 297.9561 | 0.3899461 | 200.7873 | 295.2754 | 0.3897739 | 199.2991 | 293.0869 | 0.3897958 | 207.7099 | 305.4557 | 0.3894436 | 204.3652 | 300.537 | 0.390268 | 204.7502 | 301.1032
0.391455 | 202.5568 | 297.8776 | 0.391616 | 209.411 | 307.9573 | 0.3919467 | 211.8583 | 311.5563 | 0.3916119 | 199.3644 | 293.183 | 0.3916163 | 203.4089 | 299.1308 | 0.3915965 | 201.5113 | 296.3401 | 0.3914356 | 200.1586 | 294.3508 | 0.3914459 | 208.5551 | 306.6987 | 0.3911249 | 205.1948 | 301.7571 | 0.3919415 | 205.5008 | 302.207
0.3931127 | 203.2218 | 298.8555 | 0.3932881 | 210.0665 | 308.9213 | 0.3936054 | 212.6541 | 312.7265 | 0.3932847 | 200.109 | 294.2779 | 0.3932686 | 204.2366 | 300.348 | 0.3932626 | 202.2707 | 297.4569 | 0.3931099 | 200.9777 | 295.5555 | 0.3930997 | 209.4507 | 308.0157 | 0.3927963 | 206.0583 | 303.027 | 0.3936083 | 206.3188 | 303.41
0.3947658 | 203.998 | 299.997 | 0.3949465 | 210.8911 | 310.134 | 0.3952617 | 213.5254 | 314.0079 | 0.3949489 | 200.8278 | 295.3351 | 0.3949398 | 205.0557 | 301.5525 | 0.3949418 | 202.919 | 298.4103 | 0.3947883 | 201.7637 | 296.7113 | 0.3947703 | 210.3797 | 309.3819 | 0.3944513 | 206.8695 | 304.2198 | 0.3952662 | 207.2717 | 304.8114
0.3964298 | 204.753 | 301.1073 | 0.3965978 | 211.6448 | 311.2423 | 0.3969277 | 214.5826 | 315.5626 | 0.396597 | 201.747 | 296.6867 | 0.3966189 | 205.9355 | 302.8463 | 0.3966177 | 203.2984 | 298.9682 | 0.3964483 | 202.566 | 297.8912 | 0.3964472 | 211.0697 | 310.3966 | 0.3961069 | 207.6981 | 305.4384 | 0.3969296 | 208.1215 | 306.061
0.3981106 | 205.3866 | 302.0392 | 0.39826 | 212.4126 | 312.3715 | 0.3986107 | 215.4483 | 316.8357 | 0.3982573 | 202.5942 | 297.9326 | 0.3982832 | 206.7041 | 303.9766 | 0.3982806 | 203.6122 | 299.4296 | 0.3980997 | 203.4018 | 299.1203 | 0.3981102 | 211.9346 | 311.6685 | 0.39777 | 208.5619 | 306.7087 | 0.3986069 | 208.9306 | 307.251
0.3997831 | 206.0795 | 303.0581 | 0.3999419 | 213.2822 | 313.6503 | 0.400289 | 216.3695 | 318.1904 | 0.3999374 | 203.252 | 298.8999 | 0.3999405 | 207.5783 | 305.2622 | 0.3999347 | 203.8319 | 299.7528 | 0.3997578 | 204.2316 | 300.3406 | 0.3997656 | 212.8733 | 313.049 | 0.399448 | 209.4164 | 307.9653 | 0.4002904 | 209.7922 | 308.5179
0.4014436 | 206.9193 | 304.2931 | 0.4016129 | 214.1713 | 314.9578 | 0.401953 | 217.2548 | 319.4924 | 0.4016167 | 204.1393 | 300.2049 | 0.401593 | 208.3502 | 306.3973 | 0.4015962 | 204.1687 | 300.2482 | 0.4014411 | 204.890625 | 301.3097 | 0.4014259 | 213.7113 | 314.2814 | 0.4011195 | 210.2719 | 309.2234 | 0.4019566 | 210.6293 | 309.749
0.4031011 | 207.6963 | 305.4358 | 0.4032773 | 215.0762 | 316.2885 | 0.4036063 | 218.123 | 320.7692 | 0.4032825 | 204.9364 | 301.3771 | 0.4032634 | 209.2043 | 307.6534 | 0.4032755 | 204.6813 | 301.002 | 0.4031152 | 205.7029 | 302.5043 | 0.4030991 | 214.5368 | 315.4953 | 0.4027795 | 211.1479 | 310.5116 | 0.4036055 | 211.3641 | 310.8295
0.4047624 | 208.4038 | 306.4762 | 0.4049342 | 215.7955 | 317.3463 | 0.4052711 | 218.8914 | 321.8991 | 0.4049428 | 205.6038 | 302.3586 | 0.4049468 | 209.966 | 308.7735 | 0.404951 | 205.1994 | 301.7638 | 0.4047855 | 206.5154 | 303.6991 | 0.4047822 | 215.46 | 316.853 | 0.4044324 | 212.0349 | 311.816 | 0.4052688 | 212.2087 | 312.0717
0.4064431 | 209.0988 | 307.4982 | 0.4065935 | 216.7183 | 318.7033 | 0.4069455 | 219.7667 | 323.1863 | 0.4066007 | 206.3279 | 303.4234 | 0.4066187 | 210.8368 | 310.0542 | 0.4066149 | 205.6699 | 302.4558 | 0.4064412 | 207.3865 | 304.9802 | 0.4064545 | 216.2969 | 318.0837 | 0.4060951 | 212.9136 | 313.1083 | 0.4069451 | 213.1181 | 313.4089
0.4081208 | 209.8435 | 308.5934 | 0.4082726 | 217.5552 | 319.9342 | 0.4086258 | 220.667 | 324.5103 | 0.4082781 | 207.2879 | 304.8352 | 0.4082784 | 211.5226 | 311.0627 | 0.4082659 | 206.3573 | 303.4667 | 0.4081025 | 208.2381 | 306.2325 | 0.4081143 | 217.0835 | 319.2405 | 0.4077775 | 213.7566 | 314.3479 | 0.4086175 | 213.9532 | 314.6371
0.4097831 | 210.4124 | 309.43 | 0.4099508 | 218.3379 | 321.0851 | 0.4102841 | 221.6272 | 325.9223 | 0.4099588 | 208.0337 | 305.932 | 0.4099369 | 212.3446 | 312.2714 | 0.4099245 | 206.9569 | 304.3484 | 0.4097809 | 209.2092 | 307.6605 | 0.4097692 | 217.8459 | 320.3616 | 0.4094493 | 214.5492 | 315.5136 | 0.4102804 | 214.77 | 315.8382
0.4114385 | 211.2079 | 310.5998 | 0.4116142 | 219.1292 | 322.2488 | 0.4119332 | 222.5116 | 327.2229 | 0.4116256 | 208.927 | 307.2455 | 0.4116072 | 213.1204 | 313.4124 | 0.4116021 | 207.5146 | 305.1685 | 0.4114589 | 209.9731 | 308.784 | 0.4114397 | 218.7223 | 321.6504 | 0.4111155 | 215.4664 | 316.8624 | 0.4119327 | 215.7447 | 317.2716
0.4130947 | 211.955 | 311.6986 | 0.4132732 | 220.056 | 323.6118 | 0.4135916 | 223.3082 | 328.3945 | 0.413274 | 209.6954 | 308.3756 | 0.4132889 | 213.979 | 314.6751 | 0.4132757 | 208.1526 | 306.1067 | 0.4131249 | 210.8912 | 310.1341 | 0.4131193 | 219.6303 | 322.9858 | 0.4127759 | 216.3409 | 318.1483 | 0.4135904 | 216.5946 | 318.5215
0.4147727 | 212.7886 | 312.9244 | 0.4149288 | 220.9141 | 324.8737 | 0.4152713 | 224.2622 | 329.7973 | 0.4149291 | 210.4837 | 309.5349 | 0.414964 | 214.7344 | 315.7859 | 0.414943 | 208.98 | 307.3235 | 0.4147761 | 211.6619 | 311.2675 | 0.4147889 | 220.3359 | 324.0233 | 0.4144366 | 217.1986 | 319.4097 | 0.415272 | 217.4592 | 319.793
0.416452 | 213.5849 | 314.0954 | 0.4166007 | 221.813 | 326.1955 | 0.4169483 | 225.1546 | 331.1097 | 0.4166042 | 211.1262 | 310.4797 | 0.416616 | 215.6496 | 317.1317 | 0.4165956 | 209.7168 | 308.4071 | 0.4164312 | 212.4354 | 312.405 | 0.4164455 | 221.1457 | 325.2143 | 0.4161141 | 218.1378 | 320.7909 | 0.4169492 | 218.3443 | 321.0945
0.4181194 | 214.485 | 315.4192 | 0.4182834 | 222.6629 | 327.4455 | 0.4186161 | 225.9714 | 332.3108 | 0.4182761 | 211.8279 | 311.5117 | 0.4182677 | 216.4037 | 318.2407 | 0.4182517 | 210.4756 | 309.5229 | 0.4181054 | 213.3044 | 313.6829 | 0.4180915 | 222.0614 | 326.5608 | 0.4177957 | 219.1306 | 322.2509 | 0.4186173 | 219.2917 | 322.4877
0.4197711 | 215.2392 | 316.5282 | 0.4199473 | 223.497 | 328.672 | 0.4202684 | 226.9097 | 333.6907 | 0.4199417 | 212.5545 | 312.5802 | 0.4199325 | 217.2006 | 319.4127 | 0.4199285 | 211.2366 | 310.6421 | 0.4197782 | 214.257 | 315.0839 | 0.4197603 | 222.8881 | 327.7766 | 0.4194551 | 219.9535 | 323.461 | 0.4202758 | 220.1189 | 323.7042
0.4214323 | 216.0304 | 317.6918 | 0.4216053 | 224.311 | 329.8691 | 0.4219306 | 227.9079 | 335.1586 | 0.4215955 | 213.3916 | 313.8112 | 0.4216116 | 217.9906 | 320.5744 | 0.4216061 | 212.0305 | 311.8095 | 0.4214434 | 214.9459 | 316.0969 | 0.4214462 | 223.7029 | 328.9749 | 0.4211064 | 220.8222 | 324.7385 | 0.4219336 | 220.959 | 324.9397
0.4231071 | 216.6888 | 318.66 | 0.4232619 | 225.0992 | 331.0283 | 0.4236089 | 228.887 | 336.5986 | 0.4232556 | 214.1638 | 314.9467 | 0.4232797 | 218.8865 | 321.8919 | 0.4232784 | 212.6598 | 312.735 | 0.423097 | 215.7337 | 317.2554 | 0.4231154 | 224.6036 | 330.2994 | 0.4227668 | 221.7061 | 326.0384 | 0.4236118 | 221.7317 | 326.0761
0.4247865 | 217.43 | 319.75 | 0.4249391 | 225.8173 | 332.0843 | 0.4252861 | 229.6364 | 337.7006 | 0.424935 | 215.0585 | 316.2625 | 0.4249356 | 219.7163 | 323.1123 | 0.4249346 | 213.5448 | 314.0365 | 0.4247583 | 216.5475 | 318.4523 | 0.4247795 | 225.478 | 331.5852 | 0.4244439 | 222.4985 | 327.2036 | 0.4252908 | 222.6403 | 327.4122
0.4264502 | 218.217 | 320.9074 | 0.4266153 | 226.4771 | 333.0546 | 0.4269591 | 230.5357 | 339.0231 | 0.4266126 | 215.8983 | 317.4975 | 0.4265906 | 220.6954 | 324.5521 | 0.4265968 | 214.3377 | 315.2025 | 0.4264364 | 217.2809 | 319.5307 | 0.4264297 | 226.2531 | 332.7251 | 0.4261191 | 223.3059 | 328.391 | 0.4269615 | 223.5549 | 328.7572
0.4281051 | 218.9998 | 322.0585 | 0.4282847 | 227.2252 | 334.1547 | 0.4286118 | 231.3344 | 340.1976 | 0.4282845 | 216.7459 | 318.7439 | 0.4282619 | 221.5942 | 325.8739 | 0.4282696 | 215.144 | 316.3882 | 0.4281172 | 218.1407 | 320.7951 | 0.4280993 | 227.1475 | 334.0405 | 0.4277775 | 224.1104 | 329.5741 | 0.4286097 | 224.346 | 329.9206
0.4297624 | 219.7786 | 323.2038 | 0.4299385 | 228.0838 | 335.4174 | 0.4302736 | 232.1632 | 341.4165 | 0.4299445 | 217.5084 | 319.8653 | 0.4299441 | 222.4551 | 327.1399 | 0.4299543 | 215.9541 | 317.5796 | 0.4297857 | 218.982 | 322.0323 | 0.4297794 | 228.0146 | 335.3155 | 0.4294333 | 224.9685 | 330.8361 | 0.4302639 | 225.2841 | 331.3002
0.4314392 | 220.5975 | 324.4081 | 0.4315951 | 228.8874 | 336.5991 | 0.4319511 | 232.9403 | 342.5593 | 0.4315992 | 218.2605 | 320.9714 | 0.4316208 | 223.3494 | 328.455 | 0.4316241 | 216.7832 | 318.7989 | 0.4314457 | 219.8275 | 323.2757 | 0.4314571 | 228.8491 | 336.5428 | 0.4310966 | 225.8614 | 332.1491 | 0.4319381 | 226.1821 | 332.6208
0.4331152 | 221.3717 | 325.5466 | 0.4332677 | 229.6263 | 337.6857 | 0.4336244 | 233.8593 | 343.9107 | 0.4332712 | 218.9989 | 322.0571 | 0.4332842 | 224.1847 | 329.6834 | 0.4332804 | 217.5492 | 319.9253 | 0.4331008 | 220.6556 | 324.4936 | 0.4331198 | 229.6917 | 337.7819 | 0.4327789 | 226.6902 | 333.368 | 0.4336107 | 226.9484 | 333.7477
0.4347804 | 222.053 | 326.5485 | 0.4349467 | 230.5875 | 339.0993 | 0.435287 | 234.6417 | 345.0613 | 0.434953 | 219.7556 | 323.1699 | 0.4349386 | 224.8814 | 330.708 | 0.4349361 | 218.1695 | 320.8375 | 0.4347734 | 221.5243 | 325.771 | 0.4347753 | 230.6034 | 339.1227 | 0.4344568 | 227.5293 | 334.602 | 0.4352759 | 227.719 | 334.8809
0.4364388 | 222.7308 | 327.5453 | 0.4366145 | 231.4373 | 340.349 | 0.436937 | 235.4973 | 346.3195 | 0.4366205 | 220.5644 | 324.3594 | 0.4366046 | 225.6446 | 331.8303 | 0.4366056 | 218.9058 | 321.9203 | 0.4364545 | 222.3074 | 326.9227 | 0.4364414 | 231.3925 | 340.283 | 0.436121 | 228.4175 | 335.9081 | 0.436931 | 228.5563 | 336.1123
0.4381026 | 223.4529 | 328.6071 | 0.4382693 | 232.2114 | 341.4874 | 0.4385955 | 236.4421 | 347.709 | 0.438275 | 221.414 | 325.6089 | 0.4382816 | 226.4196 | 332.97 | 0.4382856 | 219.7006 | 323.0892 | 0.4381223 | 223.2614 | 328.3255 | 0.4381213 | 232.1195 | 341.3522 | 0.437779 | 229.2149 | 337.0808 | 0.438591 | 229.376 | 337.3176
0.4397773 | 224.1597 | 329.6466 | 0.4399321 | 233.037 | 342.7014 | 0.440273 | 237.2781 | 348.9383 | 0.4399229 | 222.2871 | 326.8928 | 0.43996 | 227.1929 | 334.1073 | 0.4399479 | 220.6558 | 324.4938 | 0.4397769 | 224.2507 | 329.7804 | 0.4397894 | 232.9248 | 342.5365 | 0.4394401 | 229.9987 | 338.2335 | 0.4402684 | 230.2404 | 338.5888
0.4414578 | 224.9459 | 330.8028 | 0.4416058 | 233.9531 | 344.0487 | 0.4419515 | 238.0764 | 350.1124 | 0.4415929 | 223.0849 | 328.066 | 0.4416151 | 228.0143 | 335.3151 | 0.4416049 | 221.3169 | 325.466 | 0.4414254 | 225.1893 | 331.1607 | 0.4414462 | 233.7886 | 343.8067 | 0.4411137 | 230.9022 | 339.562 | 0.4419482 | 231.0857 | 339.8319
0.4431227 | 225.725 | 331.9486 | 0.4432873 | 234.7218 | 345.1791 | 0.4436171 | 238.9382 | 351.3798 | 0.4432782 | 223.871 | 329.2221 | 0.4432655 | 228.7815 | 336.4434 | 0.4432592 | 222.2468 | 326.8335 | 0.4430958 | 226.1088 | 332.513 | 0.443098 | 234.6198 | 345.0291 | 0.4427945 | 231.7163 | 340.7593 | 0.4436202 | 231.8546 | 340.9626
0.4447792 | 226.6073 | 333.246 | 0.4449568 | 235.4576 | 346.2611 | 0.4452743 | 239.7989 | 352.6455 | 0.4449483 | 224.5075 | 330.158 | 0.4449261 | 229.5992 | 337.6459 | 0.4449315 | 222.9577 | 327.879 | 0.4447809 | 226.8619 | 333.6204 | 0.4447631 | 235.3134 | 346.0491 | 0.4444608 | 232.5813 | 342.0314 | 0.4452779 | 232.5778 | 342.0261
0.4464357 | 227.3612 | 334.3546 | 0.4466126 | 236.3115 | 347.5169 | 0.4469294 | 240.6742 | 353.9326 | 0.4466072 | 225.1736 | 331.1376 | 0.4466062 | 230.3589 | 338.763 | 0.446615 | 223.8042 | 329.1238 | 0.4464484 | 227.6331 | 334.7546 | 0.4464436 | 236.1472 | 347.2753 | 0.4461074 | 233.3583 | 343.1739 | 0.4469355 | 233.3886 | 343.2186
0.4481081 | 228.2492 | 335.6606 | 0.4482679 | 237.0946 | 348.6685 | 0.4486062 | 241.5329 | 355.1954 | 0.4482633 | 225.9831 | 332.3281 | 0.4482805 | 231.1221 | 339.8854 | 0.4482838 | 224.5723 | 330.2533 | 0.4481077 | 228.3606 | 335.8244 | 0.4481181 | 236.9688 | 348.4835 | 0.4477663 | 234.257 | 344.4956 | 0.448606 | 234.1382 | 344.3209
0.4497819 | 229.0061 | 336.7736 | 0.4499374 | 237.9106 | 349.8686 | 0.4502859 | 242.4265 | 356.5095 | 0.4499311 | 226.7677 | 333.4819 | 0.4499447 | 231.8819 | 341.0027 | 0.4499434 | 225.3165 | 331.3477 | 0.4497628 | 229.218 | 337.0853 | 0.4497775 | 237.679 | 349.528 | 0.4494378 | 235.0804 | 345.7065 | 0.4502863 | 235.1632 | 345.8283
0.4514489 | 229.7568 | 337.8777 | 0.4516128 | 238.7835 | 351.1522 | 0.451955 | 243.4433 | 358.0048 | 0.4516154 | 227.5369 | 334.6131 | 0.451599 | 232.8545 | 342.4331 | 0.4516016 | 225.9319 | 332.2528 | 0.4514345 | 229.9581 | 338.1737 | 0.4514354 | 238.3371 | 350.4957 | 0.4511153 | 235.9674 | 347.0109 | 0.4519551 | 235.9608 | 347.0012
0.4531041 | 230.4369 | 338.8778 | 0.4532811 | 239.6257 | 352.3907 | 0.4536099 | 244.2795 | 359.2346 | 0.4532905 | 228.4593 | 335.9695 | 0.4532644 | 233.6925 | 343.6654 | 0.4532749 | 226.8708 | 333.6335 | 0.4531135 | 230.8139 | 339.4322 | 0.4530997 | 239.2112 | 351.7812 | 0.4527835 | 236.7413 | 348.1489 | 0.4536091 | 236.9833 | 348.5049
0.4547586 | 231.1717 | 339.9583 | 0.4549381 | 240.3737 | 353.4907 | 0.4552672 | 245.038 | 360.35 | 0.4549492 | 229.2654 | 337.1549 | 0.4549444 | 234.5601 | 344.9413 | 0.4549573 | 227.6159 | 334.7293 | 0.4547893 | 231.5433 | 340.5049 | 0.4547786 | 240.1358 | 353.1408 | 0.4544392 | 237.689 | 349.5427 | 0.4552582 | 237.7644 | 349.6535
0.4564309 | 231.856 | 340.9647 | 0.4565934 | 241.0652 | 354.5076 | 0.4569353 | 245.8349 | 361.5218 | 0.4566079 | 229.9865 | 338.2155 | 0.4566211 | 235.3907 | 346.1628 | 0.4566288 | 228.2776 | 335.7024 | 0.4564508 | 232.3102 | 341.6327 | 0.4564536 | 240.8524 | 354.1948 | 0.4560977 | 238.4546 | 350.6686 | 0.4569271 | 238.6958 | 351.0233
0.4581106 | 232.5966 | 342.0539 | 0.4582614 | 241.7997 | 355.5879 | 0.458616 | 246.732 | 362.8412 | 0.4582733 | 230.7742 | 339.3738 | 0.4582868 | 236.201 | 347.3544 | 0.458282 | 229.0833 | 336.8872 | 0.4581088 | 233.1199 | 342.8234 | 0.4581175 | 241.5844 | 355.2711 | 0.4577749 | 239.3188 | 351.9395 | 0.4586136 | 239.4223 | 352.0916
0.4597827 | 233.2584 | 343.0271 | 0.4599403 | 242.6335 | 356.8139 | 0.4602886 | 247.5055 | 363.9787 | 0.4599531 | 231.5329 | 340.4895 | 0.4599451 | 236.9507 | 348.4569 | 0.4599347 | 230.0029 | 338.2395 | 0.4597754 | 233.8744 | 343.9329 | 0.4597705 | 242.4103 | 356.4857 | 0.4594536 | 240.0877 | 353.0702 | 0.4602818 | 240.3594 | 353.4696
0.4614485 | 233.9547 | 344.051 | 0.4616152 | 243.4635 | 358.0345 | 0.4619442 | 248.4254 | 365.3315 | 0.4616228 | 232.1822 | 341.4444 | 0.4616049 | 237.6908 | 349.5453 | 0.4615993 | 230.6524 | 339.1947 | 0.4614559 | 234.6168 | 345.0247 | 0.4614328 | 243.3571 | 357.8782 | 0.4611207 | 240.9659 | 354.3617 | 0.4619414 | 241.1512 | 354.6341
0.4631036 | 234.6703 | 345.1034 | 0.4632794 | 244.3272 | 359.3047 | 0.4636 | 249.29 | 366.6029 | 0.4632767 | 232.88 | 342.4705 | 0.4632853 | 238.4412 | 350.6488 | 0.4632759 | 231.2901 | 340.1326 | 0.4631243 | 235.4592 | 346.2635 | 0.4631057 | 244.1509 | 359.0455 | 0.4627771 | 241.7989 | 355.5866 | 0.4635966 | 242.104 | 356.0353
0.4647741 | 235.3735 | 346.1375 | 0.4649366 | 245.2766 | 360.7009 | 0.4652718 | 250.1322 | 367.8415 | 0.4649297 | 233.5339 | 343.4322 | 0.4649577 | 239.2265 | 351.8037 | 0.4649443 | 232.0966 | 341.3186 | 0.4647785 | 236.2724 | 347.4593 | 0.4647875 | 245.0175 | 360.3199 | 0.4644346 | 242.6531 | 356.8428 | 0.4652638 | 242.9387 | 357.2628
0.4664535 | 236.0839 | 347.1822 | 0.4666039 | 246.145 | 361.9779 | 0.4669522 | 251.0141 | 369.1384 | 0.4665974 | 234.2174 | 344.4373 | 0.4666166 | 240.0366 | 352.9951 | 0.4666008 | 232.8914 | 342.4874 | 0.4664304 | 237.0589 | 348.6161 | 0.4664531 | 245.7447 | 361.3893 | 0.4661078 | 243.5197 | 358.1172 | 0.46695 | 243.747 | 358.4514
0.4681238 | 236.803 | 348.2398 | 0.4682837 | 246.9498 | 363.1614 | 0.4686186 | 251.7116 | 370.1642 | 0.4682773 | 234.9346 | 345.4921 | 0.4682678 | 240.811 | 354.1338 | 0.4682603 | 233.6179 | 343.5557 | 0.468097 | 237.9308 | 349.8983 | 0.4681053 | 246.616 | 362.6705 | 0.4677874 | 244.4008 | 359.413 | 0.4686227 | 244.5628 | 359.6512
0.4697825 | 237.4113 | 349.1343 | 0.4699577 | 247.7954 | 364.405 | 0.4702788 | 252.4439 | 371.241 | 0.4699482 | 235.7397 | 346.6761 | 0.4699283 | 241.5803 | 355.2651 | 0.4707705 | 234.8459 | 345.3616 | 0.4697808 | 238.7291 | 351.0722 | 0.4697642 | 247.3736 | 363.7847 | 0.4694549 | 245.2581 | 360.6737 | 0.4702848 | 245.4481 | 360.953
0.4714349 | 238.1926 | 350.2832 | 0.4716167 | 248.4842 | 365.4179 | 0.4719312 | 253.359 | 372.5868 | 0.47161 | 236.5713 | 347.8989 | 0.4716072 | 242.3022 | 356.3268 | 0.4732873 | 236.0644 | 347.1535 | 0.4714507 | 239.6173 | 352.3784 | 0.4714416 | 248.0352 | 364.7576 | 0.4711118 | 245.9749 | 361.7277 | 0.4719415 | 246.1175 | 361.9375
0.4731014 | 238.8862 | 351.3032 | 0.4732692 | 249.1609 | 366.4131 | 0.4736034 | 254.266 | 373.9206 | 0.4732651 | 237.4663 | 349.2151 | 0.4732825 | 243.0402 | 357.4121 | 0.4757773 | 237.1471 | 348.7457 | 0.4731084 | 240.4903 | 353.6623 | 0.4731189 | 248.7854 | 365.8609 | 0.4727693 | 246.7532 | 362.8723 | 0.4736069 | 246.8701 | 363.0442
0.4747819 | 239.5483 | 352.2769 | 0.4749357 | 249.9607 | 367.5893 | 0.475281 | 255.1958 | 375.2879 | 0.4749327 | 238.3836 | 350.5641 | 0.4749475 | 243.7767 | 358.4951 | 0.4782702 | 238.2476 | 350.3642 | 0.4747664 | 241.2568 | 354.7895 | 0.4747844 | 249.6976 | 367.2024 | 0.4744397 | 247.609 | 364.1309 | 0.4752867 | 247.6851 | 364.2428
0.4764489 | 240.3024 | 353.3859 | 0.4766121 | 250.7148 | 368.6983 | 0.4769494 | 256.175 | 376.7279 | 0.4766125 | 239.2668 | 351.863 | 0.4766029 | 244.5379 | 359.6145 | 0.4807894 | 239.2769 | 351.8778 | 0.4764342 | 241.9925 | 355.8713 | 0.4764352 | 250.5094 | 368.3962 | 0.4761214 | 248.5099 | 365.4558 | 0.4769565 | 248.4965 | 365.436
0.4781071 | 241.0621 | 354.5031 | 0.4782822 | 251.4834 | 369.8285 | 0.4786102 | 257.1339 | 378.138 | 0.4782867 | 240.0984 | 353.0859 | 0.4782636 | 245.3882 | 360.865 | 0.4832801 | 240.301 | 353.3839 | 0.4781136 | 242.9173 | 357.2313 | 0.4780965 | 251.2321 | 369.459 | 0.4777887 | 249.3788 | 366.7335 | 0.4786099 | 249.2494 | 366.5432
0.4797593 | 241.8174 | 355.6138 | 0.4799403 | 252.3493 | 371.102 | 0.4802682 | 257.9346 | 379.3156 | 0.4799488 | 240.8994 | 354.2639 | 0.4799385 | 246.2397 | 362.1172 | 0.4857574 | 241.4778 | 355.1144 | 0.4797859 | 243.6607 | 358.3245 | 0.4797735 | 252.1402 | 370.7944 | 0.4794437 | 250.2285 | 367.983 | 0.4802639 | 250.1961 | 367.9354
0.4814304 | 242.566 | 356.7148 | 0.4815926 | 253.147 | 372.2749 | 0.4819397 | 258.7357 | 380.4937 | 0.4816034 | 241.6126 | 355.3127 | 0.4816189 | 247.0824 | 363.3564 | 0.4882887 | 242.6003 | 356.7652 | 0.4814505 | 244.487 | 359.5397 | 0.4814485 | 253.0666 | 372.1568 | 0.4810981 | 251.1029 | 369.2689 | 0.4819333 | 251.1816 | 369.3847
0.4831132 | 243.2803 | 357.7652 | 0.4832598 | 253.9331 | 373.431 | 0.4836229 | 259.542 | 381.6794 | 0.4832631 | 242.2649 | 356.2719 | 0.4832823 | 247.91 | 364.5736 | 0.4908765 | 243.7381 | 358.4384 | 0.4831016 | 245.2583 | 360.674 | 0.4831156 | 253.899 | 373.3808 | 0.4827668 | 251.8765 | 370.4066 | 0.4836102 | 252.0224 | 370.6211
0.4847883 | 244.116 | 358.9942 | 0.4849425 | 254.6857 | 374.5378 | 0.4852927 | 260.4243 | 382.9769 | 0.4849387 | 243.0235 | 357.3875 | 0.4849434 | 248.732 | 365.7824 | 0.4935095 | 244.8654 | 360.0962 | 0.4847662 | 246.2513 | 362.1343 | 0.4847722 | 254.727 | 374.5985 | 0.4844485 | 252.6245 | 371.5066 | 0.4852843 | 252.8619 | 371.8557
0.4864526 | 245.032 | 360.3412 | 0.4866209 | 255.5109 | 375.7514 | 0.4869514 | 261.2717 | 384.2231 | 0.4866216 | 243.7787 | 358.498 | 0.4865983 | 249.4952 | 366.9047 | 0.4962423 | 246.043 | 361.8279 | 0.4864407 | 247.0024 | 363.2388 | 0.4864358 | 255.6153 | 375.9048 | 0.4861206 | 253.4181 | 372.6737 | 0.4869432 | 253.7601 | 373.1766
0.4881069 | 245.6356 | 361.2288 | 0.4882842 | 256.3361 | 376.9648 | 0.4886071 | 262.1155 | 385.464 | 0.4882836 | 244.5209 | 359.5895 | 0.4882685 | 250.3892 | 368.2194 | 0.4990586 | 247.3325 | 363.7242 | 0.4881216 | 247.873 | 364.5191 | 0.4881111 | 256.394 | 377.05 | 0.4877798 | 254.3589 | 374.0573 | 0.488598 | 254.4928 | 374.2541
0.4897748 | 246.3908 | 362.3394 | 0.4899418 | 257.1638 | 378.1821 | 0.4902708 | 263.0198 | 386.7939 | 0.4899341 | 245.3778 | 360.8497 | 0.4899512 | 251.2094 | 369.4255 | 0.5019211 | 248.6539 | 365.6675 | 0.4897846 | 248.6727 | 365.6951 | 0.489792 | 257.1225 | 378.1214 | 0.4894351 | 255.2294 | 375.3373 | 0.4902659 | 255.2144 | 375.3153
0.4914559 | 247.2715 | 363.6345 | 0.4916061 | 257.8777 | 379.2319 | 0.4919501 | 263.8449 | 388.0072 | 0.4915975 | 246.1606 | 362.0009 | 0.4916169 | 251.9915 | 370.5758 | 0.5038748 | 249.7813 | 367.3254 | 0.4914339 | 249.5842 | 367.0355 | 0.4914574 | 257.9898 | 379.3968 | 0.4911078 | 256.0223 | 376.5033 | 0.4919459 | 256.0736 | 376.5789
0.4931247 | 248.0407 | 364.7657 | 0.4932863 | 258.6638 | 380.3879 | 0.493618 | 264.7137 | 389.2849 | 0.4932773 | 246.9185 | 363.1154 | 0.4932754 | 252.7848 | 371.7424 | 0.5068932 | 251.1719 | 369.3705 | 0.4930992 | 250.2945 | 368.0801 | 0.4931135 | 258.7811 | 380.5604 | 0.4927907 | 256.9206 | 377.8244 | 0.493621 | 256.8007 | 377.6481
0.494785 | 248.7798 | 365.8527 | 0.4949564 | 259.535 | 381.6691 | 0.4952791 | 265.6083 | 390.6005 | 0.4949491 | 247.5575 | 364.0552 | 0.4949301 | 253.5596 | 372.8817 | 0.5099449 | 252.6459 | 371.5381 | 0.4947768 | 251.1873 | 369.3931 | 0.4947719 | 259.4722 | 381.5768 | 0.4944595 | 257.6451 | 378.8898 | 0.4952838 | 257.6283 | 378.8651
0.4964325 | 249.6864 | 367.186 | 0.4966171 | 260.3056 | 382.8024 | 0.4969317 | 266.599 | 392.0573 | 0.496616 | 248.2955 | 365.1405 | 0.4966058 | 254.3388 | 374.0276 | 0.5120289 | 253.6988 | 373.0864 | 0.4964536 | 251.9841 | 370.5648 | 0.4964424 | 260.2092 | 382.6606 | 0.4961179 | 258.3557 | 379.9349 | 0.4969359 | 258.649 | 380.3662
0.4980963 | 250.5132 | 368.4017 | 0.4982699 | 261.1255 | 384.0082 | 0.4985958 | 267.5663 | 393.4799 | 0.4982667 | 249.0935 | 366.3139 | 0.4982848 | 255.1002 | 375.1474 | 0.51525 | 254.9485 | 374.9242 | 0.4981156 | 252.7499 | 371.691 | 0.4981199 | 261.0919 | 383.9587 | 0.4977725 | 259.2015 | 381.1787 | 0.4985994 | 259.4865 | 381.5978
0.499774 | 251.2283 | 369.4534 | 0.4999275 | 262.1144 | 385.4623 | 0.5002728 | 268.3808 | 394.6777 | 0.4999272 | 249.8508 | 367.4276 | 0.4999528 | 256.0462 | 376.5385 | 0.5185109 | 256.4151 | 377.081 | 0.4997679 | 253.4863 | 372.7739 | 0.4997829 | 261.8519 | 385.0763 | 0.499438 | 260.08 | 382.4706 | 0.500273 | 260.3104 | 382.8094
0.5014453 | 251.9712 | 370.5459 | 0.5016047 | 262.987 | 386.7456 | 0.501953125 | 269.2407 | 395.9421 | 0.5016086 | 250.6686 | 368.6303 | 0.5016062 | 256.9492 | 377.8664 | 0.5207312 | 257.596 | 378.8177 | 0.5014302 | 254.3093 | 373.9842 | 0.5014394 | 262.5488 | 386.1012 | 0.5011172 | 260.8568 | 383.613 | 0.5019529 | 261.2357 | 384.1701
0.5031092 | 252.7576 | 371.7023 | 0.5032769 | 263.764 | 387.8882 | 0.5036182 | 270.0125 | 397.0772 | 0.5032796 | 251.5805 | 369.9713 | 0.5032644 | 257.8129 | 379.1366 | 0.5230076 | 258.6172 | 380.3194 | 0.5031098 | 255.1047 | 375.154 | 0.5030903 | 263.2575 | 387.1433 | 0.5027851 | 261.7252 | 384.89 | 0.5036182 | 261.9473 | 385.2166
0.5047627 | 253.4858 | 372.7732 | 0.5049421 | 264.676 | 389.2294 | 0.5052763 | 270.7805 | 398.2066 | 0.5049475 | 252.5145 | 371.3448 | 0.5049339 | 258.6781 | 380.4089 | 0.525301 | 259.6231 | 381.7986 | 0.504782 | 255.9809 | 376.4425 | 0.5047649 | 264.0389 | 388.2926 | 0.5044451 | 262.7145 | 386.3449 | 0.5052702 | 262.5144 | 386.0505
0.5064304 | 254.2813 | 373.9431 | 0.5065983 | 265.3877 | 390.2761 | 0.5069404 | 271.6023 | 399.4151 | 0.5066043 | 253.2553 | 372.4342 | 0.5066141 | 259.5589 | 381.7043 | 0.5276094 | 260.6703 | 383.3387 | 0.5064472 | 256.793 | 377.6368 | 0.5064462 | 264.7562 | 389.3473 | 0.5060996 | 263.566 | 387.5971 | 0.5069299 | 263.262 | 387.1499
0.5081121 | 255.0087 | 375.0128 | 0.508262 | 266.0449 | 391.2425 | 0.5086171 | 272.5045 | 400.7419 | 0.5082688 | 254.0193 | 373.5578 | 0.5082846 | 260.1983 | 382.6445 | 0.5299647 | 261.7845 | 384.9772 | 0.5081071 | 257.6612 | 378.9135 | 0.5081182 | 265.4521 | 390.3708 | 0.5077664 | 264.4091 | 388.8369 | 0.5086103 | 263.9819 | 388.2087
0.509788 | 255.81 | 376.1912 | 0.5099396 | 266.8445 | 392.4184 | 0.5102957 | 273.3879 | 402.041 | 0.5099459 | 254.8187 | 374.7334 | 0.5099401 | 260.9266 | 383.7156 | 0.532373 | 262.8093 | 386.4842 | 0.5097706 | 258.5164 | 380.1712 | 0.5097821 | 266.2751 | 391.581 | 0.5094455 | 265.2513 | 390.0755 | 0.5102848 | 264.7322 | 389.3121
0.5114509 | 256.5369 | 377.2601 | 0.5116184 | 267.6439 | 393.5939 | 0.5119556 | 274.2399 | 403.294 | 0.5116235 | 255.6406 | 375.9421 | 0.5116029 | 261.7595 | 384.9404 | 0.5360082 | 264.397 | 388.8192 | 0.5114478 | 259.3377 | 381.3789 | 0.5114357 | 267.2041 | 392.9472 | 0.5111188 | 266.2408 | 391.5305 | 0.5119488 | 265.5518 | 390.5174
0.5131076 | 257.2753 | 378.346 | 0.5132838 | 268.3288 | 394.6012 | 0.5136087 | 275.0422 | 404.4739 | 0.5132887 | 256.3676 | 377.0112 | 0.5132735 | 262.4603 | 385.971 | 0.5384846 | 265.5642 | 390.5356 | 0.5131253 | 260.1591 | 382.5868 | 0.5131084 | 267.9931 | 394.1075 | 0.5127782 | 267.0287 | 392.6892 | 0.5136042 | 266.4431 | 391.8281
0.5147662 | 257.9641 | 379.3589 | 0.5149422 | 269.2193 | 395.9108 | 0.51527 | 275.8617 | 405.679 | 0.5149452 | 257.1248 | 378.1247 | 0.5149587 | 263.2074 | 387.0697 | 0.5410087 | 266.7525 | 392.2831 | 0.5147898 | 261.0777 | 383.9378 | 0.5147894 | 268.8953 | 395.4342 | 0.5144365 | 267.7339 | 393.7263 | 0.515264 | 267.2887 | 393.0716
0.5164425 | 258.7444 | 380.5065 | 0.5166005 | 270.1308 | 397.2512 | 0.5169475 | 276.7166 | 406.9362 | 0.5166004 | 257.9079 | 379.2764 | 0.5166259 | 264.1138 | 388.4026 | 0.5435389 | 268.0558 | 394.1997 | 0.5164424 | 261.8666 | 385.098 | 0.5164611 | 269.7675 | 396.717 | 0.5161042 | 268.5349 | 394.9042 | 0.5169404 | 268.1382 | 394.3209
0.5181229 | 259.51 | 381.6324 | 0.5182735 | 270.8767 | 398.3481 | 0.5186181 | 277.5022 | 408.0914 | 0.5174348 | 258.3046875 | 379.8598 | 0.5182833 | 264.9375 | 389.6139 | 0.5461011 | 269.2047 | 395.8892 | 0.5181044 | 262.7702 | 386.4267 | 0.5181175 | 270.5067 | 397.8039 | 0.5177796 | 269.4117 | 396.1937 | 0.5186145 | 268.821 | 395.3251
0.5197833 | 260.2784 | 382.7623 | 0.5199546 | 271.5703125 | 399.3681 | 0.52028 | 278.2928 | 409.2541 | 0.5191148 | 258.9975 | 380.8786 | 0.5199363 | 265.7689 | 390.8366 | 0.5487244 | 270.331 | 397.5455 | 0.5197763 | 263.6084 | 387.6595 | 0.5197713 | 271.2568 | 398.907 | 0.5194606 | 270.1951 | 397.3457 | 0.5202814 | 269.651 | 396.5455
0.5214344 | 261.0298 | 383.8673 | 0.5216178 | 272.3643 | 400.5358 | 0.5219299 | 279.1678 | 410.5408 | 0.5207834 | 259.7909 | 382.0454 | 0.5216069 | 266.5732 | 392.0194 | 0.551367 | 271.5731 | 399.3722 | 0.5214506 | 264.4364 | 388.8771 | 0.5214397 | 271.9996 | 399.9994 | 0.5211239 | 270.9405 | 398.4419 | 0.5219379 | 270.4905 | 397.7801
0.5230953 | 261.7687 | 384.9539 | 0.5232695 | 273.2008 | 401.7659 | 0.5235975 | 279.9599 | 411.7058 | 0.5224437 | 260.5881 | 383.2178 | 0.523284 | 267.4126 | 393.2539 | 0.5540296 | 272.7874 | 401.1579 | 0.5231161 | 265.2603 | 390.0886 | 0.5231169 | 272.6786 | 400.9979 | 0.5227759 | 271.8942 | 399.8444 | 0.5236012 | 271.2679 | 398.9234
0.5247735 | 262.5056 | 386.0376 | 0.5249256 | 273.9342 | 402.8444 | 0.5252773 | 280.7145 | 412.8155 | 0.5249224 | 261.7161 | 384.8766 | 0.524951 | 268.1552 | 394.3459 | 0.5567558 | 273.8992 | 402.793 | 0.5247682 | 266.1419 | 391.3852 | 0.524784 | 273.3963 | 402.0534 | 0.5244353 | 272.6716 | 400.9876 | 0.5252796 | 272.0001 | 400.0001
0.5264522 | 263.1536 | 386.9905 | 0.5266046 | 274.718 | 403.9971 | 0.5269578 | 281.5296 | 414.0141 | 0.5274398 | 262.8032 | 386.4752 | 0.5266086 | 268.9567 | 395.5245 | 0.5595032 | 275.0771 | 404.5252 | 0.526425 | 266.8409 | 392.4131 | 0.5264404 | 274.1552 | 403.1693 | 0.52611 | 273.5259 | 402.244 | 0.5269572 | 272.834 | 401.2264
0.5281195 | 263.8784 | 388.0564 | 0.5282838 | 275.5763 | 405.2592 | 0.5286239 | 282.395 | 415.2868 | 0.5299512 | 263.9648 | 388.1835 | 0.5282626 | 269.6858 | 396.5967 | 0.5622583 | 276.4336 | 406.52 | 0.5281003 | 267.5781 | 393.4972 | 0.5280939 | 274.8907 | 404.2511 | 0.5277876 | 274.339 | 403.4396 | 0.5286246 | 273.6635 | 402.4463
0.5297722 | 264.5573 | 389.0548 | 0.529951 | 276.4657 | 406.5672 | 0.5302817 | 283.1246 | 416.3597 | 0.5324392 | 265.0799 | 389.8234 | 0.5299304 | 270.589 | 397.9249 | 0.5650767 | 277.7262 | 408.4208 | 0.5297809 | 268.3044 | 394.5653 | 0.5297661 | 275.7228 | 405.4747 | 0.5294487 | 275.284 | 404.8294 | 0.5302768 | 274.5156 | 403.6994
0.5314304 | 265.2903 | 390.1328 | 0.531607 | 277.2081 | 407.6589 | 0.5319405 | 283.9769 | 417.6131 | 0.5349509 | 266.2823 | 391.5916 | 0.5316073 | 271.3971 | 399.1134 | 0.5679204 | 279.0471 | 410.3634 | 0.5314527 | 269.0481 | 395.659 | 0.5314477 | 276.4611 | 406.5604 | 0.5310971 | 276.0965 | 406.0243 | 0.5319359 | 275.2719 | 404.8117
0.5331064 | 266.0672 | 391.2752 | 0.5332648 | 277.9914 | 408.8109 | 0.5336197 | 284.8228 | 418.857 | 0.5375264 | 267.3826 | 393.2097 | 0.5332875 | 272.2863 | 400.4211 | 0.5707679 | 280.4123 | 412.3711 | 0.5331114 | 269.6963 | 396.6122 | 0.5331241 | 277.2438 | 407.7115 | 0.5327589 | 276.9299 | 407.2499 | 0.53361 | 276.1211 | 406.0604
0.534786 | 266.7779 | 392.3204 | 0.5349371 | 278.821 | 410.0308 | 0.535295 | 285.6797 | 420.1171 | 0.5401461 | 268.4155 | 394.7287 | 0.5349491 | 273.0222 | 401.5033 | 0.5736895 | 281.844 | 414.4764 | 0.5347733 | 270.5096 | 397.8083 | 0.5347847 | 278.0589 | 408.9101 | 0.5344436 | 277.6641 | 408.3296 | 0.5352845 | 276.9503 | 407.2798
0.5364516 | 267.451 | 393.3103 | 0.5366169 | 279.5506 | 411.1039 | 0.536958 | 286.5824 | 421.4447 | 0.5428365 | 269.7218 | 396.6497 | 0.5366073 | 273.8057 | 402.6554 | 0.5766426 | 283.3153 | 416.6401 | 0.5364425 | 271.4016 | 399.1199 | 0.5364425 | 278.8482 | 410.0709 | 0.5361173 | 278.4915 | 409.5463 | 0.5369503 | 277.6845 | 408.3596
0.5381055 | 268.2016 | 394.4141 | 0.5382818 | 280.2835 | 412.1816 | 0.538609 | 287.5259 | 422.8322 | 0.5456348 | 271.0394 | 398.5874 | 0.5382733 | 274.5408 | 403.7365 | 0.5796077 | 284.689 | 418.6603 | 0.5381247 | 272.3044 | 400.4477 | 0.5381069 | 279.5747 | 411.1392 | 0.537787 | 279.291 | 410.7221 | 0.5386029 | 278.3484 | 409.336
0.5397643 | 268.9685 | 395.5419 | 0.5399401 | 281.1414 | 413.4433 | 0.5402642 | 288.4045 | 424.1242 | 0.5484729 | 272.3102 | 400.4562 | 0.539952 | 275.3602 | 404.9415 | 0.5826337 | 286.0199 | 420.6175 | 0.5397932 | 273.1843 | 401.7416 | 0.5397915 | 280.2653 | 412.1549 | 0.5394433 | 280.0909 | 411.8983 | 0.5402592 | 279.1738 | 410.5497
0.5414407 | 269.7601 | 396.706 | 0.5415945 | 281.9065 | 414.5684 | 0.5419386 | 289.2212 | 425.3252 | 0.5513959 | 273.5605 | 402.2948 | 0.5416266 | 276.1408 | 406.0894 | 0.5856756 | 287.4411 | 422.7075 | 0.5414465 | 274.1793 | 403.2049 | 0.5414611 | 281.0408 | 413.2953 | 0.5411042 | 280.9293 | 413.1314 | 0.5419319 | 279.9189 | 411.6454
0.5431176 | 270.5907 | 397.9275 | 0.54327 | 282.7708 | 415.8394 | 0.543613 | 290.0909 | 426.6042 | 0.5544278 | 274.9612 | 404.3546 | 0.5432875 | 277.0212 | 407.3841 | 0.588728 | 288.7692 | 424.6605 | 0.5431029 | 274.9725 | 404.3713 | 0.5431153 | 281.8131 | 414.431 | 0.5427851 | 281.7132 | 414.2841 | 0.5436133 | 280.8591 | 413.028
0.544787 | 271.3561 | 399.0531 | 0.5449468 | 283.6822 | 417.1797 | 0.5452789 | 290.9603 | 427.8828 | 0.5574986 | 276.4582 | 406.5562 | 0.5449381 | 277.8333 | 408.5784 | 0.5918542 | 290.0408 | 426.5306 | 0.5447735 | 275.8394 | 405.6462 | 0.5447665 | 282.5684 | 415.5417 | 0.5444594 | 282.486 | 415.4206 | 0.5452843 | 281.6248 | 414.1541
0.5464408 | 272.1868 | 400.2747 | 0.5466203 | 284.518 | 418.4088 | 0.5469366 | 291.7948 | 429.11 | 0.5595872 | 277.5289 | 408.1307 | 0.5466016 | 278.7426 | 409.9155 | 0.5949712 | 291.3533 | 428.4607 | 0.5464509 | 276.5874 | 406.7462 | 0.5464305 | 283.3522 | 416.6944 | 0.5461242 | 283.3759 | 416.7293 | 0.5469474 | 282.4721 | 415.4002
0.5481002 | 272.9432 | 401.3871 | 0.5482748 | 285.3345 | 419.6096 | 0.5485957 | 292.6475 | 430.3639 | 0.5628127 | 279.0049 | 410.3013 | 0.5482832 | 279.5963 | 411.171 | 0.5981488 | 292.7204 | 430.4712 | 0.5481171 | 277.3607 | 407.8833 | 0.5481096 | 284.1911 | 417.9281 | 0.5477734 | 284.2068 | 417.9512 | 0.548604 | 283.2472 | 416.54
0.5497739 | 273.7095 | 402.5139 | 0.5499319 | 286.1535 | 420.814 | 0.5502722 | 293.6219 | 431.7969 | 0.5660695 | 280.4638 | 412.4467 | 0.5499499 | 280.4064 | 412.3624 | 0.6013798 | 294.1436 | 432.5642 | 0.5497738 | 278.074 | 408.9323 | 0.5497823 | 284.9991 | 419.1163 | 0.5494324 | 285.1161 | 419.2883 | 0.5502746 | 284.0497 | 417.7201
0.5514505 | 274.4374 | 403.5845 | 0.5516046 | 286.9294 | 421.955 | 0.5519515 | 294.4023 | 432.9445 | 0.5694206 | 281.9374 | 414.6139 | 0.5516096 | 281.2361 | 413.5826 | 0.6046106 | 295.6685 | 434.8066 | 0.5514267 | 278.8069 | 410.0102 | 0.5514428 | 285.7192 | 420.1754 | 0.5511085 | 286.0652 | 420.6842 | 0.5519561 | 284.7923 | 418.8122
0.5531169 | 275.214 | 404.7265 | 0.5532821 | 287.6964 | 423.0829 | 0.5536195 | 295.1999 | 434.1175 | 0.5717075 | 283.0987 | 416.3217 | 0.5532627 | 282.1275 | 414.8933 | 0.6079009 | 297.1632 | 437.0047 | 0.5531 | 279.5516 | 411.1053 | 0.5530978 | 286.4907 | 421.3098 | 0.55278 | 286.9333 | 421.9608 | 0.5536271 | 285.5685 | 419.9536
0.554773 | 275.9181 | 405.7619 | 0.554951 | 288.4453 | 424.1842 | 0.5552813 | 296.1011 | 435.4428 | 0.5740095 | 284.2101 | 417.956 | 0.5549268 | 282.8568 | 415.9658 | 0.6112006 | 298.8757 | 439.5231 | 0.5547851 | 280.4086 | 412.3655 | 0.554765 | 287.1291 | 422.2487 | 0.5544455 | 287.5762 | 422.9061 | 0.5552832 | 286.3445 | 421.0949
0.5564288 | 276.657 | 406.8485 | 0.5566047 | 289.2053 | 425.3019 | 0.556938 | 296.9991 | 436.7633 | 0.5763463 | 285.2492 | 419.4842 | 0.556611 | 283.5199 | 416.941 | 0.6145025 | 300.426 | 441.8029 | 0.5564567 | 281.2859 | 413.6558 | 0.5564476 | 287.9078 | 423.3939 | 0.5560989 | 288.3633 | 424.0637 | 0.5569366 | 287.1143 | 422.2269
0.5581024 | 277.3001 | 407.7943 | 0.5582623 | 290.0674 | 426.5696 | 0.5586073 | 297.7165 | 437.8184 | 0.5787433 | 286.3197 | 421.0584 | 0.5582879 | 284.2862 | 418.0679 | 0.617848 | 301.9682 | 444.0709 | 0.5581153 | 282.1731 | 414.9604 | 0.558122 | 288.6575 | 424.4963 | 0.5577602 | 289.1031 | 425.1516 | 0.5586053 | 287.8885 | 423.3655
0.5597789 | 278.0505 | 408.8978 | 0.5599324 | 290.8766 | 427.7597 | 0.5602874 | 298.5523 | 439.0475 | 0.5811608 | 287.44 | 422.7059 | 0.5599566 | 285.0208 | 419.1482 | 0.6211609 | 303.5581 | 446.409 | 0.5597742 | 283.1248 | 416.36 | 0.5597854 | 289.4399 | 425.6469 | 0.5594438 | 289.8363 | 426.2298 | 0.5602866 | 288.6906 | 424.545
0.5614489 | 278.7509 | 409.9279 | 0.5616122 | 291.7068 | 428.9806 | 0.5619562 | 299.3398 | 440.2056 | 0.5835946 | 288.5386 | 424.3215 | 0.561611 | 285.6665 | 420.0978 | 0.624512 | 305.0759 | 448.641 | 0.5614449 | 283.9726 | 417.6068 | 0.5614413 | 290.1063 | 426.6269 | 0.5611204 | 290.6058 | 427.3614 | 0.5619505 | 289.4947 | 425.7274
0.5631105 | 279.5043 | 411.0358 | 0.5632825 | 292.4841 | 430.1237 | 0.5636105 | 300.0791 | 441.2928 | 0.5860681 | 289.6638 | 425.9762 | 0.5632773 | 286.3535 | 421.1082 | 0.6278512 | 306.4948 | 450.7277 | 0.5631225 | 284.7312 | 418.7224 | 0.5631022 | 290.8867 | 427.7746 | 0.5627909 | 291.3924 | 428.5182 | 0.5636053 | 290.3098 | 426.9262
0.5647664 | 280.1958 | 412.0526 | 0.5649422 | 293.3004 | 431.3241 | 0.5652615 | 300.8428 | 442.4159 | 0.5885988 | 290.7953 | 427.6401 | 0.5649512 | 287.2181 | 422.3796 | 0.6311725 | 308.0298 | 452.9849 | 0.5647951 | 285.5122 | 419.8708 | 0.5647766 | 291.6566 | 428.9068 | 0.5644489 | 292.045 | 429.478 | 0.5652615 | 291.033 | 427.9896
0.5664398 | 280.9529 | 413.166 | 0.5665965 | 293.9928 | 432.3423 | 0.5669382 | 301.7748 | 443.7865 | 0.5911276 | 291.9206 | 429.295 | 0.5666289 | 288.0619 | 423.6204 | 0.6345258 | 309.5234 | 455.1814 | 0.5664456 | 286.3831 | 421.1516 | 0.5664565 | 292.2179 | 429.7322 | 0.5661039 | 292.841 | 430.6486 | 0.5669345 | 291.8111 | 429.134
0.5681215 | 281.7167 | 414.2893 | 0.5682696 | 294.7185 | 433.4095 | 0.5686198 | 302.6718 | 445.1056 | 0.5936914 | 293.041 | 430.9427 | 0.5682877 | 288.9028 | 424.8571 | 0.6378334 | 310.9368 | 457.26 | 0.5681016 | 287.1826 | 422.3274 | 0.5681188 | 292.9117 | 430.7525 | 0.5677781 | 293.5674 | 431.7167 | 0.5686157 | 292.5302 | 430.1914
0.5697917 | 282.4719 | 415.3998 | 0.5699494 | 295.5378 | 434.6143 | 0.57029 | 303.5348 | 446.3747 | 0.6043596 | 293.7605 | 432.0007 | 0.5699388 | 289.8379 | 426.2321 | 0.6411752 | 312.3847 | 459.3893 | 0.5697647 | 288.0448 | 423.5953 | 0.5697665 | 293.633 | 431.8133 | 0.5694594 | 294.3376 | 432.8495 | 0.5702884 | 293.3592 | 431.4106
0.5714528 | 283.1212 | 416.3547 | 0.571625 | 296.4724 | 435.9888 | 0.5719471 | 304.3719 | 447.6058 | 0.6098633 | 295.1864 | 434.0976 | 0.5715966 | 290.7157 | 427.5231 | 0.6445199 | 313.8892 | 461.6017 | 0.5714447 | 288.8615 | 424.7963 | 0.5714314 | 294.4233 | 432.9754 | 0.5711243 | 295.1471 | 434.0399 | 0.5719486 | 294.0992 | 432.4988
0.5731005 | 283.8623 | 417.4446 | 0.5732841 | 297.2493 | 437.1314 | 0.573599 | 305.2242 | 448.8591 | 0.6126891 | 296.4924 | 436.0183 | 0.5732718 | 291.5012 | 428.6783 | 0.6478341 | 315.2845 | 463.6537 | 0.5731152 | 289.5876 | 425.8641 | 0.5731077 | 295.1049 | 433.9778 | 0.5727745 | 295.9599 | 435.2351 | 0.5736085 | 295.1067 | 433.9805
0.5747688 | 284.6295 | 418.5728 | 0.5749341 | 298.078 | 438.35 | 0.5752708 | 306.0222 | 450.0327 | 0.6155412 | 297.7231 | 437.8281 | 0.5749443 | 292.2971 | 429.8486 | 0.65119 | 316.7169 | 465.7601 | 0.5747744 | 290.2262 | 426.8032 | 0.5747866 | 295.857 | 435.0838 | 0.5744253 | 296.6768 | 436.2895 | 0.5752766 | 296.0593 | 435.3814
0.5764491 | 285.2488 | 419.4835 | 0.5766007 | 298.8272 | 439.4518 | 0.5769536 | 306.8378 | 451.2321 | 0.6184013 | 299.0056 | 439.7141 | 0.5766106 | 293.112 | 431.0471 | 0.6545072 | 318.3085 | 468.1007 | 0.5764304 | 291.0473 | 428.0108 | 0.5764526 | 296.6237 | 436.2113 | 0.576098 | 297.4679 | 437.4528 | 0.5769562 | 296.9582 | 436.7033
0.5781178 | 286.0461 | 420.6561 | 0.5782777 | 299.4709 | 440.3984 | 0.5786204 | 307.7392 | 452.5576 | 0.6213256 | 300.3434 | 441.6815 | 0.5782677 | 293.9202 | 432.2356 | 0.6578368 | 319.8647 | 470.3892 | 0.5781021 | 291.8735 | 429.2257 | 0.5781053 | 297.3682 | 437.3062 | 0.5777833 | 298.1792 | 438.4988 | 0.5786248 | 297.8346 | 437.9921
0.5797766 | 286.8885 | 421.8949 | 0.5799533 | 300.0585 | 441.2625 | 0.5802796 | 308.6579 | 453.9087 | 0.6242696 | 301.5284 | 443.4241 | 0.5799275 | 294.7091 | 433.3957 | 0.6611882 | 321.1913 | 472.3401 | 0.5797806 | 292.6574 | 430.3786 | 0.579769 | 298.0215 | 438.267 | 0.5794516 | 299.0037 | 439.7113 | 0.5802819 | 298.6925 | 439.2537
0.581427 | 287.6687 | 423.0422 | 0.5816101 | 300.8005 | 442.3537 | 0.5819334 | 309.4301 | 455.0442 | 0.627229 | 302.7961 | 445.2884 | 0.5816101 | 295.4455 | 434.4787 | 0.6645018 | 322.7227 | 474.5921 | 0.5814561 | 293.4783 | 431.5857 | 0.5814418 | 298.716 | 439.2882 | 0.5811074 | 299.7969 | 440.8778 | 0.5819318 | 299.3919 | 440.2822
0.5830941 | 288.3972 | 424.1136 | 0.5832613 | 301.5518 | 443.4586 | 0.5836021 | 310.3187 | 456.3511 | 0.6302571 | 304.1291 | 447.2487 | 0.5832853 | 296.1847 | 435.5657 | 0.6678526 | 324.3036 | 476.917 | 0.5831171 | 294.4068 | 432.9512 | 0.583118 | 299.4541 | 440.3736 | 0.5827664 | 300.5988 | 442.0571 | 0.5835985 | 300.1292 | 441.3664
0.5847763 | 289.2114 | 425.3108 | 0.5849239 | 302.279 | 444.5279 | 0.5852844 | 311.2101 | 457.6619 | 0.6333019 | 305.6248 | 449.4482 | 0.584953 | 296.9175 | 436.6434 | 0.6711739 | 325.7654 | 479.0667 | 0.5847735 | 295.2077 | 434.1289 | 0.5847833 | 300.153 | 441.4015 | 0.5844368 | 301.4171 | 443.2604 | 0.5852776 | 300.9001 | 442.5001
0.5864487 | 289.9512 | 426.3989 | 0.5866047 | 303.0742 | 445.6973 | 0.5869557 | 312.0945 | 458.9625 | 0.6363681 | 307.0704 | 451.5741 | 0.5866107 | 297.6545 | 437.7272 | 0.674504 | 327.3813 | 481.4432 | 0.5864368 | 295.9176 | 435.173 | 0.5864395 | 300.8881 | 442.4825 | 0.586117 | 302.2489 | 444.4837 | 0.5869458 | 301.6156 | 443.5523
0.588115 | 290.6834 | 427.4756 | 0.588278 | 303.8639 | 446.8587 | 0.5886153 | 312.9634 | 460.2403 | 0.6395066 | 308.4682 | 453.6297 | 0.5882671 | 298.4201 | 438.8531 | 0.6778503 | 328.9592 | 483.7636 | 0.5881119 | 296.8151 | 436.4928 | 0.5880979 | 301.6263 | 443.5681 | 0.5877889 | 303.0095 | 445.6022 | 0.5886088 | 302.3996 | 444.7053
0.5897726 | 291.3664 | 428.48 | 0.5899479 | 304.6342 | 447.9914 | 0.5902706 | 313.786 | 461.45 | 0.6426385 | 309.9997 | 455.8819 | 0.5899428 | 299.2379 | 440.0557 | 0.6811689 | 330.4252 | 485.9195 | 0.5897889 | 297.567 | 437.5985 | 0.5897753 | 302.2719 | 444.5175 | 0.5894489 | 303.8789 | 446.8808 | 0.5902644 | 303.2476 | 445.9523
0.5914407 | 292.0328 | 429.46 | 0.5916042 | 305.4093 | 449.1313 | 0.5919381 | 314.5973 | 462.643 | 0.6458107 | 311.4484 | 458.0124 | 0.5916207 | 300.0603 | 441.2651 | 0.6845276 | 331.8746 | 488.0509 | 0.5914494 | 298.3191 | 438.7045 | 0.5914528 | 303.0471 | 445.6575 | 0.5911085 | 304.6793 | 448.0578 | 0.5919347 | 304.1064 | 447.2154
0.5931273 | 292.684 | 430.4176 | 0.5932729 | 306.2956 | 450.4347 | 0.5936155 | 315.42 | 463.8529 | 0.649035 | 312.826 | 460.0383 | 0.5932872 | 300.8762 | 442.465 | 0.6878567 | 333.3075 | 490.158 | 0.5930986 | 299.1237 | 439.8879 | 0.5931196 | 303.7171 | 446.6428 | 0.5927796 | 305.4814 | 449.2374 | 0.5936175 | 304.8303 | 448.2799
0.5947943 | 293.3257 | 431.3614 | 0.5949556 | 307.1281 | 451.659 | 0.5952881 | 316.2598 | 465.0879 | 0.6522496 | 314.2344 | 462.1095 | 0.5949386 | 301.6627 | 443.6216 | 0.6911755 | 334.6415 | 492.1199 | 0.5947633 | 299.958 | 441.1147 | 0.5947751 | 304.323 | 447.5339 | 0.5944562 | 306.2538 | 450.3733 | 0.5952866 | 305.7352 | 449.6106
0.5964504 | 294.0533 | 432.4314 | 0.5966263 | 307.9092 | 452.8076 | 0.5969442 | 317.0173 | 466.2019 | 0.6555411 | 315.8018 | 464.4144 | 0.5965936 | 302.5322 | 444.9003 | 0.6945242 | 336.0834 | 494.2403 | 0.5964442 | 300.7305 | 442.2507 | 0.5964347 | 304.9843 | 448.5063 | 0.5961221 | 307.0574 | 451.555 | 0.596952 | 306.5133 | 450.7549
0.5981039 | 294.8712 | 433.6341 | 0.5982869 | 308.6967 | 453.9657 | 0.5986035 | 317.9466 | 467.5686 | 0.6588598 | 317.1588 | 466.4099 | 0.5982717 | 303.4296 | 446.22 | 0.6978297 | 337.5714 | 496.4285 | 0.5981207 | 301.6478 | 443.5997 | 0.5981097 | 305.7803 | 449.6769 | 0.597776 | 307.8122 | 452.665 | 0.5986089 | 307.2188 | 451.7924
0.5997668 | 295.733 | 434.9015 | 0.5999373 | 309.4501 | 455.0737 | 0.6002666 | 318.6944 | 468.6683 | 0.6621814 | 318.6292 | 468.5723 | 0.5999514 | 304.2299 | 447.3969 | 0.7011709 | 339.0163 | 498.5534 | 0.5997847 | 302.4363 | 444.7593 | 0.5997847 | 306.4042 | 450.5944 | 0.5994307 | 308.6615 | 453.914 | 0.6002669 | 307.8704 | 452.7506
0.6014443 | 296.4571 | 435.9663 | 0.6015998 | 310.211 | 456.1927 | 0.6019451 | 319.4933 | 469.8431 | 0.6655388 | 320.0175 | 470.6139 | 0.6016206 | 305.0464 | 448.5977 | 0.7045149 | 340.528 | 500.7765 | 0.601438 | 303.2722 | 445.9886 | 0.6014513 | 307.1728 | 451.7246 | 0.6011033 | 309.3916 | 454.9877 | 0.6019436 | 308.6744 | 453.933
0.6031129 | 297.1948 | 437.0512 | 0.6032737 | 310.9 | 457.2058 | 0.6036195 | 320.2622 | 470.9739 | 0.6688437 | 321.4084 | 472.6593 | 0.6032773 | 305.7654 | 449.6551 | 0.7078456 | 341.8804 | 502.7653 | 0.6030997 | 304.0879 | 447.188 | 0.6031054 | 307.8853 | 452.7726 | 0.6027804 | 310.2387 | 456.2333 | 0.6036208 | 309.3501 | 454.9266
0.6047688 | 297.9468 | 438.1571 | 0.6049432 | 311.6716 | 458.3405 | 0.6052801 | 321.1506 | 472.2803 | 0.6721799 | 322.8242 | 474.7415 | 0.6049338 | 306.5568 | 450.8188 | 0.7112037 | 343.4302 | 505.0445 | 0.6047788 | 304.9177 | 448.4084 | 0.6047615 | 308.571 | 453.7808 | 0.6044529 | 311.0604 | 457.4418 | 0.6052822 | 310.1484 | 456.1006
0.6064261 | 298.6563 | 439.2004 | 0.6066042 | 312.3257 | 459.3025 | 0.6069378 | 321.8831 | 473.3576 | 0.6754997 | 324.2937 | 476.9025 | 0.6066043 | 307.2437 | 451.8289 | 0.7145097 | 345.1004 | 507.5006 | 0.6064537 | 305.832 | 449.753 | 0.6064387 | 309.1437 | 454.6231 | 0.6061131 | 311.9162 | 458.7002 | 0.6069323 | 311.0374 | 457.4079
0.6080917 | 299.2643 | 440.0945 | 0.6082603 | 313.0677 | 460.3937 | 0.6086028 | 322.8446 | 474.7714 | 0.6788226 | 325.6552 | 478.9047 | 0.608286 | 308.0215 | 452.9728 | 0.7178472 | 346.5766 | 509.6715 | 0.6081198 | 306.7664 | 451.127 | 0.6081141 | 309.9006 | 455.7362 | 0.6077656 | 312.7444 | 459.9182 | 0.6085952 | 311.8563 | 458.6122
0.6097727 | 299.9494 | 441.1021 | 0.6099207 | 313.8481 | 461.5414 | 0.6102841 | 323.6808 | 476.0011 | 0.6821812 | 327.174 | 481.1382 | 0.6099526 | 308.733 | 454.0191 | 0.7211664 | 348.0935 | 511.9023 | 0.6097698 | 307.5916 | 452.3406 | 0.6097843 | 310.5297 | 456.6613 | 0.6094353 | 313.615 | 461.1986 | 0.6102747 | 312.764 | 459.9471
0.6114501 | 300.7284 | 442.2477 | 0.6116057 | 314.6135 | 462.6669 | 0.6119632 | 324.4931 | 477.1958 | 0.6855073 | 328.6608 | 483.3247 | 0.6116087 | 309.6211 | 455.3251 | 0.7244893 | 349.6824 | 514.2388 | 0.611433 | 308.342 | 453.4442 | 0.6122718 | 311.7368 | 458.4364 | 0.6111162 | 314.4189 | 462.3808 | 0.6119538 | 313.5045 | 461.0361
0.6131164 | 301.4254 | 443.2726 | 0.6132831 | 315.3102 | 463.6915 | 0.6136252 | 325.2868 | 478.3629 | 0.6888449 | 330.1126 | 485.4597 | 0.6132659 | 310.3568 | 456.4071 | 0.7278484 | 351.2108 | 516.4865 | 0.6131092 | 309.1278 | 454.5997 | 0.6147753 | 312.9567 | 460.2305 | 0.6127877 | 315.2083 | 463.5416 | 0.6136168 | 314.2763 | 462.171
0.6147731 | 302.0497 | 444.1908 | 0.614952 | 316.038 | 464.7617 | 0.6152736 | 326.2245 | 479.7419 | 0.6921901 | 331.5209 | 487.5308 | 0.6149349 | 311.1394 | 457.5579 | 0.7311725 | 352.6263 | 518.5682 | 0.6147869 | 309.8737 | 455.6967 | 0.6172953 | 314.0773 | 461.8784 | 0.6144527 | 315.98 | 464.6765 | 0.6152704 | 314.9521 | 463.1649
0.6164343 | 302.7468 | 445.2159 | 0.6166064 | 316.6819 | 465.7087 | 0.6169364 | 326.9174 | 480.761 | 0.6954935 | 333.0103 | 489.7211 | 0.6166171 | 311.893 | 458.6662 | 0.7345114 | 354.1638 | 520.8291 | 0.6164555 | 310.6104 | 456.78 | 0.6206089 | 315.3456 | 463.7435 | 0.6161029 | 316.8148 | 465.9041 | 0.616932 | 315.7159 | 464.2882
0.6181074 | 303.528 | 446.3647 | 0.6182655 | 317.1991 | 466.4692 | 0.6186125 | 327.7322 | 481.9591 | 0.6988469 | 334.3191 | 491.6457 | 0.6182882 | 312.747 | 459.9221 | 0.7378559 | 355.5951 | 522.934 | 0.6181064 | 311.368 | 457.894 | 0.6231049 | 316.3546 | 465.2273 | 0.6177672 | 317.5791 | 467.0281 | 0.6186119 | 316.4676 | 465.3935
0.6197934 | 304.2494 | 447.4256 | 0.6199377 | 317.6247 | 467.0951 | 0.6202891 | 328.4942 | 483.0798 | 0.7021645 | 335.685 | 493.6544 | 0.6199466 | 313.4393 | 460.9401 | 0.7411609 | 357.0433 | 525.0637 | 0.619769 | 312.2885 | 459.2478 | 0.6256216 | 317.3973 | 466.7607 | 0.6194445 | 318.3916 | 468.223 | 0.6202871 | 317.3002 | 466.6179
0.6222785 | 305.3542 | 449.0504 | 0.6216223 | 318.0281 | 467.6884 | 0.6219513 | 329.3481 | 484.3354 | 0.7055093 | 337.123 | 495.7692 | 0.6216022 | 314.261 | 462.1486 | 0.7445146 | 358.5085 | 527.2184 | 0.6214434 | 313.0353 | 460.346 | 0.6281114 | 318.5163 | 468.4063 | 0.6211213 | 319.2226 | 469.4449 | 0.6219492 | 318.0893 | 467.7783
0.6247608 | 306.6341 | 450.9324 | 0.6232874 | 318.4324 | 468.283 | 0.6236014 | 330.1022 | 485.4444 | 0.708852 | 338.5672 | 497.893 | 0.6232719 | 314.9725 | 463.1949 | 0.7478321 | 359.8972 | 529.2607 | 0.6231201 | 313.8557 | 461.5525 | 0.6306033 | 319.5336 | 469.9023 | 0.6227872 | 320.0872 | 470.7165 | 0.6236047 | 318.9156 | 468.9936
0.6272797 | 307.7364 | 452.5535 | 0.6249383 | 318.7375 | 468.7316 | 0.6252596 | 330.9523 | 486.6946 | 0.7121748 | 340.0213 | 500.0314 | 0.6249497 | 315.6317 | 464.1643 | 0.751178 | 361.3994 | 531.4696 | 0.6247848 | 314.7064 | 462.8036 | 0.6331872 | 320.6082 | 471.4827 | 0.6244373 | 320.8127 | 471.7833 | 0.6252657 | 319.7389 | 470.2043
0.629778 | 308.9192 | 454.2929 | 0.6265928 | 319.166 | 469.3617 | 0.626938 | 331.7273 | 487.8342 | 0.715524 | 341.5528 | 502.2835 | 0.6266209 | 316.4319 | 465.341 | 0.7545201 | 362.852 | 533.6059 | 0.6264375 | 315.5237 | 464.0054 | 0.6358273 | 321.7141 | 473.109 | 0.626103 | 321.6314 | 472.9874 | 0.6269429 | 320.4341 | 471.2266
0.6322623 | 310.0012 | 455.8841 | 0.6282662 | 319.6727 | 470.107 | 0.6286167 | 332.5649 | 489.066 | 0.7188408 | 343.0877 | 504.5407 | 0.6282745 | 317.2833 | 466.5931 | 0.757843 | 364.3607 | 535.8245 | 0.6280957 | 316.2896 | 465.1317 | 0.6385265 | 322.9324 | 474.9006 | 0.6277819 | 322.3782 | 474.0856 | 0.6286191 | 321.2199 | 472.3822
0.6347748 | 311.1481 | 457.5708 | 0.6299462 | 320.2947 | 471.0217 | 0.630286 | 333.2518 | 490.0762 | 0.7221711 | 344.4441 | 506.5355 | 0.6299326 | 318.0617 | 467.7378 | 0.7611914 | 365.8604 | 538.03 | 0.6297722 | 317.1068 | 466.3336 | 0.6413285 | 324.1631 | 476.7104 | 0.6294555 | 323.0894 | 475.1315 | 0.6302881 | 321.8723 | 473.3416
0.6373023 | 312.2323 | 459.1651 | 0.6316096 | 321.0807 | 472.1775 | 0.6319429 | 333.9925 | 491.1654 | 0.7255151 | 345.8241 | 508.5648 | 0.631601 | 318.8989 | 468.969 | 0.7645087 | 367.4864 | 540.4212 | 0.6314487 | 317.8698 | 467.4557 | 0.6441908 | 325.3592 | 478.4694 | 0.6311203 | 323.8804 | 476.2947 | 0.6319404 | 322.5439 | 474.3292
0.6407337 | 313.5883 | 461.1593 | 0.6332671 | 321.7622 | 473.1797 | 0.6336083 | 334.8862 | 492.4797 | 0.7288303 | 347.1385 | 510.4978 | 0.6332791 | 319.8526 | 470.3715 | 0.7678387 | 368.8767 | 542.4658 | 0.633119 | 318.6194 | 468.558 | 0.6471015 | 326.6737 | 480.4026 | 0.632771 | 324.6942 | 477.4914 | 0.6335998 | 323.2718 | 475.3997
0.6434114 | 314.6219 | 462.6793 | 0.6349287 | 322.4421 | 474.1796 | 0.6352852 | 335.6646 | 493.6245 | 0.7321885 | 348.5332 | 512.5488 | 0.6349518 | 320.5517 | 471.3996 | 0.7711813 | 370.3824 | 544.6799 | 0.6347742 | 319.4503 | 469.7798 | 0.6501185 | 327.9526 | 482.2832 | 0.6344339 | 325.5177 | 478.7025 | 0.6352771 | 324.1586 | 476.7039
0.6461636 | 315.7314 | 464.3108 | 0.6366042 | 323.2186 | 475.3215 | 0.6369618 | 336.3937 | 494.6967 | 0.7355117 | 349.9667 | 514.657 | 0.636611 | 321.3293 | 472.5432 | 0.7744992 | 371.9089 | 546.9248 | 0.6364332 | 320.2022 | 470.8856 | 0.6531969 | 329.3729 | 484.3719 | 0.6361151 | 326.3166 | 479.8774 | 0.6369512 | 324.9506 | 477.8685
0.6489637 | 316.8693 | 465.9842 | 0.6382838 | 323.9374 | 476.3785 | 0.6386265 | 337.2547 | 495.9627 | 0.7388327 | 351.394 | 516.7559 | 0.6382694 | 322.0088 | 473.5424 | 0.7778544 | 373.2501 | 548.8972 | 0.6381112 | 320.985 | 472.0367 | 0.6563424 | 330.6914 | 486.3109 | 0.637787 | 327.2208 | 481.207 | 0.6386182 | 325.8109 | 479.1337
0.6518647 | 317.985 | 467.6251 | 0.6399533 | 324.4555 | 477.1404 | 0.640278 | 338.0644 | 497.1535 | 0.742189 | 352.8551 | 518.9046 | 0.6399367 | 322.8319 | 474.7528 | 0.7811787 | 374.5717 | 550.8407 | 0.6397922 | 321.7659 | 473.1851 | 0.6596042 | 332.1372 | 488.4371 | 0.6394523 | 327.9549 | 482.2867 | 0.6402714 | 326.6233 | 480.3284
0.6548426 | 319.1761 | 469.3766 | 0.6416074 | 325.1465 | 478.1567 | 0.6419359 | 338.7101 | 498.103 | 0.7455009 | 354.3024 | 521.033 | 0.6416206 | 323.6237 | 475.9171 | 0.7845047 | 376.1367 | 553.1422 | 0.6414613 | 322.6062 | 474.4209 | 0.6629081 | 333.6055 | 490.5963 | 0.6411077 | 328.7537 | 483.4613 | 0.6419269 | 327.3795 | 481.4404
0.657867 | 320.4648 | 471.2717 | 0.6432701 | 325.7701 | 479.0737 | 0.6436103 | 339.5117 | 499.2818 | 0.7488553 | 355.6552 | 523.0224 | 0.6432939 | 324.4393 | 477.1166 | 0.7878574 | 377.5555 | 555.2286 | 0.643117 | 323.3809 | 475.5601 | 0.6662852 | 335.0916 | 492.7818 | 0.642774 | 329.5215 | 484.5904 | 0.6436052 | 328.0337 | 482.4025
0.661006 | 321.6902 | 473.0739 | 0.6449401 | 326.4859 | 480.1264 | 0.6452796 | 340.3746 | 500.5509 | 0.7521816 | 356.8777 | 524.8201 | 0.6449552 | 325.3288 | 478.4247 | 0.7911683 | 379.0849 | 557.4778 | 0.6447686 | 324.1841 | 476.7414 | 0.6697634 | 336.6198 | 495.029 | 0.6444527 | 330.3593 | 485.8226 | 0.6452824 | 328.782 | 483.503
0.6642039 | 323.1368 | 475.2012 | 0.6466196 | 327.1921 | 481.1649 | 0.6469431 | 341.1808 | 501.7364 | 0.7555037 | 358.0509 | 526.5455 | 0.6466055 | 326.1439 | 479.6233 | 0.7945215 | 380.6145 | 559.7272 | 0.6464399 | 325.0552 | 478.0224 | 0.6720853 | 337.6393 | 496.5284 | 0.6461306 | 331.1863 | 487.0387 | 0.6469503 | 329.5919 | 484.694
0.6674551 | 324.4672 | 477.1577 | 0.6482869 | 327.9332 | 482.2547 | 0.6485997 | 341.8678 | 502.7467 | 0.7588524 | 359.1602 | 528.1768 | 0.6482693 | 326.8646 | 480.6833 | 0.7978476 | 382.0949 | 561.9042 | 0.64812 | 325.9463 | 479.3327 | 0.6756814 | 339.1159 | 498.6998 | 0.647791 | 332.04 | 488.2942 | 0.6486092 | 330.4301 | 485.9265
0.670818 | 325.906 | 479.2735 | 0.6499407 | 328.7416 | 483.4436 | 0.6502565 | 342.6246 | 503.8598 | 0.7621716 | 360.2259 | 529.744 | 0.6499484 | 327.6524 | 481.8418 | 0.8011723 | 383.5546 | 564.0508 | 0.6497849 | 326.727 | 480.4809 | 0.6781163 | 340.3034 | 500.4461 | 0.6494429 | 332.7679 | 489.3645 | 0.6502666 | 331.178 | 487.0264
0.6742247 | 327.2151 | 481.1987 | 0.651595 | 329.5874 | 484.6874 | 0.6519383 | 343.4128 | 505.0189 | 0.767198 | 361.7822 | 532.0327 | 0.6516206 | 328.4098 | 482.9556 | 0.8045182 | 385.1561 | 566.4061 | 0.6514417 | 327.4863 | 481.5975 | 0.6805646 | 341.4609 | 502.1483 | 0.6511023 | 333.6057 | 490.5965 | 0.6519404 | 331.8873 | 488.0696
0.6777243 | 328.5085 | 483.1008 | 0.6532706 | 330.2525 | 485.6654 | 0.6536182 | 344.0734 | 505.9903 | 0.7705065 | 362.8167 | 533.5539 | 0.6532818 | 329.0983 | 483.9681 | 0.8078407 | 386.6034 | 568.5344 | 0.653096 | 328.24 | 482.7058 | 0.6830716 | 342.5013 | 503.6784 | 0.6527762 | 334.4254 | 491.8021 | 0.6536246 | 332.7007 | 489.2658
0.6813006 | 329.8922 | 485.1356 | 0.6549459 | 330.958 | 486.703 | 0.6552865 | 344.752 | 506.9882 | 0.7738459 | 364.0272 | 535.3341 | 0.6549312 | 329.8927 | 485.1364 | 0.8111928 | 388.119 | 570.7633 | 0.654763 | 329.0609 | 483.9131 | 0.6856177 | 343.6669 | 505.3925 | 0.6544505 | 335.1647 | 492.8893 | 0.6552929 | 333.4709 | 490.3985
0.6837017 | 330.9052 | 486.6253 | 0.6566167 | 331.7547 | 487.8746 | 0.6569462 | 345.5629 | 508.1807 | 0.7771773 | 365.2002 | 537.0591 | 0.6565932 | 330.7879 | 486.4528 | 0.8145207 | 389.6804 | 573.0594 | 0.6564472 | 329.7538 | 484.9321 | 0.6881776 | 344.8486 | 507.1303 | 0.6561127 | 335.9095 | 493.9846 | 0.6569497 | 334.2781 | 491.5854
0.6874102 | 332.2835 | 488.6522 | 0.6582718 | 332.4706 | 488.9274 | 0.6586024 | 346.349 | 509.3368 | 0.7804903 | 366.4381 | 538.8796 | 0.6582735 | 331.4703 | 487.4564 | 0.8178377 | 391.2013 | 575.2961 | 0.6581172 | 330.5641 | 486.1236 | 0.690766 | 345.9372 | 508.7312 | 0.6577664 | 336.7696 | 495.2494 | 0.6586036 | 335.1454 | 492.861
0.6899164 | 333.3034 | 490.152 | 0.6599275 | 333.2356 | 490.0524 | 0.6602721 | 347.0782 | 510.4091 | 0.7838466 | 367.6828 | 540.71 | 0.6599482 | 332.3006 | 488.6774 | 0.8211863 | 392.5801 | 577.3237 | 0.6597781 | 331.3937 | 487.3437 | 0.6934146 | 347.0415 | 510.3552 | 0.6594268 | 337.4495 | 496.2493 | 0.6602701 | 335.9356 | 494.023
0.6937299 | 334.7996 | 492.3524 | 0.6616032 | 333.9629 | 491.1219 | 0.6619571 | 347.8474 | 511.5403 | 0.7871711 | 368.8657 | 542.4495 | 0.6616181 | 333.0631 | 489.7986 | 0.824494 | 393.9962 | 579.4062 | 0.6614398 | 332.2524 | 488.6065 | 0.696073 | 348.2529 | 512.1366 | 0.6611025 | 338.2015 | 497.3552 | 0.6619494 | 336.6471 | 495.0693
0.6976463 | 336.282 | 494.5323 | 0.6632825 | 334.6903 | 492.1917 | 0.6636229 | 348.5694 | 512.6021 | 0.7905149 | 370.0657 | 544.2142 | 0.6632744 | 333.8545 | 490.9624 | 0.8278387 | 395.5233 | 581.652 | 0.6631124 | 333.0143 | 489.727 | 0.698752 | 349.4163 | 513.8475 | 0.6627817 | 339.0042 | 498.5355 | 0.6636186 | 337.3426 | 496.0921
0.7002607 | 337.2998 | 496.0292 | 0.6649541 | 335.3816 | 493.2082 | 0.6652784 | 349.2792 | 513.6459 | 0.7938595 | 371.4227 | 546.2099 | 0.6649402 | 334.5858 | 492.038 | 0.83118 | 396.9844 | 583.8006 | 0.6647951 | 333.8359375 | 490.9352 | 0.7015008 | 350.5226 | 515.4743 | 0.6644511 | 339.8616 | 499.7965 | 0.6652757 | 338.1008 | 497.2071
0.7029331 | 338.3801 | 497.6177 | 0.6666118 | 336.1356 | 494.317 | 0.6669284 | 349.853 | 514.4897 | 0.7971672 | 372.7509 | 548.1631 | 0.6666201 | 335.495 | 493.375 | 0.8345003 | 398.3743 | 585.8445 | 0.6664636 | 334.6606 | 492.148 | 0.7042623 | 351.7796 | 517.3229 | 0.6661108 | 340.6759 | 500.994 | 0.6669267 | 338.7549 | 498.169
0.7056478 | 339.4614 | 499.2079 | 0.6682642 | 336.8039 | 495.2998 | 0.6685995 | 350.4264 | 515.3329 | 0.8005162 | 374.0137 | 550.0202 | 0.6682958 | 336.2815 | 494.5316 | 0.8378621 | 399.9559 | 588.1704 | 0.6681151 | 335.4496 | 493.3083 | 0.7070459 | 353.078 | 519.2324 | 0.6677709 | 341.5046 | 502.2127 | 0.6685959 | 339.5113 | 499.2814
0.7083649 | 340.6313 | 500.9285 | 0.6699325 | 337.5539 | 496.4028 | 0.6702822 | 351.0157 | 516.1996 | 0.8038303 | 375.3904 | 552.0447 | 0.6699566 | 337.0289 | 495.6307 | 0.8411749 | 401.4355 | 590.3463 | 0.6697723 | 336.2294 | 494.455 | 0.7098997 | 354.2707 | 520.9864 | 0.6694421 | 342.3069 | 503.3925 | 0.6702772 | 340.2757 | 500.4054
0.7111375 | 341.7776 | 502.6141 | 0.6716114 | 338.2604 | 497.4418 | 0.6719484 | 351.6001 | 517.059 | 0.8071737 | 376.6392 | 553.8811 | 0.6716082 | 337.8518 | 496.8409 | 0.8445114 | 402.862 | 592.4441 | 0.6714372 | 337.0273 | 495.6283 | 0.712763 | 355.5758 | 522.9056 | 0.6711221 | 343.2079 | 504.7175 | 0.6719513 | 341.0485 | 501.5419
0.7139609 | 342.9642 | 504.3592 | 0.6732857 | 338.9191 | 498.4104 | 0.6736088 | 352.166 | 517.8912 | 0.8105202 | 377.8126 | 555.6068 | 0.6732666 | 338.5823 | 497.9152 | 0.8478431 | 404.2968 | 594.5541 | 0.6731133 | 337.7155 | 496.6404 | 0.7156433 | 356.9606 | 524.9421 | 0.6727898 | 343.9448 | 505.8012 | 0.6736107 | 341.755 | 502.5809
0.7167898 | 344.2363 | 506.2298 | 0.6749467 | 339.5807 | 499.3834 | 0.6752642 | 352.7539 | 518.7557 | 0.8138397 | 379.1548 | 557.5805 | 0.6749449 | 339.2307 | 498.8687 | 0.851159 | 405.8798 | 596.882 | 0.674781 | 338.4663 | 497.7446 | 0.7185891 | 358.1918 | 526.7527 | 0.6744424 | 344.708 | 506.9235 | 0.6752713 | 342.6166 | 503.848
0.7196617 | 345.4336 | 507.9906 | 0.6765999 | 340.2852 | 500.4194 | 0.6769368 | 353.3493 | 519.6313 | 0.8171957 | 380.484 | 559.5353 | 0.6766106 | 339.9525 | 499.9301 | 0.8545213 | 407.2322 | 598.8709 | 0.6764356 | 339.1596 | 498.7641 | 0.7215604 | 359.3761 | 528.4943 | 0.6760986 | 345.6367 | 508.2893 | 0.6769426 | 343.4397 | 505.0583
0.7225889 | 346.625 | 509.7426 | 0.6782666 | 340.8666 | 501.2744 | 0.6786178 | 353.9835 | 520.564 | 0.8205115 | 381.8571 | 561.5545 | 0.6782758 | 340.7663 | 501.1269 | 0.8578467 | 408.7251 | 601.0663 | 0.6780942 | 339.965 | 499.9485 | 0.7245377 | 360.6888 | 530.4246 | 0.6777724 | 346.5658 | 509.6555 | 0.6786264 | 344.2321 | 506.2237
0.7255027 | 347.949 | 511.6898 | 0.6799486 | 341.535 | 502.2573 | 0.6802906 | 354.4937 | 521.3142 | 0.8238378 | 383.2908 | 563.6629 | 0.6799279 | 341.4669 | 502.1572 | 0.8611834 | 410.235 | 603.2867 | 0.6797626 | 340.7277 | 501.0702 | 0.7275934 | 361.9659 | 532.3029 | 0.6794513 | 347.2561 | 510.6707 | 0.6802952 | 345.061 | 507.4427
0.7284765 | 349.1782 | 513.4973 | 0.681618 | 342.2226 | 503.2686 | 0.6819487 | 355.1012 | 522.2076 | 0.8271799 | 384.6403 | 565.6475 | 0.6815901 | 342.3243 | 503.4181 | 0.8645312 | 411.8275 | 605.6287 | 0.6814448 | 341.6607 | 502.4422 | 0.7306458 | 363.2977 | 534.2614 | 0.6811159 | 348.2138 | 512.0791 | 0.6819487 | 345.8096 | 508.5435
0.7314866 | 350.2469 | 515.0689 | 0.6832793 | 342.9689 | 504.366 | 0.6836061 | 355.8632 | 523.3282 | 0.8304935 | 385.911 | 567.5161 | 0.6832737 | 343.1557 | 504.6407 | 0.8678331 | 413.2581 | 607.7325 | 0.6831199 | 342.4464 | 503.5976 | 0.7337341 | 364.6587 | 536.2627 | 0.6827707 | 349.0153 | 513.2578 | 0.6836054 | 346.5074 | 509.5696
0.7345042 | 351.4602 | 516.8532 | 0.6849331 | 343.6989 | 505.4395 | 0.6852733 | 356.4741 | 524.2266 | 0.8338504 | 387.2017 | 569.4143 | 0.6849502 | 343.9007 | 505.7363 | 0.871181 | 414.8299 | 610.044 | 0.6847817 | 343.3844 | 504.9771 | 0.7368813 | 366.0334 | 538.2844 | 0.6844308 | 349.7161 | 514.2884 | 0.6852688 | 347.3201 | 510.7648
0.7375942 | 352.7572 | 518.7606 | 0.6865964 | 344.5153 | 506.6402 | 0.6869533 | 357.0761 | 525.1119 | 0.8371797 | 388.3849 | 571.1542 | 0.6866186 | 344.5674 | 506.7168 | 0.8745023 | 416.357 | 612.2897 | 0.6864398 | 344.2768 | 506.2894 | 0.7400334 | 367.3824 | 540.2683 | 0.6861032 | 350.3932 | 515.2841 | 0.686946 | 348.0696 | 511.867
0.7407097 | 354.1307 | 520.7805 | 0.6882766 | 345.2376 | 507.7024 | 0.6886215 | 357.9011 | 526.3252 | 0.8405076 | 389.689 | 573.0721 | 0.688279 | 345.321 | 507.825 | 0.8778394 | 417.781 | 614.3838 | 0.6881021 | 345.1479 | 507.5704 | 0.7432461 | 368.8335 | 542.4022 | 0.6877877 | 351.1929 | 516.4601 | 0.6886132 | 348.6867 | 512.7746
0.7438286 | 355.4412 | 522.7076 | 0.6899483 | 345.926 | 508.7147 | 0.690279 | 358.3768 | 527.0247 | 0.8438535 | 390.9023 | 574.8563 | 0.6899338 | 346.0161 | 508.8472 | 0.8811871 | 419.0739 | 616.2852 | 0.6897796 | 345.8845 | 508.6537 | 0.7464833 | 370.3616 | 544.6495 | 0.6894585 | 351.8175 | 517.3786 | 0.6902698 | 349.3773 | 513.7901
0.7470226 | 356.8747 | 524.8157 | 0.6916092 | 346.5027 | 509.5629 | 0.6919355 | 358.9013 | 527.7961 | 0.8471657 | 392.1533 | 576.696 | 0.6916055 | 346.7157 | 509.876 | 0.8845042 | 420.5572 | 618.4665 | 0.6914584 | 346.6401 | 509.7649 | 0.7497205 | 371.8744 | 546.8741 | 0.6911158 | 352.5841 | 518.506 | 0.6919252 | 350.1412 | 514.9136
0.7502185 | 358.3064 | 526.9212 | 0.6932692 | 347.0097 | 510.3084 | 0.6936026 | 359.4159 | 528.5528 | 0.8505191 | 393.3968 | 578.5247 | 0.6932909 | 347.5501 | 511.1031 | 0.8878528 | 422.028 | 620.6293 | 0.6931179 | 347.4023 | 510.8858 | 0.7530354 | 373.4796 | 549.2348 | 0.6927742 | 353.504 | 519.8588 | 0.6935951 | 350.8635 | 515.9757
0.7534406 | 359.6757 | 528.9349 | 0.6949357 | 347.4613 | 510.9725 | 0.6952795 | 360.0915 | 529.5464 | 0.8538442 | 394.6194 | 580.3226 | 0.6949562 | 348.3768 | 512.3188 | 0.8911781 | 423.5049 | 622.8013 | 0.6947654 | 348.0233 | 511.7989 | 0.756343 | 375.0625 | 551.5625 | 0.6944465 | 354.3463 | 521.0976 | 0.6952762 | 351.6088 | 517.0717
0.7567251 | 360.9113 | 530.752 | 0.6966187 | 347.7461 | 511.3913 | 0.6969525 | 360.6058 | 530.3026 | 0.8571674 | 395.797 | 582.0544 | 0.6966081 | 349.116 | 513.4059 | 0.8945049 | 424.8914 | 624.8403 | 0.6964291 | 348.6748 | 512.7571 | 0.7596655 | 376.5289 | 553.7189 | 0.6961278 | 355.1266 | 522.2449 | 0.6969528 | 352.3763 | 518.2004
0.7600092 | 362.249 | 532.7192 | 0.6982896 | 347.81 | 511.4853 | 0.6986112 | 361.3053 | 531.3314 | 0.8605217 | 396.9854 | 583.802 | 0.6982609 | 349.9018 | 514.5615 | 0.8978538 | 426.3686 | 627.0126 | 0.6981086 | 349.4906 | 513.9568 | 0.7630173 | 377.8973 | 555.7313 | 0.6977942 | 355.9293 | 523.4254 | 0.6986172 | 353.2494 | 519.4844
0.7633539 | 363.5752 | 534.6694 | 0.6999506 | 347.8792 | 511.587 | 0.7002658 | 361.971 | 532.3103 | 0.8638346 | 398.2765 | 585.7008 | 0.6999349 | 350.765 | 515.8309 | 0.9011638 | 427.7718 | 629.0762 | 0.6997809 | 350.2938 | 515.138 | 0.7663373 | 379.3354 | 557.8462 | 0.6994498 | 356.7283 | 524.6004 | 0.7002732 | 353.9918 | 520.5762
0.7666854 | 365.0694 | 536.8667 | 0.7016037 | 347.9394 | 511.6756 | 0.7019373 | 362.7371 | 533.4369 | 0.8671867 | 399.6002 | 587.6473 | 0.7016163 | 351.4853 | 516.8902 | 0.9045159 | 429.1899 | 631.1616 | 0.701446 | 351.1339 | 516.3734 | 0.769689 | 380.7797 | 559.9702 | 0.7011031 | 357.3853 | 525.5666 | 0.7019347 | 354.6516 | 521.5464
0.7700062 | 366.5053 | 538.9784 | 0.7032654 | 348.1139 | 511.9321 | 0.7036169 | 363.2382 | 534.1739 | 0.8705195 | 400.9547 | 589.6393 | 0.70328 | 352.2678 | 518.0408 | 0.9078445 | 430.5152 | 633.1105 | 0.7031003 | 351.9573 | 517.5843 | 0.7730198 | 382.1639 | 562.0058 | 0.7027718 | 358.0512 | 526.5459 | 0.7036093 | 355.5541 | 522.8737
0.7733561 | 367.8793 | 540.999 | 0.7049423 | 348.4378 | 512.4085 | 0.705292 | 363.6811 | 534.8251 | 0.8738379 | 402.1732 | 591.4311 | 0.7049361 | 353.0811 | 519.2369 | 0.9111727 | 431.9944 | 635.2858 | 0.7047632 | 352.8207 | 518.8539 | 0.776339 | 383.6369 | 564.1719 | 0.7044461 | 358.7216 | 527.5318 | 0.70529 | 356.452 | 524.1941
0.7766693 | 369.3217 | 543.1202 | 0.7066146 | 348.9712 | 513.193 | 0.7069496 | 364.1665 | 535.539 | 0.8771839 | 403.4825 | 593.3566 | 0.7065973 | 353.851 | 520.3691 | 0.9145269 | 433.5557 | 637.5819 | 0.70645 | 353.5784 | 519.9682 | 0.7796828 | 385.1305 | 566.3684 | 0.7061201 | 359.4955 | 528.6699 | 0.7069523 | 357.2584 | 525.3799
0.7800152 | 370.7007 | 545.148 | 0.7099295 | 350.0674 | 514.805 | 0.7086011 | 364.5132 | 536.0488 | 0.8804961 | 404.6132 | 595.0194 | 0.7082723 | 354.5746 | 521.4332 | 0.917841 | 434.9657 | 639.6554 | 0.7081212 | 354.3852 | 521.1547 | 0.782991 | 386.5334 | 568.4314 | 0.707778 | 360.211 | 529.7221 | 0.7085977 | 358.1037 | 526.623
0.7833486 | 371.9872 | 547.04 | 0.7141111 | 351.3351 | 516.6693 | 0.7102692 | 364.9685 | 536.7183 | 0.8838369 | 405.8035 | 596.7698 | 0.7099522 | 355.3514 | 522.5756 | 0.9211822 | 436.3986 | 641.7627 | 0.7097861 | 355.0668 | 522.1571 | 0.7863495 | 387.91 | 570.4559 | 0.7094358 | 360.9154 | 530.7579 | 0.7102617 | 358.9716 | 527.8994
0.7866639 | 373.3994 | 549.1167 | 0.7166109 | 352.3643 | 518.1828 | 0.7119471 | 365.4153 | 537.3755 | 0.8871771 | 407.0298 | 598.5732 | 0.7116215 | 356.0732 | 523.637 | 0.9245099 | 437.974 | 644.0794 | 0.7114412 | 355.8692 | 523.337 | 0.7896865 | 389.4315 | 572.6934 | 0.7111048 | 361.7095 | 531.9257 | 0.7119402 | 359.5534 | 528.7551
0.7900181 | 374.8315 | 551.2229 | 0.7191007 | 353.4492 | 519.7783 | 0.7136239 | 366.0894 | 538.3667 | 0.8905004 | 408.257 | 600.3779 | 0.7132779 | 356.8289 | 524.7484 | 0.9278278 | 439.3236 | 646.0641 | 0.7131024 | 356.5767 | 524.3775 | 0.7930112 | 390.9365 | 574.9067 | 0.7127862 | 362.5374 | 533.1432 | 0.7136149 | 360.3509 | 529.9278
0.7933404 | 376.2575 | 553.3198 | 0.721608 | 354.5474 | 521.3932 | 0.7152847 | 366.6892 | 539.2489 | 0.8938601 | 409.5427 | 602.2687 | 0.7149382 | 357.6907 | 526.0157 | 0.9311787 | 440.6686 | 648.042 | 0.7147812 | 357.3206 | 525.4715 | 0.7963653 | 392.4273 | 577.0989 | 0.7144572 | 363.2975 | 534.2611 | 0.7152799 | 361.0381 | 530.9385
0.7966814 | 377.762 | 555.5323 | 0.7249544 | 355.8691 | 523.3369 | 0.7169384 | 367.391 | 540.2808 | 0.8971763 | 410.8993 | 604.2636 | 0.7166098 | 358.4805 | 527.1772 | 0.9345033 | 442.1057 | 650.1554 | 0.7164546 | 358.1632 | 526.7106 | 0.7996725 | 394.0624 | 579.5036 | 0.7161197 | 364.1183 | 535.4681 | 0.7169335 | 361.8256 | 532.0965
0.8000234 | 379.2186 | 557.6744 | 0.7283083 | 357.2262 | 525.3327 | 0.7186003 | 367.9528 | 541.1071 | 0.9005129 | 412.1768 | 606.1423 | 0.7182871 | 359.2805 | 528.3537 | 0.9378486 | 443.4912 | 652.193 | 0.7181181 | 359.0723 | 528.0475 | 0.8030123 | 395.5635 | 581.711 | 0.7177745 | 364.8841 | 536.5943 | 0.7185978 | 362.5604 | 533.177
0.8033357 | 380.5487 | 559.6304 | 0.7309357 | 358.3129 | 526.9307 | 0.7202827 | 368.6014 | 542.0609 | 0.9038489 | 413.4388 | 607.9982 | 0.7199556 | 360.0644 | 529.5065 | 0.9411924 | 444.9143 | 654.2857 | 0.7197718 | 359.847 | 529.1868 | 0.8063437 | 397.0547 | 583.904 | 0.7194379 | 365.636 | 537.7001 | 0.720278 | 363.4016 | 534.4141
0.8066834 | 381.9404 | 561.677 | 0.7336162 | 359.5563 | 528.7593 | 0.7219551 | 369.1332 | 542.8429 | 0.9071553 | 414.6991 | 609.8517 | 0.7216113 | 360.8213 | 530.6195 | 0.9445024 | 446.524 | 656.6529 | 0.7214321 | 360.7906 | 530.5744 | 0.8096663 | 398.4564 | 585.9653 | 0.7211142 | 366.4539 | 538.9028 | 0.7219512 | 364.1827 | 535.5628
0.8100007 | 383.3216 | 563.7082 | 0.7363606 | 360.797 | 530.5838 | 0.7236188 | 369.7999 | 543.8233 | 0.9105135 | 415.9083 | 611.6298 | 0.7232668 | 361.4782 | 531.5856 | 0.9478532 | 448.0604 | 658.9124 | 0.7231086 | 361.6418 | 531.8262 | 0.8130202 | 399.903 | 588.0926 | 0.7227917 | 367.2718 | 540.1056 | 0.7236199 | 364.99 | 536.75
0.8133355 | 384.6942 | 565.7268 | 0.7392139 | 361.9856 | 532.3318 | 0.7252706 | 370.3799 | 544.6763 | 0.9138414 | 417.0569 | 613.3189 | 0.7249377 | 362.1816 | 532.62 | 0.9511636 | 449.5399 | 661.088 | 0.7247854 | 362.3839 | 532.9175 | 0.8163438 | 401.2253 | 590.0373 | 0.7244503 | 368.0306 | 541.2214 | 0.7252746 | 365.7611 | 537.884
0.8166797 | 386.0016 | 567.6494 | 0.7421298 | 363.1831 | 534.0928 | 0.7269338 | 370.9676 | 545.5406 | 0.9171821 | 418.209 | 615.0132 | 0.7266181 | 362.9388 | 533.7335 | 0.9545031 | 451.068 | 663.3352 | 0.7264478 | 363.0523 | 533.9005 | 0.8196817 | 402.7525 | 592.2831 | 0.7260998 | 368.8335 | 542.4022 | 0.7269368 | 366.6485 | 539.189
0.8199992 | 387.3677 | 569.6584 | 0.7450976 | 364.4536 | 535.9612 | 0.7286119 | 371.619 | 546.4986 | 0.920528 | 419.4302 | 616.8092 | 0.7282852 | 363.7159 | 534.8763 | 0.9578494 | 452.4939 | 665.4322 | 0.7281052 | 363.869 | 535.1015 | 0.8230206 | 404.2005 | 594.4125 | 0.7277665 | 369.5926 | 543.5185 | 0.7286146 | 367.5616 | 540.5317
0.8233582 | 388.8758 | 571.8762 | 0.7481778 | 365.8615 | 538.0316 | 0.7302851 | 372.2966 | 547.495 | 0.9238353 | 420.656 | 618.6118 | 0.7299445 | 364.4687 | 535.9833 | 0.9611697 | 453.9207 | 667.5305 | 0.7297646 | 364.6041 | 536.1825 | 0.8263352 | 405.6621 | 596.562 | 0.7294453 | 370.4095 | 544.7198 | 0.7302889 | 368.3784 | 541.733
0.8266837 | 390.278 | 573.9383 | 0.7513075 | 367.1817 | 539.9731 | 0.7319499 | 372.9323 | 548.4299 | 0.9271771 | 421.8532 | 620.3723 | 0.7315978 | 365.2901 | 537.1913 | 0.9645305 | 455.2783 | 669.5269 | 0.7314427 | 365.4731 | 537.4604 | 0.8296881 | 407.0362 | 598.5826 | 0.7311203 | 371.1355 | 545.7875 | 0.731952 | 369.2008 | 542.9424
0.8300088 | 391.5962 | 575.8767 | 0.7534167 | 368.2007 | 541.4717 | 0.7336072 | 373.5497 | 549.3377 | 0.9304909 | 423.1585 | 622.292 | 0.7332696 | 366.0663 | 538.3328 | 0.9678463 | 456.8243 | 671.8004 | 0.7331196 | 366.1789 | 538.4983 | 0.8330055 | 408.4874 | 600.7168 | 0.7327833 | 371.8532 | 546.843 | 0.7336077 | 369.8907 | 543.9569
0.8333531 | 392.9695 | 577.8963 | 0.7566909 | 369.6186 | 543.5568 | 0.7352732 | 374.206 | 550.303 | 0.9338331 | 424.4001 | 624.1177 | 0.7349497 | 366.8102 | 539.4268 | 0.9711744 | 458.2352 | 673.8752 | 0.7347876 | 366.9976 | 539.7023 | 0.8363413 | 409.8283 | 602.6887 | 0.7344321 | 372.6583 | 548.0269 | 0.7344352 | 370.2373 | 544.4667
0.8366582 | 394.3051 | 579.8604 | 0.7600208 | 371.140625 | 545.795 | 0.7369533 | 374.9147 | 551.3452 | 0.9371896 | 425.5665 | 625.833 | 0.7366217 | 367.6089 | 540.6014 | 0.9745046 | 459.5982 | 675.8797 | 0.7364429 | 367.8175 | 540.9081 | 0.8396881 | 411.2041 | 604.712 | 0.7360981 | 373.5048 | 549.2717 | 0.7361014 | 371.0115 | 545.6051
0.8400128 | 395.6778 | 581.8791 | 0.7622743 | 372.256 | 547.4353 | 0.7386264 | 375.4208 | 552.0894 | 0.9405057 | 426.6683 | 627.4534 | 0.7382816 | 368.5017 | 541.9143 | 0.9778206 | 461.0456 | 678.0082 | 0.7380998 | 368.617 | 542.0838 | 0.8430023 | 412.6351 | 606.8163 | 0.7377777 | 374.226 | 550.3324 | 0.7377818 | 371.6962 | 546.6121
0.8433452 | 396.917 | 583.7014 | 0.7657574 | 373.6874 | 549.5403 | 0.7402894 | 375.9268 | 552.8335 | 0.9438595 | 427.7787 | 629.0863 | 0.7399322 | 369.3338 | 543.1379 | 0.9811839 | 462.6136 | 680.3141 | 0.7397715 | 369.409 | 543.2485 | 0.8463593 | 414.2281 | 609.159 | 0.7394486 | 375.0698 | 551.5733 | 0.7394525 | 372.4149 | 547.669
0.8466775 | 398.2375 | 585.6433 | 0.7681023 | 374.7647 | 551.1246 | 0.7419442 | 376.5468 | 553.7453 | 0.9471761 | 428.9132 | 630.7547 | 0.7416012 | 370.1307 | 544.3099 | 0.9845152 | 464.0302 | 682.3973 | 0.7414541 | 370.301 | 544.5603 | 0.849681 | 415.8071 | 611.4811 | 0.7411132 | 375.932 | 552.8412 | 0.7419378 | 373.6434 | 549.4756
0.8500317 | 399.5429 | 587.5631 | 0.7704704 | 375.8602 | 552.7355 | 0.7436008 | 377.1623 | 554.6504 | 0.9504951 | 430.0505 | 632.4272 | 0.7432812 | 370.9561 | 545.5236 | 0.9878455 | 465.5319 | 684.6057 | 0.7431225 | 371.1791 | 545.8516 | 0.8530104 | 417.2562 | 613.612 | 0.7427692 | 376.7582 | 554.0562 | 0.7444366 | 374.7431 | 551.0928
0.8533355 | 400.9611 | 589.6486 | 0.7741202 | 377.3257 | 554.8907 | 0.745276 | 377.6497 | 555.3672 | 0.9538471 | 431.2413 | 634.1784 | 0.7449549 | 371.7406 | 546.6774 | 0.9911939 | 466.908 | 686.6294 | 0.7447795 | 371.9878 | 547.0409 | 0.8563496 | 418.7633 | 615.8284 | 0.7444302 | 377.493 | 555.1367 | 0.7469522 | 375.9648 | 552.8893
0.8566752 | 402.1223 | 591.3563 | 0.7765831 | 378.4126 | 556.4891 | 0.7469503 | 378.3567 | 556.4069 | 0.9571617 | 432.4709 | 635.9867 | 0.7466169 | 372.4359 | 547.6998 | 0.9944916 | 468.3171 | 688.7016 | 0.7464334 | 372.7208 | 548.1188 | 0.8596606 | 420.3465 | 618.1567 | 0.7461109 | 378.3345 | 556.3743 | 0.7494485 | 377.1789 | 554.6749
0.8599961 | 403.5338 | 593.4321 | 0.7790608 | 379.5128 | 558.107 | 0.7486165 | 378.993 | 557.3426 | 0.9605127 | 433.708 | 637.8059 | 0.7482704 | 373.1057 | 548.6849 | 0.9978464 | 469.6297 | 690.632 | 0.7481077 | 373.4258 | 549.1557 | 0.8630084 | 421.7492 | 620.2195 | 0.7477886 | 379.0547 | 557.4334 | 0.751933 | 378.3249 | 556.3601
0.8633277 | 404.9066 | 595.4508 | 0.7816065 | 380.6335 | 559.7552 | 0.7502691 | 379.5092 | 558.1018 | 0.9638509 | 434.7454 | 639.3315 | 0.7499356 | 373.8569 | 549.7895 | 1.001172 | 470.942 | 692.5618 | 0.7497878 | 374.1772 | 550.2606 | 0.8663408 | 423.0918 | 622.1938 | 0.7494517 | 379.8387 | 558.5863 | 0.7544436 | 379.5594 | 558.1756
0.8666878 | 406.3112 | 597.5164 | 0.7841807 | 381.7975 | 561.4669 | 0.7519264 | 380.1206 | 559.0009 | 0.9671812 | 435.8703 | 640.9858 | 0.7516173 | 374.5243 | 550.7711 | 1.004503 | 472.3182 | 694.5856 | 0.7514539 | 374.8534 | 551.255 | 0.8696721 | 424.5714 | 624.3698 | 0.7511079 | 380.6213 | 559.7373 | 0.7569548 | 380.8417 | 560.0614
0.8700077 | 407.4949 | 599.2572 | 0.7867583 | 382.9545 | 563.1684 | 0.7536036 | 380.7767 | 559.9657 | 0.9705265 | 436.9526 | 642.5774 | 0.7532883 | 375.3998 | 552.0586 | 1.007855 | 473.7443 | 696.6828 | 0.7531123 | 375.5877 | 552.3349 | 0.8730295 | 425.9955 | 626.4639 | 0.7527696 | 381.4214 | 560.9138 | 0.7594553 | 381.9251 | 561.6545
0.8733553 | 408.8513 | 601.2519 | 0.78939 | 384.1247 | 564.8892 | 0.7552839 | 381.3439 | 560.7999 | 0.9738255 | 438.0592 | 644.2047 | 0.754948 | 376.2123 | 553.2534 | 1.011176 | 475.0222 | 698.562 | 0.7547664 | 376.3667 | 553.4804 | 0.8763379 | 427.235 | 628.2867 | 0.7544468 | 382.1834 | 562.0344 | 0.7620364 | 383.1188 | 563.41
0.8766817 | 410.0996 | 603.0876 | 0.7920746 | 385.3346 | 566.6685 | 0.7569509 | 381.9924 | 561.7536 | 0.9771757 | 439.214 | 645.9029 | 0.7566032 | 376.8991 | 554.2634 | 1.014526 | 476.4328 | 700.6365 | 0.7564369 | 377.2171 | 554.7311 | 0.8796828 | 428.6101 | 630.3089 | 0.7561216 | 383.0464 | 563.3036 | 0.7647013 | 384.2428 | 565.063
0.8799914 | 411.4347 | 605.051 | 0.7947606 | 386.5175 | 568.4081 | 0.7586105 | 382.6901 | 562.7795 | 0.9805093 | 440.3846 | 647.6244 | 0.7582665 | 377.6207 | 555.3246 | 1.017842 | 477.8902 | 702.7797 | 0.7581165 | 377.9911 | 555.8692 | 0.8830069 | 429.9785 | 632.3213 | 0.7577814 | 383.8738 | 564.5204 | 0.7674122 | 385.4657 | 566.8614
0.8833483 | 412.8639 | 607.1528 | 0.7974898 | 387.7363 | 570.2004 | 0.7602691 | 383.3667 | 563.7745 | 0.9838316 | 441.4621 | 649.209 | 0.7599465 | 378.4849 | 556.5954 | 1.021163 | 479.189 | 704.6897 | 0.7597867 | 378.8 | 557.0588 | 0.8863261 | 431.3709 | 634.3689 | 0.7594398 | 384.7207 | 565.7657 | 0.7702034 | 386.8417 | 568.8849
0.8866633 | 414.2997 | 609.2643 | 0.8002737 | 389.0388 | 572.116 | 0.7619406 | 384.0912 | 564.8399 | 0.9871859 | 442.603 | 650.8868 | 0.7616169 | 379.1125 | 557.5184 | 1.024514 | 480.683 | 706.8868 | 0.7614434 | 379.5815 | 558.2081 | 0.8896841 | 432.7946 | 636.4626 | 0.7610978 | 385.5742 | 567.0209 | 0.7730939 | 388.1134 | 570.755
0.890011 | 415.6672 | 611.2753 | 0.8030602 | 390.2785 | 573.939 | 0.7636223 | 384.8403 | 565.9416 | 0.990504 | 443.7464 | 652.5682 | 0.7632815 | 379.8517 | 558.6054 | 1.027828 | 482.2391 | 709.1752 | 0.7631034 | 380.3936 | 559.4024 | 0.8930044 | 434.2824 | 638.6506 | 0.7627761 | 386.3864 | 568.2154 | 0.7760378 | 389.564 | 572.8883
0.8933523 | 417.0484 | 613.3064 | 0.8058816 | 391.5611 | 575.8251 | 0.7652944 | 385.5766 | 567.0244 | 0.9938413 | 444.8202 | 654.1474 | 0.764937 | 380.5952 | 559.6988 | 1.031179 | 483.5816 | 711.1494 | 0.764778 | 381.2094 | 560.6021 | 0.8963587 | 435.6778 | 640.7027 | 0.7644542 | 387.216 | 569.4353 | 0.7790638 | 391.0329 | 575.0484
0.8966784 | 418.3762 | 615.2591 | 0.8087602 | 392.8552 | 577.7283 | 0.766947 | 386.3219 | 568.1204 | 0.997188 | 445.9346 | 655.7861 | 0.766605 | 381.3263 | 560.774 | 1.034515 | 484.9705 | 713.1919 | 0.766457 | 382.0653 | 561.8608 | 0.8996899 | 437.1126 | 642.8127 | 0.7661198 | 388.0822 | 570.709 | 0.7811376 | 392.0982 | 576.615
0.9000273 | 419.6472 | 617.1282 | 0.811643 | 394.1749 | 579.669 | 0.7686006 | 387.0215 | 569.1492 | 1.000504 | 447.1364 | 657.5536 | 0.7682854 | 382.0389 | 561.8219 | 1.037832 | 486.347 | 715.2161 | 0.7681258 | 382.924 | 563.1235 | 0.903004 | 438.5945 | 644.9919 | 0.7677783 | 388.8907 | 571.898 | 0.7832235 | 393.1446 | 578.1538
0.9033325 | 420.9855 | 619.0964 | 0.8145694 | 395.4382 | 581.5268 | 0.770271 | 387.5785 | 569.9684 | 1.00386 | 448.3161 | 659.2884 | 0.7699596 | 382.7446 | 562.8597 | 1.04119 | 487.7195 | 717.2345 | 0.7697843 | 383.7563 | 564.3475 | 0.9063441 | 440.0336 | 647.1082 | 0.7694383 | 389.6674 | 573.0403 | 0.7863997 | 394.5573 | 580.2313
0.9066696 | 422.2881 | 621.0118 | 0.8175492 | 396.7439 | 583.447 | 0.7719523 | 388.232 | 570.9294 | 1.007172 | 449.5054 | 661.0373 | 0.7716217 | 383.4011 | 563.8252 | 1.044506 | 489.1802 | 719.3827 | 0.7714368 | 384.6466 | 565.6568 | 0.9096572 | 441.4477 | 649.1878 | 0.7711178 | 390.5114 | 574.2815 | 0.789691 | 395.9831 | 582.328
0.9100115 | 423.5742 | 622.9033 | 0.8205386 | 398.0515 | 585.3699 | 0.7736157 | 388.8809 | 571.8837 | 1.010515 | 450.5999 | 662.6468 | 0.7732726 | 384.3014 | 565.1491 | 1.04785 | 490.7597 | 721.7054 | 0.7731045 | 385.2587 | 566.5569 | 0.9130107 | 442.9104 | 651.3388 | 0.7727979 | 391.3511 | 575.5163 | 0.793026 | 397.4878 | 584.5409
0.9133266 | 424.9443 | 624.9181 | 0.8235734 | 399.3573 | 587.2902 | 0.7752708 | 389.6588 | 573.0276 | 1.013851 | 451.8036 | 664.4171 | 0.7749331 | 385.1512 | 566.3989 | 1.051187 | 492.0899 | 723.6616 | 0.7747802 | 386.08 | 567.7646 | 0.9163573 | 444.3527 | 653.4598 | 0.7744628 | 392.0807 | 576.5893 | 0.7952914 | 398.5717 | 586.1348
0.9166845 | 426.2031 | 626.7692 | 0.8266602 | 400.6898 | 589.2497 | 0.7769288 | 390.388 | 574.1 | 1.017174 | 452.9167 | 666.054 | 0.776611 | 385.87 | 567.4559 | 1.054504 | 493.5028 | 725.7395 | 0.7764519 | 386.811 | 568.8397 | 0.9196754 | 445.7226 | 655.4744 | 0.776119 | 392.8441 | 577.7118 | 0.7976173 | 399.6636 | 587.7406
0.9200071 | 427.5663 | 628.774 | 0.8297321 | 402.0614 | 591.2667 | 0.7777644 | 390.7758 | 574.6703 | 1.020535 | 454.0693 | 667.749 | 0.778285 | 386.7427 | 568.7392 | 1.057856 | 494.9456 | 727.8612 | 0.7781078 | 387.5827 | 569.9746 | 0.9230302 | 447.1152 | 657.5223 | 0.7777743 | 393.6127 | 578.8422 | 0.7999647 | 400.6987 | 589.2628
0.9233355 | 428.8459 | 630.6557 | 0.832875 | 403.434 | 593.2853 | 0.7794484 | 391.5382 | 575.7915 | 1.023849 | 455.2477 | 669.4818 | 0.7799473 | 387.5917 | 569.9878 | 1.061178 | 496.2559 | 729.788 | 0.7797602 | 388.3226 | 571.0626 | 0.9263315 | 448.5984 | 659.7036 | 0.7794412 | 394.3568 | 579.9365 | 0.8023263 | 401.9525 | 591.1066
0.9266893 | 430.2624 | 632.7388 | 0.8360403 | 404.7921 | 595.2824 | 0.7811229 | 392.2874 | 576.8932 | 1.027175 | 456.5069 | 671.3337 | 0.7815998 | 388.2934 | 571.0197 | 1.064523 | 497.5835 | 731.7405 | 0.7814313 | 389.1678 | 572.3056 | 0.9296741 | 449.9449 | 661.6837 | 0.7811214 | 395.0705 | 580.9861 | 0.8047361 | 403.1772 | 592.9076
0.9300026 | 431.5328 | 634.607 | 0.839213 | 406.1473 | 597.2755 | 0.78279 | 392.9919 | 577.9293 | 1.030514 | 457.6895 | 673.0727 | 0.783259 | 388.9659 | 572.0087 | 1.067864 | 498.9879 | 733.8057 | 0.7831125 | 389.8845 | 573.3595 | 0.9330146 | 451.4302 | 663.868 | 0.7827868 | 395.8656 | 582.1553 | 0.8071995 | 404.3836 | 594.6818
0.9333558 | 432.7105 | 636.3389 | 0.842468 | 407.4657 | 599.2142 | 0.7852719 | 394.0465 | 579.4802 | 1.03382 | 458.9728 | 674.96 | 0.7849373 | 389.7162 | 573.1121 | 1.07117 | 500.3187 | 735.7627 | 0.7847816 | 390.7253 | 574.596 | 0.9363306 | 452.8497 | 665.9554 | 0.7844422 | 396.6693 | 583.3372 | 0.8096641 | 405.4933 | 596.3136
0.9366793 | 433.9273 | 638.1283 | 0.8457265 | 408.8056 | 601.1848 | 0.7877814 | 395.1577 | 581.1142 | 1.037174 | 460.0946 | 676.6097 | 0.7866166 | 390.379 | 574.0867 | 1.074517 | 501.5383 | 737.5563 | 0.7864504 | 391.5012 | 575.737 | 0.9396848 | 454.2201 | 667.9708 | 0.7860951 | 397.5581 | 584.6442 | 0.812156 | 406.7197 | 598.1172
0.9400103 | 435.2223 | 640.0328 | 0.8490309 | 410.2034 | 603.2402 | 0.7902958 | 396.4037 | 582.9466 | 1.040508 | 461.2124 | 678.2535 | 0.7882838 | 391.0742 | 575.1092 | 1.077832 | 502.8586 | 739.4979 | 0.7881033 | 392.238 | 576.8206 | 0.9430123 | 455.572 | 669.9589 | 0.787767 | 398.3895 | 585.8669 | 0.8147118 | 408.0586 | 600.0861
0.9433532 | 436.418 | 641.7912 | 0.8523706 | 411.6573 | 605.3784 | 0.792776 | 397.4131 | 584.4311 | 1.043842 | 462.4359 | 680.0529 | 0.7899423 | 391.7386 | 576.0862 | 1.081161 | 504.1151 | 741.3458 | 0.7897682 | 393.0379 | 577.997 | 0.9463539 | 457.0002 | 672.0592 | 0.7894489 | 399.2581 | 587.1442 | 0.8172822 | 409.2884 | 601.8947
0.9466736 | 437.5746 | 643.492 | 0.8556698 | 413.2153 | 607.6695 | 0.7952753 | 398.5663 | 586.1269 | 1.047191 | 463.6507 | 681.8393 | 0.7916033 | 392.5171 | 577.231 | 1.084516 | 505.4445 | 743.3008 | 0.7914497 | 393.8379 | 579.1733 | 0.9496855 | 458.4105 | 674.1331 | 0.7911206 | 400.0656 | 588.3318 | 0.8198708 | 410.5217 | 603.7084
0.9500319 | 438.9581 | 645.5267 | 0.8590096 | 414.558 | 609.6441 | 0.7978503 | 399.6525 | 587.7242 | 1.050496 | 464.7641 | 683.4766 | 0.7932728 | 393.334 | 578.4323 | 1.087836 | 506.8862 | 745.4208 | 0.7931275 | 394.5419 | 580.2087 | 0.9529939 | 459.9115 | 676.3404 | 0.792779 | 400.8045 | 589.4184 | 0.8225328 | 411.8116 | 605.6054
0.9533547 | 440.2606 | 647.442 | 0.8623272 | 416.0638 | 611.8585 | 0.8004732 | 400.9223 | 589.5916 | 1.053847 | 466.0182 | 685.3208 | 0.7949561 | 394.147 | 579.6279 | 1.091189 | 508.3093 | 747.5137 | 0.7947865 | 395.3297 | 581.3672 | 0.9563471 | 461.4272 | 678.5694 | 0.7944403 | 401.5749 | 590.5513 | 0.8252159 | 413.0702 | 607.4562
0.9566742 | 441.4687 | 649.2187 | 0.8656608 | 417.5423 | 614.0328 | 0.8031685 | 402.2397 | 591.529 | 1.057165 | 467.2351 | 687.1105 | 0.796625 | 394.9668 | 580.8335 | 1.09451 | 509.6912 | 749.5458 | 0.7964349 | 396.1201 | 582.5296 | 0.9596676 | 462.8199 | 680.6175 | 0.7961124 | 402.3271 | 591.6576 | 0.8279115 | 414.2403 | 609.1769
0.960016 | 442.759 | 651.1161 | 0.8690201 | 419.0404 | 616.2359 | 0.8059682 | 403.4528 | 593.3129 | 1.060498 | 468.4095 | 688.8375 | 0.7982759 | 395.7893 | 582.0431 | 1.097836 | 511.1193 | 751.646 | 0.7980988 | 396.8673 | 583.6284 | 0.9630044 | 464.3424 | 682.8564 | 0.7977943 | 403.2049 | 592.9484 | 0.8306587 | 415.3803 | 610.8534
0.9633229 | 444.0651 | 653.0369 | 0.8723375 | 420.3977 | 618.232 | 0.8088219 | 404.7334 | 595.1962 | 1.063855 | 469.6472 | 690.6577 | 0.7999308 | 396.5841 | 583.212 | 1.101178 | 512.5319 | 753.7234 | 0.7997794 | 397.6262 | 584.7444 | 0.9663512 | 465.7044 | 684.8595 | 0.799462 | 404.0409 | 594.1778 | 0.833453 | 416.6007 | 612.6481
0.9666708 | 445.2826 | 654.8273 | 0.8756899 | 422.0372 | 620.6429 | 0.8117355 | 406.1054 | 597.2138 | 1.067178 | 470.9036 | 692.5053 | 0.8016065 | 397.2445 | 584.1831 | 1.104491 | 513.8139 | 755.6087 | 0.8014497 | 398.3514 | 585.8109 | 0.9696673 | 467.0427 | 686.8275 | 0.8011127 | 404.9494 | 595.5138 | 0.8362347 | 417.894 | 614.55
0.9700134 | 446.6069 | 656.7749 | 0.8790125 | 423.413 | 622.6661 | 0.8147598 | 407.5052 | 599.2723 | 1.070529 | 472.0537 | 694.1967 | 0.8032845 | 397.9532 | 585.2254 | 1.107849 | 515.2099 | 757.6616 | 0.8031108 | 399.1067 | 586.9216 | 0.9730152 | 468.3654 | 688.7727 | 0.8027682 | 405.7137 | 596.6378 | 0.8390722 | 419.2213 | 616.5019
0.9733361 | 447.9038 | 658.6821 | 0.8823236 | 424.7928 | 624.6953 | 0.8178296 | 408.997 | 601.4662 | 1.073854 | 473.3038 | 696.035 | 0.8049465 | 398.6403 | 586.2357 | 1.111185 | 516.6458 | 759.7732 | 0.8047647 | 399.816 | 587.9647 | 0.9763477 | 469.9081 | 691.0414 | 0.804435 | 406.4885 | 597.7772 | 0.8419589 | 420.3925 | 618.2242
0.9766916 | 449.0593 | 660.3813 | 0.8856815 | 426.1118 | 626.6349 | 0.8209782 | 410.4669 | 603.6278 | 1.077169 | 474.4331 | 697.6957 | 0.8066022 | 399.3854 | 587.3314 | 1.114515 | 518.0252 | 761.8018 | 0.8064311 | 400.6152 | 589.14 | 0.9796763 | 471.3227 | 693.1217 | 0.8061125 | 407.143 | 598.7398 | 0.8448492 | 421.7689 | 620.2484
0.9799998 | 450.284 | 662.1823 | 0.8889955 | 427.4182 | 628.5561 | 0.8242227 | 411.9384 | 605.7917 | 1.080518 | 475.5039 | 699.2704 | 0.8082627 | 400.0945 | 588.3742 | 1.117868 | 519.3342 | 763.7268 | 0.808112 | 401.3547 | 590.2276 | 0.9830263 | 472.8098 | 695.3085 | 0.8077794 | 407.9776 | 599.967 | 0.8478032 | 423.1753 | 622.3166
0.9833431 | 451.4717 | 663.929 | 0.8923439 | 428.7209 | 630.4718 | 0.827504 | 413.434 | 607.9912 | 1.083832 | 476.7407 | 701.0893 | 0.8099386 | 400.869 | 589.5133 | 1.121168 | 520.7922 | 765.8708 | 0.8097865 | 402.1899 | 591.4558 | 0.9863366 | 474.2399 | 697.4116 | 0.809436 | 408.6836 | 601.0053 | 0.8507879 | 424.6384 | 624.4682
0.98667 | 452.612 | 665.6058 | 0.8956857 | 430.0927 | 632.4893 | 0.8297515 | 414.5217 | 609.5907 | 1.087185 | 478.0169 | 702.966 | 0.8116212 | 401.6342 | 590.6385 | 1.124515 | 522.214 | 767.9617 | 0.8114536 | 402.96 | 592.5882 | 0.9896872 | 475.7664 | 699.6565 | 0.8110946 | 409.4633 | 602.152 | 0.8537793 | 426.1052 | 626.6253
0.9899942 | 453.8406 | 667.4127 | 0.8990124 | 431.4417 | 634.473 | 0.8320477 | 415.5713 | 611.1342 | 1.090521 | 479.2018 | 704.7085 | 0.8132891 | 402.4482 | 591.8356 | 1.127842 | 523.4957 | 769.8466 | 0.813108 | 403.8634 | 593.9167 | 0.9930153 | 477.0746 | 701.5803 | 0.8127643 | 410.2581 | 603.3207 | 0.8568317 | 427.6641 | 628.9178
0.9933555 | 455.1121 | 669.2825 | 0.9023586 | 432.8537 | 636.5495 | 0.8343571 | 416.613 | 612.6662 | 1.093838 | 480.3358 | 706.3762 | 0.8149466 | 403.2468 | 593.01 | 1.13117 | 524.8554 | 771.8462 | 0.814771 | 404.7073 | 595.1578 | 0.9963486 | 478.4359 | 703.5822 | 0.8144457 | 410.976 | 604.3765 | 0.8599097 | 429.1822 | 631.1503
0.9966799 | 456.3057 | 671.0378 | 0.9056608 | 434.463 | 638.9162 | 0.8366866 | 417.7742 | 614.3738 | 1.097195 | 481.5425 | 708.1508 | 0.8166044 | 403.9685 | 594.0714 | 1.134524 | 526.1855 | 773.8023 | 0.8164504 | 405.5049 | 596.3307 | 0.9997022 | 479.7497 | 705.5143 | 0.8161207 | 411.605 | 605.3015 | 0.8629997 | 430.7133 | 633.4019
1.000026 | 457.6619 | 673.0322 | 0.9090044 | 435.9205 | 641.0596 | 0.8390795 | 418.9041 | 616.0355 | 1.100498 | 482.6059 | 709.7146 | 0.8182768 | 404.7015 | 595.1493 | 1.137844 | 527.4755 | 775.6992 | 0.8181261 | 406.2553 | 597.4342 | 1.003008 | 481.106 | 707.5088 | 0.8177846 | 412.464 | 606.5647 | 0.8661619 | 432.0547 | 635.3746
1.00336 | 458.8553 | 674.7873 | 0.9123416 | 437.3324 | 643.1359 | 0.8415018 | 420.01 | 617.6617 | 1.10384 | 483.7844 | 711.4476 | 0.819958 | 405.3624 | 596.1212 | 1.141183 | 528.6266 | 777.3921 | 0.8197917 | 407.0412 | 598.59 | 1.006348 | 482.4286 | 709.4538 | 0.8194388 | 413.3587 | 607.8805 | 0.8693251 | 433.4433 | 637.4167
1.006667 | 460.0179 | 676.4969 | 0.9156597 | 438.8271 | 645.3339 | 0.8439303 | 421.135 | 619.3161 | 1.107182 | 484.9387 | 713.1451 | 0.8216287 | 406.052 | 597.1353 | 1.144515 | 530.0188 | 779.4394 | 0.8214422 | 407.6958 | 599.5527 | 1.009673 | 483.9146 | 711.6392 | 0.8211043 | 414.2174 | 609.1433 | 0.8725252 | 434.8671 | 639.5104
1.010017 | 461.137 | 678.1427 | 0.9190173 | 440.2328 | 647.4012 | 0.8464012 | 422.4087 | 621.1892 | 1.110494 | 486.2709 | 715.1042 | 0.8232806 | 406.7848 | 598.2129 | 1.14783 | 531.3405 | 781.3831 | 0.8230976 | 408.4369 | 600.6425 | 1.012987 | 485.3804 | 713.7947 | 0.822784 | 415.0048 | 610.3011 | 0.8757852 | 436.4507 | 641.8393
1.013336 | 462.4429 | 680.063 | 0.9223386 | 441.4308 | 649.1629 | 0.848927 | 423.4616 | 622.7376 | 1.113847 | 487.5127 | 716.9305 | 0.8249308 | 407.6122 | 599.4296 | 1.151186 | 532.8008 | 783.5307 | 0.824773 | 409.3343 | 601.9622 | 1.016347 | 486.8304 | 715.9271 | 0.8244575 | 415.9653 | 611.7137 | 0.8790426 | 437.8923 | 643.9592
1.016679 | 463.5464 | 681.6859 | 0.9256699 | 442.7338 | 651.0791 | 0.8514628 | 424.6393 | 624.4695 | 1.117165 | 488.8098 | 718.838 | 0.8266009 | 408.2822 | 600.415 | 1.1545 | 534.2456 | 785.6553 | 0.8264468 | 410.201 | 603.2368 | 1.019674 | 488.3285 | 718.1301 | 0.8261181 | 416.6945 | 612.786 | 0.8823652 | 439.5084 | 646.3358
1.020024 | 464.7421 | 683.4442 | 0.9290191 | 444.1523 | 653.1652 | 0.8540236 | 425.7688 | 626.1305 | 1.120504 | 489.9808 | 720.56 | 0.8282799 | 409.0273 | 601.5107 | 1.157842 | 535.6071 | 787.6575 | 0.8281131 | 410.9909 | 604.3984 | 1.023016 | 489.7982 | 720.2915 | 0.8277695 | 417.3972 | 613.8193 | 0.8856912 | 441.1043 | 648.6828
1.023339 | 465.9355 | 685.1993 | 0.9323353 | 445.4035 | 655.0052 | 0.8566517 | 426.9756 | 627.9054 | 1.12385 | 491.193 | 722.3427 | 0.8299521 | 409.6998 | 602.4997 | 1.161178 | 536.8199 | 789.441 | 0.829771 | 411.8442 | 605.6532 | 1.026355 | 491.1737 | 722.3143 | 0.8294314 | 418.2053 | 615.0078 | 0.8890058 | 442.671 | 650.9867
1.02669 | 467.2943 | 687.1975 | 0.9356893 | 446.8268 | 657.0982 | 0.8593009 | 428.1417 | 629.6201 | 1.127168 | 492.3477 | 724.0408 | 0.8316078 | 410.3955 | 603.5229 | 1.164493 | 538.1947 | 791.4628 | 0.8314314 | 412.6151 | 606.787 | 1.029665 | 492.4458 | 724.185 | 0.8311151 | 418.9791 | 616.1457 | 0.8923517 | 444.0914 | 653.0755
1.030007 | 468.45 | 688.8971 | 0.9390074 | 448.2664 | 659.2154 | 0.8619661 | 429.4004 | 631.4712 | 1.13052 | 493.5138 | 725.7556 | 0.8332632 | 411.0474 | 604.4815 | 1.167849 | 539.4731 | 793.3428 | 0.8331097 | 413.1828 | 607.6217 | 1.033018 | 493.7445 | 726.0949 | 0.832787 | 419.644 | 617.1235 | 0.8956652 | 445.6936 | 655.4318
1.033338 | 469.6808 | 690.707 | 0.9423425 | 449.5525 | 661.1066 | 0.8646901 | 430.6349 | 633.2866 | 1.133836 | 494.6116 | 727.37 | 0.8349374 | 411.8727 | 605.6952 | 1.171175 | 540.6428 | 795.0629 | 0.8347856 | 413.9054 | 608.6845 | 1.036327 | 495.0161 | 727.9648 | 0.8344488 | 420.4803 | 618.3534 | 0.8990048 | 447.3524 | 657.8711
1.036684 | 470.9105 | 692.5154 | 0.9456865 | 450.8018 | 662.9438 | 0.8674494 | 431.9261 | 635.1855 | 1.137173 | 495.7517 | 729.0466 | 0.8366144 | 412.5704 | 606.7211 | 1.174511 | 541.98 | 797.0294 | 0.8364518 | 414.6828 | 609.8276 | 1.039675 | 496.3765 | 729.9654 | 0.8361028 | 421.2601 | 619.5001 | 0.9023435 | 449.1128 | 660.4599
1.039995 | 472.1519 | 694.3411 | 0.9490055 | 452.1956 | 664.9936 | 0.8702052 | 433.1517 | 636.9878 | 1.14052 | 496.8662 | 730.6856 | 0.8382901 | 413.382 | 607.9146 | 1.17785 | 543.3425 | 799.0331 | 0.8381116 | 415.4356 | 610.9347 | 1.043025 | 497.7702 | 732.015 | 0.83777 | 421.9145 | 620.4625 | 0.9056662 | 450.7346 | 662.8449
1.043345 | 473.1913 | 695.8695 | 0.952364 | 453.4265 | 666.8037 | 0.8730222 | 434.3805 | 638.7948 | 1.143839 | 498.0527 | 732.4304 | 0.8399456 | 414.1133 | 608.9902 | 1.181164 | 544.6949 | 801.022 | 0.8397663 | 416.1427 | 611.9745 | 1.046345 | 499.3144 | 734.2859 | 0.8394528 | 422.7556 | 621.6995 | 0.9090297 | 452.3147 | 665.1686
1.04667 | 474.324 | 697.5353 | 0.955686 | 454.6857 | 668.6554 | 0.8758759 | 435.6444 | 640.6536 | 1.147199 | 499.2275 | 734.1581 | 0.8416015 | 414.8971 | 610.1428 | 1.184519 | 546.0329 | 802.9896 | 0.8414416 | 417.0593 | 613.3225 | 1.049701 | 500.8303 | 736.5152 | 0.8411253 | 423.572 | 622.9 | 0.9123475 | 453.878 | 667.4676
1.05 | 475.5101 | 699.2796 | 0.959006 | 456.1304 | 670.78 | 0.8787268 | 437.0346 | 642.6979 | 1.150527 | 500.458 | 735.9676 | 0.8432696 | 415.7198 | 611.3526 | 1.187847 | 547.4177 | 805.026 | 0.8431224 | 417.8733 | 614.5195 | 1.053013 | 502.3776 | 738.7905 | 0.8427855 | 424.3273 | 624.0107 | 0.915678 | 455.3205 | 669.589
1.053351 | 476.5777 | 700.8495 | 0.9623471 | 457.4765 | 672.7596 | 0.8816506 | 438.4033 | 644.7107 | 1.153845 | 501.7432 | 737.8576 | 0.8449482 | 416.4604 | 612.4418 | 1.191185 | 548.734 | 806.9618 | 0.8447858 | 418.666 | 615.6853 | 1.056344 | 503.7179 | 740.7616 | 0.844443 | 425.1697 | 625.2496 | 0.9190178 | 456.736 | 671.6706
1.056668 | 477.7099 | 702.5145 | 0.9656523 | 458.7797 | 674.676 | 0.8846074 | 439.8439 | 646.8292 | 1.157194 | 502.9052 | 739.5664 | 0.8466217 | 417.2081 | 613.5413 | 1.19454 | 549.9893 | 808.8077 | 0.8464447 | 419.5383 | 616.9681 | 1.059681 | 505.1554 | 742.8755 | 0.8461043 | 426.0625 | 626.5625 | 0.9223232 | 458.1749 | 673.7867
1.060018 | 478.9237 | 704.2995 | 0.9690049 | 460.1156 | 676.6406 | 0.8875704 | 441.2788 | 648.9395 | 1.160497 | 504.1302 | 741.3679 | 0.8482808 | 417.8998 | 614.5585 | 1.197843 | 551.1733 | 810.549 | 0.8480982 | 420.4158 | 618.2585 | 1.063 | 506.4506 | 744.7802 | 0.8477855 | 426.9262 | 627.8327 | 0.9256819 | 459.6418 | 675.9438
1.063341 | 480.113 | 706.0485 | 0.9723412 | 461.4177 | 678.5554 | 0.8906021 | 442.8741 | 651.2854 | 1.163842 | 505.3347 | 743.1392 | 0.849934 | 418.6379 | 615.644 | 1.201194 | 552.4035 | 812.3581 | 0.8497753 | 421.1957 | 619.4055 | 1.066356 | 507.8902 | 746.8974 | 0.8494592 | 427.6979 | 628.9676 | 0.9290079 | 461.1772 | 678.2018
1.06667 | 481.2368 | 707.7011 | 0.9756723 | 462.6613 | 680.3842 | 0.8936507 | 444.1901 | 653.2208 | 1.16718 | 506.5486 | 744.9244 | 0.8516009 | 419.4153 | 616.7872 | 1.204511 | 553.6736 | 814.2259 | 0.8514538 | 421.9467 | 620.5098 | 1.069683 | 509.2773 | 748.9372 | 0.851118 | 428.4245 | 630.036 | 0.9323491 | 462.7021 | 680.4443
1.070021 | 482.4992 | 709.5577 | 0.9790254 | 464.0199 | 682.3822 | 0.8967012 | 445.6481 | 655.3649 | 1.170514 | 507.6756 | 746.5817 | 0.8532811 | 420.1592 | 617.8812 | 1.207832 | 554.885 | 816.0074 | 0.8531191 | 422.6317 | 621.5172 | 1.07301 | 510.792 | 751.1647 | 0.8527734 | 429.1096 | 631.0436 | 0.9356971 | 464.211 | 682.6632
1.073342 | 483.7556 | 711.4054 | 0.9823309 | 465.3337 | 684.3143 | 0.899824 | 447.113 | 657.5191 | 1.173866 | 508.935 | 748.4338 | 0.8549536 | 420.8802 | 618.9415 | 1.211183 | 556.1532 | 817.8724 | 0.8547757 | 423.3628 | 622.5923 | 1.076359 | 512.1952 | 753.2282 | 0.8544329 | 429.8475 | 632.1287 | 0.9390016 | 465.6892 | 684.837
1.076693 | 484.977 | 713.2015 | 0.9856777 | 466.5434 | 686.0933 | 0.9029531 | 448.6426 | 659.7685 | 1.17717 | 509.9948 | 749.9924 | 0.8566123 | 421.5958 | 619.9939 | 1.214507 | 557.4286 | 819.7479 | 0.8564323 | 424.0591 | 623.6163 | 1.079662 | 513.6022 | 755.2974 | 0.8561112 | 430.4941 | 633.0795 | 0.9423455 | 467.2393 | 687.1166
1.080033 | 486.2512 | 715.0753 | 0.9889998 | 467.8758 | 688.0526 | 0.9061315 | 450.0098 | 661.7791 | 1.180507 | 511.0431 | 751.534 | 0.8582656 | 422.3295 | 621.0728 | 1.217862 | 558.8634 | 821.8579 | 0.8580989 | 424.835 | 624.7573 | 1.083017 | 514.8895 | 757.1905 | 0.8577869 | 431.2909 | 634.2513 | 0.9456613 | 468.7472 | 689.3341
1.083341 | 487.3977 | 716.7613 | 0.9923257 | 469.094 | 689.8441 | 0.9093699 | 451.6949 | 664.2572 | 1.18383 | 512.1135 | 753.1081 | 0.8599293 | 422.9686 | 622.0127 | 1.221185 | 560.1801 | 823.7942 | 0.8597823 | 425.5624 | 625.827 | 1.086342 | 516.1688 | 759.0717 | 0.8594485 | 432.1151 | 635.4634 | 0.9489997 | 470.2582 | 691.5562
1.086695 | 488.4674 | 718.3345 | 0.9956897 | 470.3624 | 691.7094 | 0.9126024 | 453.1646 | 666.4185 | 1.187155 | 513.2725 | 754.8124 | 0.8616131 | 423.8615 | 623.3258 | 1.224502 | 561.5842 | 825.8592 | 0.8614522 | 426.4186 | 627.0861 | 1.089667 | 517.5107 | 761.0452 | 0.8611053 | 432.989 | 636.7486 | 0.952356 | 471.7297 | 693.7202
1.090001 | 489.6815 | 720.1198 | 0.9990088 | 471.6393 | 693.5871 | 0.9158885 | 454.7011 | 668.6781 | 1.190515 | 514.3851 | 756.4486 | 0.8632877 | 424.6643 | 624.5063 | 1.227839 | 562.9358 | 827.8468 | 0.8631119 | 427.168 | 628.1883 | 1.093016 | 518.8447 | 763.0069 | 0.8627642 | 433.7239 | 637.8292 | 0.9556755 | 473.3185 | 696.0566
1.093338 | 490.7794 | 721.7343 | 1.00236 | 473.029 | 695.6309 | 0.9191998 | 456.1465 | 670.8036 | 1.193836 | 515.545 | 758.1545 | 0.8649497 | 425.3644 | 625.5359 | 1.231149 | 564.2025 | 829.7096 | 0.8647667 | 427.9506 | 629.3391 | 1.096331 | 520.2595 | 765.0875 | 0.8644424 | 434.6313 | 639.1637 | 0.9590262 | 474.8027 | 698.2392
1.096682 | 491.921 | 723.4132 | 1.005689 | 474.2591 | 697.4398 | 0.922496 | 457.7195 | 673.1169 | 1.197181 | 516.7234 | 759.8873 | 0.8666025 | 426.0699 | 626.5734 | 1.234508 | 565.2994 | 831.3226 | 0.8664398 | 428.5533 | 630.2254 | 1.099676 | 521.6768 | 767.1717 | 0.8661203 | 435.364 | 640.2411 | 0.9623469 | 476.221 | 700.325
1.100008 | 493.0921 | 725.1354 | 1.009001 | 475.6452 | 699.4782 | 0.9258512 | 459.1306 | 675.1921 | 1.20052 | 517.8621 | 761.5619 | 0.8682703 | 426.6659 | 627.4498 | 1.23785 | 566.5282 | 833.1297 | 0.8681237 | 429.3109 | 631.3396 | 1.103015 | 523.1805 | 769.3831 | 0.8677838 | 436.1406 | 641.3832 | 0.9656599 | 477.675 | 702.4633
1.103367 | 494.3786 | 727.0274 | 1.012351 | 476.9177 | 701.3496 | 0.9291699 | 460.7323 | 677.5475 | 1.203831 | 518.9562 | 763.1709 | 0.8699516 | 427.2942 | 628.3739 | 1.24117 | 567.7968 | 834.9953 | 0.8697905 | 430.0546 | 632.4332 | 1.10634 | 524.6249 | 771.5072 | 0.869438 | 436.8678 | 642.4526 | 0.9690169 | 479.0386 | 704.4685
1.106673 | 495.4875 | 728.6582 | 1.015665 | 478.2207 | 703.2657 | 0.9325109 | 462.1783 | 679.674 | 1.207184 | 520.0886 | 764.8362 | 0.8716238 | 427.8856 | 629.2435 | 1.244526 | 569.061 | 836.8545 | 0.8714464 | 430.7948 | 633.5218 | 1.109689 | 526.0546875 | 773.6098 | 0.871097 | 437.7279 | 643.7175 | 0.9723301 | 480.5573 | 706.7019
1.110008 | 496.7589 | 730.5279 | 1.019014 | 479.5327 | 705.1951 | 0.9358549 | 463.7772 | 682.0253 | 1.210502 | 521.3289 | 766.6602 | 0.873287 | 428.6705 | 630.3978 | 1.247833 | 570.3013 | 838.6784 | 0.8731028 | 431.452 | 634.4882 | 1.112998 | 527.4987 | 775.7334 | 0.8727706 | 438.4409 | 644.766 | 0.9756805 | 482.0455 | 708.8904
1.113332 | 497.8196 | 732.0876 | 1.022355 | 480.8294 | 707.102 | 0.9391805 | 465.3318 | 684.3114 | 1.213849 | 522.6115 | 768.5463 | 0.8749399 | 429.2988 | 631.3217 | 1.251178 | 571.4875 | 840.4228 | 0.8747711 | 432.2426 | 635.6509 | 1.116348 | 528.8754 | 777.7579 | 0.8744536 | 439.3239 | 646.0645 | 0.9790167 | 483.4787 | 710.9981
1.11665 | 499.0307 | 733.8687 | 1.025671 | 481.8991 | 708.6752 | 0.9425303 | 466.8164 | 686.4947 | 1.217191 | 523.7488 | 770.2188 | 0.8766004 | 430.0711 | 632.4576 | 1.254514 | 572.6948 | 842.1982 | 0.8764501 | 432.9496 | 636.6906 | 1.119685 | 530.2215 | 779.7375 | 0.8761202 | 440.0582 | 647.1445 | 0.9823455 | 485.0341 | 713.2854
1.120013 | 500.1305 | 735.486 | 1.029023 | 483.0661 | 710.3913 | 0.9458366 | 468.2462 | 688.5973 | 1.220508 | 524.8834 | 771.8874 | 0.8782797 | 430.718 | 633.4088 | 1.257833 | 574.0318 | 844.1644 | 0.8781168 | 433.7411 | 637.8545 | 1.12301 | 531.5465 | 781.686 | 0.8777769 | 440.7573 | 648.1725 | 0.9856913 | 486.5782 | 715.5562
1.123343 | 501.194 | 737.05 | 1.032336 | 484.217 | 712.0839 | 0.9491718 | 469.7879 | 690.8646 | 1.22386 | 526.0715 | 773.6345 | 0.8799512 | 431.4218 | 634.4438 | 1.261191 | 575.3481 | 846.1002 | 0.879774 | 434.4635 | 638.917 | 1.126372 | 532.8871 | 783.6576 | 0.8794338 | 441.4921 | 649.253 | 0.988997 | 487.9755 | 717.6111
1.126675 | 502.2316 | 738.5758 | 1.037347 | 485.8161 | 714.4355 | 0.9525145 | 471.1343 | 692.8446 | 1.227172 | 527.1331 | 775.1958 | 0.8816148 | 432.054 | 635.3736 | 1.264515 | 576.6503 | 848.0151 | 0.8814302 | 435.3394 | 640.205 | 1.129683 | 534.2139 | 785.6087 | 0.8811084 | 442.2687 | 650.3951 | 0.9923391 | 489.4399 | 719.7645
1.130024 | 503.4921875 | 740.4296875 | 1.040669 | 487.174 | 716.4323 | 0.9558283 | 472.5761 | 694.9649 | 1.230509 | 528.1414 | 776.6785 | 0.8832663 | 432.6947 | 636.3158 | 1.267855 | 578.024 | 850.0354 | 0.8830987 | 436.2056 | 641.4789 | 1.133021 | 535.6038 | 787.6526 | 0.8827896 | 443.0273 | 651.5108 | 0.9956765 | 491.0427 | 722.1216
1.133329 | 504.634 | 742.1088 | 1.044002 | 488.5332 | 718.4311 | 0.9591841 | 474.1521 | 697.2825 | 1.233845 | 529.2422 | 778.2974 | 0.8849268 | 433.3761 | 637.3177 | 1.271187 | 579.3859 | 852.0381 | 0.8847783 | 437.0476 | 642.7171 | 1.136356 | 537.0077 | 789.7172 | 0.8844547 | 443.8103 | 652.6622 | 0.998996 | 492.5968 | 724.4071
1.136684 | 505.7603 | 743.7652 | 1.047343 | 489.7489 | 720.219 | 0.9625142 | 475.6934 | 699.5491 | 1.23716 | 530.3555 | 779.9346 | 0.8866084 | 434.0658 | 638.3321 | 1.274499 | 580.4402 | 853.5886 | 0.8864477 | 437.7497 | 643.7496 | 1.139663 | 538.3056 | 791.6259 | 0.8861099 | 444.6196 | 653.8524 | 1.002352 | 494.0613 | 726.5607
1.140006 | 506.958 | 745.5264 | 1.050656 | 491.0392 | 722.1164 | 0.9658368 | 477.2021 | 701.7679 | 1.240516 | 531.4512 | 781.5459 | 0.888281 | 434.6794 | 639.2344 | 1.277851 | 581.5199 | 855.1763 | 0.8881119 | 438.4741 | 644.8148 | 1.143018 | 539.7413 | 793.7372 | 0.8877676 | 445.3737 | 654.9613 | 1.005672 | 495.5257 | 728.7143
1.143345 | 508.2286 | 747.395 | 1.054012 | 492.1572 | 723.7605 | 0.9691924 | 478.7974 | 704.1139 | 1.243834 | 532.6082 | 783.2474 | 0.8899472 | 435.3612 | 640.2371 | 1.281167 | 582.7689 | 857.0131 | 0.8897682 | 439.2173 | 645.9079 | 1.146344 | 541.0784 | 795.7035 | 0.8894403 | 446.1497 | 656.1025 | 1.009005 | 496.95 | 730.8089
1.146693 | 509.4272 | 749.1576 | 1.05734 | 493.3221 | 725.4737 | 0.9725034 | 480.3523 | 706.4005 | 1.247165 | 533.7597 | 784.9407 | 0.8916073 | 436.0789 | 641.2926 | 1.284507 | 583.9885 | 858.8067 | 0.891437 | 439.9164 | 646.9359 | 1.149689 | 542.4744 | 797.7564 | 0.891119 | 446.7794 | 657.0286 | 1.012352 | 498.3657 | 732.8907
1.150008 | 510.5585 | 750.8213 | 1.060672 | 494.5013 | 727.2078 | 0.9758595 | 481.8059 | 708.5381 | 1.250517 | 535.0616 | 786.8553 | 0.8932678 | 436.7779 | 642.3204 | 1.287848 | 585.0665 | 860.3919 | 0.8931147 | 440.6396 | 647.9993 | 1.15303 | 543.6958 | 799.5526 | 0.892788 | 447.5993 | 658.2342 | 1.015669 | 499.7931 | 734.9898
1.153358 | 511.775 | 752.6103 | 1.064019 | 495.7359 | 729.0233 | 0.9791812 | 483.3063 | 710.7446 | 1.253832 | 536.1882 | 788.5121 | 0.8949412 | 437.3986 | 643.2333 | 1.29116 | 586.3416 | 862.2671 | 0.8947944 | 441.3882 | 649.1002 | 1.156333 | 545.055 | 801.5515 | 0.8944455 | 448.3736 | 659.3729 | 1.019023 | 501.3641 | 737.3002
1.15668 | 512.986 | 754.3911 | 1.067329 | 496.9561 | 730.8178 | 0.9825109 | 484.7019 | 712.7969 | 1.257186 | 537.334 | 790.197 | 0.8966249 | 438.071 | 644.222 | 1.294513 | 587.6138 | 864.1379 | 0.8964559 | 442.2681 | 650.3943 | 1.159678 | 546.3419 | 803.4439 | 0.8961049 | 449.0354 | 660.3462 | 1.022342 | 502.9584 | 739.6447
1.160003 | 514.0895 | 756.014 | 1.070682 | 498.3065 | 732.8037 | 0.9858561 | 486.3049 | 715.1543 | 1.260511 | 538.485 | 791.8898 | 0.8982944 | 438.6477 | 645.0702 | 1.297842 | 588.7963 | 865.8769 | 0.8981038 | 443.1063 | 651.6269 | 1.16299 | 547.7139 | 805.4617 | 0.8977816 | 449.7394 | 661.3815 | 1.025678 | 504.6107 | 742.0745
1.163348 | 515.1178 | 757.5262 | 1.074013 | 499.5591 | 734.6458 | 0.9891755 | 487.6755 | 717.1699 | 1.263839 | 539.6144 | 793.5506 | 0.8999438 | 439.337 | 646.0839 | 1.301174 | 589.9578 | 867.5849 | 0.8997708 | 443.8883 | 652.7769 | 1.166331 | 549.0286 | 807.395 | 0.899462 | 450.6058 | 662.6556 | 1.02902 | 506.112 | 744.2823
1.166662 | 516.3311 | 759.3105 | 1.077346 | 500.859 | 736.5573 | 0.9925289 | 489.1196 | 719.2935 | 1.267184 | 540.7783 | 795.2622 | 0.9016001 | 439.8405 | 646.8243 | 1.304523 | 591.2836 | 869.5348 | 0.9014461 | 444.5893 | 653.8078 | 1.169685 | 550.3865 | 809.3919 | 0.9011295 | 451.3766 | 663.7891 | 1.032343 | 507.6006 | 746.4715
1.170015 | 517.4381 | 760.9384 | 1.080705 | 502.1009 | 738.3836 | 0.9958595 | 490.6404 | 721.53 | 1.270507 | 542.045 | 797.125 | 0.9032738 | 440.5168 | 647.8188 | 1.307831 | 592.6075 | 871.4816 | 0.9031191 | 445.3273 | 654.8931 | 1.173003 | 551.7422 | 811.3857 | 0.9027849 | 452.243 | 665.0633 | 1.0357 | 509.0394 | 748.5873
1.173343 | 518.6024 | 762.6506 | 1.084011 | 503.3201 | 740.1766 | 0.999174 | 492.2317 | 723.8701 | 1.273865 | 543.1554 | 798.7579 | 0.904952 | 441.1442 | 648.7415 | 1.311181 | 593.8284 | 873.277 | 0.9047798 | 446.0869 | 656.0101 | 1.176355 | 552.9891 | 813.2193 | 0.90444 | 453.1732 | 666.4312 | 1.039019 | 510.494 | 750.7265
1.176664 | 519.8156 | 764.4347 | 1.087356 | 504.55 | 741.9853 | 1.00252 | 493.7094 | 726.0432 | 1.27719 | 544.3404 | 800.5006 | 0.906615 | 441.8773 | 649.8195 | 1.314515 | 594.9794 | 874.9698 | 0.9064286 | 446.7205 | 656.9419 | 1.179678 | 554.2711 | 815.1046 | 0.9061093 | 453.9742 | 667.6092 | 1.042342 | 511.8852 | 752.7724
1.180017 | 521.0244 | 766.2124 | 1.09068 | 505.748 | 743.747 | 1.005826 | 495.2935 | 728.3729 | 1.280509 | 545.5057 | 802.2142 | 0.9082677 | 442.5045 | 650.7418 | 1.317851 | 596.33 | 876.9558 | 0.9080937 | 447.5016 | 658.0906 | 1.183004 | 555.5795 | 817.0287 | 0.9077817 | 454.6688 | 668.6305 | 1.045683 | 513.3877 | 754.9819
1.183333 | 522.2638 | 768.035 | 1.093994 | 506.798 | 745.2912 | 1.009168 | 496.8482 | 730.6591 | 1.283855 | 546.6337 | 803.873 | 0.9099262 | 443.1999 | 651.7645 | 1.321201 | 597.5205 | 878.7066 | 0.9097759 | 448.2637 | 659.2113 | 1.186351 | 556.9548 | 819.0512 | 0.9094534 | 455.3777 | 669.6731 | 1.048988 | 514.8228 | 757.0924
1.186681 | 523.4666 | 769.8038 | 1.097348 | 507.9348 | 746.963 | 1.012516 | 498.2876 | 732.7759 | 1.288828 | 548.2394 | 806.2345 | 0.9116005 | 443.8042 | 652.6532 | 1.324509 | 598.6567 | 880.3775 | 0.9114513 | 449.0128 | 660.3129 | 1.189665 | 558.4149 | 821.1984 | 0.911111 | 456.1264 | 670.7741 | 1.052341 | 516.2861 | 759.2443
1.190017 | 524.5592 | 771.4106 | 1.100672 | 509.0892 | 748.6606 | 1.015837 | 499.7694 | 734.9551 | 1.292186 | 549.3 | 807.7941 | 0.9132821 | 444.4461 | 653.5973 | 1.327853 | 599.7985 | 882.0566 | 0.913116 | 449.6734 | 661.2845 | 1.193025 | 559.8312 | 823.2811 | 0.9127635 | 456.8587 | 671.8511 | 1.055676 | 517.6675 | 761.2758
1.193335 | 525.6107 | 772.9568 | 1.104026 | 510.2433 | 750.3579 | 1.019193 | 501.1433 | 736.9754 | 1.295504 | 550.3726 | 809.3714 | 0.9149519 | 445.1372 | 654.6135 | 1.331179 | 601.097 | 883.9662 | 0.914774 | 450.478 | 662.4676 | 1.196352 | 561.3329 | 825.4896 | 0.9144346 | 457.6523 | 673.0182 | 1.059006 | 518.9868 | 763.2159
1.196686 | 526.7393 | 774.6166 | 1.107354 | 511.5105 | 752.2213 | 1.022503 | 502.5099 | 738.9852 | 1.298848 | 551.4927 | 811.0186 | 0.9166099 | 445.7623 | 655.5328 | 1.334497 | 602.1425 | 885.5036 | 0.9164391 | 451.2264 | 663.5682 | 1.199682 | 562.6802 | 827.4709 | 0.9161142 | 458.5146 | 674.2862 | 1.06236 | 520.3878 | 765.2762
1.201677 | 528.2001 | 776.7648 | 1.110666 | 512.7986 | 754.1157 | 1.025845 | 503.8612 | 740.9724 | 1.302189 | 552.5773 | 812.6136 | 0.9182684 | 446.3985 | 656.4684 | 1.33785 | 603.3178 | 887.2321 | 0.9181183 | 452.0119 | 664.7234 | 1.203026 | 563.9977 | 829.4084 | 0.9177859 | 459.2263 | 675.3327 | 1.065666 | 521.8722 | 767.4591
1.205035 | 529.2472 | 778.3047 | 1.114007 | 514.0226 | 755.9156 | 1.029174 | 505.3342 | 743.1385 | 1.305497 | 553.6919 | 814.2528 | 0.9191049 | 446.7731 | 657.0193 | 1.341172 | 604.6194 | 889.1462 | 0.9197918 | 452.7068 | 665.7452 | 1.206333 | 565.2914 | 831.3109 | 0.919449 | 459.9759 | 676.4351 | 1.069016 | 523.363 | 769.6514
1.208343 | 530.3917 | 779.9877 | 1.117315 | 515.2353 | 757.699 | 1.032493 | 506.7564 | 745.2301 | 1.308844 | 554.8093 | 815.8961 | 0.9207866 | 447.4148 | 657.9629 | 1.344516 | 605.8861 | 891.009 | 0.9214547 | 453.3939 | 666.7557 | 1.209681 | 566.5646 | 833.1833 | 0.9211057 | 460.7467 | 677.5686 | 1.072335 | 524.8509 | 771.8395
1.211681 | 531.5128 | 781.6364 | 1.120666 | 516.4244 | 759.4476 | 1.035855 | 508.2798 | 747.4704 | 1.312151 | 556.0135 | 817.6669 | 0.9224594 | 448.1518 | 659.0468 | 1.347853 | 606.9576 | 892.5847 | 0.9231055 | 454.1531 | 667.8722 | 1.21301 | 567.8016 | 835.0023 | 0.9227709 | 461.4965 | 678.6713 | 1.075663 | 526.5005 | 774.2655
1.215017 | 532.5492 | 783.1606 | 1.124014 | 517.4806 | 761.0009 | 1.039183 | 509.7933 | 749.696 | 1.315502 | 557.1585 | 819.3507 | 0.9241195 | 448.7475 | 659.9228 | 1.351165 | 608.317 | 894.5838 | 0.9247668 | 454.8795 | 668.9405 | 1.216335 | 569.2173 | 837.0842 | 0.92445 | 462.2758 | 679.8173 | 1.079025 | 527.9316 | 776.37
1.218327 | 533.6886 | 784.8362 | 1.127333 | 518.6323 | 762.6946 | 1.042524 | 511.3094 | 751.9256 | 1.318846 | 558.3659 | 821.1263 | 0.9274309 | 450.027 | 661.8044 | 1.354509 | 609.5814 | 896.4433 | 0.9264413 | 455.673 | 670.1074 | 1.219685 | 570.6761 | 839.2296 | 0.9261254 | 463.0686 | 680.9833 | 1.082344 | 529.3503 | 778.4564
1.221681 | 534.8086 | 786.4832 | 1.13069 | 519.8577 | 764.4966 | 1.045864 | 512.7302 | 754.0149 | 1.322166 | 559.489 | 822.778 | 0.930782 | 451.217 | 663.5544 | 1.357817 | 610.6912 | 898.0753 | 0.9281149 | 456.5067 | 671.3334 | 1.222995 | 571.9848 | 841.1541 | 0.9277867 | 463.7405 | 681.9713 | 1.085696 | 530.771 | 780.5456
1.225009 | 535.9312 | 788.1341 | 1.134004 | 521.0137 | 766.1967 | 1.049169 | 514.1258 | 756.0673 | 1.325526 | 560.7128 | 824.5777 | 0.9340973 | 452.465 | 665.3897 | 1.361171 | 611.9325 | 899.9007 | 0.9297737 | 457.3313 | 672.546 | 1.22634 | 573.4406 | 843.2949 | 0.9294336 | 464.4648 | 683.0365 | 1.089021 | 532.2163 | 782.671
1.228343 | 537.0627 | 789.7981 | 1.137339 | 522.1669 | 767.8925 | 1.052519 | 515.5605 | 758.1773 | 1.328842 | 561.8015 | 826.1786 | 0.9366009 | 453.5258 | 666.9497 | 1.364515 | 613.1811 | 901.7369 | 0.9314296 | 457.9958 | 673.5233 | 1.229684 | 574.692 | 845.1353 | 0.9310997 | 465.2309 | 684.1631 | 1.092336 | 533.6283 | 784.7475
1.231693 | 538.234 | 791.5206 | 1.140681 | 523.3532 | 769.6371 | 1.055841 | 517.0271 | 760.334 | 1.332174 | 562.9559 | 827.8763 | 0.9399626 | 454.806 | 668.8324 | 1.367834 | 614.2726 | 903.342 | 0.9330931 | 458.7812 | 674.6783 | 1.233001 | 575.9944 | 847.0506 | 0.9327791 | 465.8867 | 685.1276 | 1.095684 | 535.0604 | 786.8536
1.234997 | 539.2478 | 793.0115 | 1.143999 | 524.543 | 771.3868 | 1.059179 | 518.4512 | 762.4283 | 1.335513 | 564.0519 | 829.4881 | 0.9433659 | 456.0765 | 670.7007 | 1.371194 | 615.4193 | 905.0283 | 0.9347751 | 459.5191 | 675.7633 | 1.236356 | 577.2574 | 848.9079 | 0.9344474 | 466.6903 | 686.3092 | 1.099 | 536.4523 | 788.9004
1.238343 | 540.485 | 794.8309 | 1.147355 | 525.6349 | 772.9926 | 1.062528 | 519.953 | 764.6368 | 1.338831 | 565.2476 | 831.2465 | 0.946025 | 457.1137 | 672.226 | 1.374505 | 616.6234 | 906.799 | 0.9364558 | 460.2268 | 676.8042 | 1.239671 | 578.692 | 851.0176 | 0.9369322 | 467.9063 | 688.0975 | 1.10235 | 537.9907 | 791.1628
1.241658 | 541.598 | 796.4677 | 1.150681 | 526.7851 | 774.684 | 1.065843 | 521.5 | 766.9118 | 1.34219 | 566.372 | 832.9 | 0.948759 | 458.1569 | 673.7601 | 1.377839 | 617.799 | 908.5279 | 0.9381209 | 461.069 | 678.0426 | 1.243012 | 579.9822 | 852.9151 | 0.9394284 | 468.9118 | 689.5761 | 1.105687 | 539.5464 | 793.4507
1.246678 | 543.1368 | 798.7306 | 1.154015 | 527.9619 | 776.4146 | 1.069192 | 522.9424 | 769.033 | 1.345515 | 567.5471 | 834.6281 | 0.9515331 | 459.3607 | 675.5305 | 1.38118 | 619.0844 | 910.4182 | 0.9397789 | 461.7995 | 679.117 | 1.246351 | 581.468 | 855.0999 | 0.9419507 | 470.0363 | 691.2299 | 1.109007 | 540.9374 | 795.4962
1.250008 | 544.4017 | 800.5908 | 1.157354 | 529.1 | 778.0883 | 1.07251 | 524.455 | 771.2573 | 1.348848 | 568.6594 | 836.2638 | 0.9544125 | 460.6028 | 677.3571 | 1.384498 | 620.3272 | 912.2459 | 0.9414378 | 462.4211 | 680.031 | 1.249676 | 582.7938 | 857.0497 | 0.9444509 | 471.0444 | 692.7124 | 1.11236 | 542.4296 | 797.6906
1.253342 | 545.4883 | 802.1887 | 1.160663 | 530.1964 | 779.7005 | 1.075838 | 525.9891 | 773.5133 | 1.352193 | 569.782 | 837.9148 | 0.9573786 | 461.7524 | 679.0477 | 1.387859 | 621.6525 | 914.1949 | 0.9431093 | 463.1905 | 681.1625 | 1.253037 | 584.1804 | 859.0888 | 0.9469361 | 472.2227 | 694.4452 | 1.115669 | 544.0036 | 800.0053
1.256694 | 546.6049 | 803.8307 | 1.165679 | 531.6336 | 781.8141 | 1.079187 | 527.4826 | 775.7097 | 1.355506 | 570.8281 | 839.453 | 0.960384 | 462.9247 | 680.7716 | 1.391183 | 622.8578 | 915.9674 | 0.9447913 | 464.0294 | 682.3962 | 1.256351 | 585.5724 | 861.1359 | 0.9494693 | 473.2913 | 696.0166 | 1.119009 | 545.4482 | 802.1298
1.259998 | 547.8323 | 805.6357 | 1.168993 | 532.7697 | 783.4848 | 1.082495 | 529.0234 | 777.9756 | 1.35886 | 571.8985 | 841.0272 | 0.9634973 | 464.13 | 682.5442 | 1.394516 | 624.0158 | 917.6703 | 0.9464567 | 464.6883 | 683.3651 | 1.259679 | 587.0844 | 863.3594 | 0.9520643 | 474.4575 | 697.7316 | 1.122351 | 546.832 | 804.1647
1.263346 | 549.0733 | 807.4607 | 1.174016 | 534.286 | 785.7147 | 1.085846 | 530.482 | 780.1206 | 1.362181 | 573.1465 | 842.8626 | 0.9666798 | 465.4294 | 684.4551 | 1.39786 | 625.1696 | 919.3671 | 0.9481032 | 465.5398 | 684.6173 | 1.263022 | 588.4805 | 865.4125 | 0.954696 | 475.6853 | 699.5372 | 1.125662 | 548.2872 | 806.3048
1.266672 | 550.1981 | 809.1148 | 1.178995 | 535.6813 | 787.7666 | 1.089174 | 531.8286 | 782.1008 | 1.365506 | 574.3214 | 844.5902 | 0.969917 | 466.6874 | 686.305 | 1.401171 | 626.4825 | 921.2979 | 0.9497585 | 466.3666 | 685.8332 | 1.266328 | 589.8235 | 867.3875 | 0.9574263 | 476.7851 | 701.1546 | 1.129015 | 549.7435 | 808.4464
1.270004 | 551.3354 | 810.7874 | 1.182351 | 536.6861 | 789.2443 | 1.092498 | 533.3185 | 784.2919 | 1.368854 | 575.5428 | 846.3865 | 0.9732587 | 468.0407 | 688.2951 | 1.404526 | 627.6334 | 922.9902 | 0.9514332 | 466.9854 | 686.7432 | 1.269681 | 591.1523 | 869.3417 | 0.9602447 | 477.9771 | 702.9075 | 1.132335 | 551.1152 | 810.4635
1.273358 | 552.483 | 812.475 | 1.187334 | 537.9588 | 791.1159 | 1.095856 | 534.7103 | 786.3386 | 1.372167 | 576.7641 | 848.1825 | 0.9766333 | 469.4812 | 690.4136 | 1.407845 | 628.8531 | 924.784 | 0.9531168 | 467.7157 | 687.8172 | 1.273012 | 592.5356 | 871.3759 | 0.9631108 | 479.1373 | 704.6137 | 1.135669 | 552.4467 | 812.4216
1.276677 | 553.5779 | 814.0852 | 1.192345 | 539.2604 | 793.03 | 1.099172 | 536.1579 | 788.4675 | 1.375521 | 577.9756 | 849.9642 | 0.9801145 | 470.7749 | 692.316 | 1.411175 | 630.1582 | 926.7032 | 0.9547836 | 468.4077 | 688.8348 | 1.276343 | 593.8031 | 873.2399 | 0.9660732 | 480.4532 | 706.5489 | 1.139016 | 553.9104 | 814.5741
1.280022 | 554.6613 | 815.6783 | 1.197348 | 540.3619 | 794.6498 | 1.102518 | 537.5641 | 790.5355 | 1.378844 | 579.0088 | 851.4835 | 0.9836689 | 472.1487 | 694.3363 | 1.414521 | 631.4175 | 928.5552 | 0.9564396 | 468.9943 | 689.6975 | 1.279696 | 595.0612 | 875.09 | 0.9691163 | 481.6894 | 708.3668 | 1.142334 | 555.3613 | 816.7077
1.283354 | 555.8951 | 817.4929 | 1.204011 | 541.6988 | 796.6159 | 1.105847 | 539.1061 | 792.8031 | 1.38217 | 580.1035 | 853.0933 | 0.9872784 | 473.5873 | 696.452 | 1.417833 | 632.5886 | 930.2774 | 0.9580991 | 469.6736 | 690.6965 | 1.282998 | 596.4688 | 877.16 | 0.9722031 | 482.9853 | 710.2725 | 1.145684 | 556.8691 | 818.9251
1.286676 | 557.0742 | 819.2268 | 1.210677 | 542.9608 | 798.4718 | 1.109169 | 540.545 | 794.9191 | 1.385511 | 581.2432 | 854.7694 | 0.9897538 | 474.6086 | 697.9538 | 1.421187 | 633.7469 | 931.9808 | 0.9597691 | 470.5319 | 691.9587 | 1.286342 | 597.8393 | 879.1754 | 0.9753929 | 484.3043 | 712.2122 | 1.149007 | 558.3423 | 821.0916
1.290028 | 558.2589 | 820.9689 | 1.217347 | 544.2142 | 800.315 | 1.112522 | 542.038 | 797.1147 | 1.388819 | 582.4639 | 856.5645 | 0.9922509 | 475.7281 | 699.6002 | 1.424512 | 634.9601 | 933.7649 | 0.9614506 | 471.2645 | 693.036 | 1.28966 | 599.0208 | 880.9129 | 0.9786509 | 485.6448 | 714.1835 | 1.152339 | 559.877 | 823.3486
1.293337 | 559.3584 | 822.5859 | 1.224014 | 545.3863 | 802.0387 | 1.115843 | 543.5041 | 799.2707 | 1.392168 | 583.6557 | 858.3172 | 0.9947525 | 476.8169 | 701.2013 | 1.427838 | 636.1529 | 935.519 | 0.9631225 | 472.0157 | 694.1407 | 1.292995 | 600.3164 | 882.8182 | 0.9819648 | 486.9562 | 716.112 | 1.155687 | 561.375 | 825.5515
1.296682 | 560.5813 | 824.3843 | 1.230679 | 546.66 | 803.9118 | 1.119195 | 545.137 | 801.672 | 1.395502 | 584.7751 | 859.9635 | 0.9973212 | 477.8987 | 702.7923 | 1.431178 | 637.285 | 937.1838 | 0.9647776 | 472.8072 | 695.3046 | 1.29635 | 601.7327 | 884.901 | 0.9853894 | 488.0931 | 717.784 | 1.159008 | 562.8456 | 827.7141
1.300015 | 561.5862 | 825.862 | 1.235672 | 547.6894 | 805.4256 | 1.122536 | 546.54 | 803.7353 | 1.398832 | 585.8572 | 861.5548 | 1.001229 | 479.4424 | 705.0624 | 1.434489 | 638.3465 | 938.7448 | 0.9664412 | 473.661 | 696.5604 | 1.299665 | 603.0231 | 886.7987 | 0.99241 | 486.8935 | 716.0198 | 1.162366 | 564.2914 | 829.8404
1.303334 | 562.7086 | 827.5127 | 1.242337 | 549.0061 | 807.3619 | 1.125845 | 547.9625 | 805.8272 | 1.402196 | 586.9412 | 863.1488 | 1.003856 | 480.4979 | 706.6146 | 1.437834 | 639.5348 | 940.4923 | 0.9681104 | 474.3012 | 697.5017 | 1.303023 | 604.3333 | 888.7255 | 0.9948282 | 485.1447 | 713.4481 | 1.165697 | 565.737 | 831.9662
1.306688 | 563.8085 | 829.1302 | 1.24733 | 550.1091 | 808.9839 | 1.129197 | 549.4035 | 807.9463 | 1.405506 | 588.0912 | 864.8401 | 1.006551 | 481.6191 | 708.2634 | 1.44117 | 640.7787 | 942.3216 | 0.9697894 | 474.9092 | 698.3959 | 1.306352 | 605.7751 | 890.8457 | 0.997258 | 483.2107 | 710.6039 | 1.169013 | 567.175 | 834.0809
1.310003 | 565.1553 | 831.1107 | 1.252337 | 551.2477 | 810.6584 | 1.132507 | 550.8621 | 810.0913 | 1.408847 | 589.1926 | 866.4597 | 1.009257 | 482.7112 | 709.8694 | 1.444498 | 641.8951 | 943.9634 | 0.9714547 | 475.5674 | 699.3639 | 1.309667 | 607.1892 | 892.9253 | 0.9997376 | 481.5473 | 708.1578 | 1.17236 | 568.6141 | 836.1973
1.313345 | 566.183 | 832.622 | 1.257358 | 552.511 | 812.5162 | 1.135838 | 552.2098 | 812.0732 | 1.412183 | 590.4091 | 868.2487 | 1.011977 | 483.9106 | 711.6332 | 1.447863 | 643.0705 | 945.6919 | 0.9731057 | 476.3112 | 700.4576 | 1.313016 | 608.5217 | 894.8849 | 1.009991 | 482.0652 | 708.9194 | 1.175665 | 570.0798 | 838.3526
1.31667 | 567.2912 | 834.2518 | 1.26233 | 553.608 | 814.1294 | 1.139186 | 553.7542 | 814.3444 | 1.415492 | 591.6263 | 870.0386 | 1.01477 | 485.0367 | 713.2892 | 1.451171 | 644.3763 | 947.6123 | 0.9747607 | 476.9066 | 701.3333 | 1.316333 | 609.8514 | 896.8403 | 1.015285 | 483.3446 | 710.8009 | 1.179008 | 571.5385 | 840.4977
1.319983 | 568.4741 | 835.9914 | 1.267347 | 554.7993 | 815.8813 | 1.142509 | 555.1956 | 816.4641 | 1.418853 | 592.8032 | 871.7694 | 1.017579 | 486.1437 | 714.9172 | 1.454516 | 645.4286 | 949.1597 | 0.976435 | 477.7355 | 702.5522 | 1.319687 | 611.273 | 898.9309 | 1.019386 | 484.6968 | 712.7894 | 1.18235 | 572.9415 | 842.561
1.323339 | 569.6938 | 837.7851 | 1.272341 | 556.2024 | 817.9447 | 1.145867 | 556.6802 | 818.6473 | 1.422177 | 593.8738 | 873.3438 | 1.020409 | 487.3084 | 716.63 | 1.457847 | 646.6354 | 950.9344 | 0.9781156 | 478.6332 | 703.8723 | 1.323026 | 612.5518 | 900.8115 | 1.023531 | 485.8911 | 714.5458 | 1.18568 | 574.3658 | 844.6557
1.328328 | 571.2524 | 840.077 | 1.277351 | 557.4286 | 819.748 | 1.149177 | 558.0797 | 820.7054 | 1.425525 | 594.9661 | 874.9501 | 1.023304 | 488.4198 | 718.2644 | 1.461161 | 647.9569 | 952.8778 | 0.9797864 | 479.4774 | 705.1139 | 1.326346 | 613.8882 | 902.7768 | 1.02779 | 487.3591 | 716.7045 | 1.189033 | 575.8369 | 846.8189
1.331692 | 572.4708 | 841.8688 | 1.282358 | 558.7952 | 821.7577 | 1.152508 | 559.5076 | 822.8052 | 1.428862 | 595.982 | 876.4441 | 1.026212 | 489.5548 | 719.9335 | 1.464519 | 649.2328 | 954.7542 | 0.9814417 | 480.2681 | 706.2766 | 1.329697 | 615.1423 | 904.6211 | 1.032069 | 488.8058 | 718.8321 | 1.19234 | 577.308 | 848.9823
1.335011 | 573.6245 | 843.5654 | 1.285684 | 559.812 | 823.253 | 1.155838 | 560.9583 | 824.9387 | 1.432169 | 597.1465 | 878.1566 | 1.029131 | 490.7619 | 721.7086 | 1.467845 | 650.3993 | 956.4695 | 0.9830964 | 481.1166 | 707.5244 | 1.33301 | 616.5509 | 906.6925 | 1.036469 | 490.2182 | 720.9091 | 1.195673 | 578.5745 | 850.8449
1.338343 | 574.7521 | 845.2236 | 1.29069 | 561.295 | 825.4339 | 1.159153 | 562.4836 | 827.1817 | 1.435511 | 598.292 | 879.8412 | 1.032117 | 491.9862 | 723.5091 | 1.471192 | 651.7585 | 958.4684 | 0.9847685 | 481.7445 | 708.4478 | 1.336355 | 617.8605 | 908.6184 | 1.040894 | 491.6546 | 723.0214 | 1.198998 | 580.0399 | 852.9998
1.341685 | 575.8176 | 846.7905 | 1.294016 | 562.4052 | 827.0665 | 1.162512 | 563.9128 | 829.2835 | 1.438824 | 599.4431 | 881.534 | 1.035115 | 493.1575 | 725.2316 | 1.47453 | 652.9327 | 960.1952 | 0.9864461 | 482.4668 | 709.51 | 1.339691 | 619.2781 | 910.7031 | 1.045452 | 493.1454 | 725.2138 | 1.202321 | 581.4717 | 855.1055
1.344992 | 576.9438 | 848.4467 | 1.297336 | 563.4413 | 828.5902 | 1.165846 | 565.3998 | 831.4704 | 1.442168 | 600.5062 | 883.0974 | 1.038136 | 494.4 | 727.0588 | 1.477838 | 654.1213 | 961.9431 | 0.9881178 | 483.1241 | 710.4765 | 1.343005 | 620.5989 | 912.6455 | 1.048504 | 494.2128 | 726.7835 | 1.205681 | 582.8243 | 857.0945
1.34835 | 578.0045 | 850.0066 | 1.300686 | 564.4719 | 830.1057 | 1.169176 | 566.9527 | 833.754 | 1.445521 | 601.73 | 884.8971 | 1.041237 | 495.7169 | 728.9955 | 1.48118 | 655.3434 | 963.7403 | 0.9897814 | 483.8321 | 711.5178 | 1.346354 | 622.0481 | 914.7766 | 1.051608 | 495.307 | 728.3927 | 1.209006 | 584.2939 | 859.2558
1.351683 | 579.1915 | 851.7522 | 1.305668 | 565.9102 | 832.2208 | 1.172528 | 568.424 | 835.9176 | 1.448835 | 602.8689 | 886.5719 | 1.044342 | 496.9658 | 730.832 | 1.484491 | 656.5425 | 965.5037 | 0.9914351 | 484.5405 | 712.5596 | 1.349672 | 623.4465 | 916.8331 | 1.054746 | 496.4507 | 730.0746 | 1.212343 | 585.8342 | 861.5208
1.355018 | 580.2852 | 853.3605 | 1.310679 | 567.3288 | 834.3071 | 1.175832 | 569.9666 | 838.1862 | 1.452192 | 603.9271 | 888.1281 | 1.047481 | 498.2248 | 732.6836 | 1.487837 | 657.8085 | 967.3654 | 0.9930997 | 485.3588 | 713.7629 | 1.353012 | 624.7474 | 918.7462 | 1.057881 | 497.5202 | 731.6474 | 1.215689 | 587.3296 | 863.72
1.358368 | 581.5032 | 855.1517 | 1.315675 | 568.8508 | 836.5452 | 1.179185 | 571.4491 | 840.3663 | 1.455501 | 605.0463 | 889.7739 | 1.050676 | 499.5356 | 734.6112 | 1.491187 | 659.0539 | 969.1969 | 0.9947799 | 486.0742 | 714.8149 | 1.356354 | 626.1276 | 920.7758 | 1.061084 | 498.9165 | 733.7008 | 1.218997 | 588.852 | 865.9588
1.361671 | 582.5799 | 856.7351 | 1.320654 | 570.3512 | 838.7518 | 1.18251 | 572.934 | 842.55 | 1.458829 | 606.3005 | 891.6184 | 1.053857 | 500.8634 | 736.5638 | 1.494503 | 660.3396 | 971.0876 | 0.9964573 | 486.7551 | 715.8163 | 1.359666 | 627.4852 | 922.7724 | 1.064297 | 500.2222 | 735.6208 | 1.222352 | 590.399 | 868.2339
1.365013 | 583.7348 | 858.4335 | 1.323997 | 571.5688 | 840.5424 | 1.185841 | 574.2819 | 844.5322 | 1.462181 | 607.4296 | 893.2788 | 1.057111 | 502.0941 | 738.3737 | 1.497858 | 661.5479 | 972.8646 | 0.9981171 | 487.437 | 716.8191 | 1.363015 | 628.8171 | 924.7311 | 1.067556 | 501.5756 | 737.6112 | 1.225671 | 591.8427 | 870.3568
1.36833 | 584.8151 | 860.0222 | 1.327338 | 572.6611 | 842.1486 | 1.189194 | 575.7161 | 846.6413 | 1.465495 | 608.4926 | 894.842 | 1.060378 | 503.409 | 740.3073 | 1.501168 | 662.7863 | 974.6858 | 0.9997687 | 488.1001 | 717.7942 | 1.366328 | 630.0994 | 926.6168 | 1.070879 | 502.8456 | 739.4789 | 1.229015 | 593.377 | 872.6132
1.373348 | 586.338 | 862.2618 | 1.330662 | 573.6638 | 843.6233 | 1.192511 | 576.977 | 848.4956 | 1.468847 | 609.6329 | 896.5189 | 1.063671 | 504.8447 | 742.4187 | 1.504497 | 664.0106 | 976.4861 | 1.001437 | 488.7632 | 718.7694 | 1.369663 | 631.5573 | 928.7607 | 1.074179 | 504.2647 | 741.5657 | 1.232357 | 594.8387 | 874.7629
1.376682 | 587.4022 | 863.8267 | 1.334025 | 574.6787 | 845.1158 | 1.195859 | 578.4313 | 850.6342 | 1.472181 | 610.7186 | 898.1156 | 1.067026 | 506.1933 | 744.402 | 1.507848 | 665.2289 | 978.2779 | 1.003117 | 489.487 | 719.8338 | 1.373008 | 632.9119 | 930.7527 | 1.077523 | 505.4301 | 743.2795 | 1.235675 | 596.1981 | 876.7619
1.380006 | 588.5667 | 865.5393 | 1.337341 | 575.7726 | 846.7245 | 1.199183 | 579.8071 | 852.6575 | 1.475516 | 611.7451 | 899.6251 | 1.07035 | 507.5547 | 746.404 | 1.511163 | 666.4291 | 980.0429 | 1.004788 | 490.2722 | 720.9886 | 1.376329 | 634.3125 | 932.8125 | 1.080853 | 506.6706 | 745.1038 | 1.239028 | 597.5191 | 878.7046
1.385011 | 590.0118 | 867.6644 | 1.342353 | 577.3131 | 848.9899 | 1.202504 | 581.3738 | 854.9615 | 1.478858 | 612.8212 | 901.2076 | 1.073691 | 508.956 | 748.4647 | 1.514515 | 667.7444 | 981.977 | 1.006451 | 490.9909 | 722.0454 | 1.37969 | 635.5682 | 934.6592 | 1.084157 | 507.9984 | 747.0564 | 1.242342 | 598.9373 | 880.7902
1.388324 | 591.0954 | 869.2579 | 1.345665 | 578.3405 | 850.5007 | 1.205852 | 582.7592 | 856.9988 | 1.482162 | 613.9246 | 902.8303 | 1.077031 | 510.2321 | 750.3413 | 1.517846 | 668.9913 | 983.8108 | 1.008102 | 491.6972 | 723.0841 | 1.383016 | 636.914 | 936.6382 | 1.087518 | 509.4099 | 749.1323 | 1.245673 | 600.2924 | 882.7829
1.393341 | 592.3931 | 871.1664 | 1.349003 | 579.4175 | 852.0845 | 1.209162 | 584.3075 | 859.2757 | 1.485514 | 615.0831 | 904.5339 | 1.080336 | 511.5128 | 752.2247 | 1.521183 | 670.2562 | 985.6709 | 1.009767 | 492.4939 | 724.2557 | 1.386344 | 638.2703 | 938.6328 | 1.090835 | 510.8474 | 751.2461 | 1.249017 | 601.5989 | 884.7042
1.398345 | 593.7272 | 873.1283 | 1.354011 | 580.8962 | 854.2591 | 1.212512 | 585.6427 | 861.2393 | 1.488844 | 616.172 | 906.1353 | 1.083684 | 512.9364 | 754.3182 | 1.524526 | 671.4803 | 987.4711 | 1.011449 | 493.1109 | 725.163 | 1.389686 | 639.5768 | 940.5541 | 1.094179 | 512.1561 | 753.1708 | 1.252331 | 603.0556 | 886.8465
1.403342 | 595.1351 | 875.1987 | 1.357354 | 582.0614 | 855.9726 | 1.215846 | 586.9692 | 863.19 | 1.492168 | 617.3308 | 907.8394 | 1.087004 | 514.2712 | 756.2812 | 1.527828 | 672.7007 | 989.2658 | 1.013119 | 493.8987 | 726.3216 | 1.392994 | 640.9367 | 942.554 | 1.09752 | 513.5662 | 755.2444 | 1.255684 | 604.4418 | 888.885
1.40669 | 596.1548 | 876.6982 | 1.360699 | 583.1717 | 857.6054 | 1.219162 | 588.2569 | 865.0837 | 1.495522 | 618.3786 | 909.3803 | 1.090347 | 515.6362 | 758.2886 | 1.531182 | 673.7468 | 990.8042 | 1.014781 | 494.6994 | 727.4992 | 1.396349 | 642.3958 | 944.6996 | 1.100847 | 514.8503 | 757.1328 | 1.259005 | 605.7518 | 890.8114
1.411665 | 597.5224 | 878.7094 | 1.364003 | 584.4223 | 859.4446 | 1.22252 | 589.656 | 867.1412 | 1.498839 | 619.4494 | 910.955 | 1.093691 | 517.0239 | 760.3292 | 1.534509 | 675.0046 | 992.6538 | 1.016438 | 495.5348 | 728.7276 | 1.399684 | 643.7042 | 946.6239 | 1.104197 | 516.1545 | 759.0508 | 1.262332 | 607.1656 | 892.8907
1.416685 | 598.8416 | 880.6493 | 1.367345 | 585.5107 | 861.0452 | 1.225837 | 591.0799 | 869.2351 | 1.502181 | 620.4872 | 912.4812 | 1.097008 | 518.3994 | 762.3521 | 1.537836 | 676.2355 | 994.4639 | 1.018108 | 496.2831 | 729.8281 | 1.403018 | 645.0216 | 948.5612 | 1.107505 | 517.3601 | 760.8237 | 1.265687 | 608.5983 | 894.9975
1.421663 | 600.0037 | 882.3584 | 1.370658 | 586.7045 | 862.8008 | 1.229181 | 592.5818 | 871.4439 | 1.505518 | 621.5513 | 914.046 | 1.100357 | 519.6024 | 764.1211 | 1.541187 | 677.4624 | 996.2682 | 1.019788 | 497.1031 | 731.0339 | 1.40637 | 646.3214 | 950.4726 | 1.110842 | 518.7558 | 762.8762 | 1.268998 | 609.9371 | 896.9664
1.426686 | 601.1975 | 884.114 | 1.373996 | 587.7377 | 864.3201 | 1.232519 | 594.1587 | 873.7628 | 1.50884 | 622.6321 | 915.6354 | 1.103676 | 520.8893 | 766.0137 | 1.544503 | 678.5533 | 997.8726 | 1.021463 | 497.7567 | 731.9952 | 1.409671 | 647.5749 | 952.316 | 1.114187 | 520.0577 | 764.7907 | 1.272352 | 611.4426 | 899.1802
1.431674 | 602.4863 | 886.0093 | 1.377354 | 588.829 | 865.9251 | 1.235834 | 595.6739 | 875.991 | 1.512187 | 623.7686 | 917.3068 | 1.107001 | 522.1293 | 767.8373 | 1.547848 | 679.9006 | 999.8538 | 1.023123 | 498.3943 | 732.9328 | 1.413015 | 648.9152 | 954.2871 | 1.117499 | 521.4067 | 766.7746 | 1.27568 | 612.9881 | 901.4531
1.436677 | 603.7384 | 887.8506 | 1.380667 | 589.8743 | 867.4622 | 1.239187 | 597.2281 | 878.2767 | 1.515499 | 624.9407 | 919.0304 | 1.110354 | 523.415 | 769.7279 | 1.551187 | 681.0462 | 1001.539 | 1.024775 | 498.9924 | 733.8124 | 1.416332 | 650.2903 | 956.3092 | 1.120855 | 522.7173 | 768.7019 | 1.279004 | 614.4451 | 903.5957
1.441688 | 604.8414 | 889.4727 | 1.384019 | 591.0022 | 869.1209 | 1.242513 | 598.6168 | 880.3189 | 1.518844 | 626.0301 | 920.6325 | 1.113661 | 524.7823 | 771.7387 | 1.554506 | 682.2662 | 1003.333 | 1.026433 | 499.5406 | 734.6185 | 1.419662 | 651.6135 | 958.2551 | 1.12418 | 524.0546 | 770.6685 | 1.282354 | 615.9189 | 905.7632
1.446664 | 606.1148 | 891.3453 | 1.387339 | 592.1378 | 870.7909 | 1.24586 | 600.0316 | 882.3993 | 1.522179 | 627.2177 | 922.379 | 1.117011 | 526.1856 | 773.8024 | 1.557856 | 683.6442 | 1005.359 | 1.02811 | 500.257 | 735.6721 | 1.423022 | 652.9777 | 960.2613 | 1.127506 | 525.4847 | 772.7716 | 1.285676 | 617.4169 | 907.966
1.451682 | 607.176 | 892.9059 | 1.390659 | 593.2428 | 872.4159 | 1.2492 | 601.4263 | 884.4504 | 1.525504 | 628.3163 | 923.9945 | 1.120339 | 527.5232 | 775.7694 | 1.561167 | 684.9596 | 1007.294 | 1.029783 | 501.0902 | 736.8973 | 1.42634 | 654.4537 | 962.4319 | 1.130861 | 526.71875 | 774.5864 | 1.289031 | 618.7628 | 909.9452
1.456682 | 608.447 | 894.775 | 1.394016 | 594.3723 | 874.0768 | 1.252509 | 602.8099 | 886.4851 | 1.528863 | 629.4916 | 925.723 | 1.123662 | 528.9821 | 777.9148 | 1.564513 | 686.15625 | 1009.053 | 1.031446 | 501.8597 | 738.029 | 1.429683 | 655.7695 | 964.367 | 1.134172 | 528.0532 | 776.5489 | 1.29236 | 620.1347 | 911.9628
1.461681 | 609.7361 | 896.6708 | 1.397326 | 595.539 | 875.7926 | 1.255856 | 604.1297 | 888.426 | 1.533834 | 630.9758 | 927.9056 | 1.127018 | 530.4695 | 780.1023 | 1.567848 | 687.465 | 1010.978 | 1.0331 | 502.6536 | 739.1965 | 1.433014 | 657.1639 | 966.4176 | 1.137522 | 529.4547 | 778.6098 | 1.295673 | 621.5313 | 914.0166
1.466683 | 611.0022 | 898.5326 | 1.400678 | 596.6536 | 877.4317 | 1.259172 | 605.528 | 890.4823 | 1.537186 | 632.1181 | 929.5854 | 1.130336 | 531.6304 | 781.8094 | 1.571173 | 688.6941 | 1012.785 | 1.034757 | 503.5207 | 740.4716 | 1.436322 | 658.4838 | 968.3585 | 1.140843 | 530.7698 | 780.5438 | 1.299025 | 622.9611 | 916.1192
1.471654 | 612.5434 | 900.7991 | 1.404015 | 597.7065 | 878.9801 | 1.262504 | 607.0464 | 892.7153 | 1.540495 | 633.1205 | 931.0596 | 1.133686 | 532.9391 | 783.734 | 1.574532 | 689.8757 | 1014.523 | 1.036434 | 504.2646 | 741.5656 | 1.439683 | 659.8101 | 970.309 | 1.144174 | 531.958 | 782.2912 | 1.302331 | 624.3375 | 918.1433
1.476684 | 613.9699 | 902.8969 | 1.409023 | 599.2731 | 881.284 | 1.265852 | 608.4513 | 894.7813 | 1.545513 | 634.5847 | 933.2128 | 1.137013 | 534.3434 | 785.7992 | 1.577842 | 691.0504 | 1016.251 | 1.038114 | 504.9327 | 742.5481 | 1.442999 | 661.0598 | 972.1468 | 1.147519 | 533.3593 | 784.3518 | 1.305674 | 625.832 | 920.3412
1.481676 | 615.4048 | 905.0071 | 1.412343 | 600.4284 | 882.9829 | 1.26917 | 609.7922 | 896.7532 | 1.548845 | 635.7961 | 934.9943 | 1.140338 | 535.5689 | 787.6013 | 1.581178 | 692.2654 | 1018.037 | 1.039785 | 505.7221 | 743.709 | 1.446345 | 662.3652 | 974.0664 | 1.150839 | 534.6437 | 786.2407 | 1.309016 | 627.1797 | 922.3232
1.486685 | 616.7292 | 906.9548 | 1.415664 | 601.6815 | 884.8257 | 1.272526 | 611.253 | 898.9015 | 1.552184 | 636.8307 | 936.5158 | 1.143689 | 536.7805 | 789.3831 | 1.584511 | 693.4541 | 1019.785 | 1.041443 | 506.4712 | 744.8106 | 1.449684 | 663.6814 | 976.0021 | 1.154196 | 535.9581 | 788.1736 | 1.312337 | 628.5338 | 924.3143
1.491681 | 617.7964 | 908.5242 | 1.419017 | 602.7019 | 886.3263 | 1.27585 | 612.6955 | 901.0228 | 1.555529 | 637.9835 | 938.2111 | 1.147009 | 538.2012 | 791.4724 | 1.587821 | 694.7213 | 1021.649 | 1.0431 | 507.1263 | 745.7739 | 1.453014 | 664.9548 | 977.8748 | 1.157522 | 537.3391 | 790.2045 | 1.315694 | 629.8779 | 926.2911
1.496659 | 619.0755 | 910.4051 | 1.422331 | 603.9611 | 888.178 | 1.279172 | 613.9796 | 902.9112 | 1.558834 | 639.0368 | 939.76 | 1.150361 | 539.4778 | 793.3497 | 1.591179 | 695.8328 | 1023.284 | 1.044776 | 507.776 | 746.7294 | 1.456364 | 666.3069 | 979.8631 | 1.160841 | 538.6795 | 792.1757 | 1.319004 | 631.2632 | 928.3283
1.501692 | 620.2347 | 912.1098 | 1.425678 | 605.1125 | 889.8714 | 1.282508 | 615.2953 | 904.8461 | 1.562184 | 640.2329 | 941.519 | 1.153701 | 540.7452 | 795.2136 | 1.594511 | 697.2175 | 1025.32 | 1.046457 | 508.4447 | 747.7128 | 1.459669 | 667.6098 | 981.7791 | 1.164185 | 539.9749 | 794.0807 | 1.322339 | 632.6196 | 930.3229
1.506676 | 621.5001 | 913.9708 | 1.429016 | 606.2659 | 891.5675 | 1.285819 | 616.7483 | 906.9828 | 1.567158 | 641.7283 | 943.718 | 1.157011 | 542.068 | 797.1588 | 1.597851 | 698.4308 | 1027.104 | 1.04812 | 509.1235 | 748.7111 | 1.46301 | 669.0114 | 983.8403 | 1.167493 | 541.4013 | 796.1784 | 1.32567 | 634.0717 | 932.4583
1.511683 | 622.8308 | 915.9277 | 1.432334 | 607.3056 | 893.0965 | 1.289178 | 618.063 | 908.9162 | 1.570519 | 642.7681 | 945.2472 | 1.160363 | 543.4453 | 799.1842 | 1.601198 | 699.6969 | 1028.966 | 1.049773 | 509.7223 | 749.5916 | 1.46635 | 670.3307 | 985.7804 | 1.170841 | 542.6887 | 798.0716 | 1.328988 | 635.502 | 934.5617
1.516671 | 624.1153 | 917.8166 | 1.435686 | 608.6069 | 895.0101 | 1.292512 | 619.3989 | 910.8808 | 1.573851 | 643.8212 | 946.7959 | 1.163671 | 544.8111 | 801.1928 | 1.604502 | 700.8458 | 1030.656 | 1.05143 | 510.4854 | 750.7138 | 1.469665 | 671.603 | 987.6514 | 1.174185 | 543.9274 | 799.8932 | 1.332346 | 636.8765 | 936.583
1.520006 | 625.1346 | 919.3156 | 1.439007 | 609.7588 | 896.7041 | 1.295841 | 620.8021 | 912.9443 | 1.57718 | 644.8786 | 948.3509 | 1.167006 | 546.1777 | 803.2026 | 1.607854 | 702.1145 | 1032.521 | 1.053109 | 511.1679 | 751.7175 | 1.473019 | 672.8301 | 989.4561 | 1.177509 | 545.2977 | 801.9084 | 1.335674 | 638.3297 | 938.7201
1.525012 | 626.5342 | 921.3739 | 1.442346 | 610.874 | 898.3441 | 1.299196 | 622.1499 | 914.9263 | 1.580526 | 645.9146 | 949.8743 | 1.170354 | 547.4481 | 805.0708 | 1.611164 | 703.2693 | 1034.22 | 1.054781 | 511.8295 | 752.6904 | 1.476344 | 674.1454 | 991.3904 | 1.180867 | 546.6575 | 803.908 | 1.339011 | 639.5717 | 940.5466
1.530007 | 627.9966 | 923.5244 | 1.445681 | 611.994 | 899.9912 | 1.302501 | 623.6044 | 917.0653 | 1.583828 | 647.033 | 951.5191 | 1.173674 | 548.7689 | 807.013 | 1.614505 | 704.5302 | 1036.074 | 1.056448 | 512.4396 | 753.5877 | 1.479673 | 675.3145 | 993.1095 | 1.184176 | 547.9109 | 805.7513 | 1.34236 | 640.8905 | 942.486
1.533346 | 629.0594 | 925.0873 | 1.448995 | 613.2131 | 901.7839 | 1.305848 | 625.0396 | 919.1759 | 1.587175 | 648.1028 | 953.0924 | 1.177034 | 550.0712 | 808.9283 | 1.617859 | 705.6866 | 1037.774 | 1.058101 | 513.1653 | 754.6549 | 1.483026 | 676.7194 | 995.1755 | 1.187516 | 549.1255 | 807.5375 | 1.345665 | 642.3105 | 944.5742
1.538334 | 630.4603 | 927.1475 | 1.45235 | 614.3376 | 903.4376 | 1.309176 | 626.4077 | 921.1878 | 1.590502 | 649.2419 | 954.7675 | 1.180345 | 551.3695 | 810.8375 | 1.621175 | 706.8948 | 1039.551 | 1.059761 | 513.8348 | 755.6395 | 1.486338 | 678.1826 | 997.3273 | 1.190843 | 550.4294 | 809.455 | 1.349016 | 643.7653 | 946.7137
1.541677 | 631.489 | 928.6603 | 1.455673 | 615.5373 | 905.2019 | 1.312503 | 627.7831 | 923.2104 | 1.593832 | 650.3186 | 956.3509 | 1.183674 | 552.6304 | 812.6917 | 1.624527 | 707.9357 | 1041.082 | 1.06144 | 514.5098 | 756.6321 | 1.489688 | 679.568 | 999.3647 | 1.194164 | 551.6602 | 811.2649 | 1.352339 | 645.075 | 948.6397
1.545022 | 632.5961 | 930.2884 | 1.459015 | 616.7446 | 906.9774 | 1.31586 | 629.2734 | 925.402 | 1.597185 | 651.4247 | 957.9775 | 1.187003 | 554.0126 | 814.7244 | 1.627843 | 709.1523 | 1042.871 | 1.06312 | 515.1602 | 757.5885 | 1.493007 | 680.9728 | 1001.431 | 1.197524 | 553.019 | 813.2632 | 1.355678 | 646.5333 | 950.7843
1.550009 | 634.0219 | 932.3851 | 1.46236 | 617.8243 | 908.5651 | 1.319179 | 630.5887 | 927.3363 | 1.600503 | 652.5995 | 959.7051 | 1.190317 | 555.3336 | 816.6671 | 1.631164 | 710.3267 | 1044.598 | 1.06479 | 515.971 | 758.7809 | 1.496338 | 682.3939 | 1003.52 | 1.200846 | 554.463 | 815.3868 | 1.359026 | 648.0111 | 952.9575
1.555008 | 635.4621 | 934.5031 | 1.465668 | 618.887 | 910.1279 | 1.322523 | 631.9736 | 929.3729 | 1.603851 | 653.6519 | 961.2528 | 1.193678 | 556.5997 | 818.529 | 1.634511 | 711.5505 | 1046.398 | 1.066447 | 516.6013 | 759.7077 | 1.499684 | 683.671 | 1005.398 | 1.204191 | 555.9226 | 817.5332 | 1.362344 | 649.3223 | 954.8857
1.560018 | 636.905 | 936.625 | 1.469013 | 620.0189 | 911.7925 | 1.325856 | 633.3999 | 931.4704 | 1.607179 | 654.6836 | 962.77 | 1.197011 | 557.9921 | 820.5766 | 1.637827 | 712.5683 | 1047.895 | 1.068106 | 517.2007 | 760.5893 | 1.503005 | 685.1068 | 1007.51 | 1.207521 | 557.3367 | 819.6128 | 1.365694 | 650.7314 | 956.9579
1.565005 | 638.3365 | 938.7301 | 1.472331 | 621.1135 | 913.4022 | 1.329176 | 634.752 | 933.4588 | 1.612182 | 656.1459 | 964.9204 | 1.200339 | 559.5121 | 822.8119 | 1.641181 | 713.9789 | 1049.969 | 1.06978 | 517.8571 | 761.5545 | 1.506361 | 686.4183 | 1009.439 | 1.210831 | 558.7638 | 821.7115 | 1.369016 | 652.1279 | 959.0117
1.57002 | 639.8832 | 941.0047 | 1.47566 | 622.238 | 915.0559 | 1.33253 | 636.1283 | 935.4828 | 1.615518 | 657.1506 | 966.398 | 1.203692 | 560.897 | 824.8486 | 1.644512 | 715.1826 | 1051.739 | 1.071461 | 518.6715 | 762.7522 | 1.509686 | 687.652 | 1011.253 | 1.214178 | 560.0577 | 823.6143 | 1.372347 | 653.5201 | 961.0589
1.575002 | 641.2468 | 943.0099 | 1.479014 | 623.4127 | 916.7833 | 1.33584 | 637.4351 | 937.4045 | 1.620514 | 658.7733 | 968.7843 | 1.206997 | 562.2545 | 826.8448 | 1.647839 | 716.3934 | 1053.52 | 1.073127 | 519.2836 | 763.6523 | 1.513005 | 688.9097 | 1013.103 | 1.2175 | 561.2789 | 825.4101 | 1.375694 | 654.83 | 962.9853
1.578347 | 642.2635 | 944.5052 | 1.482339 | 624.6173 | 918.5549 | 1.339181 | 638.7686 | 939.3656 | 1.62385 | 659.8349 | 970.3454 | 1.210351 | 563.6954 | 828.9639 | 1.651192 | 717.5259 | 1055.185 | 1.07478 | 519.9324 | 764.6064 | 1.516351 | 690.1592 | 1014.94 | 1.22084 | 562.5944 | 827.3447 | 1.379003 | 656.3345 | 965.1978
1.581668 | 643.2758 | 945.9938 | 1.485693 | 625.7294 | 920.1903 | 1.342521 | 640.1182 | 941.3503 | 1.628845 | 661.3234 | 972.5344 | 1.213674 | 564.9172 | 830.7606 | 1.654498 | 718.8848 | 1057.184 | 1.076432 | 520.6868 | 765.7158 | 1.519658 | 691.3889 | 1016.748 | 1.224186 | 563.9854 | 829.3902 | 1.382352 | 657.6922 | 967.1944
1.585024 | 644.3262 | 947.5385 | 1.489015 | 626.8413 | 921.8255 | 1.345836 | 641.4964 | 943.3771 | 1.632188 | 662.3464 | 974.0388 | 1.217006 | 566.2075 | 832.6581 | 1.659524 | 720.348 | 1059.335 | 1.078103 | 521.4137 | 766.7848 | 1.523006 | 692.7249 | 1018.713 | 1.227504 | 565.2975 | 831.3198 | 1.385678 | 659.0397 | 969.176
1.588354 | 645.3925 | 949.1066 | 1.492337 | 627.9965 | 923.5243 | 1.349192 | 642.8214 | 945.3256 | 1.637183 | 663.7081 | 976.0414 | 1.220359 | 567.4386 | 834.4685 | 1.662835 | 721.4606 | 1060.971 | 1.079781 | 522.061 | 767.7368 | 1.526349 | 694.0864 | 1020.715 | 1.230855 | 566.6594 | 833.3227 | 1.389005 | 660.4731 | 971.284
1.591672 | 646.5111 | 950.7516 | 1.49733 | 629.5374 | 925.7903 | 1.352508 | 644.2018 | 947.3556 | 1.642167 | 665.1716 | 978.1936 | 1.223678 | 568.8074 | 836.4815 | 1.666182 | 722.5509 | 1062.575 | 1.081451 | 522.7433 | 768.7401 | 1.529681 | 695.4496 | 1022.72 | 1.234176 | 568.1695 | 835.5434 | 1.392357 | 661.9723 | 973.4887
1.595021 | 647.5255 | 952.2434 | 1.500665 | 630.7808 | 927.6189 | 1.355842 | 645.5493 | 949.3371 | 1.647182 | 666.5267 | 980.1864 | 1.227026 | 570.1141 | 838.4031 | 1.669516 | 723.6616 | 1064.208 | 1.083107 | 523.4324 | 769.7535 | 1.533032 | 696.783 | 1024.681 | 1.237508 | 569.5563 | 837.5828 | 1.395668 | 663.3323 | 975.4886
1.598326 | 648.5663 | 953.774 | 1.504023 | 631.8463 | 929.1857 | 1.359175 | 646.9021 | 951.3266 | 1.652167 | 668.0155 | 982.3757 | 1.230348 | 571.5038 | 840.4468 | 1.672831 | 724.7499 | 1065.809 | 1.084766 | 524.1234 | 770.7696 | 1.53634 | 698.0313 | 1026.517 | 1.240859 | 570.8393 | 839.4696 | 1.399012 | 664.6716 | 977.4583
1.601672 | 649.5698 | 955.2497 | 1.50734 | 633.0367 | 930.9363 | 1.362488 | 648.2448 | 953.3011 | 1.657198 | 669.4615 | 984.5022 | 1.23367 | 572.759 | 842.2927 | 1.676191 | 725.86 | 1067.441 | 1.086438 | 524.8342 | 771.815 | 1.539683 | 699.3055 | 1028.391 | 1.24417 | 572.2111 | 841.4869 | 1.402337 | 666.1246 | 979.595
1.606676 | 651.0435 | 957.4169 | 1.510689 | 634.3204 | 932.8242 | 1.365839 | 649.6852 | 955.4195 | 1.662175 | 671.0362 | 986.8179 | 1.237018 | 574.1707 | 844.3686 | 1.679509 | 727.0081 | 1069.13 | 1.088118 | 525.4623 | 772.7386 | 1.543008 | 700.5193 | 1030.175 | 1.247522 | 573.4974 | 843.3785 | 1.405657 | 667.5471 | 981.6869
1.610031 | 652.1158 | 958.9939 | 1.514015 | 635.46875 | 934.5129 | 1.369171 | 651.1155 | 957.5229 | 1.667169 | 672.4843 | 988.9474 | 1.240328 | 575.5431 | 846.3869 | 1.682853 | 728.1254 | 1070.773 | 1.08979 | 526.0732 | 773.637 | 1.546329 | 701.8744 | 1032.168 | 1.250845 | 574.702 | 845.15 | 1.409006 | 668.7897 | 983.5142
1.61336 | 653.2388 | 960.6452 | 1.517328 | 636.6121 | 936.1942 | 1.372507 | 652.4606 | 959.5008 | 1.672178 | 673.9843 | 991.1533 | 1.243679 | 576.7905 | 848.2213 | 1.686182 | 729.2419 | 1072.415 | 1.09145 | 526.7509 | 774.6337 | 1.549691 | 703.1025 | 1033.974 | 1.254171 | 576.0187 | 847.0863 | 1.412332 | 670.2184 | 985.6153
1.618345 | 654.8136 | 962.9612 | 1.520676 | 637.8622 | 938.0326 | 1.375862 | 653.8621 | 961.5619 | 1.677175 | 675.3475 | 993.1581 | 1.247011 | 578.1904 | 850.28 | 1.689497 | 730.3187 | 1073.998 | 1.093106 | 527.4254 | 775.6256 | 1.553009 | 704.5195 | 1036.058 | 1.257526 | 577.4697 | 849.2202 | 1.415677 | 671.6206 | 987.6774
1.621669 | 655.8564 | 964.4948 | 1.523994 | 639.0853 | 939.8314 | 1.379171 | 655.2191 | 963.5575 | 1.682202 | 676.7525 | 995.2243 | 1.250328 | 579.554 | 852.2852 | 1.69285 | 731.4778 | 1075.703 | 1.094771 | 527.9596 | 776.4112 | 1.556357 | 705.8983 | 1038.086 | 1.260842 | 578.9089 | 851.3366 | 1.419025 | 673.0342 | 989.7561
1.62499 | 656.9133 | 966.0489 | 1.527344 | 640.1569 | 941.4072 | 1.382521 | 656.5474 | 965.5108 | 1.687177 | 678.0072 | 997.0694 | 1.253685 | 580.8481 | 854.1884 | 1.696172 | 732.5208 | 1077.236 | 1.096448 | 528.6466 | 777.4215 | 1.559689 | 707.2334 | 1040.049 | 1.264188 | 580.2787 | 853.351 | 1.422336 | 674.4565 | 991.8479
1.630021 | 658.316 | 968.1118 | 1.530679 | 641.3496 | 943.1612 | 1.385839 | 657.9467 | 967.5687 | 1.690512 | 679.0811 | 998.6486 | 1.257002 | 582.112 | 856.0471 | 1.699513 | 733.5219 | 1078.709 | 1.098123 | 529.2971 | 778.3781 | 1.562995 | 708.5309 | 1041.957 | 1.267511 | 581.5865 | 855.2742 | 1.425688 | 675.858 | 993.9088
1.633339 | 659.4119 | 969.7234 | 1.534 | 642.4215 | 944.7375 | 1.389169 | 659.3716 | 969.6642 | 1.695498 | 680.4621 | 1000.68 | 1.260351 | 583.5758 | 858.1997 | 1.702865 | 734.5341 | 1080.197 | 1.09978 | 529.9134 | 779.2844 | 1.566346 | 709.8554 | 1043.905 | 1.270836 | 582.8456 | 857.1259 | 1.429001 | 677.1356 | 995.7876
1.63836 | 660.8813 | 971.8843 | 1.537355 | 643.5435 | 946.3874 | 1.392523 | 660.7222 | 971.6503 | 1.700521 | 681.7596 | 1002.588 | 1.263684 | 584.8376 | 860.0554 | 1.706172 | 735.5483 | 1081.689 | 1.101429 | 530.5342 | 780.1973 | 1.569662 | 711.0637 | 1045.682 | 1.274184 | 584.1711 | 859.0751 | 1.432342 | 678.5463 | 997.8622
1.643339 | 662.3489 | 974.0426 | 1.542329 | 645.1201 | 948.7061 | 1.395844 | 662.0407 | 973.5893 | 1.705523 | 683.1725 | 1004.666 | 1.267001 | 586.1832 | 862.0341 | 1.711188 | 737.0945 | 1083.963 | 1.103101 | 531.1813 | 781.1489 | 1.573007 | 712.326 | 1047.538 | 1.277506 | 585.3552 | 860.8165 | 1.435687 | 679.8599 | 999.7939
1.648332 | 663.8784 | 976.2917 | 1.545688 | 646.1588 | 950.2335 | 1.3992 | 663.4032 | 975.5929 | 1.710497 | 684.6928 | 1006.901 | 1.270354 | 587.5596 | 864.0583 | 1.716165 | 738.5095 | 1086.043 | 1.104779 | 531.8053 | 782.0666 | 1.576351 | 713.6904 | 1049.545 | 1.280857 | 586.7266 | 862.8333 | 1.43901 | 681.1688 | 1001.719
1.653354 | 665.2883 | 978.3651 | 1.549004 | 647.2851 | 951.8898 | 1.402524 | 664.6109 | 977.369 | 1.715515 | 686.1353 | 1009.022 | 1.273677 | 588.8858 | 866.0085 | 1.721178 | 739.9801 | 1088.206 | 1.106453 | 532.5248 | 783.1247 | 1.57967 | 714.9946 | 1051.463 | 1.284197 | 588.0994 | 864.8521 | 1.442367 | 682.5986 | 1003.821
1.658338 | 666.8168 | 980.6129 | 1.552343 | 648.4857 | 953.6554 | 1.405841 | 665.8969 | 979.2601 | 1.718829 | 687.164 | 1010.535 | 1.277026 | 590.1629 | 867.8866 | 1.726203 | 741.2727 | 1090.107 | 1.108116 | 533.2739 | 784.2264 | 1.583023 | 716.3665 | 1053.48 | 1.287505 | 589.5589 | 866.9984 | 1.44568 | 684.002 | 1005.885
1.663354 | 668.3817 | 982.9142 | 1.555684 | 649.5191 | 955.1752 | 1.409177 | 667.21 | 981.1912 | 1.723854 | 688.4948 | 1012.492 | 1.280365 | 591.5287 | 869.8951 | 1.731174 | 742.5386 | 1091.968 | 1.109764 | 533.8893 | 785.1313 | 1.586337 | 717.6899 | 1055.426 | 1.290856 | 590.9283 | 869.0122 | 1.449009 | 685.1589 | 1007.587
1.668337 | 669.7837 | 984.976 | 1.558997 | 650.5576 | 956.7023 | 1.412487 | 668.653 | 983.3132 | 1.728841 | 689.8047 | 1014.419 | 1.283671 | 592.8714 | 871.8697 | 1.736177 | 743.9391 | 1094.028 | 1.111429 | 534.5589 | 786.116 | 1.589674 | 719.0334 | 1057.402 | 1.294164 | 592.4512 | 871.2517 | 1.452341 | 686.4319 | 1009.459
1.671684 | 670.7996 | 986.4699 | 1.562351 | 651.6887 | 958.3657 | 1.415847 | 669.939 | 985.2044 | 1.733849 | 691.1777 | 1016.438 | 1.287025 | 594.1676 | 873.7759 | 1.73949 | 744.9715 | 1095.546 | 1.113112 | 535.068 | 786.8647 | 1.593025 | 720.3024 | 1059.268 | 1.297506 | 593.8503 | 873.3092 | 1.455655 | 687.6915 | 1011.311
1.676669 | 672.2498 | 988.6026 | 1.565678 | 652.8696 | 960.1023 | 1.419187 | 671.3459 | 987.2735 | 1.737164 | 692.2321 | 1017.988 | 1.290338 | 595.454 | 875.6677 | 1.742847 | 746.0207 | 1097.089 | 1.114783 | 535.552 | 787.5765 | 1.596334 | 721.5624 | 1061.121 | 1.300853 | 595.2315 | 875.3405 | 1.459018 | 689.1127 | 1013.401
1.681675 | 673.6008 | 990.5894 | 1.569012 | 653.9856 | 961.7435 | 1.422505 | 672.6933 | 989.2549 | 1.740516 | 693.3971 | 1019.702 | 1.293669 | 596.8256 | 877.6846 | 1.74784 | 747.3279 | 1099.012 | 1.116445 | 535.9423 | 788.1505 | 1.599686 | 722.9224 | 1063.121 | 1.30418 | 596.5963 | 877.3474 | 1.462347 | 690.4774 | 1015.408
1.686679 | 674.9818 | 992.6202 | 1.572349 | 655.1182 | 963.4092 | 1.425859 | 673.9158 | 991.0526 | 1.745496 | 694.9158 | 1021.935 | 1.297019 | 598.0995 | 879.5582 | 1.752867 | 748.5275 | 1100.776 | 1.1181 | 536.227 | 788.5691 | 1.603008 | 724.2164 | 1065.024 | 1.307539 | 597.9203 | 879.2946 | 1.465674 | 691.9576 | 1017.585
1.691667 | 676.2984 | 994.5565 | 1.575659 | 656.3569 | 965.2307 | 1.42916 | 675.211 | 992.9574 | 1.750515 | 696.433 | 1024.166 | 1.300334 | 599.3396 | 881.3818 | 1.757832 | 749.7897 | 1102.632 | 1.119763 | 536.4827 | 788.9452 | 1.606338 | 725.4348 | 1066.816 | 1.31085 | 599.2811 | 881.2958 | 1.469024 | 693.3423 | 1019.621
1.696689 | 677.7459 | 996.6852 | 1.579011 | 657.4819 | 966.8851 | 1.432509 | 676.5057 | 994.8614 | 1.755503 | 697.8327 | 1026.225 | 1.303691 | 600.6525 | 883.3124 | 1.762842 | 750.923 | 1104.298 | 1.121445 | 536.7572 | 789.3488 | 1.609691 | 726.71 | 1068.691 | 1.314181 | 600.5729 | 883.1954 | 1.472323 | 694.7881 | 1021.747
1.7 | 678.7829 | 998.2101 | 1.582339 | 658.5778 | 968.4968 | 1.435844 | 677.7076 | 996.6288 | 1.760509 | 699.336 | 1028.435 | 1.30701 | 602.015 | 885.3162 | 1.767851 | 752.2969 | 1106.319 | 1.123118 | 536.8766 | 789.5244 | 1.613007 | 727.9479 | 1070.512 | 1.317509 | 601.9187 | 885.1746 | 1.47568 | 695.9686 | 1023.483
1.705019 | 680.0875 | 1000.129 | 1.585672 | 659.7417 | 970.2084 | 1.439167 | 679.0637 | 998.623 | 1.765522 | 700.8141 | 1030.609 | 1.310338 | 603.2899 | 887.191 | 1.772841 | 753.5553 | 1108.17 | 1.124785 | 536.8671 | 789.5104 | 1.616355 | 729.1973 | 1072.349 | 1.320825 | 603.2496 | 887.1317 | 1.479006 | 697.2407 | 1025.354
1.708339 | 681.0942 | 1001.609 | 1.589031 | 660.9248 | 971.9482 | 1.44252 | 680.5208 | 1000.766 | 1.770501 | 702.2014 | 1032.649 | 1.313674 | 604.7131 | 889.284 | 1.777857 | 754.936 | 1110.2 | 1.126439 | 536.6455 | 789.1846 | 1.619677 | 730.5763 | 1074.377 | 1.324188 | 604.6431 | 889.1811 | 1.482336 | 698.5098 | 1027.22
1.713365 | 682.4144 | 1003.551 | 1.592336 | 661.9998 | 973.5291 | 1.445846 | 681.8 | 1002.647 | 1.775517 | 703.5937 | 1034.697 | 1.316982 | 606.0752 | 891.2871 | 1.782833 | 756.2635 | 1112.152 | 1.128101 | 535.3224 | 787.2389 | 1.623001 | 731.9099 | 1076.338 | 1.327517 | 605.9059 | 891.0382 | 1.485686 | 699.8601 | 1029.206
1.718334 | 683.9681 | 1005.835 | 1.595685 | 663.1122 | 975.165 | 1.449191 | 683.038 | 1004.468 | 1.780515 | 704.9798 | 1036.735 | 1.320345 | 607.4349 | 893.2867 | 1.786183 | 757.3231 | 1113.71 | 1.12894 | 533.6514 | 784.7815 | 1.62635 | 733.1627 | 1078.18 | 1.330847 | 607.3097 | 893.1025 | 1.489009 | 701.2 | 1031.176
1.721683 | 685.0037 | 1007.358 | 1.599006 | 664.1351 | 976.6693 | 1.45252 | 684.3558 | 1006.406 | 1.785515 | 706.4066 | 1038.833 | 1.323677 | 608.7704 | 895.2507 | 1.791162 | 758.6931 | 1115.725 | 1.12978 | 531.8851 | 782.1839 | 1.62967 | 734.4932 | 1080.137 | 1.334198 | 608.6704 | 895.1035 | 1.492361 | 702.6209 | 1033.266
1.726656 | 686.5134 | 1009.578 | 1.602327 | 665.2465 | 978.3036 | 1.455834 | 685.6113 | 1008.252 | 1.790514 | 707.8618 | 1040.973 | 1.327006 | 610.1395 | 897.2639 | 1.796183 | 760.1076 | 1117.805 | 1.130617 | 530.0722 | 779.5179 | 1.633024 | 735.7224 | 1081.945 | 1.337498 | 610.0667 | 897.1568 | 1.495679 | 703.8145 | 1035.021
1.730013 | 687.549 | 1011.101 | 1.605681 | 666.2854 | 979.8315 | 1.459187 | 686.7684 | 1009.953 | 1.795491 | 709.303 | 1043.093 | 1.330362 | 611.3864 | 899.0977 | 1.801173 | 761.454 | 1119.785 | 1.131454 | 528.3032 | 776.9165 | 1.636357 | 736.9581 | 1083.762 | 1.340851 | 611.4666 | 899.2156 | 1.499002 | 705.2952 | 1037.199
1.733336 | 688.5992 | 1012.646 | 1.609007 | 667.3666 | 981.4215 | 1.462503 | 688.0103 | 1011.78 | 1.800511 | 710.7294 | 1045.19 | 1.333669 | 612.6741 | 900.9914 | 1.806177 | 762.8038 | 1121.77 | 1.132288 | 526.4944 | 774.2565 | 1.639672 | 738.2845 | 1085.713 | 1.344172 | 612.7978 | 901.1732 | 1.502352 | 706.6562 | 1039.2
1.738362 | 690.1408 | 1014.913 | 1.612364 | 668.4971 | 983.084 | 1.465844 | 689.4504 | 1013.898 | 1.805506 | 712.0685 | 1047.16 | 1.337013 | 613.9151 | 902.8163 | 1.811189 | 764.1303 | 1123.721 | 1.133116 | 524.7728 | 771.7247 | 1.643024 | 739.6174 | 1087.673 | 1.347508 | 614.188 | 903.2177 | 1.505664 | 707.8575 | 1040.967
1.741672 | 691.2255 | 1016.508 | 1.615688 | 669.6406 | 984.7655 | 1.46919 | 690.8956 | 1016.023 | 1.808863 | 713.1838 | 1048.8 | 1.340344 | 615.2216 | 904.7377 | 1.81451 | 765.1785 | 1125.262 | 1.133942 | 523.0787 | 769.2333 | 1.64633 | 740.9488 | 1089.631 | 1.350855 | 615.6027 | 905.2981 | 1.515669 | 708.2235 | 1041.505
1.746682 | 692.5923 | 1018.518 | 1.620681 | 668.0184 | 982.38 | 1.472502 | 692.2242 | 1017.977 | 1.812167 | 714.2244 | 1050.33 | 1.343671 | 616.5369 | 906.672 | 1.819517 | 766.6377 | 1127.408 | 1.13477 | 521.5175 | 766.9374 | 1.649672 | 742.2135 | 1091.49 | 1.354172 | 616.893 | 907.1956 | 1.525683 | 708.3043 | 1041.624
1.751657 | 693.9113 | 1020.458 | 1.622346 | 666.7614 | 980.5314 | 1.475856 | 693.5554 | 1019.934 | 1.815509 | 715.2971 | 1051.907 | 1.347027 | 617.8245 | 908.5654 | 1.824505 | 768.0628 | 1129.504 | 1.135598 | 520.1945 | 764.9919 | 1.653017 | 743.4647 | 1093.33 | 1.357524 | 618.167 | 909.0691 | 1.530669 | 709.6693 | 1043.631
1.756687 | 695.3608 | 1022.589 | 1.623999 | 665.4794 | 978.6461 | 1.479181 | 694.9232 | 1021.946 | 1.818836 | 716.3236 | 1053.417 | 1.350345 | 619.3187 | 910.7627 | 1.829531 | 769.4552 | 1131.552 | 1.137272 | 519.5313 | 764.0166 | 1.656346 | 744.7385 | 1095.204 | 1.360845 | 619.539 | 911.0868 | 1.534011 | 710.7984 | 1045.292
1.761683 | 696.7448 | 1024.625 | 1.625653 | 664.0787 | 976.5863 | 1.482514 | 696.083 | 1023.651 | 1.823845 | 717.7186 | 1055.469 | 1.35369 | 620.7242 | 912.8297 | 1.834506 | 770.9119 | 1133.694 | 1.138949 | 519.871 | 764.5161 | 1.659704 | 746.0306 | 1097.104 | 1.364171 | 620.913 | 913.1073 | 1.537348 | 711.9673 | 1047.011
1.766677 | 698.2488 | 1026.836 | 1.627326 | 662.6035 | 974.4168 | 1.485854 | 697.3332 | 1025.49 | 1.828842 | 719.1047 | 1057.507 | 1.357024 | 622.0258 | 914.7438 | 1.837849 | 772.0206 | 1135.324 | 1.14062 | 520.3015 | 765.1492 | 1.663015 | 747.2115 | 1098.84 | 1.367519 | 622.3068 | 915.157 | 1.540673 | 713.1638 | 1048.77
1.771681 | 699.6839 | 1028.947 | 1.629009 | 661.0109 | 972.0749 | 1.489166 | 698.5563 | 1027.289 | 1.833866 | 720.4635 | 1059.505 | 1.36034 | 623.2894 | 916.6021 | 1.842829 | 773.4194 | 1137.382 | 1.144771 | 521.5281 | 766.9531 | 1.666348 | 748.5856 | 1100.861 | 1.370831 | 623.8071 | 917.3633 | 1.550675 | 713.0148 | 1048.551
1.776661 | 701.0662 | 1030.98 | 1.630685 | 659.4748 | 969.8159 | 1.492517 | 699.8555 | 1029.199 | 1.838833 | 721.9772 | 1061.731 | 1.363698 | 624.631 | 918.575 | 1.847845 | 774.9634 | 1139.652 | 1.148132 | 522.7303 | 768.721 | 1.669673 | 749.8318 | 1102.694 | 1.374184 | 625.1826 | 919.3861 | 1.560678 | 712.9991 | 1048.528
1.781687 | 702.5039 | 1033.094 | 1.632354 | 657.8708 | 967.457 | 1.495846 | 701.0633 | 1030.975 | 1.843845 | 723.3901 | 1063.809 | 1.367005 | 625.8349 | 920.3454 | 1.852853 | 776.3664 | 1141.715 | 1.15145 | 524.0243 | 770.624 | 1.67299 | 751.0656 | 1104.508 | 1.377514 | 626.5201 | 921.3531 | 1.564014 | 714.0253 | 1050.037
1.786674 | 703.9028 | 1035.151 | 1.634008 | 656.2913 | 965.1343 | 1.499181 | 702.4288 | 1032.984 | 1.848846 | 724.8701 | 1065.985 | 1.370347 | 627.093 | 922.1955 | 1.857833 | 777.798 | 1143.821 | 1.153938 | 525.123 | 772.2397 | 1.676353 | 752.3805 | 1106.442 | 1.380836 | 627.8309 | 923.2808 | 1.567349 | 715.1578 | 1051.703
1.791677 | 705.2302 | 1037.103 | 1.645675 | 657.4154 | 966.7874 | 1.502535 | 703.7441 | 1034.918 | 1.853843 | 726.3306 | 1068.133 | 1.373686 | 628.4413 | 924.1784 | 1.861179 | 778.9217 | 1145.473 | 1.157288 | 526.3153 | 773.9931 | 1.67968 | 753.7974 | 1108.526 | 1.384191 | 629.1974 | 925.2904 | 1.570698 | 716.3857 | 1053.508
1.795005 | 706.2634 | 1038.623 | 1.650663 | 658.5435 | 968.4464 | 1.505836 | 705.0373 | 1036.82 | 1.857178 | 727.3344 | 1069.609 | 1.377003 | 629.7254 | 926.0668 | 1.866156 | 780.4373 | 1147.702 | 1.159775 | 527.5032 | 775.74 | 1.683014 | 755.0442 | 1110.359 | 1.387504 | 630.5148 | 927.2276 | 1.574003 | 717.67 | 1055.397
1.798356 | 707.2794 | 1040.117 | 1.655685 | 659.8762 | 970.4061 | 1.509184 | 706.3375 | 1038.732 | 1.860518 | 728.3378 | 1071.085 | 1.380356 | 631.0633 | 928.0343 | 1.869514 | 781.4825 | 1149.239 | 1.163189 | 528.6924 | 777.4889 | 1.686361 | 756.3658 | 1112.303 | 1.390853 | 631.8889 | 929.2483 | 1.577353 | 718.854 | 1057.138
1.803339 | 708.6667 | 1042.157 | 1.660672 | 661.3644 | 972.5948 | 1.512507 | 707.7251 | 1040.772 | 1.863832 | 729.4 | 1072.647 | 1.383674 | 632.3586 | 929.9391 | 1.874506 | 782.8702 | 1151.28 | 1.16675 | 530.0138 | 779.432 | 1.689664 | 757.7906 | 1114.398 | 1.394185 | 633.3477 | 931.3936 | 1.580669 | 720.2646 | 1059.213
1.808347 | 710.0006 | 1044.119 | 1.664023 | 662.4107 | 974.1334 | 1.515825 | 709.0201 | 1042.677 | 1.867191 | 730.4152 | 1074.14 | 1.387009 | 633.7416 | 931.9729 | 1.879532 | 784.2291 | 1153.278 | 1.169482 | 531.1061 | 781.0384 | 1.693016 | 759.0596 | 1116.264 | 1.397503 | 634.6321 | 933.2826 | 1.584002 | 721.5228 | 1061.063
1.813353 | 711.1674 | 1045.834 | 1.668997 | 663.9113 | 976.3402 | 1.519186 | 710.1818 | 1044.385 | 1.872166 | 731.8865 | 1076.304 | 1.390343 | 635.0372 | 933.8782 | 1.884501 | 785.4384 | 1155.056 | 1.172317 | 532.318 | 782.8206 | 1.696336 | 760.3127 | 1118.107 | 1.400852 | 635.9558 | 935.2291 | 1.587362 | 722.7462 | 1062.862
1.818342 | 712.4513 | 1047.722 | 1.674012 | 665.3802 | 978.5004 | 1.522507 | 711.3911 | 1046.163 | 1.87552 | 732.9023 | 1077.797 | 1.393651 | 636.4132 | 935.9018 | 1.889509 | 786.7662 | 1157.009 | 1.175215 | 533.7679 | 784.9529 | 1.699674 | 761.5724 | 1119.959 | 1.404176 | 637.3131 | 937.2252 | 1.590675 | 724.0377 | 1064.761
1.823355 | 713.8679 | 1049.806 | 1.679001 | 666.8526 | 980.6656 | 1.525856 | 712.6632 | 1048.034 | 1.880501 | 734.3515 | 1079.929 | 1.397006 | 637.7453 | 937.8607 | 1.894513 | 788.0172 | 1158.849 | 1.17816 | 534.9967 | 786.7599 | 1.70302 | 762.8628 | 1121.857 | 1.407525 | 638.6481 | 939.1884 | 1.594028 | 725.3637 | 1066.711
1.82666 | 714.8889 | 1051.307 | 1.684007 | 668.289 | 982.7779 | 1.529191 | 713.8533 | 1049.784 | 1.885525 | 735.7606 | 1082.001 | 1.400334 | 639.1028 | 939.857 | 1.899511 | 789.3929 | 1160.872 | 1.181213 | 536.2106 | 788.545 | 1.706339 | 763.9385 | 1123.439 | 1.410862 | 639.8771 | 940.9957 | 1.597348 | 726.822 | 1068.856
1.831679 | 716.3289 | 1053.425 | 1.687332 | 669.3745 | 984.3742 | 1.532505 | 715.1439 | 1051.682 | 1.890511 | 737.2252 | 1084.155 | 1.403673 | 640.3402 | 941.6768 | 1.904524 | 790.5944 | 1162.639 | 1.184327 | 537.3156 | 790.1699 | 1.70969 | 765.1765 | 1125.26 | 1.414172 | 641.3347 | 943.1393 | 1.600663 | 728.1816 | 1070.855
1.836667 | 717.7862 | 1055.568 | 1.692344 | 670.9005 | 986.6184 | 1.535852 | 716.3851 | 1053.508 | 1.895505 | 738.6008 | 1086.178 | 1.407028 | 641.6964 | 943.6712 | 1.909499 | 791.7763 | 1164.377 | 1.187507 | 538.7095 | 792.2199 | 1.713011 | 766.5161 | 1127.23 | 1.417518 | 642.6752 | 945.1106 | 1.604011 | 729.464 | 1072.741
1.841693 | 719.028 | 1057.394 | 1.695672 | 671.9314 | 988.1344 | 1.539162 | 717.6898 | 1055.426 | 1.900507 | 739.9813 | 1088.208 | 1.410335 | 642.9333 | 945.4901 | 1.914521 | 793.0701 | 1166.28 | 1.190805 | 540.2184 | 794.4388 | 1.716337 | 767.8542 | 1129.197 | 1.420833 | 643.9777 | 947.026 | 1.607327 | 730.6519 | 1074.488
1.846681 | 720.2725 | 1059.224 | 1.699023 | 672.9705 | 989.6625 | 1.542513 | 718.9931 | 1057.343 | 1.903841 | 741.0288 | 1089.748 | 1.413688 | 644.1574 | 947.2903 | 1.91951 | 794.4006 | 1168.236 | 1.194146 | 541.7529 | 796.6954 | 1.719685 | 769.2191 | 1131.204 | 1.424169 | 645.3102 | 948.9856 | 1.610682 | 731.9213 | 1076.355
1.85166 | 721.587 | 1061.157 | 1.702332 | 674.037 | 991.231 | 1.545858 | 720.2963 | 1059.259 | 1.908855 | 742.3571 | 1091.702 | 1.417005 | 645.4498 | 949.1908 | 1.924509 | 795.7125 | 1170.165 | 1.196407 | 542.803 | 798.2397 | 1.722997 | 770.6976 | 1133.379 | 1.427518 | 646.8044 | 951.183 | 1.614015 | 733.1006 | 1078.089
1.856679 | 722.8124 | 1062.959 | 1.707349 | 675.4958 | 993.3762 | 1.549177 | 721.5231 | 1061.063 | 1.912188 | 743.3707 | 1093.192 | 1.420334 | 646.8991 | 951.3222 | 1.929523 | 796.8691 | 1171.866 | 1.199899 | 544.255 | 800.375 | 1.726349 | 771.8831 | 1135.122 | 1.430837 | 648.1239 | 953.1234 | 1.617336 | 734.4017 | 1080.003
1.86167 | 724.1821 | 1064.974 | 1.712345 | 676.9146 | 995.4626 | 1.552531 | 722.81 | 1062.956 | 1.915505 | 744.427 | 1094.746 | 1.42369 | 648.1922 | 953.2238 | 1.934507 | 797.9672 | 1173.481 | 1.203417 | 545.7753 | 802.6108 | 1.72968 | 773.1089 | 1136.925 | 1.434194 | 649.3052 | 954.8606 | 1.620694 | 735.8106 | 1082.074
1.866694 | 725.4528 | 1066.842 | 1.715697 | 677.9438 | 996.9762 | 1.555835 | 724.1348 | 1064.904 | 1.920507 | 745.8062 | 1096.774 | 1.427009 | 649.5361 | 955.2002 | 1.939518 | 799.2338 | 1175.344 | 1.207055 | 547.2241 | 804.7413 | 1.733001 | 774.3389 | 1138.734 | 1.437513 | 650.6807 | 956.8834 | 1.624 | 737.2784 | 1084.233
1.871672 | 726.7584 | 1068.762 | 1.719003 | 678.9752 | 998.493 | 1.559172 | 725.326 | 1066.656 | 1.925505 | 747.1728 | 1098.784 | 1.430366 | 650.9505 | 957.2801 | 1.944499 | 800.5361 | 1177.259 | 1.210739 | 548.7284 | 806.9535 | 1.736356 | 775.5619 | 1140.532 | 1.440843 | 651.939 | 958.7339 | 1.627347 | 738.6141 | 1086.197
1.876654 | 727.9305 | 1070.486 | 1.724015 | 680.493 | 1000.725 | 1.562509 | 726.5676 | 1068.482 | 1.928844 | 748.2387 | 1100.351 | 1.433688 | 652.2326 | 959.1656 | 1.949509 | 802.007 | 1179.422 | 1.213239 | 549.8399 | 808.5881 | 1.739671 | 776.6788 | 1142.175 | 1.444179 | 653.1716 | 960.5464 | 1.630689 | 739.8579 | 1088.026
1.881682 | 729.0209 | 1072.09 | 1.727323 | 681.5662 | 1002.303 | 1.565831 | 727.8463 | 1070.362 | 1.933857 | 749.6591 | 1102.44 | 1.437008 | 653.4783 | 960.9975 | 1.954521 | 803.4664 | 1181.568 | 1.215794 | 550.8616 | 810.0906 | 1.743019 | 778.1462 | 1144.333 | 1.44749 | 654.4635 | 962.4463 | 1.634 | 741.2057 | 1090.008
1.886672 | 730.2771 | 1073.937 | 1.730669 | 682.6646 | 1003.919 | 1.569183 | 729.2478 | 1072.423 | 1.93719 | 750.6854 | 1103.949 | 1.440344 | 654.7409 | 962.8543 | 1.959506 | 804.7733 | 1183.49 | 1.218368 | 551.9595 | 811.7052 | 1.74635 | 779.3926 | 1146.166 | 1.450853 | 655.8434 | 964.4757 | 1.637353 | 742.5331 | 1091.961
1.891693 | 731.5442 | 1075.8 | 1.73401 | 683.7311 | 1005.487 | 1.572511 | 730.5145 | 1074.286 | 1.942175 | 752.1457 | 1106.097 | 1.443655 | 656.01 | 964.7206 | 1.96452 | 806.2632 | 1185.681 | 1.220956 | 553.085 | 813.3602 | 1.74967 | 780.7466 | 1148.157 | 1.454184 | 657.0889 | 966.3072 | 1.640669 | 743.8583 | 1093.909
1.896663 | 732.991 | 1077.928 | 1.737335 | 684.7593 | 1006.999 | 1.575845 | 731.7444 | 1076.095 | 1.947153 | 753.4263 | 1107.98 | 1.447015 | 657.347 | 966.6867 | 1.969489 | 807.7457 | 1187.861 | 1.223608 | 554.2499 | 815.0734 | 1.75302 | 781.9778 | 1149.967 | 1.457514 | 658.4122 | 968.2533 | 1.644008 | 745.0469 | 1095.657
1.901676 | 734.3431 | 1079.916 | 1.740694 | 685.8696 | 1008.632 | 1.579188 | 733.1111 | 1078.105 | 1.952186 | 754.6025 | 1109.71 | 1.450352 | 658.6561 | 968.612 | 1.974511 | 809.2372 | 1190.055 | 1.226283 | 555.421 | 816.7955 | 1.756341 | 783.2734375 | 1151.873 | 1.460867 | 659.7491 | 970.2192 | 1.647357 | 746.4844 | 1097.771
1.906682 | 735.8052 | 1082.066 | 1.745666 | 687.1951 | 1010.581 | 1.582497 | 734.3536 | 1079.932 | 1.957171 | 755.951 | 1111.693 | 1.453673 | 659.8697 | 970.3966 | 1.979523 | 810.6942 | 1192.197 | 1.228966 | 556.5911 | 818.5163 | 1.759693 | 784.3723 | 1153.489 | 1.46417 | 660.9889 | 972.0425 | 1.650674 | 747.857 | 1099.79
1.911677 | 737.0058 | 1083.832 | 1.750671 | 688.6143 | 1012.668 | 1.585858 | 735.5176 | 1081.644 | 1.962189 | 757.2947 | 1113.669 | 1.457025 | 661.2305 | 972.3977 | 1.984506 | 811.951 | 1194.046 | 1.231712 | 557.7377 | 820.2025 | 1.763026 | 785.6401 | 1155.353 | 1.467514 | 662.285 | 973.9486 | 1.654023 | 749.1536 | 1101.696
1.916691 | 738.1893 | 1085.572 | 1.75399 | 689.7026 | 1014.269 | 1.589178 | 736.8895 | 1083.661 | 1.967168 | 758.7902 | 1115.868 | 1.460327 | 662.6022 | 974.415 | 1.989509 | 813.4248 | 1196.213 | 1.234491 | 558.9802 | 822.0297 | 1.766336 | 786.7637 | 1157.005 | 1.470841 | 663.4845 | 975.7125 | 1.657333 | 750.4235 | 1103.564
1.921663 | 739.4374 | 1087.408 | 1.757351 | 690.7334 | 1015.784 | 1.59251 | 738.3146 | 1085.757 | 1.972171 | 760.2634 | 1118.034 | 1.463674 | 663.8765 | 976.2889 | 1.99449 | 814.8758 | 1198.347 | 1.237273 | 560.2336 | 823.873 | 1.769684 | 787.8913 | 1158.664 | 1.474171 | 664.772 | 977.6058 | 1.660671 | 751.8365 | 1105.642
1.926674 | 740.7892 | 1089.396 | 1.760677 | 691.821 | 1017.384 | 1.595855 | 739.4907 | 1087.486 | 1.977185 | 761.6634 | 1120.093 | 1.467011 | 665.1849 | 978.2131 | 1.999521 | 816.3934 | 1200.579 | 1.240123 | 561.4926 | 825.7243 | 1.772997 | 789.0189 | 1160.322 | 1.477523 | 665.985 | 979.3898 | 1.664016 | 753.0988 | 1107.498
1.931677 | 742.0188 | 1091.204 | 1.765697 | 693.2178 | 1019.438 | 1.599166 | 740.7853 | 1089.39 | 1.982176 | 762.9759 | 1122.023 | 1.470331 | 666.5125 | 980.1654 | 2.002838 | 817.4551 | 1202.14 | 1.243007 | 562.7903 | 827.6328 | 1.776335 | 790.2614 | 1162.149 | 1.480842 | 667.4112 | 981.487 | 1.667336 | 754.3954 | 1109.405
1.93667 | 743.214 | 1092.962 | 1.770664 | 694.5725 | 1021.43 | 1.60252 | 742.0969 | 1091.319 | 1.985527 | 764.0109 | 1123.545 | 1.473686 | 667.7906 | 982.0451 | 2.006196 | 818.5051 | 1203.684 | 1.245891 | 564.1484375 | 829.6301 | 1.779681 | 791.299 | 1163.675 | 1.484186 | 668.7661 | 983.4796 | 1.670695 | 755.7415 | 1111.384
1.941689 | 744.2184 | 1094.439 | 1.775677 | 695.9988 | 1023.528 | 1.605851 | 743.2949 | 1093.081 | 1.988835 | 765.1036 | 1125.152 | 1.477011 | 669.0301 | 983.8678 | 2.0095 | 819.5684 | 1205.248 | 1.248832 | 565.4074 | 831.4815 | 1.783002 | 792.4915 | 1165.429 | 1.487517 | 670.2183 | 985.6152 | 1.674018 | 756.9442 | 1113.153
1.946668 | 745.4575 | 1096.261 | 1.780674 | 697.5251 | 1025.772 | 1.609182 | 744.532 | 1094.9 | 1.993848 | 766.5469 | 1127.275 | 1.480359 | 670.265 | 985.6838 | 2.012837 | 820.5789 | 1206.734 | 1.251824 | 566.5775 | 833.2021 | 1.786361 | 793.6666 | 1167.157 | 1.49084 | 671.5729 | 987.6073 | 1.677343 | 758.1712 | 1114.958
1.951686 | 746.5959 | 1097.935 | 1.784018 | 698.5574 | 1027.29 | 1.612522 | 745.7918 | 1096.753 | 1.997168 | 767.5558 | 1128.759 | 1.483684 | 671.5575 | 987.5846 | 2.016181 | 821.6071 | 1208.246 | 1.254806 | 567.7522 | 834.9297 | 1.789676 | 794.8641 | 1168.918 | 1.494194 | 672.9821 | 989.6796 | 1.680686 | 759.4469 | 1116.834
1.956681 | 747.8903 | 1099.839 | 1.787335 | 699.6004 | 1028.824 | 1.615832 | 747.0941 | 1098.668 | 2.002181 | 768.9557 | 1130.817 | 1.486998 | 672.9255 | 989.5964 | 2.021175 | 823.0648 | 1210.389 | 1.257862 | 569.0117 | 836.7819 | 1.793008 | 796.098 | 1170.732 | 1.497505 | 674.2216 | 991.5023 | 1.683995 | 760.7023 | 1118.68
1.961678 | 749.1929 | 1101.754 | 1.792352 | 700.9455 | 1030.802 | 1.61918 | 748.2814 | 1100.414 | 2.007167 | 770.2625 | 1132.739 | 1.490351 | 674.2356 | 991.5229 | 2.02618 | 824.6274 | 1212.687 | 1.260932 | 570.3567 | 838.7598 | 1.796343 | 797.3551 | 1172.581 | 1.50085 | 675.5798 | 993.4998 | 1.687344 | 761.9213 | 1120.472
1.966703 | 750.438 | 1103.585 | 1.797338 | 702.2198 | 1032.676 | 1.622511 | 749.5733 | 1102.314 | 2.01219 | 771.6803 | 1134.824 | 1.493668 | 675.5493 | 993.4549 | 2.029518 | 825.6479 | 1214.188 | 1.264021 | 571.5922 | 840.5767 | 1.799659 | 798.429 | 1174.16 | 1.504185 | 676.8741 | 995.4032 | 1.69068 | 763.3982 | 1122.644
1.971675 | 751.5622 | 1105.239 | 1.802342 | 703.4445 | 1034.477 | 1.625839 | 750.8638 | 1104.211 | 2.015503 | 772.7087 | 1136.336 | 1.49701 | 676.8113 | 995.3108 | 2.0345 | 827.1022 | 1216.327 | 1.267176 | 572.9106 | 842.5156 | 1.80302 | 799.703125 | 1176.034 | 1.507504 | 678.1674 | 997.3049 | 1.694018 | 764.7771 | 1124.672
1.976684 | 752.5744 | 1106.727 | 1.80735 | 704.8416 | 1036.532 | 1.629202 | 752.1797 | 1106.147 | 2.020524 | 774.1483 | 1138.453 | 1.500355 | 677.9454 | 996.9785 | 2.037833 | 828.1691 | 1217.896 | 1.270342 | 574.3025 | 844.5625 | 1.806347 | 800.9772 | 1177.908 | 1.510863 | 679.4559 | 999.1999 | 1.69737 | 766.1343 | 1126.668
1.98166 | 753.6161 | 1108.259 | 1.812333 | 706.1734 | 1038.49 | 1.632507 | 753.4656 | 1108.038 | 2.025505 | 775.6376 | 1140.644 | 1.503668 | 679.1463 | 998.7446 | 2.04118 | 829.2758 | 1219.523 | 1.273551 | 575.6657 | 846.5672 | 1.809681 | 802.0826 | 1179.533 | 1.514178 | 680.7046 | 1001.036 | 1.700677 | 767.5482 | 1128.747
1.986675 | 754.7523 | 1109.93 | 1.817358 | 707.4316 | 1040.341 | 1.635852 | 754.7368 | 1109.907 | 2.028855 | 776.675 | 1142.169 | 1.507023 | 680.4872 | 1000.716 | 2.044493 | 830.3894 | 1221.161 | 1.27681 | 576.976 | 848.494 | 1.813031 | 803.369 | 1181.425 | 1.517519 | 681.941 | 1002.854 | 1.704014 | 768.8997 | 1130.735
1.991692 | 755.9901 | 1111.75 | 1.82234 | 708.6832 | 1042.181 | 1.639179 | 755.9545 | 1111.698 | 2.033845 | 778.2548 | 1144.492 | 1.510347 | 681.6683 | 1002.453 | 2.047848 | 831.5201 | 1222.824 | 1.280055 | 578.3242 | 850.4767 | 1.816333 | 804.5658 | 1183.185 | 1.520847 | 683.1105 | 1004.574 | 1.707334 | 770.2088 | 1132.66
1.996667 | 757.0627 | 1113.327 | 1.827342 | 709.9702 | 1044.074 | 1.642493 | 757.1143 | 1113.403 | 2.037202 | 779.2562 | 1145.965 | 1.513679 | 682.9669 | 1004.363 | 2.051178 | 832.655 | 1224.493 | 1.283366 | 579.6906 | 852.4862 | 1.819681 | 805.6647 | 1184.801 | 1.524162 | 684.4332 | 1006.519 | 1.710663 | 771.5552 | 1134.64
2.001678 | 758.1031 | 1114.858 | 1.832338 | 711.25 | 1045.956 | 1.645849 | 758.4316 | 1115.341 | 2.042175 | 780.7283 | 1148.13 | 1.51702 | 684.4346 | 1006.522 | 2.054501 | 833.7216 | 1226.061 | 1.28669 | 581.1328 | 854.607 | 1.823005 | 806.8555 | 1186.552 | 1.527514 | 685.6311 | 1008.281 | 1.714022 | 772.8515 | 1136.546
2.006665 | 759.1624 | 1116.415 | 1.837333 | 712.4907 | 1047.78 | 1.649179 | 759.6149 | 1117.081 | 2.047179 | 782.1179 | 1150.173 | 1.520331 | 685.7223 | 1008.415 | 2.057856 | 834.8065 | 1227.657 | 1.289997 | 582.4097 | 856.4848 | 1.82634 | 808.1415 | 1188.443 | 1.53084 | 686.9421 | 1010.209 | 1.717339 | 774.11 | 1138.397
2.011685 | 760.3796 | 1118.205 | 1.842362 | 713.5728 | 1049.372 | 1.65253 | 760.9549 | 1119.051 | 2.052168 | 783.4327 | 1152.107 | 1.523685 | 686.8683 | 1010.101 | 2.061172 | 835.8419 | 1229.179 | 1.293352 | 583.7729 | 858.4896 | 1.829687 | 809.2582 | 1190.086 | 1.534178 | 688.1942 | 1012.05 | 1.720686 | 775.4476 | 1140.364
2.016695 | 761.4631 | 1119.799 | 1.847336 | 714.7185 | 1051.057 | 1.655864 | 762.2651 | 1120.978 | 2.057169 | 784.9326 | 1154.313 | 1.527009 | 688.1994 | 1012.058 | 2.064521 | 837.0261 | 1230.921 | 1.296673 | 585.1731 | 860.5487 | 1.833006 | 810.6255 | 1192.096 | 1.537531 | 689.5842 | 1014.094 | 1.724024 | 776.7779 | 1142.32
2.021667 | 762.7117 | 1121.635 | 1.852343 | 715.7448 | 1052.566 | 1.659176 | 763.5914 | 1122.928 | 2.060513 | 785.9705 | 1155.839 | 1.530347 | 689.4845 | 1013.948 | 2.069503 | 838.4192 | 1232.969 | 1.300014 | 586.56 | 862.5882 | 1.836354 | 811.941 | 1194.031 | 1.540839 | 690.8486 | 1015.954 | 1.727331 | 778.0901 | 1144.25
2.02668 | 763.7639 | 1123.182 | 1.857335 | 716.8264 | 1054.156 | 1.662517 | 764.8365 | 1124.76 | 2.065507 | 787.4427 | 1158.004 | 1.533699 | 690.8023 | 1015.886 | 2.072854 | 839.4601 | 1234.5 | 1.303358 | 587.8176 | 864.4376 | 1.839682 | 813.1755 | 1195.846 | 1.544188 | 692.0748 | 1017.757 | 1.730682 | 779.4004 | 1146.177
2.031667 | 764.9356 | 1124.905 | 1.862335 | 717.9247 | 1055.772 | 1.665827 | 766.184 | 1126.741 | 2.068842 | 788.4547 | 1159.492 | 1.537003 | 692.1124 | 1017.812 | 2.076184 | 840.4889 | 1236.013 | 1.306664 | 589.2906 | 866.6039 | 1.843004 | 814.3818 | 1197.62 | 1.5475 | 693.3779 | 1019.673 | 1.733998 | 780.7278 | 1148.129
2.036685 | 766.0184 | 1126.498 | 1.869025 | 719.252 | 1057.724 | 1.669173 | 767.5031 | 1128.681 | 2.073825 | 789.8398 | 1161.529 | 1.540347 | 693.3853 | 1019.684 | 2.079514 | 841.563 | 1237.593 | 1.310014 | 590.678 | 868.6442 | 1.846359 | 815.5906 | 1199.398 | 1.55083 | 694.7575 | 1021.702 | 1.737347 | 781.9904 | 1149.986
2.041682 | 767.1162 | 1128.112 | 1.874005 | 720.2842 | 1059.241 | 1.672526 | 768.8587 | 1130.675 | 2.078853 | 791.1595 | 1163.47 | 1.543672 | 694.7372 | 1021.672 | 2.082869 | 842.678 | 1239.232 | 1.313323 | 592.0217 | 870.6201 | 1.84967 | 816.8348 | 1201.228 | 1.554183 | 696.1009 | 1023.678 | 1.740685 | 783.2063 | 1151.774
2.046662 | 768.316 | 1129.876 | 1.878988 | 721.3305 | 1060.78 | 1.67584 | 770.2208 | 1132.678 | 2.08218 | 792.1656 | 1164.949 | 1.546992 | 695.9265 | 1023.421 | 2.086179 | 843.7682 | 1240.836 | 1.31667 | 593.4087 | 872.6598 | 1.853017 | 818.0637 | 1203.035 | 1.557505 | 697.459 | 1025.675 | 1.744006 | 784.4868 | 1153.657
2.051683 | 769.3351 | 1131.375 | 1.884015 | 722.4312 | 1062.399 | 1.679198 | 771.4929 | 1134.548 | 2.087199 | 793.6077 | 1167.07 | 1.550352 | 696.9907 | 1024.986 | 2.089522 | 844.8781 | 1242.468 | 1.320016 | 594.7454 | 874.6255 | 1.856351 | 819.2561 | 1204.788 | 1.560864 | 698.8755 | 1027.758 | 1.747357 | 785.8031 | 1155.593
2.056663 | 770.5524 | 1133.165 | 1.889003 | 723.5935 | 1064.108 | 1.68251 | 772.7563 | 1136.406 | 2.092165 | 795.1196 | 1169.294 | 1.553673 | 698.28 | 1026.882 | 2.092845 | 845.8916 | 1243.958 | 1.323336 | 596.0046 | 876.4773 | 1.859671 | 820.4172 | 1206.496 | 1.564183 | 700.3116 | 1029.87 | 1.750669 | 787.0366 | 1157.407
2.061678 | 771.5993 | 1134.705 | 1.895671 | 724.8466 | 1065.951 | 1.685841 | 774.0243 | 1138.271 | 2.097181 | 796.5546 | 1171.404 | 1.557025 | 699.4846 | 1028.654 | 2.096158 | 846.9786 | 1245.557 | 1.326694 | 597.2459 | 878.3028 | 1.863026 | 821.6542 | 1208.315 | 1.567508 | 701.431 | 1031.516 | 1.75401 | 788.3254 | 1159.302
2.066668 | 772.7688 | 1136.425 | 1.90068 | 725.9117 | 1067.517 | 1.689183 | 775.1542 | 1139.933 | 2.102172 | 798.0248 | 1173.566 | 1.560357 | 700.6992 | 1030.44 | 2.099513 | 848.1077 | 1247.217 | 1.330013 | 598.6041 | 880.3001 | 1.866344 | 822.938 | 1210.203 | 1.570842 | 702.7492 | 1033.455 | 1.757348 | 789.6171875 | 1161.202
2.071674 | 773.8181 | 1137.968 | 1.907336 | 727.1244 | 1069.301 | 1.692498 | 776.4006 | 1141.766 | 2.107182 | 799.5609 | 1175.825 | 1.563673 | 702.0458 | 1032.42 | 2.102839 | 849.1693 | 1248.778 | 1.333339 | 599.8936 | 882.1965 | 1.869685 | 824.0844 | 1211.889 | 1.574152 | 703.9501 | 1035.221 | 1.760662 | 790.9979 | 1163.232
2.076686 | 774.8932 | 1139.549 | 1.91235 | 728.1755 | 1070.846 | 1.695853 | 777.6018 | 1143.532 | 2.112188 | 800.9952 | 1177.934 | 1.567019 | 703.3795 | 1034.382 | 2.107862 | 850.62 | 1250.912 | 1.336682 | 601.2659 | 884.2146 | 1.873014 | 825.2927 | 1213.666 | 1.577514 | 705.3478 | 1037.276 | 1.764021 | 792.3621 | 1165.238
2.08334 | 776.2154 | 1141.493 | 1.917358 | 729.2062 | 1072.362 | 1.699182 | 778.7525 | 1145.224 | 2.117158 | 802.3693 | 1179.955 | 1.570326 | 704.4387 | 1035.939 | 2.111172 | 851.6578 | 1252.438 | 1.340002 | 602.6599 | 886.2646 | 1.876328 | 826.4628 | 1215.387 | 1.580853 | 706.448 | 1038.894 | 1.76734 | 793.6763 | 1167.171
2.088346 | 777.3238 | 1143.123 | 1.922323 | 730.3688 | 1074.072 | 1.702514 | 780.0194 | 1147.087 | 2.122183 | 803.7291 | 1181.955 | 1.573681 | 705.714 | 1037.815 | 2.114512 | 852.7252 | 1254.008 | 1.343356 | 604.048 | 888.3058 | 1.879679 | 827.6448 | 1217.125 | 1.584178 | 707.9813 | 1041.149 | 1.770672 | 794.9549 | 1169.051
2.093365 | 778.3375 | 1144.614 | 1.927344 | 731.4053 | 1075.596 | 1.705859 | 781.3112 | 1148.987 | 2.127165 | 805.163 | 1184.063 | 1.577023 | 706.9585 | 1039.645 | 2.117839 | 853.7793 | 1255.558 | 1.346685 | 605.5051 | 890.4487 | 1.883005 | 828.7283 | 1218.718 | 1.587528 | 709.2888 | 1043.072 | 1.774023 | 796.2473 | 1170.952
2.098343 | 779.3698 | 1146.132 | 1.932331 | 732.5963 | 1077.348 | 1.709164 | 782.4694 | 1150.69 | 2.132172 | 806.6316 | 1186.223 | 1.580343 | 708.0118 | 1041.194 | 2.121156 | 854.8346 | 1257.11 | 1.350013 | 606.8605 | 892.442 | 1.886347 | 829.91 | 1220.456 | 1.59083 | 710.6445 | 1045.065 | 1.777336 | 797.5112 | 1172.811
2.103359 | 780.4786 | 1147.763 | 1.937346 | 733.6715 | 1078.929 | 1.712516 | 783.712 | 1152.518 | 2.135496 | 807.6804 | 1187.765 | 1.583697 | 709.1597 | 1042.882 | 2.124521 | 855.9999 | 1258.823 | 1.353361 | 608.2999 | 894.5587 | 1.889697 | 830.9995 | 1222.058 | 1.594181 | 711.9907 | 1047.045 | 1.780691 | 798.6968 | 1174.554
2.108329 | 781.5249 | 1149.301 | 1.942343 | 734.8482 | 1080.659 | 1.71584 | 785.0607 | 1154.501 | 2.140513 | 809.1688 | 1189.954 | 1.587003 | 710.3691 | 1044.66 | 2.127846 | 857.1721 | 1260.547 | 1.356674 | 609.5692 | 896.4252 | 1.893004 | 832.1999 | 1223.823 | 1.597513 | 713.3665 | 1049.068 | 1.784011 | 800.0242 | 1176.506
2.113343 | 782.7641 | 1151.124 | 1.947336 | 735.9431 | 1082.269 | 1.719169 | 786.3069 | 1156.334 | 2.143837 | 810.171 | 1191.428 | 1.59034 | 711.4377 | 1046.232 | 2.131187 | 858.1964 | 1262.054 | 1.360025 | 610.9212 | 898.4135 | 1.896354 | 833.4611 | 1225.678 | 1.600837 | 714.498 | 1050.732 | 1.787339 | 801.302 | 1178.385
2.118363 | 783.9471 | 1152.863 | 1.952355 | 737.0614 | 1083.914 | 1.72252 | 787.4618 | 1158.032 | 2.148848 | 811.6304 | 1193.574 | 1.59533 | 712.9933 | 1048.52 | 2.134528 | 859.3777 | 1263.791 | 1.363352 | 612.1897 | 900.279 | 1.899664 | 834.6259 | 1227.391 | 1.604191 | 715.7196 | 1052.529 | 1.790684 | 802.6556 | 1180.376
2.123337 | 785.1255 | 1154.596 | 1.957335 | 738.1631 | 1085.534 | 1.725834 | 788.7404 | 1159.912 | 2.153844 | 812.9696 | 1195.544 | 1.598677 | 714.0534 | 1050.079 | 2.137832 | 860.4608 | 1265.383 | 1.366673 | 613.4996 | 902.2053 | 1.902997 | 835.916 | 1229.288 | 1.607514 | 717.017 | 1054.437 | 1.794006 | 803.9189 | 1182.234
2.128341 | 786.2284 | 1156.218 | 1.962351 | 739.3039 | 1087.212 | 1.729181 | 789.9888 | 1161.748 | 2.158841 | 814.2787 | 1197.469 | 1.602018 | 715.1962 | 1051.759 | 2.14118 | 861.5462 | 1266.98 | 1.370023 | 614.7075 | 903.9816 | 1.90635 | 837.2347 | 1231.227 | 1.610858 | 718.2131 | 1056.196 | 1.797363 | 805.2222 | 1184.15
2.133322 | 787.3465 | 1157.862 | 1.967358 | 740.4327 | 1088.872 | 1.732518 | 791.1252 | 1163.419 | 2.16387 | 815.5232 | 1199.299 | 1.605335 | 716.2584 | 1053.321 | 2.144502 | 862.6362 | 1268.583 | 1.373337 | 616.1119 | 906.0469 | 1.90967 | 838.5313 | 1233.134 | 1.614181 | 719.502 | 1058.091 | 1.800684 | 806.3865 | 1185.862
2.138349 | 788.4172 | 1159.437 | 1.972346 | 741.7319 | 1090.782 | 1.73584 | 792.2989 | 1165.145 | 2.168841 | 816.8834 | 1201.299 | 1.608689 | 717.3298 | 1054.897 | 2.14784 | 863.7288 | 1270.189 | 1.376686 | 617.399 | 907.9398 | 1.91303 | 839.817 | 1235.025 | 1.617496 | 720.8324 | 1060.048 | 1.804005 | 807.7454 | 1187.861
2.14335 | 789.6218 | 1161.208 | 1.977353 | 742.9257 | 1092.538 | 1.739194 | 793.6379 | 1167.115 | 2.173856 | 818.246 | 1203.303 | 1.612004 | 718.4172 | 1056.496 | 2.152848 | 865.3539 | 1272.579 | 1.380016 | 618.7659 | 909.9498 | 1.916348 | 841.0048 | 1236.772 | 1.620848 | 722.107 | 1061.922 | 1.807351 | 808.9722 | 1189.665
2.148336 | 790.8086 | 1162.954 | 1.982321 | 744.1049 | 1094.272 | 1.742504 | 794.8846 | 1168.948 | 2.178834 | 819.5928 | 1205.283 | 1.615341 | 719.4876 | 1058.07 | 2.156177 | 866.3799 | 1274.088 | 1.383334 | 620.09375 | 911.9026 | 1.91967 | 842.1338 | 1238.432 | 1.624166 | 723.3998 | 1063.823 | 1.810657 | 810.2656 | 1191.567
2.153352 | 792.0428 | 1164.769 | 1.987347 | 745.4116 | 1096.193 | 1.745847 | 796.0507 | 1170.663 | 2.183841 | 821.0399 | 1207.412 | 1.618692 | 720.4907 | 1059.545 | 2.159522 | 867.4265 | 1275.627 | 1.386679 | 621.5051 | 913.9781 | 1.923007 | 843.3531 | 1240.225 | 1.62751 | 724.5838 | 1065.564 | 1.814006 | 811.4693 | 1193.337
2.158336 | 793.1416 | 1166.385 | 1.992344 | 746.6198 | 1097.97 | 1.749184 | 797.2974 | 1172.496 | 2.188867 | 822.4702 | 1209.515 | 1.622001 | 721.57 | 1061.132 | 2.162827 | 868.5513 | 1277.281 | 1.38999 | 622.82 | 915.9118 | 1.926319 | 844.5602 | 1242 | 1.630852 | 725.8088 | 1067.366 | 1.817345 | 812.7876 | 1195.276
2.163358 | 794.149 | 1167.866 | 1.997342 | 747.999 | 1099.999 | 1.75251 | 798.5351 | 1174.316 | 2.193836 | 823.8283 | 1211.512 | 1.625353 | 722.6796 | 1062.764 | 2.167849 | 870.1142 | 1279.58 | 1.393335 | 624.2703 | 918.0445 | 1.929682 | 845.7338 | 1243.726 | 1.634166 | 727.1417 | 1069.326 | 1.82067 | 813.9622 | 1197.003
2.168354 | 795.1968 | 1169.407 | 2.002349 | 749.1195 | 1101.646 | 1.755868 | 799.6381 | 1175.938 | 2.198837 | 825.1118 | 1213.4 | 1.628675 | 723.8047 | 1064.419 | 2.171161 | 871.1583 | 1281.115 | 1.396673 | 625.5468 | 919.9218 | 1.933016 | 846.9591 | 1245.528 | 1.637522 | 728.4651 | 1071.272 | 1.824028 | 815.2336 | 1198.873
2.173341 | 796.3615 | 1171.12 | 2.007319 | 750.4482 | 1103.6 | 1.759175 | 800.8066 | 1177.657 | 2.203827 | 826.554 | 1215.521 | 1.632003 | 724.9657 | 1066.126 | 2.174513 | 872.3003 | 1282.795 | 1.399997 | 626.9881 | 922.0413 | 1.936344 | 848.2468 | 1247.422 | 1.640844 | 729.7138 | 1073.109 | 1.827336 | 816.5052 | 1200.743
2.178352 | 797.5218 | 1172.826 | 2.012355 | 751.7233 | 1105.475 | 1.76251 | 802.091 | 1179.546 | 2.207184 | 827.5709 | 1217.016 | 1.635359 | 726.1528 | 1067.872 | 2.17784 | 873.3083 | 1284.277 | 1.403361 | 628.296 | 923.9646 | 1.939697 | 849.388 | 1249.1 | 1.644182 | 731.1272 | 1075.187 | 1.830676 | 817.8253 | 1202.684
2.183329 | 798.6711 | 1174.516 | 2.017349 | 753.0892 | 1107.484 | 1.765845 | 803.2985 | 1181.321 | 2.212174 | 828.8965 | 1218.965 | 1.638674 | 727.2902 | 1069.544 | 2.181161 | 874.4033 | 1285.887 | 1.406675 | 629.6326 | 925.9303 | 1.942994 | 850.5701 | 1250.838 | 1.647523 | 732.5319 | 1077.253 | 1.834004 | 819.1365 | 1204.612
2.188348 | 799.808 | 1176.188 | 2.022348 | 754.4086 | 1109.424 | 1.769158 | 804.4079 | 1182.953 | 2.21718 | 830.2448 | 1220.948 | 1.642024 | 728.3957 | 1071.17 | 2.186179 | 875.9118 | 1288.106 | 1.410013 | 630.8774 | 927.7609 | 1.946347 | 851.8636 | 1252.741 | 1.650837 | 733.7741 | 1079.08 | 1.837327 | 820.4292 | 1206.514
2.193328 | 800.9335 | 1177.843 | 2.027343 | 755.6965 | 1111.318 | 1.772512 | 805.6757 | 1184.817 | 2.222183 | 831.4556 | 1222.729 | 1.645341 | 729.6056 | 1072.949 | 2.189504 | 876.9966 | 1289.701 | 1.41335 | 632.2079 | 929.7175 | 1.949678 | 853.1487 | 1254.631 | 1.654191 | 735.0361 | 1080.935 | 1.84069 | 821.6971 | 1208.378
2.198338 | 801.9774 | 1179.378 | 2.032327 | 756.9705 | 1113.192 | 1.775842 | 806.873 | 1186.578 | 2.227168 | 832.7228 | 1224.592 | 1.648669 | 730.7321 | 1074.606 | 2.192855 | 878.1254 | 1291.361 | 1.41666 | 633.5439 | 931.6823 | 1.953001 | 854.2392 | 1256.234 | 1.657514 | 736.3784 | 1082.909 | 1.844009 | 822.9147 | 1210.169
2.203351 | 803.1497 | 1181.103 | 2.037355 | 758.2687 | 1115.101 | 1.779179 | 808.0775 | 1188.349 | 2.232193 | 834.1382 | 1226.674 | 1.652017 | 731.9144 | 1076.345 | 2.196167 | 879.2282 | 1292.983 | 1.420018 | 634.7997 | 933.5289 | 1.956354 | 855.4897 | 1258.073 | 1.660853 | 737.6309 | 1084.751 | 1.847355 | 824.2549 | 1212.14
2.20833 | 804.2444 | 1182.712 | 2.042339 | 759.584 | 1117.035 | 1.782528 | 809.2309 | 1190.045 | 2.237181 | 835.3146 | 1228.404 | 1.655335 | 733.0994 | 1078.087 | 2.201186 | 880.9214 | 1295.473 | 1.423347 | 636.0769 | 935.4072 | 1.959679 | 856.7634 | 1259.946 | 1.664201 | 738.9415 | 1086.679 | 1.850692 | 825.4878 | 1213.953
2.213349 | 805.5052 | 1184.566 | 2.047343 | 760.7846 | 1118.801 | 1.785835 | 810.3981 | 1191.762 | 2.242181 | 836.608 | 1230.306 | 1.658691 | 734.3907 | 1079.986 | 2.206175 | 882.4984 | 1297.792 | 1.426688 | 637.3529 | 937.2837 | 1.963024 | 857.8829 | 1261.592 | 1.667512 | 740.2206 | 1088.56 | 1.854001 | 826.7532 | 1215.814
2.218345 | 806.5256 | 1186.067 | 2.05234 | 762.026 | 1120.626 | 1.789184 | 811.4425 | 1193.298 | 2.247179 | 837.7917 | 1232.047 | 1.662024 | 735.5984 | 1081.762 | 2.209537 | 883.5204 | 1299.295 | 1.430032 | 638.7419 | 939.3264 | 1.966346 | 859.0195 | 1263.264 | 1.670856 | 741.5673 | 1090.54 | 1.85735 | 828.0726 | 1217.754
2.223353 | 807.6246 | 1187.683 | 2.057327 | 763.3942 | 1122.639 | 1.794158 | 812.8965 | 1195.436 | 2.252163 | 839.1039 | 1233.976 | 1.665339 | 736.8569 | 1083.613 | 2.212849 | 884.5566 | 1300.818 | 1.433337 | 640.0289 | 941.2189 | 1.96966 | 860.3973 | 1265.29 | 1.674176 | 742.8293 | 1092.396 | 1.860667 | 829.3501 | 1219.632
2.230021 | 808.9491 | 1189.631 | 2.062347 | 764.7635 | 1124.652 | 1.79752 | 813.9146 | 1196.933 | 2.257184 | 840.4627 | 1235.975 | 1.66869 | 738.0346 | 1085.345 | 2.216186 | 885.6279 | 1302.394 | 1.436681 | 641.3574 | 943.1726 | 1.973015 | 861.59375 | 1267.05 | 1.677495 | 744.1083 | 1094.277 | 1.864009 | 830.6377 | 1221.526
2.234994 | 810.1122 | 1191.342 | 2.067325 | 766.17 | 1126.721 | 1.802506 | 815.4543 | 1199.197 | 2.262157 | 841.8386 | 1237.998 | 1.671998 | 739.0613 | 1086.855 | 2.221169 | 887.1488 | 1304.631 | 1.439994 | 642.6477 | 945.0702 | 1.97633 | 862.7832 | 1268.799 | 1.68085 | 745.3182 | 1096.056 | 1.867355 | 831.8801 | 1223.353
2.240015 | 811.1957 | 1192.935 | 2.072346 | 767.5284 | 1128.718 | 1.805865 | 816.5643 | 1200.83 | 2.26718 | 843.2747 | 1240.11 | 1.675339 | 740.0795 | 1088.352 | 2.224503 | 888.2251 | 1306.213 | 1.443334 | 644.0342 | 947.1092 | 1.979677 | 863.9324 | 1270.489 | 1.68417 | 746.7725 | 1098.195 | 1.87067 | 833.1201 | 1225.177
2.245018 | 812.2816 | 1194.532 | 2.077346 | 768.9445 | 1130.801 | 1.809183 | 817.7274 | 1202.54 | 2.272177 | 844.622 | 1242.091 | 1.678684 | 741.1787 | 1089.969 | 2.229508 | 889.7222 | 1308.415 | 1.44669 | 645.2737 | 948.9319 | 1.983018 | 865.144 | 1272.271 | 1.687524 | 747.9997 | 1100 | 1.874023 | 834.399 | 1227.057
2.250003 | 813.3569 | 1196.113 | 2.082337 | 770.051 | 1132.428 | 1.812505 | 818.8956 | 1204.258 | 2.27717 | 845.7764 | 1243.789 | 1.682011 | 742.2736 | 1091.579 | 2.232854 | 890.7716 | 1309.958 | 1.450003 | 646.5884 | 950.8654 | 1.986331 | 866.248 | 1273.894 | 1.690854 | 749.2775 | 1101.879 | 1.877342 | 835.6582 | 1228.909
2.256665 | 814.562 | 1197.885 | 2.08735 | 771.2934 | 1134.255 | 1.815849 | 820.2152 | 1206.199 | 2.282181 | 846.9794 | 1245.558 | 1.685372 | 743.3161 | 1093.112 | 2.236195 | 891.9131 | 1311.637 | 1.453356 | 647.8118 | 952.6644 | 1.989688 | 867.4848 | 1275.713 | 1.694173 | 750.5315 | 1103.723 | 1.880677 | 836.8867 | 1230.716
2.261672 | 815.5659 | 1199.362 | 2.092338 | 772.5164 | 1136.053 | 1.819165 | 821.4548 | 1208.022 | 2.287173 | 848.2439 | 1247.417 | 1.68868 | 744.6057 | 1095.008 | 2.241172 | 893.46 | 1313.912 | 1.456673 | 649.1903 | 954.6916 | 1.993009 | 868.6809 | 1277.472 | 1.697518 | 751.7137 | 1105.461 | 1.884024 | 838.1405 | 1232.56
2.266672 | 816.6657 | 1200.979 | 2.097367 | 773.9031 | 1138.093 | 1.822518 | 822.6915 | 1209.84 | 2.290534 | 849.2541 | 1248.903 | 1.692015 | 745.8014 | 1096.767 | 2.244503 | 894.6349 | 1315.64 | 1.459993 | 650.4049 | 956.4778 | 1.996351 | 869.8891 | 1279.249 | 1.700825 | 752.7953 | 1107.052 | 1.887334 | 839.4465 | 1234.48
2.271693 | 817.778 | 1202.615 | 2.102347 | 775.2505 | 1140.074 | 1.82585 | 823.8718 | 1211.576 | 2.295504 | 850.6734 | 1250.99 | 1.695338 | 746.9258 | 1098.42 | 2.247814 | 895.7421875 | 1317.268 | 1.463348 | 651.6827 | 958.357 | 1.999687 | 871.1926 | 1281.166 | 1.704181 | 753.9987 | 1108.822 | 1.890686 | 840.5868 | 1236.157
2.276663 | 818.9864 | 1204.392 | 2.107339 | 776.5244 | 1141.948 | 1.829175 | 825.0369 | 1213.29 | 2.300519 | 852.0406 | 1253.001 | 1.698659 | 748.0363 | 1100.053 | 2.251178 | 896.897 | 1318.966 | 1.466663 | 652.7697 | 959.9554 | 2.003003 | 872.466 | 1283.038 | 1.707523 | 755.2798 | 1110.706 | 1.89401 | 841.8995 | 1238.088
2.281678 | 820.0867 | 1206.01 | 2.112342 | 777.6175 | 1143.555 | 1.832525 | 826.0675 | 1214.805 | 2.3055 | 853.4998 | 1255.147 | 1.702019 | 749.1746 | 1101.727 | 2.25451 | 897.999 | 1320.587 | 1.470015 | 654.1292 | 961.9546 | 2.006355 | 873.6392 | 1284.764 | 1.710848 | 756.5444 | 1112.565 | 1.897344 | 843.1031 | 1239.857
2.286676 | 821.1458 | 1207.567 | 2.117339 | 778.9908 | 1145.575 | 1.835833 | 827.2255 | 1216.508 | 2.31051 | 854.8837 | 1257.182 | 1.707005 | 750.7001 | 1103.971 | 2.257841 | 899.0773 | 1322.173 | 1.473348 | 655.4191 | 963.8517 | 2.009679 | 874.7629 | 1286.416 | 1.7142 | 757.827 | 1114.451 | 1.900696 | 844.5066 | 1241.921
2.291682 | 822.2445 | 1209.183 | 2.122363 | 780.2668 | 1147.451 | 1.839189 | 828.2756 | 1218.052 | 2.315525 | 856.1649 | 1259.066 | 1.710364 | 751.8494 | 1105.661 | 2.261193 | 900.1974 | 1323.82 | 1.476681 | 656.6777 | 965.7026 | 2.013021 | 875.9026 | 1288.092 | 1.717506 | 759.0875 | 1116.305 | 1.904007 | 845.8362 | 1243.877
2.296692 | 823.3045 | 1210.742 | 2.127336 | 781.5313 | 1149.311 | 1.842517 | 829.4529 | 1219.784 | 2.320498 | 857.5734 | 1261.137 | 1.713675 | 752.9874 | 1107.334 | 2.26617 | 901.7371 | 1326.084 | 1.480029 | 657.9915 | 967.6346 | 2.016367 | 876.9941 | 1289.697 | 1.720845 | 760.3594 | 1118.176 | 1.907354 | 847.1093 | 1245.749
2.301668 | 824.3257 | 1212.244 | 2.132324 | 782.7397 | 1151.088 | 1.845838 | 830.5223 | 1221.356 | 2.325506 | 858.7819 | 1262.915 | 1.717005 | 754.0912 | 1108.958 | 2.271176 | 903.2003 | 1328.236 | 1.483331 | 659.325 | 969.5955 | 2.019674 | 878.0891 | 1291.307 | 1.724178 | 761.4935 | 1119.843 | 1.910672 | 848.3263 | 1247.539
2.308346 | 825.6448 | 1214.184 | 2.137341 | 784.0439 | 1153.006 | 1.849189 | 831.6977 | 1223.085 | 2.330494 | 860.0953 | 1264.846 | 1.720348 | 755.2296 | 1110.632 | 2.274509 | 904.2151 | 1329.728 | 1.48668 | 660.6081 | 971.4825 | 2.023024 | 879.3141 | 1293.109 | 1.727499 | 762.7427 | 1121.68 | 1.913996 | 849.6229 | 1249.445
2.313354 | 826.6887 | 1215.719 | 2.142335 | 785.4133 | 1155.02 | 1.852507 | 832.7612 | 1224.649 | 2.335514 | 861.4791 | 1266.881 | 1.723662 | 756.4373 | 1112.408 | 2.279525 | 905.7824 | 1332.033 | 1.490011 | 661.8712 | 973.34 | 2.026337 | 880.5076 | 1294.864 | 1.730856 | 764.007 | 1123.54 | 1.917346 | 850.6731 | 1250.99
2.318333 | 827.8853 | 1217.478 | 2.147362 | 786.9017 | 1157.208 | 1.855851 | 833.8417 | 1226.238 | 2.340521 | 862.8555 | 1268.905 | 1.72702 | 757.4875 | 1113.952 | 2.282849 | 906.7909 | 1333.516 | 1.493336 | 663.2308 | 975.3395 | 2.029661 | 881.7049 | 1296.625 | 1.734181 | 765.1602 | 1125.236 | 1.920667 | 851.9088 | 1252.807
2.323355 | 829.0413 | 1219.178 | 2.15233 | 788.0879 | 1158.953 | 1.859192 | 834.9438 | 1227.859 | 2.3455 | 864.2328 | 1270.931 | 1.730345 | 758.4973 | 1115.437 | 2.286195 | 907.9406 | 1335.207 | 1.496691 | 664.4387 | 977.1157 | 2.033015 | 882.9597 | 1298.47 | 1.737515 | 766.2859 | 1126.891 | 1.924019 | 853.1727 | 1254.666
2.328336 | 830.1449 | 1220.801 | 2.157344 | 789.3623 | 1160.827 | 1.862507 | 836.1887 | 1229.689 | 2.350514 | 865.5219 | 1272.826 | 1.733681 | 759.6616 | 1117.149 | 2.2895 | 908.9631 | 1336.71 | 1.500009 | 665.8455 | 979.1846 | 2.036338 | 884.3547 | 1300.522 | 1.740857 | 767.5278 | 1128.717 | 1.927359 | 854.4438 | 1256.535
2.333334 | 831.2249 | 1222.39 | 2.162352 | 790.5826 | 1162.621 | 1.865856 | 837.3562 | 1231.406 | 2.355501 | 866.6873 | 1274.54 | 1.737022 | 760.7781 | 1118.791 | 2.292849 | 910.1779 | 1338.497 | 1.503343 | 667.1094 | 981.0433 | 2.03969 | 885.5548 | 1302.286 | 1.74416 | 768.6105 | 1130.31 | 1.930672 | 855.6292 | 1258.278
2.338338 | 832.2859 | 1223.95 | 2.167346 | 791.8713 | 1164.517 | 1.869165 | 838.4974 | 1233.084 | 2.360521 | 867.9691 | 1276.425 | 1.742003 | 762.1866 | 1120.863 | 2.297831 | 911.5331 | 1340.49 | 1.506692 | 668.3238 | 982.8291 | 2.043017 | 886.8829 | 1304.24 | 1.747518 | 769.7137 | 1131.932 | 1.93402 | 856.9801 | 1260.265
2.343332 | 833.3262 | 1225.48 | 2.17236 | 793.0888 | 1166.307 | 1.872504 | 839.7319 | 1234.9 | 2.36552 | 869.4471 | 1278.599 | 1.752016 | 762.202 | 1120.885 | 2.301179 | 912.5992 | 1342.058 | 1.510005 | 669.5315 | 984.6051 | 2.046338 | 888.2304 | 1306.221 | 1.750835 | 770.9006 | 1133.677 | 1.937324 | 858.2572 | 1262.143
2.350022 | 834.6314 | 1227.399 | 2.177331 | 794.2257 | 1167.979 | 1.875845 | 840.8654 | 1236.567 | 2.370507 | 870.9005 | 1280.736 | 1.756998 | 761.0474 | 1119.187 | 2.306163 | 914.1385 | 1344.321 | 1.513358 | 670.7416 | 986.3847 | 2.049682 | 889.5183 | 1308.115 | 1.754172 | 771.9719 | 1135.253 | 1.94067 | 859.5245 | 1264.007
2.355018 | 835.7589 | 1229.057 | 2.182345 | 795.3181 | 1169.585 | 1.87917 | 841.927 | 1238.128 | 2.373852 | 871.9102 | 1282.221 | 1.762024 | 759.8901 | 1117.485 | 2.311183 | 915.6301 | 1346.515 | 1.516668 | 672.0925 | 988.3714 | 2.052989 | 890.6097 | 1309.72 | 1.757514 | 773.0886 | 1136.895 | 1.944013 | 860.7737 | 1265.844
2.36 | 836.9081 | 1230.747 | 2.187341 | 796.5115 | 1171.34 | 1.882533 | 843.037 | 1239.76 | 2.378839 | 873.3105 | 1284.28 | 1.772016 | 760.9546 | 1119.051 | 2.314501 | 916.8282 | 1348.277 | 1.520012 | 673.3726 | 990.2539 | 2.056346 | 891.7942 | 1311.462 | 1.760828 | 774.2748 | 1138.639 | 1.947339 | 862.0597 | 1267.735
2.365022 | 838.1057 | 1232.508 | 2.192332 | 797.86 | 1173.324 | 1.885847 | 844.2094 | 1241.484 | 2.383855 | 874.7467 | 1286.392 | 1.778686 | 762.3261 | 1121.068 | 2.31952 | 918.3721 | 1350.547 | 1.523349 | 674.681 | 992.1779 | 2.059688 | 892.8452 | 1313.008 | 1.764181 | 775.4973 | 1140.437 | 1.950697 | 863.3267 | 1269.598
2.370009 | 839.218 | 1234.144 | 2.197343 | 799.2363 | 1175.347 | 1.889179 | 845.2918 | 1243.076 | 2.388834 | 876.2194 | 1288.558 | 1.783676 | 763.4904 | 1122.78 | 2.324497 | 919.8958 | 1352.788 | 1.526673 | 675.9923 | 994.1063 | 2.063015 | 893.9629 | 1314.651 | 1.767509 | 776.7064 | 1142.215 | 1.954008 | 864.5489 | 1271.395
2.375029 | 840.3743 | 1235.845 | 2.202327 | 800.5729 | 1177.313 | 1.892518 | 846.4984 | 1244.851 | 2.393854 | 877.4828 | 1290.416 | 1.788693 | 764.8428 | 1124.769 | 2.32785 | 920.9861 | 1354.391 | 1.530031 | 677.3676 | 996.1288 | 2.066367 | 895.0152 | 1316.199 | 1.770844 | 778.044 | 1144.182 | 1.95734 | 865.8531 | 1273.313
2.380009 | 841.4185 | 1237.38 | 2.207349 | 801.881 | 1179.237 | 1.895823 | 847.6497 | 1246.544 | 2.398841 | 878.8433 | 1292.417 | 1.793676 | 766.3231 | 1126.946 | 2.33284 | 922.5048 | 1356.625 | 1.533346 | 678.5092 | 997.8077 | 2.06967 | 896.1771 | 1317.908 | 1.774189 | 779.2989 | 1146.028 | 1.960669 | 867.1337 | 1275.197
2.384988 | 842.5337 | 1239.02 | 2.212336 | 803.2171 | 1181.202 | 1.899178 | 848.7625 | 1248.18 | 2.403829 | 880.1895 | 1294.396 | 1.798661 | 767.7577 | 1129.055 | 2.336199 | 923.5399 | 1358.147 | 1.536673 | 679.7437 | 999.623 | 2.07301 | 897.3143 | 1319.58 | 1.777501 | 780.4543 | 1147.727 | 1.963988 | 868.3803 | 1277.03
2.390013 | 843.5919 | 1240.576 | 2.217339 | 804.5242 | 1183.124 | 1.902511 | 849.8875 | 1249.835 | 2.408843 | 881.5556 | 1296.405 | 1.802003 | 768.7688 | 1130.542 | 2.339514 | 924.5952 | 1359.699 | 1.540015 | 681.0225 | 1001.504 | 2.076344 | 898.4947 | 1321.316 | 1.78085 | 781.5684 | 1149.365 | 1.967351 | 869.6068 | 1278.834
2.395 | 844.6181 | 1242.085 | 2.22236 | 805.803 | 1185.004 | 1.905847 | 851.095 | 1251.61 | 2.412169 | 882.5728 | 1297.901 | 1.805346 | 769.7806 | 1132.03 | 2.342846 | 925.7095 | 1361.337 | 1.54332 | 682.2777 | 1003.35 | 2.079667 | 899.747 | 1323.157 | 1.78584 | 782.9653 | 1151.42 | 1.97068 | 870.7311 | 1280.487
2.401665 | 845.9457 | 1244.038 | 2.227338 | 806.9931 | 1186.755 | 1.909198 | 852.2354 | 1253.287 | 2.41719 | 883.8868 | 1299.834 | 1.80867 | 770.898 | 1133.674 | 2.346185 | 926.765625 | 1362.890625 | 1.546678 | 683.4846 | 1005.124 | 2.083024 | 901.0461 | 1325.068 | 1.790874 | 784.3951 | 1153.522 | 1.974014 | 871.9284 | 1282.248
2.408346 | 847.3164 | 1246.054 | 2.232353 | 808.314 | 1188.697 | 1.912502 | 853.4354 | 1255.052 | 2.42217 | 885.0693 | 1301.572 | 1.812027 | 771.9636 | 1135.241 | 2.349491 | 927.8136 | 1364.432 | 1.550015 | 684.8438 | 1007.123 | 2.086344 | 902.3015 | 1326.914 | 1.795846 | 785.9163 | 1155.759 | 1.977359 | 873.0976 | 1283.967
2.413336 | 848.4554 | 1247.729 | 2.237329 | 809.5718 | 1190.547 | 1.915846 | 854.7758 | 1257.023 | 2.427191 | 886.4357 | 1303.582 | 1.816999 | 773.3511 | 1137.281 | 2.352846 | 928.8199 | 1365.912 | 1.55335 | 686.2595 | 1009.205 | 2.089682 | 903.5487 | 1328.748 | 1.799197 | 786.9632 | 1157.299 | 1.980659 | 874.3279 | 1285.776
2.418345 | 849.5377 | 1249.32 | 2.242345 | 811.0062 | 1192.656 | 1.919158 | 856.0389 | 1258.881 | 2.432168 | 887.7928 | 1305.578 | 1.820349 | 774.4899 | 1138.956 | 2.356175 | 929.9595 | 1367.587 | 1.5567 | 687.5983 | 1011.174 | 2.093017 | 904.997 | 1330.878 | 1.802501 | 788.127 | 1159.01 | 1.984016 | 875.5693 | 1287.602
2.425025 | 850.8312 | 1251.222 | 2.247352 | 812.2559 | 1194.494 | 1.922497 | 857.2764 | 1260.701 | 2.437182 | 889.2318 | 1307.694 | 1.82366 | 775.5851 | 1140.566 | 2.359509 | 931.072 | 1369.224 | 1.560003 | 688.8569 | 1013.025 | 2.096327 | 906.1958 | 1332.641 | 1.805843 | 789.1696 | 1160.544 | 1.98734 | 876.8409 | 1289.472
2.430002 | 851.903 | 1252.798 | 2.250683 | 813.2696 | 1195.985 | 1.925855 | 858.4735 | 1262.461 | 2.440514 | 890.2848 | 1309.242 | 1.828687 | 777.1056 | 1142.802 | 2.362861 | 932.1204 | 1370.765 | 1.563352 | 690.2288 | 1015.042 | 2.099684 | 907.2921 | 1334.253 | 1.80918 | 790.3058 | 1162.214 | 1.990674 | 878.0629 | 1291.269
2.435006 | 853.0946 | 1254.551 | 2.255673 | 814.3869 | 1197.628 | 1.929173 | 859.698 | 1264.262 | 2.445524 | 891.66 | 1311.265 | 1.832013 | 778.1979 | 1144.409 | 2.366165 | 933.2035 | 1372.358 | 1.566669 | 691.3467 | 1016.686 | 2.103001 | 908.438 | 1335.938 | 1.812512 | 791.3235 | 1163.711 | 1.994023 | 879.3079 | 1293.1
2.440016 | 854.3855 | 1256.449 | 2.260651 | 815.6181 | 1199.438 | 1.932526 | 860.8256 | 1265.92 | 2.450512 | 893.0795 | 1313.352 | 1.835348 | 779.3851 | 1146.155 | 2.369509 | 934.2506 | 1373.898 | 1.570002 | 692.4594 | 1018.323 | 2.106339 | 909.6296 | 1337.691 | 1.81587 | 792.4223 | 1165.327 | 1.997343 | 880.5284 | 1294.895
2.445006 | 855.4741 | 1258.05 | 2.265683 | 816.8499 | 1201.25 | 1.935848 | 861.9281 | 1267.541 | 2.453831 | 894.1259 | 1314.891 | 1.84035 | 780.9217 | 1148.414 | 2.374485 | 935.6431 | 1375.946 | 1.573358 | 693.6282 | 1020.042 | 2.10968 | 910.6508 | 1339.192 | 1.819175 | 793.6467 | 1167.127 | 2.000694 | 881.6629 | 1296.563
2.451685 | 856.7642 | 1259.947 | 2.270667 | 818.2233 | 1203.27 | 1.939163 | 863.0746 | 1269.227 | 2.458841 | 895.5711 | 1317.016 | 1.845348 | 782.4045 | 1150.595 | 2.377845 | 936.7414 | 1377.561 | 1.576676 | 694.9181 | 1021.938 | 2.112995 | 911.7736 | 1340.843 | 1.82251 | 794.7496 | 1168.749 | 2.004003 | 882.9673 | 1298.481
2.456683 | 857.8289 | 1261.513 | 2.275686 | 819.5918 | 1205.282 | 1.942518 | 864.1728 | 1270.842 | 2.463834 | 896.9399 | 1319.029 | 1.848671 | 783.4767 | 1152.172 | 2.381178 | 937.8106 | 1379.133 | 1.580025 | 696.2201 | 1023.853 | 2.116346 | 913.0501 | 1342.721 | 1.825832 | 795.8666 | 1170.392 | 2.007333 | 884.1614 | 1300.237
2.461665 | 858.8649 | 1263.037 | 2.280671 | 820.8875 | 1207.188 | 1.945836 | 865.3351 | 1272.552 | 2.468855 | 898.2996 | 1321.029 | 1.852005 | 784.5523 | 1153.753 | 2.384506 | 938.897 | 1380.731 | 1.583349 | 697.5114 | 1025.752 | 2.119674 | 914.2864 | 1344.539 | 1.829156 | 797.0125 | 1172.077 | 2.010681 | 885.3795 | 1302.029
2.466683 | 860.0321 | 1264.753 | 2.285662 | 822.1354 | 1209.023 | 1.949182 | 866.4855 | 1274.243 | 2.473818 | 899.4926 | 1322.783 | 1.855356 | 785.74 | 1155.5 | 2.387861 | 939.9835 | 1382.329 | 1.586663 | 698.8604 | 1027.736 | 2.12301 | 915.4567 | 1346.26 | 1.832517 | 798.2498 | 1173.897 | 2.013993 | 886.7051 | 1303.978
2.47167 | 861.1871 | 1266.452 | 2.290687 | 823.3145 | 1210.757 | 1.952518 | 867.6683 | 1275.983 | 2.478841 | 900.6674 | 1324.511 | 1.858671 | 786.886 | 1157.185 | 2.391167 | 941.123 | 1384.004 | 1.590012 | 700.2669 | 1029.804 | 2.126351 | 916.7158 | 1348.111 | 1.835844 | 799.4394 | 1175.646 | 2.017348 | 888.0069 | 1305.892
2.476691 | 862.3202 | 1268.118 | 2.295673 | 824.5997 | 1212.647 | 1.955848 | 868.7761 | 1277.612 | 2.48384 | 901.8979 | 1326.32 | 1.86202 | 788.0444 | 1158.889 | 2.394511 | 942.1382 | 1385.497 | 1.593328 | 701.5423 | 1031.68 | 2.129665 | 917.9037 | 1349.858 | 1.839183 | 800.6768 | 1177.466 | 2.02068 | 889.1796 | 1307.617
2.481678 | 863.4833 | 1269.828 | 2.300689 | 825.8745 | 1214.521 | 1.959196 | 869.9047 | 1279.272 | 2.488844 | 903.3268 | 1328.422 | 1.865348 | 789.1154 | 1160.464 | 2.39784 | 943.1727 | 1387.019 | 1.59668 | 702.8168 | 1033.554 | 2.133018 | 919.0897 | 1351.603 | 1.842525 | 801.9496 | 1179.338 | 2.023998 | 890.4702 | 1309.515
2.486663 | 864.6774 | 1271.584 | 2.30568 | 827.1859 | 1216.45 | 1.962493 | 871.0204 | 1280.912 | 2.493861 | 904.7316 | 1330.488 | 1.870354 | 790.6398 | 1162.706 | 2.40285 | 944.7104 | 1389.28 | 1.600015 | 704.168 | 1035.541 | 2.136349 | 920.1903 | 1353.221 | 1.845831 | 803.2923 | 1181.312 | 2.027357 | 891.6388 | 1311.234
2.49168 | 865.7283 | 1273.13 | 2.310676 | 828.4882 | 1218.365 | 1.965844 | 872.1157 | 1282.523 | 2.49883 | 905.976 | 1332.318 | 1.873684 | 791.8167 | 1164.436 | 2.406186 | 945.764 | 1390.829 | 1.603335 | 705.3748 | 1037.316 | 2.139681 | 921.3889 | 1354.984 | 1.849187 | 804.5237 | 1183.123 | 2.030669 | 892.8337 | 1312.991
2.496674 | 866.8801 | 1274.824 | 2.315686 | 829.6848 | 1220.125 | 1.969175 | 873.2111 | 1284.134 | 2.50385 | 907.1946 | 1334.11 | 1.877005 | 792.944 | 1166.094 | 2.40951 | 946.9057 | 1392.508 | 1.606693 | 706.5872 | 1039.099 | 2.143036 | 922.6093 | 1356.778 | 1.852505 | 805.6559 | 1184.788 | 2.03402 | 894.0797 | 1314.823
2.501698 | 867.9956 | 1276.464 | 2.320666 | 830.845 | 1221.831 | 1.972497 | 874.326 | 1285.774 | 2.508842 | 908.551 | 1336.104 | 1.880356 | 793.9445 | 1167.565 | 2.41286 | 947.9987 | 1394.116 | 1.609999 | 707.8903 | 1041.015 | 2.146345 | 923.8095 | 1358.543 | 1.855852 | 806.8404 | 1186.53 | 2.037349 | 895.3017 | 1316.62
2.506681 | 869.0807 | 1278.06 | 2.325685 | 832.1401 | 1223.735 | 1.975852 | 875.4941 | 1287.491 | 2.513845 | 909.844 | 1338.006 | 1.883671 | 795.0648 | 1169.213 | 2.416173 | 949.09 | 1395.721 | 1.613347 | 709.178 | 1042.909 | 2.149693 | 924.9174 | 1360.173 | 1.859194 | 807.9443 | 1188.153 | 2.040671 | 896.4834 | 1318.358
2.511668 | 870.1881 | 1279.688 | 2.330669 | 833.5267 | 1225.775 | 1.979174 | 876.5605 | 1289.06 | 2.518853 | 911.2039 | 1340.006 | 1.887021 | 796.1479 | 1170.806 | 2.419519 | 950.231 | 1397.399 | 1.616688 | 710.429 | 1044.748 | 2.153015 | 926.1773 | 1362.025 | 1.862513 | 809.0311 | 1189.752 | 2.044021 | 897.7521 | 1320.224
2.518358 | 871.4819 | 1281.591 | 2.335664 | 834.8181 | 1227.674 | 1.982505 | 877.5948 | 1290.581 | 2.523836 | 912.475 | 1341.875 | 1.890357 | 797.1682 | 1172.306 | 2.424507 | 951.7853 | 1399.684 | 1.620003 | 711.7075 | 1046.629 | 2.156328 | 927.3717 | 1363.782 | 1.865863 | 810.1669 | 1191.422 | 2.047343 | 898.8931 | 1321.902
2.523351 | 872.546 | 1283.156 | 2.340672 | 836.1382 | 1229.615 | 1.985857 | 878.7269 | 1292.245 | 2.528856 | 913.8256 | 1343.861 | 1.893675 | 798.2043 | 1173.83 | 2.429525 | 953.2378 | 1401.82 | 1.623353 | 712.9456 | 1048.449 | 2.159683 | 928.5497 | 1365.514 | 1.869178 | 811.343 | 1193.151 | 2.050693 | 900.1447 | 1323.742
2.528344 | 873.6931 | 1284.843 | 2.345661 | 837.3754 | 1231.434 | 1.989172 | 879.8201 | 1293.853 | 2.533834 | 915.1685 | 1345.836 | 1.89702 | 799.2728 | 1175.401 | 2.434502 | 954.6947 | 1403.963 | 1.62667 | 714.209 | 1050.307 | 2.163006 | 929.6838 | 1367.182 | 1.872509 | 812.5761 | 1194.965 | 2.054029 | 901.3276 | 1325.482
2.533343 | 874.9075 | 1286.629 | 2.350694 | 838.5628 | 1233.181 | 1.992523 | 880.8765 | 1295.407 | 2.538843 | 916.5742 | 1347.903 | 1.900332 | 800.4746 | 1177.169 | 2.437856 | 955.7067 | 1405.451 | 1.63001 | 715.3869 | 1052.04 | 2.166361 | 930.913 | 1368.99 | 1.875853 | 813.8391 | 1196.822 | 2.057343 | 902.6301 | 1327.397
2.538323 | 876.0589 | 1288.322 | 2.355674 | 839.9661 | 1235.244 | 1.995844 | 882.0439 | 1297.123 | 2.543858 | 918.0795 | 1350.117 | 1.903672 | 801.5869 | 1178.804 | 2.441174 | 956.738 | 1406.968 | 1.633355 | 716.5792 | 1053.793 | 2.169688 | 932.152 | 1370.812 | 1.879165 | 815.0191 | 1198.558 | 2.060687 | 903.9468 | 1329.333
2.543355 | 877.1109 | 1289.869 | 2.360679 | 841.3449 | 1237.272 | 1.999181 | 883.1772 | 1298.79 | 2.548837 | 919.2394 | 1351.823 | 1.90701 | 802.725 | 1180.478 | 2.444507 | 957.8171 | 1408.555 | 1.636673 | 717.8066 | 1055.598 | 2.173004 | 933.4011 | 1372.649 | 1.882519 | 816.2585 | 1200.38 | 2.064001 | 905.2614 | 1331.267
2.548339 | 878.3324 | 1291.665 | 2.365679 | 842.6981 | 1239.262 | 2.002522 | 884.2788 | 1300.41 | 2.553849 | 920.4676 | 1353.629 | 1.910335 | 803.8879 | 1182.188 | 2.447844 | 959.0057 | 1410.302 | 1.640024 | 719.0569 | 1057.437 | 2.176344 | 934.5533 | 1374.343 | 1.885841 | 817.4778 | 1202.173 | 2.067331 | 906.585 | 1333.213
2.553346 | 879.6499 | 1293.603 | 2.370675 | 843.968 | 1241.129 | 2.005843 | 885.4103 | 1302.074 | 2.558824 | 921.7629 | 1355.534 | 1.913698 | 805.0493 | 1183.896 | 2.451155 | 960.1109 | 1411.928 | 1.643335 | 720.2664 | 1059.215 | 2.17965 | 935.8544 | 1376.257 | 1.889161 | 818.6378 | 1203.879 | 2.070683 | 908.0192 | 1335.322
2.558344 | 880.8342 | 1295.344 | 2.375702 | 845.2178 | 1242.967 | 2.009203 | 886.5443 | 1303.742 | 2.563852 | 923.1489 | 1357.572 | 1.917012 | 806.1276 | 1185.482 | 2.454508 | 961.2656 | 1413.626 | 1.646673 | 721.5139 | 1061.05 | 2.183004 | 937.0724 | 1378.048 | 1.892518 | 819.7296 | 1205.485 | 2.074003 | 909.3101 | 1337.221
2.563336 | 881.8931 | 1296.902 | 2.380671 | 846.2667 | 1244.51 | 2.012521 | 887.6412 | 1305.355 | 2.568858 | 924.4784 | 1359.527 | 1.920345 | 807.3615 | 1187.296 | 2.457837 | 962.3082 | 1415.159 | 1.650016 | 722.9107 | 1063.104 | 2.18635 | 938.1858 | 1379.685 | 1.89583 | 820.9128 | 1207.225 | 2.077359 | 910.6515 | 1339.193
2.568355 | 882.9769 | 1298.495 | 2.385667 | 847.387 | 1246.157 | 2.015848 | 888.7667 | 1307.01 | 2.573844 | 925.7911 | 1361.458 | 1.923681 | 808.425 | 1188.86 | 2.461173 | 963.3434 | 1416.681 | 1.653334 | 724.2296 | 1065.044 | 2.189671 | 939.391 | 1381.457 | 1.899186 | 822.0621 | 1208.915 | 2.080678 | 911.9587 | 1341.116
2.573332 | 883.9838 | 1299.976 | 2.390667 | 848.6722 | 1248.047 | 2.019187 | 889.798 | 1308.526 | 2.578853 | 927.211 | 1363.546 | 1.926986 | 809.5359 | 1190.494 | 2.466183 | 964.8763 | 1418.936 | 1.656694 | 725.4204 | 1066.795 | 2.19303 | 940.6249 | 1383.272 | 1.902512 | 823.1848 | 1210.566 | 2.084009 | 913.1575 | 1342.879
2.578351 | 885.1563 | 1301.7 | 2.395669 | 850.0594 | 1250.087 | 2.022491 | 891.0084 | 1310.306 | 2.583829 | 928.4721 | 1365.4 | 1.930344 | 810.5613 | 1192.002 | 2.469513 | 965.9236 | 1420.476 | 1.660018 | 726.6428 | 1068.592 | 2.196336 | 941.8575 | 1385.085 | 1.905836 | 824.3656 | 1212.302 | 2.087343 | 914.3635 | 1344.652
2.583346 | 886.2677 | 1303.335 | 2.400685 | 851.3312 | 1251.958 | 2.025841 | 892.0983 | 1311.909 | 2.588858 | 929.8422 | 1367.415 | 1.933676 | 811.6486 | 1193.601 | 2.472856 | 966.9775 | 1422.026 | 1.663342 | 727.7292 | 1070.19 | 2.199678 | 943.1078 | 1386.923 | 1.909185 | 825.5764 | 1214.083 | 2.090656 | 915.5975 | 1346.467
2.588334 | 887.3914 | 1304.987 | 2.40565 | 852.631 | 1253.869 | 2.029178 | 893.2632 | 1313.622 | 2.593857 | 931.1231 | 1369.299 | 1.938696 | 813.1549 | 1195.816 | 2.476163 | 968.1289 | 1423.719 | 1.666686 | 728.9299 | 1071.956 | 2.203018 | 944.3378 | 1388.732 | 1.912505 | 826.8099 | 1215.897 | 2.09402 | 916.8214 | 1348.267
2.593345 | 888.6151 | 1306.787 | 2.410676 | 853.9562 | 1255.818 | 2.032507 | 894.5153 | 1315.464 | 2.598835 | 932.4898 | 1371.309 | 1.943667 | 814.6934 | 1198.079 | 2.479517 | 969.2259 | 1425.332 | 1.669993 | 730.1979 | 1073.82 | 2.206336 | 945.5901 | 1390.574 | 1.915861 | 828.0054 | 1217.655 | 2.097348 | 918.0121 | 1350.018
2.598332 | 889.8303 | 1308.574 | 2.41567 | 855.3771 | 1257.907 | 2.035866 | 895.739 | 1317.263 | 2.603843 | 933.8149 | 1373.257 | 1.947012 | 815.7725 | 1199.665 | 2.482851 | 970.3292 | 1426.955 | 1.673343 | 731.5133 | 1075.755 | 2.209693 | 946.7719 | 1392.312 | 1.919194 | 829.2436 | 1219.476 | 2.100686 | 919.34 | 1351.971
2.603359 | 890.964 | 1310.241 | 2.420678 | 856.703125 | 1259.858 | 2.039171 | 896.8362 | 1318.877 | 2.608826 | 935.1596 | 1375.235 | 1.950325 | 816.7842 | 1201.153 | 2.487864 | 971.764 | 1429.065 | 1.676681 | 732.7762 | 1077.612 | 2.213017 | 947.7879 | 1393.806 | 1.92251 | 830.3715 | 1221.135 | 2.10403 | 920.5593 | 1353.764
2.608345 | 892.1836 | 1312.035 | 2.425696 | 857.9976 | 1261.761 | 2.042514 | 898.0045 | 1320.595 | 2.613851 | 936.4197 | 1377.088 | 1.953664 | 817.913 | 1202.813 | 2.49119 | 972.7913 | 1430.575 | 1.680018 | 734.1568 | 1079.642 | 2.216356 | 948.8094 | 1395.308 | 1.925856 | 831.5231 | 1222.828 | 2.107333 | 921.8471 | 1355.658
2.613335 | 893.2647 | 1313.625 | 2.43066 | 859.175 | 1263.493 | 2.045833 | 899.0768 | 1322.172 | 2.618843 | 937.7125 | 1378.989 | 1.957021 | 819.0732 | 1204.519 | 2.496181 | 974.0706 | 1432.457 | 1.68337 | 735.3907 | 1081.457 | 2.219693 | 949.9422 | 1396.974 | 1.929166 | 832.6316 | 1224.458 | 2.11068 | 923.0066 | 1357.363
2.618344 | 894.4722 | 1315.4 | 2.435683 | 860.4129 | 1265.313 | 2.050848 | 900.6514 | 1324.487 | 2.623837 | 939.0921 | 1381.018 | 1.96034 | 820.1246 | 1206.066 | 2.501153 | 975.5548 | 1434.639 | 1.686676 | 736.6089 | 1083.248 | 2.223002 | 951.0109 | 1398.545 | 1.932509 | 833.8357 | 1226.229 | 2.114005 | 924.2737 | 1359.226
2.623341 | 895.7244 | 1317.242 | 2.440669 | 861.7125 | 1267.224 | 2.054188 | 901.7439 | 1326.094 | 2.628848 | 940.3948 | 1382.933 | 1.963693 | 821.3127 | 1207.813 | 2.504509 | 976.5915 | 1436.164 | 1.690015 | 737.7948 | 1084.992 | 2.226353 | 952.1165 | 1400.171 | 1.935849 | 835.0237 | 1227.976 | 2.11734 | 925.4964 | 1361.024
2.628368 | 897.0256 | 1319.155 | 2.445681 | 863.0026 | 1269.122 | 2.057517 | 902.8347 | 1327.698 | 2.633833 | 941.607 | 1384.716 | 1.967012 | 822.4744 | 1209.521 | 2.509502 | 978.0732 | 1438.343 | 1.693335 | 739.0272 | 1086.805 | 2.229673 | 953.2928 | 1401.901 | 1.939171 | 836.2471 | 1229.775 | 2.120688 | 926.7267 | 1362.833
2.633345 | 898.2258 | 1320.92 | 2.450686 | 864.1934 | 1270.873 | 2.060868 | 904.0264 | 1329.451 | 2.638853 | 942.7869 | 1386.451 | 1.97033 | 823.574 | 1211.138 | 2.512847 | 979.1971 | 1439.996 | 1.69666 | 740.232 | 1088.576 | 2.233006 | 954.5505 | 1403.751 | 1.942529 | 837.4801 | 1231.588 | 2.124008 | 927.9977 | 1364.702
2.638329 | 899.3817 | 1322.62 | 2.455667 | 865.3448 | 1272.566 | 2.06417 | 905.2513 | 1331.252 | 2.643832 | 944.179 | 1388.499 | 1.973684 | 824.6267 | 1212.686 | 2.51618 | 980.2219 | 1441.503 | 1.700021 | 741.35 | 1090.221 | 2.23635 | 955.7574 | 1405.526 | 1.945843 | 838.7856 | 1233.508 | 2.127351 | 929.2668 | 1366.569
2.643344 | 900.4415 | 1324.179 | 2.460686 | 866.4138 | 1274.138 | 2.067513 | 906.282 | 1332.768 | 2.648845 | 945.5549 | 1390.522 | 1.976999 | 825.7497 | 1214.338 | 2.521168 | 981.7754 | 1443.787 | 1.703341 | 742.4869 | 1091.893 | 2.239657 | 956.9294 | 1407.249 | 1.949175 | 839.8605 | 1235.089 | 2.130679 | 930.5607 | 1368.472
2.648341 | 901.7726 | 1326.136 | 2.465666 | 867.5238 | 1275.77 | 2.070843 | 907.4362 | 1334.465 | 2.653851 | 946.7795 | 1392.323 | 1.982024 | 827.2427 | 1216.533 | 2.526163 | 983.309 | 1446.043 | 1.706687 | 743.7028 | 1093.681 | 2.243011 | 958.2623 | 1409.209 | 1.952503 | 841.0183 | 1236.792 | 2.133997 | 931.821 | 1370.325
2.653366 | 902.9883 | 1327.924 | 2.470678 | 868.6411 | 1277.413 | 2.074166 | 908.5269 | 1336.069 | 2.658829 | 947.9823 | 1394.092 | 1.985344 | 828.2537 | 1218.02 | 2.52951 | 984.3095 | 1447.514 | 1.710022 | 744.9682 | 1095.541 | 2.246341 | 959.5646 | 1411.124 | 1.955822 | 842.2662 | 1238.627 | 2.13735 | 933.0829 | 1372.181
2.65833 | 904.1419 | 1329.62 | 2.475689 | 870.0692 | 1279.513 | 2.077523 | 909.5848 | 1337.625 | 2.663845 | 949.165 | 1395.831 | 1.990361 | 829.7344 | 1220.198 | 2.534511 | 985.8193 | 1449.734 | 1.713334 | 746.1743 | 1097.315 | 2.24967 | 960.7598 | 1412.882 | 1.959184 | 843.46875 | 1240.395 | 2.140665 | 934.2716 | 1373.929
2.663337 | 905.3547 | 1331.404 | 2.48067 | 871.3107 | 1281.339 | 2.082508 | 911.1357 | 1339.905 | 2.667166 | 950.1772 | 1397.319 | 1.995329 | 831.2654 | 1222.449 | 2.539531 | 987.2287 | 1451.807 | 1.716684 | 747.3475 | 1099.04 | 2.253022 | 961.939 | 1414.616 | 1.962511 | 844.5641 | 1242.006 | 2.144011 | 935.5414 | 1375.796
2.668348 | 906.4595 | 1333.029 | 2.485682 | 872.6878 | 1283.364 | 2.085859 | 912.2625 | 1341.563 | 2.672193 | 951.493 | 1399.254 | 1.998683 | 832.2944 | 1223.962 | 2.542836 | 988.2598 | 1453.323 | 1.719999 | 748.5347 | 1100.786 | 2.256335 | 963.2056 | 1416.479 | 1.965847 | 845.8563 | 1243.906 | 2.147341 | 936.6673 | 1377.452
2.673345 | 907.6397 | 1334.764 | 2.490655 | 873.8221 | 1285.033 | 2.089168 | 913.3353 | 1343.14 | 2.677169 | 952.8435 | 1401.24 | 2.001996 | 833.4326 | 1225.636 | 2.54785 | 989.751 | 1455.516 | 1.723349 | 749.6185 | 1102.38 | 2.259679 | 964.2324 | 1417.989 | 1.969193 | 846.9742 | 1245.55 | 2.150661 | 937.9084 | 1379.277
2.678359 | 908.7079 | 1336.335 | 2.495681 | 874.9115 | 1286.635 | 2.092505 | 914.3428 | 1344.622 | 2.682183 | 954.1001 | 1403.088 | 2.005342 | 834.5605 | 1227.295 | 2.551168 | 990.7958 | 1457.053 | 1.726685 | 750.6259 | 1103.862 | 2.263012 | 965.4427 | 1419.769 | 1.9725 | 848.172 | 1247.312 | 2.154018 | 939.0658 | 1380.979
2.683333 | 909.748 | 1337.865 | 2.500685 | 875.9996 | 1288.235 | 2.09585 | 915.4152 | 1346.199 | 2.687166 | 955.369 | 1404.954 | 2.008684 | 835.6431 | 1228.887 | 2.556187 | 992.2363 | 1459.171 | 1.730007 | 751.7068 | 1105.451 | 2.266343 | 966.608 | 1421.482 | 1.97585 | 849.3489 | 1249.042 | 2.157336 | 940.2606 | 1382.736
2.688344 | 910.8713 | 1339.517 | 2.505679 | 877.066 | 1289.803 | 2.099163 | 916.5919 | 1347.929 | 2.690512 | 956.3908 | 1406.457 | 2.012 | 836.7021 | 1230.444 | 2.56117 | 993.5916 | 1461.164 | 1.73336 | 752.7883 | 1107.042 | 2.2697 | 967.8157 | 1423.258 | 1.979173 | 850.6283 | 1250.924 | 2.160681 | 941.5002 | 1384.559
2.69335 | 912.022 | 1341.209 | 2.510689 | 878.1764 | 1291.436 | 2.102516 | 917.7232 | 1349.593 | 2.695525 | 957.6169 | 1408.26 | 2.015355 | 837.769 | 1232.013 | 2.56619 | 994.9196 | 1463.117 | 1.736673 | 753.9569 | 1108.76 | 2.273009 | 968.9863 | 1424.98 | 1.982509 | 851.7393 | 1252.558 | 2.164016 | 942.7546 | 1386.404
2.698337 | 913.2007 | 1342.942 | 2.51566 | 879.309 | 1293.101 | 2.105836 | 918.7955 | 1351.17 | 2.700516 | 958.9996 | 1410.293 | 2.020337 | 839.197 | 1234.113 | 2.571178 | 996.3593 | 1465.234 | 1.740009 | 755.1747 | 1110.551 | 2.276352 | 970.3129 | 1426.931 | 1.98586 | 853.0504 | 1254.486 | 2.167333 | 943.872 | 1388.047
2.703354 | 914.428 | 1344.747 | 2.520692 | 880.5004 | 1294.853 | 2.10917 | 919.9302 | 1352.839 | 2.705515 | 960.1923 | 1412.047 | 2.023691 | 840.3546 | 1235.816 | 2.576175 | 997.6662 | 1467.156 | 1.743347 | 756.4114 | 1112.37 | 2.279681 | 971.4927 | 1428.666 | 1.989178 | 854.1274 | 1256.07 | 2.170685 | 945.067 | 1389.804
2.708334 | 915.5571 | 1346.408 | 2.525686 | 881.6893 | 1296.602 | 2.112517 | 921.0056 | 1354.42 | 2.710487 | 961.5477 | 1414.041 | 2.027009 | 841.3903 | 1237.339 | 2.579505 | 998.7464 | 1468.745 | 1.746662 | 757.6624 | 1114.209 | 2.282995 | 972.6779 | 1430.409 | 1.992528 | 855.3342 | 1257.844 | 2.174009 | 946.3934 | 1391.755
2.713355 | 916.6982 | 1348.086 | 2.530673 | 883.0351 | 1298.581 | 2.115835 | 922.0387 | 1355.939 | 2.715519 | 962.7703 | 1415.839 | 2.030348 | 842.4252 | 1238.861 | 2.584508 | 1000.109 | 1470.749 | 1.750018 | 758.954 | 1116.109 | 2.286348 | 973.8242 | 1432.094 | 1.995851 | 856.561 | 1259.648 | 2.177351 | 947.5938 | 1393.52
2.71834 | 917.9621 | 1349.944 | 2.535675 | 884.2967 | 1300.436 | 2.120855 | 923.5092 | 1358.102 | 2.720512 | 964.1494 | 1417.867 | 2.033687 | 843.5364 | 1240.495 | 2.589525 | 1001.462 | 1472.739 | 1.753341 | 760.0629 | 1117.74 | 2.289672 | 974.9244 | 1433.712 | 1.999178 | 857.8228 | 1261.504 | 2.180702 | 948.8691 | 1395.396
2.723342 | 919.282 | 1351.885 | 2.540654 | 885.4009 | 1302.06 | 2.124168 | 924.6214 | 1359.737 | 2.72551 | 965.4812 | 1419.825 | 2.037009 | 844.6192 | 1242.087 | 2.592852 | 1002.515 | 1474.287 | 1.756668 | 761.1328 | 1119.313 | 2.293017 | 976.0063 | 1435.303 | 2.002529 | 859.0734 | 1263.343 | 2.184009 | 950.1359 | 1397.259
2.728362 | 920.4816 | 1353.649 | 2.545685 | 886.5921 | 1303.812 | 2.127517 | 925.7062 | 1361.333 | 2.730512 | 966.8682 | 1421.865 | 2.042034 | 846.1161 | 1244.288 | 2.597852 | 1003.929 | 1476.366 | 1.760024 | 762.1866 | 1120.863 | 2.296356 | 977.1306 | 1436.957 | 2.005837 | 860.3499 | 1265.22 | 2.187362 | 951.4375 | 1399.173
2.733333 | 921.7797 | 1355.558 | 2.550675 | 887.746 | 1305.509 | 2.130848 | 926.9094 | 1363.102 | 2.735494 | 968.2061 | 1423.832 | 2.045343 | 847.299 | 1246.028 | 2.602827 | 1005.307 | 1478.392 | 1.763336 | 763.2633 | 1122.446 | 2.299667 | 978.3412 | 1438.737 | 2.009187 | 861.5787 | 1267.027 | 2.190675 | 952.556 | 1400.818
2.738348 | 922.8433 | 1357.122 | 2.555672 | 888.9363 | 1307.259 | 2.134181 | 928.0396 | 1364.764 | 2.740519 | 969.4896 | 1425.72 | 2.048689 | 848.3122 | 1247.518 | 2.607848 | 1006.522 | 1480.179 | 1.76669 | 764.3316 | 1124.017 | 2.30301 | 979.5355 | 1440.493 | 2.012515 | 862.6442 | 1268.594 | 2.194 | 953.8058 | 1402.656
2.743326 | 924.0076 | 1358.835 | 2.56068 | 890.1052 | 1308.978 | 2.13754 | 929.0955 | 1366.317 | 2.745511 | 970.7842 | 1427.624 | 2.052003 | 849.3226 | 1249.004 | 2.612846 | 1007.536 | 1481.671 | 1.770011 | 765.4445 | 1125.654 | 2.30632 | 980.7876 | 1442.335 | 2.01584 | 863.8032 | 1270.299 | 2.197352 | 954.9757 | 1404.376
2.748339 | 925.1917 | 1360.576 | 2.565666 | 891.177 | 1310.554 | 2.140845 | 930.283 | 1368.063 | 2.75051 | 971.999 | 1429.41 | 2.055327 | 850.3685 | 1250.542 | 2.617862 | 1008.662 | 1483.327 | 1.77334 | 766.64 | 1127.412 | 2.309671 | 981.9866 | 1444.098 | 2.019192 | 864.8739 | 1271.873 | 2.200672 | 956.1735 | 1406.138
2.75335 | 926.3931 | 1362.343 | 2.570687 | 892.3932 | 1312.343 | 2.144194 | 931.4279 | 1369.747 | 2.755512 | 973.0746 | 1430.992 | 2.058683 | 851.4547 | 1252.139 | 2.622853 | 1009.898 | 1485.144 | 1.776685 | 767.8599 | 1129.206 | 2.313017 | 983.2302 | 1445.927 | 2.022504 | 865.9853 | 1273.508 | 2.204031 | 957.3936 | 1407.932
2.758332 | 927.6247 | 1364.154 | 2.575663 | 893.4845 | 1313.948 | 2.147516 | 932.4365 | 1371.23 | 2.760495 | 974.3142 | 1432.815 | 2.062003 | 852.4888 | 1253.66 | 2.627829 | 1011.054 | 1486.844 | 1.780007 | 768.9568 | 1130.819 | 2.316335 | 984.364 | 1447.594 | 2.025845 | 867.1815 | 1275.267 | 2.207348 | 958.5634 | 1409.652
2.763345 | 928.8517 | 1365.958 | 2.58068 | 894.6111 | 1315.605 | 2.15083 | 933.4571 | 1372.731 | 2.765524 | 975.4106 | 1434.427 | 2.065356 | 853.5855 | 1255.273 | 2.632857 | 1012.172 | 1488.488 | 1.783362 | 770.0411 | 1132.413 | 2.319692 | 985.5453 | 1449.331 | 2.029174 | 868.5194 | 1277.234 | 2.210672 | 959.7279 | 1411.365
2.768329 | 930.0272 | 1367.687 | 2.585681 | 895.6959 | 1317.2 | 2.155846 | 934.9399 | 1374.912 | 2.770499 | 976.6053 | 1436.184 | 2.068682 | 854.6572 | 1256.849 | 2.637846 | 1013.219 | 1490.029 | 1.786687 | 771.1833 | 1134.093 | 2.32301 | 986.7007 | 1451.03 | 2.032493 | 869.677 | 1278.937 | 2.214005 | 960.9731 | 1413.196
2.773351 | 931.2531 | 1369.49 | 2.590665 | 896.7793 | 1318.793 | 2.160862 | 936.4799 | 1377.176 | 2.775517 | 977.8486 | 1438.013 | 2.072005 | 855.8314 | 1258.576 | 2.642855 | 1014.245 | 1491.537 | 1.79168 | 772.6262 | 1136.215 | 2.326339 | 987.8745 | 1452.757 | 2.035845 | 870.856 | 1280.671 | 2.217315 | 962.1313 | 1414.899
2.778356 | 932.4598 | 1371.264 | 2.595679 | 898.0801 | 1320.706 | 2.16419 | 937.5261 | 1378.715 | 2.780518 | 979.1284 | 1439.895 | 2.075346 | 856.9713 | 1260.252 | 2.649512 | 1015.605 | 1493.537 | 1.796658 | 774.1445 | 1138.448 | 2.329681 | 989.0306 | 1454.457 | 2.03917 | 872.0612 | 1282.443 | 2.220675 | 963.2851 | 1416.596
2.783339 | 933.5794 | 1372.911 | 2.600663 | 899.2373 | 1322.408 | 2.167505 | 938.5676 | 1380.246 | 2.785506 | 980.4927 | 1441.901 | 2.078656 | 858.0414 | 1261.826 | 2.656172 | 1016.74 | 1495.205 | 1.800009 | 775.1548 | 1139.934 | 2.332999 | 990.3153 | 1456.346 | 2.042516 | 873.1795 | 1284.088 | 2.224013 | 964.5112 | 1418.399
2.788352 | 934.7573 | 1374.643 | 2.60569 | 900.4629 | 1324.21 | 2.170843 | 939.6669 | 1381.863 | 2.790517 | 981.946 | 1444.038 | 2.082015 | 859.1227 | 1263.416 | 2.662838 | 1017.772 | 1496.723 | 1.805003 | 776.668 | 1142.159 | 2.336356 | 991.5349 | 1458.139 | 2.045862 | 874.3135 | 1285.755 | 2.22734 | 965.7245 | 1420.183
2.793332 | 936.0233 | 1376.505 | 2.61068 | 901.521 | 1325.766 | 2.174152 | 940.802 | 1383.532 | 2.795506 | 983.3123 | 1446.048 | 2.085354 | 860.2537 | 1265.079 | 2.669502 | 1018.838 | 1498.291 | 1.810029 | 778.2181 | 1144.438 | 2.339685 | 992.6458 | 1459.773 | 2.049173 | 875.4315 | 1287.399 | 2.230696 | 966.9921 | 1422.047
2.798355 | 937.1588 | 1378.175 | 2.615665 | 902.5356 | 1327.258 | 2.179184 | 942.2897 | 1385.72 | 2.800525 | 984.5146 | 1447.816 | 2.088681 | 861.3118 | 1266.635 | 2.677842 | 1020.04 | 1500.059 | 1.815002 | 779.6888 | 1146.601 | 2.343014 | 993.7451 | 1461.39 | 2.052527 | 876.6343 | 1289.168 | 2.234001 | 968.2731 | 1423.931
2.803347 | 938.464 | 1380.094 | 2.620676 | 903.5542 | 1328.756 | 2.182509 | 943.3701 | 1387.309 | 2.805506 | 985.8373 | 1449.761 | 2.093688 | 862.7318 | 1268.723 | 2.6895 | 1020.746 | 1501.097 | 1.818349 | 780.8459 | 1148.303 | 2.346361 | 994.8814 | 1463.061 | 2.055839 | 877.7847 | 1290.86 | 2.237349 | 969.5452 | 1425.802
2.808339 | 939.7174 | 1381.937 | 2.625673 | 904.8935 | 1330.726 | 2.187529 | 944.8584 | 1389.498 | 2.810495 | 987.2087 | 1451.778 | 2.097 | 863.7606 | 1270.236 | 2.699518 | 1020.986 | 1501.45 | 1.82166 | 781.8862 | 1149.833 | 2.34967 | 995.9042 | 1464.565 | 2.059176 | 878.918 | 1292.526 | 2.24068 | 970.9114 | 1427.811
2.813357 | 940.891 | 1383.663 | 2.630701 | 906.2472 | 1332.716 | 2.190841 | 945.913 | 1391.048 | 2.815509 | 988.6286 | 1453.866 | 2.100347 | 864.8156 | 1271.788 | 2.711177 | 1021.042 | 1501.533 | 1.825011 | 782.9616 | 1151.414 | 2.354696 | 997.4835 | 1466.887 | 2.062524 | 879.9738 | 1294.079 | 2.244005 | 972.1266 | 1429.598
2.818331 | 942.0116 | 1385.311 | 2.635678 | 907.5437 | 1334.623 | 2.194177 | 946.9277 | 1392.541 | 2.818836 | 989.6306 | 1455.339 | 2.105335 | 866.2686 | 1273.924 | 2.722838 | 1021.597 | 1502.349 | 1.828357 | 783.9929 | 1152.931 | 2.358002 | 998.7355 | 1468.729 | 2.065844 | 881.1882 | 1295.865 | 2.247359 | 973.2477 | 1431.247
2.823353 | 943.1974 | 1387.055 | 2.640659 | 908.5804 | 1336.148 | 2.199172 | 948.4756 | 1394.817 | 2.823856 | 990.866 | 1457.156 | 2.110355 | 867.7147 | 1276.051 | 2.732837 | 1022.562 | 1503.768 | 1.831672 | 785.0343 | 1154.462 | 2.361353 | 999.9902 | 1470.574 | 2.069203 | 882.2377 | 1297.408 | 2.25068 | 974.4064 | 1432.951
2.828345 | 944.3646 | 1388.771 | 2.64568 | 909.7051 | 1337.802 | 2.202519 | 949.6588 | 1396.557 | 2.82883 | 992.194 | 1459.109 | 2.113674 | 868.8472 | 1277.716 | 2.742871 | 1023.55 | 1505.22 | 1.835033 | 786.0423 | 1155.945 | 2.36468 | 1001.127 | 1472.246 | 2.072518 | 883.3929 | 1299.107 | 2.254025 | 975.6447 | 1434.772
2.833346 | 945.5574 | 1390.526 | 2.65067 | 910.7511 | 1339.34 | 2.205861 | 950.75 | 1398.162 | 2.833841 | 993.4663 | 1460.98 | 2.118681 | 870.3226 | 1279.886 | 2.752838 | 1024.753 | 1506.99 | 1.84 | 787.2906 | 1157.78 | 2.368007 | 1002.354 | 1474.05 | 2.075845 | 884.5569 | 1300.819 | 2.257353 | 976.6871 | 1436.305
2.838351 | 946.5806 | 1392.03 | 2.657347 | 912.0869 | 1341.304 | 2.20918 | 951.8182 | 1399.733 | 2.838835 | 994.8327 | 1462.989 | 2.121996 | 871.4233 | 1281.505 | 2.761186 | 1025.858 | 1508.615 | 1.843349 | 788.3128 | 1159.284 | 2.37136 | 1003.632 | 1475.929 | 2.079176 | 885.7122 | 1302.518 | 2.260668 | 977.7866 | 1437.922
2.843328 | 947.7014 | 1393.678 | 2.664011 | 913.3644 | 1343.183 | 2.212532 | 952.9822 | 1401.444 | 2.84385 | 996.179 | 1464.969 | 2.125349 | 872.7325 | 1283.43 | 2.767867 | 1026.944 | 1510.212 | 1.846667 | 789.3751 | 1160.846 | 2.374668 | 1004.83 | 1477.691 | 2.082487 | 886.8326 | 1304.166 | 2.26402 | 978.982 | 1439.679
2.848344 | 948.8539 | 1395.373 | 2.668997 | 914.4061 | 1344.715 | 2.215844 | 954.059 | 1403.028 | 2.848859 | 997.497 | 1466.907 | 2.130328 | 874.2189 | 1285.616 | 2.774502 | 1027.976 | 1511.73 | 1.850011 | 790.3967 | 1162.348 | 2.378014 | 1006.029 | 1479.454 | 2.085847 | 888.1025 | 1306.033 | 2.267333 | 980.2001 | 1441.471
2.85334 | 950.1177 | 1397.232 | 2.674016 | 915.515625 | 1346.347 | 2.219177 | 955.0916 | 1404.546 | 2.853835 | 998.785 | 1468.801 | 2.133683 | 875.237 | 1287.113 | 2.78284 | 1029.104 | 1513.388 | 1.853353 | 791.4921 | 1163.959 | 2.381338 | 1007.17 | 1481.132 | 2.089181 | 889.2668 | 1307.745 | 2.270677 | 981.2856 | 1443.067
2.858354 | 951.3406 | 1399.03 | 2.679019 | 916.6082 | 1347.953 | 2.224174 | 956.6282 | 1406.806 | 2.858849 | 1000.176 | 1470.847 | 2.137001 | 876.2664 | 1288.627 | 2.789509 | 1030.343 | 1515.21 | 1.856671 | 792.6642 | 1165.683 | 2.384661 | 1008.23 | 1482.691 | 2.092507 | 890.5314 | 1309.605 | 2.274014 | 982.4061 | 1444.715
2.863356 | 952.6375 | 1400.938 | 2.683995 | 917.8887 | 1349.836 | 2.229185 | 958.1304 | 1409.015 | 2.863835 | 1001.487 | 1472.775 | 2.142015 | 877.6978 | 1290.732 | 2.796177 | 1031.58 | 1517.029 | 1.860021 | 793.6811 | 1167.178 | 2.388011 | 1009.394 | 1484.404 | 2.095857 | 891.7764 | 1311.436 | 2.277326 | 983.5904 | 1446.456
2.868326 | 953.916 | 1402.818 | 2.689016 | 918.9406 | 1351.383 | 2.234161 | 959.5253 | 1411.067 | 2.868849 | 1002.872 | 1474.811 | 2.145341 | 878.8401 | 1292.412 | 2.80285 | 1032.768 | 1518.776 | 1.864998 | 795.1768 | 1169.378 | 2.391334 | 1010.465 | 1485.978 | 2.099159 | 892.9254 | 1313.126 | 2.280681 | 984.8177 | 1448.261
2.873352 | 955.1198 | 1404.588 | 2.694 | 920.1889 | 1353.219 | 2.237511 | 960.5698 | 1412.603 | 2.87385 | 1004.171 | 1476.722 | 2.150354 | 880.3951 | 1294.699 | 2.809523 | 1033.78 | 1520.265 | 1.870025 | 796.6407 | 1171.531 | 2.394681 | 1011.553 | 1487.578 | 2.102512 | 894.0309 | 1314.751 | 2.284 | 985.9644 | 1449.948
2.878345 | 956.2928 | 1406.313 | 2.700669 | 921.5013 | 1355.149 | 2.242497 | 962.0795 | 1414.823 | 2.878834 | 1005.401 | 1478.531 | 2.155333 | 881.9067 | 1296.922 | 2.816168 | 1034.801 | 1521.766 | 1.873334 | 797.7588 | 1173.175 | 2.398026 | 1012.718 | 1489.29 | 2.105838 | 895.2407 | 1316.53 | 2.287343 | 987.2522 | 1451.841
2.883363 | 957.3272 | 1407.834 | 2.707353 | 922.7618 | 1357.003 | 2.245851 | 963.0872 | 1416.305 | 2.883857 | 1006.855 | 1480.67 | 2.160352 | 883.3535 | 1299.049 | 2.822838 | 1036.039 | 1523.586 | 1.876686 | 798.7804 | 1174.677 | 2.401341 | 1014.037 | 1491.231 | 2.109166 | 896.3191 | 1318.116 | 2.290685 | 988.5605 | 1453.765
2.888344 | 958.5492 | 1409.631 | 2.712346 | 923.907 | 1358.687 | 2.249178 | 964.1184 | 1417.821 | 2.888835 | 1008.204 | 1482.653 | 2.165349 | 884.8262 | 1301.215 | 2.829519 | 1037.087 | 1525.127 | 1.880013 | 799.9578 | 1176.408 | 2.404692 | 1015.226 | 1492.98 | 2.112521 | 897.3553 | 1319.64 | 2.294 | 989.8951 | 1455.728
2.893324 | 959.5963 | 1411.171 | 2.717339 | 924.9675 | 1360.246 | 2.252503 | 965.1399 | 1419.323 | 2.89385 | 1009.599 | 1484.704 | 2.170362 | 886.369 | 1303.484 | 2.836184 | 1038.142 | 1526.679 | 1.883342 | 801.0337 | 1177.991 | 2.408003 | 1016.382 | 1494.68 | 2.115843 | 898.6098 | 1321.485 | 2.297348 | 991.0556 | 1457.435
2.898355 | 960.7002 | 1412.794 | 2.72235 | 926.1641 | 1362.006 | 2.255851 | 966.2223 | 1420.915 | 2.89885 | 1010.856 | 1486.552 | 2.17368 | 887.3898 | 1304.985 | 2.844529 | 1039.365 | 1528.478 | 1.886693 | 802.1332 | 1179.608 | 2.411344 | 1017.504 | 1496.329 | 2.119194 | 899.7007 | 1323.089 | 2.300676 | 992.3315 | 1459.311
2.90334 | 961.9777 | 1414.673 | 2.729015 | 927.4765 | 1363.936 | 2.260844 | 967.5554 | 1422.876 | 2.903844 | 1012.177 | 1488.496 | 2.177028 | 888.4389 | 1306.528 | 2.851176 | 1040.385 | 1529.979 | 1.890007 | 803.1869 | 1181.157 | 2.414689 | 1018.773 | 1498.195 | 2.122514 | 900.7624 | 1324.651 | 2.304017 | 993.4985 | 1461.027
2.908357 | 963.2317 | 1416.517 | 2.734009 | 928.6219 | 1365.62 | 2.264201 | 968.5942 | 1424.403 | 2.908853 | 1013.602 | 1490.591 | 2.181996 | 889.9533 | 1308.755 | 2.85782 | 1041.574 | 1531.727 | 1.893353 | 804.3541 | 1182.874 | 2.41801 | 1019.87 | 1499.808 | 2.125838 | 901.8784 | 1326.292 | 2.307366 | 994.6533 | 1462.725
2.913336 | 964.4481 | 1418.306 | 2.739013 | 929.7697 | 1367.308 | 2.269176 | 969.9799 | 1426.441 | 2.913826 | 1015.005 | 1492.655 | 2.185349 | 891.108 | 1310.453 | 2.866166 | 1042.685 | 1533.361 | 1.896676 | 805.4049 | 1184.419 | 2.421369 | 1021.046 | 1501.538 | 2.129187 | 903.0613 | 1328.031 | 2.310673 | 995.7365 | 1464.318
2.918332 | 965.4783 | 1419.821 | 2.743983 | 930.8666 | 1368.922 | 2.274179 | 971.2668 | 1428.334 | 2.917178 | 1016.023 | 1494.152 | 2.188676 | 892.158 | 1311.997 | 2.876174 | 1043.805 | 1535.007 | 1.899996 | 806.541 | 1186.09 | 2.424682 | 1022.262 | 1503.326 | 2.1325 | 904.3046875 | 1329.86 | 2.314019 | 996.9019 | 1466.032
2.923352 | 966.5734 | 1421.432 | 2.74901 | 931.9418 | 1370.503 | 2.277496 | 972.3112 | 1429.869 | 2.922167 | 1017.437 | 1496.231 | 2.192029 | 893.2125 | 1313.548 | 2.886184 | 1044.905 | 1536.625 | 1.903346 | 807.5687 | 1187.601 | 2.428011 | 1023.515 | 1505.169 | 2.135849 | 905.5001 | 1331.618 | 2.317341 | 998.0164 | 1467.671
2.928343 | 967.8217 | 1423.267 | 2.755686 | 933.073 | 1372.166 | 2.282517 | 973.5963 | 1431.759 | 2.927195 | 1018.696 | 1498.083 | 2.197006 | 894.6601 | 1315.677 | 2.896198 | 1045.739 | 1537.851 | 1.908336 | 809.0421 | 1189.768 | 2.431341 | 1024.667 | 1506.864 | 2.139188 | 906.7389 | 1333.44 | 2.320666 | 999.2884 | 1469.542
2.933352 | 969.0799 | 1425.117 | 2.760663 | 934.2696 | 1373.926 | 2.287518 | 974.8578 | 1433.614 | 2.932182 | 1020.024 | 1500.036 | 2.202008 | 896.1938 | 1317.932 | 2.90783 | 1046.733 | 1539.314 | 1.911699 | 810.0607 | 1191.266 | 2.434652 | 1025.922 | 1508.71 | 2.142504 | 907.8017 | 1335.002 | 2.324017 | 1000.583 | 1471.446
2.938328 | 970.2347 | 1426.816 | 2.765674 | 935.3303 | 1375.486 | 2.292509 | 976.2377 | 1435.644 | 2.93717 | 1021.302 | 1501.915 | 2.206988 | 897.6642 | 1320.094 | 2.909505 | 1001.932 | 1473.43 | 1.916672 | 811.5603 | 1193.471 | 2.438015 | 1027.113 | 1510.461 | 2.14586 | 908.9234 | 1336.652 | 2.327336 | 1001.84 | 1473.294
2.943331 | 971.4352 | 1428.581 | 2.770661 | 936.574 | 1377.315 | 2.297512 | 977.5524 | 1437.577 | 2.942178 | 1022.612 | 1503.841 | 2.210349 | 898.693 | 1321.607 |  |  |  | 1.920019 | 812.6955 | 1195.14 | 2.441342 | 1028.318 | 1512.233 | 2.150839 | 910.387 | 1338.804 | 2.33069 | 1003.022 | 1475.033
2.948349 | 972.6064 | 1430.304 | 2.775682 | 937.6979 | 1378.968 | 2.302488 | 978.9103 | 1439.574 | 2.947172 | 1023.94 | 1505.794 | 2.213674 | 899.7855 | 1323.214 |  |  |  | 1.923326 | 813.7679 | 1196.718 | 2.444676 | 1029.518 | 1513.997 | 2.154191 | 911.4976 | 1340.438 | 2.334018 | 1004.232 | 1476.811
2.953331 | 973.7981 | 1432.056 | 2.780688 | 938.9252 | 1380.772 | 2.307518 | 980.3381 | 1441.674 | 2.952204 | 1025.455 | 1508.021 | 2.217016 | 900.8058 | 1324.714 |  |  |  | 1.92667 | 814.8762 | 1198.347 | 2.448022 | 1030.619 | 1515.616 | 2.157504 | 912.7183 | 1342.233 | 2.337333 | 1005.308 | 1478.395
2.958356 | 974.985 | 1433.802 | 2.785668 | 939.9607 | 1382.295 | 2.312516 | 981.7259 | 1443.715 | 2.957176 | 1026.692 | 1509.841 | 2.222006 | 902.2034 | 1326.77 |  |  |  | 1.930016 | 816.0101 | 1200.015 | 2.45132 | 1031.824 | 1517.388 | 2.160845 | 913.9194 | 1343.999 | 2.340675 | 1006.415 | 1480.023
2.963342 | 976.202 | 1435.591 | 2.790682 | 941.0004 | 1383.824 | 2.31586 | 982.7352 | 1445.199 | 2.962164 | 1028.002 | 1511.768 | 2.227019 | 903.7061 | 1328.979 |  |  |  | 1.933337 | 817.0931 | 1201.607 | 2.454678 | 1033.028 | 1519.158 | 2.164185 | 915.0076 | 1345.599 | 2.343985 | 1007.686 | 1481.891
2.96835 | 977.3621 | 1437.297 | 2.795667 | 942.0411 | 1385.355 | 2.32084 | 984.0721 | 1447.165 | 2.967183 | 1029.181 | 1513.502 | 2.230336 | 904.7467 | 1330.51 |  |  |  | 1.936698 | 818.1691 | 1203.19 | 2.458004 | 1034.096 | 1520.73 | 2.167504 | 916.2164 | 1347.377 | 2.347343 | 1009.035 | 1483.875
2.973354 | 978.5167 | 1438.995 | 2.800685 | 943.0726 | 1386.871 | 2.325839 | 985.4051 | 1449.125 | 2.972174 | 1030.471 | 1515.399 | 2.235361 | 906.1258 | 1332.538 |  |  |  | 1.940009 | 819.282 | 1204.826 | 2.461334 | 1035.125 | 1522.243 | 2.170864 | 917.403 | 1349.122 | 2.350679 | 1010.23 | 1485.632
2.97834 | 979.5403 | 1440.501 | 2.805681 | 944.1464 | 1388.451 | 2.330857 | 986.6286 | 1450.924 | 2.977195 | 1031.821 | 1517.384 | 2.238684 | 907.1614 | 1334.061 |  |  |  | 1.943341 | 820.3828125 | 1206.445 | 2.464685 | 1036.307 | 1523.981 | 2.17418 | 918.4888 | 1350.719 | 2.354005 | 1011.469 | 1487.454
2.983367 | 980.6917 | 1442.194 | 2.810669 | 945.2947 | 1390.139 | 2.335843 | 988.0543 | 1453.021 | 2.982156 | 1033.165 | 1519.36 | 2.242022 | 908.2004 | 1335.589 |  |  |  | 1.94832 | 821.856 | 1208.612 | 2.468011 | 1037.332 | 1525.488 | 2.17751 | 919.6588 | 1352.439 | 2.357361 | 1012.726 | 1489.303
2.988343 | 981.77 | 1443.779 | 2.815689 | 946.363 | 1391.71 | 2.34086 | 989.43 | 1455.044 | 2.985516 | 1034.182 | 1520.855 | 2.24701 | 909.5637 | 1337.594 |  |  |  | 1.953352 | 823.3797 | 1210.852 | 2.47136 | 1038.436 | 1527.112 | 2.180849 | 920.8945 | 1354.257 | 2.36067 | 1013.933 | 1491.079
2.993344 | 983.1301 | 1445.78 | 2.822345 | 947.7257 | 1393.714 | 2.345843 | 990.9147 | 1457.227 | 2.990497 | 1035.45 | 1522.72 | 2.250343 | 910.5869 | 1339.098 |  |  |  | 1.95668 | 824.5209 | 1212.531 | 2.474681 | 1039.53 | 1528.72 | 2.184157 | 921.995 | 1355.875 | 2.364008 | 1015.021 | 1492.678
2.998333 | 984.4048 | 1447.654 | 2.827339 | 948.8115 | 1395.311 | 2.35085 | 992.3683 | 1459.365 | 2.995518 | 1036.933 | 1524.901 | 2.253685 | 911.6184 | 1340.615 |  |  |  | 1.960016 | 825.6359 | 1214.17 | 2.478001 | 1040.734 | 1530.492 | 2.187511 | 923.0964 | 1357.495 | 2.367342 | 1016.242 | 1494.474
3.003335 | 985.6269 | 1449.451 | 2.832356 | 949.9009 | 1396.913 | 2.354176 | 993.3904 | 1460.868 | 3.000524 | 1038.341 | 1526.972 | 2.258673 | 912.9708 | 1342.604 |  |  |  | 1.963357 | 826.8078 | 1215.894 | 2.481352 | 1041.852 | 1532.136 | 2.19085 | 924.2861 | 1359.244 | 2.370665 | 1017.365 | 1496.125
3.008361 | 986.7725 | 1451.136 | 2.837336 | 950.9747 | 1398.492 | 2.357522 | 994.4203 | 1462.383 | 3.005492 | 1039.544 | 1528.741 | 2.263673 | 914.3458 | 1344.626 |  |  |  | 1.96666 | 828.2032 | 1217.946 | 2.484664 | 1042.956 | 1533.759 | 2.194182 | 925.4893 | 1361.014 | 2.374025 | 1018.495 | 1497.786
3.013335 | 987.9124 | 1452.812 | 2.842346 | 952.0546 | 1400.08 | 2.362508 | 995.8361 | 1464.465 | 3.008833 | 1040.593 | 1530.284 | 2.268677 | 915.7845 | 1346.742 |  |  |  | 1.970017 | 829.2047 | 1219.419 | 2.488016 | 1044.018 | 1535.321 | 2.197537 | 926.6624 | 1362.739 | 2.377347 | 1019.5 | 1499.265
3.018338 | 988.9456 | 1454.332 | 2.847332 | 953.098 | 1401.615 | 2.365858 | 996.9216 | 1466.061 | 3.013827 | 1041.911 | 1532.223 | 2.273665 | 917.3109 | 1348.987 |  |  |  | 1.974999 | 830.7094 | 1221.631 | 2.491353 | 1045.224 | 1537.094 | 2.200844 | 927.8345 | 1364.463 | 2.380687 | 1020.707 | 1501.04
3.023336 | 990.0559 | 1455.965 | 2.852338 | 954.2924 | 1403.371 | 2.370836 | 998.3162 | 1468.112 | 3.018851 | 1043.174 | 1534.079 | 2.278687 | 918.7314 | 1351.076 |  |  |  | 1.980023 | 832.126 | 1223.715 | 2.494668 | 1046.329 | 1538.72 | 2.204191 | 929.1466 | 1366.392 | 2.384025 | 1021.962 | 1502.885
3.028343 | 991.1838 | 1457.623 | 2.857357 | 955.4277 | 1405.041 | 2.375839 | 999.7604 | 1470.236 | 3.02383 | 1044.392 | 1535.871 | 2.283668 | 920.1567 | 1353.172 |  |  |  | 1.985017 | 833.509 | 1225.749 | 2.498025 | 1047.524 | 1540.477 | 2.207505 | 930.225 | 1367.978 | 2.387338 | 1023.192 | 1504.695
3.033367 | 992.3839 | 1459.388 | 2.862337 | 956.52 | 1406.647 | 2.379159 | 1000.8 | 1471.765 | 3.028853 | 1045.534 | 1537.551 | 2.288678 | 921.5273 | 1355.187 |  |  |  | 1.988357 | 834.6588 | 1227.439 | 2.501341 | 1048.653 | 1542.137 | 2.210838 | 931.326 | 1369.597 | 2.390694 | 1024.443 | 1506.534
3.038329 | 993.5358 | 1461.082 | 2.869006 | 957.8886 | 1408.66 | 2.384175 | 1002.251 | 1473.898 | 3.033843 | 1046.829 | 1539.455 | 2.293694 | 922.9745 | 1357.315 |  |  |  | 1.991657 | 835.7377 | 1229.026 | 2.504683 | 1049.846 | 1543.891 | 2.214194 | 932.4843 | 1371.3 | 2.394008 | 1025.823 | 1508.563
3.043341 | 994.736 | 1462.847 | 2.874011 | 958.9411 | 1410.208 | 2.389181 | 1003.634 | 1475.932 | 3.03719 | 1047.847 | 1540.952 | 2.298676 | 924.3759 | 1359.376 |  |  |  | 1.995011 | 836.8304 | 1230.633 | 2.508015 | 1050.933 | 1545.49 | 2.217513 | 933.6979 | 1373.085 | 2.397347 | 1027.079 | 1510.411
3.050013 | 996.1282 | 1464.894 | 2.879004 | 960.1315 | 1411.958 | 2.394177 | 1004.941 | 1477.855 | 3.040502 | 1048.899 | 1542.499 | 2.303686 | 925.7693 | 1361.426 |  |  |  | 1.998339 | 837.8434 | 1232.123 | 2.511333 | 1052.14 | 1547.265 | 2.220865 | 934.7273 | 1374.599 | 2.400688 | 1028.276 | 1512.171
3.055003 | 997.3798 | 1466.735 | 2.884036 | 961.3101 | 1413.691 | 2.399196 | 1006.145 | 1479.625 | 3.045522 | 1050.341 | 1544.62 | 2.308661 | 927.1289 | 1363.425 |  |  |  | 2.001667 | 838.8533 | 1233.608 | 2.514684 | 1053.262 | 1548.915 | 2.224186 | 935.8876 | 1376.305 | 2.404001 | 1029.539 | 1514.028
3.060022 | 998.5749 | 1468.492 | 2.889006 | 962.4259 | 1415.332 | 2.404164 | 1007.52 | 1481.647 | 3.050516 | 1051.68 | 1546.589 | 2.313682 | 928.4384 | 1365.351 |  |  |  | 2.005022 | 839.8876 | 1235.129 | 2.518008 | 1054.473 | 1550.696 | 2.227499 | 936.9923 | 1377.93 | 2.407355 | 1030.738 | 1515.791
3.064997 | 999.7183 | 1470.174 | 2.895654 | 963.655 | 1417.14 | 2.409189 | 1008.888 | 1483.658 | 3.05552 | 1052.781 | 1548.207 | 2.318684 | 929.8964 | 1367.495 |  |  |  | 2.009999 | 841.3867 | 1237.333 | 2.521352 | 1055.603 | 1552.358 | 2.230848 | 938.1458 | 1379.626 | 2.410677 | 1031.768 | 1517.306
3.070008 | 1000.765 | 1471.713 | 2.902354 | 964.8506 | 1418.898 | 2.414193 | 1010.383 | 1485.858 | 3.060523 | 1054.05 | 1550.073 | 2.323672 | 931.1653 | 1369.361 |  |  |  | 2.015018 | 842.9022 | 1239.562 | 2.524694 | 1056.784 | 1554.094 | 2.234162 | 939.2639 | 1381.27 | 2.414008 | 1032.87 | 1518.926
3.076685 | 1002.123 | 1473.71 | 2.909031 | 966.2114 | 1420.899 | 2.419183 | 1011.776 | 1487.907 | 3.06549 | 1055.3125 | 1551.93 | 2.328677 | 932.4863 | 1371.303 |  |  |  | 2.018341 | 844.0359 | 1241.229 | 2.528 | 1057.868 | 1555.688 | 2.237513 | 940.4072 | 1382.952 | 2.417346 | 1033.975 | 1520.552
3.08166 | 1003.503 | 1475.74 | 2.913989 | 967.3344 | 1422.551 | 2.422513 | 1012.78 | 1489.382 | 3.070511 | 1056.712 | 1553.988 | 2.333654 | 933.6232 | 1372.975 |  |  |  | 2.023352 | 845.5349 | 1243.434 | 2.533015 | 1059.411 | 1557.957 | 2.240853 | 941.5317 | 1384.605 | 2.420657 | 1035.078 | 1522.173
3.086675 | 1004.721 | 1477.531 | 2.91901 | 968.4175 | 1424.143 | 2.42584 | 1013.897 | 1491.024 | 3.075503 | 1058.024 | 1555.918 | 2.338683 | 935.0228 | 1375.034 |  |  |  | 2.026672 | 846.5413 | 1244.914 | 2.536324 | 1060.453 | 1559.489 | 2.244175 | 942.601 | 1386.178 | 2.424008 | 1036.218 | 1523.85
3.091679 | 1005.888 | 1479.247 | 2.925685 | 969.5851 | 1425.86 | 2.430833 | 1015.386 | 1493.214 | 3.080519 | 1059.213 | 1557.667 | 2.343679 | 936.3213 | 1376.943 |  |  |  | 2.030023 | 847.6257 | 1246.508 | 2.539679 | 1061.593 | 1561.166 | 2.247525 | 943.6207 | 1387.677 | 2.42734 | 1037.5 | 1525.735
3.098331 | 1007.132 | 1481.077 | 2.932351 | 970.7296 | 1427.543 | 2.434187 | 1016.405 | 1494.714 | 3.085513 | 1060.604 | 1559.712 | 2.348673 | 937.7603 | 1379.059 |  |  |  | 2.033344 | 848.6688 | 1248.042 | 2.543013 | 1062.77 | 1562.897 | 2.250831 | 944.7643 | 1389.359 | 2.43067 | 1038.725 | 1527.537
3.105006 | 1008.449 | 1483.014 | 2.937328 | 971.7366 | 1429.024 | 2.439173 | 1017.899 | 1496.911 | 3.090488 | 1061.894 | 1561.609 | 2.353682 | 939.0982 | 1381.027 |  |  |  | 2.036691 | 849.832 | 1249.753 | 2.546351 | 1063.978 | 1564.673 | 2.254175 | 945.8923 | 1391.018 | 2.43403 | 1039.88 | 1529.235
3.11003 | 1009.646 | 1484.774 | 2.942338 | 972.7693 | 1430.543 | 2.44252 | 1018.922 | 1498.415 | 3.09552 | 1063.371 | 1563.782 | 2.358664 | 940.453125 | 1383.019 |  |  |  | 2.040032 | 850.9191 | 1251.352 | 2.549701 | 1065.163 | 1566.417 | 2.257519 | 947.0506 | 1392.721 | 2.437336 | 1041.089 | 1531.013
3.115006 | 1011.015 | 1486.787 | 2.947325 | 973.7958 | 1432.053 | 2.445823 | 1019.974 | 1499.962 | 3.100511 | 1064.663 | 1565.68 | 2.363692 | 941.7918 | 1384.988 |  |  |  | 2.043341 | 852.0627 | 1253.033 | 2.55301 | 1066.315 | 1568.11 | 2.260835 | 948.2635 | 1394.505 | 2.440689 | 1042.249 | 1532.718
3.120021 | 1012.131 | 1488.427 | 2.954006 | 974.9843 | 1433.8 | 2.450849 | 1021.383 | 1502.034 | 3.105523 | 1065.934 | 1567.55 | 2.368683 | 943.1633 | 1387.005 |  |  |  | 2.04669 | 853.2028 | 1254.71 | 2.558019 | 1067.901 | 1570.442 | 2.26419 | 949.416 | 1396.2 | 2.444011 | 1043.363 | 1534.358
3.125 | 1013.279 | 1490.116 | 2.960687 | 976.1339 | 1435.491 | 2.45416 | 1022.44 | 1503.589 | 3.110508 | 1067.183 | 1569.387 | 2.373683 | 944.4001 | 1388.824 |  |  |  | 2.05 | 854.3517 | 1256.4 | 2.563004 | 1069.394 | 1572.638 | 2.267504 | 950.4678 | 1397.747 | 2.447333 | 1044.48 | 1536
3.130005 | 1014.295 | 1491.611 | 2.967353 | 977.3607 | 1437.295 | 2.459187 | 1023.74 | 1505.5 | 3.115494 | 1068.656 | 1571.553 | 2.378694 | 945.7414 | 1390.796 |  |  |  | 2.053332 | 855.4882 | 1258.071 | 2.56636 | 1070.428 | 1574.158 | 2.270839 | 951.5578 | 1399.35 | 2.450689 | 1045.769 | 1537.896
3.135034 | 1015.395 | 1493.228 | 2.972336 | 978.4716 | 1438.929 | 2.464184 | 1025.197 | 1507.643 | 3.120517 | 1070.041 | 1573.59 | 2.383669 | 946.9693 | 1392.602 |  |  |  | 2.056682 | 856.6191 | 1259.734 | 2.569677 | 1071.554 | 1575.814 | 2.275841 | 952.9749 | 1401.434 | 2.454009 | 1046.918 | 1539.585
3.14 | 1016.575 | 1494.963 | 2.979015 | 979.8364 | 1440.936 | 2.46918 | 1026.671 | 1509.81 | 3.125504 | 1071.225 | 1575.331 | 2.388693 | 948.2029 | 1394.416 |  |  |  | 2.060002 | 857.7285 | 1261.365 | 2.573031 | 1072.669 | 1577.455 | 2.279177 | 954.0489 | 1403.013 | 2.457361 | 1048.045 | 1541.243
3.145001 | 1017.729 | 1496.66 | 2.984025 | 980.8374 | 1442.408 | 2.472502 | 1027.737 | 1511.378 | 3.130518 | 1072.451 | 1577.134 | 2.393673 | 949.5453 | 1396.39 |  |  |  | 2.06336 | 858.9285 | 1263.13 | 2.576349 | 1073.808 | 1579.13 | 2.282521 | 955.0817 | 1404.532 | 2.460692 | 1049.192 | 1542.93
3.149994 | 1018.846 | 1498.303 | 2.990675 | 982.0999 | 1444.264 | 2.475854 | 1028.759 | 1512.88 | 3.135501 | 1073.635 | 1578.875 | 2.398682 | 950.7068 | 1398.098 |  |  |  | 2.066677 | 859.988 | 1264.688 | 2.579665 | 1074.842 | 1580.65 | 2.285833 | 956.1532 | 1406.108 | 2.464007 | 1050.385 | 1544.683
3.155009 | 1019.949 | 1499.924 | 2.997324 | 983.2519 | 1445.959 | 2.480835 | 1030.187 | 1514.98 | 3.140502 | 1074.963 | 1580.828 | 2.403681 | 952.1172 | 1400.172 |  |  |  | 2.07001 | 861.1044 | 1266.33 | 2.583011 | 1075.948 | 1582.276 | 2.289181 | 957.2202 | 1407.677 | 2.467344 | 1051.513 | 1546.343
3.160025 | 1021.185 | 1501.742 | 3.004008 | 984.5291 | 1447.837 | 2.48419 | 1031.273 | 1516.579 | 3.145515 | 1076.35 | 1582.867 | 2.408657 | 953.4012 | 1402.061 |  |  |  | 2.073346 | 862.2282 | 1267.983 | 2.586328 | 1076.987 | 1583.805 | 2.292508 | 958.3256 | 1409.302 | 2.470657 | 1052.693 | 1548.078
3.164999 | 1022.262 | 1503.327 | 3.009013 | 985.6394 | 1449.47 | 2.489173 | 1032.5625 | 1518.474 | 3.150492 | 1077.824 | 1585.035 | 2.413678 | 954.7051 | 1403.978 |  |  |  | 2.076657 | 863.301 | 1269.56 | 2.589681 | 1078.066 | 1585.391 | 2.297526 | 959.7211 | 1411.355 | 2.474007 | 1053.836 | 1549.759
3.170019 | 1023.394 | 1504.991 | 3.014007 | 986.7327 | 1451.077 | 2.49419 | 1033.892 | 1520.429 | 3.155515 | 1079.225 | 1587.096 | 2.418666 | 956.0002 | 1405.883 |  |  |  | 2.08002 | 864.3857 | 1271.156 | 2.594675 | 1079.604 | 1587.652 | 2.302506 | 961.1941 | 1413.521 | 2.47735 | 1055.113 | 1551.637
3.175006 | 1024.498 | 1506.614 | 3.019012 | 987.8615 | 1452.737 | 2.497505 | 1034.894 | 1521.902 | 3.160506 | 1080.522 | 1589.003 | 2.423691 | 957.306 | 1407.803 |  |  |  | 2.083351 | 865.5657 | 1272.891 | 2.598015 | 1080.688 | 1589.247 | 2.307525 | 962.6149 | 1415.61 | 2.480667 | 1056.291 | 1553.369
3.18002 | 1025.614 | 1508.255 | 3.025669 | 989.157 | 1454.643 | 2.502517 | 1036.285 | 1523.949 | 3.165509 | 1081.787 | 1590.864 | 2.428684 | 958.5567 | 1409.642 |  |  |  | 2.086684 | 866.6014 | 1274.414 | 2.601346 | 1081.84 | 1590.942 | 2.310829 | 963.6511 | 1417.134 | 2.484024 | 1057.42 | 1555.029
3.185025 | 1026.734 | 1509.904 | 3.032342 | 990.4538 | 1456.55 | 2.507513 | 1037.785 | 1526.155 | 3.170512 | 1083.125 | 1592.831 | 2.433669 | 959.754 | 1411.403 |  |  |  | 2.090032 | 867.762 | 1276.121 | 2.604664 | 1082.912 | 1592.518 | 2.314178 | 964.6801 | 1418.647 | 2.487329 | 1058.634 | 1556.814
3.190003 | 1027.962 | 1511.709 | 3.039005 | 991.7832 | 1458.505 | 2.512508 | 1039.088 | 1528.071 | 3.175502 | 1084.26 | 1594.5 | 2.438689 | 960.8678 | 1413.041 |  |  |  | 2.093335 | 868.8671875 | 1277.746 | 2.608021 | 1084.203 | 1594.416 | 2.317513 | 965.7133 | 1420.167 | 2.490667 | 1059.862 | 1558.62
3.195022 | 1028.962 | 1513.18 | 3.045671 | 993.0608 | 1460.384 | 2.517532 | 1040.423 | 1530.034 | 3.180534 | 1085.568 | 1596.424 | 2.443678 | 962.1268 | 1414.892 |  |  |  | 2.09668 | 869.9626 | 1279.357 | 2.611334 | 1085.407 | 1596.187 | 2.320851 | 966.7189 | 1421.645 | 2.494013 | 1060.885 | 1560.126
3.2 | 1029.972 | 1514.664 | 3.050668 | 994.1237 | 1461.947 | 2.522504 | 1041.631 | 1531.811 | 3.185509 | 1086.844 | 1598.3 | 2.448698 | 963.4159 | 1416.788 |  |  |  | 2.100005 | 871.1048 | 1281.036 | 2.614683 | 1086.477 | 1597.761 | 2.324208 | 967.7506 | 1423.163 | 2.497327 | 1062.018 | 1561.792
3.205016 | 1030.974 | 1516.138 | 3.057334 | 995.3572 | 1463.761 | 2.527515 | 1042.995 | 1533.816 | 3.190515 | 1088.124 | 1600.182 | 2.453675 | 964.5699 | 1418.485 |  |  |  | 2.10334 | 872.2992 | 1282.793 | 2.618018 | 1087.585 | 1599.389 | 2.327514 | 968.8484 | 1424.777 | 2.500684 | 1063.169 | 1563.483
3.211681 | 1032.215 | 1517.963 | 3.062352 | 996.5053 | 1465.449 | 2.532498 | 1044.284 | 1535.712 | 3.195505 | 1089.409 | 1602.072 | 2.458658 | 965.7405 | 1420.207 |  |  |  | 2.10669 | 873.3436 | 1284.329 | 2.621331 | 1088.675 | 1600.993 | 2.330848 | 969.8997 | 1426.323 | 2.50401 | 1064.225 | 1565.037
3.216664 | 1033.444 | 1519.77 | 3.067331 | 997.5661 | 1467.009 | 2.537514 | 1045.498 | 1537.497 | 3.200504 | 1090.536 | 1603.729 | 2.463683 | 967.0916 | 1422.193 |  |  |  | 2.11001 | 874.6165 | 1286.201 | 2.624684 | 1089.726 | 1602.538 | 2.33582 | 971.2971 | 1428.378 | 2.507353 | 1065.4 | 1566.765
3.221684 | 1034.623 | 1521.504 | 3.072337 | 998.7131 | 1468.696 | 2.542532 | 1046.734 | 1539.315 | 3.205533 | 1091.937 | 1605.789 | 2.468669 | 968.383 | 1424.093 |  |  |  | 2.113351 | 875.7532 | 1287.872 | 2.629668 | 1091.281 | 1604.824 | 2.340854 | 972.7885 | 1430.571 | 2.510689 | 1066.666 | 1568.626
3.226677 | 1035.856 | 1523.317 | 3.079015 | 999.9564 | 1470.524 | 2.547507 | 1047.874 | 1540.991 | 3.210499 | 1093.328 | 1607.836 | 2.473688 | 969.7183 | 1426.056 |  |  |  | 2.11668 | 876.8311 | 1289.458 | 2.634686 | 1092.791 | 1607.046 | 2.34584 | 974.1675 | 1432.599 | 2.513998 | 1067.853 | 1570.372
3.231676 | 1037.002 | 1525.003 | 3.083992 | 1001.069 | 1472.16 | 2.552519 | 1048.933 | 1542.549 | 3.215498 | 1094.583 | 1609.681 | 2.478662 | 970.9197 | 1427.823 |  |  |  | 2.119996 | 877.9904 | 1291.162 | 2.639671 | 1094.247 | 1609.187 | 2.349202 | 975.1926 | 1434.107 | 2.517352 | 1068.966 | 1572.009
3.238366 | 1038.364 | 1527.006 | 3.089005 | 1002.131 | 1473.722 | 2.559188 | 1049.981 | 1544.089 | 3.2205 | 1095.956 | 1611.7 | 2.483671 | 972.2048 | 1429.713 |  |  |  | 2.123352 | 879.0161 | 1292.671 | 2.643012 | 1095.312 | 1610.753 | 2.352505 | 976.254 | 1435.668 | 2.520671 | 1070.214 | 1573.844
3.24335 | 1039.399 | 1528.528 | 3.094013 | 1003.3 | 1475.442 | 2.569201 | 1050.82 | 1545.323 | 3.225506 | 1097.22 | 1613.559 | 2.488681 | 973.4111 | 1431.487 |  |  |  | 2.126663 | 880.025 | 1294.154 | 2.648011 | 1096.869 | 1613.042 | 2.357514 | 977.6379 | 1437.703 | 2.524007 | 1071.338 | 1575.497
3.249994 | 1040.579 | 1530.263 | 3.100665 | 1004.614 | 1477.374 | 2.5725 | 1049.774 | 1543.786 | 3.230529 | 1098.574 | 1615.55 | 2.493677 | 974.4257 | 1432.979 |  |  |  | 2.130011 | 881.2411 | 1295.943 | 2.653017 | 1098.404 | 1615.3 | 2.36083 | 978.6653 | 1439.214 | 2.527354 | 1072.413 | 1577.078
3.256679 | 1041.897 | 1532.202 | 3.10568 | 1005.826 | 1479.156 | 2.574165 | 1048.545 | 1541.978 | 3.235501 | 1099.907 | 1617.51 | 2.498695 | 975.5039 | 1434.565 |  |  |  | 2.133343 | 882.3891 | 1297.631 | 2.656344 | 1099.509 | 1616.925 | 2.365855 | 980.0305 | 1441.221 | 2.530672 | 1073.503 | 1578.681
3.261692 | 1043.095 | 1533.964 | 3.110687 | 1006.866 | 1480.685 | 2.575843 | 1047.035 | 1539.758 | 3.240515 | 1101.042 | 1619.179 | 2.503669 | 976.6342 | 1436.227 |  |  |  | 2.136661 | 883.4116 | 1299.135 | 2.659692 | 1100.546 | 1618.451 | 2.369181 | 981.1452 | 1442.861 | 2.534019 | 1074.7 | 1580.441
3.266667 | 1044.343 | 1535.799 | 3.115675 | 1007.931 | 1482.251 | 2.577512 | 1045.407 | 1537.363 | 3.245512 | 1102.41 | 1621.191 | 2.508677 | 977.775 | 1437.904 |  |  |  | 2.140018 | 884.7723 | 1301.136 | 2.662994 | 1101.616 | 1620.024 | 2.372521 | 982.2166 | 1444.436 | 2.537348 | 1075.75 | 1581.985
3.271673 | 1045.445 | 1537.419 | 3.120692 | 1009.13 | 1484.015 | 2.57917 | 1043.63 | 1534.749 | 3.250519 | 1103.621 | 1622.972 | 2.513683 | 979.1381 | 1439.909 |  |  |  | 2.143338 | 885.8142 | 1302.668 | 2.666344 | 1102.743 | 1621.681 | 2.377506 | 983.757 | 1446.701 | 2.540674 | 1076.857 | 1583.613
3.27666 | 1046.529 | 1539.013 | 3.125657 | 1010.225 | 1485.625 | 2.580828 | 1041.776 | 1532.023 | 3.255526 | 1104.895 | 1624.845 | 2.518672 | 980.3566 | 1441.701 |  |  |  | 2.148354 | 887.311 | 1304.869 | 2.671342 | 1104.16 | 1623.765 | 2.380842 | 984.8369 | 1448.289 | 2.544023 | 1078.047 | 1585.363
3.281677 | 1047.657 | 1540.673 | 3.130677 | 1011.276 | 1487.17 | 2.5825 | 1039.908 | 1529.276 | 3.2605 | 1106.171875 | 1626.723 | 2.523692 | 981.7719 | 1443.782 |  |  |  | 2.151669 | 888.4112 | 1306.487 | 2.674702 | 1105.257 | 1625.378 | 2.385839 | 986.2791 | 1450.41 | 2.547332 | 1079.151 | 1586.987
3.286687 | 1048.88 | 1542.471 | 3.135686 | 1012.383 | 1488.799 | 2.584181 | 1037.957 | 1526.407 | 3.265514 | 1107.525 | 1628.713 | 2.528672 | 983.0754 | 1445.699 |  |  |  | 2.155009 | 889.4988 | 1308.086 | 2.678027 | 1106.292 | 1626.9 | 2.389182 | 987.3561 | 1451.994 | 2.550681 | 1080.311 | 1588.692
3.291664 | 1049.96 | 1544.058 | 3.140675 | 1013.444 | 1490.359 | 2.585855 | 1036.123 | 1523.71 | 3.270507 | 1108.801 | 1630.59 | 2.533684 | 984.3976 | 1447.644 |  |  |  | 2.158352 | 890.5535 | 1309.638 | 2.683016 | 1107.692 | 1628.959 | 2.392526 | 988.4545 | 1453.61 | 2.554012 | 1081.443 | 1590.357
3.298338 | 1051.241 | 1545.943 | 3.145672 | 1014.706 | 1492.214 | 2.587517 | 1034.567 | 1521.422 | 3.275509 | 1110.016 | 1632.376 | 2.538677 | 985.7503 | 1449.633 |  |  |  | 2.161674 | 891.7903 | 1311.456 | 2.686333 | 1108.745 | 1630.508 | 2.397505 | 989.7779 | 1455.556 | 2.55734 | 1082.538 | 1591.968
3.305022 | 1052.376 | 1547.611 | 3.150648 | 1015.896 | 1493.965 | 2.589176 | 1033.443 | 1519.769 | 3.28051 | 1111.076 | 1633.936 | 2.543672 | 986.9476 | 1451.393 |  |  |  | 2.165037 | 892.9155 | 1313.111 | 2.689662 | 1109.803 | 1632.063 | 2.402514 | 991.1417 | 1457.561 | 2.560696 | 1083.608 | 1593.541
3.310008 | 1053.401 | 1549.119 | 3.155681 | 1017.078 | 1495.702 | 2.592517 | 1032.434 | 1518.285 | 3.285497 | 1112.375 | 1635.846 | 2.548697 | 988.1558 | 1453.17 |  |  |  | 2.168355 | 894.1088 | 1314.866 | 2.693019 | 1110.849 | 1633.601 | 2.405844 | 992.1726 | 1459.077 | 2.564005 | 1084.826 | 1595.333
3.315018 | 1054.657 | 1550.966 | 3.160675 | 1018.096 | 1497.199 | 2.60252 | 1032.731 | 1518.722 | 3.290521 | 1113.597 | 1637.643 | 2.55367 | 989.3637 | 1454.947 |  |  |  | 2.171683 | 895.2637 | 1316.564 | 2.69634 | 1111.904 | 1635.154 | 2.410849 | 993.6537 | 1461.256 | 2.567348 | 1085.969 | 1597.013
3.320015 | 1055.959 | 1552.881 | 3.165675 | 1019.174 | 1498.785 | 2.609184 | 1033.893 | 1520.431 | 3.293838 | 1114.615 | 1639.139 | 2.558682 | 990.6222 | 1456.797 |  |  |  | 2.175025 | 896.3771 | 1318.202 | 2.69969 | 1113.01 | 1636.779 | 2.414174 | 994.6765 | 1462.76 | 2.570675 | 1087.206 | 1598.832
3.325006 | 1057.272 | 1554.812 | 3.172347 | 1020.43 | 1500.632 | 2.615831 | 1035.023 | 1522.092 | 3.298853 | 1116.038 | 1641.233 | 2.563665 | 992.0416 | 1458.885 |  |  |  | 2.180001 | 897.7779 | 1320.262 | 2.70302 | 1114.114 | 1638.403 | 2.41752 | 995.7851 | 1464.39 | 2.573992 | 1088.461 | 1600.678
3.330023 | 1058.4 | 1556.47 | 3.17734 | 1021.635 | 1502.405 | 2.622508 | 1036.317 | 1523.995 | 3.303847 | 1117.041 | 1642.707 | 2.568679 | 993.3121 | 1460.753 |  |  |  | 2.183351 | 898.8848 | 1321.889 | 2.70633 | 1115.17 | 1639.956 | 2.422512 | 997.2446 | 1466.536 | 2.577348 | 1089.658 | 1602.439
3.33668 | 1059.652 | 1558.312 | 3.182351 | 1022.701 | 1503.971 | 2.627523 | 1037.562 | 1525.826 | 3.308861 | 1118.068 | 1644.218 | 2.573702 | 994.5012 | 1462.502 |  |  |  | 2.186675 | 900.0082 | 1323.541 | 2.70968 | 1116.182 | 1641.445 | 2.427519 | 998.4904 | 1468.368 | 2.580677 | 1090.74 | 1604.029
3.341674 | 1060.701 | 1559.854 | 3.187358 | 1024.01 | 1505.897 | 2.632498 | 1038.83 | 1527.691 | 3.313854 | 1119.251 | 1645.957 | 2.578674 | 995.9283 | 1464.6 |  |  |  | 2.190031 | 901.1403 | 1325.206 | 2.712994 | 1117.26 | 1643.029 | 2.432514 | 999.9014 | 1470.443 | 2.584024 | 1091.868 | 1605.688
3.348345 | 1061.95 | 1561.691 | 3.192331 | 1025.071 | 1507.457 | 2.637514 | 1040.012 | 1529.43 | 3.318832 | 1120.621 | 1647.972 | 2.582024 | 996.931 | 1466.075 |  |  |  | 2.19335 | 902.2712 | 1326.869 | 2.716346 | 1118.283 | 1644.534 | 2.435841 | 1001.053 | 1472.137 | 2.587363 | 1093.032 | 1607.401
3.353331 | 1063.109 | 1563.395 | 3.197349 | 1026.255 | 1509.198 | 2.642509 | 1041.157 | 1531.114 | 3.323848 | 1122.028 | 1650.041 | 2.586995 | 998.2905 | 1468.074 |  |  |  | 2.196671 | 903.3588 | 1328.469 | 2.721348 | 1119.726 | 1646.656 | 2.440838 | 1002.468 | 1474.218 | 2.590675 | 1094.168 | 1609.07
3.359995 | 1064.359 | 1565.234 | 3.202337 | 1027.45 | 1510.957 | 2.647519 | 1042.461 | 1533.03 | 3.328838 | 1123.235 | 1651.816 | 2.592028 | 999.7635 | 1470.24 |  |  |  | 2.200008 | 904.4229 | 1330.034 | 2.724688 | 1120.747 | 1648.158 | 2.444179 | 1003.619 | 1475.91 | 2.594023 | 1095.277 | 1610.701
3.365027 | 1065.444 | 1566.829 | 3.207345 | 1028.642 | 1512.709 | 2.652526 | 1043.779 | 1534.969 | 3.333859 | 1124.482 | 1653.65 | 2.597017 | 1001.06 | 1472.148 |  |  |  | 2.203315 | 905.4877 | 1331.6 | 2.729673 | 1122.268 | 1650.395 | 2.447501 | 1004.622 | 1477.385 | 2.597333 | 1096.408 | 1612.365
3.37001 | 1066.605 | 1568.536 | 3.212341 | 1029.876 | 1514.524 | 2.657493 | 1045.139 | 1536.97 | 3.338841 | 1125.735 | 1655.493 | 2.600367 | 1002.108 | 1473.688 |  |  |  | 2.206677 | 906.5401 | 1333.147 | 2.733007 | 1123.317 | 1651.937 | 2.452522 | 1006.015 | 1479.434 | 2.600677 | 1097.516 | 1613.993
3.375008 | 1067.736 | 1570.2 | 3.217331 | 1030.906 | 1516.039 | 2.662517 | 1046.317 | 1538.702 | 3.343822 | 1126.997 | 1657.348 | 2.605332 | 1003.518 | 1475.762 |  |  |  | 2.210016 | 907.6592 | 1334.793 | 2.736347 | 1124.456 | 1653.612 | 2.455835 | 1007.039 | 1480.94 | 2.604026 | 1098.545 | 1615.508
3.381689 | 1069.014 | 1572.079 | 3.222353 | 1031.973 | 1517.607 | 2.667516 | 1047.458 | 1540.379 | 3.348845 | 1128.125 | 1659.007 | 2.610335 | 1004.859 | 1477.733 |  |  |  | 2.21334 | 908.7658 | 1336.42 | 2.739668 | 1125.482 | 1655.12 | 2.46084 | 1008.537 | 1483.143 | 2.607344 | 1099.643 | 1617.122
3.388362 | 1070.24 | 1573.882 | 3.229012 | 1033.25 | 1519.486 | 2.672527 | 1048.732 | 1542.253 | 3.353832 | 1129.29 | 1660.72 | 2.615345 | 1006.246 | 1479.774 |  |  |  | 2.216696 | 909.8191 | 1337.969 | 2.743025 | 1126.677 | 1656.877 | 2.46416 | 1009.549 | 1484.63 | 2.6107 | 1100.772 | 1618.782
3.393342 | 1071.398 | 1575.585 | 3.234009 | 1034.39 | 1521.161 | 2.677518 | 1050.103 | 1544.269 | 3.358858 | 1130.497 | 1662.495 | 2.620342 | 1007.411 | 1481.487 |  |  |  | 2.219999 | 910.8398 | 1339.47 | 2.746343 | 1127.759 | 1658.47 | 2.469188 | 1011.026 | 1486.803 | 2.614007 | 1101.91 | 1620.456
3.398345 | 1072.571 | 1577.31 | 3.239035 | 1035.548 | 1522.865 | 2.682488 | 1051.371 | 1546.134 | 3.363834 | 1131.839 | 1664.468 | 2.625359 | 1008.852 | 1483.606 |  |  |  | 2.223349 | 911.8515 | 1340.958 | 2.749674 | 1128.8 | 1660 | 2.474187 | 1012.377 | 1488.79 | 2.619012 | 1103.424 | 1622.682
3.403323 | 1073.76 | 1579.059 | 3.244009 | 1036.795 | 1524.698 | 2.687521 | 1052.729 | 1548.13 | 3.368833 | 1133.08 | 1666.295 | 2.630329 | 1010.099 | 1485.439 |  |  |  | 2.226678 | 912.8631 | 1342.446 | 2.754678 | 1130.194 | 1662.05 | 2.479177 | 1013.783 | 1490.857 | 2.622332 | 1104.452 | 1624.194
3.408347 | 1074.879 | 1580.704 | 3.249017 | 1037.819 | 1526.205 | 2.692511 | 1054.002 | 1550.003 | 3.373851 | 1134.204 | 1667.947 | 2.63535 | 1011.498 | 1487.497 |  |  |  | 2.230009 | 914.0344 | 1344.168 | 2.759689 | 1131.588 | 1664.1 | 2.48251 | 1014.835 | 1492.404 | 2.625671 | 1105.526 | 1625.774
3.415025 | 1076.059 | 1582.44 | 3.254003 | 1038.938 | 1527.849 | 2.697525 | 1055.275 | 1551.874 | 3.37884 | 1135.308 | 1669.571 | 2.638669 | 1012.509 | 1488.984 |  |  |  | 2.23336 | 915.2018 | 1345.885 | 2.764668 | 1133.108 | 1666.336 | 2.487504 | 1016.233 | 1494.46 | 2.62902 | 1106.597 | 1627.349
3.421672 | 1077.211 | 1584.134 | 3.259008 | 1040.161 | 1529.649 | 2.702511 | 1056.526 | 1553.715 | 3.383857 | 1136.476 | 1671.288 | 2.643684 | 1013.952 | 1491.106 |  |  |  | 2.236683 | 916.31 | 1347.515 | 2.769685 | 1134.587 | 1668.51 | 2.490846 | 1017.296 | 1496.024 | 2.632338 | 1107.73 | 1629.015
3.426664 | 1078.212 | 1585.606 | 3.264025 | 1041.438 | 1531.527 | 2.707497 | 1057.963 | 1555.828 | 3.388839 | 1137.805 | 1673.242 | 2.648672 | 1015.418 | 1493.262 |  |  |  | 2.240024 | 917.4263 | 1349.156 | 2.773004 | 1135.649 | 1670.072 | 2.494191 | 1018.313 | 1497.519 | 2.635689 | 1108.89 | 1630.721
3.431684 | 1079.28 | 1587.176 | 3.268998 | 1042.533 | 1533.137 | 2.712521 | 1059.246 | 1557.715 | 3.393851 | 1138.969 | 1674.955 | 2.653674 | 1016.789 | 1495.278 |  |  |  | 2.243354 | 918.502 | 1350.738 | 2.778028 | 1137.11 | 1672.221 | 2.499179 | 1019.701 | 1499.561 | 2.639007 | 1110.123 | 1632.534
3.436677 | 1080.394 | 1588.815 | 3.275656 | 1043.842 | 1535.062 | 2.717511 | 1060.647 | 1559.776 | 3.398853 | 1140.161 | 1676.708 | 2.65869 | 1018.194 | 1497.345 |  |  |  | 2.246669 | 919.5987 | 1352.351 | 2.783004 | 1138.522 | 1674.298 | 2.502523 | 1020.725 | 1501.066 | 2.642333 | 1111.284 | 1634.241
3.441686 | 1081.499 | 1590.439 | 3.282346 | 1045.142 | 1536.974 | 2.72252 | 1062.059 | 1561.851 | 3.403838 | 1141.526 | 1678.715 | 2.663662 | 1019.483 | 1499.239 |  |  |  | 2.250023 | 920.6393 | 1353.881 | 2.788004 | 1140.01 | 1676.485 | 2.507511 | 1022.16 | 1503.177 | 2.645685 | 1112.497 | 1636.026
3.446674 | 1082.523 | 1591.945 | 3.287338 | 1046.264 | 1538.624 | 2.727511 | 1063.281 | 1563.649 | 3.408856 | 1142.886 | 1680.714 | 2.66868 | 1020.914 | 1501.344 |  |  |  | 2.253334 | 921.6873 | 1355.422 | 2.791324 | 1141.062 | 1678.032 | 2.512512 | 1023.561 | 1505.236 | 2.649001 | 1113.688 | 1637.777
3.451669 | 1083.532 | 1593.429 | 3.292343 | 1047.53 | 1540.485 | 2.732502 | 1064.528 | 1565.482 | 3.413834 | 1144.097 | 1682.495 | 2.673676 | 1022.381 | 1503.501 |  |  |  | 2.256678 | 922.7221 | 1356.944 | 2.796341 | 1142.557 | 1680.231 | 2.51584 | 1024.676 | 1506.876 | 2.652353 | 1114.775 | 1639.375
3.456689 | 1084.538 | 1594.909 | 3.297342 | 1048.661 | 1542.148 | 2.737525 | 1065.838 | 1567.408 | 3.418839 | 1145.223 | 1684.151 | 2.678684 | 1023.9 | 1505.736 |  |  |  | 2.260014 | 923.8153 | 1358.552 | 2.799666 | 1143.603 | 1681.769 | 2.520845 | 1026.156 | 1509.053 | 2.655679 | 1115.859375 | 1640.97
3.463339 | 1085.917 | 1596.936 | 3.302327 | 1049.841 | 1543.883 | 2.742501 | 1067.026 | 1569.157 | 3.42551 | 1146.586 | 1686.155 | 2.683692 | 1025.266 | 1507.743 |  |  |  | 2.263325 | 924.8198 | 1360.029 | 2.804685 | 1145.028 | 1683.865 | 2.525859 | 1027.627 | 1511.217 | 2.660677 | 1117.463 | 1643.327
3.468342 | 1086.974 | 1598.491 | 3.309017 | 1051.058 | 1545.673 | 2.747526 | 1068.357 | 1571.113 | 3.430497 | 1147.882 | 1688.062 | 2.688659 | 1026.652 | 1509.783 |  |  |  | 2.266679 | 925.8795 | 1361.588 | 2.808002 | 1146.101 | 1685.442 | 2.530841 | 1028.955 | 1513.169 | 2.665669 | 1118.979 | 1645.558
3.473351 | 1088.115 | 1600.169 | 3.314018 | 1052.141 | 1547.266 | 2.75251 | 1069.584 | 1572.918 | 3.435524 | 1149.02 | 1689.735 | 2.693684 | 1027.989 | 1511.748 |  |  |  | 2.270004 | 927.0049 | 1363.242 | 2.811349 | 1147.117 | 1686.937 | 2.535855 | 1030.322 | 1515.179 | 2.669017 | 1120.117 | 1647.23
3.478327 | 1089.203 | 1601.769 | 3.320671 | 1053.418 | 1549.144 | 2.757513 | 1070.821 | 1574.737 | 3.440515 | 1150.159 | 1691.411 | 2.698685 | 1029.42 | 1513.853 |  |  |  | 2.273342 | 928.1361 | 1364.906 | 2.816327 | 1148.5 | 1688.97 | 2.540832 | 1031.708 | 1517.218 | 2.672345 | 1121.159 | 1648.763
3.483347 | 1090.325 | 1603.419 | 3.325684 | 1054.444 | 1550.653 | 2.762517 | 1072.184 | 1576.741 | 3.445502 | 1151.171 | 1692.899 | 2.702039 | 1030.467 | 1515.393 |  |  |  | 2.276684 | 929.2573 | 1366.555 | 2.819686 | 1149.519 | 1690.469 | 2.545845 | 1033.105 | 1519.273 | 2.675666 | 1122.167 | 1650.246
3.488343 | 1091.362 | 1604.944 | 3.332355 | 1055.666 | 1552.45 | 2.767505 | 1073.418 | 1578.556 | 3.450519 | 1152.175 | 1694.375 | 2.707012 | 1031.845 | 1517.419 |  |  |  | 2.28 | 930.2812 | 1368.061 | 2.823009 | 1150.541 | 1691.972 | 2.550853 | 1034.442 | 1521.238 | 2.679017 | 1123.208 | 1651.776
3.493352 | 1092.415 | 1606.492 | 3.339013 | 1056.898 | 1554.262 | 2.772531 | 1074.773 | 1580.548 | 3.455507 | 1153.265625 | 1695.979 | 2.711998 | 1033.191 | 1519.398 |  |  |  | 2.28335 | 931.3585 | 1369.645 | 2.826355 | 1151.61 | 1693.545 | 2.555843 | 1035.796 | 1523.229 | 2.682333 | 1124.344 | 1653.446
3.500016 | 1093.65 | 1608.309 | 3.345666 | 1058.097 | 1556.025 | 2.777505 | 1076.041 | 1582.414 | 3.460534 | 1154.578 | 1697.908 | 2.71701 | 1034.593 | 1521.461 |  |  |  | 2.286676 | 932.4261 | 1371.215 | 2.829694 | 1152.723 | 1695.18 | 2.559185 | 1036.821 | 1524.736 | 2.685681 | 1125.45 | 1655.074
3.506673 | 1094.963 | 1610.24 | 3.352326 | 1059.165 | 1557.595 | 2.782506 | 1077.305 | 1584.272 | 3.465507 | 1155.71 | 1699.574 | 2.722007 | 1035.93 | 1523.427 |  |  |  | 2.290017 | 933.6241 | 1372.977 | 2.833001 | 1153.842 | 1696.827 | 2.564164 | 1038.212 | 1526.782 | 2.689024 | 1126.6 | 1656.764
3.511678 | 1095.982 | 1611.739 | 3.355665 | 1037.825 | 1526.214 | 2.787506 | 1078.448 | 1585.953 | 3.470492 | 1156.974 | 1701.432 | 2.727031 | 1037.347 | 1525.511 |  |  |  | 2.293366 | 934.6712 | 1374.516 | 2.836352 | 1154.952 | 1698.458 | 2.569185 | 1039.53 | 1528.721 | 2.692338 | 1127.79 | 1658.515
3.518358 | 1097.308 | 1613.689 |  |  |  | 2.792501 | 1079.65 | 1587.72 | 3.475513 | 1158.083 | 1703.064 | 2.731997 | 1038.793 | 1527.637 |  |  |  | 2.296674 | 935.7798 | 1376.147 | 2.83967 | 1156.054 | 1700.08 | 2.574175 | 1040.844 | 1530.653 | 2.695692 | 1128.916 | 1660.17
3.523352 | 1098.331 | 1615.192 |  |  |  | 2.797527 | 1081.012 | 1589.723 | 3.480501 | 1159.383 | 1704.975 | 2.737007 | 1040.223 | 1529.74 |  |  |  | 2.301687 | 937.2465 | 1378.304 | 2.844688 | 1157.467 | 1702.157 | 2.5792 | 1042.109375 | 1532.514 | 2.699 | 1130.04 | 1661.823
3.528328 | 1099.562 | 1617.002 |  |  |  | 2.802504 | 1082.368 | 1591.717 | 3.485523 | 1160.627 | 1706.804 | 2.742014 | 1041.65 | 1531.838 |  |  |  | 2.304993 | 938.2907 | 1379.839 | 2.848013 | 1158.474 | 1703.638 | 2.584181 | 1043.419 | 1534.439 | 2.702334 | 1131.046 | 1663.303
3.533355 | 1100.726 | 1618.715 |  |  |  | 2.807503 | 1083.677 | 1593.643 | 3.490493 | 1161.786 | 1708.509 | 2.747011 | 1042.907 | 1533.686 |  |  |  | 2.308344 | 939.3968 | 1381.466 | 2.853022 | 1159.922 | 1705.768 | 2.589161 | 1044.756 | 1536.406 | 2.705682 | 1132.143 | 1664.916
3.538344 | 1101.926 | 1620.479 |  |  |  | 2.812513 | 1084.848 | 1595.365 | 3.495505 | 1162.858 | 1710.085 | 2.750354 | 1043.968 | 1535.247 |  |  |  | 2.31168 | 940.4918 | 1383.076 | 2.858001 | 1161.311 | 1707.811 | 2.594189 | 1045.922 | 1538.12 | 2.709009 | 1133.226 | 1666.509
3.545005 | 1103.261 | 1622.442 |  |  |  | 2.817511 | 1086.086 | 1597.186 | 3.50051 | 1164.029 | 1711.807 | 2.755336 | 1045.332 | 1537.253 |  |  |  | 2.315007 | 941.6862 | 1384.833 | 2.861356 | 1162.35 | 1709.338 | 2.597519 | 1046.945 | 1539.625 | 2.712369 | 1134.319 | 1668.117
3.55001 | 1104.307 | 1623.981 |  |  |  | 2.822534 | 1087.304 | 1598.977 | 3.505509 | 1165.24 | 1713.588 | 2.760349 | 1046.765625 | 1539.361 |  |  |  | 2.318363 | 942.8923 | 1386.606 | 2.864676 | 1163.371 | 1710.839 | 2.602532 | 1048.299 | 1541.616 | 2.717342 | 1135.767 | 1670.246
3.554994 | 1105.331 | 1625.487 |  |  |  | 2.827501 | 1088.691 | 1601.016 | 3.510528 | 1166.267 | 1715.099 | 2.763667 | 1047.767 | 1540.833 |  |  |  | 2.321668 | 944.0107 | 1388.251 | 2.868008 | 1164.376 | 1712.318 | 2.607494 | 1049.615 | 1543.552 | 2.720681 | 1136.868 | 1671.865
3.560019 | 1106.344 | 1626.976 |  |  |  | 2.832514 | 1090.045 | 1603.007 | 3.515499 | 1167.295 | 1716.611 | 2.76869 | 1049.314 | 1543.108 |  |  |  | 2.325012 | 945.0932 | 1389.843 | 2.873013 | 1165.966 | 1714.657 | 2.61252 | 1050.988 | 1545.571 | 2.725654 | 1138.244 | 1673.888
3.566691 | 1107.586 | 1628.803 |  |  |  | 2.837512 | 1091.336 | 1604.906 | 3.520509 | 1168.503 | 1718.387 | 2.772009 | 1050.333 | 1544.608 |  |  |  | 2.328333 | 946.212 | 1391.488 | 2.878022 | 1167.478 | 1716.879 | 2.617505 | 1052.294 | 1547.492 | 2.729016 | 1139.264 | 1675.388
3.57166 | 1108.698 | 1630.438 |  |  |  | 2.842515 | 1092.531 | 1606.664 | 3.525513 | 1169.666 | 1720.097 | 2.77702 | 1051.772 | 1546.724 |  |  |  | 2.331657 | 947.2866 | 1393.069 | 2.883006 | 1168.93 | 1719.015 | 2.622519 | 1053.691 | 1549.545 | 2.732347 | 1140.384 | 1677.035
3.576688 | 1109.762 | 1632.002 |  |  |  | 2.847523 | 1093.822 | 1608.561 | 3.530504 | 1170.811 | 1721.781 | 2.782002 | 1053.105 | 1548.684 |  |  |  | 2.335017 | 948.3203 | 1394.589 | 2.886353 | 1169.948 | 1720.512 | 2.627528 | 1054.903 | 1551.328 | 2.735677 | 1141.448 | 1678.6
3.581675 | 1110.889 | 1633.66 |  |  |  | 2.8525 | 1095.135 | 1610.493 | 3.535522 | 1171.898 | 1723.379 | 2.787025 | 1054.377 | 1550.555 |  |  |  | 2.338339 | 949.3279 | 1396.071 | 2.891326 | 1171.479 | 1722.763 | 2.632491 | 1056.167 | 1553.186 | 2.739031 | 1142.68 | 1680.412
3.588336 | 1112.078 | 1635.409 |  |  |  | 2.85752 | 1096.364 | 1612.3 | 3.542178 | 1173.146 | 1725.215 | 2.792011 | 1055.754 | 1552.579 |  |  |  | 2.341686 | 950.384 | 1397.623 | 2.896348 | 1172.784 | 1724.682 | 2.637513 | 1057.306 | 1554.862 | 2.742331 | 1143.883 | 1682.18
3.593356 | 1113.191 | 1637.046 |  |  |  | 2.862509 | 1097.577 | 1614.084 | 3.547168 | 1174.248 | 1726.835 | 2.79701 | 1057.24 | 1554.764 |  |  |  | 2.345021 | 951.3912 | 1399.105 | 2.899669 | 1173.862 | 1726.267 | 2.642501 | 1058.601 | 1556.766 | 2.745677 | 1144.946 | 1683.744
3.600021 | 1114.527 | 1639.011 |  |  |  | 2.867513 | 1098.812 | 1615.9 | 3.552181 | 1175.429 | 1728.572 | 2.800346 | 1058.267 | 1556.275 |  |  |  | 2.348333 | 952.4714 | 1400.693 | 2.904697 | 1175.113 | 1728.107 | 2.647517 | 1059.95 | 1558.75 | 2.749 | 1146.028 | 1685.336
3.604997 | 1115.574 | 1640.55 |  |  |  | 2.872525 | 1100.29 | 1618.073 | 3.557169 | 1176.536 | 1730.2 | 2.805349 | 1059.612 | 1558.253 |  |  |  | 2.351682 | 953.6961 | 1402.494 | 2.909675 | 1176.483 | 1730.122 | 2.652511 | 1061.143 | 1560.505 | 2.752335 | 1147.148 | 1686.982
3.611676 | 1116.83 | 1642.397 |  |  |  | 2.877506 | 1101.601 | 1620.001 | 3.562191 | 1177.653 | 1731.843 | 2.810347 | 1060.873 | 1560.108 |  |  |  | 2.356667 | 955.2672 | 1404.805 | 2.913023 | 1177.644 | 1731.83 | 2.657505 | 1062.212 | 1562.076 | 2.75735 | 1148.581 | 1689.09
3.616683 | 1117.843 | 1643.887 |  |  |  | 2.88252 | 1102.862 | 1621.856 | 3.56885 | 1178.932 | 1733.723 | 2.815321 | 1062.148 | 1561.982 |  |  |  | 2.361692 | 956.7868 | 1407.039 | 2.917991 | 1179.042 | 1733.885 | 2.662527 | 1063.22 | 1563.559 | 2.760681 | 1149.684 | 1690.711
3.623336 | 1119.086 | 1645.715 |  |  |  | 2.887499 | 1104.232 | 1623.871 | 3.575493 | 1180.205 | 1735.596 | 2.820346 | 1063.578 | 1564.085 |  |  |  | 2.36501 | 957.8178 | 1408.556 | 2.921351 | 1180.187 | 1735.569 | 2.667507 | 1064.355 | 1565.227 | 2.765682 | 1151.176 | 1692.905
3.629996 | 1120.337 | 1647.555 |  |  |  | 2.892511 | 1105.491 | 1625.723 | 3.582174 | 1181.294 | 1737.197 | 2.825334 | 1064.999 | 1566.175 |  |  |  | 2.370024 | 959.3193 | 1410.764 | 2.924676 | 1181.21 | 1737.073 | 2.672522 | 1065.409 | 1566.778 | 2.769002 | 1152.23 | 1694.456
3.636678 | 1121.742 | 1649.62 |  |  |  | 2.897523 | 1106.883 | 1627.769 | 3.588852 | 1182.352 | 1738.753 | 2.828693 | 1066.014 | 1567.668 |  |  |  | 2.373338 | 960.4625 | 1412.445 | 2.928026 | 1182.225 | 1738.566 | 2.677524 | 1066.497 | 1568.379 | 2.772351 | 1153.397 | 1696.173
3.641689 | 1122.79 | 1651.162 |  |  |  | 2.902512 | 1108.141 | 1629.62 | 3.597169 | 1183.512 | 1740.459 | 2.83367 | 1067.351 | 1569.634 |  |  |  | 2.376694 | 961.6041 | 1414.124 | 2.931365 | 1183.253 | 1740.078 | 2.682515 | 1067.546 | 1569.92 | 2.775666 | 1154.397 | 1697.643
3.64668 | 1123.793 | 1652.636 |  |  |  | 2.907524 | 1109.311 | 1631.34 | 3.605519 | 1184.692 | 1742.195 | 2.838669 | 1068.636 | 1571.524 |  |  |  | 2.380011 | 962.6535 | 1415.667 | 2.934673 | 1184.284 | 1741.594 | 2.687526 | 1068.621 | 1571.501 | 2.779019 | 1155.5 | 1699.264
3.653335 | 1125.03 | 1654.456 |  |  |  | 2.912493 | 1110.52 | 1633.117 | 3.61385 | 1185.761 | 1743.766 | 2.84368 | 1069.935 | 1573.434 |  |  |  | 2.383345 | 963.7093 | 1417.22 | 2.939672 | 1185.701 | 1743.678 | 2.692491 | 1069.673 | 1573.049 | 2.782352 | 1156.52 | 1700.765
3.660015 | 1126.259 | 1656.263 |  |  |  | 2.917521 | 1111.849 | 1635.071 | 3.623826 | 1186.953 | 1745.519 | 2.848678 | 1071.386 | 1575.567 |  |  |  | 2.386688 | 964.7494 | 1418.749 | 2.944674 | 1187.082 | 1745.709 | 2.697514 | 1070.824 | 1574.741 | 2.787344 | 1157.96 | 1702.883
3.666678 | 1127.307 | 1657.804 |  |  |  | 2.922526 | 1113.185 | 1637.036 | 3.633839 | 1188.02 | 1747.089 | 2.853697 | 1072.758 | 1577.585 |  |  |  | 2.391674 | 966.2434 | 1420.946 | 2.949683 | 1188.399 | 1747.645 | 2.702513 | 1071.839 | 1576.234 | 2.790687 | 1159.029 | 1704.454
3.673327 | 1128.549 | 1659.631 |  |  |  | 2.927514 | 1114.455 | 1638.905 | 3.643842 | 1188.774 | 1748.197 | 2.858668 | 1074.231 | 1579.752 |  |  |  | 2.396677 | 967.8383 | 1423.292 | 2.953017 | 1189.408 | 1749.129 | 2.707516 | 1073.193 | 1578.225 | 2.794001 | 1160.15625 | 1706.112
3.680004 | 1129.689 | 1661.307 |  |  |  | 2.932515 | 1115.689 | 1640.719 | 3.653855 | 1186.805 | 1745.301 | 2.863681 | 1075.676 | 1581.877 |  |  |  | 2.400008 | 968.9968 | 1424.995 | 2.95636 | 1190.434 | 1750.638 | 2.712518 | 1074.478 | 1580.115 | 2.797359 | 1161.271 | 1707.751
3.68669 | 1130.818 | 1662.968 |  |  |  | 2.937495 | 1116.987 | 1642.628 |  |  |  | 2.868679 | 1076.969 | 1583.777 |  |  |  | 2.403345 | 970.0213 | 1426.502 | 2.95966 | 1191.477 | 1752.171 | 2.717489 | 1075.541 | 1581.677 | 2.800675 | 1162.34 | 1709.323
3.693357 | 1132.01 | 1664.721 |  |  |  | 2.942527 | 1118.321 | 1644.589 |  |  |  | 2.873679 | 1078.529 | 1586.072 |  |  |  | 2.406657 | 971.1977 | 1428.232 | 2.964682 | 1192.934 | 1754.315 | 2.722521 | 1076.629 | 1583.278 | 2.804014 | 1163.428 | 1710.923
3.700006 | 1133.2 | 1666.47 |  |  |  | 2.947521 | 1119.737 | 1646.671 |  |  |  | 2.878689 | 1079.878 | 1588.056 |  |  |  | 2.410008 | 972.2307 | 1429.751 | 2.96967 | 1194.438 | 1756.526 | 2.727521 | 1077.861 | 1585.089 | 2.807347 | 1164.482 | 1712.473
3.706663 | 1134.21 | 1667.956 |  |  |  | 2.952509 | 1120.991 | 1648.517 |  |  |  | 2.883667 | 1081.312 | 1590.165 |  |  |  | 2.414997 | 973.6531 | 1431.843 | 2.974683 | 1195.878 | 1758.644 | 2.732517 | 1079.106 | 1586.92 | 2.810673 | 1165.519 | 1713.999
3.713347 | 1135.347 | 1669.627 |  |  |  | 2.957516 | 1122.242 | 1650.355 |  |  |  | 2.887024 | 1082.385 | 1591.743 |  |  |  | 2.418354 | 974.7357 | 1433.435 | 2.979697 | 1197.303 | 1760.739 | 2.737512 | 1080.308 | 1588.688 | 2.814028 | 1166.534 | 1715.491
[6 empty] | 2.962494 | 1123.523 | 1652.24 |  |  |  | 2.892001 | 1083.595 | 1593.521 |  |  |  | 2.42334 | 976.1154 | 1435.464 | 2.983003 | 1198.374 | 1762.315 | 2.742493 | 1081.618 | 1590.615 | 2.818999 | 1168.088 | 1717.777
[6 empty] | 2.967524 | 1124.826 | 1654.156 |  |  |  | 2.897023 | 1085.08 | 1595.705 |  |  |  | 2.426689 | 977.2248 | 1437.095 | 2.98633 | 1199.391 | 1763.811 | 2.747518 | 1082.763 | 1592.299 | 2.824013 | 1169.589 | 1719.983
[6 empty] | 2.972518 | 1126.121 | 1656.061 |  |  |  | 2.90201 | 1086.417 | 1597.672 |  |  |  | 2.430016 | 978.2707 | 1438.633 | 2.989677 | 1200.401 | 1765.295 | 2.752508 | 1084.013 | 1594.136 | 2.827322 | 1170.705 | 1721.625
[6 empty] | 2.977502 | 1127.342 | 1657.856 |  |  |  | 2.907017 | 1087.886 | 1599.833 |  |  |  | 2.435016 | 979.7947 | 1440.875 | 2.992995 | 1201.419 | 1766.793 | 2.757514 | 1085.148 | 1595.806 | 2.830673 | 1171.852 | 1723.312
[6 empty] | 2.982507 | 1128.588 | 1659.688 |  |  |  | 2.910343 | 1088.917 | 1601.349 |  |  |  | 2.438355 | 980.8995 | 1442.499 | 2.99802 | 1202.804 | 1768.83 | 2.762511 | 1086.39 | 1597.632 | 2.834007 | 1172.998 | 1724.997
[6 empty] | 2.987494 | 1130.007 | 1661.776 |  |  |  | 2.915338 | 1090.248 | 1603.306 |  |  |  | 2.443362 | 982.3849 | 1444.684 | 3.002996 | 1204.174 | 1770.844 | 2.7675 | 1087.753 | 1599.637 | 2.837337 | 1174.061 | 1726.561
[6 empty] | 2.992522 | 1131.343 | 1663.74 |  |  |  | 2.920342 | 1091.692 | 1605.429 |  |  |  | 2.446695 | 983.4103 | 1446.192 | 3.008018 | 1205.596 | 1772.935 | 2.772519 | 1088.972 | 1601.43 | 2.840691 | 1175.165 | 1728.184
[6 empty] | 2.997499 | 1132.559 | 1665.528 |  |  |  | 2.925333 | 1093.037 | 1607.408 |  |  |  | 2.450006 | 984.4188 | 1447.675 | 3.011339 | 1206.646 | 1774.479 | 2.777494 | 1090.317 | 1603.408 | 2.844 | 1176.176 | 1729.671
[6 empty] | 3.002517 | 1133.84 | 1667.412 |  |  |  | 2.930366 | 1094.463 | 1609.504 |  |  |  | 2.453346 | 985.4638 | 1449.211 | 3.014693 | 1207.709 | 1776.042 | 2.782514 | 1091.61 | 1605.309 | 2.849013 | 1177.701 | 1731.913
[6 empty] | 3.007521 | 1134.981 | 1669.09 |  |  |  | 2.935343 | 1095.836 | 1611.523 |  |  |  | 2.458324 | 986.9799 | 1451.441 | 3.019675 | 1209.173 | 1778.196 | 2.787513 | 1093.022 | 1607.385 | 2.852318 | 1178.819 | 1733.558
[6 empty] | 3.012509 | 1136.352 | 1671.106 |  |  |  | 2.940347 | 1097.287 | 1613.657 |  |  |  | 2.463352 | 988.4746 | 1453.639 | 3.024684 | 1210.614 | 1780.315 | 2.792505 | 1094.35 | 1609.338 | 2.855683 | 1179.853 | 1735.078
[6 empty] | 3.017525 | 1137.614 | 1672.962 |  |  |  | 2.945339 | 1098.57 | 1615.545 |  |  |  | 2.466669 | 989.5782 | 1455.262 | 3.02801 | 1211.67 | 1781.868 | 2.79752 | 1095.673 | 1611.283 | 2.859017 | 1180.869 | 1736.572
[6 empty] | 3.022512 | 1138.866 | 1674.803 |  |  |  | 2.950341 | 1099.934 | 1617.55 |  |  |  | 2.471684 | 991.012 | 1457.371 | 3.033029 | 1213.022 | 1783.855 | 2.802507 | 1096.98 | 1613.207 | 2.862347 | 1182.014 | 1738.255
[6 empty] | 3.027528 | 1140.072 | 1676.576 |  |  |  | 2.955372 | 1101.218 | 1619.438 |  |  |  | 2.474987 | 992.1531 | 1459.049 | 3.038019 | 1214.382 | 1785.855 | 2.807532 | 1098.36 | 1615.235 | 2.8657 | 1183.018 | 1739.733
[6 empty] | 3.03252 | 1141.46 | 1678.618 |  |  |  | 2.960339 | 1102.634 | 1621.521 |  |  |  | 2.478348 | 993.2882 | 1460.718 | 3.04135 | 1215.461 | 1787.442 | 2.812516 | 1099.715 | 1617.228 | 2.869004 | 1184.099 | 1741.323
[6 empty] | 3.0375 | 1142.74 | 1680.499 |  |  |  | 2.965339 | 1103.909 | 1623.396 |  |  |  | 2.481666 | 994.3259 | 1462.244 | 3.04633 | 1216.885 | 1789.536 | 2.817509 | 1101.024 | 1619.153 | 2.872347 | 1185.218 | 1742.968
[6 empty] | 3.042511 | 1144.09 | 1682.486 |  |  |  | 2.968659 | 1104.942 | 1624.914 |  |  |  | 2.486684 | 995.8654 | 1464.508 | 3.051337 | 1218.244 | 1791.536 | 2.822514 | 1102.359 | 1621.116 | 2.875675 | 1186.308 | 1744.571
[6 empty] | 3.045837 | 1145.099 | 1683.969 |  |  |  | 2.97369 | 1106.224 | 1626.8 |  |  |  | 2.490013 | 996.9538 | 1466.109 | 3.054678 | 1219.25 | 1793.015 | 2.827505 | 1103.652 | 1623.017 | 2.879004 | 1187.425 | 1746.213
[6 empty] | 3.050863 | 1146.429 | 1685.924 |  |  |  | 2.978685 | 1107.713 | 1628.99 |  |  |  | 2.493355 | 997.9549 | 1467.581 | 3.059679 | 1220.513 | 1794.873 | 2.832533 | 1105.114 | 1625.167 | 2.882359 | 1188.49 | 1747.779
[6 empty] | 3.055836 | 1147.78 | 1687.911 |  |  |  | 2.983672 | 1109.065 | 1630.978 |  |  |  | 2.496688 | 999.0766 | 1469.23 | 3.064684 | 1221.975 | 1797.021 | 2.837507 | 1106.549 | 1627.278 | 2.885677 | 1189.525 | 1749.301
[6 empty] | 3.060844 | 1149.055 | 1689.787 |  |  |  | 2.988682 | 1110.40625 | 1632.95 |  |  |  | 2.499997 | 1000.174 | 1470.844 | 3.067994 | 1223.013 | 1798.548 | 2.842492 | 1107.824 | 1629.152 | 2.889017 | 1190.605 | 1750.89
[6 empty] | 3.065833 | 1150.338 | 1691.674 |  |  |  | 2.993662 | 1111.752 | 1634.93 |  |  |  | 2.503349 | 1001.357 | 1472.584 | 3.073017 | 1224.416 | 1800.611 | 2.84751 | 1109.054 | 1630.962 | 2.892351 | 1191.632 | 1752.399
[6 empty] | 3.070848 | 1151.586 | 1693.509 |  |  |  | 2.998691 | 1113.034 | 1636.814 |  |  |  | 2.508332 | 1002.829 | 1474.748 | 3.076348 | 1225.427 | 1802.098 | 2.852506 | 1110.305 | 1632.801 | 2.895668 | 1192.719 | 1753.999
[6 empty] | 3.075866 | 1152.909 | 1695.455 |  |  |  | 3.003684 | 1114.444 | 1638.888 |  |  |  | 2.511686 | 1003.934 | 1476.373 | 3.081367 | 1226.912 | 1804.283 | 2.857533 | 1111.687 | 1634.834 | 2.899025 | 1193.857 | 1755.672
[6 empty] | 3.080834 | 1154.238 | 1697.408 |  |  |  | 3.008667 | 1115.895 | 1641.022 |  |  |  | 2.516671 | 1005.379 | 1478.498 | 3.084682 | 1227.931 | 1805.781 | 2.862502 | 1113.128 | 1636.953 | 2.902337 | 1194.959 | 1757.293
[6 empty] | 3.085845 | 1155.593 | 1699.401 |  |  |  | 3.013674 | 1117.279 | 1643.058 |  |  |  | 2.521696 | 1006.907 | 1480.745 | 3.089678 | 1229.346 | 1807.862 | 2.867513 | 1114.654 | 1639.197 | 2.907354 | 1196.499 | 1759.557
[6 empty] | 3.090833 | 1156.808 | 1701.189 |  |  |  | 3.017 | 1118.35 | 1644.633 |  |  |  | 2.525004 | 1007.955 | 1482.286 | 3.094658 | 1230.606 | 1809.715 | 2.872521 | 1116.125 | 1641.361 | 2.912335 | 1197.944 | 1761.682
[6 empty] | 3.09585 | 1158.038 | 1702.997 |  |  |  | 3.022017 | 1119.734 | 1646.667 |  |  |  | 2.528351 | 1008.955 | 1483.758 | 3.099687 | 1231.88 | 1811.588 | 2.877516 | 1117.596 | 1643.524 | 2.915694 | 1199.079 | 1763.352
[6 empty] | 3.100852 | 1159.25 | 1704.78 |  |  |  | 3.027002 | 1121.001 | 1648.53 |  |  |  | 2.531677 | 1010.011 | 1485.31 | 3.104675 | 1233.214 | 1813.551 | 2.882531 | 1118.944 | 1645.506 | 2.920671 | 1200.582 | 1765.562
[6 empty] | 3.105829 | 1160.656 | 1706.847 |  |  |  | 3.032021 | 1122.471 | 1650.692 |  |  |  | 2.535005 | 1011.122 | 1486.945 | 3.108022 | 1234.217 | 1815.025 | 2.887503 | 1120.303 | 1647.505 | 2.924018 | 1201.622 | 1767.091
[6 empty] | 3.109177 | 1161.697 | 1708.379 |  |  |  | 3.037007 | 1123.764 | 1652.593 |  |  |  | 2.538351 | 1012.21 | 1488.544 | 3.112996 | 1235.652 | 1817.135 | 2.892513 | 1121.754 | 1649.638 | 2.927334 | 1202.655 | 1768.611
[6 empty] | 3.114165 | 1163.182 | 1710.562 |  |  |  | 3.042019 | 1125.104 | 1654.564 |  |  |  | 2.541671 | 1013.279 | 1490.116 | 3.11801 | 1237.018 | 1819.144 | 2.897514 | 1123.143 | 1651.681 | 2.93067 | 1203.711 | 1770.163
[6 empty] | 3.119186 | 1164.54 | 1712.559 |  |  |  | 3.04702 | 1126.448 | 1656.542 |  |  |  | 2.546696 | 1014.751 | 1492.28 | 3.123013 | 1238.43 | 1821.221 | 2.902505 | 1124.392 | 1653.518 | 2.934012 | 1204.748 | 1771.688
[6 empty] | 3.124163 | 1165.839 | 1714.469 |  |  |  | 3.052011 | 1127.856 | 1658.612 |  |  |  | 2.550008 | 1015.76 | 1493.764 | 3.127994 | 1239.681 | 1823.061 | 2.907515 | 1125.651 | 1655.37 | 2.937334 | 1205.802 | 1773.238
[6 empty] | 3.129179 | 1167.096 | 1716.318 |  |  |  | 3.057033 | 1129.112 | 1660.459 |  |  |  | 2.55502 | 1017.311 | 1496.045 | 3.133016 | 1240.959 | 1824.94 | 2.912498 | 1126.894 | 1657.197 | 2.940694 | 1206.952 | 1774.93
[6 empty] | 3.134179 | 1168.37 | 1718.19 |  |  |  | 3.062011 | 1130.563 | 1662.593 |  |  |  | 2.55833 | 1018.417 | 1497.672 | 3.138002 | 1242.259 | 1826.851 | 2.917524 | 1128.24 | 1659.176 | 2.944017 | 1208.072 | 1776.577
[6 empty] | 3.139173 | 1169.752 | 1720.223 |  |  |  | 3.067015 | 1131.753 | 1664.342 |  |  |  | 2.561671 | 1019.566 | 1499.361 | 3.143016 | 1243.647 | 1828.893 | 2.922511 | 1129.449 | 1660.955 | 2.947343 | 1209.149 | 1778.16
[6 empty] | 3.144187 | 1171.176 | 1722.318 |  |  |  | 3.071997 | 1133.195 | 1666.464 |  |  |  | 2.565018 | 1020.665 | 1500.978 | 3.148013 | 1245.054 | 1830.962 | 2.927516 | 1130.79 | 1662.926 | 2.950687 | 1210.321 | 1779.884
[6 empty] | 3.149174 | 1172.509 | 1724.277 |  |  |  | 3.077006 | 1134.674 | 1668.638 |  |  |  | 2.568342 | 1021.694 | 1502.491 | 3.153009 | 1246.443 | 1833.005 | 2.932535 | 1132.152 | 1664.93 | 2.95399 | 1211.524 | 1781.653
[6 empty] | 3.154197 | 1173.875 | 1726.286 |  |  |  | 3.080346 | 1135.709 | 1670.16 |  |  |  | 2.571701 | 1022.741 | 1504.03 | 3.158031 | 1247.695 | 1834.845 | 2.93751 | 1133.629 | 1667.102 | 2.957348 | 1212.622 | 1783.267
[6 empty] | 3.157509 | 1174.899 | 1727.793 |  |  |  | 3.085345 | 1137.102 | 1672.208 |  |  |  | 2.576674 | 1024.307 | 1506.334 | 3.163006 | 1249.011 | 1836.781 | 2.942526 | 1134.934 | 1669.02 | 2.960679 | 1213.729 | 1784.895
[6 empty] | 3.162525 | 1176.231 | 1729.751 |  |  |  | 3.090351 | 1138.509 | 1674.278 |  |  |  | 2.580023 | 1025.405 | 1507.948 | 3.168024 | 1250.259 | 1838.616 | 2.947501 | 1136.295 | 1671.022 | 2.965698 | 1215.213 | 1787.078
[6 empty] | 3.167499 | 1177.547 | 1731.686 |  |  |  | 3.09532 | 1139.737 | 1676.084 |  |  |  | 2.583333 | 1026.435 | 1509.464 | 3.173001 | 1251.566 | 1840.538 | 2.952513 | 1137.508 | 1672.806 | 2.969023 | 1216.218 | 1788.555
[6 empty] | 3.172511 | 1178.795 | 1733.522 |  |  |  | 3.100355 | 1141.048 | 1678.011 |  |  |  | 2.586675 | 1027.539 | 1511.086 | 3.178011 | 1252.988 | 1842.629 | 2.955843 | 1138.516 | 1674.289 | 2.972342 | 1217.254 | 1790.08
[6 empty] | 3.177531 | 1180.226 | 1735.626 |  |  |  | 3.105354 | 1142.448 | 1680.071 |  |  |  | 2.590027 | 1028.555 | 1512.581 | 3.183031 | 1254.362 | 1844.651 | 2.960854 | 1139.779 | 1676.145 | 2.977332 | 1218.678 | 1792.173
[6 empty] | 3.182503 | 1181.614 | 1737.668 |  |  |  | 3.110346 | 1143.6875 | 1681.893 |  |  |  | 2.593344 | 1029.619 | 1514.145 | 3.188002 | 1255.665 | 1846.566 | 2.965844 | 1141.069 | 1678.043 | 2.980663 | 1219.79 | 1793.809
[6 empty] | 3.187504 | 1182.864 | 1739.506 |  |  |  | 3.11367 | 1144.747 | 1683.451 |  |  |  | 2.598362 | 1031.07 | 1516.28 | 3.193003 | 1256.977 | 1848.496 | 2.969167 | 1142.089 | 1679.543 | 2.984026 | 1220.905 | 1795.448
[6 empty] | 3.192493 | 1184.262 | 1741.562 |  |  |  | 3.117011 | 1145.747 | 1684.922 |  |  |  | 2.603338 | 1032.566 | 1518.48 | 3.197994 | 1258.26 | 1850.382 | 2.974174 | 1143.345 | 1681.39 | 2.987345 | 1221.941 | 1796.972
[6 empty] | 3.197513 | 1185.529 | 1743.425 |  |  |  | 3.122002 | 1147.085 | 1686.89 |  |  |  | 2.606678 | 1033.584 | 1519.977 | 3.203012 | 1259.632 | 1852.4 | 2.979169 | 1144.691 | 1683.369 | 2.99069 | 1222.95 | 1798.456
[6 empty] | 3.202525 | 1186.925 | 1745.479 |  |  |  | 3.127015 | 1148.477 | 1688.937 |  |  |  | 2.61167 | 1034.875 | 1521.875 | 3.20634 | 1260.661 | 1853.913 | 2.984196 | 1146.049 | 1685.366 | 2.994022 | 1224.078 | 1800.115
[6 empty] | 3.207503 | 1188.276 | 1747.464 |  |  |  | 3.132019 | 1149.704 | 1690.741 |  |  |  | 2.616679 | 1036.2 | 1523.824 | 3.211352 | 1261.946 | 1855.802 | 2.989164 | 1147.417 | 1687.377 | 2.997327 | 1225.216 | 1801.788
[6 empty] | 3.212521 | 1189.519 | 1749.293 |  |  |  | 3.136991 | 1151.098 | 1692.791 |  |  |  | 2.621687 | 1037.638 | 1525.939 | 3.214669 | 1262.946 | 1857.274 | 2.994176 | 1148.831 | 1689.457 | 3.000684 | 1226.291 | 1803.369
[6 empty] | 3.217505 | 1190.89 | 1751.309 |  |  |  | 3.142016 | 1152.458 | 1694.792 |  |  |  | 2.625008 | 1038.678 | 1527.468 | 3.219676 | 1264.207 | 1859.128 | 2.999182 | 1150.185 | 1691.448 | 3.003997 | 1227.475 | 1805.111
[6 empty] | 3.222524 | 1192.253 | 1753.313 |  |  |  | 3.145331 | 1153.496 | 1696.318 |  |  |  | 2.628334 | 1039.763 | 1529.063 | 3.224689 | 1265.333 | 1860.784 | 3.004181 | 1151.614 | 1693.549 | 3.007344 | 1228.636 | 1806.818
[6 empty] | 3.227527 | 1193.667 | 1755.392 |  |  |  | 3.148681 | 1154.526 | 1697.832 |  |  |  | 2.631687 | 1040.851 | 1530.664 | 3.229681 | 1266.548 | 1862.571 | 3.009194 | 1152.948 | 1695.512 | 3.010687 | 1229.71 | 1808.397
[6 empty] | 3.232506 | 1194.977 | 1757.319 |  |  |  | 3.153663 | 1155.882 | 1699.826 |  |  |  | 2.636673 | 1042.26 | 1532.735 | 3.234694 | 1267.767 | 1864.363 | 3.014171 | 1154.292 | 1697.488 | 3.015689 | 1231.141 | 1810.501
[6 empty] | 3.23752 | 1196.294 | 1759.257 |  |  |  | 3.15868 | 1157.327 | 1701.952 |  |  |  | 2.641679 | 1043.678 | 1534.821 | 3.23967 | 1269.01 | 1866.191 | 3.017528 | 1155.306 | 1698.979 | 3.020661 | 1232.516 | 1812.524
[6 empty] | 3.242502 | 1197.566 | 1761.126 |  |  |  | 3.163668 | 1158.414 | 1703.551 |  |  |  | 2.646677 | 1045.014 | 1536.785 | 3.244678 | 1270.32 | 1868.118 | 3.022505 | 1156.46 | 1700.676 | 3.023998 | 1233.583 | 1814.093
[6 empty] | 3.247518 | 1199.012 | 1763.253 |  |  |  | 3.168683 | 1159.682 | 1705.415 |  |  |  | 2.650017 | 1046.088 | 1538.365 | 3.249682 | 1271.542 | 1869.915 | 3.027524 | 1157.791 | 1702.633 | 3.027339 | 1234.633 | 1815.637
[6 empty] | 3.252505 | 1200.348 | 1765.218 |  |  |  | 3.173678 | 1161.024 | 1707.389 |  |  |  | 2.655017 | 1047.517 | 1540.466 | 3.254672 | 1272.799 | 1871.764 | 3.032512 | 1158.985 | 1704.389 | 3.03066 | 1235.81 | 1817.367
[6 empty] | 3.257503 | 1201.695 | 1767.199 |  |  |  | 3.178676 | 1162.393 | 1709.402 |  |  |  | 2.658348 | 1048.57 | 1542.014 | 3.259681 | 1274.176 | 1873.789 | 3.037516 | 1160.113 | 1706.048 | 3.034018 | 1237.055 | 1819.199
[6 empty] | 3.262523 | 1203.022 | 1769.15 |  |  |  | 3.183698 | 1163.791 | 1711.457 |  |  |  | 2.663343 | 1050.037 | 1544.173 | 3.264664 | 1275.584 | 1875.86 | 3.042515 | 1161.465 | 1708.037 | 3.037343 | 1238.187 | 1820.863
[6 empty] | 3.267503 | 1204.34 | 1771.088 |  |  |  | 3.187016 | 1164.845 | 1713.008 |  |  |  | 2.668336 | 1051.379 | 1546.146 | 3.269688 | 1276.818 | 1877.673 | 3.047489 | 1162.691 | 1709.84 | 3.040666 | 1239.213 | 1822.372
[6 empty] | 3.272522 | 1205.648 | 1773.012 |  |  |  | 3.192029 | 1166.172 | 1714.959 |  |  |  | 2.673359 | 1052.758 | 1548.173 | 3.274678 | 1277.999 | 1879.41 | 3.05251 | 1164.078 | 1711.88 | 3.044022 | 1240.221 | 1823.854
[6 empty] | 3.277522 | 1207.005 | 1775.007 |  |  |  | 3.196996 | 1167.51 | 1716.927 |  |  |  | 2.678339 | 1054.104 | 1550.152 | 3.279679 | 1279.034 | 1880.932 | 3.057505 | 1165.445 | 1713.89 | 3.04901 | 1241.676 | 1825.993
[6 empty] | 3.282521 | 1208.259 | 1776.852 |  |  |  | 3.202015 | 1168.878 | 1718.938 |  |  |  | 2.683353 | 1055.577 | 1552.318 | 3.284699 | 1280.052 | 1882.429 | 3.06252 | 1166.693 | 1715.724 | 3.054013 | 1243.14 | 1828.146
[6 empty] | 3.287524 | 1209.671 | 1778.928 |  |  |  | 3.207017 | 1170.113 | 1720.754 |  |  |  | 2.688335 | 1056.942 | 1554.327 | 3.289676 | 1281.054 | 1883.903 | 3.067523 | 1168.028 | 1717.689 | 3.057346 | 1244.24 | 1829.765
[6 empty] | 3.292494 | 1210.851 | 1780.663 |  |  |  | 3.212015 | 1171.523 | 1722.828 |  |  |  | 2.693342 | 1058.33 | 1556.367 | 3.294689 | 1282.101 | 1885.442 | 3.072497 | 1169.301 | 1719.56 | 3.060689 | 1245.303 | 1831.328
[6 empty] | 3.297518 | 1212.267 | 1782.745 |  |  |  | 3.217009 | 1172.864 | 1724.8 |  |  |  | 2.698369 | 1059.628 | 1558.276 | 3.29967 | 1283.125 | 1886.949 | 3.077523 | 1170.638 | 1721.527 | 3.064008 | 1246.354 | 1832.874
[6 empty] | 3.30251 | 1213.629 | 1784.748 |  |  |  | 3.221981 | 1174.272 | 1726.871 |  |  |  | 2.703343 | 1061.113 | 1560.46 | 3.306337 | 1284.475 | 1888.934 | 3.082511 | 1171.822 | 1723.268 | 3.067364 | 1247.422 | 1834.444
[6 empty] | 3.30752 | 1214.933 | 1786.667 |  |  |  | 3.225344 | 1175.279 | 1728.351 |  |  |  | 2.708342 | 1062.479 | 1562.469 | 3.311363 | 1285.693 | 1890.725 | 3.087529 | 1173.138 | 1725.202 | 3.070689 | 1248.54 | 1836.088
[6 empty] | 3.312513 | 1216.156 | 1788.464 |  |  |  | 3.230338 | 1176.801 | 1730.589 |  |  |  | 2.711652 | 1063.494 | 1563.961 | 3.316336 | 1286.783 | 1892.327 | 3.094184 | 1174.519 | 1727.234 | 3.075689 | 1250.086 | 1838.362
[6 empty] | 3.317486 | 1217.557 | 1790.525 |  |  |  | 3.235364 | 1178.116 | 1732.523 |  |  |  | 2.715015 | 1064.524 | 1565.477 | 3.32133 | 1287.969 | 1894.073 | 3.099159 | 1175.81 | 1729.133 | 3.079008 | 1251.16 | 1839.941
[6 empty] | 3.322516 | 1218.885 | 1792.478 |  |  |  | 3.240338 | 1179.398 | 1734.409 |  |  |  | 2.720006 | 1065.874 | 1567.462 | 3.328012 | 1289.196 | 1895.876 | 3.104187 | 1176.951 | 1730.81 | 3.082324 | 1252.256 | 1841.553
[6 empty] | 3.327504 | 1220.194 | 1794.403 |  |  |  | 3.243685 | 1180.42 | 1735.911 |  |  |  | 2.725031 | 1067.299 | 1569.558 | 3.333004 | 1290.275 | 1897.464 | 3.109184 | 1178.409 | 1732.954 | 3.085677 | 1253.406 | 1843.244
[6 empty] | 3.33252 | 1221.463 | 1796.268 |  |  |  | 3.24867 | 1181.735 | 1737.845 |  |  |  | 2.73 | 1068.624 | 1571.506 | 3.339669 | 1291.352 | 1899.047 | 3.114167 | 1179.671 | 1734.811 | 3.089002 | 1254.469 | 1844.808
[6 empty] | 3.337508 | 1222.609 | 1797.955 |  |  |  | 3.252026 | 1182.745 | 1739.331 |  |  |  | 2.735002 | 1069.931 | 1573.428 | 3.351345 | 1291.068 | 1898.63 | 3.119184 | 1180.999 | 1736.763 | 3.092351 | 1255.533 | 1846.372
[6 empty] | 3.342498 | 1223.8 | 1799.706 |  |  |  | 3.257015 | 1183.966 | 1741.126 |  |  |  | 2.740016 | 1071.226 | 1575.333 | 3.356347 | 1289.7 | 1896.618 | 3.124162 | 1182.296 | 1738.671 | 3.095689 | 1256.54 | 1847.853
[6 empty] | 3.347523 | 1224.974 | 1801.432 |  |  |  | 3.26202 | 1185.255 | 1743.023 |  |  |  | 2.74501 | 1072.579 | 1577.322 | 3.359684 | 1288.59 | 1894.985 | 3.129189 | 1183.444 | 1740.359 | 3.099004 | 1257.642 | 1849.474
[6 empty] | 3.350847 | 1225.994 | 1802.932 |  |  |  | 3.267014 | 1186.52 | 1744.882 |  |  |  | 2.750026 | 1073.908 | 1579.276 | 3.364675 | 1287.497 | 1893.379 | 3.134188 | 1184.603 | 1742.063 | 3.102349 | 1258.743 | 1851.093
[6 empty] | 3.355858 | 1227.336 | 1804.906 |  |  |  | 3.271999 | 1187.97 | 1747.015 |  |  |  | 2.755 | 1075.341 | 1581.383 | 3.376346 | 1287.559 | 1893.469 | 3.139173 | 1185.693 | 1743.666 | 3.105655 | 1259.81 | 1852.662
[6 empty] | 3.359177 | 1228.338 | 1806.38 |  |  |  | 3.277022 | 1189.406 | 1749.126 |  |  |  | 2.760011 | 1076.698 | 1583.38 | 3.386358 | 1288.286 | 1894.539 | 3.144183 | 1186.913 | 1745.461 | 3.109005 | 1260.836 | 1854.17
[6 empty] | 3.364194 | 1229.74 | 1808.441 |  |  |  | 3.281998 | 1190.682 | 1751.003 |  |  |  | 2.765017 | 1078.056 | 1585.376 | 3.394679 | 1289.365 | 1896.125 | 3.149165 | 1188.174 | 1747.315 | 3.112352 | 1261.959 | 1855.822
[6 empty] | 3.370846 | 1231.156 | 1810.524 |  |  |  | 3.287016 | 1191.871 | 1752.752 |  |  |  | 2.770006 | 1079.457 | 1587.437 | 3.40133 | 1290.401 | 1897.649 | 3.154189 | 1189.483 | 1749.24 | 3.115677 | 1262.985 | 1857.331
[6 empty] | 3.375844 | 1232.379 | 1812.321 |  |  |  | 3.29201 | 1193.177 | 1754.671 |  |  |  | 2.775021 | 1080.798 | 1589.409 | 3.409667 | 1291.716 | 1899.582 | 3.159173 | 1190.731 | 1751.076 | 3.120692 | 1264.361 | 1859.355
[6 empty] | 3.380858 | 1233.578 | 1814.086 |  |  |  | 3.297009 | 1194.429 | 1756.513 |  |  |  | 2.780002 | 1082.126 | 1591.362 | 3.414686 | 1292.733 | 1901.077 | 3.164183 | 1191.951 | 1752.87 | 3.123999 | 1265.415 | 1860.904
[6 empty] | 3.385833 | 1234.986 | 1816.155 |  |  |  | 3.302021 | 1195.82 | 1758.559 |  |  |  | 2.785022 | 1083.462 | 1593.327 | 3.421357 | 1293.772 | 1902.607 | 3.169185 | 1193.18 | 1754.676 | 3.127345 | 1266.521 | 1862.531
[6 empty] | 3.390848 | 1236.194 | 1817.932 |  |  |  | 3.30701 | 1197.263 | 1760.681 |  |  |  | 2.790011 | 1084.773 | 1595.254 | 3.428017 | 1294.838 | 1904.173 | 3.174168 | 1194.357 | 1756.407 | 3.130664 | 1267.602 | 1864.12
[6 empty] | 3.395831 | 1237.479 | 1819.822 |  |  |  | 3.312033 | 1198.733 | 1762.843 |  |  |  | 2.795008 | 1086.183 | 1597.329 | 3.434679 | 1296.118 | 1906.055 | 3.179185 | 1195.451 | 1758.016 | 3.134009 | 1268.717 | 1865.761
[6 empty] | 3.40084 | 1238.696 | 1821.611 |  |  |  | 3.317016 | 1200.058 | 1764.792 |  |  |  | 2.798353 | 1087.196 | 1598.817 | 3.441345 | 1297.396 | 1907.935 | 3.184175 | 1196.802 | 1760.003 | 3.137352 | 1269.812 | 1867.37
[6 empty] | 3.405855 | 1239.872 | 1823.342 |  |  |  | 3.322007 | 1201.403 | 1766.77 |  |  |  | 2.803343 | 1088.605 | 1600.89 | 3.446345 | 1298.437 | 1909.467 | 3.189193 | 1198.131 | 1761.958 | 3.140672 | 1270.933 | 1869.019
[6 empty] | 3.41084 | 1241.104 | 1825.153 |  |  |  | 3.327015 | 1202.513 | 1768.401 |  |  |  | 2.80835 | 1089.95 | 1602.868 | 3.451327 | 1299.621 | 1911.207 | 3.194183 | 1199.423 | 1763.857 | 3.145686 | 1272.457 | 1871.261
[6 empty] | 3.415859 | 1242.43 | 1827.103 |  |  |  | 3.332005 | 1203.815 | 1770.316 |  |  |  | 2.813322 | 1091.212 | 1604.724 | 3.456354 | 1300.818 | 1912.968 | 3.199163 | 1200.763 | 1765.827 | 3.148991 | 1273.497 | 1872.79
[6 empty] | 3.420834 | 1243.84 | 1829.177 |  |  |  | 3.337031 | 1205.153 | 1772.284 |  |  |  | 2.818345 | 1092.582 | 1606.739 | 3.461349 | 1302.006 | 1914.714 | 3.204183 | 1201.896 | 1767.494 | 3.152347 | 1274.567 | 1874.363
[6 empty] | 3.425852 | 1245.132 | 1831.077 |  |  |  | 3.340335 | 1206.176 | 1773.789 |  |  |  | 2.823337 | 1093.928 | 1608.718 | 3.466332 | 1303.262 | 1916.562 | 3.209179 | 1203.053 | 1769.195 | 3.155671 | 1275.623 | 1875.916
[6 empty] | 3.430864 | 1246.319 | 1832.822 |  |  |  | 3.345342 | 1207.559 | 1775.822 |  |  |  | 2.826694 | 1095.014 | 1610.315 | 3.471349 | 1304.597 | 1918.525 | 3.214196 | 1204.337 | 1771.084 | 3.159006 | 1276.77 | 1877.603
[6 empty] | 3.435844 | 1247.621 | 1834.737 |  |  |  | 3.350324 | 1208.836 | 1777.7 |  |  |  | 2.831674 | 1096.335 | 1612.258 | 3.47633 | 1305.88 | 1920.412 | 3.219185 | 1205.56 | 1772.882 | 3.16235 | 1277.841 | 1879.179
[6 empty] | 3.440847 | 1248.931 | 1836.663 |  |  |  | 3.355345 | 1210.241 | 1779.766 |  |  |  | 2.836664 | 1097.58 | 1614.088 | 3.481354 | 1307.234375 | 1922.403 | 3.224169 | 1206.844 | 1774.771 | 3.16566 | 1278.969 | 1880.837
[6 empty] | 3.445825 | 1250.193 | 1838.519 |  |  |  | 3.360352 | 1211.745 | 1781.978 |  |  |  | 2.841682 | 1098.9 | 1616.029 | 3.486355 | 1308.489 | 1924.248 | 3.229192 | 1208.07 | 1776.574 | 3.169012 | 1280.024 | 1882.388
[6 empty] | 3.450852 | 1251.361 | 1840.237 |  |  |  | 3.365335 | 1213.09 | 1783.956 |  |  |  | 2.846675 | 1100.227 | 1617.981 | 3.491339 | 1309.686 | 1926.009 | 3.234176 | 1209.289 | 1778.366 | 3.17234 | 1281.075 | 1883.934
[6 empty] | 3.455849 | 1252.648 | 1842.13 |  |  |  | 3.370348 | 1214.472 | 1785.988 |  |  |  | 2.850027 | 1101.236 | 1619.464 | 3.49635 | 1310.869 | 1927.748 | 3.239194 | 1210.412 | 1780.017 | 3.175671 | 1282.078125 | 1885.409
[6 empty] | 3.460833 | 1253.913 | 1843.989 |  |  |  | 3.375332 | 1215.874 | 1788.05 |  |  |  | 2.855005 | 1102.547 | 1621.393 | 3.501329 | 1312.139 | 1929.616 | 3.244168 | 1211.661 | 1781.854 | 3.179022 | 1283.19 | 1887.045
[6 empty] | 3.465849 | 1255.234 | 1845.932 |  |  |  | 3.380353 | 1217.183 | 1789.975 |  |  |  | 2.860018 | 1103.986 | 1623.509 | 3.506357 | 1313.354 | 1931.403 | 3.249167 | 1212.868 | 1783.629 | 3.182333 | 1284.24 | 1888.589
[6 empty] | 3.470829 | 1256.518 | 1847.821 |  |  |  | 3.385351 | 1218.539 | 1791.969 |  |  |  | 2.865003 | 1105.234 | 1625.344 | 3.511336 | 1314.585 | 1933.214 | 3.254185 | 1214.052 | 1785.37 | 3.185682 | 1285.387 | 1890.275
[6 empty] | 3.475853 | 1257.751 | 1849.634 |  |  |  | 3.390341 | 1219.835 | 1793.875 |  |  |  | 2.870021 | 1106.667 | 1627.451 | 3.516346 | 1315.698 | 1934.85 | 3.259174 | 1215.187 | 1787.04 | 3.189015 | 1286.461 | 1891.854
[6 empty] | 3.480856 | 1259.137 | 1851.671 |  |  |  | 3.395362 | 1221.131 | 1795.782 |  |  |  | 2.875015 | 1107.888 | 1629.248 | 3.521352 | 1316.759 | 1936.41 | 3.264192 | 1216.294 | 1788.668 | 3.192342 | 1287.556 | 1893.464
[6 empty] | 3.48584 | 1260.312 | 1853.4 |  |  |  | 3.400337 | 1222.454 | 1797.726 |  |  |  | 2.880004 | 1109.166 | 1631.126 | 3.526329 | 1318.008 | 1938.246 | 3.269171 | 1217.40625 | 1790.303 | 3.195699 | 1288.569 | 1894.955
[6 empty] | 3.49085 | 1261.581 | 1855.266 |  |  |  | 3.405356 | 1223.855 | 1799.787 |  |  |  | 2.885025 | 1110.458 | 1633.026 | 3.531349 | 1319.354 | 1940.226 | 3.274182 | 1218.443 | 1791.828 | 3.199012 | 1289.628 | 1896.512
[6 empty] | 3.495831 | 1262.647 | 1856.834 |  |  |  | 3.410343 | 1225.28 | 1801.882 |  |  |  | 2.890001 | 1111.865 | 1635.095 | 3.536342 | 1320.608 | 1942.071 | 3.279186 | 1219.538 | 1793.439 | 3.204028 | 1291.102 | 1898.68
[6 empty] | 3.500856 | 1264.025 | 1858.86 |  |  |  | 3.415344 | 1226.686 | 1803.95 |  |  |  | 2.89502 | 1113.184 | 1637.035 | 3.541355 | 1321.838 | 1943.88 | 3.284169 | 1220.704 | 1795.153 | 3.208993 | 1292.475 | 1900.699
[6 empty] | 3.505839 | 1265.352 | 1860.812 |  |  |  | 3.420349 | 1228.049 | 1805.954 |  |  |  | 2.900014 | 1114.465 | 1638.92 | 3.546349 | 1323.033 | 1945.637 | 3.289191 | 1221.976 | 1797.023 | 3.214013 | 1293.811 | 1902.663
[6 empty] | 3.510847 | 1266.583 | 1862.623 |  |  |  | 3.425322 | 1229.35 | 1807.867 |  |  |  | 2.905011 | 1115.715 | 1640.757 | 3.551329 | 1324.211 | 1947.369 | 3.294176 | 1223.25 | 1798.897 | 3.219021 | 1295.256 | 1904.788
[6 empty] | 3.515852 | 1267.828 | 1864.453 |  |  |  | 3.430343 | 1230.635 | 1809.757 |  |  |  | 2.908346 | 1116.719 | 1642.234 | 3.556348 | 1325.461 | 1949.208 | 3.299181 | 1224.314 | 1800.462 | 3.22401 | 1296.792 | 1907.047
[6 empty] | 3.52083 | 1269.013 | 1866.196 |  |  |  | 3.435336 | 1232.047 | 1811.834 |  |  |  | 2.913337 | 1118.177 | 1644.378 | 3.561344 | 1326.497 | 1950.73 | 3.304177 | 1225.397 | 1802.054 | 3.229006 | 1298.284 | 1909.241
[6 empty] | 3.525851 | 1270.138 | 1867.85 |  |  |  | 3.440351 | 1233.253 | 1813.608 |  |  |  | 2.918346 | 1119.529 | 1646.366 | 3.566361 | 1327.664 | 1952.448 | 3.309172 | 1226.432 | 1803.576 | 3.233983 | 1299.743 | 1911.387
[6 empty] | 3.530842 | 1271.387 | 1869.686 |  |  |  | 3.445356 | 1234.533 | 1815.489 |  |  |  | 2.923334 | 1120.679 | 1648.058 | 3.57135 | 1328.928 | 1954.307 | 3.314198 | 1227.575 | 1805.258 | 3.239017 | 1301.245 | 1913.595
[6 empty] | 3.535856 | 1272.623 | 1871.504 |  |  |  | 3.450328 | 1235.873 | 1817.46 |  |  |  | 2.928364 | 1121.932 | 1649.899 | 3.576331 | 1330.256 | 1956.258 | 3.319175 | 1228.684 | 1806.889 | 3.242335 | 1302.255 | 1915.082
[6 empty] | 3.54085 | 1273.855 | 1873.317 |  |  |  | 3.455355 | 1237.178 | 1819.379 |  |  |  | 2.933346 | 1123.228 | 1651.805 | 3.581356 | 1331.396 | 1957.936 | 3.324188 | 1229.891 | 1808.663 | 3.245696 | 1303.331 | 1916.663
[6 empty] | 3.545826 | 1275.057 | 1875.083 |  |  |  | 3.460346 | 1238.663 | 1821.564 |  |  |  | 2.93834 | 1124.464 | 1653.623 | 3.586344 | 1332.436 | 1959.465 | 3.329166 | 1231.116 | 1810.464 | 3.249009 | 1304.499 | 1918.381
[6 empty] | 3.550851 | 1276.114 | 1876.638 |  |  |  | 3.465361 | 1239.893 | 1823.372 |  |  |  | 2.943346 | 1125.74 | 1655.5 | 3.591358 | 1333.542 | 1961.091 | 3.334174 | 1232.356 | 1812.288 | 3.252341 | 1305.606 | 1920.008
[6 empty] | 3.555845 | 1277.309 | 1878.396 |  |  |  | 3.470348 | 1241.134 | 1825.197 |  |  |  | 2.948341 | 1126.933 | 1657.255 | 3.596336 | 1334.711 | 1962.811 | 3.339201 | 1233.54 | 1814.03 | 3.257339 | 1307.073 | 1922.166
[6 empty] | 3.560861 | 1278.53 | 1880.191 |  |  |  | 3.475322 | 1242.387 | 1827.04 |  |  |  | 2.953373 | 1128.065 | 1658.919 | 3.601332 | 1335.87 | 1964.515 | 3.344173 | 1234.592 | 1815.577 | 3.260678 | 1308.118 | 1923.704
[6 empty] | 3.565851 | 1279.848 | 1882.13 |  |  |  | 3.480354 | 1243.597 | 1828.819 |  |  |  | 2.958342 | 1129.347 | 1660.805 | 3.606351 | 1336.952 | 1966.106 | 3.350825 | 1235.887 | 1817.481 | 3.265687 | 1309.575 | 1925.846
[6 empty] | 3.570832 | 1281.085 | 1883.948 |  |  |  | 3.485337 | 1245.017 | 1830.907 |  |  |  | 2.963334 | 1130.567 | 1662.598 | 3.61134 | 1338.039 | 1967.705 | 3.355849 | 1236.997 | 1819.113 | 3.270694 | 1311.109 | 1928.101
[6 empty] | 3.575858 | 1282.329 | 1885.779 |  |  |  | 3.490352 | 1246.425 | 1832.978 |  |  |  | 2.968345 | 1131.843 | 1664.475 | 3.616358 | 1339.052 | 1969.193 | 3.36084 | 1238.063 | 1820.681 | 3.274014 | 1312.201 | 1929.708
[6 empty] | 3.580844 | 1283.532 | 1887.547 |  |  |  | 3.495337 | 1247.7 | 1834.853 |  |  |  | 2.973345 | 1133.118 | 1666.349 | 3.621334 | 1340.206 | 1970.891 | 3.365861 | 1239.333 | 1822.549 | 3.277342 | 1313.224 | 1931.212
[6 empty] | 3.585861 | 1284.728 | 1889.306 |  |  |  | 3.500333 | 1249.028 | 1836.806 |  |  |  | 2.978366 | 1134.345 | 1668.154 | 3.626347 | 1341.249 | 1972.425 | 3.370834 | 1240.58 | 1824.382 | 3.280685 | 1314.248 | 1932.717
[6 empty] | 3.590836 | 1286.026 | 1891.215 |  |  |  | 3.505353 | 1250.355 | 1838.757 |  |  |  | 2.983325 | 1135.619 | 1670.028 | 3.633024 | 1342.534 | 1974.314 | 3.375839 | 1241.721 | 1826.06 | 3.283998 | 1315.328 | 1934.306
[6 empty] | 3.595833 | 1287.305 | 1893.096 |  |  |  | 3.510345 | 1251.753 | 1840.814 |  |  |  | 2.988345 | 1136.875 | 1671.876 | 3.639682 | 1343.602 | 1975.885 | 3.380853 | 1242.906 | 1827.803 | 3.289022 | 1316.82 | 1936.5
[6 empty] | 3.600854 | 1288.511 | 1894.869 |  |  |  | 3.515356 | 1253.119 | 1842.823 |  |  |  | 2.993345 | 1138.134 | 1673.727 | 3.648021 | 1344.87 | 1977.75 | 3.385842 | 1243.988 | 1829.395 | 3.293996 | 1318.292 | 1938.664
[6 empty] | 3.60584 | 1289.71 | 1896.633 |  |  |  | 3.520339 | 1254.565 | 1844.948 |  |  |  | 2.998348 | 1139.203 | 1675.299 | 3.658014 | 1346.021 | 1979.442 | 3.390861 | 1245.187 | 1831.157 | 3.297351 | 1319.432 | 1940.341
[6 empty] | 3.610859 | 1290.833 | 1898.284 |  |  |  | 3.525337 | 1255.974 | 1847.021 |  |  |  | 3.003361 | 1140.498 | 1677.203 | 3.66636 | 1347.095 | 1981.023 | 3.395839 | 1246.331 | 1832.84 | 3.302333 | 1320.923 | 1942.534
[6 empty] | 3.615837 | 1291.94 | 1899.911 |  |  |  | 3.530354 | 1257.18 | 1848.795 |  |  |  | 3.008321 | 1141.752 | 1679.047 | 3.673016 | 1343.635 | 1975.934 | 3.400849 | 1247.477 | 1834.525 | 3.305691 | 1322.106 | 1944.274
[6 empty] | 3.620848 | 1292.943 | 1901.386 |  |  |  | 3.535334 | 1258.295 | 1850.433 |  |  |  | 3.013339 | 1143.097 | 1681.025 |  |  |  | 3.405849 | 1248.654 | 1836.256 | 3.309003 | 1323.197 | 1945.879
[6 empty] | 3.625854 | 1293.979 | 1902.911 |  |  |  | 3.540359 | 1259.469 | 1852.161 |  |  |  | 3.018338 | 1144.439 | 1682.998 |  |  |  | 3.410841 | 1249.868 | 1838.041 | 3.312346 | 1324.347 | 1947.569
[6 empty] | 3.630837 | 1295.08 | 1904.53 |  |  |  | 3.545341 | 1260.769 | 1854.072 |  |  |  | 3.023344 | 1145.698 | 1684.849 |  |  |  | 3.415857 | 1250.983 | 1839.681 | 3.317344 | 1325.845 | 1949.772
[6 empty] | 3.635857 | 1296.189 | 1906.16 |  |  |  | 3.55034 | 1262.115 | 1856.051 |  |  |  | 3.028349 | 1147.035 | 1686.816 |  |  |  | 3.420839 | 1252.163 | 1841.416 | 3.322369 | 1327.331 | 1951.958
[6 empty] | 3.640844 | 1297.225 | 1907.684 |  |  |  | 3.555348 | 1263.528 | 1858.129 |  |  |  | 3.033336 | 1148.163 | 1688.475 |  |  |  | 3.425857 | 1253.412 | 1843.253 | 3.327342 | 1328.747 | 1954.04
[6 empty] | 3.645849 | 1298.412 | 1909.429 |  |  |  | 3.560336 | 1264.943 | 1860.21 |  |  |  | 3.038359 | 1149.489 | 1690.424 |  |  |  | 3.430845 | 1254.621 | 1845.032 | 3.33069 | 1329.797 | 1955.584
[6 empty] | 3.650843 | 1299.57 | 1911.133 |  |  |  | 3.565362 | 1266.298 | 1862.203 |  |  |  | 3.045022 | 1150.907 | 1692.511 |  |  |  | 3.435846 | 1255.747 | 1846.687 | 3.334 | 1330.876 | 1957.171
[6 empty] | 3.655838 | 1300.654 | 1912.726 |  |  |  | 3.570338 | 1267.651 | 1864.193 |  |  |  | 3.050008 | 1152.271 | 1694.516 |  |  |  | 3.440869 | 1256.985 | 1848.507 | 3.339016 | 1332.368 | 1959.365
[6 empty] | 3.660863 | 1301.728 | 1914.305 |  |  |  | 3.575343 | 1269.015 | 1866.198 |  |  |  | 3.055034 | 1153.464 | 1696.27 |  |  |  | 3.445837 | 1258.213 | 1850.313 | 3.342343 | 1333.419 | 1960.91
[6 empty] | 3.665838 | 1302.773 | 1915.843 |  |  |  | 3.580338 | 1270.403 | 1868.24 |  |  |  | 3.060013 | 1154.776 | 1698.201 |  |  |  | 3.450848 | 1259.41 | 1852.073 | 3.34736 | 1334.782 | 1962.915
[6 empty] | 3.67085 | 1303.946 | 1917.568 |  |  |  | 3.585345 | 1271.68 | 1870.117 |  |  |  | 3.06501 | 1155.982 | 1699.974 |  |  |  | 3.455832 | 1260.712 | 1853.988 | 3.352331 | 1336.302 | 1965.15
[6 empty] | 3.675834 | 1305.299 | 1919.557 |  |  |  | 3.590367 | 1272.894 | 1871.904 |  |  |  | 3.070004 | 1157.216 | 1701.789 |  |  |  | 3.460843 | 1261.892 | 1855.724 | 3.357339 | 1337.833 | 1967.402
[6 empty] | 3.680839 | 1306.501 | 1921.325 |  |  |  | 3.59534 | 1274.099 | 1873.675 |  |  |  | 3.075001 | 1158.511 | 1703.692 |  |  |  | 3.465858 | 1263.086 | 1857.48 | 3.360649 | 1338.856 | 1968.906
[6 empty] | 3.685869 | 1307.709 | 1923.102 |  |  |  | 3.600347 | 1275.273 | 1875.402 |  |  |  | 3.080029 | 1159.659 | 1705.381 |  |  |  | 3.470834 | 1264.366 | 1859.362 | 3.364012 | 1339.889 | 1970.425
[6 empty] | 3.690841 | 1308.87 | 1924.809 |  |  |  | 3.605344 | 1276.586 | 1877.332 |  |  |  | 3.085004 | 1160.889 | 1707.19 |  |  |  | 3.475846 | 1265.616 | 1861.201 | 3.367342 | 1340.953 | 1971.989
[6 empty] | 3.69584 | 1309.962 | 1926.414 |  |  |  | 3.610346 | 1277.926 | 1879.302 |  |  |  | 3.090005 | 1162.069 | 1708.925 |  |  |  | 3.480834 | 1266.931 | 1863.133 | 3.370676 | 1342.02 | 1973.559
[6 empty] | 3.700835 | 1311.066 | 1928.038 |  |  |  | 3.615364 | 1279.315 | 1881.346 |  |  |  | 3.095008 | 1163.289 | 1710.719 |  |  |  | 3.485851 | 1268.24 | 1865.059 | 3.374027 | 1343.145 | 1975.214
[6 empty] | 3.705847 | 1312.248 | 1929.776 |  |  |  | 3.62033 | 1280.622 | 1883.267 |  |  |  | 3.100011 | 1164.525 | 1712.537 |  |  |  | 3.49086 | 1269.321 | 1866.648 | 3.379 | 1344.585 | 1977.331
[6 empty] | 3.710858 | 1313.521 | 1931.649 |  |  |  | 3.625342 | 1281.985 | 1885.272 |  |  |  | 3.105034 | 1165.797 | 1714.408 |  |  |  | 3.495839 | 1270.507 | 1868.392 | 3.384003 | 1346.079 | 1979.528
[6 empty] | 3.715829 | 1314.65 | 1933.309 |  |  |  | 3.630338 | 1283.283 | 1887.181 |  |  |  | 3.109999 | 1167.039 | 1716.233 |  |  |  | 3.50085 | 1271.754 | 1870.227 | 3.387337 | 1347.151 | 1981.105
[6 empty] | 3.720848 | 1315.836 | 1935.053 |  |  |  | 3.635349 | 1284.554 | 1889.05 |  |  |  | 3.115009 | 1168.208 | 1717.952 |  |  |  | 3.505836 | 1273.01 | 1872.073 | 3.39069 | 1348.226 | 1982.686
[6 empty] | 3.725837 | 1316.88 | 1936.588 |  |  |  | 3.640358 | 1285.887 | 1891.01 |  |  |  | 3.120007 | 1169.241 | 1719.472 |  |  |  | 3.510853 | 1274.367 | 1874.069 | 3.394011 | 1349.306 | 1984.274
[6 empty] | 3.732509 | 1318.135 | 1938.434 |  |  |  | 3.645329 | 1287.248 | 1893.012 |  |  |  | 3.125014 | 1170.406 | 1721.185 |  |  |  | 3.515852 | 1275.568 | 1875.836 | 3.397354 | 1350.333 | 1985.785
[6 empty] | 3.737527 | 1319.252 | 1940.077 |  |  |  | 3.650355 | 1288.564 | 1894.947 |  |  |  | 3.130023 | 1171.672 | 1723.046 |  |  |  | 3.520838 | 1276.785 | 1877.625 | 3.400685 | 1351.459 | 1987.439
[6 empty] | 3.742508 | 1320.298 | 1941.614 |  |  |  | 3.655341 | 1289.901 | 1896.914 |  |  |  | 3.136669 | 1173.024 | 1725.035 |  |  |  | 3.525861 | 1278.082 | 1879.532 | 3.405687 | 1352.883 | 1989.534
[6 empty] | 3.747514 | 1321.563 | 1943.476 |  |  |  | 3.660347 | 1291.17 | 1898.779 |  |  |  | 3.141674 | 1174.057 | 1726.554 |  |  |  | 3.530835 | 1279.358 | 1881.409 | 3.41067 | 1354.31 | 1991.633
[6 empty] | 3.752517 | 1322.716 | 1945.171 |  |  |  | 3.66535 | 1292.306 | 1900.45 |  |  |  | 3.146684 | 1175.079 | 1728.058 |  |  |  | 3.535853 | 1280.603 | 1883.239 | 3.41569 | 1355.744 | 1993.741
[6 empty] | 3.757507 | 1323.935 | 1946.964 |  |  |  | 3.67034 | 1293.556 | 1902.288 |  |  |  | 3.151659 | 1176.354 | 1729.932 |  |  |  | 3.540847 | 1281.92 | 1885.177 | 3.420671 | 1357.18 | 1995.853
[6 empty] | 3.762522 | 1325.042 | 1948.591 |  |  |  | 3.677012 | 1294.968 | 1904.365 |  |  |  | 3.156684 | 1177.477 | 1731.584 |  |  |  | 3.545847 | 1283.103 | 1886.916 | 3.425686 | 1358.62 | 1997.971
[6 empty] | 3.767506 | 1326.264 | 1950.389 |  |  |  | 3.682009 | 1296.266 | 1906.274 |  |  |  | 3.161671 | 1178.554 | 1733.168 |  |  |  | 3.550853 | 1284.322 | 1888.709 | 3.430676 | 1360.102 | 2000.15
[6 empty] | 3.772517 | 1327.319 | 1951.939 |  |  |  | 3.687004 | 1297.44 | 1908 |  |  |  | 3.166679 | 1179.68 | 1734.823 |  |  |  | 3.555826 | 1285.338 | 1890.203 | 3.434007 | 1361.204 | 2001.77
[6 empty] | 3.777511 | 1328.376 | 1953.494 |  |  |  | 3.69203 | 1298.739 | 1909.91 |  |  |  | 3.17168 | 1180.797 | 1736.465 |  |  |  | 3.560847 | 1286.656 | 1892.141 | 3.437325 | 1362.246 | 2003.303
[6 empty] | 3.782511 | 1329.508 | 1955.158 |  |  |  | 3.697004 | 1299.974 | 1911.726 |  |  |  | 3.176673 | 1181.988 | 1738.217 |  |  |  | 3.565844 | 1287.875 | 1893.934 | 3.440676 | 1363.362 | 2004.945
[6 empty] | 3.787534 | 1330.551 | 1956.692 |  |  |  | 3.702015 | 1301.257 | 1913.614 |  |  |  | 3.1817 | 1183.212 | 1740.017 |  |  |  | 3.570853 | 1289.224 | 1895.917 | 3.444 | 1364.396 | 2006.464
[6 empty] | 3.794174 | 1331.842 | 1958.591 |  |  |  | 3.707 | 1302.499 | 1915.44 |  |  |  | 3.186675 | 1184.402 | 1741.767 |  |  |  | 3.575853 | 1290.271 | 1897.457 | 3.44734 | 1365.399 | 2007.94
[6 empty] | 3.799164 | 1332.866 | 1960.097 |  |  |  | 3.712005 | 1303.716 | 1917.23 |  |  |  | 3.191686 | 1185.559 | 1743.469 |  |  |  | 3.582497 | 1291.588 | 1899.395 | 3.452345 | 1366.749 | 2009.924
[6 empty] | 3.804181 | 1334.019 | 1961.792 |  |  |  | 3.717034 | 1304.905 | 1918.978 |  |  |  | 3.19667 | 1186.622 | 1745.032 |  |  |  | 3.587516 | 1292.632 | 1900.93 | 3.457357 | 1368.207 | 2012.069
[6 empty] | 3.809171 | 1335.104 | 1963.388 |  |  |  | 3.722005 | 1306.142 | 1920.797 |  |  |  | 3.201673 | 1187.84 | 1746.824 |  |  |  | 3.592528 | 1293.849 | 1902.719 | 3.462327 | 1369.724 | 2014.3
[6 empty] | 3.814196 | 1336.252 | 1965.077 |  |  |  | 3.727001 | 1307.468 | 1922.747 |  |  |  | 3.206699 | 1189.083 | 1748.651 |  |  |  | 3.597507 | 1295.026 | 1904.449 | 3.465686 | 1370.752 | 2015.812
[6 empty] | 3.82085 | 1337.509 | 1966.925 |  |  |  | 3.732004 | 1308.867 | 1924.804 |  |  |  | 3.211668 | 1190.181 | 1750.266 |  |  |  | 3.602512 | 1296.032 | 1905.929 | 3.470674 | 1372.204 | 2017.947
[6 empty] | 3.825823 | 1338.613 | 1968.548 |  |  |  | 3.737014 | 1310.127 | 1926.657 |  |  |  | 3.216667 | 1191.306 | 1751.921 |  |  |  | 3.609179 | 1297.241 | 1907.707 | 3.475702 | 1373.707 | 2020.158
[6 empty] | 3.832517 | 1339.925 | 1970.478 |  |  |  | 3.742028 | 1311.34375 | 1928.447 |  |  |  | 3.221663 | 1192.543 | 1753.739 |  |  |  | 3.615848 | 1298.472 | 1909.518 | 3.480676 | 1375.176 | 2022.317
[6 empty] | 3.837527 | 1341.134 | 1972.255 |  |  |  | 3.746996 | 1312.503 | 1930.152 |  |  |  | 3.226676 | 1193.97 | 1755.838 |  |  |  | 3.620855 | 1299.511 | 1911.045 | 3.485663 | 1376.728 | 2024.601
[6 empty] | 3.844169 | 1342.503 | 1974.269 |  |  |  | 3.752014 | 1313.755 | 1931.993 |  |  |  | 3.231696 | 1195.36 | 1757.882 |  |  |  | 3.625843 | 1300.58 | 1912.618 | 3.490682 | 1378.074 | 2026.579
[6 empty] | 3.849174 | 1343.584 | 1975.858 |  |  |  | 3.755328 | 1314.76 | 1933.47 |  |  |  | 3.236665 | 1196.6 | 1759.705 |  |  |  | 3.630836 | 1301.858 | 1914.497 | 3.495672 | 1379.525 | 2028.713
[6 empty] | 3.854182 | 1344.643 | 1977.416 |  |  |  | 3.760355 | 1316.099 | 1935.439 |  |  |  | 3.241687 | 1197.712 | 1761.341 |  |  |  | 3.635855 | 1302.867 | 1915.982 | 3.500693 | 1381.055 | 2030.963
[6 empty] | 3.859175 | 1345.716 | 1978.994 |  |  |  | 3.763675 | 1317.115 | 1936.934 |  |  |  | 3.246679 | 1198.861 | 1763.031 |  |  |  | 3.640847 | 1303.927 | 1917.54 | 3.503992 | 1382.192 | 2032.635
[6 empty] | 3.865852 | 1347.039 | 1980.939 |  |  |  | 3.767022 | 1318.125 | 1938.42 |  |  |  | 3.251687 | 1200.074 | 1764.814 |  |  |  | 3.645852 | 1304.957 | 1919.054 | 3.509015 | 1383.693 | 2034.843
[6 empty] | 3.870849 | 1348.115 | 1982.522 |  |  |  | 3.772002 | 1319.265 | 1940.096 |  |  |  | 3.256694 | 1201.239 | 1766.528 |  |  |  | 3.650838 | 1306.08 | 1920.705 | 3.51233 | 1384.696 | 2036.317
[6 empty] | 3.875838 | 1349.244 | 1984.183 |  |  |  | 3.777021 | 1320.584 | 1942.036 |  |  |  | 3.261667 | 1202.552 | 1768.459 |  |  |  | 3.655832 | 1307.278 | 1922.467 | 3.515679 | 1385.714 | 2037.815
[6 empty] | 3.880853 | 1350.336 | 1985.788 |  |  |  | 3.782002 | 1321.587 | 1943.51 |  |  |  | 3.271671 | 1200.875 | 1765.992 |  |  |  | 3.660853 | 1308.374 | 1924.079 | 3.519017 | 1386.726 | 2039.303
[6 empty] | 3.887515 | 1351.623 | 1987.681 |  |  |  | 3.787017 | 1323.013 | 1945.607 |  |  |  | 3.273352 | 1199.873 | 1764.519 |  |  |  | 3.665836 | 1309.469 | 1925.69 | 3.524024 | 1388.154 | 2041.403
[6 empty] | 3.894171 | 1352.89 | 1989.545 |  |  |  | 3.792013 | 1324.357 | 1947.584 |  |  |  | 3.275022 | 1198.696 | 1762.789 |  |  |  | 3.672514 | 1310.7 | 1927.5 | 3.528998 | 1389.551 | 2043.458
[6 empty] | 3.899179 | 1353.927 | 1991.069 |  |  |  | 3.797007 | 1325.788 | 1949.688 |  |  |  | 3.278335 | 1196.598 | 1759.702 |  |  |  | 3.677522 | 1311.703 | 1928.975 | 3.534017 | 1390.968 | 2045.541
[6 empty] | 3.904171 | 1354.969 | 1992.601 |  |  |  | 3.802026 | 1327.025 | 1951.507 |  |  |  | 3.279999 | 1195.359 | 1757.882 |  |  |  | 3.684175 | 1312.966 | 1930.833 | 3.538997 | 1392.329 | 2047.543
[6 empty] | 3.909175 | 1356.04 | 1994.177 |  |  |  | 3.807002 | 1328.432 | 1953.576 |  |  |  | 3.281677 | 1194.16 | 1756.118 |  |  |  | 3.690842 | 1314.03 | 1932.398 | 3.542355 | 1393.401 | 2049.119
[6 empty] | 3.915864 | 1357.252 | 1995.959 |  |  |  | 3.812017 | 1329.638 | 1955.35 |  |  |  | 3.285013 | 1193.088 | 1754.54 |  |  |  | 3.69752 | 1315.194 | 1934.109 | 3.547333 | 1394.776 | 2051.142
[6 empty] | 3.920842 | 1358.354 | 1997.579 |  |  |  | 3.817022 | 1331.036 | 1957.405 |  |  |  | 3.296669 | 1192.847 | 1754.187 |  |  |  | 3.704186 | 1316.471 | 1935.987 | 3.552355 | 1396.196 | 2053.23
[6 empty] | 3.925837 | 1359.493 | 1999.254 |  |  |  | 3.822012 | 1332.323 | 1959.299 |  |  |  | 3.306692 | 1193.967 | 1755.834 |  |  |  | 3.709157 | 1317.558 | 1937.585 | 3.555668 | 1397.204 | 2054.712
[6 empty] | 3.930848 | 1360.662 | 2000.973 |  |  |  | 3.827016 | 1333.77 | 1961.427 |  |  |  | 3.31334 | 1195.068 | 1757.453 |  |  |  | 3.715841 | 1318.763 | 1939.357 | 3.560683 | 1398.447 | 2056.539
[6 empty] | 3.935839 | 1361.879 | 2002.763 |  |  |  | 3.831987 | 1335.196 | 1963.523 |  |  |  | 3.320001 | 1196.166 | 1759.067 |  |  |  | 3.72252 | 1319.867 | 1940.981 | 3.565672 | 1399.885 | 2058.654
[6 empty] | 3.940866 | 1362.98 | 2004.383 |  |  |  | 3.837014 | 1336.37 | 1965.25 |  |  |  | 3.326684 | 1197.256 | 1760.671 |  |  |  | 3.729184 | 1320.972 | 1942.605 | 3.570674 | 1401.144 | 2060.505
[6 empty] | 3.945838 | 1364.07 | 2005.985 |  |  |  | 3.842008 | 1337.843 | 1967.416 |  |  |  | 3.333363 | 1198.417 | 1762.378 |  |  |  | 3.735843 | 1322.298 | 1944.555 | 3.575695 | 1402.598 | 2062.643
[6 empty] | 3.950833 | 1365.078 | 2007.468 |  |  |  | 3.847011 | 1339.119 | 1969.292 |  |  |  | 3.340005 | 1199.546 | 1764.038 |  |  |  | 3.742514 | 1323.548 | 1946.395 | 3.580668 | 1404.003 | 2064.711
[6 empty] | 3.955844 | 1366.12 | 2009 |  |  |  | 3.852013 | 1340.525 | 1971.361 |  |  |  | 3.348328 | 1200.813 | 1765.902 |  |  |  | 3.749178 | 1324.659 | 1948.029 | 3.584021 | 1405.019 | 2066.204
[6 empty] | 3.960845 | 1367.154 | 2010.52 |  |  |  | 3.856989 | 1341.855 | 1973.316 |  |  |  | 3.355001 | 1202.101 | 1767.796 |  |  |  | 3.757507 | 1325.759 | 1949.646 | 3.587336 | 1406.034 | 2067.698
[6 empty] | 3.965862 | 1368.2 | 2012.059 |  |  |  | 3.862023 | 1343.098 | 1975.145 |  |  |  | 3.360028 | 1203.301 | 1769.56 |  |  |  | 3.764192 | 1326.805 | 1951.184 | 3.592345 | 1407.402 | 2069.709
[6 empty] | 3.970829 | 1369.339 | 2013.733 |  |  |  | 3.867008 | 1344.348 | 1976.983 |  |  |  | 3.365001 | 1204.485 | 1771.301 |  |  |  | 3.770857 | 1327.836 | 1952.7 | 3.595684 | 1408.416 | 2071.199
[6 empty] | 3.975848 | 1370.437 | 2015.348 |  |  |  | 3.872018 | 1345.494 | 1978.668 |  |  |  | 3.370003 | 1205.591 | 1772.927 |  |  |  | 3.779183 | 1328.851 | 1954.192 | 3.599016 | 1409.432 | 2072.694
[6 empty] | 3.980844 | 1371.491 | 2016.898 |  |  |  | 3.877013 | 1346.735 | 1980.493 |  |  |  | 3.375016 | 1206.689 | 1774.543 |  |  |  | 3.789184 | 1329.981 | 1955.855 | 3.602365 | 1410.475 | 2074.228
[6 empty] | 3.987513 | 1372.75 | 2018.751 |  |  |  | 3.881997 | 1347.965 | 1982.301 |  |  |  | 3.380012 | 1207.792 | 1776.165 |  |  |  | 3.797521 | 1331.07 | 1957.455 | 3.605675 | 1411.513 | 2075.755
[6 empty] | 3.992517 | 1373.905 | 2020.448 |  |  |  | 3.887021 | 1349.331 | 1984.31 |  |  |  | 3.385026 | 1208.974 | 1777.903 |  |  |  | 3.809167 | 1332.046 | 1958.892 | 3.610687 | 1412.982 | 2077.915
[6 empty] | 3.997504 | 1375.017 | 2022.084 |  |  |  | 3.892009 | 1350.663 | 1986.27 |  |  |  | 3.390006 | 1210.217 | 1779.731 |  |  |  | 3.819181 | 1332.875 | 1960.11 | 3.615665 | 1414.376 | 2079.965
[6 empty] | 4.002497 | 1376.137 | 2023.731 |  |  |  | 3.897016 | 1352.066 | 1988.333 |  |  |  | 3.396671 | 1211.617 | 1781.789 | [6 empty] | 3.620687 | 1415.776 | 2082.023
[6 empty] | 4.007521 | 1377.169 | 2025.249 |  |  |  | 3.900334 | 1353.075 | 1989.816 |  |  |  | 3.40169 | 1212.807 | 1783.54 | [6 empty] | 3.625693 | 1417.155 | 2084.051
[6 empty] | 4.014173 | 1378.471 | 2027.163 |  |  |  | 3.905351 | 1354.389 | 1991.748 |  |  |  | 3.406671 | 1213.928 | 1785.188 | [6 empty] | 3.630667 | 1418.478 | 2085.997
[6 empty] | 4.019177 | 1379.648 | 2028.894 |  |  |  | 3.910346 | 1355.782 | 1993.798 |  |  |  | 3.411687 | 1215.197 | 1787.055 | [6 empty] | 3.635677 | 1419.86 | 2088.03
[6 empty] | 4.02419 | 1380.703125 | 2030.446 |  |  |  | 3.915339 | 1357.108 | 1995.747 |  |  |  | 3.416679 | 1216.416 | 1788.848 | [6 empty] | 3.640664 | 1421.211 | 2090.016
[6 empty] | 4.029167 | 1381.89 | 2032.191 |  |  |  | 3.920357 | 1358.543 | 1997.858 |  |  |  | 3.421662 | 1217.699 | 1790.733 | [6 empty] | 3.645686 | 1422.607 | 2092.069
[6 empty] | 4.034186 | 1383.052 | 2033.899 |  |  |  | 3.925336 | 1359.898 | 1999.85 |  |  |  | 3.426678 | 1218.892 | 1792.488 | [6 empty] | 3.650682 | 1424.068 | 2094.217
[6 empty] | 4.039182 | 1384.204 | 2035.594 |  |  |  | 3.930344 | 1361.184 | 2001.741 |  |  |  | 3.431664 | 1220.134 | 1794.315 | [6 empty] | 3.655668 | 1425.375 | 2096.14
[6 empty] | 4.044187 | 1385.3 | 2037.206 |  |  |  | 3.935338 | 1362.463 | 2003.623 |  |  |  | 3.436692 | 1221.363 | 1796.121 | [6 empty] | 3.660686 | 1426.763 | 2098.181
[6 empty] | 4.049182 | 1386.392 | 2038.812 |  |  |  | 3.940341 | 1363.606 | 2005.303 |  |  |  | 3.441679 | 1222.581 | 1797.914 | [6 empty] | 3.665668 | 1428.106 | 2100.155
[6 empty] | 4.055821 | 1387.755 | 2040.816 |  |  |  | 3.945362 | 1364.771 | 2007.016 |  |  |  | 3.446672 | 1223.732 | 1799.606 | [6 empty] | 3.670687 | 1429.32 | 2101.941
[6 empty] | 4.060847 | 1388.922 | 2042.532 |  |  |  | 3.950336 | 1365.973 | 2008.783 |  |  |  | 3.451686 | 1224.875 | 1801.286 | [6 empty] | 3.675674 | 1430.654 | 2103.903
[6 empty] | 4.065851 | 1389.953 | 2044.049 |  |  |  | 3.955352 | 1367.408 | 2010.894 |  |  |  | 3.456675 | 1226.058 | 1803.027 | [6 empty] | 3.68068 | 1431.957 | 2105.818
[6 empty] | 4.070836 | 1391.073 | 2045.696 |  |  |  | 3.960333 | 1368.847 | 2013.011 |  |  |  | 3.461704 | 1227.375 | 1804.963 | [6 empty] | 3.685687 | 1433.356 | 2107.877
[6 empty] | 4.07585 | 1392.224 | 2047.388 |  |  |  | 3.965347 | 1370.081 | 2014.825 |  |  |  | 3.466676 | 1228.726 | 1806.95 | [6 empty] | 3.690664 | 1434.51 | 2109.574
[6 empty] | 4.080829 | 1393.326 | 2049.009 |  |  |  | 3.970358 | 1371.35 | 2016.691 |  |  |  | 3.471663 | 1229.808 | 1808.541 | [6 empty] | 3.695681 | 1435.664 | 2111.271
[6 empty] | 4.08586 | 1394.446 | 2050.656 |  |  |  | 3.975338 | 1372.63 | 2018.574 |  |  |  | 3.476679 | 1231.069 | 1810.395 | [6 empty] | 3.700674 | 1436.962 | 2113.18
[6 empty] | 4.09086 | 1395.546 | 2052.274 |  |  |  | 3.980344 | 1374.057 | 2020.673 |  |  |  | 3.481672 | 1232.272 | 1812.165 | [6 empty] | 3.705687 | 1438.329 | 2115.189
[6 empty] | 4.097501 | 1396.828 | 2054.159 |  |  |  | 3.985329 | 1375.449 | 2022.72 |  |  |  | 3.486692 | 1233.619 | 1814.145 | [6 empty] | 3.710687 | 1439.628 | 2117.1
[6 empty] | 4.102516 | 1397.91 | 2055.75 |  |  |  | 3.990354 | 1376.667 | 2024.51 |  |  |  | 3.491658 | 1234.837 | 1815.937 | [6 empty] | 3.715661 | 1440.792 | 2118.812
[6 empty] | 4.107517 | 1399.052 | 2057.43 |  |  |  | 3.995358 | 1377.858 | 2026.262 |  |  |  | 3.496674 | 1236.068 | 1817.747 | [6 empty] | 3.720679 | 1441.911 | 2120.458
[6 empty] | 4.112515 | 1400.302 | 2059.268 |  |  |  | 4.000331 | 1379.119 | 2028.116 |  |  |  | 3.50168 | 1237.285 | 1819.537 | [6 empty] | 3.725676 | 1443.096 | 2122.2
[6 empty] | 4.117523 | 1401.454 | 2060.962 |  |  |  | 4.005353 | 1380.574 | 2030.256 |  |  |  | 3.506679 | 1238.57 | 1821.427 | [6 empty] | 3.730694 | 1444.43 | 2124.162
[6 empty] | 4.122495 | 1402.536 | 2062.554 |  |  |  | 4.010333 | 1381.931 | 2032.252 |  |  |  | 3.511696 | 1239.883 | 1823.357 | [6 empty] | 3.73568 | 1445.884 | 2126.3
[6 empty] | 4.129172 | 1403.867 | 2064.51 |  |  |  | 4.015355 | 1383.303 | 2034.269 |  |  |  | 3.516666 | 1241.279 | 1825.41 | [6 empty] | 3.740653 | 1447.297 | 2128.378
[6 empty] | 4.134182 | 1404.993 | 2066.167 |  |  |  | 4.020357 | 1384.581 | 2036.149 |  |  |  | 3.52168 | 1242.631 | 1827.399 | [6 empty] | 3.745683 | 1448.728 | 2130.482
[6 empty] | 4.139162 | 1406.168 | 2067.894 |  |  |  | 4.025331 | 1385.877 | 2038.055 |  |  |  | 3.526679 | 1243.689 | 1828.954 | [6 empty] | 3.75067 | 1450.026 | 2132.391
[6 empty] | 4.144187 | 1407.351 | 2069.633 |  |  |  | 4.030346 | 1386.896 | 2039.552 |  |  |  | 3.531674 | 1244.978 | 1830.85 | [6 empty] | 3.755689 | 1451.358 | 2134.349
[6 empty] | 4.149177 | 1408.532 | 2071.371 |  |  |  | 4.037007 | 1388.106 | 2041.333 |  |  |  | 3.53669 | 1246.273 | 1832.755 | [6 empty] | 3.760673 | 1452.573 | 2136.136
[6 empty] | 4.154179 | 1409.621 | 2072.972 |  |  |  | 4.043668 | 1389.158 | 2042.88 |  |  |  | 3.541668 | 1247.512 | 1834.577 | [6 empty] | 3.765665 | 1453.941 | 2138.149
[6 empty] | 4.160854 | 1411.039 | 2075.058 |  |  |  | 4.048689 | 1390.201 | 2044.413 |  |  |  | 3.546685 | 1248.791 | 1836.457 | [6 empty] | 3.770687 | 1455.182 | 2139.973
[6 empty] | 4.165847 | 1412.069 | 2076.571 |  |  |  | 4.053676 | 1391.248 | 2045.953 |  |  |  | 3.551674 | 1249.973 | 1838.195 | [6 empty] | 3.774012 | 1456.213 | 2141.49
[6 empty] | 4.170862 | 1413.249 | 2078.307 |  |  |  | 4.060334 | 1392.613 | 2047.96 |  |  |  | 3.556673 | 1251.259 | 1840.087 | [6 empty] | 3.779025 | 1457.485 | 2143.36
[6 empty] | 4.175857 | 1414.504 | 2080.152 |  |  |  | 4.070348 | 1393.187 | 2048.804 |  |  |  | 3.561693 | 1252.464 | 1841.858 | [6 empty] | 3.783999 | 1458.873 | 2145.401
[6 empty] | 4.180836 | 1415.635 | 2081.817 |  |  |  | 4.08035 | 1393.875 | 2049.816 |  |  |  | 3.56667 | 1253.817 | 1843.849 | [6 empty] | 3.789019 | 1460.112 | 2147.224
[6 empty] | 4.185853 | 1416.872 | 2083.636 |  |  |  | 4.086991 | 1394.989 | 2051.455 |  |  |  | 3.571686 | 1255.09375 | 1845.726 | [6 empty] | 3.797355 | 1458.298 | 2144.555
[6 empty] | 4.190845 | 1417.962 | 2085.238 |  |  |  | 4.093673 | 1396.182 | 2053.209 |  |  |  | 3.576662 | 1256.324 | 1847.535 | [6 empty] | 3.799015 | 1457.03 | 2142.691
[6 empty] | 4.195861 | 1419.204 | 2087.064 |  |  |  | 4.10035 | 1397.242 | 2054.767 |  |  |  | 3.581683 | 1257.511 | 1849.282 | [6 empty] | 3.800671 | 1455.864 | 2140.977
[6 empty] | 4.20084 | 1420.28 | 2088.647 |  |  |  | 4.107012 | 1395.698 | 2052.497 |  |  |  | 3.586693 | 1258.685 | 1851.008 | [6 empty] | 3.802339 | 1454.702 | 2139.267
[6 empty] | 4.205819 | 1421.292 | 2090.135 |  |  |  | 4.110323 | 1393.905 | 2049.86 |  |  |  | 3.591676 | 1259.941 | 1852.854 | [6 empty] | 3.804019 | 1453.573 | 2137.607
[6 empty] | 4.210849 | 1422.442 | 2091.826 |  |  |  | 4.111995 | 1392.564 | 2047.888 |  |  |  | 3.596687 | 1261.114 | 1854.58 | [6 empty] | 3.80569 | 1452.417 | 2135.907
[6 empty] | 4.215835 | 1423.576 | 2093.494 |  |  |  | 4.11368 | 1390.893 | 2045.431 |  |  |  | 3.601662 | 1262.361 | 1856.413 | [6 empty] | 3.807348 | 1451.345 | 2134.331
[6 empty] | 4.220859 | 1424.81 | 2095.308 |  |  |  | 4.115358 | 1385.52 | 2037.53 |  |  |  | 3.606686 | 1263.838 | 1858.585 | [6 empty] | 3.809002 | 1450.239 | 2132.705
[6 empty] | 4.22584 | 1425.913 | 2096.931 |  |  |  | 4.117024 | 1380.054 | 2029.491 |  |  |  | 3.611692 | 1265.071 | 1860.399 | [6 empty] | 3.817334 | 1451.575 | 2134.669
[6 empty] | 4.232501 | 1427.258 | 2098.909 |  |  |  | 4.11868 | 1374.802 | 2021.767 |  |  |  | 3.616669 | 1266.334 | 1862.256 | [6 empty] | 3.819003 | 1444.683 | 2124.534
[6 empty] | 4.237525 | 1428.334 | 2100.492 |  |  |  | 4.120348 | 1369.647 | 2014.187 |  |  |  | 3.621678 | 1267.503 | 1863.975 | [6 empty] | 3.820681 | 1436.524 | 2112.536
[6 empty] | 4.242516 | 1429.552 | 2102.282 |  |  |  | 4.122028 | 1364.562 | 2006.708 |  |  |  | 3.626662 | 1268.689 | 1865.719 | [6 empty] | 3.822354 | 1428.283 | 2100.417
[6 empty] | 4.247513 | 1430.786 | 2104.096 |  |  |  | 4.123705 | 1359.634 | 1999.462 |  |  |  | 3.631688 | 1269.96 | 1867.589 | [6 empty] | 3.824015 | 1419.995 | 2088.228
[6 empty] | 4.252522 | 1431.887 | 2105.716 |  |  |  | 4.125362 | 1354.763 | 1992.299 |  |  |  | 3.63668 | 1271.099 | 1869.263 | [6 empty] | 3.825675 | 1411.823 | 2076.21
[6 empty] | 4.259168 | 1433.197 | 2107.642 |  |  |  | 4.12701 | 1350.026 | 1985.333 |  |  |  | 3.64167 | 1272.33 | 1871.074 | [6 empty] | 3.827348 | 1403.701 | 2064.266
[6 empty] | 4.264182 | 1434.232 | 2109.165 |  |  |  | 4.128668 | 1345.573 | 1978.783 |  |  |  | 3.646688 | 1273.555 | 1872.876 | [6 empty] | 3.829033 | 1395.538 | 2052.262
[6 empty] | 4.270854 | 1435.534 | 2111.079 |  |  |  | 4.130346 | 1341.311 | 1972.516 |  |  |  | 3.651668 | 1274.909 | 1874.867 | [6 empty] | 3.830703 | 1387.449 | 2040.366
[6 empty] | 4.275837 | 1436.674 | 2112.755 |  |  |  | 4.135337 | 1340.009 | 1970.602 |  |  |  | 3.656687 | 1276.031 | 1876.516 | [6 empty] | 3.832357 | 1379.494 | 2028.668
[6 empty] | 4.280848 | 1437.796875 | 2114.407 |  |  |  | 4.140357 | 1338.778 | 1968.792 |  |  |  | 3.661676 | 1277.127 | 1878.128 | [6 empty] | 3.834005 | 1371.51 | 2016.926
[6 empty] | 4.285845 | 1438.986 | 2116.156 |  |  |  | 4.143682 | 1337.358 | 1966.703 |  |  |  | 3.66668 | 1278.295 | 1879.845 | [6 empty] | 3.840676 | 1373.005 | 2019.126
[6 empty] | 4.290844 | 1440.177 | 2117.908 |  |  |  | 4.147013 | 1309.092 | 1925.135 |  |  |  | 3.671688 | 1279.567 | 1881.716 | [6 empty] | 3.843992 | 1374.538 | 2021.379
[6 empty] | 4.295869 | 1441.4 | 2119.705 |  |  |  | 4.148692 | 1269.571 | 1867.016 |  |  |  | 3.676664 | 1280.774 | 1883.491 | [6 empty] | 3.847348 | 1376.026 | 2023.568
[6 empty] | 4.300838 | 1442.553 | 2121.401 |  |  |  | 4.150352 | 1230.043 | 1808.886 |  |  |  | 3.681682 | 1281.979 | 1885.264 | [6 empty] | 3.850671 | 1377.536 | 2025.789
[6 empty] | 4.30585 | 1443.689 | 2123.073 |  |  |  | 4.152003 | 1190.604 | 1750.889 |  |  |  | 3.686672 | 1283.172 | 1887.018 | [6 empty] | 3.854014 | 1379.02 | 2027.971
[6 empty] | 4.310843 | 1444.708 | 2124.571 |  |  |  | 4.153659 | 1151.205 | 1692.948 |  |  |  | 3.691688 | 1284.471 | 1888.928 | [6 empty] | 3.857356 | 1380.51 | 2030.161
[6 empty] | 4.315844 | 1445.833 | 2126.226 |  |  |  | 4.155349 | 1112.036 | 1635.348 |  |  |  | 3.696688 | 1285.586 | 1890.568 | [6 empty] | 3.860665 | 1381.948 | 2032.277
[6 empty] | 4.320859 | 1447.005 | 2127.949 |  |  |  | 4.157047 | 1073.123 | 1578.123 |  |  |  | 3.701663 | 1286.736 | 1892.259 | [6 empty] | 3.864012 | 1383.347 | 2034.333
[6 empty] | 4.325831 | 1448.225 | 2129.742 |  |  |  | 4.158699 | 1034.42 | 1521.205 |  |  |  | 3.706679 | 1287.849 | 1893.896 | [6 empty] | 3.867326 | 1384.622 | 2036.209
[6 empty] | 4.33084 | 1449.447 | 2131.54 |  |  |  | 4.160347 | 995.923 | 1464.593 |  |  |  | 3.711675 | 1289.068 | 1895.688 | [6 empty] | 3.870675 | 1385.914 | 2038.108
[6 empty] | 4.335837 | 1450.509 | 2133.101 |  |  |  | 4.161997 | 957.5389 | 1408.145 |  |  |  | 3.716695 | 1290.229 | 1897.395 | [6 empty] | 3.874023 | 1387.317 | 2040.172
[6 empty] | 4.340846 | 1451.63 | 2134.749 |  |  |  | 4.163671 | 945.7943 | 1390.874 |  |  |  | 3.721678 | 1291.28 | 1898.941 | [6 empty] | 3.877337 | 1388.532 | 2041.959
[6 empty] | 4.34586 | 1452.713 | 2136.342 |  |  |  | 4.167014 | 947.0008 | 1392.648 |  |  |  | 3.726654 | 1292.376 | 1900.553 | [6 empty] | 3.880697 | 1389.663 | 2043.622
[6 empty] | 4.352505 | 1454.167 | 2138.481 |  |  |  | 4.170327 | 948.2133 | 1394.431 |  |  |  | 3.731685 | 1293.415 | 1902.081 | [6 empty] | 3.885668 | 1390.983 | 2045.563
[6 empty] | 4.357509 | 1455.226 | 2140.038 |  |  |  | 4.17368 | 949.252 | 1395.959 |  |  |  | 3.738347 | 1294.625 | 1903.861 | [6 empty] | 3.889015 | 1388.206 | 2041.479
[6 empty] | 4.362519 | 1456.41 | 2141.78 |  |  |  | 4.177011 | 950.3236 | 1397.535 |  |  |  | 3.744998 | 1295.791 | 1905.575 | [6 empty] | 3.890682 | 1386.296 | 2038.671
[6 empty] | 4.367511 | 1457.559 | 2143.469 |  |  |  | 4.180341 | 951.4076 | 1399.129 |  |  |  | 3.751664 | 1297.151 | 1907.576 | [6 empty] | 3.892336 | 1384.491 | 2036.016
[6 empty] | 4.372527 | 1458.7 | 2145.148 |  |  |  | 4.183689 | 952.4134 | 1400.608 |  |  |  | 3.756689 | 1298.226 | 1909.156 | [6 empty] | 3.893997 | 1382.644 | 2033.3
[6 empty] | 4.37751 | 1459.751 | 2146.692 |  |  |  | 4.186997 | 953.4423 | 1402.121 |  |  |  | 3.76335 | 1299.516 | 1911.053 | [6 empty] | 3.895672 | 1380.904 | 2030.741
[6 empty] | 4.382521 | 1460.852 | 2148.311 |  |  |  | 4.190347 | 954.4905 | 1403.662 |  |  |  | 3.770003 | 1300.705 | 1912.802 | [6 empty] | 3.897354 | 1379.118 | 2028.114
[6 empty] | 4.387515 | 1462.035 | 2150.052 |  |  |  | 4.195342 | 955.838 | 1405.644 |  |  |  | 3.776675 | 1301.962 | 1914.651 | [6 empty] | 3.89902 | 1377.409 | 2025.601
[6 empty] | 4.392505 | 1463.252 | 2151.841 |  |  |  | 4.198693 | 956.8784 | 1407.174 |  |  |  | 3.785015 | 1300.802 | 1912.944 | [6 empty] | 3.900679 | 1375.769 | 2023.19
[6 empty] | 4.397525 | 1464.314 | 2153.403 |  |  |  | 4.20203 | 957.9529 | 1408.754 | [12 empty] | 3.902339 | 1374.195 | 2020.874
[6 empty] | 4.4025 | 1465.383 | 2154.975 |  |  |  | 4.207026 | 959.5063 | 1411.039 | [12 empty] | 3.909011 | 1375.688 | 2023.07
[6 empty] | 4.407507 | 1466.482 | 2156.592 |  |  |  | 4.210351 | 960.6799 | 1412.765 | [12 empty] | 3.912341 | 1376.816 | 2024.729
[6 empty] | 4.412503 | 1467.505 | 2158.095 |  |  |  | 4.213663 | 961.7008 | 1414.266 | [12 empty] | 3.917348 | 1378.191 | 2026.751
[6 empty] | 4.4175 | 1468.621 | 2159.737 |  |  |  | 4.220342 | 960.0186 | 1411.792 | [12 empty] | 3.922348 | 1379.513 | 2028.696
[6 empty] | 4.422527 | 1469.8 | 2161.47 |  |  |  | 4.22201 | 956.0477 | 1405.952 | [12 empty] | 3.929005 | 1381.018 | 2030.909
[6 empty] | 4.427502 | 1471.017 | 2163.26 |  |  |  | 4.223692 | 951.8346 | 1399.757 | [12 empty] | 3.934019 | 1368.323 | 2012.24
[6 empty] | 4.432521 | 1472.204 | 2165.005 |  |  |  | 4.225366 | 947.642 | 1393.591 | [12 empty] | 3.935671 | 1354.546875 | 1991.981
[6 empty] | 4.437506 | 1473.428 | 2166.806 |  |  |  | 4.227026 | 943.4561 | 1387.435 | [12 empty] | 3.937339 | 1340.738 | 1971.673
[6 empty] | 4.442519 | 1474.571 | 2168.487 |  |  |  | 4.228676 | 939.2365 | 1381.23 | [12 empty] | 3.939014 | 1326.778 | 1951.144
[6 empty] | 4.447534 | 1475.582 | 2169.973 |  |  |  | 4.230338 | 934.9376 | 1374.908 | [12 empty] | 3.940682 | 1312.95 | 1930.808
[6 empty] | 4.452507 | 1476.679 | 2171.586 |  |  |  | 4.23201 | 930.6593 | 1368.617 | [12 empty] | 3.942346 | 1299.128 | 1910.483
[6 empty] | 4.457512 | 1477.702 | 2173.092 |  |  |  | 4.233678 | 926.5764 | 1362.612 | [12 empty] | 3.944001 | 1285.212 | 1890.018
[6 empty] | 4.462499 | 1478.738 | 2174.615 |  |  |  | 4.235332 | 921.9281 | 1355.777 | [12 empty] | 3.945665 | 1271.292 | 1869.548
[6 empty] | 4.467518 | 1479.962 | 2176.415 |  |  |  | 4.236987 | 881.2891 | 1296.013 | [12 empty] | 3.947346 | 1257.412 | 1849.136
[6 empty] | 4.472521 | 1481.033 | 2177.989 | [18 empty] | 3.949014 | 1243.953125 | 1829.343
[6 empty] | 4.477495 | 1482.252 | 2179.783 | [18 empty] | 3.959026 | 1243.148 | 1828.158
[6 empty] | 4.482514 | 1483.356 | 2181.405 | [18 empty] | 3.967348 | 1237.613 | 1820.02
[6 empty] | 4.487502 | 1484.559 | 2183.174 | [18 empty] | 3.968999 | 1232.196 | 1812.053
[6 empty] | 4.492518 | 1485.659 | 2184.793 | [18 empty] | 3.970657 | 1226.842 | 1804.179
[6 empty] | 4.497525 | 1486.907 | 2186.629 | [18 empty] | 3.972337 | 1221.491 | 1796.31
[6 empty] | 4.5025 | 1488.154 | 2188.462 | [18 empty] | 3.974018 | 1216.146 | 1788.45
[6 empty] | 4.507522 | 1489.309 | 2190.16 | [18 empty] | 3.975688 | 1210.772 | 1780.547
[6 empty] | 4.514182 | 1490.597 | 2192.054 | [18 empty] | 3.977346 | 1205.464 | 1772.74
[6 empty] | 4.520836 | 1491.939 | 2194.028 | [18 empty] | 3.979007 | 1200.059 | 1764.792
[6 empty] | 4.525857 | 1493.069 | 2195.689 | [18 empty] | 3.980686 | 1190.726 | 1751.068
[6 empty] | 4.530848 | 1494.25 | 2197.426 | [18 empty] | 3.982366 | 1180.96 | 1736.706
[6 empty] | 4.535839 | 1495.405 | 2199.126 | [18 empty] | 3.98403 | 1176.442 | 1730.061
[6 empty] | 4.540851 | 1496.448 | 2200.659 | [18 empty] | 3.98568 | 1172.128 | 1723.718
[6 empty] | 4.545838 | 1497.556 | 2202.288 | [18 empty] | 3.987334 | 1167.71 | 1717.221
[6 empty] | 4.550862 | 1498.74 | 2204.03 | [18 empty] | 3.989009 | 1163.104 | 1710.448
[6 empty] | 4.555843 | 1499.95 | 2205.809 | [18 empty] | 3.990683 | 1146.078 | 1685.409
[6 empty] | 4.560837 | 1501.091 | 2207.487 | [18 empty] | 3.99234 | 1124.681 | 1653.943
[6 empty] | 4.565844 | 1502.133 | 2209.019 | [18 empty] | 3.993994 | 1103.128 | 1622.248
[6 empty] | 4.570844 | 1503.275 | 2210.698 | [18 empty] | 3.995656 | 1081.761 | 1590.824
[6 empty] | 4.575865 | 1504.331 | 2212.252 | [18 empty] | 3.997338 | 1063.573 | 1564.079
[6 empty] | 4.580841 | 1505.599 | 2214.117 | [18 empty] | 3.999025 | 1041.201 | 1531.177
[6 empty] | 4.587493 | 1506.798 | 2215.879 | [18 empty] | 4.000702 | 1016.777 | 1495.26
[6 empty] | 4.592525 | 1507.968 | 2217.6 | [18 empty] | 4.002355 | 992.3297 | 1459.308
[6 empty] | 4.597515 | 1509.087 | 2219.246 | [18 empty] | 4.004012 | 967.9855 | 1423.508
[6 empty] | 4.60252 | 1510.297 | 2221.024 | [18 empty] | 4.005682 | 943.728 | 1387.835
[6 empty] | 4.607507 | 1511.376 | 2222.612 | [18 empty] | 4.007365 | 931.9477 | 1370.511
[6 empty] | 4.612497 | 1512.39 | 2224.102 | [18 empty] | 4.009035 | 924.5809 | 1359.678
[6 empty] | 4.617522 | 1513.493 | 2225.725 | [18 empty] | 4.010681 | 916.5834 | 1347.917
[6 empty] | 4.622505 | 1514.534 | 2227.256 | [18 empty] | 4.012331 | 907.7554 | 1334.934
[6 empty] | 4.627519 | 1515.721 | 2229.002 | [18 empty] | 4.014001 | 899.6805 | 1323.06
[6 empty] | 4.632511 | 1516.912 | 2230.753 | [18 empty] | 4.015685 | 895.58 | 1317.029
[6 empty] | 4.637511 | 1518.083 | 2232.476 | [18 empty] | 4.017354 | 890.0455 | 1308.89
[6 empty] | 4.642524 | 1519.123 | 2234.004 | [18 empty] | 4.019009 | 884.485 | 1300.713
[6 empty] | 4.647501 | 1520.221 | 2235.619 | [18 empty] | 4.020667 | 878.8513 | 1292.428
[6 empty] | 4.65418 | 1521.463 | 2237.445 | [18 empty] | 4.022336 | 872.5762 | 1283.2
[6 empty] | 4.659188 | 1522.551 | 2239.045 | [18 empty] | 4.024015 | 866.1719 | 1273.782
[6 empty] | 4.665837 | 1523.831 | 2240.928 | [18 empty] | 4.025692 | 859.8239 | 1264.447
[6 empty] | 4.670846 | 1524.852 | 2242.429 | [18 empty] | 4.027352 | 854.1343 | 1256.08
[6 empty] | 4.675858 | 1525.929 | 2244.013 | [18 empty] | 4.029012 | 849.1015 | 1248.679
[6 empty] | 4.68084 | 1527.104 | 2245.742 | [18 empty] | 4.030682 | 837.8741 | 1232.168
[6 empty] | 4.685857 | 1528.347 | 2247.569 | [18 empty] | 4.032361 | 821.1922 | 1207.636
[6 empty] | 4.690829 | 1529.479 | 2249.235 | [18 empty] | 4.034026 | 808.0535 | 1188.314
[6 empty] | 4.695848 | 1530.48 | 2250.706 | [18 empty] | 4.035676 | 794.892 | 1168.959
[6 empty] | 4.700864 | 1531.511 | 2252.222 | [18 empty] | 4.037325 | 781.8013 | 1149.708
[6 empty] | 4.705846 | 1532.523 | 2253.71 | [18 empty] | 4.038996 | 769.3055 | 1131.332
[6 empty] | 4.710848 | 1533.701 | 2255.442 | [18 empty] | 4.040686 | 756.1889 | 1112.043
[6 empty] | 4.715827 | 1535.065 | 2257.449 | [18 empty] | 4.042352 | 740.9674 | 1089.658
[6 empty] | 4.720855 | 1536.263 | 2259.21 | [18 empty] | 4.044011 | 725.6024 | 1067.062
[6 empty] | 4.727533 | 1537.537 | 2261.083 | [18 empty] | 4.045662 | 710.2192 | 1044.44
[6 empty] | 4.734176 | 1538.747 | 2262.863 | [18 empty] | 4.047332 | 699.009 | 1027.954
[6 empty] | 4.739167 | 1539.859 | 2264.498 | [18 empty] | 4.049012 | 692.1595 | 1017.882
[6 empty] | 4.744186 | 1541.054 | 2266.255 | [18 empty] | 4.050687 | 683.8629 | 1005.681
[6 empty] | 4.749172 | 1542.208 | 2267.952 | [18 empty] | 4.052352 | 675.0814 | 992.7668
[6 empty] | 4.754186 | 1543.365 | 2269.655
[6 empty] | 4.759173 | 1544.41 | 2271.192
[6 empty] | 4.76417 | 1545.5 | 2272.794
[6 empty] | 4.769185 | 1546.546 | 2274.333
[6 empty] | 4.775835 | 1547.764 | 2276.124
[6 empty] | 4.782504 | 1549.046 | 2278.009
[6 empty] | 4.78918 | 1550.261 | 2279.795
[6 empty] | 4.795854 | 1551.443 | 2281.534
[6 empty] | 4.804202 | 1552.559 | 2283.175
[6 empty] | 4.812519 | 1553.656 | 2284.789
[6 empty] | 4.819175 | 1554.761 | 2286.413
[6 empty] | 4.825838 | 1555.955 | 2288.169
[6 empty] | 4.832506 | 1557.158 | 2289.939
[6 empty] | 4.839175 | 1558.285 | 2291.596
[6 empty] | 4.845856 | 1559.37 | 2293.191
[6 empty] | 4.854196 | 1560.678 | 2295.115
[6 empty] | 4.859171 | 1558.707 | 2292.216
[6 empty] | 4.860842 | 1557.373 | 2290.254
[6 empty] | 4.862519 | 1555.948 | 2288.159
[6 empty] | 4.864183 | 1554.53 | 2286.073
[6 empty] | 4.865839 | 1538.688 | 2262.776
[6 empty] | 4.8675 | 1515.144 | 2228.153
[6 empty] | 4.869177 | 1491.604 | 2193.535
[6 empty] | 4.870856 | 1468.043 | 2158.887
[6 empty] | 4.872524 | 1444.615 | 2124.434
[6 empty] | 4.87419 | 1422.349 | 2091.69
[6 empty] | 4.875856 | 1400.663 | 2059.799
[6 empty] | 4.87752 | 1379.009 | 2027.954
[6 empty] | 4.879193 | 1357.344 | 1996.094
[6 empty] | 4.88086 | 1335.813 | 1964.43
[6 empty] | 4.882515 | 1328.661 | 1953.914
[6 empty] | 4.885842 | 1329.906 | 1955.744
[6 empty] | 4.889192 | 1331.205 | 1957.655
[6 empty] | 4.892502 | 1332.464 | 1959.505
[6 empty] | 4.89585 | 1333.714 | 1961.344
[6 empty] | 4.899182 | 1334.939 | 1963.146
[6 empty] | 4.902506 | 1336.042 | 1964.767
[6 empty] | 4.905864 | 1337.198 | 1966.468
[6 empty] | 4.910844 | 1338.5625 | 1968.474
[6 empty] | 4.914189 | 1339.639 | 1970.057
[6 empty] | 4.917498 | 1340.668 | 1971.571
[6 empty] | 4.922514 | 1342.032 | 1973.576
[6 empty] | 4.925836 | 1343.129 | 1975.19
[6 empty] | 4.930864 | 1344.579 | 1977.321
[6 empty] | 4.934175 | 1345.59 | 1978.809
[6 empty] | 4.937514 | 1346.651 | 1980.369
[6 empty] | 4.940845 | 1347.74 | 1981.97
[6 empty] | 4.944155 | 1348.833 | 1983.578
[6 empty] | 4.947514 | 1349.854 | 1985.079
[6 empty] | 4.950841 | 1350.965 | 1986.713
[6 empty] | 4.954185 | 1352.072 | 1988.341
[6 empty] | 4.959178 | 1353.677 | 1990.702
[6 empty] | 4.962509 | 1354.719 | 1992.234
[6 empty] | 4.965838 | 1355.83 | 1993.868
[6 empty] | 4.970836 | 1357.393 | 1996.166
[6 empty] | 4.974191 | 1358.464 | 1997.741
[6 empty] | 4.97751 | 1359.48 | 1999.236
[6 empty] | 4.982529 | 1360.896 | 2001.317
[6 empty] | 4.985828 | 1361.986 | 2002.92
[6 empty] | 4.989181 | 1363.016 | 2004.435
[6 empty] | 4.994167 | 1364.396 | 2006.465
[6 empty] | 4.997517 | 1365.494 | 2008.079
[6 empty] | 5.002512 | 1366.974 | 2010.256
[6 empty] | 5.005859 | 1368.037 | 2011.819
[6 empty] | 5.009177 | 1369.102 | 2013.385
[6 empty] | 5.012496 | 1370.129 | 2014.895
[6 empty] | 5.017506 | 1368.846 | 2013.009
[6 empty] | 5.020832 | 1367.051 | 2010.369
[6 empty] | 5.022514 | 1365.73 | 2008.427
[6 empty] | 5.024188 | 1360.731 | 2001.076
[6 empty] | 5.025852 | 1355.616 | 1993.553
[6 empty] | 5.027505 | 1350.476 | 1985.994
[6 empty] | 5.029164 | 1345.422 | 1978.562
[6 empty] | 5.030843 | 1340.484 | 1971.3
[6 empty] | 5.032526 | 1336.709 | 1965.749
[6 empty] | 5.034191 | 1332.831 | 1960.046
[6 empty] | 5.035842 | 1328.973 | 1954.372
[6 empty] | 5.037508 | 1323.2 | 1945.882
[6 empty] | 5.039187 | 1302.012 | 1914.723
[6 empty] | 5.040859 | 1250.371 | 1838.781

## Раст_Базальтопластик_2000_1-1
Образец1 |  |  | Образец2 |  |  | Образец3 |  |  | Образец4 |  |  | Образец5 |  |  | Образец6 |  |  | Образец7 |  |  | Образец8 |  |  | Образец9 |  |  | Образец10
Деформация | Стандартное усилие | Напряжение | Деформация | Стандартное усилие | Напряжение | Деформация | Стандартное усилие | Напряжение | Деформация | Стандартное усилие | Напряжение | Деформация | Стандартное усилие | Напряжение | Деформация | Стандартное усилие | Напряжение | Деформация | Стандартное усилие | Напряжение | Деформация | Стандартное усилие | Напряжение | Деформация | Стандартное усилие | Напряжение | Деформация | Стандартное усилие | Напряжение
0 | 13.05129 | 17.17275 | 0 | 12.37751 | 16.28619 | 0 | 13.00092 | 17.10648 | 0 | 12.75089 | 16.77749 | 0 | 13.41001 | 17.64475 | 0 | 8.647367 | 11.37811 | 0 | 12.43952 | 16.36779 | 0 | 12.93523 | 17.02004 | 0 | 7.18428 | 9.453 | 0 | 13.03743 | 17.15451
-7.218621e-07 | 12.84719 | 16.90419 | -1.569687e-06 | 12.525 | 16.48027 | -1.259625e-07 | 13.07475 | 17.20362 | 2.558008e-06 | 12.26936 | 16.14389 | -5.571419e-07 | 13.62623 | 17.92925 | 6.540363e-07 | 8.671819 | 11.41029 | 4.214901e-07 | 12.44584 | 16.3761 | 8.042223e-07 | 12.96761 | 17.06264 | 1.763475e-06 | 7.340407 | 9.65843 | 2.422371e-08 | 13.00199 | 17.10788
-1.43888e-06 | 12.63025 | 16.61875 | -1.632668e-06 | 12.6211 | 16.60671 | 1.308074e-07 | 13.25471 | 17.44041 | 2.402978e-06 | 12.57403 | 16.54477 | -1.269315e-06 | 13.68351 | 18.00462 | -9.447187e-07 | 8.620885 | 11.34327 | -7.315516e-07 | 12.45929 | 16.3938 | -9.592532e-07 | 13.07088 | 17.19852 | 6.637256e-07 | 7.191031 | 9.461883 | -4.408687e-07 | 13.0212 | 17.13316
1.702916e-05 | 12.92604 | 17.00794 | 1.962593e-05 | 12.729 | 16.74868 | 2.398617e-05 | 13.00621 | 17.11343 | 2.855958e-05 | 12.66597 | 16.66575 | 2.464021e-05 | 13.49597 | 17.75785 | 4.250266e-05 | 8.814243 | 11.59769 | 5.616475e-05 | 12.33949 | 16.23617 | 4.91157e-05 | 13.18789 | 17.35249 | 5.551071e-05 | 7.384916 | 9.716995 | 5.70368e-05 | 13.22791 | 17.40515
0.0008600818 | 13.08181 | 17.21291 | 0.0008879098 | 12.96724 | 17.06215 | 0.0008914853 | 13.62519 | 17.92788 | 0.0009209508 | 12.98563 | 17.08636 | 0.0009230098 | 14.04268 | 18.47721 | 0.0009721303 | 8.683338 | 11.42544 | 0.001076917 | 12.835 | 16.88816 | 0.001048827 | 13.58876 | 17.87995 | 0.001037146 | 7.391928 | 9.726221 | 0.001081994 | 13.63568 | 17.94168
0.001962598 | 13.4576 | 17.70737 | 0.002008933 | 13.24936 | 17.43337 | 0.002014 | 14.20743 | 18.69399 | 0.002052792 | 13.51522 | 17.78319 | 0.002057472 | 14.42351 | 18.97831 | 0.002158174 | 9.199824 | 12.10503 | 0.002290546 | 13.4286 | 17.66921 | 0.002243286 | 13.96925 | 18.3806 | 0.002258828 | 7.883207 | 10.37264 | 0.002290183 | 14.0759 | 18.52091
0.003224771 | 14.13459 | 18.59815 | 0.003287428 | 13.65559 | 17.96788 | 0.003291527 | 14.7668 | 19.42999 | 0.003055531 | 13.99603 | 18.41583 | 0.003058438 | 14.74527 | 19.40167 | 0.003199656 | 9.605097 | 12.63829 | 0.003349765 | 13.93274 | 18.33255 | 0.003289201 | 14.45564 | 19.02057 | 0.003322644 | 8.342425 | 10.97688 | 0.00334273 | 14.66094 | 19.29071
0.004465808 | 14.53162 | 19.12055 | 0.004530959 | 14.26251 | 18.76647 | 0.004533217 | 15.39968 | 20.26274 | 0.004265624 | 14.6993 | 19.34118 | 0.004255552 | 15.38664 | 20.24558 | 0.004441012 | 10.04232 | 13.21358 | 0.004597671 | 14.45307 | 19.01719 | 0.004534535 | 15.04425 | 19.79507 | 0.004587352 | 8.649729 | 11.38122 | 0.004593344 | 15.19118 | 19.9884
0.005521218 | 15.14382 | 19.92608 | 0.005595716 | 14.74738 | 19.40444 | 0.005595047 | 15.81068 | 20.80353 | 0.005303424 | 15.19704 | 19.9961 | 0.005288978 | 16.12234 | 21.21361 | 0.005506413 | 10.44126 | 13.73851 | 0.005670382 | 15.0794 | 19.84132 | 0.005596365 | 15.76354 | 20.7415 | 0.005662597 | 8.995561 | 11.83626 | 0.00566077 | 15.71442 | 20.67687
0.006692937 | 15.6932 | 20.64895 | 0.006766222 | 15.49497 | 20.38812 | 0.0067624 | 16.58652 | 21.82437 | 0.006452304 | 15.66224 | 20.60822 | 0.006438666 | 16.96355 | 22.32046 | 0.006689085 | 10.96699 | 14.43024 | 0.006849067 | 15.69504 | 20.65136 | 0.006769308 | 16.52717 | 21.74627 | 0.00684804 | 9.45648 | 12.44274 | 0.00684476 | 16.45749 | 21.65459
0.007969368 | 16.55904 | 21.78821 | 0.008049422 | 16.11409 | 21.20274 | 0.008051137 | 17.23766 | 22.68113 | 0.007709866 | 16.32235 | 21.47678 | 0.007705772 | 17.82597 | 23.45523 | 0.00796679 | 11.63416 | 15.30811 | 0.008139471 | 16.48977 | 21.69707 | 0.008052702 | 17.35242 | 22.83213 | 0.008138812 | 10.07736 | 13.25968 | 0.008146549 | 17.36852 | 22.85331
0.009358856 | 17.21997 | 22.65786 | 0.009447151 | 16.84486 | 22.16428 | 0.009456375 | 18.21232 | 23.96358 | 0.009074733 | 16.98635 | 22.35046 | 0.009085154 | 18.60473 | 24.47991 | 0.009360145 | 12.21494 | 16.07229 | 0.009550372 | 17.44631 | 22.95567 | 0.009455653 | 18.12857 | 23.85339 | 0.009539937 | 10.7169 | 14.10119 | 0.009562464 | 18.15841 | 23.89265
0.01086176 | 17.97249 | 23.64801 | 0.01044688 | 17.30422 | 22.76871 | 0.01046197 | 18.82931 | 24.77541 | 0.01055232 | 17.91066 | 23.56666 | 0.01056513 | 19.34355 | 25.45203 | 0.01085755 | 12.77783 | 16.81293 | 0.01055798 | 18.1288 | 23.85368 | 0.01045685 | 18.68231 | 24.58199 | 0.01053992 | 11.29692 | 14.86437 | 0.01056802 | 18.69231 | 24.59515
0.01193467 | 18.66696 | 24.56179 | 0.01150408 | 17.84408 | 23.47906 | 0.01150909 | 19.38971 | 25.51278 | 0.01160467 | 18.54907 | 24.40667 | 0.01161427 | 20.08669 | 26.42986 | 0.01191897 | 13.09194 | 17.22624 | 0.01161743 | 18.7938 | 24.72869 | 0.01150826 | 19.10598 | 25.13945 | 0.01159852 | 11.87264 | 15.6219 | 0.0116175 | 19.18147 | 25.23878
0.01305603 | 19.22777 | 25.29969 | 0.0126057 | 18.31421 | 24.09765 | 0.01260697 | 20.07028 | 26.40827 | 0.0127094 | 19.18472 | 25.24305 | 0.0127058 | 20.71654 | 27.25861 | 0.01303708 | 13.46267 | 17.71404 | 0.01271804 | 19.50233 | 25.66096 | 0.01261114 | 19.62171 | 25.81804 | 0.01271221 | 12.37289 | 16.28012 | 0.01271355 | 19.78343 | 26.03083
0.01422703 | 19.92232 | 26.21358 | 0.01375906 | 18.88448 | 24.848 | 0.01374986 | 20.62774 | 27.14176 | 0.01387029 | 19.89185 | 26.17348 | 0.01385385 | 21.38082 | 28.13266 | 0.01421424 | 14.01689 | 18.44328 | 0.01386825 | 20.10732 | 26.457 | 0.01375576 | 20.30131 | 26.71225 | 0.01386926 | 13.08597 | 17.21838 | 0.01385296 | 20.42533 | 26.87544
0.0154442 | 20.6548 | 27.17737 | 0.01495301 | 19.45727 | 25.60167 | 0.01493821 | 21.22703 | 27.9303 | 0.01507598 | 20.57277 | 27.06943 | 0.01505698 | 22.268 | 29.29999 | 0.01543708 | 14.72215 | 19.37126 | 0.01506422 | 20.73249 | 27.2796 | 0.01494725 | 20.94077 | 27.55364 | 0.01507276 | 13.70957 | 18.03891 | 0.0150531 | 21.15152 | 27.83094
0.01670267 | 21.34079 | 28.07999 | 0.01619219 | 20.13478 | 26.49313 | 0.01618172 | 21.88955 | 28.80205 | 0.01632784 | 21.29966 | 28.02587 | 0.01632063 | 23.16016 | 30.4739 | 0.01670307 | 15.51993 | 20.42096 | 0.01630635 | 21.49264 | 28.27978 | 0.01618272 | 21.69124 | 28.5411 | 0.01631504 | 14.33913 | 18.86727 | 0.01630933 | 21.95385 | 28.88664
0.01800967 | 21.97635 | 28.91625 | 0.01748109 | 20.81071 | 27.38252 | 0.01747718 | 22.67375 | 29.83388 | 0.01762207 | 22.14709 | 29.14091 | 0.01762613 | 23.8751 | 31.4146 | 0.01801802 | 16.41387 | 21.5972 | 0.01760857 | 22.24579 | 29.27078 | 0.01747511 | 22.47271 | 29.56936 | 0.01761323 | 15.06859 | 19.82709 | 0.01762278 | 22.75839 | 29.94525
0.01937045 | 22.6765 | 29.8375 | 0.01882714 | 21.62729 | 28.45695 | 0.01883621 | 23.52244 | 30.95057 | 0.01896633 | 22.92801 | 30.16843 | 0.01897643 | 24.76495 | 32.58546 | 0.01937416 | 17.12758 | 22.53629 | 0.01896802 | 23.05616 | 30.33705 | 0.01882863 | 23.2858 | 30.63921 | 0.01896468 | 15.79573 | 20.78385 | 0.01897817 | 23.61254 | 31.06913
0.02079399 | 23.41968 | 30.81537 | 0.02023317 | 22.46538 | 29.55971 | 0.02023925 | 24.43463 | 32.15083 | 0.02036601 | 23.66554 | 31.13886 | 0.02037175 | 25.64318 | 33.74102 | 0.02078609 | 17.86916 | 23.51205 | 0.02037769 | 23.86004 | 31.39479 | 0.02023584 | 23.96502 | 31.53293 | 0.02037428 | 16.5343 | 21.75566 | 0.02037731 | 24.35093 | 32.04069
0.02227085 | 24.16652 | 31.79806 | 0.02169015 | 23.28989 | 30.64459 | 0.02168585 | 25.28881 | 33.27474 | 0.02182462 | 24.56363 | 32.32057 | 0.02181319 | 26.46035 | 34.81626 | 0.02225826 | 18.53706 | 24.39086 | 0.02183372 | 24.72618 | 32.53445 | 0.02168676 | 24.71879 | 32.52473 | 0.02183499 | 17.41222 | 22.91082 | 0.02181982 | 25.27562 | 33.2574
0.02378956 | 24.92012 | 32.78963 | 0.02318543 | 24.074 | 31.67631 | 0.02317441 | 26.2161 | 34.49487 | 0.02333517 | 25.43392 | 33.46568 | 0.02331208 | 27.33764 | 35.97057 | 0.02378871 | 19.2739 | 25.3604 | 0.02332602 | 25.44025 | 33.47401 | 0.02317967 | 25.50841 | 33.56369 | 0.02334028 | 18.3126 | 24.09553 | 0.02331219 | 26.25629 | 34.54775
0.02534886 | 25.71138 | 33.83076 | 0.02471802 | 24.92017 | 32.7897 | 0.02471192 | 27.1393 | 35.7096 | 0.02488674 | 26.4304 | 34.77685 | 0.0248773 | 28.38708 | 37.35142 | 0.0253587 | 20.20833 | 26.5899 | 0.02487058 | 26.25913 | 34.55149 | 0.02471111 | 26.36354 | 34.68887 | 0.02488517 | 19.14385 | 25.18927 | 0.02486693 | 27.14459 | 35.71657
0.0269563 | 26.64478 | 35.05892 | 0.02629695 | 25.75546 | 33.88877 | 0.02631015 | 28.04252 | 36.89806 | 0.02647647 | 27.31075 | 35.9352 | 0.02648405 | 29.45686 | 38.75902 | 0.02696566 | 21.30493 | 28.03281 | 0.02646809 | 27.16401 | 35.74212 | 0.02630419 | 27.2354 | 35.83606 | 0.02647502 | 20.05124 | 26.38321 | 0.02648162 | 28.09239 | 36.96367
0.02860892 | 27.53714 | 36.23307 | 0.02793868 | 26.56506 | 34.95402 | 0.02796094 | 29.02201 | 38.18686 | 0.02811227 | 28.27303 | 37.20135 | 0.02812725 | 30.45027 | 40.06614 | 0.02860914 | 22.37218 | 29.43709 | 0.02812333 | 28.18688 | 37.088 | 0.0279559 | 28.30343 | 37.24135 | 0.02811549 | 20.95833 | 27.57675 | 0.02812688 | 29.12749 | 38.32565
0.03028414 | 28.50231 | 37.50303 | 0.02961343 | 27.41164 | 36.06795 | 0.02962489 | 30.00094 | 39.47492 | 0.02977277 | 29.16397 | 38.37364 | 0.0297746 | 31.50374 | 41.45229 | 0.03026979 | 23.50868 | 30.93247 | 0.02978892 | 29.15027 | 38.35562 | 0.02962334 | 29.30041 | 38.55317 | 0.02978474 | 21.92744 | 28.85189 | 0.02977958 | 30.07822 | 39.5766
0.03196039 | 29.43477 | 38.72996 | 0.03128223 | 28.34807 | 37.30009 | 0.03128209 | 30.88643 | 40.64004 | 0.03144802 | 30.23446 | 39.78219 | 0.03143423 | 32.53637 | 42.81101 | 0.03194582 | 24.6556 | 32.44158 | 0.03144838 | 30.15527 | 39.67799 | 0.0312845 | 30.28556 | 39.84942 | 0.03145019 | 22.92628 | 30.16616 | 0.03143012 | 30.96222 | 40.73977
0.03362177 | 30.37079 | 39.96156 | 0.03294194 | 29.22087 | 38.44851 | 0.03293411 | 31.86084 | 41.92216 | 0.03311755 | 31.09916 | 40.91995 | 0.03310909 | 33.54065 | 44.13243 | 0.0336208 | 25.71422 | 33.83451 | 0.03310376 | 31.24758 | 41.11523 | 0.03293703 | 31.24492 | 41.11174 | 0.03310879 | 23.86683 | 31.40372 | 0.033099 | 31.95638 | 42.04787
0.035271 | 31.18775 | 41.03652 | 0.03459344 | 30.04094 | 39.52755 | 0.03459718 | 32.72448 | 43.05853 | 0.03477725 | 32.05966 | 42.18377 | 0.03478337 | 34.49924 | 45.39373 | 0.03528004 | 26.63044 | 35.04005 | 0.03476071 | 32.41292 | 42.64858 | 0.03459611 | 32.29225 | 42.4898 | 0.03476527 | 24.95978 | 32.84182 | 0.03477708 | 32.87802 | 43.26055
0.03693255 | 32.11081 | 42.25106 | 0.03625992 | 30.98643 | 40.77162 | 0.03627507 | 33.74481 | 44.40107 | 0.03643301 | 33.12104 | 43.58031 | 0.03644931 | 35.55214 | 46.77913 | 0.03693413 | 27.57152 | 36.27832 | 0.03643776 | 33.43338 | 43.99128 | 0.03627117 | 33.21913 | 43.70938 | 0.03642914 | 25.9755 | 34.17829 | 0.03645106 | 33.96494 | 44.6907
0.03861102 | 32.92268 | 43.31932 | 0.03794266 | 31.9066 | 41.98236 | 0.03794871 | 34.75307 | 45.72772 | 0.03810458 | 34.21939 | 45.02552 | 0.03810433 | 36.59865 | 48.15612 | 0.0385985 | 28.48327 | 37.47799 | 0.03811267 | 34.41153 | 45.27833 | 0.03794918 | 34.18579 | 44.9813 | 0.03811175 | 26.95964 | 35.47321 | 0.03811099 | 34.92923 | 45.95951
0.04028453 | 33.85362 | 44.54424 | 0.03961628 | 32.83436 | 43.2031 | 0.03961228 | 35.75725 | 47.04902 | 0.03978673 | 35.19134 | 46.30439 | 0.03976084 | 37.65861 | 49.5508 | 0.04027699 | 29.38716 | 38.66732 | 0.03977806 | 35.54073 | 46.76411 | 0.03961768 | 35.15261 | 46.25343 | 0.03978942 | 27.93575 | 36.75757 | 0.03976806 | 35.97549 | 47.33618
0.04194885 | 34.71496 | 45.67758 | 0.04128183 | 33.76668 | 44.42984 | 0.04126815 | 36.70903 | 48.30135 | 0.04145983 | 36.12755 | 47.53625 | 0.04143382 | 38.68567 | 50.90219 | 0.04195073 | 30.34594 | 39.92887 | 0.04143717 | 36.56637 | 48.11364 | 0.0412712 | 36.16518 | 47.58577 | 0.04145472 | 28.91911 | 38.05146 | 0.04143361 | 36.93875 | 48.60362
0.04359673 | 35.58091 | 46.81698 | 0.04293918 | 34.75537 | 45.73075 | 0.04293464 | 37.76241 | 49.68739 | 0.04312066 | 37.16909 | 48.9067 | 0.04311239 | 39.75165 | 52.3048 | 0.04361046 | 31.48225 | 41.42402 | 0.04309784 | 37.31015 | 49.0923 | 0.04293376 | 37.09736 | 48.81231 | 0.04311161 | 29.76159 | 39.15998 | 0.04311199 | 37.98996 | 49.98679
0.04525407 | 36.5598 | 48.10499 | 0.04460258 | 35.65153 | 46.9099 | 0.04461068 | 38.61259 | 50.80605 | 0.04477121 | 38.11676 | 50.15363 | 0.04478113 | 40.71812 | 53.57647 | 0.04526846 | 32.55457 | 42.83496 | 0.04477645 | 38.24154 | 50.31781 | 0.0446056 | 38.12527 | 50.16483 | 0.04477405 | 30.74094 | 40.44861 | 0.0447838 | 38.87938 | 51.15708
0.04693558 | 37.51781 | 49.36555 | 0.04628035 | 36.55919 | 48.1042 | 0.04629279 | 39.62363 | 52.13635 | 0.04643762 | 39.12481 | 51.48001 | 0.04643962 | 41.73199 | 54.91051 | 0.04693358 | 33.56039 | 44.15841 | 0.04645689 | 39.28975 | 51.69704 | 0.04628381 | 39.1033 | 51.45171 | 0.04644961 | 31.73461 | 41.75606 | 0.04644509 | 39.82322 | 52.39898
0.04861268 | 38.39893 | 50.52491 | 0.04795196 | 37.39797 | 49.20786 | 0.04795628 | 40.6245 | 53.45328 | 0.04811522 | 40.06014 | 52.71071 | 0.04809715 | 42.83607 | 56.36325 | 0.04861394 | 34.55587 | 45.46825 | 0.04812332 | 40.21181 | 52.91027 | 0.04795114 | 40.01477 | 52.65101 | 0.04813217 | 32.69042 | 43.01371 | 0.0480984 | 40.79303 | 53.67504
0.05027949 | 39.36583 | 51.79715 | 0.04960759 | 38.39206 | 50.51586 | 0.04960866 | 41.73812 | 54.91858 | 0.04978429 | 41.07721 | 54.04896 | 0.04977184 | 43.73861 | 57.5508 | 0.05029652 | 35.468 | 46.66842 | 0.04977731 | 41.11818 | 54.10286 | 0.04960672 | 40.84554 | 53.74414 | 0.04978819 | 33.68409 | 44.32118 | 0.04976326 | 41.79642 | 54.99529
0.05194082 | 40.36334 | 53.10966 | 0.05126186 | 39.32327 | 51.74114 | 0.05126765 | 42.65591 | 56.1262 | 0.05144487 | 42.03562 | 55.31003 | 0.05145277 | 44.70306 | 58.81982 | 0.05195923 | 36.29916 | 47.76205 | 0.05143363 | 42.21693 | 55.5486 | 0.05125979 | 41.82771 | 55.03645 | 0.05143382 | 34.70002 | 45.65793 | 0.05144114 | 42.69909 | 56.18302
0.05360235 | 41.18744 | 54.194 | 0.05292352 | 40.28071 | 53.00093 | 0.0529444 | 43.74035 | 57.55309 | 0.05309911 | 43.00902 | 56.59082 | 0.05312596 | 45.73662 | 60.17977 | 0.05360845 | 37.18295 | 48.92493 | 0.05310556 | 43.20774 | 56.8523 | 0.0529359 | 42.82078 | 56.34313 | 0.05309181 | 35.67699 | 46.9434 | 0.05311519 | 43.64418 | 57.42656
0.05528371 | 42.06894 | 55.35387 | 0.05460067 | 41.27948 | 54.3151 | 0.0546197 | 44.72758 | 58.85208 | 0.05475943 | 43.90238 | 57.76629 | 0.05477908 | 46.83271 | 61.62198 | 0.05526834 | 38.11275 | 50.14835 | 0.05478516 | 44.11016 | 58.03969 | 0.05461194 | 43.76758 | 57.58892 | 0.05476786 | 36.53472 | 48.072 | 0.05477539 | 44.72994 | 58.85519
0.05695858 | 43.00689 | 56.58801 | 0.05627744 | 42.33492 | 55.70385 | 0.05628191 | 45.70548 | 60.13879 | 0.05643955 | 44.83951 | 58.99935 | 0.05643429 | 47.72906 | 62.8014 | 0.05694504 | 39.05721 | 51.39106 | 0.05644812 | 44.98813 | 59.19491 | 0.05628167 | 44.74758 | 58.87839 | 0.05644652 | 37.50068 | 49.343 | 0.05643546 | 45.7602 | 60.2108
0.05862583 | 43.87967 | 57.73641 | 0.05794071 | 43.25193 | 56.91044 | 0.05793071 | 46.51759 | 61.20735 | 0.05811355 | 45.83255 | 60.30599 | 0.05810388 | 48.90484 | 64.34847 | 0.05861977 | 40.11378 | 52.7813 | 0.05810111 | 45.96321 | 60.4779 | 0.0579419 | 45.80109 | 60.2646 | 0.05811093 | 38.51254 | 50.67439 | 0.0580994 | 46.70215 | 61.4502
0.06027592 | 44.80497 | 58.95391 | 0.05959554 | 44.10611 | 58.03435 | 0.05959061 | 47.57064 | 62.59295 | 0.05977887 | 46.8719 | 61.67356 | 0.05978511 | 49.95781 | 65.73396 | 0.06028232 | 41.22087 | 54.23799 | 0.05975711 | 46.86636 | 61.66627 | 0.05959888 | 46.74546 | 61.50719 | 0.0597681 | 39.50715 | 51.98309 | 0.05977901 | 47.63846 | 62.68219
0.06193226 | 45.68856 | 60.11652 | 0.06126142 | 44.95477 | 59.15102 | 0.06126576 | 48.51032 | 63.82937 | 0.06144094 | 47.91018 | 63.0397 | 0.06144838 | 51.04209 | 67.16065 | 0.06193392 | 42.30603 | 55.66582 | 0.06142889 | 47.9203 | 63.05302 | 0.06127145 | 47.65463 | 62.70346 | 0.06142898 | 40.49204 | 53.279 | 0.06145801 | 48.63807 | 63.99745
0.0636071 | 46.59433 | 61.30832 | 0.06293817 | 45.736 | 60.17894 | 0.0629461 | 49.43768 | 65.04957 | 0.0631087 | 48.83899 | 64.26183 | 0.06310625 | 51.98784 | 68.40505 | 0.06359264 | 43.29218 | 56.96339 | 0.06311182 | 48.97343 | 64.43872 | 0.06295406 | 48.62893 | 63.98543 | 0.06310634 | 41.47531 | 54.57278 | 0.06312127 | 49.65694 | 65.33808
0.06527612 | 47.48403 | 62.47899 | 0.06461664 | 46.59531 | 61.30962 | 0.06461552 | 50.34978 | 66.24971 | 0.06478927 | 49.89122 | 65.64634 | 0.06475848 | 53.1217 | 69.89698 | 0.06526715 | 44.30313 | 58.2936 | 0.06478062 | 49.90432 | 65.66358 | 0.0646257 | 49.53233 | 65.17412 | 0.0647841 | 42.45924 | 55.86742 | 0.06477185 | 50.57555 | 66.54677
0.06694148 | 48.4281 | 63.72118 | 0.06628178 | 47.50119 | 62.50157 | 0.06627068 | 51.46338 | 67.71497 | 0.06646183 | 50.94167 | 67.02851 | 0.06642614 | 54.104 | 71.18947 | 0.06694473 | 45.14875 | 59.40625 | 0.06643918 | 50.89698 | 66.96971 | 0.06628396 | 50.4495 | 66.38093 | 0.06645484 | 43.39072 | 57.09305 | 0.06643375 | 51.60509 | 67.90143
0.06859633 | 49.30338 | 64.87286 | 0.06793543 | 48.45095 | 63.75125 | 0.06793737 | 52.54527 | 69.13851 | 0.06812208 | 51.91556 | 68.30994 | 0.06810849 | 55.12095 | 72.52756 | 0.06861635 | 45.92915 | 60.4331 | 0.0681004 | 51.91082 | 68.30371 | 0.06793634 | 51.3089 | 67.51171 | 0.0681117 | 44.26967 | 58.24956 | 0.06810844 | 52.67219 | 69.30552
0.07025559 | 50.26913 | 66.14359 | 0.06959578 | 49.47604 | 65.10005 | 0.06961571 | 53.49195 | 70.38415 | 0.06977561 | 52.89095 | 69.59335 | 0.06977857 | 56.12764 | 73.85216 | 0.07027757 | 46.86275 | 61.66151 | 0.0697787 | 52.79909 | 69.47249 | 0.06960276 | 52.26203 | 68.76583 | 0.06977347 | 45.29884 | 59.60373 | 0.06978391 | 53.62168 | 70.55484
0.07193422 | 51.26703 | 67.45662 | 0.07126784 | 50.48941 | 66.43343 | 0.07129173 | 54.51057 | 71.72443 | 0.07143564 | 53.90589 | 70.9288 | 0.07144242 | 57.17155 | 75.22573 | 0.07193637 | 47.82768 | 62.93116 | 0.07146003 | 53.64351 | 70.58356 | 0.07128202 | 53.24111 | 70.05409 | 0.07144766 | 46.2509 | 60.85644 | 0.07144778 | 54.53682 | 71.75897
0.07361329 | 52.30192 | 68.81831 | 0.07294897 | 51.39861 | 67.62975 | 0.07295901 | 55.56064 | 73.1061 | 0.07311209 | 54.99941 | 72.36765 | 0.07310313 | 58.11859 | 76.47183 | 0.07361569 | 48.83139 | 64.25183 | 0.07312795 | 54.77818 | 72.07655 | 0.0729515 | 54.32957 | 71.48627 | 0.07312381 | 47.24499 | 62.16446 | 0.07309724 | 55.6499 | 73.22355
0.07528451 | 53.28371 | 70.11015 | 0.07461695 | 52.34184 | 68.87085 | 0.07461257 | 56.56105 | 74.42244 | 0.0747809 | 55.86664 | 73.50873 | 0.07477594 | 59.16015625 | 77.84231 | 0.0752944 | 49.85727 | 65.60167 | 0.07478084 | 55.87955 | 73.52573 | 0.07460787 | 55.37527 | 72.8622 | 0.07478509 | 48.2462 | 63.48184 | 0.07475637 | 56.68558 | 74.58629
0.07694272 | 54.26188 | 71.39721 | 0.07626959 | 53.33767 | 70.18114 | 0.07626903 | 57.52085 | 75.68533 | 0.07643875 | 56.88058 | 74.84287 | 0.07645896 | 60.24287 | 79.26693 | 0.0769622 | 50.95461 | 67.04554 | 0.07643482 | 56.95329 | 74.93854 | 0.07626265 | 56.43324 | 74.25427 | 0.07643393 | 49.28487 | 64.84851 | 0.07643217 | 57.65228 | 75.85827
0.0786002 | 55.15994 | 72.57887 | 0.07792921 | 54.20504 | 71.32242 | 0.07794136 | 58.59886 | 77.10377 | 0.07809655 | 57.83841 | 76.10317 | 0.07812878 | 61.37579 | 80.75761 | 0.07861158 | 51.85611 | 68.23172 | 0.07810441 | 58.00677 | 76.3247 | 0.07792524 | 57.30988 | 75.40774 | 0.07809182 | 50.13832 | 65.97147 | 0.0781104 | 58.74761 | 77.29948
0.08027069 | 56.05695 | 73.75914 | 0.07960387 | 55.15645 | 72.57428 | 0.07961187 | 59.61416 | 78.43968 | 0.07975835 | 58.79424 | 77.36084 | 0.07978289 | 62.38855 | 82.09019 | 0.08027004 | 52.84569 | 69.5338 | 0.07977569 | 59.00784 | 77.64189 | 0.07960778 | 58.24173 | 76.63385 | 0.07977046 | 51.24826 | 67.43192 | 0.07977886 | 59.83612 | 78.73174
0.0819547 | 56.8441 | 74.79487 | 0.08128292 | 56.10763 | 73.82583 | 0.08127627 | 60.6728 | 79.83263 | 0.08143908 | 59.64237 | 78.47681 | 0.08143789 | 63.44557 | 83.48102 | 0.08194162 | 53.84445 | 70.84796 | 0.08144488 | 60.01986 | 78.97349 | 0.08127955 | 59.16735 | 77.85178 | 0.08144642 | 52.20934 | 68.6965 | 0.08143979 | 60.67242 | 79.83214
0.08362378 | 57.68391 | 75.89988 | 0.08294825 | 57.03936 | 75.05178 | 0.082932 | 61.53128 | 80.96222 | 0.08311994 | 60.73636 | 79.91627 | 0.08310141 | 64.50459 | 84.87446 | 0.08361121 | 54.75459 | 72.04552 | 0.08309906 | 60.98636 | 80.24521 | 0.08294573 | 60.01289 | 78.96433 | 0.08311488 | 53.09936 | 69.86758 | 0.083102 | 61.63091 | 81.0933
0.08527659 | 58.63207 | 77.14746 | 0.08460289 | 58.01643 | 76.33741 | 0.08458914 | 62.42763 | 82.14162 | 0.0847869 | 61.65303 | 81.1224 | 0.0847759 | 65.52532 | 86.21753 | 0.08527671 | 55.60966 | 73.17061 | 0.08475541 | 61.90311 | 81.45146 | 0.08460382 | 60.86755 | 80.08888 | 0.08477186 | 54.07296 | 71.14864 | 0.08478022 | 62.7154 | 82.52026
0.08692539 | 59.5153 | 78.30961 | 0.0862611 | 59.00164 | 77.63374 | 0.08626875 | 63.38903 | 83.40662 | 0.08644414 | 62.66208 | 82.4501 | 0.08644602 | 66.33134 | 87.27807 | 0.08693203 | 56.67617 | 74.57391 | 0.0864286 | 62.79026 | 82.61877 | 0.08627292 | 61.88671 | 81.42988 | 0.08642808 | 55.16866 | 72.59034 | 0.08645721 | 63.68554 | 83.79677
0.08859517 | 60.50489 | 79.6117 | 0.08793598 | 59.91552 | 78.83621 | 0.08794842 | 64.36115 | 84.68572 | 0.0881034 | 63.69851 | 83.81383 | 0.08810217 | 67.37467 | 88.65088 | 0.08859099 | 57.73049 | 75.96117 | 0.08811189 | 63.82252 | 83.977 | 0.08795789 | 62.78435 | 82.61099 | 0.0881052 | 56.06539 | 73.77025 | 0.08812564 | 64.72556 | 85.16521
0.0902778 | 61.49266 | 80.9114 | 0.08961298 | 60.93156 | 80.17311 | 0.08961945 | 65.22662 | 85.8245 | 0.0897773 | 64.69147 | 85.12035 | 0.08975766 | 68.3466 | 89.92973 | 0.09026622 | 58.7333 | 77.28066 | 0.08978562 | 64.78281 | 85.24054 | 0.08963188 | 63.60972 | 83.697 | 0.08978461 | 57.02334 | 75.03071 | 0.08977644 | 65.77685 | 86.54848
0.09194513 | 62.47337 | 82.2018 | 0.09127986 | 61.91457 | 81.46654 | 0.09127955 | 66.19625 | 87.10033 | 0.09145882 | 65.62654 | 86.35071 | 0.09142664 | 69.28841 | 91.16896 | 0.09194884 | 59.78279 | 78.66157 | 0.09144645 | 65.73346 | 86.49139 | 0.09128452 | 64.70075 | 85.13257 | 0.09145341 | 58.11104 | 76.4619 | 0.09143154 | 66.73596 | 87.81048
0.09360391 | 63.29519 | 83.28314 | 0.092935 | 62.86846 | 82.72166 | 0.09293349 | 67.18879 | 88.4063 | 0.09312395 | 66.49303 | 87.49082 | 0.0931081 | 70.11636 | 92.25837 | 0.09361985 | 60.80092 | 80.00121 | 0.09310106 | 66.66983 | 87.72346 | 0.09293868 | 65.68655 | 86.42968 | 0.09311286 | 59.16386 | 77.84718 | 0.0931043 | 67.70078 | 89.07997
0.09526026 | 64.21672 | 84.49568 | 0.09459875 | 63.79207 | 83.93693 | 0.09460324 | 68.10091 | 89.60647 | 0.09477499 | 67.41763 | 88.70741 | 0.09478576 | 71.08266 | 93.52981 | 0.09527989 | 61.75346 | 81.25455 | 0.09476834 | 67.65956 | 89.02574 | 0.09460195 | 66.63257 | 87.67443 | 0.09476419 | 60.02401 | 78.97896 | 0.0947774 | 68.80075 | 90.5273
0.09693515 | 65.02741 | 85.56238 | 0.09627517 | 64.71376 | 85.14968 | 0.09628758 | 69.01391 | 90.80777 | 0.09642885 | 68.32276 | 89.89837 | 0.09645063 | 71.96317 | 94.68838 | 0.09693683 | 62.64831 | 82.43199 | 0.09644922 | 68.52282 | 90.1616 | 0.09627755 | 67.63885 | 88.99848 | 0.09643203 | 61.08023 | 80.36872 | 0.09644281 | 69.63215 | 91.62125
0.09861393 | 65.8978 | 86.70763 | 0.09795427 | 65.60027 | 86.31614 | 0.0979574 | 69.92941 | 92.01238 | 0.09810171 | 69.24568 | 91.11274 | 0.09810446 | 72.83881 | 95.84053 | 0.09860591 | 63.5839 | 83.66303 | 0.09812093 | 69.37126 | 91.27798 | 0.09794527 | 68.72923 | 90.43319 | 0.09811304 | 62.13766 | 81.76009 | 0.09809743 | 70.52461 | 92.79554
0.1002822 | 66.78503 | 87.87503 | 0.09962245 | 66.3714 | 87.33079 | 0.09961165 | 70.85468 | 93.22985 | 0.09977977 | 70.08294 | 92.21439 | 0.09976968 | 73.7281 | 97.01065 | 0.1002877 | 64.61487 | 85.01956 | 0.09978087 | 70.1263 | 92.27145 | 0.09960248 | 69.59721 | 91.57528 | 0.09978658 | 63.09287 | 83.01694 | 0.09975209 | 71.43495 | 93.99336
0.1019461 | 67.67208 | 89.04221 | 0.101274 | 67.11446 | 88.30849 | 0.101262 | 71.72709 | 94.37775 | 0.1014458 | 71.10867 | 93.56404 | 0.1014454 | 74.74933 | 98.35438 | 0.1019582 | 65.54314 | 86.24097 | 0.1014292 | 70.95837 | 93.36628 | 0.101259 | 70.52156 | 92.79153 | 0.1014467 | 64.05337 | 84.28075 | 0.1014336 | 72.29792 | 95.12884
0.1036031 | 68.48412 | 90.11068 | 0.1029328 | 67.87006 | 89.30271 | 0.1029271 | 72.58646 | 95.5085 | 0.1031026 | 72.00054 | 94.73755 | 0.1031239 | 75.68305 | 99.58296 | 0.1036135 | 66.44935 | 87.43335 | 0.1030944 | 71.80521 | 94.48053 | 0.102925 | 71.36811 | 93.90541 | 0.103102 | 65.10648 | 85.66643 | 0.1031133 | 73.0624 | 96.13474
0.105272 | 69.19384 | 91.04453 | 0.1046059 | 68.74982 | 90.46029 | 0.1046131 | 73.39638 | 96.57418 | 0.1047642 | 72.9183 | 95.94513 | 0.1047843 | 76.69173 | 100.9102 | 0.1052639 | 67.33424 | 88.59768 | 0.1047741 | 72.77914 | 95.76202 | 0.104608 | 72.19877 | 94.99838 | 0.1047729 | 66.0258 | 86.87606 | 0.1047836 | 73.86055 | 97.18493
0.1069485 | 69.94881 | 92.03791 | 0.106281 | 69.4834 | 91.42552 | 0.1062802 | 74.40337 | 97.89917 | 0.1064399 | 73.8009 | 97.10644 | 0.106434 | 77.6556 | 102.1784 | 0.1069304 | 68.1455 | 89.66513 | 0.1064445 | 73.77955 | 97.07835 | 0.1062854 | 72.94153 | 95.9757 | 0.1064515 | 66.93488 | 88.07221 | 0.1064441 | 74.82702 | 98.4566
0.1086186 | 70.72375 | 93.05757 | 0.107946 | 70.33899 | 92.5513 | 0.1079375 | 75.37342 | 99.17555 | 0.1081164 | 74.61122 | 98.17266 | 0.1080935 | 78.5843 | 103.4004 | 0.1086127 | 68.99271 | 90.77988 | 0.1081071 | 74.80817 | 98.43181 | 0.1079525 | 73.80721 | 97.11475 | 0.1081192 | 67.96162 | 89.42319 | 0.1080993 | 75.71751 | 99.6283
0.1102761 | 71.55232 | 94.14779 | 0.1095992 | 71.21289 | 93.70117 | 0.1095967 | 76.30214 | 100.3976 | 0.1097864 | 75.46084 | 99.29058 | 0.1097725 | 79.57962 | 104.71 | 0.1102801 | 69.93263 | 92.01662 | 0.1097631 | 75.70248 | 99.60853 | 0.1096077 | 74.59331 | 98.14909 | 0.109779 | 68.86807 | 90.61588 | 0.1097697 | 76.58704 | 100.7724
0.1119316 | 72.42295 | 95.29336 | 0.1112547 | 72.16534 | 94.95439 | 0.1112682 | 77.23873 | 101.6299 | 0.1114426 | 76.36417 | 100.4792 | 0.1114457 | 80.68586 | 106.1656 | 0.1119396 | 70.79812 | 93.15542 | 0.1114309 | 76.71684 | 100.9432 | 0.1112687 | 75.53152 | 99.38358 | 0.1114327 | 69.8157 | 91.86277 | 0.1114522 | 77.54706 | 102.0356
0.1135983 | 73.43038 | 96.61892 | 0.112926 | 72.96437 | 96.00575 | 0.1129498 | 78.27283 | 102.9906 | 0.1131018 | 77.3784 | 101.8137 | 0.1131088 | 81.68596 | 107.4815 | 0.1135962 | 71.68822 | 94.32661 | 0.1131135 | 77.66714 | 102.1936 | 0.1129457 | 76.40946 | 100.5388 | 0.1131031 | 70.75014 | 93.0923 | 0.1131217 | 78.59704 | 103.4172
0.1152798 | 74.31113 | 97.77781 | 0.1146077 | 73.77226 | 97.06877 | 0.1146216 | 79.1539 | 104.1499 | 0.1147795 | 78.30885 | 103.038 | 0.1147657 | 82.76546 | 108.9019 | 0.1152676 | 72.56528 | 95.48064 | 0.1147829 | 78.61942 | 103.4466 | 0.1146231 | 77.38165 | 101.818 | 0.1147826 | 71.74654 | 94.40335 | 0.1147768 | 79.54464 | 104.664
0.1169531 | 75.1489 | 98.88013 | 0.1162782 | 74.68519 | 98.26998 | 0.11628 | 80.04069 | 105.3167 | 0.1164545 | 79.39667 | 104.4693 | 0.1164294 | 83.90469 | 110.4009 | 0.116951 | 73.34751 | 96.50988 | 0.1164465 | 79.52623 | 104.6398 | 0.1162869 | 78.18234 | 102.8715 | 0.116448 | 72.53267 | 95.43772 | 0.1164287 | 80.49859 | 105.9192
0.1186079 | 76.04681 | 100.0616 | 0.11794 | 75.6701 | 99.56592 | 0.1179359 | 81.15106 | 106.7777 | 0.1181192 | 80.37102 | 105.7513 | 0.11811 | 84.77778 | 111.5497 | 0.1186199 | 74.25099 | 97.69867 | 0.118104 | 80.59824 | 106.0503 | 0.1179366 | 79.24282 | 104.2669 | 0.1181095 | 73.42352 | 96.6099 | 0.1180965 | 81.53826 | 107.2872
0.1202638 | 76.8362 | 101.1003 | 0.1195967 | 76.58974 | 100.776 | 0.119606 | 82.18945 | 108.144 | 0.1197747 | 81.41939 | 107.1308 | 0.119785 | 85.7048 | 112.7695 | 0.1202817 | 75.20934 | 98.95966 | 0.119769 | 81.46551 | 107.1915 | 0.1195961 | 80.19118 | 105.5147 | 0.1197662 | 74.2458 | 97.69184 | 0.1197776 | 82.5114 | 108.5676
0.1219355 | 77.76678 | 102.3247 | 0.1212657 | 77.60641 | 102.1137 | 0.1212844 | 83.10036 | 109.3426 | 0.1214319 | 82.28305 | 108.2672 | 0.1214485 | 86.77956 | 114.1836 | 0.1219373 | 76.15046 | 100.198 | 0.1214475 | 82.45656 | 108.4955 | 0.1212705 | 81.23531 | 106.8886 | 0.1214372 | 75.08884 | 98.8011 | 0.1214474 | 83.40456 | 109.7428
0.1236141 | 78.74947 | 103.6177 | 0.1229497 | 78.71449 | 103.5717 | 0.1229529 | 84.07144 | 110.6203 | 0.123104 | 83.26791 | 109.563 | 0.1231055 | 87.74718 | 115.4568 | 0.1236077 | 77.22767 | 101.6154 | 0.1231192 | 83.41684 | 109.759 | 0.1229463 | 82.11783 | 108.0498 | 0.1231186 | 75.85448 | 99.80853 | 0.1231038 | 84.25783 | 110.8656
0.1252867 | 79.71132 | 104.8833 | 0.1246219 | 79.74446 | 104.9269 | 0.1246098 | 85.09449 | 111.9664 | 0.1247814 | 84.2479 | 110.8525 | 0.1247665 | 88.72678 | 116.7458 | 0.1252847 | 78.23496 | 102.9407 | 0.1247792 | 84.41295 | 111.0697 | 0.12461 | 83.19939 | 109.4729 | 0.1247908 | 76.82595 | 101.0868 | 0.1247613 | 85.24966 | 112.1706
0.1269459 | 80.56387 | 106.0051 | 0.1262791 | 80.73666 | 106.2324 | 0.1262685 | 85.94277 | 113.0826 | 0.1264538 | 85.31204 | 112.2527 | 0.1264464 | 89.84914 | 118.2225 | 0.1269556 | 79.15368 | 104.1496 | 0.1264347 | 85.31117 | 112.2515 | 0.1262651 | 84.10281 | 110.6616 | 0.1264512 | 77.7597 | 102.3154 | 0.1264313 | 86.23135 | 113.4623
0.1285985 | 81.59265 | 107.3588 | 0.1279303 | 81.76491 | 107.5854 | 0.1279341 | 86.94314 | 114.3989 | 0.128109 | 86.18623 | 113.4029 | 0.128118 | 90.91051 | 119.6191 | 0.1286111 | 80.07736 | 105.365 | 0.1280965 | 86.28532 | 113.5333 | 0.1279297 | 84.95996 | 111.7894 | 0.1281064 | 78.75428 | 103.6241 | 0.1281153 | 87.12385 | 114.6366
0.1302632 | 82.59291 | 108.6749 | 0.1295983 | 82.65909 | 108.762 | 0.1296136 | 87.99376 | 115.7813 | 0.1297639 | 87.19039 | 114.7242 | 0.1297823 | 91.8201 | 120.8159 | 0.1302668 | 81.05293 | 106.6486 | 0.129775 | 87.15035 | 114.6715 | 0.129609 | 85.818 | 112.9184 | 0.1297727 | 79.73363 | 104.9127 | 0.1297832 | 88.16859 | 116.0113
0.131944 | 83.48747 | 109.8519 | 0.1312791 | 83.49694 | 109.8644 | 0.1312839 | 88.99115 | 117.0936 | 0.1314389 | 88.14144 | 115.9756 | 0.1314361 | 92.84739 | 122.1676 | 0.1319325 | 81.93317 | 107.8068 | 0.1314505 | 88.03963 | 115.8416 | 0.1312851 | 86.78104 | 114.1856 | 0.1314477 | 80.7543 | 106.2557 | 0.1314446 | 89.19629 | 117.3635
0.1336232 | 84.37129 | 111.0149 | 0.1329446 | 84.4163 | 111.0741 | 0.1329435 | 90.02239 | 118.4505 | 0.1331179 | 89.13892 | 117.2881 | 0.1330967 | 93.82475 | 123.4536 | 0.1336136 | 82.88378 | 109.0576 | 0.1331121 | 88.95702 | 117.0487 | 0.1329523 | 87.77325 | 115.4911 | 0.1331194 | 81.69481 | 107.4932 | 0.1331034 | 90.17653 | 118.6533
0.1352826 | 85.31207 | 112.2527 | 0.1346018 | 85.24204 | 112.1606 | 0.1345999 | 91.03699 | 119.7855 | 0.1347864 | 90.01089 | 118.4354 | 0.1347734 | 94.85227 | 124.8056 | 0.1352864 | 83.89117 | 110.3831 | 0.1347664 | 90.0196 | 118.4468 | 0.1346078 | 88.88906 | 116.9593 | 0.1347798 | 82.60669 | 108.693 | 0.13477 | 91.11089 | 119.8828
0.1369372 | 86.23766 | 113.4706 | 0.1362559 | 86.03763 | 113.2074 | 0.1362681 | 92.00201 | 121.0553 | 0.1364451 | 91.05614 | 119.8107 | 0.1364489 | 95.80807 | 126.0632 | 0.1369449 | 84.76477 | 111.5326 | 0.1364288 | 91.04131 | 119.7912 | 0.1362702 | 89.88445 | 118.269 | 0.1364314 | 83.63274 | 110.0431 | 0.1364494 | 92.14908 | 121.2488
0.1385999 | 87.00616 | 114.4818 | 0.1379271 | 86.98 | 114.4474 | 0.1379472 | 92.92093 | 122.2644 | 0.138098 | 92.02853 | 121.0902 | 0.1381143 | 96.78435 | 127.3478 | 0.1385995 | 85.80179 | 112.8971 | 0.1381102 | 92.18726 | 121.299 | 0.1379451 | 90.79816 | 119.4713 | 0.1380956 | 84.5705 | 111.277 | 0.1381185 | 93.01361 | 122.3863
0.1402809 | 87.85284 | 115.5958 | 0.1396088 | 88.00809 | 115.8001 | 0.1396206 | 93.87004 | 123.5132 | 0.1397667 | 92.99491 | 122.3617 | 0.139772 | 97.70554 | 128.5599 | 0.1402695 | 86.73569 | 114.1259 | 0.1397871 | 93.15014 | 122.566 | 0.1396195 | 91.74149 | 120.7125 | 0.1397713 | 85.51321 | 112.5174 | 0.1397749 | 93.99343 | 123.6756
0.1419535 | 88.7943 | 116.8346 | 0.141284 | 88.85415 | 116.9134 | 0.1412815 | 94.72266 | 124.6351 | 0.1414506 | 93.91273 | 123.5694 | 0.1414291 | 98.7925 | 129.9901 | 0.1419468 | 87.68108 | 115.3698 | 0.1414497 | 94.2069 | 123.9564 | 0.1412837 | 92.57707 | 121.8119 | 0.141448 | 86.55248 | 113.8848 | 0.1414336 | 94.97929 | 124.9728
0.1436162 | 89.7815 | 118.1336 | 0.1429482 | 89.76487 | 118.1117 | 0.142934 | 95.65634 | 125.8636 | 0.1431231 | 94.88908 | 124.8541 | 0.143106 | 99.71933 | 131.2096 | 0.1436227 | 88.55523 | 116.52 | 0.1431035 | 95.1239 | 125.163 | 0.1429393 | 93.35419 | 122.8345 | 0.1431161 | 87.52065 | 115.1588 | 0.143097 | 95.90414 | 126.1897
0.1452689 | 90.80889 | 119.4854 | 0.1446052 | 90.69711 | 119.3383 | 0.1445995 | 96.59 | 127.0921 | 0.1447836 | 95.79696 | 126.0486 | 0.1447852 | 100.8558 | 132.705 | 0.1452849 | 89.65789 | 117.9709 | 0.1447649 | 96.09349 | 126.4388 | 0.1445969 | 94.31374 | 124.097 | 0.1447738 | 88.44604 | 116.3764 | 0.1447773 | 96.89365 | 127.4916
0.1469325 | 91.71375 | 120.676 | 0.1462727 | 91.66799 | 120.6158 | 0.1462752 | 97.66552 | 128.5073 | 0.1464367 | 96.78513 | 127.3489 | 0.1464499 | 101.933 | 134.1224 | 0.1469359 | 90.5798 | 119.1839 | 0.1464411 | 96.9375 | 127.5493 | 0.1462733 | 95.37495 | 125.4934 | 0.1464357 | 89.39134 | 117.6202 | 0.1464518 | 97.98218 | 128.9239
0.1486067 | 92.7861 | 122.087 | 0.1479537 | 92.68002 | 121.9474 | 0.147957 | 98.58843 | 129.7216 | 0.1481062 | 97.82691 | 128.7196 | 0.1481094 | 103.0311 | 135.5672 | 0.1485984 | 91.52924 | 120.4332 | 0.1481202 | 98.00494 | 128.9539 | 0.1479513 | 96.41213 | 126.8581 | 0.1481141 | 90.41023 | 118.9608 | 0.1481093 | 99.07474 | 130.3615
0.1502802 | 93.70203 | 123.2921 | 0.1496259 | 93.64137 | 123.2123 | 0.1496196 | 99.6584 | 131.1295 | 0.1497857 | 98.88905 | 130.1172 | 0.1497637 | 103.951 | 136.7776 | 0.1502813 | 92.48933 | 121.6965 | 0.1497879 | 98.84936 | 130.0649 | 0.1496171 | 97.52188 | 128.3183 | 0.1497952 | 91.31291 | 120.1486 | 0.149765 | 100.1036 | 131.7153
0.1519472 | 94.66347 | 124.5572 | 0.1512809 | 94.6174 | 124.4966 | 0.1512713 | 100.6704 | 132.4611 | 0.1514546 | 99.83718 | 131.3647 | 0.1514373 | 105.0275 | 138.194 | 0.1519579 | 93.51176 | 123.0418 | 0.1514392 | 99.80137 | 131.3176 | 0.1512737 | 98.57343 | 129.7019 | 0.151455 | 92.39803 | 121.5763 | 0.1514337 | 101.1734 | 133.1228
0.1536033 | 95.50765 | 125.668 | 0.1529315 | 95.5886 | 125.7745 | 0.1529344 | 101.6743 | 133.7819 | 0.153117 | 100.8509 | 132.6986 | 0.1531197 | 106.0083 | 139.4846 | 0.1536207 | 94.46967 | 124.3022 | 0.1530994 | 100.7593 | 132.5781 | 0.1529292 | 99.60719 | 131.0621 | 0.1531054 | 93.31793 | 122.7868 | 0.153111 | 102.0916 | 134.3311
0.15527 | 96.44321 | 126.899 | 0.1545942 | 96.4804 | 126.9479 | 0.1546136 | 102.5028 | 134.8721 | 0.1547679 | 101.8457 | 134.0075 | 0.1547877 | 106.9702 | 140.7503 | 0.1552742 | 95.286 | 125.3763 | 0.154777 | 101.7742 | 133.9134 | 0.1546061 | 100.4918 | 132.226 | 0.1547659 | 94.35851 | 124.1559 | 0.1547882 | 103.0337 | 135.5707
0.1569477 | 97.20001 | 127.8948 | 0.1562725 | 97.24397 | 127.9526 | 0.1562887 | 103.5236 | 136.2153 | 0.1564354 | 102.7469 | 135.1932 | 0.1564445 | 107.9498 | 142.0392 | 0.1569353 | 96.31896 | 126.7355 | 0.1564524 | 102.6613 | 135.0807 | 0.1562845 | 101.4271 | 133.4567 | 0.1564457 | 95.28677 | 125.3773 | 0.1564472 | 103.9568 | 136.7852
0.1586245 | 98.16196 | 129.1605 | 0.1579467 | 98.22713 | 129.2462 | 0.1579529 | 104.4397 | 137.4207 | 0.1581133 | 103.6758 | 136.4156 | 0.1581001 | 108.9594 | 143.3676 | 0.1586125 | 97.35102 | 128.0934 | 0.1581172 | 103.6966 | 136.443 | 0.1579535 | 102.2989 | 134.6038 | 0.1581172 | 96.34318 | 126.7673 | 0.1580998 | 104.9338 | 138.0708
0.1602878 | 98.97549 | 130.2309 | 0.1596093 | 99.19318 | 130.5173 | 0.1596049 | 105.4451 | 138.7435 | 0.1597837 | 104.8463 | 137.9556 | 0.159774 | 110.0254 | 144.7703 | 0.1602886 | 98.34145 | 129.3966 | 0.1597753 | 104.7764 | 137.8637 | 0.1596107 | 103.1681 | 135.7476 | 0.1597752 | 97.28082 | 128.0011 | 0.1597644 | 105.97 | 139.4342
0.1619387 | 99.97746 | 131.5493 | 0.1612647 | 100.1467 | 131.772 | 0.1612627 | 106.4808 | 140.1063 | 0.1614493 | 105.804 | 139.2158 | 0.1614543 | 111.0356 | 146.0994 | 0.161953 | 99.31299 | 130.675 | 0.1614283 | 105.8422 | 139.266 | 0.1612667 | 103.9995 | 136.8414 | 0.1614299 | 98.29703 | 129.3382 | 0.1614427 | 106.9655 | 140.7441
0.1636001 | 100.9875 | 132.8784 | 0.1629309 | 101.1258 | 133.0602 | 0.1629412 | 107.6173 | 141.6018 | 0.163103 | 106.8581 | 140.6028 | 0.1631197 | 112.0274 | 147.4044 | 0.163603 | 100.4212 | 132.1332 | 0.1631031 | 106.8488 | 140.5906 | 0.1629347 | 104.9973 | 138.1543 | 0.1630943 | 99.39519 | 130.7831 | 0.1631225 | 108.0241 | 142.137
0.1652762 | 102.017 | 134.2329 | 0.1646109 | 102.1915 | 134.4625 | 0.1646145 | 108.619 | 142.9197 | 0.1647712 | 107.9792 | 142.0779 | 0.1647779 | 113.0735 | 148.7809 | 0.1652679 | 101.3619 | 133.3709 | 0.1647812 | 107.9577 | 142.0496 | 0.1646195 | 105.9829 | 139.4512 | 0.1647739 | 100.3876 | 132.089 | 0.1647838 | 109.0565 | 143.4954
0.166947 | 102.8649 | 135.3486 | 0.1662864 | 103.253 | 135.8592 | 0.1662815 | 109.7329 | 144.3854 | 0.166454 | 108.8718 | 143.2524 | 0.1664318 | 114.1171 | 150.154 | 0.1669419 | 102.3885 | 134.7217 | 0.1664495 | 108.9482 | 143.3528 | 0.1662882 | 106.8533 | 140.5965 | 0.166456 | 101.2153 | 133.178 | 0.1664373 | 110.08 | 144.8421
0.1686118 | 103.8596 | 136.6574 | 0.1679503 | 104.2971 | 137.233 | 0.1679393 | 110.7287 | 145.6956 | 0.1681282 | 109.7554 | 144.4151 | 0.168101 | 115.1147 | 151.4668 | 0.1686194 | 103.3636 | 136.0047 | 0.1681065 | 109.8301 | 144.5133 | 0.1679467 | 107.8582 | 141.9187 | 0.1681224 | 102.1258 | 134.376 | 0.168101 | 111.0149 | 146.0723
0.1702648 | 104.6719 | 137.7262 | 0.1696081 | 105.3367 | 138.6009 | 0.1696025 | 111.5948 | 146.8353 | 0.1697862 | 110.8227 | 145.8193 | 0.1697803 | 116.0704 | 152.7243 | 0.1702827 | 104.2981 | 137.2344 | 0.1697683 | 110.7258 | 145.6919 | 0.1696023 | 108.9207 | 143.3167 | 0.1697787 | 103.1492 | 135.7227 | 0.1697785 | 112.0558 | 147.4418
0.1719215 | 105.5798 | 138.9208 | 0.1712664 | 106.3007 | 139.8693 | 0.1712822 | 112.5862 | 148.1398 | 0.1714385 | 111.6797 | 146.947 | 0.1714478 | 117.1012 | 154.0806 | 0.1719397 | 105.3238 | 138.5839 | 0.1714434 | 111.7025 | 146.977 | 0.1712708 | 109.9444 | 144.6637 | 0.1714399 | 104.0797 | 136.9469 | 0.1714539 | 113.0827 | 148.793
0.1735993 | 106.5455 | 140.1915 | 0.1729412 | 107.252 | 141.121 | 0.1729594 | 113.6581 | 149.5502 | 0.1731024 | 112.6597 | 148.2365 | 0.1731086 | 118.1913 | 155.5149 | 0.173605 | 106.2785 | 139.8401 | 0.1731267 | 112.6116 | 148.1732 | 0.1729534 | 110.8618 | 145.8708 | 0.1731197 | 104.979 | 138.1303 | 0.1731177 | 113.9949 | 149.9933
0.1752761 | 107.5447 | 141.5062 | 0.1746189 | 108.1099 | 142.2499 | 0.1746262 | 114.474 | 150.6237 | 0.174775 | 113.7341 | 149.6502 | 0.1747662 | 119.2593 | 156.9201 | 0.1752842 | 107.3192 | 141.2095 | 0.1747917 | 113.5979 | 149.4709 | 0.1746213 | 111.8737 | 147.2022 | 0.1747949 | 106.0366 | 139.5219 | 0.1747687 | 115.0049 | 151.3222
0.1769473 | 108.4327 | 142.6746 | 0.1762813 | 108.9293 | 143.328 | 0.1762758 | 115.3642 | 151.795 | 0.1764484 | 114.689 | 150.9066 | 0.1764404 | 120.2493 | 158.2228 | 0.1769605 | 108.3051 | 142.5066 | 0.1764465 | 114.5778 | 150.7602 | 0.1762781 | 112.7904 | 148.4085 | 0.1764593 | 107.1446 | 140.9797 | 0.1764316 | 115.9646 | 152.585
0.1786075 | 109.4286 | 143.985 | 0.1779338 | 109.7914 | 144.4623 | 0.177933 | 116.3979 | 153.1551 | 0.1781144 | 115.5677 | 152.0627 | 0.1781221 | 121.2518 | 159.5418 | 0.178625 | 109.3108 | 143.8299 | 0.1781008 | 115.5824 | 152.0821 | 0.1779317 | 113.7116 | 149.6205 | 0.1781114 | 108.0719 | 142.1998 | 0.178108 | 116.8964 | 153.8111
0.1802642 | 110.3955 | 145.2573 | 0.1795917 | 110.7833 | 145.7676 | 0.1796041 | 117.3167 | 154.3641 | 0.1797632 | 116.6533 | 153.4912 | 0.1797911 | 122.2603 | 160.8688 | 0.18028 | 110.1797 | 144.9733 | 0.1797685 | 116.5317 | 153.3312 | 0.1796004 | 114.6537 | 150.8601 | 0.1797648 | 109.0199 | 143.4472 | 0.1797796 | 117.8137 | 155.018
0.1819371 | 111.326 | 146.4815 | 0.1812679 | 111.7791 | 147.0777 | 0.1812821 | 118.2646 | 155.6113 | 0.1814229 | 117.6018 | 154.7392 | 0.1814474 | 123.1288 | 162.0116 | 0.181934 | 111.1652 | 146.2701 | 0.1814445 | 117.545 | 154.6644 | 0.1812784 | 115.601 | 152.1065 | 0.1814362 | 110.1035 | 144.873 | 0.1814455 | 118.9313 | 156.4886
0.1836164 | 112.2841 | 147.7422 | 0.1829505 | 112.7327 | 148.3325 | 0.1829463 | 119.3455 | 157.0336 | 0.1831064 | 118.5739 | 156.0183 | 0.1831009 | 124.0426 | 163.2139 | 0.1836067 | 111.9905 | 147.3559 | 0.183112 | 118.647 | 156.1145 | 0.1829481 | 116.5898 | 153.4076 | 0.1831144 | 111.1028 | 146.1879 | 0.1831049 | 119.8776 | 157.7337
0.1852893 | 113.306 | 149.0868 | 0.1846158 | 113.7731 | 149.7015 | 0.1845997 | 120.4819 | 158.5288 | 0.1847812 | 119.5419 | 157.292 | 0.1847674 | 125.0338 | 164.5181 | 0.1852821 | 112.869 | 148.5119 | 0.1847678 | 119.6438 | 157.426 | 0.1846104 | 117.5674 | 154.6939 | 0.1847792 | 112.0063 | 147.3767 | 0.1847676 | 120.9707 | 159.1719
0.1869432 | 114.2117 | 150.2785 | 0.1862677 | 114.7895 | 151.0388 | 0.1862545 | 121.5169 | 159.8906 | 0.1864475 | 120.638 | 158.7342 | 0.1864434 | 126.0681 | 165.8791 | 0.1869482 | 113.8003 | 149.7373 | 0.1864224 | 120.6835 | 158.7941 | 0.18627 | 118.5793 | 156.0254 | 0.1864384 | 112.9373 | 148.6017 | 0.1864473 | 122.0385 | 160.5769
0.1885976 | 115.0508 | 151.3827 | 0.1879293 | 115.7604 | 152.3163 | 0.1879329 | 122.5873 | 161.2991 | 0.1881092 | 121.4976 | 159.8653 | 0.1881157 | 127.0784 | 167.2084 | 0.1886014 | 114.8601 | 151.1318 | 0.1880964 | 121.6898 | 160.1181 | 0.1879384 | 119.4901 | 157.2238 | 0.1880983 | 113.9063 | 149.8767 | 0.1881243 | 123.1138 | 161.9918
0.1902686 | 115.9389 | 152.5511 | 0.1896034 | 116.6869 | 153.5354 | 0.1896129 | 123.5868 | 162.6142 | 0.1897673 | 122.4405 | 161.106 | 0.1897721 | 128.1042 | 168.5581 | 0.190256 | 115.8436 | 152.4258 | 0.1897765 | 122.6415 | 161.3703 | 0.189623 | 120.413 | 158.4382 | 0.1897737 | 114.7799 | 151.0262 | 0.1897891 | 124.1097 | 163.3022
0.1919439 | 116.8397 | 153.7365 | 0.1912803 | 117.652 | 154.8052 | 0.19128 | 124.5966 | 163.9429 | 0.1914423 | 123.3928 | 162.3589 | 0.1914244 | 129.0836 | 169.8469 | 0.1919329 | 116.7324 | 153.5953 | 0.1914452 | 123.4618 | 162.4497 | 0.1912938 | 121.2889 | 159.5907 | 0.1914523 | 115.7807 | 152.3431 | 0.1914422 | 125.1071 | 164.6145
0.19361 | 117.646 | 154.7974 | 0.1929478 | 118.5965 | 156.048 | 0.1929412 | 125.4278 | 165.0365 | 0.1931235 | 124.3655 | 163.6388 | 0.1930926 | 130.0671 | 171.1409 | 0.1936141 | 117.6656 | 154.8232 | 0.1931091 | 124.4407 | 163.7378 | 0.1929498 | 122.1613 | 160.7386 | 0.1931227 | 116.7969 | 153.6801 | 0.1930991 | 126.0127 | 165.8061
0.1952666 | 118.5373 | 155.9702 | 0.1945985 | 119.5104 | 157.2505 | 0.1945974 | 126.4245 | 166.348 | 0.1947903 | 125.2367 | 164.7852 | 0.1947732 | 131.091 | 172.4881 | 0.1952818 | 118.6338 | 156.0971 | 0.1947658 | 125.3729 | 164.9643 | 0.1946022 | 123.0652 | 161.9279 | 0.1947827 | 117.7743 | 154.9661 | 0.1947707 | 126.9648 | 167.059
0.1969243 | 119.4739 | 157.2025 | 0.1962609 | 120.4357 | 158.4681 | 0.1962712 | 127.2652 | 167.4542 | 0.1964403 | 126.2422 | 166.1082 | 0.1964475 | 132.1203 | 173.8425 | 0.1969427 | 119.4602 | 157.1845 | 0.1964344 | 126.3169 | 166.2065 | 0.1962665 | 123.9902 | 163.145 | 0.1964368 | 118.7303 | 156.224 | 0.1964471 | 127.9448 | 168.3485
0.1985977 | 120.2859 | 158.271 | 0.1979352 | 121.3272 | 159.641 | 0.1979527 | 128.1589 | 168.6301 | 0.1980994 | 127.1957 | 167.3627 | 0.1981127 | 133.1171 | 175.1541 | 0.1986014 | 120.4379 | 158.4709 | 0.1981152 | 127.227 | 167.404 | 0.1979445 | 124.9847 | 164.4535 | 0.1981069 | 119.8048 | 157.638 | 0.1981126 | 128.8141 | 169.4922
0.2002826 | 121.2333 | 159.5175 | 0.1996145 | 122.1973 | 160.7859 | 0.199625 | 129.0182 | 169.7609 | 0.199773 | 128.1857 | 168.6654 | 0.1997694 | 134.1033 | 176.4517 | 0.2002709 | 121.4606 | 159.8166 | 0.1997897 | 128.183 | 168.6618 | 0.1996147 | 125.9326 | 165.7009 | 0.1997846 | 120.7302 | 158.8556 | 0.1997652 | 129.7511 | 170.7251
0.2019502 | 122.2263 | 160.824 | 0.2012834 | 123.1582 | 162.0502 | 0.2012791 | 130.0513 | 171.1201 | 0.2014453 | 129.2068 | 170.009 | 0.2014347 | 135.1289 | 177.8012 | 0.2019504 | 122.4153 | 161.0727 | 0.2014489 | 129.2035 | 170.0046 | 0.2012759 | 126.9524 | 167.0426 | 0.2014553 | 121.7174 | 160.1545 | 0.2014208 | 130.7696 | 172.0653
0.2036119 | 123.1248 | 162.0063 | 0.2029396 | 124.0535 | 163.2282 | 0.2029305 | 130.9142 | 172.2556 | 0.2031095 | 130.1831 | 171.2935 | 0.2031114 | 136.1336 | 179.1232 | 0.203629 | 123.3446 | 162.2955 | 0.2030987 | 130.2166 | 171.3377 | 0.2029282 | 127.8341 | 168.2027 | 0.2031132 | 122.758 | 161.5236 | 0.2030972 | 131.6111 | 173.1725
0.2052686 | 123.9735 | 163.1231 | 0.2045977 | 124.9471 | 164.404 | 0.2046006 | 131.905 | 173.5592 | 0.2047652 | 131.0759 | 172.4683 | 0.2047895 | 137.13 | 180.4342 | 0.2052809 | 124.377 | 163.654 | 0.2047654 | 131.2241 | 172.6632 | 0.2045914 | 128.7843 | 169.4531 | 0.2047648 | 123.7951 | 162.8883 | 0.2047757 | 132.6063 | 174.482
0.2069406 | 124.9296 | 164.3811 | 0.2062744 | 125.8671 | 165.6147 | 0.2062771 | 132.8566 | 174.8113 | 0.2064259 | 132.0276 | 173.7206 | 0.206452 | 138.1864 | 181.8242 | 0.2069314 | 125.4378 | 165.0498 | 0.2064427 | 132.2394 | 173.9992 | 0.2062706 | 129.6726 | 170.6219 | 0.2064338 | 124.75 | 164.1447 | 0.2064471 | 133.6475 | 175.852
0.2086221 | 125.766 | 165.4816 | 0.2079506 | 126.8646 | 166.9271 | 0.2079444 | 133.9108 | 176.1985 | 0.2081062 | 132.9606 | 174.9482 | 0.208102 | 139.2585 | 183.2348 | 0.2086036 | 126.4375 | 166.3651 | 0.2081102 | 133.2747 | 175.3615 | 0.2079497 | 130.5501 | 171.7764 | 0.2081173 | 125.759 | 165.4724 | 0.2081071 | 134.6696 | 177.1969
0.2102899 | 126.6785 | 166.6822 | 0.2096171 | 127.6701 | 167.987 | 0.2096041 | 134.8731 | 177.4646 | 0.2097868 | 133.9444 | 176.2426 | 0.2097633 | 140.3116 | 184.6205 | 0.2102803 | 127.4699 | 167.7235 | 0.2097713 | 134.1838 | 176.5577 | 0.2096149 | 131.4636 | 172.9785 | 0.2097881 | 126.6872 | 166.6937 | 0.2097631 | 135.6151 | 178.441
0.2119458 | 127.607 | 167.904 | 0.2112734 | 128.7024 | 169.3452 | 0.2112586 | 135.9006 | 178.8166 | 0.2114513 | 134.8922 | 177.4897 | 0.2114399 | 141.2977 | 185.9181 | 0.2119447 | 128.5263 | 169.1136 | 0.2114256 | 135.1337 | 177.8076 | 0.2112728 | 132.3978 | 174.2076 | 0.2114474 | 127.7101 | 168.0396 | 0.2114352 | 136.7661 | 179.9555
0.2135971 | 128.5528 | 169.1484 | 0.2129246 | 129.6872 | 170.6411 | 0.2129318 | 136.8917 | 180.1206 | 0.2131099 | 135.9588 | 178.8932 | 0.2131118 | 142.3124 | 187.2532 | 0.2136019 | 129.4406 | 170.3166 | 0.2130928 | 136.1765 | 179.1796 | 0.2129327 | 133.2935 | 175.3862 | 0.213098 | 128.6595 | 169.2888 | 0.2131158 | 137.6797 | 181.1576
0.2152638 | 129.471 | 170.3566 | 0.2145988 | 130.6471 | 171.9041 | 0.214616 | 137.9425 | 181.5033 | 0.2147704 | 136.9628 | 180.2142 | 0.2147745 | 143.2521 | 188.4896 | 0.215259 | 130.2731 | 171.4119 | 0.2147769 | 137.0945 | 180.3875 | 0.21461 | 134.2111 | 176.5935 | 0.2147678 | 129.6787 | 170.6299 | 0.2147895 | 138.6171 | 182.391
0.2169417 | 130.4538 | 171.6497 | 0.2162801 | 131.6218 | 173.1865 | 0.2162848 | 138.8598 | 182.7103 | 0.2164434 | 137.9609 | 181.5275 | 0.2164286 | 144.2964 | 189.8637 | 0.2169352 | 131.2844 | 172.7426 | 0.2164502 | 138.0299 | 181.6182 | 0.2162888 | 135.2795 | 177.9993 | 0.2164499 | 130.6656 | 171.9284 | 0.2164442 | 139.6543 | 183.7556
0.2186128 | 131.2474 | 172.6939 | 0.2179492 | 132.6679 | 174.563 | 0.2179448 | 139.7263 | 183.8503 | 0.218123 | 138.9983 | 182.8925 | 0.2180931 | 145.2967 | 191.1799 | 0.2186148 | 132.3202 | 174.1055 | 0.2181151 | 138.9869 | 182.8775 | 0.2179544 | 136.2279 | 179.2472 | 0.2181168 | 131.6379 | 173.2078 | 0.2180963 | 140.6614 | 185.0807
0.2202735 | 132.1997 | 173.9469 | 0.2196091 | 133.5855 | 175.7704 | 0.2196047 | 140.7106 | 185.1456 | 0.2197918 | 140.1259 | 184.3762 | 0.2197776 | 146.2688 | 192.4589 | 0.2202855 | 133.3042 | 175.4003 | 0.2197712 | 140.013 | 184.2277 | 0.2196045 | 137.1944 | 180.5189 | 0.2197783 | 132.4873 | 174.3254 | 0.2197648 | 141.6032 | 186.32
0.2219314 | 133.014 | 175.0184 | 0.2212648 | 134.5044 | 176.9794 | 0.2212735 | 141.6802 | 186.4213 | 0.2214454 | 141.1286 | 185.6956 | 0.2214499 | 147.2457 | 193.7444 | 0.2219482 | 134.286 | 176.6921 | 0.2214377 | 140.8769 | 185.3643 | 0.221263 | 138.1715 | 181.8046 | 0.2214289 | 133.3869 | 175.5091 | 0.2214446 | 142.4723 | 187.4636
0.2236001 | 133.9071 | 176.1935 | 0.2229383 | 135.5576 | 178.3652 | 0.2229539 | 142.6584 | 187.7084 | 0.2230976 | 142.2209 | 187.1327 | 0.2231172 | 148.3175 | 195.1547 | 0.2236038 | 135.3307 | 178.0667 | 0.2231176 | 141.8201 | 186.6054 | 0.2229398 | 139.2118 | 183.1735 | 0.2230994 | 134.3509 | 176.7775 | 0.2231094 | 143.4969 | 188.8117
0.2252809 | 134.7738 | 177.3339 | 0.2246194 | 136.4206 | 179.5008 | 0.2246263 | 143.668 | 189.0368 | 0.2247675 | 143.2887 | 188.5377 | 0.2247729 | 149.2878 | 196.4313 | 0.2252739 | 136.223 | 179.2408 | 0.2247871 | 142.7675 | 187.8519 | 0.2246158 | 140.1151 | 184.362 | 0.2247817 | 135.361 | 178.1066 | 0.2247673 | 144.3427 | 189.9245
0.2269549 | 135.7821 | 178.6607 | 0.2262927 | 137.3704 | 180.7505 | 0.2262812 | 144.8961 | 190.6528 | 0.2264455 | 144.1842 | 189.716 | 0.2264367 | 150.29 | 197.75 | 0.2269549 | 137.1484 | 180.4584 | 0.2264501 | 143.7233 | 189.1096 | 0.2262759 | 141.1216 | 185.6864 | 0.2264549 | 136.3841 | 179.4528 | 0.226424 | 145.3285 | 191.2217
0.2286147 | 136.6169 | 179.759 | 0.227951 | 138.3083 | 181.9846 | 0.2279324 | 145.8873 | 191.957 | 0.2281146 | 145.0621 | 190.8712 | 0.228114 | 151.3387 | 199.1299 | 0.2286247 | 138.08 | 181.6842 | 0.2281016 | 144.5234 | 190.1624 | 0.2279277 | 142.1072 | 186.9831 | 0.2281143 | 137.4603 | 180.8689 | 0.2280974 | 146.2997 | 192.4996
0.2302713 | 137.5767 | 181.022 | 0.2296014 | 139.2526 | 183.2271 | 0.2295989 | 146.9675 | 193.3783 | 0.2297729 | 146.0672 | 192.1937 | 0.2297904 | 152.319 | 200.4198 | 0.2302812 | 139.0179 | 182.9183 | 0.2297617 | 145.5499 | 191.513 | 0.2295937 | 143.0956 | 188.2837 | 0.2297731 | 138.4744 | 182.2032 | 0.2297787 | 147.4146 | 193.9666
0.2319366 | 138.4565 | 182.1796 | 0.2312699 | 140.0961 | 184.337 | 0.2312753 | 147.8091 | 194.4857 | 0.2314309 | 146.8949 | 193.2827 | 0.2314532 | 153.3537 | 201.7812 | 0.2319329 | 139.9619 | 184.1604 | 0.2314393 | 146.5883 | 192.8793 | 0.2312739 | 143.9589 | 189.4196 | 0.2314386 | 139.5208 | 183.58 | 0.2314499 | 148.3677 | 195.2207
0.2336115 | 139.3466 | 183.3508 | 0.2329471 | 141.0802 | 185.6318 | 0.2329506 | 148.8467 | 195.8509 | 0.2331048 | 147.8363 | 194.5214 | 0.2331041 | 154.3722 | 203.1213 | 0.2335988 | 141.0384 | 185.5768 | 0.2331123 | 147.627 | 194.246 | 0.23295 | 144.9072 | 190.6674 | 0.2331168 | 140.4295 | 184.7757 | 0.2331108 | 149.45 | 196.6447
0.2352866 | 140.2463 | 184.5346 | 0.2346186 | 141.9354 | 186.7572 | 0.2346089 | 149.7687 | 197.064 | 0.2347835 | 148.7891 | 195.7751 | 0.2347622 | 155.3247 | 204.3746 | 0.2352778 | 142.0543 | 186.9136 | 0.2347773 | 148.6238 | 195.5577 | 0.234618 | 145.7847 | 191.822 | 0.2347907 | 141.4451 | 186.112 | 0.2347673 | 150.4196 | 197.9205
0.2369464 | 141.187 | 185.7724 | 0.2362746 | 142.8196 | 187.9205 | 0.2362632 | 150.7858 | 198.4024 | 0.2364561 | 149.7694 | 197.065 | 0.2364363 | 156.376 | 205.7579 | 0.2369501 | 142.9334 | 188.0702 | 0.2364317 | 149.6308 | 196.8826 | 0.2362759 | 146.7385 | 193.077 | 0.2364469 | 142.433 | 187.4119 | 0.2364382 | 151.3978 | 199.2076
0.2386009 | 142.1087 | 186.9851 | 0.2379268 | 143.822 | 189.2394 | 0.2379347 | 151.6573 | 199.549 | 0.2381163 | 150.7292 | 198.3278 | 0.2381115 | 157.3843 | 207.0846 | 0.238611 | 143.9738 | 189.4392 | 0.2380977 | 150.5443 | 198.0846 | 0.2379374 | 147.6775 | 194.3125 | 0.2381038 | 143.3649 | 188.638 | 0.2381194 | 152.3773 | 200.4964
0.2402672 | 143.1027 | 188.293 | 0.2395911 | 144.7798 | 190.4998 | 0.2396145 | 152.7547 | 200.9931 | 0.2397716 | 151.638 | 199.5237 | 0.2397774 | 158.2992 | 208.2884 | 0.2402668 | 144.8704 | 190.619 | 0.2397762 | 151.5455 | 199.4019 | 0.2396109 | 148.6259 | 195.5605 | 0.2397689 | 144.2172 | 189.7595 | 0.2397894 | 153.3752 | 201.8095
0.2419429 | 144.0528 | 189.5432 | 0.2412714 | 145.7219 | 191.7393 | 0.2412882 | 153.6749 | 202.2038 | 0.24144 | 152.5901 | 200.7764 | 0.2414347 | 159.3508 | 209.6721 | 0.241934 | 145.7571 | 191.7857 | 0.2414531 | 152.5418 | 200.7129 | 0.2412862 | 149.633 | 196.8855 | 0.2414457 | 145.2001 | 191.0527 | 0.241446 | 154.3421 | 203.0818
0.2436178 | 145.0074 | 190.7992 | 0.2429419 | 146.7625 | 193.1085 | 0.2429509 | 154.5273 | 203.3254 | 0.2431201 | 153.5816 | 202.0811 | 0.2430953 | 160.4198 | 211.0786 | 0.243615 | 146.6226 | 192.9244 | 0.2431182 | 153.5674 | 202.0623 | 0.2429564 | 150.5807 | 198.1325 | 0.2431186 | 146.1099 | 192.2499 | 0.2430993 | 155.2976 | 204.3389
0.2452813 | 145.9068 | 191.9826 | 0.2446097 | 147.7962 | 194.4687 | 0.2446081 | 155.3869 | 204.4565 | 0.2447854 | 154.536 | 203.3368 | 0.2447756 | 161.3703 | 212.3294 | 0.2452905 | 147.7662 | 194.4292 | 0.2447737 | 154.6035 | 203.4257 | 0.2446093 | 151.5709 | 199.4354 | 0.2447813 | 147.0783 | 193.5241 | 0.2447618 | 156.3145 | 205.677
0.2469311 | 146.7527 | 193.0956 | 0.2462686 | 148.6986 | 195.656 | 0.246268 | 156.366 | 205.7447 | 0.2464455 | 155.4395 | 204.5257 | 0.2464495 | 162.5024 | 213.8189 | 0.2469523 | 148.7152 | 195.6779 | 0.2464348 | 155.5114 | 204.6203 | 0.2462614 | 152.4535 | 200.5967 | 0.24644 | 148.1403 | 194.9215 | 0.2464409 | 157.4109 | 207.1196
0.2485984 | 147.6799 | 194.3157 | 0.2479379 | 149.6463 | 196.903 | 0.2479466 | 157.3752 | 207.0726 | 0.2481001 | 156.5717 | 206.0154 | 0.2481198 | 163.5532 | 215.2016 | 0.2486067 | 149.7036 | 196.9785 | 0.2481114 | 156.5222 | 205.9502 | 0.2479351 | 153.4149 | 201.8618 | 0.2481045 | 149.2111 | 196.3304 | 0.2481154 | 158.3935 | 208.4125
0.2502763 | 148.6261 | 195.5606 | 0.24962 | 150.5762 | 198.1266 | 0.2496231 | 158.4341 | 208.466 | 0.2497707 | 157.5849 | 207.3485 | 0.249778 | 164.6355 | 216.6257 | 0.2502702 | 150.7891 | 198.4067 | 0.249788 | 157.4871 | 207.2199 | 0.249613 | 154.3503 | 203.0924 | 0.2497864 | 150.2087 | 197.643 | 0.2497761 | 159.4349 | 209.7828
0.2519506 | 149.4641 | 196.6632 | 0.2512905 | 151.5901 | 199.4607 | 0.251283 | 159.4704 | 209.8295 | 0.2514501 | 158.5949 | 208.6775 | 0.2514331 | 165.6038 | 217.8997 | 0.2519473 | 151.8318 | 199.7787 | 0.2514506 | 158.4214 | 208.4492 | 0.2512803 | 155.3682 | 204.4319 | 0.2514626 | 151.2407 | 199.0009 | 0.2514316 | 160.4455 | 211.1125
0.2536143 | 150.3954 | 197.8887 | 0.2529493 | 152.6277 | 200.8259 | 0.2529382 | 160.5354 | 211.2308 | 0.2531212 | 159.5758 | 209.9681 | 0.2531077 | 166.7005 | 219.3428 | 0.2536229 | 152.684 | 200.8999 | 0.2531025 | 159.3451 | 209.6646 | 0.252936 | 156.3242 | 205.6897 | 0.2531257 | 152.1841 | 200.2422 | 0.2530998 | 161.3876 | 212.352
0.25527 | 151.5007 | 199.343 | 0.2546001 | 153.6024 | 202.1085 | 0.2545992 | 161.5713 | 212.5938 | 0.2547802 | 160.6067 | 211.3246 | 0.2547865 | 167.5919 | 220.5156 | 0.255284 | 153.5713 | 202.0675 | 0.2547657 | 160.3194 | 210.9465 | 0.2545986 | 157.2868 | 206.9563 | 0.2547774 | 153.1442 | 201.5055 | 0.2547792 | 162.2538 | 213.4919
0.2569344 | 152.3772 | 200.4963 | 0.2562644 | 154.5807 | 203.3957 | 0.2562759 | 162.4835 | 213.7941 | 0.256431 | 161.5937 | 212.6233 | 0.2564528 | 168.562 | 221.7921 | 0.2569374 | 154.5635 | 203.3731 | 0.2564389 | 161.1425 | 212.0296 | 0.2562707 | 158.2817 | 208.2654 | 0.2564378 | 154.0467 | 202.693 | 0.2564541 | 163.2544 | 214.8084
0.258613 | 153.2113 | 201.5938 | 0.2579388 | 155.636 | 204.7842 | 0.2579524 | 163.3335 | 214.9125 | 0.2580992 | 162.5544 | 213.8874 | 0.2581076 | 169.5 | 223.0264 | 0.2586003 | 155.494 | 204.5974 | 0.2581199 | 162.1134 | 213.3071 | 0.2579505 | 159.0852 | 209.3226 | 0.2581132 | 155.0139 | 203.9657 | 0.2581174 | 164.2026 | 216.056
0.2602876 | 154.2203 | 202.9215 | 0.2596053 | 156.6047 | 206.0588 | 0.2596145 | 164.3656 | 216.2706 | 0.2597814 | 163.5546 | 215.2034 | 0.2597651 | 170.4999 | 224.3419 | 0.2602799 | 156.5098 | 205.9339 | 0.2597846 | 163.0176 | 214.4968 | 0.2596225 | 160.062 | 210.6079 | 0.259789 | 155.9245 | 205.1638 | 0.2597708 | 165.1617 | 217.318
0.2619526 | 155.169 | 204.1697 | 0.2612649 | 157.3994 | 207.1044 | 0.2612642 | 165.368 | 217.5895 | 0.2614529 | 164.6194 | 216.6045 | 0.2614368 | 171.3894 | 225.5124 | 0.2619526 | 157.4906 | 207.2245 | 0.2614371 | 163.984 | 215.7684 | 0.2612782 | 160.9725 | 211.8059 | 0.2614511 | 156.8938 | 206.4393 | 0.2614331 | 166.1555 | 218.6257
0.2636073 | 155.9499 | 205.1972 | 0.2629211 | 158.3591 | 208.3672 | 0.2629296 | 166.3617 | 218.897 | 0.2631156 | 165.5305 | 217.8033 | 0.2631184 | 172.4687 | 226.9325 | 0.2636177 | 158.4987 | 208.5509 | 0.2630963 | 165.0136 | 217.1232 | 0.2629331 | 161.9519 | 213.0946 | 0.2630993 | 157.8916 | 207.7522 | 0.2631109 | 167.1567 | 219.9431
0.2652667 | 156.9271 | 206.483 | 0.2645892 | 159.3015 | 209.6073 | 0.2646087 | 167.4128 | 220.28 | 0.2647677 | 166.4197 | 218.9733 | 0.264784 | 173.4988 | 228.2879 | 0.2652673 | 159.4187 | 209.7614 | 0.2647696 | 166.0759 | 218.5209 | 0.2646087 | 162.8575 | 214.2861 | 0.2647601 | 158.7784 | 208.919 | 0.2647861 | 168.0648 | 221.138
0.2669406 | 157.7883 | 207.6161 | 0.2662681 | 160.1943 | 210.782 | 0.2662843 | 168.4572 | 221.6542 | 0.2664356 | 167.4052 | 220.27 | 0.2664394 | 174.4461 | 229.5343 | 0.2669312 | 160.3286 | 210.9587 | 0.266448 | 166.9409 | 219.6591 | 0.2662877 | 163.9077 | 215.6681 | 0.2664371 | 159.7656 | 210.2179 | 0.2664503 | 169.0012 | 222.3699
0.2686146 | 158.5509 | 208.6196 | 0.2679492 | 161.0743 | 211.9399 | 0.2679493 | 169.3656 | 222.8495 | 0.2681173 | 168.2437 | 221.3733 | 0.2680967 | 175.4187 | 230.8141 | 0.2686124 | 161.2249 | 212.138 | 0.2681167 | 167.9263 | 220.9556 | 0.2679533 | 164.6838 | 216.6892 | 0.2681133 | 160.715 | 211.4671 | 0.2680998 | 169.9638 | 223.6365
0.2702805 | 159.3431 | 209.662 | 0.2696164 | 162.1853 | 213.4017 | 0.2696024 | 170.3006 | 224.0798 | 0.2697917 | 169.1047 | 222.5062 | 0.2697675 | 176.4716 | 232.1994 | 0.2702851 | 162.1882 | 213.4055 | 0.2697731 | 168.8576 | 222.1811 | 0.2696101 | 165.5208 | 217.7905 | 0.2697851 | 161.6743 | 212.7293 | 0.2697648 | 170.9399 | 224.921
0.2719354 | 160.2881 | 210.9054 | 0.2712721 | 163.0806 | 214.5798 | 0.2712668 | 171.125 | 225.1645 | 0.2714505 | 170.1425 | 223.8717 | 0.2714479 | 177.5839 | 233.663 | 0.2719511 | 163.2382 | 214.7871 | 0.2714316 | 169.7867 | 223.4035 | 0.2712662 | 166.378 | 218.9184 | 0.2714428 | 162.5345 | 213.8611 | 0.2714434 | 171.9557 | 226.2575
0.2735902 | 161.1458 | 212.0339 | 0.2729332 | 164.0806 | 215.8956 | 0.2729452 | 171.9949 | 226.309 | 0.2731057 | 171.1887 | 225.2483 | 0.273117 | 178.604 | 235.0052 | 0.273606 | 164.2856 | 216.1652 | 0.2731061 | 170.6875 | 224.5889 | 0.2729368 | 167.3791 | 220.2356 | 0.2731033 | 163.5402 | 215.1844 | 0.2731191 | 172.8324 | 227.4111
0.27527 | 162.0786 | 213.2613 | 0.2746072 | 165.015 | 217.125 | 0.2746203 | 172.9189 | 227.5249 | 0.2747702 | 172.0702 | 226.4081 | 0.2747768 | 179.6264 | 236.3506 | 0.2752705 | 165.2425 | 217.4244 | 0.2747859 | 171.7285 | 225.9586 | 0.2746184 | 168.2473 | 221.3781 | 0.274784 | 164.5268 | 216.4827 | 0.274782 | 173.8387 | 228.7352
0.2769468 | 163.0407 | 214.5273 | 0.2762893 | 165.9986 | 218.4192 | 0.2762859 | 173.8549 | 228.7565 | 0.2764436 | 173.0295 | 227.6704 | 0.2764308 | 180.7167 | 237.7852 | 0.2769462 | 166.2011 | 218.6857 | 0.2764537 | 172.6779 | 227.2077 | 0.2762864 | 169.3371 | 222.812 | 0.2764612 | 165.5198 | 217.7892 | 0.2764344 | 174.7451 | 229.9278
0.2786124 | 164.0217 | 215.8181 | 0.2779545 | 166.8484 | 219.5374 | 0.277941 | 174.759 | 229.946 | 0.2781179 | 174.1155 | 229.0993 | 0.2781031 | 181.6217 | 238.976 | 0.2786222 | 167.2034 | 220.0045 | 0.2781114 | 173.5984 | 228.419 | 0.2779445 | 170.4159 | 224.2315 | 0.2781268 | 166.6348 | 219.2563 | 0.2780964 | 175.6529 | 231.1223
0.2802725 | 164.855 | 216.9145 | 0.2796021 | 167.827 | 220.825 | 0.2795985 | 175.7587 | 231.2615 | 0.2797772 | 175.0136 | 230.2811 | 0.2797863 | 182.4644 | 240.0847 | 0.2802874 | 168.1232 | 221.2148 | 0.2797668 | 174.6092 | 229.749 | 0.2795964 | 171.3711 | 225.4883 | 0.2797773 | 167.6735 | 220.6231 | 0.2797731 | 176.5396 | 232.289
0.2819314 | 165.7665 | 218.1138 | 0.2812584 | 168.7419 | 222.0289 | 0.2812751 | 176.706 | 232.5079 | 0.2814363 | 175.9909 | 231.567 | 0.2814553 | 183.4652 | 241.4016 | 0.2819422 | 169.0197 | 222.3944 | 0.2814374 | 175.6062 | 231.0609 | 0.2812679 | 172.3395 | 226.7625 | 0.2814337 | 168.7156 | 221.9942 | 0.2814495 | 177.6107 | 233.6983
0.2836058 | 166.6869 | 219.3249 | 0.282937 | 169.6806 | 223.264 | 0.2829496 | 177.6658 | 233.7708 | 0.2830977 | 177.051 | 232.9619 | 0.2831142 | 184.3066 | 242.5087 | 0.2836009 | 169.9912 | 223.6726 | 0.2831128 | 176.6116 | 232.3837 | 0.2829495 | 173.4009 | 228.1591 | 0.2831061 | 169.5835 | 223.1361 | 0.283115 | 178.5696 | 234.96
0.2852875 | 167.6529 | 220.5959 | 0.284612 | 170.5737 | 224.4391 | 0.2846149 | 178.6034 | 235.0045 | 0.2847733 | 178.0409 | 234.2643 | 0.2847671 | 185.2313 | 243.7254 | 0.2852769 | 170.9911 | 224.9883 | 0.2847824 | 177.6017 | 233.6864 | 0.2846181 | 174.4033 | 229.478 | 0.28478 | 170.5465 | 224.4033 | 0.2847695 | 179.6021 | 236.3186
0.2869573 | 168.5243 | 221.7425 | 0.2862789 | 171.4673 | 225.6149 | 0.2862695 | 179.6022 | 236.3186 | 0.2864487 | 178.9566 | 235.4692 | 0.2864361 | 186.2752 | 245.0989 | 0.2869534 | 171.9019 | 226.1867 | 0.2864369 | 178.6423 | 235.0556 | 0.2862777 | 175.1611 | 230.4752 | 0.2864435 | 171.4279 | 225.563 | 0.2864326 | 180.631 | 237.6724
0.2886126 | 169.4647 | 222.9799 | 0.2879338 | 172.3913 | 226.8306 | 0.2879276 | 180.5896 | 237.6179 | 0.2881131 | 179.9357 | 236.7575 | 0.288113 | 187.2646 | 246.4008 | 0.288615 | 172.8722 | 227.4635 | 0.2880939 | 179.5986 | 236.3139 | 0.2879328 | 176.1422 | 231.766 | 0.2880966 | 172.3869 | 226.8248 | 0.288111 | 181.5957 | 238.9418
0.2902655 | 170.3215 | 224.1072 | 0.2895989 | 173.2968 | 228.0222 | 0.2896014 | 181.6591 | 239.0252 | 0.2897699 | 180.9065 | 238.0348 | 0.2897834 | 188.2991 | 247.762 | 0.2902694 | 173.7725 | 228.6481 | 0.2897655 | 180.5531 | 237.5698 | 0.2896025 | 176.9269 | 232.7986 | 0.2897558 | 173.3749 | 228.1249 | 0.2897867 | 182.5448 | 240.1905
0.2919375 | 171.1436 | 225.1889 | 0.2912787 | 174.252 | 229.279 | 0.2912818 | 182.6206 | 240.2902 | 0.2914339 | 181.8363 | 239.2583 | 0.2914395 | 189.4596 | 249.289 | 0.2919281 | 174.7144 | 229.8874 | 0.2914444 | 181.4347 | 238.7298 | 0.2912853 | 177.8996 | 234.0784 | 0.2914364 | 174.4724 | 229.569 | 0.2914534 | 183.5175 | 241.4705
0.2936168 | 171.9788 | 226.2879 | 0.2929538 | 175.2464 | 230.5873 | 0.2929486 | 183.5987 | 241.5772 | 0.2931081 | 182.9081 | 240.6685 | 0.2930955 | 190.5742 | 250.7556 | 0.2936024 | 175.6369 | 231.1012 | 0.2931127 | 182.3955 | 239.9941 | 0.2929564 | 178.7132 | 235.1489 | 0.2931158 | 175.4845 | 230.9007 | 0.2931067 | 184.4792 | 242.7357
0.2952807 | 172.8665 | 227.4559 | 0.2946197 | 176.1741 | 231.8081 | 0.2946064 | 184.5909 | 242.8827 | 0.294791 | 183.8391 | 241.8936 | 0.2947663 | 191.5856 | 252.0863 | 0.2952816 | 176.6223 | 232.3977 | 0.2947747 | 183.359 | 241.2618 | 0.2946154 | 179.7776 | 236.5494 | 0.2947849 | 176.4214 | 232.1334 | 0.2947645 | 185.3598 | 243.8945
0.2969367 | 173.7237 | 228.5838 | 0.2962756 | 177.1742 | 233.1239 | 0.2962648 | 185.6062 | 244.2186 | 0.2964586 | 184.8959 | 243.2841 | 0.2964416 | 192.5397 | 253.3417 | 0.2969488 | 177.453 | 233.4908 | 0.2964292 | 184.3362 | 242.5476 | 0.2962711 | 180.7923 | 237.8846 | 0.2964475 | 177.4551 | 233.4936 | 0.2964409 | 186.2652 | 245.0857
0.2985905 | 174.7086 | 229.8797 | 0.2979366 | 178.1579 | 234.4182 | 0.2979381 | 186.6033 | 245.5307 | 0.2981093 | 185.8561 | 244.5475 | 0.2981139 | 193.507 | 254.6145 | 0.2986075 | 178.4454 | 234.7965 | 0.2981001 | 185.2771 | 243.7857 | 0.2979347 | 181.9291 | 239.3804 | 0.2981026 | 178.4449 | 234.7959 | 0.2981122 | 187.2863 | 246.4293
0.3002613 | 175.7234 | 231.215 | 0.2996125 | 179.0892 | 235.6437 | 0.2996203 | 187.708 | 246.9842 | 0.2997696 | 186.8532 | 245.8595 | 0.299777 | 194.5815 | 256.0283 | 0.3002647 | 179.3837 | 236.0311 | 0.2997806 | 186.2207 | 245.0272 | 0.2996101 | 182.736 | 240.4421 | 0.2997761 | 179.2966 | 235.9166 | 0.2997816 | 188.1524 | 247.5689
0.3019445 | 176.6218 | 232.3971 | 0.3012887 | 179.9643 | 236.7951 | 0.3012913 | 188.7674 | 248.3782 | 0.3014434 | 187.6765 | 246.9427 | 0.3014312 | 195.4814 | 257.2124 | 0.3019376 | 180.4022 | 237.3713 | 0.301454 | 187.2848 | 246.4273 | 0.3012871 | 183.6349 | 241.6248 | 0.3014567 | 180.1873 | 237.0886 | 0.3014349 | 189.0766 | 248.785
0.3036143 | 177.628 | 233.721 | 0.302951 | 180.9844 | 238.1374 | 0.3029471 | 189.7444 | 249.6637 | 0.30312 | 188.632 | 248.2 | 0.3031002 | 196.5596 | 258.6311 | 0.3036206 | 181.3506 | 238.6192 | 0.3031172 | 188.2575 | 247.7073 | 0.3029419 | 184.6899 | 243.013 | 0.3031259 | 181.099 | 238.2881 | 0.3030923 | 190.1232 | 250.1621
0.3052748 | 178.653 | 235.0698 | 0.3046053 | 181.95 | 239.4079 | 0.3046024 | 190.7451 | 250.9804 | 0.3047816 | 189.5983 | 249.4715 | 0.3047791 | 197.6638 | 260.084 | 0.3052919 | 182.3919 | 239.9894 | 0.3047677 | 189.229 | 248.9855 | 0.3045996 | 185.4792 | 244.0516 | 0.3047811 | 182.1167 | 239.6273 | 0.3047677 | 191.1833 | 251.557
0.3069353 | 179.5208 | 236.2116 | 0.3062635 | 182.8979 | 240.6551 | 0.3062722 | 191.7001 | 252.2369 | 0.3064323 | 190.49 | 250.6448 | 0.3064556 | 198.661 | 261.3961 | 0.3069498 | 183.3902 | 241.3028 | 0.3064359 | 190.2458 | 250.3234 | 0.3062657 | 186.3424 | 245.1874 | 0.3064293 | 183.1518 | 240.9893 | 0.3064438 | 192.1728 | 252.8589
0.3086068 | 180.5047 | 237.5061 | 0.3079371 | 183.8151 | 241.8619 | 0.307949 | 192.6216 | 253.4494 | 0.3080926 | 191.4222 | 251.8714 | 0.3081217 | 199.5131 | 262.5173 | 0.3086055 | 184.3767 | 242.6009 | 0.3081135 | 191.2873 | 251.6938 | 0.3079427 | 187.367 | 246.5356 | 0.3081027 | 184.2258 | 242.4023 | 0.3081117 | 193.17 | 254.1711
0.3102885 | 181.4008 | 238.6853 | 0.3096144 | 184.8219 | 243.1867 | 0.3096131 | 193.6002 | 254.7372 | 0.3097663 | 192.4508 | 253.2248 | 0.3097702 | 200.513 | 263.8329 | 0.3102726 | 185.2665 | 243.7717 | 0.3097828 | 192.2797 | 252.9996 | 0.3096141 | 188.3496 | 247.8284 | 0.3097861 | 185.3278 | 243.8524 | 0.3097717 | 194.1225 | 255.4244
0.3119589 | 182.2621 | 239.8185 | 0.3112821 | 185.7334 | 244.3861 | 0.311273 | 194.535 | 255.9671 | 0.3114504 | 193.414 | 254.492 | 0.3114353 | 201.451 | 265.0671 | 0.3119528 | 186.1796 | 244.9731 | 0.3114423 | 193.2339 | 254.2551 | 0.3112757 | 189.1855 | 248.9283 | 0.3114513 | 186.3209 | 245.159 | 0.3114295 | 195.0789 | 256.6828
0.313616 | 183.0516 | 240.8574 | 0.3129359 | 186.6059 | 245.5341 | 0.3129241 | 195.4905 | 257.2243 | 0.3131168 | 194.3633 | 255.7412 | 0.3131108 | 202.46 | 266.3948 | 0.3136157 | 187.1026 | 246.1876 | 0.3130923 | 194.2855 | 255.6389 | 0.3129345 | 190.2396 | 250.3153 | 0.3131096 | 187.1673 | 246.2727 | 0.3131024 | 195.9757 | 257.8627
0.3152694 | 184.0332 | 242.1489 | 0.3145917 | 187.4939 | 246.7025 | 0.3145959 | 196.4224 | 258.4505 | 0.3147743 | 195.3513 | 257.0411 | 0.3147849 | 203.582 | 267.871 | 0.3152739 | 188.024 | 247.4 | 0.3147596 | 195.2589 | 256.9195 | 0.3145973 | 191.1703 | 251.5398 | 0.314769 | 188.0421 | 247.4239 | 0.3147826 | 196.8213 | 258.9754
0.3169348 | 184.9701 | 243.3817 | 0.3162721 | 188.4929 | 248.017 | 0.3162769 | 197.4067 | 259.7456 | 0.3164349 | 196.3623 | 258.3714 | 0.3164449 | 204.6873 | 269.3254 | 0.3169266 | 188.9078 | 248.5629 | 0.3164419 | 196.336 | 258.3369 | 0.3162767 | 192.1226 | 252.7929 | 0.3164404 | 188.8864 | 248.5348 | 0.3164574 | 197.81 | 260.2763
0.3186108 | 185.8864 | 244.5874 | 0.3179476 | 189.3868 | 249.1931 | 0.3179501 | 198.3831 | 261.0304 | 0.3181148 | 197.3958 | 259.7313 | 0.3180929 | 205.7421 | 270.7132 | 0.3185972 | 189.9451 | 249.9277 | 0.3181126 | 197.1866 | 259.4561 | 0.3179578 | 192.997 | 253.9434 | 0.3181241 | 189.8328 | 249.7801 | 0.3181139 | 198.8101 | 261.5922
0.3202811 | 186.7735 | 245.7546 | 0.3196167 | 190.3074 | 250.4045 | 0.3196104 | 199.4983 | 262.4978 | 0.3197916 | 198.3833 | 261.0306 | 0.3197576 | 206.8461 | 272.1659 | 0.3202823 | 190.9959 | 251.3104 | 0.319777 | 198.2351 | 260.8356 | 0.3196213 | 193.8774 | 255.1018 | 0.3197923 | 190.7539 | 250.992 | 0.3197674 | 199.6834 | 262.7414
0.3219344 | 187.8566 | 247.1798 | 0.321271 | 191.2639 | 251.663 | 0.3212681 | 200.5095 | 263.8283 | 0.3214599 | 199.3908 | 262.3563 | 0.3214375 | 207.8748 | 273.5195 | 0.3219509 | 192.0226 | 252.6614 | 0.3214358 | 199.0013 | 261.8438 | 0.3212743 | 194.8052 | 256.3227 | 0.3214501 | 191.6917 | 252.2259 | 0.3214362 | 200.6089 | 263.9591
0.3235922 | 188.7133 | 248.307 | 0.3229241 | 192.2653 | 252.9806 | 0.3229386 | 201.5006 | 265.1323 | 0.3231129 | 200.3329 | 263.5959 | 0.3231147 | 208.7523 | 274.674 | 0.3236118 | 193.0917 | 254.068 | 0.3231009 | 200.0748 | 263.2563 | 0.3229356 | 195.7 | 257.5 | 0.3231099 | 192.611 | 253.4355 | 0.3231159 | 201.6435 | 265.3203
0.3252652 | 189.5074 | 249.3518 | 0.3245963 | 193.2131 | 254.2277 | 0.324623 | 202.3942 | 266.3082 | 0.3247668 | 201.2772 | 264.8384 | 0.3247791 | 209.7368 | 275.9695 | 0.3252688 | 194.0452 | 255.3227 | 0.3247875 | 200.9065 | 264.3507 | 0.3246095 | 196.6245 | 258.7164 | 0.3247745 | 193.6772 | 254.8385 | 0.3247798 | 202.477 | 266.4171
0.3269446 | 190.4414 | 250.5808 | 0.3262799 | 194.0105 | 255.277 | 0.3262953 | 203.3789 | 267.6038 | 0.3264412 | 202.1575 | 265.9968 | 0.3264376 | 210.7037 | 277.2417 | 0.3269422 | 194.9557 | 256.5206 | 0.3264572 | 201.86 | 265.6053 | 0.3262831 | 197.5928 | 259.9905 | 0.3264578 | 194.5352 | 255.9674 | 0.3264386 | 203.3697 | 267.5917
0.3286206 | 191.4024 | 251.8452 | 0.3279486 | 194.9402 | 256.5003 | 0.3279477 | 204.2278 | 268.7207 | 0.3281142 | 203.1647 | 267.3219 | 0.3281023 | 211.5819 | 278.3972 | 0.3286237 | 195.8262 | 257.6661 | 0.3281203 | 202.7948 | 266.8353 | 0.3279464 | 198.5539 | 261.2552 | 0.3281248 | 195.6294 | 257.4072 | 0.3280917 | 204.436 | 268.9947
0.3302821 | 192.2675 | 252.9835 | 0.3296102 | 195.8285 | 257.669 | 0.3296034 | 205.1351 | 269.9146 | 0.329781 | 204.0086 | 268.4324 | 0.3297849 | 212.5488 | 279.6695 | 0.3302965 | 196.8914 | 259.0676 | 0.3297719 | 203.9253 | 268.3227 | 0.329595 | 199.4828 | 262.4774 | 0.3297807 | 196.6438 | 258.7418 | 0.3297588 | 205.4948 | 270.3879
0.3319384 | 193.1623 | 254.161 | 0.3312622 | 196.7156 | 258.8363 | 0.3312686 | 206.0378 | 271.1023 | 0.3314327 | 204.9813 | 269.7123 | 0.3314574 | 213.5109 | 280.9354 | 0.3319504 | 197.8287 | 260.3009 | 0.3314335 | 204.8175 | 269.4967 | 0.3312574 | 200.4239 | 263.7156 | 0.3314361 | 197.6667 | 260.0878 | 0.3314434 | 206.414 | 271.5974
0.3336044 | 194.0891 | 255.3803 | 0.3329338 | 197.5787 | 259.972 | 0.3329431 | 207.0621 | 272.4501 | 0.333093 | 205.9547 | 270.993 | 0.3331223 | 214.4342 | 282.1503 | 0.3336036 | 198.8092 | 261.5911 | 0.3331106 | 205.7241 | 270.6896 | 0.3329376 | 201.3512 | 264.9358 | 0.3331049 | 198.5788 | 261.2879 | 0.3331161 | 207.5089 | 273.038
0.3352858 | 194.949 | 256.5119 | 0.3346144 | 198.6514 | 261.3834 | 0.3346132 | 207.9671 | 273.6409 | 0.3347723 | 206.9949 | 272.3617 | 0.3347716 | 215.4054 | 283.4281 | 0.3352701 | 199.734 | 262.8079 | 0.3347781 | 206.67 | 271.9343 | 0.3346137 | 202.2911 | 266.1725 | 0.3347811 | 199.6031 | 262.6356 | 0.3347744 | 208.5211 | 274.3698
0.3369583 | 195.7357 | 257.5469 | 0.336285 | 199.6184 | 262.6558 | 0.33627 | 208.871 | 274.8303 | 0.3364496 | 207.995 | 273.6776 | 0.3364314 | 216.4704 | 284.8295 | 0.3369456 | 200.7626 | 264.1613 | 0.3364393 | 207.5309 | 273.067 | 0.336281 | 203.2471 | 267.4304 | 0.3364509 | 200.4983 | 263.8135 | 0.3364343 | 209.4913 | 275.6464
0.3386138 | 196.6216 | 258.7126 | 0.3379433 | 200.6914 | 264.0676 | 0.3379259 | 209.8011 | 276.0541 | 0.3381222 | 208.9583 | 274.9452 | 0.3381087 | 217.4581 | 286.129 | 0.3386169 | 201.6618 | 265.3445 | 0.3380928 | 208.328 | 274.1158 | 0.3379412 | 204.1564 | 268.6268 | 0.3381146 | 201.444 | 265.0579 | 0.3381051 | 210.3495 | 276.7757
0.3402589 | 197.455 | 259.8092 | 0.3395969 | 201.7003 | 265.3952 | 0.339597 | 210.7808 | 277.3431 | 0.3397812 | 209.9866 | 276.2982 | 0.3397768 | 218.3994 | 287.3677 | 0.3402716 | 202.6391 | 266.6304 | 0.3397586 | 209.2352 | 275.3095 | 0.3396013 | 205.0525 | 269.8059 | 0.3397665 | 202.3269 | 266.2196 | 0.3397886 | 211.3248 | 278.059
0.3419257 | 198.3434 | 260.9781 | 0.3412653 | 202.7227 | 266.7404 | 0.3412791 | 211.7423 | 278.6083 | 0.3414375 | 210.8699 | 277.4604 | 0.3414404 | 219.4366 | 288.7323 | 0.3419261 | 203.6063 | 267.9031 | 0.3414389 | 210.1407 | 276.5009 | 0.3412789 | 205.9471 | 270.983 | 0.341437 | 203.2924 | 267.4901 | 0.3414594 | 212.2061 | 279.2186
0.3436068 | 199.2396 | 262.1574 | 0.3429433 | 203.7392 | 268.0779 | 0.3429548 | 212.7308 | 279.9089 | 0.34311 | 211.7856 | 278.6652 | 0.343097 | 220.4445 | 290.0585 | 0.3435967 | 204.4913 | 269.0675 | 0.3431211 | 211.1999 | 277.8946 | 0.342959 | 206.8732 | 272.2015 | 0.3431146 | 204.2796 | 268.789 | 0.3431141 | 213.1539 | 280.4656
0.3452793 | 200.2576 | 263.4968 | 0.344615 | 204.7161 | 269.3633 | 0.3446174 | 213.7007 | 281.1851 | 0.3447921 | 212.6288 | 279.7747 | 0.3447581 | 221.4728 | 291.4116 | 0.3452794 | 205.435 | 270.3091 | 0.344786 | 212.2631 | 279.2935 | 0.3446262 | 207.7709 | 273.3828 | 0.3447899 | 205.3013 | 270.1333 | 0.3447679 | 213.993 | 281.5697
0.3469425 | 201.1432 | 264.662 | 0.3462736 | 205.6732 | 270.6226 | 0.3462746 | 214.611 | 282.3829 | 0.3464567 | 213.5361 | 280.9686 | 0.3464379 | 222.452 | 292.7 | 0.3469585 | 206.3504 | 271.5137 | 0.3464423 | 213.3712 | 280.7516 | 0.3462769 | 208.6751 | 274.5726 | 0.3464496 | 206.3477 | 271.5102 | 0.3464322 | 215.034 | 282.9395
0.3485956 | 202.0461 | 265.8502 | 0.3479318 | 206.6337 | 271.8865 | 0.3479387 | 215.63 | 283.7236 | 0.3481111 | 214.5351 | 282.283 | 0.3481199 | 223.5462 | 294.1398 | 0.3486209 | 207.2659 | 272.7183 | 0.3481034 | 214.2938 | 281.9655 | 0.3479346 | 209.6546 | 275.8614 | 0.3481018 | 207.4016 | 272.8968 | 0.3481121 | 215.9332 | 284.1226
0.3502605 | 202.9099 | 266.9866 | 0.349602 | 207.6058 | 273.1656 | 0.3496188 | 216.5331 | 284.912 | 0.3497608 | 215.4946 | 283.5456 | 0.3497868 | 224.6149 | 295.5459 | 0.3502749 | 208.2593 | 274.0254 | 0.3497804 | 215.3454 | 283.3492 | 0.3496071 | 210.5842 | 277.0845 | 0.3497633 | 208.4132 | 274.2279 | 0.3497792 | 216.8837 | 285.3733
0.3519405 | 203.8704 | 268.2505 | 0.3512839 | 208.5519 | 274.4104 | 0.3512931 | 217.4232 | 286.0832 | 0.3514283 | 216.5345 | 284.9138 | 0.3514434 | 225.6066 | 296.8508 | 0.3519416 | 209.3382 | 275.445 | 0.3514604 | 216.2405 | 284.527 | 0.3512802 | 211.575 | 278.3882 | 0.3514456 | 209.3604 | 275.4742 | 0.3514365 | 217.8812 | 286.6858
0.3536153 | 204.672 | 269.3052 | 0.3529572 | 209.4183 | 275.5504 | 0.3529489 | 218.4071 | 287.3777 | 0.3531134 | 217.5447 | 286.2431 | 0.3531028 | 226.5047 | 298.0325 | 0.3536177 | 210.241 | 276.633 | 0.3531161 | 217.1499 | 285.7236 | 0.3529443 | 212.5534 | 279.6756 | 0.3531224 | 210.2296 | 276.6179 | 0.3530948 | 218.9142 | 288.045
0.3552845 | 205.6129 | 270.5433 | 0.3546163 | 210.2598 | 276.6577 | 0.3545972 | 219.5273 | 288.8518 | 0.3547829 | 218.6094 | 287.6439 | 0.3547772 | 227.4637 | 299.2943 | 0.3552922 | 211.1945 | 277.8875 | 0.3547676 | 218.0183 | 286.8662 | 0.354599 | 213.6136 | 281.0705 | 0.3547854 | 211.0278 | 277.6682 | 0.3547629 | 219.6924 | 289.0689
0.3569387 | 206.5392 | 271.762 | 0.3562699 | 210.9937 | 277.6233 | 0.3562588 | 220.5429 | 290.1881 | 0.3564427 | 219.5176 | 288.839 | 0.3564578 | 228.4767 | 300.6273 | 0.3569517 | 211.9232 | 278.8463 | 0.3564242 | 219.02 | 288.1842 | 0.3562561 | 214.5054 | 282.2439 | 0.3564376 | 211.9273 | 278.8517 | 0.356442 | 220.6195 | 290.2888
0.3586033 | 207.454 | 272.9658 | 0.3579353 | 211.7876 | 278.6678 | 0.3579397 | 221.6559 | 291.6525 | 0.3580955 | 220.5376 | 290.181 | 0.3581231 | 229.3767 | 301.8114 | 0.3585983 | 212.8408 | 280.0536 | 0.3580995 | 219.9743 | 289.4399 | 0.3579394 | 215.3773 | 283.3911 | 0.3580989 | 212.8655 | 280.0862 | 0.3581189 | 221.5138 | 291.4655
0.3602814 | 208.3597 | 274.1575 | 0.3596128 | 212.6847 | 279.8483 | 0.3596151 | 222.6464 | 292.9558 | 0.359765 | 221.49 | 291.4342 | 0.3597711 | 230.3533 | 303.0964 | 0.3602611 | 213.766 | 281.271 | 0.3597792 | 221.0208 | 290.8168 | 0.3596176 | 216.3033 | 284.6096 | 0.3597799 | 213.9017 | 281.4496 | 0.3597836 | 222.3429 | 292.5564
0.3619515 | 209.253 | 275.3329 | 0.3612847 | 213.6236 | 281.0837 | 0.3612791 | 223.6154 | 294.2309 | 0.3614471 | 222.4944 | 292.7557 | 0.3614223 | 231.4725 | 304.569 | 0.361939 | 214.6797 | 282.4734 | 0.361444 | 221.9461 | 292.0344 | 0.3612889 | 217.275 | 285.8882 | 0.3614558 | 214.9718 | 282.8577 | 0.361439 | 223.2427 | 293.7404
0.3636123 | 210.0944 | 276.44 | 0.3629461 | 214.5563 | 282.3109 | 0.3629313 | 224.5537 | 295.4654 | 0.3631204 | 223.4617 | 294.0286 | 0.3630969 | 232.5303 | 305.9609 | 0.3636156 | 215.6586 | 283.7614 | 0.3631002 | 222.8752 | 293.2568 | 0.3629469 | 218.1151 | 286.9935 | 0.3631197 | 216.097 | 284.3381 | 0.363106 | 224.2108 | 295.0142
0.3652618 | 210.9949 | 277.6249 | 0.3645964 | 215.6541 | 283.7553 | 0.3645945 | 225.3786 | 296.5508 | 0.3647825 | 224.3781 | 295.2344 | 0.3647783 | 233.4496 | 307.1705 | 0.3652807 | 216.8051 | 285.2699 | 0.36476 | 223.7645 | 294.4269 | 0.3646021 | 218.9906 | 288.1455 | 0.3647733 | 217.0505 | 285.5927 | 0.3647832 | 225.1339 | 296.2288
0.3669238 | 211.911 | 278.8303 | 0.36626 | 216.6827 | 285.1088 | 0.366275 | 226.2562 | 297.7055 | 0.3664415 | 225.4005 | 296.5797 | 0.3664477 | 234.5156 | 308.5732 | 0.3669314 | 217.8164 | 286.6006 | 0.3664351 | 224.7993 | 295.7886 | 0.366274 | 220.0265 | 289.5086 | 0.3664308 | 218.0581 | 286.9186 | 0.3664564 | 226.1441 | 297.5581
0.3686043 | 212.716 | 279.8895 | 0.3679388 | 217.6226 | 286.3455 | 0.3679515 | 227.3029 | 299.0828 | 0.3681069 | 226.3601 | 297.8423 | 0.3681022 | 235.5924 | 309.99 | 0.3685958 | 218.7499 | 287.8288 | 0.3681145 | 225.666 | 296.9289 | 0.3679594 | 220.9895 | 290.7757 | 0.3681098 | 218.9159 | 288.0472 | 0.3681171 | 227.2292 | 298.9859
0.3702775 | 213.6068 | 281.0616 | 0.3696126 | 218.6032 | 287.6358 | 0.3696191 | 228.3115 | 300.4099 | 0.3697831 | 227.3032 | 299.0832 | 0.3697603 | 236.505 | 311.1908 | 0.370274 | 219.7333 | 289.1227 | 0.3697851 | 226.7149 | 298.309 | 0.3696236 | 221.8903 | 291.9609 | 0.3697827 | 219.8175 | 289.2335 | 0.369764 | 228.244 | 300.3211
0.3719431 | 214.4259 | 282.1393 | 0.3712811 | 219.5268 | 288.851 | 0.3712727 | 229.2933 | 301.7017 | 0.3714544 | 228.3463 | 300.4556 | 0.3714323 | 237.477 | 312.4697 | 0.3719501 | 220.7318 | 290.4366 | 0.3714428 | 227.7565 | 299.6795 | 0.3712756 | 222.9185 | 293.3138 | 0.37145 | 220.722 | 290.4237 | 0.3714224 | 229.3301 | 301.7501
0.3735991 | 215.3261 | 283.3238 | 0.3729369 | 220.4705 | 290.0927 | 0.3729371 | 230.3558 | 303.0997 | 0.3731113 | 229.3763 | 301.8109 | 0.3731135 | 238.4917 | 313.8048 | 0.3736194 | 221.6759 | 291.6788 | 0.3731035 | 228.7935 | 301.0441 | 0.3729243 | 223.956 | 294.6789 | 0.3731053 | 221.6902 | 291.6976 | 0.3731033 | 230.3228 | 303.0564
0.375259 | 216.1726 | 284.4376 | 0.3745986 | 221.5232 | 291.4779 | 0.3746142 | 231.2912 | 304.3305 | 0.3747627 | 230.3022 | 303.0292 | 0.3747844 | 239.4178 | 315.0234 | 0.3752762 | 222.5775 | 292.8652 | 0.3747773 | 229.7248 | 302.2695 | 0.3745967 | 224.8752 | 295.8884 | 0.3747708 | 222.6618 | 292.9761 | 0.3747799 | 231.3164 | 304.3637
0.3769393 | 217.0476 | 285.589 | 0.376275 | 222.4656 | 292.7179 | 0.3762863 | 232.1898 | 305.5129 | 0.3764276 | 231.2118 | 304.226 | 0.3764449 | 240.2985 | 316.1823 | 0.3769384 | 223.454 | 294.0185 | 0.3764541 | 230.7142 | 303.5713 | 0.3762805 | 225.8149 | 297.1248 | 0.3764518 | 223.6716 | 294.3047 | 0.3764444 | 232.272 | 305.6211
0.378617 | 217.9609 | 286.7906 | 0.3779574 | 223.5433 | 294.1359 | 0.3779477 | 233.1418 | 306.7656 | 0.3781055 | 232.1191 | 305.4198 | 0.3781053 | 241.2433 | 317.4254 | 0.3786171 | 224.3209 | 295.1591 | 0.3781145 | 231.5661 | 304.6923 | 0.3779473 | 226.7387 | 298.3404 | 0.3781282 | 224.7036 | 295.6627 | 0.3780986 | 233.2526 | 306.9113
0.3802825 | 218.9247 | 288.0588 | 0.3796198 | 224.5765 | 295.4953 | 0.3795965 | 234.0634 | 307.9781 | 0.3797823 | 232.9298 | 306.4865 | 0.3797755 | 242.203 | 318.6882 | 0.3802896 | 225.1857 | 296.2969 | 0.3797657 | 232.4747 | 305.8878 | 0.3796069 | 227.6816 | 299.581 | 0.3797956 | 225.7115 | 296.9888 | 0.3797603 | 234.121 | 308.054
0.381939 | 219.8671 | 289.2988 | 0.3812678 | 225.5596 | 296.7889 | 0.3812575 | 235.0026 | 309.2139 | 0.3814409 | 233.8192 | 307.6569 | 0.3814538 | 243.1854 | 319.9808 | 0.3819485 | 226.1511 | 297.5672 | 0.3814243 | 233.4263 | 307.1399 | 0.3812611 | 228.6524 | 300.8584 | 0.3814479 | 226.7998 | 298.4208 | 0.3814393 | 235.0769 | 309.3117
0.3835931 | 220.7138 | 290.4129 | 0.382926 | 226.3862 | 297.8765 | 0.3829342 | 236.0298 | 310.5655 | 0.3830989 | 234.6839 | 308.7945 | 0.3831185 | 244.2101 | 321.3291 | 0.3835988 | 227.125 | 298.8487 | 0.383098 | 234.3506 | 308.356 | 0.3829298 | 229.6177 | 302.1286 | 0.3831038 | 227.707 | 299.6144 | 0.3831155 | 236.0459 | 310.5867
0.3852689 | 221.7352 | 291.7568 | 0.3846022 | 227.3777 | 299.1811 | 0.3846119 | 236.9331 | 311.754 | 0.3847636 | 235.6823 | 310.1083 | 0.3847706 | 245.3094 | 322.7756 | 0.3852591 | 228.1286 | 300.1692 | 0.3847755 | 235.3554 | 309.6782 | 0.3846135 | 230.5438 | 303.3471 | 0.3847802 | 228.7157 | 300.9417 | 0.3847836 | 236.9816 | 311.8179
0.3869494 | 222.6449 | 292.9538 | 0.3862774 | 228.1711 | 300.2251 | 0.3862767 | 237.9617 | 313.1076 | 0.3864438 | 236.6615 | 311.3967 | 0.3864251 | 246.3593 | 324.1569 | 0.386938 | 229.1097 | 301.4601 | 0.3864464 | 236.3618 | 311.0024 | 0.3862859 | 231.4152 | 304.4936 | 0.3864538 | 229.6214 | 302.1334 | 0.3864384 | 237.8618 | 312.9761
0.3886176 | 223.5917 | 294.1996 | 0.3879372 | 229.0048 | 301.3221 | 0.387936 | 238.9808 | 314.4484 | 0.388121 | 237.6541 | 312.7028 | 0.3880952 | 247.4161 | 325.5475 | 0.3886128 | 230.0237 | 302.6628 | 0.3881018 | 237.3633 | 312.3201 | 0.3879461 | 232.2344 | 305.5715 | 0.38812 | 230.5564 | 303.3637 | 0.3881016 | 238.86 | 314.2894
0.3902728 | 224.4744 | 295.3611 | 0.3895907 | 229.924 | 302.5315 | 0.3895926 | 239.9756 | 315.7574 | 0.3897832 | 238.6631 | 314.0304 | 0.3897761 | 248.4697 | 326.9339 | 0.3902786 | 230.9041 | 303.8212 | 0.3897575 | 238.3682 | 313.6423 | 0.3896049 | 233.1176 | 306.7337 | 0.3897721 | 231.3975 | 304.4704 | 0.389779 | 239.8365 | 315.5744
0.3919284 | 225.4977 | 296.7075 | 0.3912569 | 230.8633 | 303.7674 | 0.3912704 | 240.9092 | 316.9857 | 0.391439 | 239.6985 | 315.3927 | 0.3914492 | 249.465 | 328.2434 | 0.3919363 | 231.7712 | 304.9621 | 0.3914322 | 239.4228 | 315.03 | 0.3912746 | 234.1044 | 308.0321 | 0.3914284 | 232.3868 | 305.7721 | 0.3914524 | 240.792 | 316.8316
0.3936036 | 226.3833 | 297.8727 | 0.3929341 | 231.7363 | 304.9162 | 0.3929496 | 241.986 | 318.4026 | 0.3930996 | 240.6834 | 316.6887 | 0.393103 | 250.4045 | 329.4797 | 0.3935947 | 232.8039 | 306.321 | 0.3931133 | 240.3932 | 316.3068 | 0.3929554 | 235.0439 | 309.2683 | 0.393102 | 233.2865 | 306.9559 | 0.3931116 | 241.6623 | 317.9768
0.3952826 | 227.3816 | 299.1863 | 0.3946131 | 232.6303 | 306.0925 | 0.3946176 | 242.941 | 319.6593 | 0.3947708 | 241.6763 | 317.9952 | 0.3947599 | 251.4471 | 330.8514 | 0.395271 | 233.7692 | 307.591 | 0.3947835 | 241.3251 | 317.5331 | 0.3946187 | 235.8526 | 310.3324 | 0.3947829 | 234.2192 | 308.1831 | 0.3947634 | 242.5442 | 319.1371
0.3969496 | 228.2323 | 300.3056 | 0.3962815 | 233.6578 | 307.4445 | 0.396275 | 243.895 | 320.9145 | 0.3964541 | 242.7005 | 319.3428 | 0.3964319 | 252.4317 | 332.1469 | 0.3969507 | 234.8368 | 308.9958 | 0.3964431 | 242.2849 | 318.796 | 0.3962726 | 236.7883 | 311.5635 | 0.3964528 | 235.1479 | 309.4052 | 0.3964238 | 243.5036 | 320.3995
0.3986051 | 229.0616 | 301.3969 | 0.3979373 | 234.5649 | 308.6381 | 0.3979289 | 244.916 | 322.2579 | 0.3981192 | 243.6528 | 320.5958 | 0.3981109 | 253.4611 | 333.5014 | 0.3986188 | 235.7753 | 310.2306 | 0.3980949 | 243.2445 | 320.0585 | 0.3979253 | 237.6752 | 312.7305 | 0.3981097 | 236.2161 | 310.8107 | 0.3981005 | 244.5209 | 321.738
0.4002642 | 229.8936 | 302.4915 | 0.3995982 | 235.4906 | 309.856 | 0.3995998 | 245.8673 | 323.5096 | 0.3997698 | 244.7001 | 321.9739 | 0.3997853 | 254.4016 | 334.7389 | 0.4002756 | 236.6768 | 311.4168 | 0.3997644 | 244.1521 | 321.2527 | 0.3995948 | 238.5024 | 313.819 | 0.3997663 | 237.1076 | 311.9837 | 0.3997763 | 245.3911 | 322.8831
0.4019347 | 230.7168 | 303.5748 | 0.4012765 | 236.3641 | 311.0054 | 0.4012825 | 246.7511 | 324.6724 | 0.4014312 | 245.5424 | 323.0822 | 0.4014442 | 255.3597 | 335.9996 | 0.4019318 | 237.5199 | 312.5262 | 0.4014447 | 245.0148 | 322.3878 | 0.4012783 | 239.2825 | 314.8454 | 0.4014404 | 238.0457 | 313.218 | 0.4014422 | 246.3131 | 324.0962
0.4036132 | 231.5579 | 304.6815 | 0.4029532 | 237.4793 | 312.4728 | 0.4029526 | 247.6273 | 325.8254 | 0.403108 | 246.4922 | 324.3318 | 0.4030985 | 256.2887 | 337.222 | 0.4035999 | 238.6201 | 313.9739 | 0.4031158 | 245.9769 | 323.6538 | 0.4029468 | 240.3772 | 316.2857 | 0.4031231 | 238.9704 | 314.4348 | 0.4031014 | 247.248 | 325.3263
0.4052792 | 232.4381 | 305.8396 | 0.4046215 | 238.3779 | 313.6552 | 0.4046088 | 248.5156 | 326.9943 | 0.4047848 | 247.4555 | 325.5994 | 0.4047621 | 257.1953 | 338.4149 | 0.4052824 | 239.4574 | 315.0755 | 0.4047775 | 246.939 | 324.9198 | 0.4046056 | 241.2859 | 317.4814 | 0.4047936 | 239.9225 | 315.6875 | 0.4047591 | 248.2679 | 326.6683
0.406938 | 233.3744 | 307.0716 | 0.4062739 | 239.3604 | 314.9478 | 0.4062639 | 249.4014 | 328.1598 | 0.4064507 | 248.4475 | 326.9046 | 0.4064409 | 258.183 | 339.7144 | 0.4069521 | 240.3639 | 316.2683 | 0.4064312 | 247.7668 | 326.009 | 0.4062597 | 242.2837 | 318.7943 | 0.4064485 | 240.8266 | 316.8771 | 0.4064357 | 249.2194 | 327.9202
0.408599 | 234.2492 | 308.2226 | 0.407926 | 240.2512 | 316.12 | 0.4079363 | 250.3127 | 329.3588 | 0.4081065 | 249.3533 | 328.0965 | 0.4081175 | 259.2909 | 341.1722 | 0.4086098 | 241.4053 | 317.6385 | 0.4080984 | 248.6863 | 327.2188 | 0.4079292 | 243.1631 | 319.9515 | 0.4080988 | 241.7859 | 318.1394 | 0.4081147 | 250.2006 | 329.2113
0.4102738 | 235.1826 | 309.4508 | 0.4096003 | 241.2052 | 317.3753 | 0.4096178 | 251.2662 | 330.6134 | 0.4097633 | 250.4151 | 329.4936 | 0.4097816 | 260.3284 | 342.5374 | 0.4102669 | 242.3679 | 318.9052 | 0.4097799 | 249.6704 | 328.5137 | 0.4096093 | 244.1694 | 321.2756 | 0.4097677 | 242.7829 | 319.4512 | 0.4097824 | 251.187 | 330.5092
0.411956 | 236.0841 | 310.637 | 0.4112774 | 242.1135 | 318.5704 | 0.4112868 | 252.1304 | 331.7506 | 0.4114429 | 251.2735 | 330.623 | 0.4114336 | 261.2654 | 343.7703 | 0.411938 | 243.2496 | 320.0652 | 0.4114482 | 250.652 | 329.8052 | 0.4112838 | 245.0617 | 322.4496 | 0.4114492 | 243.8521 | 320.858 | 0.4114394 | 252.1683 | 331.8004
0.4136246 | 236.9699 | 311.8025 | 0.4129443 | 243.0839 | 319.8472 | 0.4129404 | 253.0907 | 333.0141 | 0.4131156 | 252.187 | 331.8251 | 0.4130978 | 262.2624 | 345.0821 | 0.4136208 | 244.1974 | 321.3124 | 0.4131089 | 251.5146 | 330.9402 | 0.4129489 | 245.9512 | 323.62 | 0.4131132 | 244.801 | 322.1066 | 0.4130951 | 253.0416 | 332.9495
0.4152796 | 237.8511 | 312.962 | 0.4146035 | 244.0282 | 321.0898 | 0.4145969 | 253.9069 | 334.088 | 0.4147807 | 253.0702 | 332.9871 | 0.4147797 | 263.226 | 346.35 | 0.4152848 | 245.1266 | 322.5351 | 0.4147635 | 252.5233 | 332.2675 | 0.4146008 | 246.8489 | 324.8012 | 0.4147691 | 245.7096 | 323.3021 | 0.4147642 | 253.9108 | 334.0931
0.4169363 | 238.7384 | 314.1295 | 0.4162586 | 245.1178 | 322.5235 | 0.4162698 | 254.8933 | 335.386 | 0.4164384 | 253.9905 | 334.198 | 0.416451 | 264.1962 | 347.6265 | 0.4169419 | 246.102 | 323.8184 | 0.4164313 | 253.4299 | 333.4603 | 0.4162618 | 247.7507 | 325.9877 | 0.4164268 | 246.6895 | 324.5914 | 0.4164475 | 254.8786 | 335.3666
0.4186037 | 239.4783 | 315.103 | 0.4179378 | 246.1055 | 323.823 | 0.4179469 | 255.9038 | 336.7155 | 0.4181021 | 254.8505 | 335.3296 | 0.4181135 | 265.2443 | 349.0057 | 0.4185949 | 247.0049 | 325.0064 | 0.41811 | 254.4096 | 334.7495 | 0.4179413 | 248.5828 | 327.0827 | 0.4181 | 247.6538 | 325.8603 | 0.4181161 | 255.791 | 336.5671
0.4202799 | 240.2304 | 316.0927 | 0.4196158 | 246.8791 | 324.8409 | 0.4196151 | 257.0409 | 338.2117 | 0.4197792 | 255.9625 | 336.7928 | 0.4197676 | 266.3464 | 350.4558 | 0.4202693 | 247.8993 | 326.1833 | 0.4197793 | 255.3265 | 335.956 | 0.4196197 | 249.4807 | 328.2641 | 0.4197809 | 248.5569 | 327.0486 | 0.4197752 | 256.7188 | 337.7879
0.4219465 | 241.1091 | 317.2488 | 0.4212867 | 247.7422 | 325.9766 | 0.4212735 | 258.0812 | 339.5806 | 0.4214548 | 256.9621 | 338.1081 | 0.421431 | 267.3947 | 351.8352 | 0.4219498 | 248.8737 | 327.4654 | 0.4214403 | 256.2939 | 337.2289 | 0.4212828 | 250.3917 | 329.4628 | 0.4214521 | 249.5732 | 328.3858 | 0.4214303 | 257.6896 | 339.0653
0.4236013 | 241.9776 | 318.3916 | 0.4229435 | 248.5667 | 327.0614 | 0.4229348 | 259.1595 | 340.9993 | 0.4231257 | 258.0121 | 339.4896 | 0.4231109 | 268.3459 | 353.0868 | 0.4236162 | 250.0614 | 329.0282 | 0.4231006 | 257.2675 | 338.5099 | 0.4229336 | 251.2377 | 330.5759 | 0.4231111 | 250.637 | 329.7855 | 0.4231035 | 258.7581 | 340.4712
0.4252571 | 242.9308 | 319.6459 | 0.4246014 | 249.3473 | 328.0885 | 0.4246066 | 260.062 | 342.1869 | 0.4247796 | 259.0186 | 340.8139 | 0.4247809 | 269.3398 | 354.3945 | 0.4252762 | 251.0035 | 330.2678 | 0.4247672 | 258.2294 | 339.7756 | 0.4245981 | 252.172 | 331.8052 | 0.4247712 | 251.548 | 330.9842 | 0.4247819 | 259.6874 | 341.6939
0.426926 | 243.949 | 320.9856 | 0.4262722 | 250.2121 | 329.2264 | 0.4262916 | 260.9424 | 343.3453 | 0.4264366 | 260.0073 | 342.1149 | 0.4264422 | 270.313 | 355.675 | 0.4269349 | 252.0635 | 331.6625 | 0.4264534 | 259.2118 | 341.0681 | 0.4262758 | 253.1284 | 333.0637 | 0.4264424 | 252.4225 | 332.1349 | 0.4264486 | 260.623 | 342.925
0.4286053 | 245.0239 | 322.3999 | 0.4279499 | 251.2152 | 330.5463 | 0.4279588 | 261.9246 | 344.6376 | 0.4281093 | 260.9937 | 343.4127 | 0.4280995 | 271.3528 | 357.0431 | 0.4286087 | 252.9648 | 332.8484 | 0.4281215 | 260.2672 | 342.4568 | 0.427949 | 254.0673 | 334.2991 | 0.428122 | 253.4429 | 333.4775 | 0.4281066 | 261.6604 | 344.29
0.4302815 | 245.8766 | 323.5218 | 0.4296176 | 252.1482 | 331.774 | 0.4296142 | 262.8445 | 345.8481 | 0.4297855 | 261.8857 | 344.5864 | 0.4297679 | 272.3055 | 358.2967 | 0.4302904 | 253.8267 | 333.9825 | 0.4297841 | 261.2954 | 343.8098 | 0.4296174 | 255.1986 | 335.7876 | 0.4297917 | 254.283 | 334.5829 | 0.4297621 | 262.5797 | 345.4997
0.4319427 | 246.7694 | 324.6966 | 0.4312741 | 253.0319 | 332.9368 | 0.4312697 | 263.7571 | 347.0488 | 0.4314489 | 262.7337 | 345.7022 | 0.4314488 | 273.2907 | 359.593 | 0.431962 | 254.6891 | 335.1172 | 0.4314372 | 262.2335 | 345.0441 | 0.4312676 | 256.2388 | 337.1563 | 0.4314484 | 255.2253 | 335.8227 | 0.4314318 | 263.3951 | 346.5725
0.4335982 | 247.6343 | 325.8346 | 0.4329312 | 253.915 | 334.0987 | 0.4329378 | 264.7607 | 348.3693 | 0.4330999 | 263.6731 | 346.9383 | 0.4331244 | 274.2464 | 360.8505 | 0.4336151 | 255.5737 | 336.2812 | 0.4331011 | 263.2245 | 346.3481 | 0.4329323 | 257.1389 | 338.3407 | 0.4331022 | 256.2623 | 337.1872 | 0.4331133 | 264.4532 | 347.9648
0.4352667 | 248.5241 | 327.0054 | 0.4346018 | 254.914 | 335.4131 | 0.4346135 | 265.8248 | 349.7695 | 0.4347562 | 264.6134 | 348.1755 | 0.4347862 | 275.2417 | 362.1601 | 0.4352695 | 256.5013 | 337.5018 | 0.4347766 | 263.9644 | 347.3216 | 0.4346069 | 258.0922 | 339.595 | 0.4347689 | 257.2642 | 338.5055 | 0.4347783 | 265.3983 | 349.2083
0.4369493 | 249.2687 | 327.9852 | 0.4362812 | 255.8006 | 336.5797 | 0.4362842 | 266.7266 | 350.9561 | 0.4364295 | 265.5895 | 349.4599 | 0.4364381 | 276.1779 | 363.3919 | 0.4369396 | 257.5084 | 338.8269 | 0.4364491 | 264.8087 | 348.4325 | 0.4362815 | 259.0193 | 340.8149 | 0.4364448 | 258.1915 | 339.7257 | 0.4364399 | 266.3415 | 350.4493
0.4386227 | 250.1116 | 329.0942 | 0.4379514 | 256.7651 | 337.8488 | 0.4379396 | 267.762 | 352.3184 | 0.4381106 | 266.5708 | 350.7511 | 0.4381007 | 277.3284 | 364.9058 | 0.4386151 | 258.4374 | 340.0492 | 0.4381077 | 265.742 | 349.6605 | 0.4379468 | 259.767 | 341.7986 | 0.4381171 | 259.221 | 341.0803 | 0.4380969 | 267.2661 | 351.6659
0.4402819 | 250.9698 | 330.2234 | 0.4396078 | 257.69 | 339.0658 | 0.439593 | 268.8156 | 353.7048 | 0.4397832 | 267.5732 | 352.0699 | 0.4397773 | 278.3035 | 366.1888 | 0.4402837 | 259.3834 | 341.2939 | 0.4397631 | 266.7203 | 350.9478 | 0.4396012 | 260.6268 | 342.93 | 0.439777 | 260.058 | 342.1816 | 0.4397706 | 268.2202 | 352.9214
0.4419306 | 251.7709 | 331.2774 | 0.4412593 | 258.7045 | 340.4007 | 0.4412616 | 269.8171 | 355.0226 | 0.4414434 | 268.5504 | 353.3557 | 0.4414492 | 279.3481 | 367.5633 | 0.4419408 | 260.3398 | 342.5524 | 0.441424 | 267.5381 | 352.0238 | 0.4412687 | 261.6177 | 344.2338 | 0.4414347 | 261.0326 | 343.4639 | 0.4414524 | 269.0707 | 354.0404
0.4435975 | 252.6083 | 332.3794 | 0.4429302 | 259.6441 | 341.6369 | 0.4429374 | 270.7668 | 356.2722 | 0.4431002 | 269.5421 | 354.6606 | 0.4431109 | 280.2973 | 368.8123 | 0.443596 | 261.125 | 343.5855 | 0.4431013 | 268.6081 | 353.4317 | 0.4429477 | 262.544 | 345.4526 | 0.443105 | 262.0201 | 344.7633 | 0.4431251 | 270.124 | 355.4263
0.4452777 | 253.5504 | 333.619 | 0.444611 | 260.616 | 342.9158 | 0.4446127 | 271.7864 | 357.6137 | 0.4447711 | 270.3453 | 355.7175 | 0.4447638 | 281.3063 | 370.1399 | 0.4452599 | 262.0683 | 344.8267 | 0.4447791 | 269.5609 | 354.6855 | 0.444622 | 263.4909 | 346.6986 | 0.4447835 | 262.9713 | 346.0148 | 0.4447797 | 271.1053 | 356.7175
0.4469447 | 254.5472 | 334.9305 | 0.4462805 | 261.4359 | 343.9947 | 0.4462795 | 272.6979 | 358.813 | 0.446454 | 271.2909 | 356.9617 | 0.4464218 | 282.1695 | 371.2756 | 0.4469405 | 262.9933 | 346.0438 | 0.4464493 | 270.499 | 355.9198 | 0.4462896 | 264.4048 | 347.9011 | 0.4464579 | 263.8806 | 347.2113 | 0.4464354 | 272.1325 | 358.0691
0.4486047 | 255.4212 | 336.0805 | 0.4479402 | 262.5378 | 345.4444 | 0.4479354 | 273.6591 | 360.0777 | 0.448127 | 272.3159 | 358.3104 | 0.4480986 | 283.1904 | 372.619 | 0.4486162 | 263.8885 | 347.2217 | 0.4481024 | 271.3639 | 357.0578 | 0.4479428 | 265.3461 | 349.1396 | 0.4481219 | 264.916 | 348.5737 | 0.4481029 | 273.1539 | 359.413
0.4502573 | 256.5312 | 337.5411 | 0.4495946 | 263.4835 | 346.6888 | 0.4496001 | 274.5955 | 361.3099 | 0.4497788 | 273.295 | 359.5986 | 0.4497778 | 284.1312 | 373.8568 | 0.4502826 | 264.767 | 348.3776 | 0.4497652 | 272.4157 | 358.4417 | 0.4496037 | 266.2695 | 350.3546 | 0.4497755 | 265.8389 | 349.7881 | 0.4497789 | 274.1085 | 360.6691
0.4519238 | 257.4542 | 338.7556 | 0.4512651 | 264.4128 | 347.9115 | 0.4512803 | 275.5124 | 362.5163 | 0.4514342 | 274.2755 | 360.8888 | 0.451446 | 285.1309 | 375.1722 | 0.451938 | 265.7106 | 349.6192 | 0.4514451 | 273.3483 | 359.6688 | 0.4512761 | 267.1242 | 351.4792 | 0.4514412 | 266.771 | 351.0144 | 0.4514493 | 275.0846 | 361.9534
0.4536076 | 258.3677 | 339.9575 | 0.4529467 | 265.2894 | 349.065 | 0.4529578 | 276.5392 | 363.8673 | 0.4531024 | 275.2314 | 362.1466 | 0.4531071 | 286.1236 | 376.4785 | 0.453601 | 266.5724 | 350.7532 | 0.4531232 | 274.2882 | 360.9055 | 0.4529499 | 267.9893 | 352.6176 | 0.4531177 | 267.7303 | 352.2767 | 0.4531057 | 275.9337 | 363.0706
0.4552826 | 259.2206 | 341.0797 | 0.4546166 | 266.4391 | 350.5778 | 0.4546178 | 277.5298 | 365.1707 | 0.45478 | 276.2456 | 363.4811 | 0.4547644 | 287.1654 | 377.8493 | 0.4552824 | 267.6787 | 352.2088 | 0.4547828 | 275.179 | 362.0776 | 0.4546135 | 268.9632 | 353.8989 | 0.4547915 | 268.8124 | 353.7006 | 0.4547598 | 276.8485 | 364.2743
0.4569502 | 260.0937 | 342.2285 | 0.4562778 | 267.3078 | 351.7208 | 0.4562682 | 278.3795 | 366.2888 | 0.4564472 | 277.2146 | 364.7561 | 0.4564392 | 288.1633 | 379.1622 | 0.4569586 | 268.5268 | 353.3247 | 0.4564363 | 276.2589 | 363.4985 | 0.4562669 | 269.816 | 355.0211 | 0.4564521 | 269.8791 | 355.104 | 0.4564256 | 277.7331 | 365.4383
0.4586053 | 260.8174 | 343.1808 | 0.4579307 | 268.265 | 352.9802 | 0.4579321 | 279.4637 | 367.7153 | 0.4581035 | 278.1364 | 365.9689 | 0.4581212 | 289.1528 | 380.4642 | 0.4586187 | 269.5175 | 354.6282 | 0.4580956 | 277.2254 | 364.7703 | 0.4579247 | 270.6841 | 356.1633 | 0.4581047 | 270.7928 | 356.3063 | 0.4581056 | 278.8174 | 366.8649
0.4602718 | 261.6043 | 344.2162 | 0.4595955 | 269.2367 | 354.2588 | 0.4596103 | 280.5039 | 369.084 | 0.459758 | 279.1664 | 367.3243 | 0.4597875 | 290.2125 | 381.8586 | 0.4602678 | 270.502 | 355.9237 | 0.4597751 | 278.2426 | 366.1087 | 0.4595953 | 271.6614 | 357.4492 | 0.45977 | 271.7835 | 357.6099 | 0.4597797 | 279.6865 | 368.0085
0.4619508 | 262.4829 | 345.3723 | 0.461275 | 270.2647 | 355.6115 | 0.4612798 | 281.3607 | 370.2115 | 0.4614291 | 280.2658 | 368.7708 | 0.4614387 | 291.1593 | 383.1043 | 0.4619332 | 271.4922 | 357.2266 | 0.4614463 | 279.2346 | 367.4139 | 0.4612763 | 272.597 | 358.6803 | 0.4614474 | 272.6583 | 358.7609 | 0.4614442 | 280.7558 | 369.4155
0.4636244 | 263.3367 | 346.4957 | 0.4629449 | 271.0927 | 356.701 | 0.462941 | 282.3062 | 371.4555 | 0.4631142 | 281.3045 | 370.1375 | 0.4630972 | 292.1722 | 384.4371 | 0.4636117 | 272.4143 | 358.4399 | 0.4631073 | 280.1794 | 368.6571 | 0.4629495 | 273.5952 | 359.9937 | 0.4631196 | 273.5483 | 359.932 | 0.4631028 | 281.8031 | 370.7936
0.4652854 | 264.2766 | 347.7323 | 0.4646048 | 272.0122 | 357.9108 | 0.4645934 | 283.3391 | 372.8146 | 0.4647863 | 282.2273 | 371.3517 | 0.4647711 | 293.2085 | 385.8006 | 0.46528 | 273.4031 | 359.7409 | 0.4647602 | 281.0804 | 369.8426 | 0.4646086 | 274.5628 | 361.2668 | 0.4647846 | 274.4309 | 361.0933 | 0.4647692 | 282.8213 | 372.1333
0.4669348 | 265.186 | 348.929 | 0.4662615 | 273.0132 | 359.2278 | 0.4662584 | 284.1861 | 373.9291 | 0.4664491 | 283.0941 | 372.4923 | 0.4664451 | 294.1814 | 387.0808 | 0.4669392 | 274.4152 | 361.0727 | 0.4664239 | 282.0564 | 371.1269 | 0.4662659 | 275.5483 | 362.5636 | 0.4664355 | 275.3399 | 362.2894 | 0.4664465 | 283.7274 | 373.3255
0.4685967 | 266.1536 | 350.2021 | 0.4679241 | 273.9728 | 360.4905 | 0.4679428 | 285.0792 | 375.1042 | 0.4681067 | 284.0535 | 373.7546 | 0.4681102 | 295.0653 | 388.2439 | 0.4685946 | 275.3242 | 362.2687 | 0.4681045 | 282.9825 | 372.3453 | 0.4679387 | 276.4899 | 363.8025 | 0.4680975 | 276.328 | 363.5894 | 0.4681221 | 284.8119 | 374.7524
0.4702731 | 267.0567 | 351.3904 | 0.469601 | 274.9963 | 361.8372 | 0.4696181 | 286.0444 | 376.3743 | 0.4697765 | 284.9736 | 374.9652 | 0.4697651 | 296.0456 | 389.5337 | 0.4702608 | 276.3066 | 363.5613 | 0.4697835 | 283.9743 | 373.6504 | 0.4696225 | 277.5257 | 365.1653 | 0.4697758 | 277.2932 | 364.8595 | 0.4697823 | 285.8251 | 376.0857
0.4719457 | 268.0128 | 352.6484 | 0.471277 | 275.8737 | 362.9917 | 0.4712849 | 287.0107 | 377.6457 | 0.471457 | 285.8961 | 376.1791 | 0.4714242 | 296.948 | 390.721 | 0.4719414 | 277.1303 | 364.6451 | 0.4714499 | 285.0112 | 375.0147 | 0.4712903 | 278.3369 | 366.2328 | 0.4714518 | 278.2857 | 366.1654 | 0.471431 | 286.8022 | 377.3714
0.4736097 | 268.9062 | 353.8239 | 0.4729432 | 276.7807 | 364.1851 | 0.4729425 | 288.037 | 378.996 | 0.4731297 | 286.8653 | 377.4544 | 0.4731004 | 297.8948 | 391.9668 | 0.473621 | 278.1556 | 365.9942 | 0.473109 | 285.9959 | 376.3104 | 0.4729448 | 279.276 | 367.4685 | 0.4731167 | 279.163 | 367.3198 | 0.4730973 | 287.7615 | 378.6335
0.4752682 | 269.8475 | 355.0625 | 0.474599 | 277.7088 | 365.4063 | 0.474606 | 288.9735 | 380.2283 | 0.4747827 | 287.891 | 378.8039 | 0.4747822 | 298.8977 | 393.2864 | 0.4752878 | 279.0249 | 367.138 | 0.4747716 | 286.8147 | 377.3878 | 0.4745978 | 280.1904 | 368.6715 | 0.4747697 | 280.2201 | 368.7106 | 0.4747767 | 288.6789 | 379.8407
0.4769309 | 270.7576 | 356.26 | 0.4762626 | 278.5528 | 366.5168 | 0.4762828 | 289.9977 | 381.5759 | 0.4764343 | 288.8425 | 380.0559 | 0.4764522 | 299.9942 | 394.7292 | 0.476943 | 280.0409 | 368.4749 | 0.4764458 | 287.6489 | 378.4854 | 0.4762707 | 281.1035 | 369.8731 | 0.4764338 | 281.1097 | 369.8812 | 0.476445 | 289.5921 | 381.0422
0.4786095 | 271.6434 | 357.4255 | 0.4779407 | 279.4049 | 367.638 | 0.4779601 | 291.0015 | 382.8967 | 0.478101 | 289.8422 | 381.3713 | 0.4781125 | 301.0544 | 396.1242 | 0.4786096 | 281.0067 | 369.7456 | 0.4781245 | 288.5859375 | 379.7183 | 0.4779474 | 281.977 | 371.0224 | 0.4781128 | 282.0998 | 371.184 | 0.4781046 | 290.4264 | 382.1399
0.480285 | 272.5094 | 358.565 | 0.4796232 | 280.3725 | 368.9112 | 0.4796205 | 292.0208 | 384.238 | 0.4797769 | 290.6551 | 382.4409 | 0.4797709 | 302.0804 | 397.4743 | 0.4802855 | 282.0533 | 371.1228 | 0.4797896 | 289.387 | 380.7724 | 0.479612 | 282.9062 | 372.2449 | 0.4797885 | 283.0529 | 372.438 | 0.4797592 | 291.3185 | 383.3138
0.4819534 | 273.3657 | 359.6917 | 0.4812878 | 281.3835 | 370.2415 | 0.4812705 | 292.9332 | 385.4384 | 0.481451 | 291.5668 | 383.6405 | 0.481443 | 303.025 | 398.7171 | 0.4819607 | 282.968 | 372.3263 | 0.4814416 | 290.237 | 381.8907 | 0.4812703 | 283.7578 | 373.3655 | 0.4814556 | 284.0166 | 373.7061 | 0.4814243 | 292.2967 | 384.6009
0.4836102 | 274.2248 | 360.8221 | 0.4829379 | 282.3151 | 371.4672 | 0.4829285 | 293.9264 | 386.7452 | 0.4831103 | 292.4941 | 384.8607 | 0.4831249 | 304.0136 | 400.0179 | 0.4836235 | 284.0145 | 373.7033 | 0.4830953 | 291.1227 | 383.0562 | 0.4829245 | 284.5566 | 374.4166 | 0.4831055 | 285.0172 | 375.0226 | 0.4831062 | 293.2462 | 385.8502
0.485267 | 275.1119 | 361.9893 | 0.4846007 | 283.3123 | 372.7794 | 0.4846061 | 294.7457 | 387.8233 | 0.4847686 | 293.3049 | 385.9275 | 0.4847914 | 304.8862 | 401.1661 | 0.4852739 | 285.0245 | 375.0322 | 0.4847686 | 292.1067 | 384.3509 | 0.4845972 | 285.4904 | 375.6453 | 0.4847634 | 285.8564 | 376.1268 | 0.4847839 | 294.1924 | 387.0953
0.4869401 | 276.0009 | 363.1591 | 0.4862771 | 284.2374 | 373.9966 | 0.4862806 | 295.6096 | 388.9601 | 0.4864344 | 294.2282 | 387.1424 | 0.4864423 | 305.7874 | 402.3518 | 0.4869315 | 285.9106 | 376.1982 | 0.4864446 | 292.9852 | 385.5068 | 0.486281 | 286.2686 | 376.6692 | 0.4864411 | 286.7825 | 377.3454 | 0.4864522 | 295.2831 | 388.5304
0.4886191 | 276.874 | 364.3079 | 0.4879502 | 285.201 | 375.2645 | 0.4879448 | 296.4298 | 390.0392 | 0.4881134 | 295.2292 | 388.4595 | 0.4880973 | 306.7602 | 403.6318 | 0.4886062 | 286.8182 | 377.3924 | 0.4881117 | 293.9842 | 386.8213 | 0.4879539 | 287.2101 | 377.908 | 0.4881142 | 287.7777 | 378.6549 | 0.4881052 | 296.2123 | 389.753
0.4902848 | 277.9246 | 365.6903 | 0.4896149 | 286.0693 | 376.407 | 0.4896036 | 297.3882 | 391.3003 | 0.4897902 | 296.1675 | 389.6941 | 0.489767 | 307.7555 | 404.9414 | 0.4902818 | 287.6684 | 378.5111 | 0.4897709 | 294.8819 | 388.0025 | 0.4896139 | 288.1541 | 379.1501 | 0.4897804 | 288.745 | 379.9276 | 0.4897721 | 297.1156 | 390.9416
0.4919372 | 278.8562 | 366.9161 | 0.4912629 | 286.8993 | 377.499 | 0.4912638 | 298.3531 | 392.5698 | 0.4914544 | 297.1365 | 390.9691 | 0.4914421 | 308.7 | 406.1843 | 0.4919453 | 288.5444 | 379.6637 | 0.4914285 | 295.9213 | 389.3701 | 0.4912696 | 289.1593 | 380.4728 | 0.4914335 | 289.5814 | 381.0281 | 0.4914479 | 297.993 | 392.0961
0.4935928 | 279.8404 | 368.211 | 0.492925 | 287.8259 | 378.7183 | 0.4929437 | 299.3179 | 393.8393 | 0.4931078 | 298.168 | 392.3263 | 0.4931145 | 309.7194 | 407.5255 | 0.4936041 | 289.4122 | 380.8055 | 0.4931043 | 296.9892 | 390.7752 | 0.4929451 | 290.0656 | 381.6652 | 0.4930926 | 290.7387 | 382.5509 | 0.4931234 | 298.9869 | 393.4039
0.4952678 | 280.7006 | 369.3429 | 0.4946042 | 288.7285 | 379.9059 | 0.4946209 | 300.2667 | 395.0877 | 0.4947684 | 299.0999 | 393.5526 | 0.494773 | 310.7164 | 408.8374 | 0.4952638 | 290.2361 | 381.8896 | 0.4947839 | 297.8738 | 391.9392 | 0.4946263 | 291.0396 | 382.9468 | 0.4947688 | 291.7496 | 383.8811 | 0.4947883 | 299.8706 | 394.5665
0.4969496 | 281.7366 | 370.7061 | 0.496281 | 289.726 | 381.2185 | 0.4962879 | 301.2101 | 396.3291 | 0.4964437 | 300.0984 | 394.8663 | 0.4964308 | 311.7286 | 410.1693 | 0.496944 | 291.158 | 383.1026 | 0.4964531 | 298.8077 | 393.168 | 0.4962917 | 291.8564 | 384.0215 | 0.4964471 | 292.6353 | 385.0464 | 0.496436 | 300.8518 | 395.8577
0.4986161 | 282.5323 | 371.7531 | 0.4979492 | 290.6454 | 382.4282 | 0.4979435 | 302.0786 | 397.4718 | 0.4981217 | 300.9875 | 396.0362 | 0.4981018 | 312.7889 | 411.5644 | 0.4986226 | 292.0819 | 384.3183 | 0.4981141 | 299.7339 | 394.3867 | 0.4979461 | 292.7935 | 385.2545 | 0.4981147 | 293.6462 | 386.3766 | 0.4980982 | 301.8941 | 397.2291
0.5002721 | 283.3567 | 372.8377 | 0.4996077 | 291.5538 | 383.6235 | 0.4996004 | 302.9763 | 398.6531 | 0.499783 | 301.8824 | 397.2137 | 0.49978 | 313.7564 | 412.8374 | 0.500288 | 293.0551 | 385.5988 | 0.499767 | 300.6756 | 395.6258 | 0.4995975 | 293.6576 | 386.3915 | 0.499773 | 294.6884 | 387.7479 | 0.4997726 | 302.9617 | 398.6339
0.5019285 | 284.1908 | 373.9353 | 0.5012666 | 292.3958 | 384.7313 | 0.5012738 | 303.9865 | 399.9823 | 0.5014369 | 302.7715 | 398.3836 | 0.5014555 | 314.664 | 414.0315 | 0.5019472 | 294.0431 | 386.8988 | 0.5014366 | 301.4814 | 396.6861 | 0.5012679 | 294.5132 | 387.5173 | 0.5014336 | 295.532 | 388.8578 | 0.5014445 | 303.9006 | 399.8693
0.5036004 | 285.0258 | 375.0339 | 0.5029457 | 293.2947 | 385.9141 | 0.5029529 | 304.8987 | 401.1825 | 0.5030957 | 303.7367 | 399.6535 | 0.5031176 | 315.6316 | 415.3047 | 0.503602 | 295.0908 | 388.2774 | 0.5031149 | 302.4767 | 397.9956 | 0.5029441 | 295.3601 | 388.6318 | 0.5031064 | 296.5167 | 390.1536 | 0.5031099 | 304.853 | 401.1223
0.5052807 | 285.7279 | 375.9577 | 0.5046239 | 294.1209 | 387.0012 | 0.5046209 | 305.9426 | 402.5561 | 0.5047712 | 304.6247 | 400.822 | 0.5047693 | 316.6114 | 416.5939 | 0.5052765 | 296.0154 | 389.494 | 0.5047859 | 303.4375 | 399.2598 | 0.504617 | 296.2784 | 389.84 | 0.5047902 | 297.4517 | 391.3838 | 0.5047672 | 305.8027 | 402.3719
0.5069448 | 286.6165 | 377.127 | 0.5062909 | 295.1296 | 388.3284 | 0.506272 | 306.9111 | 403.8304 | 0.5064527 | 305.6894 | 402.2229 | 0.5064366 | 317.5277 | 417.7996 | 0.5069529 | 296.8712 | 390.62 | 0.5064406 | 304.4957 | 400.6522 | 0.5062762 | 297.1979 | 391.0499 | 0.5064619 | 298.2976 | 392.4968 | 0.5064284 | 306.764 | 403.6368
0.5086043 | 287.4543 | 378.2294 | 0.5079416 | 296.0943 | 389.5978 | 0.5079255 | 307.8956 | 405.1257 | 0.5081173 | 306.6802 | 403.5266 | 0.5081113 | 318.5574 | 419.1545 | 0.5086201 | 297.6545 | 391.6507 | 0.5080925 | 305.4393 | 401.8938 | 0.5079314 | 298.1645 | 392.3217 | 0.5081164 | 299.2574 | 393.7597 | 0.5081092 | 307.6393 | 404.7885
0.5102597 | 288.2942 | 379.3344 | 0.5095969 | 297.0359 | 390.8367 | 0.5096038 | 308.8595 | 406.3941 | 0.5097678 | 307.6326 | 404.7797 | 0.5097872 | 319.5962 | 420.5213 | 0.5102721 | 298.5441 | 392.8212 | 0.5097644 | 306.3641 | 403.1106 | 0.5096033 | 299.0414 | 393.4755 | 0.5097704 | 300.2635 | 395.0836 | 0.5097842 | 308.5465 | 405.9822
0.5119342 | 289.2751 | 380.6252 | 0.5112697 | 298.0241 | 392.137 | 0.5112866 | 309.8661 | 407.7185 | 0.511432 | 308.5519 | 405.9894 | 0.5114456 | 320.5744 | 421.8085 | 0.5119271 | 299.4612 | 394.028 | 0.5114489 | 307.2732 | 404.3068 | 0.5112833 | 300.0366 | 394.7849 | 0.5114426 | 301.0957 | 396.1786 | 0.5114478 | 309.3835 | 407.0835
0.5136134 | 290.2068 | 381.851 | 0.5129441 | 299.0381 | 393.4711 | 0.5129504 | 310.7587 | 408.8931 | 0.5131081 | 309.4889 | 407.2222 | 0.5130937 | 321.5907 | 423.1456 | 0.5136017 | 300.4442 | 395.3213 | 0.5131164 | 308.2351 | 405.5725 | 0.5129563 | 300.9772 | 396.0227 | 0.5131212 | 302.0963 | 397.4951 | 0.5131104 | 310.3099 | 408.3025
0.515286 | 291.0299 | 382.9341 | 0.5146079 | 299.9036 | 394.61 | 0.5146087 | 311.6875 | 410.1151 | 0.5147823 | 310.3617 | 408.3707 | 0.5147635 | 322.5035 | 424.3468 | 0.5152843 | 301.4765 | 396.6796 | 0.5147755 | 309.2168 | 406.8642 | 0.5146169 | 301.8446 | 397.1639 | 0.5147855 | 303.0666 | 398.7718 | 0.5147663 | 311.1655 | 409.4283
0.5169431 | 291.9686 | 384.1692 | 0.5162619 | 300.9034 | 395.9256 | 0.5162632 | 312.7302 | 411.4871 | 0.5164462 | 311.2241 | 409.5054 | 0.5164441 | 323.4292 | 425.5647 | 0.5169519 | 302.3899 | 397.8814 | 0.516428 | 310.1454 | 408.0861 | 0.5162706 | 302.7464 | 398.3505 | 0.5164425 | 304.0287 | 400.0377 | 0.5164376 | 312.1725 | 410.7532
0.5186012 | 292.8611 | 385.3435 | 0.5179231 | 301.9346 | 397.2823 | 0.5179358 | 313.7177 | 412.7865 | 0.5181025 | 312.2284 | 410.8268 | 0.5181174 | 324.4036 | 426.8468 | 0.51861 | 303.2511 | 399.0146 | 0.5180977 | 311.1402 | 409.395 | 0.5179342 | 303.6862 | 399.5871 | 0.5180939 | 304.935 | 401.2303 | 0.5181165 | 313.1384 | 412.0242
0.5202732 | 293.6716 | 386.41 | 0.519601 | 302.9377 | 398.6022 | 0.5196144 | 314.6634 | 414.0308 | 0.5197614 | 313.1525 | 412.0428 | 0.5197788 | 325.4016 | 428.16 | 0.5202654 | 304.1681 | 400.2211 | 0.519778 | 312.1794 | 410.7623 | 0.5196109 | 304.6191 | 400.8146 | 0.5197676 | 305.9181 | 402.5238 | 0.5197855 | 314.2864 | 413.5347
0.5219478 | 294.5585 | 387.577 | 0.5212809 | 303.8477 | 399.7996 | 0.5212796 | 315.6087 | 415.2747 | 0.5214384 | 314.118 | 413.3132 | 0.5214297 | 326.2507 | 429.2773 | 0.5219346 | 305.1183 | 401.4714 | 0.5214462 | 313.1584 | 412.0505 | 0.5212876 | 305.4808 | 401.9484 | 0.5214503 | 306.7839 | 403.663 | 0.5214398 | 315.2146 | 414.7561
0.5236174 | 295.4379 | 388.7341 | 0.5229509 | 304.7788 | 401.0248 | 0.5229362 | 316.6387 | 416.6299 | 0.5231197 | 315.2697 | 414.8285 | 0.5230956 | 327.2545 | 430.598 | 0.5236146 | 306.0168 | 402.6537 | 0.5231059 | 313.9733 | 413.1228 | 0.522948 | 306.404 | 403.1632 | 0.5231194 | 307.7439 | 404.9262 | 0.5230917 | 316.2254 | 416.0861
0.5252746 | 296.3063 | 389.8768 | 0.5246101 | 305.6877 | 402.2206 | 0.5245962 | 317.4693 | 417.7227 | 0.5247859 | 316.2479 | 416.1157 | 0.5247757 | 328.1963 | 431.8372 | 0.5252824 | 307.0362 | 403.995 | 0.5247629 | 314.9319 | 414.3841 | 0.5245976 | 307.3018 | 404.3445 | 0.5247798 | 308.6698 | 406.1445 | 0.5247668 | 317.0963 | 417.232
0.5269302 | 297.2263 | 391.0872 | 0.5262643 | 306.5608 | 403.3695 | 0.5262686 | 318.3789 | 418.9197 | 0.5264419 | 317.1602 | 417.316 | 0.5264469 | 329.1844 | 433.1374 | 0.5269408 | 307.9693 | 405.2228 | 0.5264293 | 315.85 | 415.5921 | 0.5262648 | 308.1352 | 405.4411 | 0.5264385 | 309.613 | 407.3855 | 0.5264486 | 318.0971 | 418.5488
0.5285996 | 298.0822 | 392.2134 | 0.5279374 | 307.442 | 404.5289 | 0.5279475 | 319.371 | 420.225 | 0.5281019 | 318.2097 | 418.697 | 0.5281111 | 330.0886 | 434.3271 | 0.5285959 | 308.973 | 406.5434 | 0.528109 | 316.6903 | 416.6977 | 0.5279443 | 308.9726 | 406.5429 | 0.5281094 | 310.6191 | 408.7094 | 0.5281157 | 318.9017 | 419.6075
0.5302799 | 298.8813 | 393.2649 | 0.5296213 | 308.3893 | 405.7754 | 0.5296186 | 320.3014 | 421.4492 | 0.5297776 | 319.2443 | 420.0583 | 0.529761 | 331.0798 | 435.6313 | 0.5302654 | 309.8879 | 407.7472 | 0.5297829 | 317.5857 | 417.876 | 0.5296168 | 309.8957 | 407.7575 | 0.5297934 | 311.5868 | 409.9826 | 0.5297745 | 319.8931 | 420.912
0.5319501 | 299.6784 | 394.3137 | 0.5312871 | 309.3572 | 407.049 | 0.5312779 | 321.2277 | 422.668 | 0.5314529 | 320.0416 | 421.1073 | 0.5314291 | 332.1366 | 437.0218 | 0.531948 | 310.9448 | 409.1378 | 0.5314464 | 318.5207 | 419.1062 | 0.5312802 | 310.759 | 408.8934 | 0.5314656 | 312.5477 | 411.2469 | 0.531428 | 320.7293 | 422.0122
0.5336093 | 300.5386 | 395.4456 | 0.5329391 | 310.2036 | 408.1627 | 0.5329356 | 322.2136 | 423.9653 | 0.5331218 | 321.0509 | 422.4354 | 0.5331087 | 333.2881 | 438.537 | 0.5336207 | 311.9391 | 410.4462 | 0.5331023 | 319.5016 | 420.3969 | 0.5329345 | 311.5479 | 409.9315 | 0.5331185 | 313.4493 | 412.4333 | 0.5330998 | 321.7809 | 423.3959
0.5352654 | 301.3517 | 396.5153 | 0.5345873 | 311.1227 | 409.372 | 0.5346065 | 323.1787 | 425.2352 | 0.5347723 | 321.9473 | 423.6148 | 0.534784 | 334.1739 | 439.7025 | 0.5352788 | 312.9636 | 411.7942 | 0.534769 | 320.3554 | 421.5203 | 0.5345974 | 312.6013 | 411.3175 | 0.5347701 | 314.4646 | 413.7693 | 0.5347771 | 322.6606 | 424.5534
0.5369375 | 302.2746 | 397.7298 | 0.5362591 | 311.9939 | 410.5183 | 0.5362824 | 324.114 | 426.4658 | 0.5364302 | 322.7351 | 424.6515 | 0.5364477 | 335.0805 | 440.8954 | 0.5369359 | 313.8213 | 412.9227 | 0.5364477 | 321.3292 | 422.8016 | 0.536276 | 313.4876 | 412.4837 | 0.5364375 | 315.4004 | 415.0006 | 0.5364456 | 323.5969 | 425.7854
0.5386193 | 303.314 | 399.0973 | 0.5379429 | 312.9316 | 411.7521 | 0.5379516 | 325.1123 | 427.7793 | 0.5381036 | 323.7007 | 425.9219 | 0.5381041 | 336.1526 | 442.3061 | 0.5386082 | 314.7597 | 414.1575 | 0.5381188 | 322.3273 | 424.1149 | 0.5379475 | 314.4053 | 413.6911 | 0.5381145 | 316.3392 | 416.2358 | 0.5381032 | 324.5227 | 427.0035
0.5402952 | 304.1992 | 400.2622 | 0.5396132 | 313.9484 | 413.09 | 0.5396104 | 326.0766 | 429.0481 | 0.539781 | 324.6226 | 427.135 | 0.5397683 | 337.096 | 443.5473 | 0.5402837 | 315.618 | 415.2869 | 0.5397795 | 323.1998 | 425.2629 | 0.539611 | 315.2298 | 414.7761 | 0.5397815 | 317.1403 | 417.2899 | 0.5397607 | 325.5061 | 428.2975
0.5419518 | 305.0729 | 401.4118 | 0.5412732 | 314.9241 | 414.3738 | 0.5412667 | 326.9712 | 430.2253 | 0.5414539 | 325.5274 | 428.3255 | 0.5414443 | 337.8947 | 444.5983 | 0.5419537 | 316.5711 | 416.5409 | 0.5414346 | 324.0744 | 426.4137 | 0.5412669 | 316.2171 | 416.0751 | 0.5414371 | 318.0354 | 418.4676 | 0.5414308 | 326.3414 | 429.3966
0.543602 | 305.9785 | 402.6032 | 0.5429263 | 315.8182 | 415.5503 | 0.5429349 | 327.8849 | 431.4274 | 0.5431095 | 326.6187 | 429.7615 | 0.5431195 | 339.0388 | 446.1037 | 0.5436109 | 317.485 | 417.7434 | 0.543095 | 325.2289 | 427.9327 | 0.5429292 | 317.0645 | 417.1901 | 0.5430983 | 318.9419 | 419.6604 | 0.5431128 | 327.2576 | 430.6021
0.5452688 | 306.8326 | 403.7271 | 0.5445965 | 316.7551 | 416.783 | 0.5446121 | 328.8235 | 432.6625 | 0.5447685 | 327.7668 | 431.272 | 0.544781 | 340.2402 | 447.6844 | 0.5452664 | 318.3949 | 418.9407 | 0.5447757 | 326.1859 | 429.192 | 0.5446089 | 317.9121 | 418.3054 | 0.5447659 | 319.9155 | 420.9414 | 0.5447837 | 328.2823 | 431.9504
0.5469487 | 307.7051 | 404.8751 | 0.5462796 | 317.6454 | 417.9544 | 0.5462856 | 329.7664 | 433.9032 | 0.5464423 | 328.6463 | 432.4293 | 0.546434 | 341.1232 | 448.8463 | 0.5469359 | 319.3199 | 420.1578 | 0.5464504 | 327.054 | 430.3343 | 0.5462835 | 318.7878 | 419.4576 | 0.5464466 | 321.0234 | 422.3992 | 0.5464441 | 329.1944 | 433.1505
0.548619 | 308.6782 | 406.1555 | 0.5479492 | 318.4614 | 419.0282 | 0.5479462 | 330.6919 | 435.1209 | 0.5481233 | 329.5735 | 433.6493 | 0.548095 | 342.0802 | 450.1056 | 0.5486124 | 320.2498 | 421.3813 | 0.5481141 | 328.1248 | 431.7431 | 0.547953 | 319.7185 | 420.6822 | 0.5481239 | 322.1235 | 423.8468 | 0.548101 | 330.184 | 434.4526
0.5502789 | 309.4937 | 407.2286 | 0.5496129 | 319.528 | 420.4316 | 0.5496017 | 331.7028 | 436.4511 | 0.5497952 | 330.5793 | 434.9728 | 0.5497722 | 343.1812 | 451.5541 | 0.5502873 | 321.1248 | 422.5326 | 0.5497702 | 329.1212 | 433.0543 | 0.5496077 | 320.54 | 421.7632 | 0.5497848 | 323.2008 | 425.2642 | 0.5497713 | 331.2235 | 435.8204
0.5519271 | 310.4456 | 408.481 | 0.5512708 | 320.5033 | 421.7149 | 0.5512709 | 332.6648 | 437.7168 | 0.5514531 | 331.4129 | 436.0696 | 0.5514483 | 344.0701 | 452.7239 | 0.5519453 | 322.0288 | 423.7222 | 0.5514342 | 329.9224 | 434.1084 | 0.5512658 | 321.2803 | 422.7373 | 0.5514417 | 324.2175 | 426.6019 | 0.5514486 | 332.1896 | 437.0915
0.5535899 | 311.3502 | 409.6713 | 0.5529389 | 321.4324 | 422.9374 | 0.5529526 | 333.5584 | 438.8926 | 0.5531037 | 332.2233 | 437.1359 | 0.5531152 | 344.9151 | 453.8357 | 0.5536038 | 322.8917 | 424.8575 | 0.5531135 | 330.8981 | 435.3922 | 0.5529432 | 322.1368 | 423.8642 | 0.5531055 | 325.1239 | 427.7946 | 0.5531169 | 333.0808 | 438.2642
0.5552695 | 312.1806 | 410.7639 | 0.5546181 | 322.3264 | 424.1137 | 0.5546288 | 334.4494 | 440.065 | 0.5547752 | 333.1326 | 438.3323 | 0.5547728 | 345.9353 | 455.178 | 0.5552747 | 323.8002 | 426.0529 | 0.5547953 | 331.7896 | 436.5652 | 0.5546192 | 323.0877 | 425.1154 | 0.5547841 | 326.0332 | 428.9911 | 0.5547745 | 334.0294 | 439.5123
0.5569448 | 313.1294 | 412.0124 | 0.5562857 | 323.218 | 425.2869 | 0.5562906 | 335.4478 | 441.3787 | 0.5564535 | 334.2008 | 439.7379 | 0.5564338 | 346.895 | 456.4407 | 0.5569542 | 324.7291 | 427.2751 | 0.5564563 | 332.7434 | 437.8203 | 0.556284 | 324.1039 | 426.4525 | 0.5564604 | 326.9806 | 430.2376 | 0.5564325 | 335.0329 | 440.8327
0.5586119 | 314.0333 | 413.2017 | 0.5579389 | 323.9819 | 426.2919 | 0.5579369 | 336.387 | 442.6145 | 0.5581196 | 335.0827 | 440.8983 | 0.5581116 | 347.7724 | 457.5953 | 0.5586311 | 325.6422 | 428.4766 | 0.5581078 | 333.6745 | 439.0454 | 0.5579404 | 324.9227 | 427.5299 | 0.5581187 | 327.8206 | 431.343 | 0.5580985 | 335.9152 | 441.9936
0.5602693 | 314.8046 | 414.2165 | 0.559595 | 324.8382 | 427.4187 | 0.5596026 | 337.276 | 443.7843 | 0.5597771 | 336.1585 | 442.3139 | 0.5597929 | 348.8029 | 458.9511 | 0.5602898 | 326.5932 | 429.7279 | 0.5597691 | 334.6697 | 440.3549 | 0.5595943 | 325.9301 | 428.8554 | 0.5597652 | 328.701 | 432.5013 | 0.5597773 | 336.8619 | 443.2393
0.5619376 | 315.6829 | 415.3723 | 0.561263 | 325.7285 | 428.5901 | 0.5612813 | 338.2916 | 445.1206 | 0.5614287 | 337.0784 | 443.5242 | 0.5614577 | 349.9054 | 460.4019 | 0.5619408 | 327.6087 | 431.0641 | 0.5614433 | 335.5734 | 441.5439 | 0.5612721 | 326.812 | 430.0157 | 0.5614265 | 329.7148 | 433.8353 | 0.5614488 | 337.812 | 444.4894
0.5636188 | 316.5485 | 416.5112 | 0.5629443 | 326.7915 | 429.9888 | 0.562954 | 339.3062 | 446.4556 | 0.5630939 | 337.9629 | 444.6881 | 0.5631136 | 350.8595 | 461.6572 | 0.5636039 | 328.4528 | 432.1748 | 0.5631194 | 336.5388 | 442.8142 | 0.5629474 | 327.624 | 431.0842 | 0.56311 | 330.6433 | 435.0569 | 0.563111 | 338.714 | 445.6763
0.5652925 | 317.312 | 417.5157 | 0.5646161 | 327.7554 | 431.2571 | 0.5646135 | 340.2368 | 447.6799 | 0.5647764 | 338.7769 | 445.7591 | 0.564768 | 351.9095 | 463.0388 | 0.5652825 | 329.3304 | 433.3295 | 0.5647825 | 337.5116 | 444.0942 | 0.5646177 | 328.41 | 432.1184 | 0.5647846 | 331.4915 | 436.1731 | 0.5647687 | 339.5428 | 446.7668
0.5669516 | 318.2144 | 418.7032 | 0.5662735 | 328.7518 | 432.5682 | 0.5662628 | 341.1498 | 448.8813 | 0.5664464 | 339.8079 | 447.1156 | 0.5664424 | 352.9353 | 464.3886 | 0.5669565 | 330.2626 | 434.556 | 0.5664306 | 338.3986 | 445.2613 | 0.5662743 | 329.3225 | 433.3191 | 0.5664493 | 332.4491 | 437.433 | 0.5664351 | 340.4849 | 448.0065
0.5686023 | 319.1849 | 419.9801 | 0.5679288 | 329.8108 | 433.9615 | 0.567925 | 342.1606 | 450.2113 | 0.5681106 | 340.6295 | 448.1967 | 0.5681205 | 353.7796 | 465.4995 | 0.5686152 | 331.2615 | 435.8704 | 0.5680879 | 339.2768 | 446.4169 | 0.5679343 | 330.1123 | 434.3583 | 0.5681021 | 333.3842 | 438.6634 | 0.5681188 | 341.4873 | 449.3254
0.5702651 | 320.0354 | 421.0993 | 0.5695986 | 330.7913 | 435.2517 | 0.5696037 | 343.0192 | 451.341 | 0.5697695 | 341.495 | 449.3356 | 0.5697827 | 354.697 | 466.7066 | 0.5702647 | 332.1793 | 437.0781 | 0.5697663 | 340.3305 | 447.8033 | 0.569611 | 331.0881 | 435.6422 | 0.5697644 | 334.2533 | 439.807 | 0.5697905 | 342.3812 | 450.5016
0.5719401 | 320.9253 | 422.2701 | 0.5712781 | 331.6856 | 436.4284 | 0.571279 | 343.8403 | 452.4214 | 0.571442 | 342.5647 | 450.743 | 0.5714348 | 355.6376 | 467.9442 | 0.5719259 | 333.1526 | 438.3587 | 0.5714443 | 341.2126 | 448.9639 | 0.5712944 | 331.9258 | 436.7445 | 0.5714456 | 335.1048 | 440.9273 | 0.5714557 | 343.3653 | 451.7964
0.573608 | 321.8423 | 423.4768 | 0.572951 | 332.6474 | 437.6939 | 0.5729461 | 344.7737 | 453.6497 | 0.5731241 | 343.5509 | 452.0407 | 0.573091 | 356.5562 | 469.1529 | 0.5736045 | 334.0417 | 439.5286 | 0.5731115 | 342.0701 | 450.0922 | 0.57296 | 332.7861 | 437.8765 | 0.5731216 | 336.2349 | 442.4143 | 0.5731058 | 344.3323 | 453.0689
0.5752679 | 322.8392 | 424.7885 | 0.5746127 | 333.6981 | 439.0764 | 0.5746061 | 345.766 | 454.9552 | 0.5747951 | 344.4185 | 453.1823 | 0.5747619 | 357.4934 | 470.386 | 0.5752787 | 334.9968 | 440.7852 | 0.5747734 | 343.0104 | 451.3295 | 0.5746146 | 333.6645 | 439.0323 | 0.5747879 | 337.1775 | 443.6546 | 0.5747708 | 345.343 | 454.3987
0.5769241 | 323.6709 | 425.8828 | 0.5762686 | 334.5524 | 440.2006 | 0.576269 | 346.787 | 456.2987 | 0.576451 | 345.3934 | 454.465 | 0.5764434 | 358.5651 | 471.7962 | 0.5769501 | 335.8301 | 441.8817 | 0.576435 | 344.0808 | 452.7379 | 0.5762697 | 334.5864 | 440.2453 | 0.5764431 | 338.0818 | 444.8444 | 0.5764472 | 346.3406 | 455.7114
0.5785879 | 324.5066 | 426.9824 | 0.5779309 | 335.5329 | 441.4906 | 0.5779511 | 347.8839 | 457.7419 | 0.578104 | 346.402 | 455.7921 | 0.5781147 | 359.4584 | 472.9716 | 0.5786061 | 336.85 | 443.2237 | 0.578112 | 344.9228 | 453.8457 | 0.5779411 | 335.509 | 441.4592 | 0.5781066 | 338.9251 | 445.9541 | 0.578118 | 347.377 | 457.075
0.5802685 | 325.3673 | 428.1148 | 0.5796054 | 336.4167 | 442.6536 | 0.5796275 | 348.9868 | 459.1931 | 0.5797688 | 347.3442 | 457.0319 | 0.5797734 | 360.4809 | 474.3169 | 0.5802709 | 337.812 | 444.4894 | 0.579791 | 345.976 | 455.2316 | 0.5796197 | 336.3651 | 442.5856 | 0.5797852 | 339.7675 | 447.0625 | 0.5797805 | 348.3934 | 458.4123
0.5819499 | 326.3 | 429.342 | 0.5812847 | 337.3142 | 443.8344 | 0.5812854 | 349.9719 | 460.4893 | 0.5814422 | 348.2835 | 458.2678 | 0.5814343 | 361.5138 | 475.676 | 0.5819523 | 338.855 | 445.8618 | 0.581456 | 346.8762 | 456.416 | 0.5812862 | 337.1247 | 443.5851 | 0.5814589 | 340.5799 | 448.1314 | 0.5814275 | 349.3619 | 459.6867
0.5836164 | 327.0728 | 430.359 | 0.5829487 | 338.1336 | 444.9127 | 0.5829387 | 350.9089 | 461.7223 | 0.5831102 | 349.3478 | 459.6681 | 0.583111 | 362.5622 | 477.0555 | 0.5836267 | 339.6478 | 446.905 | 0.5831083 | 347.8192 | 457.6568 | 0.5829385 | 338.1001 | 444.8685 | 0.5831202 | 341.5485 | 449.4059 | 0.5830915 | 350.2418 | 460.8445
0.5852754 | 327.9749 | 431.5459 | 0.5845981 | 339.0825 | 446.1612 | 0.5845958 | 351.6987 | 462.7615 | 0.5847697 | 350.4185 | 461.077 | 0.5847911 | 363.4586 | 478.2351 | 0.5852889 | 340.6501 | 448.2239 | 0.5847647 | 348.6691 | 458.7751 | 0.5845944 | 338.9294 | 445.9597 | 0.5847679 | 342.4065 | 450.5349 | 0.5847684 | 351.0616 | 461.9231
0.5869331 | 328.8587 | 432.7089 | 0.5862623 | 339.9619 | 447.3183 | 0.5862738 | 352.5847 | 463.9272 | 0.5864255 | 351.3218 | 462.2655 | 0.5864581 | 364.4228 | 479.5037 | 0.58694 | 341.5574 | 449.4176 | 0.5864375 | 349.5659 | 459.9552 | 0.5862608 | 339.7373 | 447.0227 | 0.586431 | 343.3951 | 451.8356 | 0.5864436 | 351.9417 | 463.0811
0.5886071 | 329.7787 | 433.9194 | 0.5879412 | 340.8669 | 448.509 | 0.5879424 | 353.5479 | 465.1945 | 0.5880916 | 352.2679 | 463.5104 | 0.5881117 | 365.4197 | 480.8154 | 0.5885996 | 342.4564 | 450.6006 | 0.5881079 | 350.4139 | 461.0709 | 0.5879412 | 340.7039 | 448.2946 | 0.5881081 | 344.3354 | 453.0729 | 0.5881101 | 352.7704 | 464.1716
0.59029 | 330.6468 | 435.0616 | 0.5896165 | 341.8223 | 449.7662 | 0.5896022 | 354.4821 | 466.4238 | 0.5897731 | 353.2236 | 464.7679 | 0.5897651 | 366.3873 | 482.0886 | 0.5902729 | 343.3817 | 451.8181 | 0.5897722 | 351.3422 | 462.2924 | 0.5896167 | 341.7173 | 449.6281 | 0.5897824 | 345.2374 | 454.2598 | 0.5897729 | 353.703 | 465.3987
0.591956 | 331.5094 | 436.1966 | 0.5912816 | 342.6756 | 450.8889 | 0.5912583 | 355.4959 | 467.7578 | 0.5914519 | 353.9614 | 465.7387 | 0.5914357 | 367.2744 | 483.2557 | 0.5919437 | 344.4359 | 453.2051 | 0.5914283 | 352.2603 | 463.5005 | 0.5912758 | 342.5658 | 450.7444 | 0.5914506 | 346.0934 | 455.386 | 0.5914345 | 354.6989 | 466.709
0.5936057 | 332.4282 | 437.4055 | 0.5929323 | 343.5973 | 452.1017 | 0.5929209 | 356.6313 | 469.2517 | 0.5931184 | 354.8188 | 466.8669 | 0.5931091 | 368.3367 | 484.6535 | 0.5936061 | 345.3449 | 454.4012 | 0.5930876 | 353.1572 | 464.6805 | 0.5929342 | 343.5504 | 452.04 | 0.5931056 | 347.0989 | 456.7091 | 0.5931177 | 355.7179 | 468.0499
0.5952609 | 333.5096 | 438.8284 | 0.5945945 | 344.473 | 453.2539 | 0.5946029 | 357.6014 | 470.5281 | 0.5947755 | 355.9119 | 468.3051 | 0.5947739 | 369.3737 | 486.0181 | 0.5952636 | 346.2544 | 455.5978 | 0.5947663 | 354.0247 | 465.822 | 0.5946096 | 344.3246 | 453.0587 | 0.594766 | 348.0527 | 457.9641 | 0.5947911 | 356.6194 | 469.236
0.5969358 | 334.3087 | 439.8798 | 0.5962738 | 345.4124 | 454.49 | 0.5962827 | 358.501 | 471.7118 | 0.5964385 | 356.9047 | 469.6114 | 0.5964324 | 370.3456 | 487.2969 | 0.5969214 | 347.0681 | 456.6686 | 0.5964437 | 354.8427 | 466.8982 | 0.5962923 | 345.2053 | 454.2175 | 0.596442 | 349.093 | 459.3329 | 0.5964537 | 357.6747 | 470.6246
0.5986141 | 335.0952 | 440.9147 | 0.5979446 | 346.2956 | 455.6521 | 0.597951 | 359.4179 | 472.9183 | 0.5981116 | 357.8691 | 470.8804 | 0.598088 | 371.2312 | 488.4621 | 0.5986013 | 347.9652 | 457.849 | 0.5981166 | 355.6945 | 468.019 | 0.5979617 | 346.0374 | 455.3124 | 0.5981196 | 350.1304 | 460.6979 | 0.5981034 | 358.6078 | 471.8523
0.6002818 | 335.9541 | 442.0449 | 0.5996099 | 347.2513 | 456.9096 | 0.5996109 | 360.3135 | 474.0967 | 0.5997917 | 358.937 | 472.2855 | 0.5997614 | 372.2679 | 489.8262 | 0.600282 | 348.8407 | 459.0009 | 0.5997792 | 356.6372 | 469.2595 | 0.5996147 | 346.9661 | 456.5343 | 0.5997881 | 351.1666 | 462.0613 | 0.5997627 | 359.5313 | 473.0676
0.6019366 | 336.755 | 443.0987 | 0.6012678 | 348.2256 | 458.1916 | 0.6012661 | 361.1558 | 475.2049 | 0.6014544 | 359.9374 | 473.6018 | 0.6014431 | 373.192 | 491.0422 | 0.6019529 | 349.7835 | 460.2415 | 0.6014332 | 357.4651 | 470.3488 | 0.6012664 | 347.8122 | 457.6477 | 0.6014448 | 352.0678 | 463.2472 | 0.601437 | 360.404 | 474.2158
0.6036008 | 337.4526 | 444.0166 | 0.6029331 | 349.2174 | 459.4966 | 0.6029427 | 362.0241 | 476.3475 | 0.6031009 | 360.8106 | 474.7508 | 0.603118 | 374.1301 | 492.2764 | 0.6036127 | 350.6301 | 461.3554 | 0.6031032 | 358.4926 | 471.7007 | 0.6029327 | 348.7632 | 458.8989 | 0.603101 | 352.9978 | 464.4708 | 0.6031074 | 361.377 | 475.496
0.6052769 | 338.439 | 445.3145 | 0.6046113 | 350.1614 | 460.7387 | 0.604624 | 362.9884 | 477.6163 | 0.6047638 | 361.6252 | 475.8226 | 0.6047801 | 375.0704 | 493.5137 | 0.6052698 | 351.6737 | 462.7285 | 0.6047847 | 359.4867 | 473.0088 | 0.6046101 | 349.6627 | 460.0825 | 0.6047711 | 353.9307 | 465.6982 | 0.604769 | 362.2823 | 476.6873
0.6069528 | 339.4788 | 446.6826 | 0.6062878 | 351.1299 | 462.013 | 0.6062913 | 363.96875 | 478.90625 | 0.6064424 | 362.5395 | 477.0257 | 0.6064329 | 376.1237 | 494.8997 | 0.6069407 | 352.7397 | 464.1312 | 0.6064558 | 360.4969 | 474.338 | 0.606277 | 350.5188 | 461.209 | 0.6064513 | 354.7626 | 466.7929 | 0.6064252 | 363.2501 | 477.9606
0.6086216 | 340.4006 | 447.8956 | 0.6079538 | 352.0841 | 463.2686 | 0.6079414 | 365.0453 | 480.3227 | 0.6081169 | 363.5798 | 478.3945 | 0.6081045 | 377.0463 | 496.1135 | 0.608624 | 353.7634 | 465.4781 | 0.6081111 | 361.3206 | 475.4218 | 0.607933 | 351.4379 | 462.4182 | 0.6081212 | 355.6265 | 467.9296 | 0.6080862 | 364.1589 | 479.1564
0.6102803 | 341.2732 | 449.0437 | 0.6096084 | 352.9878 | 464.4576 | 0.6095949 | 366.0797 | 481.6839 | 0.6097823 | 364.4158 | 479.4945 | 0.6097826 | 378.0417 | 497.4234 | 0.6102928 | 354.6651 | 466.6646 | 0.6097611 | 362.3497 | 476.7759 | 0.6095888 | 352.3014 | 463.5545 | 0.609777 | 356.6942 | 469.3345 | 0.6097676 | 365.1476 | 480.4574
0.6119369 | 342.121 | 450.1592 | 0.6112669 | 353.8819 | 465.634 | 0.6112678 | 367.1347 | 483.0719 | 0.6114365 | 365.4437 | 480.8469 | 0.6114554 | 379.0206 | 498.7113 | 0.611944 | 355.7255 | 468.0599 | 0.6114326 | 363.2235 | 477.9256 | 0.611261 | 353.2307 | 464.7772 | 0.6114311 | 357.6704 | 470.619 | 0.6114457 | 366.0821 | 481.6869
0.6136106 | 342.8933 | 451.1754 | 0.612941 | 354.7737 | 466.8076 | 0.6129499 | 367.9706 | 484.1719 | 0.6131014 | 366.3736 | 482.0706 | 0.6131157 | 379.9897 | 499.9865 | 0.6135948 | 356.6546 | 469.2824 | 0.6131138 | 364.1624 | 479.1611 | 0.6129392 | 354.1094 | 465.9335 | 0.6131084 | 358.5209 | 471.738 | 0.6131169 | 366.973 | 482.8592
0.6152887 | 343.6964 | 452.2322 | 0.6146166 | 355.6512 | 467.9621 | 0.6146155 | 368.9536 | 485.4653 | 0.6147837 | 367.242 | 483.2131 | 0.6147624 | 380.9151 | 501.2041 | 0.6152687 | 357.4433 | 470.3201 | 0.614781 | 365.1672 | 480.4831 | 0.6146165 | 355.0336 | 467.1495 | 0.6147838 | 359.458 | 472.9711 | 0.6147749 | 368.0658 | 484.2971
0.6169549 | 344.5701 | 453.3817 | 0.6162768 | 356.5042 | 469.0845 | 0.6162739 | 369.7085 | 486.4585 | 0.6164553 | 368.0897 | 484.3285 | 0.6164296 | 381.9752 | 502.599 | 0.6169498 | 358.2817 | 471.4233 | 0.6164404 | 366.2143 | 481.861 | 0.6162823 | 355.828125 | 468.1949 | 0.6164541 | 360.4963 | 474.3372 | 0.6164314 | 369.0923 | 485.6477
0.6186077 | 345.3736 | 454.4389 | 0.6179334 | 357.3279 | 470.1683 | 0.6179355 | 370.6068 | 487.6405 | 0.6181216 | 368.9831 | 485.5041 | 0.6181118 | 382.9029 | 503.8196 | 0.6186169 | 359.2209 | 472.6591 | 0.6180999 | 367.1308 | 483.0669 | 0.6179402 | 356.6423 | 469.2662 | 0.618109 | 361.2890625 | 475.3803 | 0.6181055 | 370.0398 | 486.8945
0.6202629 | 346.3383 | 455.7083 | 0.6195898 | 358.2725 | 471.4112 | 0.61961 | 371.4591 | 488.762 | 0.6197807 | 369.8624 | 486.6611 | 0.6197824 | 383.921 | 505.1592 | 0.6202721 | 360.0508 | 473.7511 | 0.6197693 | 368.0705 | 484.3032 | 0.6196038 | 357.5103 | 470.4082 | 0.6197645 | 362.1816 | 476.5548 | 0.6197876 | 370.9963 | 488.153
0.6219366 | 347.2534 | 456.9123 | 0.6212631 | 359.2489 | 472.6959 | 0.6212868 | 372.5563 | 490.2057 | 0.6214399 | 370.8731 | 487.991 | 0.6214443 | 384.9352 | 506.4937 | 0.621936 | 360.966 | 474.9553 | 0.6214526 | 369.0413 | 485.5807 | 0.6212784 | 358.299 | 471.446 | 0.6214372 | 363.1603 | 477.8425 | 0.6214548 | 371.9215 | 489.3704
0.6236122 | 348.067 | 457.9829 | 0.6229443 | 360.2592 | 474.0252 | 0.6229569 | 373.497 | 491.4435 | 0.6231175 | 371.8924 | 489.3321 | 0.6230987 | 385.9699 | 507.8551 | 0.6236107 | 361.8676 | 476.1416 | 0.6231219 | 369.9316 | 486.7521 | 0.6229584 | 359.1601 | 472.579 | 0.623117 | 364.0755 | 479.0467 | 0.6231062 | 372.7367 | 490.443
0.6252832 | 348.9696 | 459.1705 | 0.624616 | 361.2152 | 475.2831 | 0.6246141 | 374.5739 | 492.8605 | 0.6247917 | 372.8394 | 490.5782 | 0.6247698 | 386.8601 | 509.0265 | 0.6252866 | 362.7776 | 477.339 | 0.6247832 | 370.7447 | 487.8219 | 0.6246181 | 360.0031 | 473.6883 | 0.6247833 | 364.9805 | 480.2375 | 0.6247604 | 373.5818 | 491.555
0.6269415 | 349.8178 | 460.2866 | 0.6262753 | 362.2029 | 476.5828 | 0.6262732 | 375.502 | 494.0816 | 0.6264529 | 373.8694 | 491.9334 | 0.6264533 | 387.9346 | 510.4403 | 0.6269578 | 363.6089 | 478.4327 | 0.6264397 | 371.679 | 489.0513 | 0.6262642 | 360.9102 | 474.8819 | 0.6264397 | 365.9586 | 481.5245 | 0.6264325 | 374.5692 | 492.8542
0.6285955 | 350.6677 | 461.4049 | 0.6279327 | 363.1233 | 477.7938 | 0.6279422 | 376.496 | 495.3894 | 0.6281081 | 374.7355 | 493.073 | 0.6281208 | 388.8712 | 511.6726 | 0.6286151 | 364.4412 | 479.5279 | 0.6281045 | 372.5801 | 490.237 | 0.6279275 | 361.7216 | 475.9495 | 0.6281018 | 366.9579 | 482.8393 | 0.6281132 | 375.5314 | 494.1203
0.6302674 | 351.6375 | 462.6809 | 0.6296056 | 363.9273 | 478.8517 | 0.6296214 | 377.2976 | 496.4442 | 0.6297652 | 375.6086 | 494.2219 | 0.6297876 | 389.8014 | 512.8966 | 0.6302732 | 365.2834 | 480.6361 | 0.6297857 | 373.4509 | 491.3827 | 0.629609 | 362.6692 | 477.1963 | 0.6297755 | 367.9783 | 484.1819 | 0.629783 | 376.5207 | 495.422
0.6319482 | 352.62 | 463.9736 | 0.6312886 | 364.746 | 479.929 | 0.6312877 | 378.144 | 497.5579 | 0.6314408 | 376.4489 | 495.3276 | 0.6314412 | 390.6951 | 514.0725 | 0.6319449 | 366.2222 | 481.8713 | 0.6314553 | 374.2678 | 492.4576 | 0.6312823 | 363.462 | 478.2394 | 0.6314577 | 368.9996 | 485.5258 | 0.6314374 | 377.3759 | 496.5472
0.633616 | 353.4457 | 465.0601 | 0.6329583 | 365.6612 | 481.1331 | 0.6329435 | 378.9807 | 498.6589 | 0.633117 | 377.3685 | 496.5375 | 0.6331053 | 391.6914 | 515.3834 | 0.6336218 | 367.1658 | 483.1129 | 0.6331103 | 375.2855 | 493.7967 | 0.6329461 | 364.3401 | 479.3949 | 0.6331279 | 369.8214 | 486.607 | 0.6330996 | 378.4492 | 497.9595
0.6352744 | 354.4411 | 466.3698 | 0.6346119 | 366.5416 | 482.2915 | 0.6345997 | 379.8854 | 499.8492 | 0.6347846 | 378.2273 | 497.6675 | 0.634783 | 392.5745 | 516.5454 | 0.6352903 | 368.1838 | 484.4523 | 0.6347685 | 376.2069 | 495.0091 | 0.6346005 | 365.1075 | 480.4046 | 0.634783 | 370.8086 | 487.906 | 0.6347749 | 379.3725 | 499.1744
0.6369274 | 355.2776 | 467.4706 | 0.6362672 | 367.4034 | 483.4255 | 0.6362695 | 380.7653 | 501.007 | 0.6364378 | 379.164 | 498.9 | 0.6364573 | 393.5193 | 517.7885 | 0.6369459 | 369.1922 | 485.7792 | 0.6364326 | 377.1505 | 496.2507 | 0.6362696 | 365.927 | 481.4829 | 0.6364398 | 371.6173 | 488.9702 | 0.6364532 | 380.2892 | 500.3805
0.6385951 | 356.042 | 468.4763 | 0.6379366 | 368.3969 | 484.7328 | 0.6379484 | 381.7035 | 502.2415 | 0.6380979 | 380.1706 | 500.2244 | 0.6381146 | 394.4256 | 518.9811 | 0.6386009 | 370.1275 | 487.0099 | 0.6381117 | 378.1003 | 497.5004 | 0.6379503 | 366.6898 | 482.4866 | 0.6381098 | 372.4955 | 490.1257 | 0.6381224 | 381.239 | 501.6303
0.6402771 | 356.7319 | 469.3841 | 0.6396168 | 369.3536 | 485.9915 | 0.6396197 | 382.6549 | 503.4933 | 0.6397731 | 381.3301 | 501.7502 | 0.6397713 | 395.3637 | 520.2154 | 0.6402724 | 371.0237 | 488.1891 | 0.6397855 | 379.0684 | 498.7742 | 0.6396242 | 367.366 | 483.3763 | 0.639784 | 373.3378 | 491.234 | 0.6397787 | 382.3253 | 503.0595
0.6419505 | 357.571 | 470.4881 | 0.6412791 | 370.4303 | 487.4083 | 0.641277 | 383.6649 | 504.8222 | 0.641452 | 382.2476 | 502.9574 | 0.6414322 | 396.253 | 521.3856 | 0.6419505 | 371.9095 | 489.3547 | 0.6414425 | 379.985 | 499.9802 | 0.641288 | 367.9231 | 484.1094 | 0.6414536 | 374.2221 | 492.3975 | 0.6414415 | 383.2543 | 504.2819
0.6436112 | 358.3923 | 471.5688 | 0.6429343 | 371.4331 | 488.7278 | 0.6429297 | 384.5508 | 505.9878 | 0.6431198 | 383.2419 | 504.2656 | 0.6431095 | 397.2216 | 522.66 | 0.6436195 | 372.7764 | 490.4953 | 0.6430971 | 380.8513 | 501.1202 | 0.6429425 | 368.7128 | 485.1484 | 0.6431084 | 375.1676 | 493.6416 | 0.6431071 | 384.1766 | 505.4956
0.6452662 | 359.3239 | 472.7946 | 0.6445927 | 372.4667 | 490.0878 | 0.6446028 | 385.5234 | 507.2676 | 0.6447744 | 384.2174 | 505.5493 | 0.6447819 | 398.1069 | 523.8249 | 0.6452775 | 373.6491 | 491.6436 | 0.6447664 | 381.7023 | 502.2399 | 0.6446051 | 369.3717 | 486.0154 | 0.6447648 | 376.1317 | 494.9101 | 0.6447867 | 385.1659 | 506.7972
0.6469322 | 360.1379 | 473.8657 | 0.6462626 | 373.3402 | 491.2371 | 0.6462813 | 386.3889 | 508.4064 | 0.6464283 | 385.1256 | 506.7442 | 0.6464465 | 399.1255 | 525.1651 | 0.6469343 | 374.6705 | 492.9875 | 0.6464446 | 382.6828 | 503.53 | 0.6462822 | 369.8312 | 486.62 | 0.6464311 | 376.9985 | 496.0506 | 0.6464561 | 386.1324 | 508.0689
0.6486152 | 361.0207 | 475.0272 | 0.6479473 | 374.1909 | 492.3564 | 0.6479521 | 387.2863 | 509.5873 | 0.6481038 | 385.871 | 507.725 | 0.6481038 | 400.0999 | 526.4472 | 0.6486013 | 375.641 | 494.2644 | 0.6481203 | 383.688 | 504.8526 | 0.647957 | 370.7555 | 487.8361 | 0.6481112 | 377.8927 | 497.2272 | 0.6481105 | 386.9831 | 509.1883
0.6502842 | 361.9189 | 476.2091 | 0.6496173 | 374.8815 | 493.2651 | 0.6496108 | 388.1326 | 510.7008 | 0.6497828 | 386.8591 | 509.0251 | 0.6497633 | 401.1305 | 527.8033 | 0.6502839 | 376.656 | 495.6 | 0.6497806 | 384.6414 | 506.1071 | 0.6496174 | 371.5164 | 488.8374 | 0.6497871 | 378.8973 | 498.5491 | 0.649765 | 387.8554 | 510.336
0.6519464 | 362.7363 | 477.2846 | 0.6512781 | 375.8369 | 494.5222 | 0.6512638 | 389.0029 | 511.8459 | 0.6514521 | 387.6814 | 510.1071 | 0.6514435 | 402.1023 | 529.082 | 0.6519541 | 377.6073 | 496.8518 | 0.6514302 | 385.6135 | 507.3861 | 0.6512733 | 372.1567 | 489.6798 | 0.6514505 | 379.8006 | 499.7377 | 0.6514378 | 388.7893 | 511.5649
0.6535996 | 363.531 | 478.3302 | 0.6529372 | 376.7032 | 495.6621 | 0.6529291 | 389.8666 | 512.9824 | 0.6531107 | 388.5881 | 511.3001 | 0.6531202 | 403.1604 | 530.4742 | 0.6536121 | 378.5952 | 498.1516 | 0.6530914 | 386.5679 | 508.6419 | 0.6529304 | 372.8358 | 490.5734 | 0.653108 | 380.7378 | 500.9707 | 0.6531112 | 389.7462 | 512.8239
0.6552656 | 364.4286 | 479.5113 | 0.6546066 | 377.6489 | 496.9064 | 0.6546101 | 390.9187 | 514.3667 | 0.6547667 | 389.5305 | 512.5401 | 0.6547807 | 404.1099 | 531.7235 | 0.6552643 | 379.4594 | 499.2886 | 0.654775 | 387.4755 | 509.8362 | 0.654606 | 373.7003 | 491.7109 | 0.6547737 | 381.6642 | 502.1898 | 0.6547837 | 390.5891 | 513.933
0.6569421 | 365.2916 | 480.6468 | 0.6562861 | 378.599 | 498.1566 | 0.6562857 | 391.9015 | 515.6599 | 0.6564378 | 390.5403 | 513.8688 | 0.6564347 | 405.1287 | 533.0641 | 0.6569312 | 380.3664 | 500.4821 | 0.656451 | 388.3928 | 511.0432 | 0.6562833 | 374.2176 | 492.3916 | 0.6564541 | 382.6558 | 503.4945 | 0.6564403 | 391.5189 | 515.1564
0.6586152 | 366.1592 | 481.7884 | 0.6579556 | 379.5596 | 499.4206 | 0.6579487 | 392.7407 | 516.764 | 0.6581202 | 391.5327 | 515.1747 | 0.6580966 | 406.1102 | 534.3555 | 0.6586116 | 381.1666 | 501.535 | 0.6581157 | 389.2043 | 512.111 | 0.6579493 | 375.046 | 493.4816 | 0.658129 | 383.6173 | 504.7596 | 0.6580954 | 392.4454 | 516.3755
0.6602783 | 367.093 | 483.0171 | 0.6596105 | 380.374 | 500.4921 | 0.6596001 | 393.8615 | 518.2389 | 0.6597878 | 392.557 | 516.5224 | 0.6597689 | 407.0749 | 535.6249 | 0.660288 | 382.1148 | 502.7827 | 0.659767 | 390.1671 | 513.3777 | 0.6596021 | 375.7475 | 494.4046 | 0.6597876 | 384.5095 | 505.9335 | 0.6597688 | 393.3202 | 517.5266
0.6619339 | 367.8755 | 484.0467 | 0.6612605 | 381.2497 | 501.6443 | 0.6612669 | 394.9083 | 519.6162 | 0.6614445 | 393.4537 | 517.7023 | 0.6614504 | 407.9835 | 536.8203 | 0.6619492 | 383.0303 | 503.9872 | 0.661429 | 391.1165 | 514.627 | 0.6612604 | 376.5845 | 495.5059 | 0.661438 | 385.5001 | 507.237 | 0.6614455 | 394.2206 | 518.7113
0.6636019 | 368.6712 | 485.0936 | 0.6629274 | 382.1219 | 502.792 | 0.662946 | 395.8917 | 520.9102 | 0.6631005 | 394.297 | 518.8118 | 0.6631177 | 408.9048 | 538.0327 | 0.6636015 | 383.8966 | 505.1271 | 0.6631095 | 392.0015 | 515.7914 | 0.6629398 | 377.3919 | 496.5683 | 0.6631061 | 386.4889 | 508.538 | 0.6631163 | 395.1428 | 519.9247
0.6652852 | 369.5289 | 486.2222 | 0.6646074 | 383.0275 | 503.9835 | 0.664619 | 396.8337 | 522.1496 | 0.6647688 | 395.1757 | 519.968 | 0.664772 | 409.7623 | 539.1609 | 0.6652666 | 384.8457 | 506.3759 | 0.664785 | 392.84 | 516.8948 | 0.6646192 | 378.2977 | 497.7601 | 0.6647834 | 387.5002 | 509.8686 | 0.6647724 | 396.0538 | 521.1234
0.66696 | 370.2939 | 487.2289 | 0.666277 | 383.9548 | 505.2037 | 0.6662812 | 397.802 | 523.4237 | 0.6664467 | 396.0203 | 521.0793 | 0.6664319 | 410.6758 | 540.3629 | 0.6669483 | 385.8913 | 507.7517 | 0.6664507 | 393.8339 | 518.2025 | 0.6662822 | 379.0723 | 498.7793 | 0.666455 | 388.3788 | 511.0247 | 0.6664286 | 396.9595 | 522.3152
0.6686198 | 371.1261 | 488.3238 | 0.6679381 | 384.7969 | 506.3118 | 0.6679337 | 398.6342 | 524.5187 | 0.6681169 | 396.9031 | 522.241 | 0.6681062 | 411.6137 | 541.597 | 0.6686207 | 386.8013 | 508.949 | 0.6681047 | 394.7412 | 519.3963 | 0.6679391 | 380.0009 | 500.0012 | 0.6681108 | 389.2405 | 512.1586 | 0.6680948 | 397.9132 | 523.57
0.6702717 | 372.0268 | 489.5089 | 0.6695943 | 385.6518 | 507.4365 | 0.669597 | 399.5043 | 525.6636 | 0.6697779 | 397.976 | 523.6527 | 0.6697838 | 412.6569 | 542.9696 | 0.6702831 | 387.7334 | 510.1755 | 0.6697634 | 395.6901 | 520.6449 | 0.6695949 | 380.7765 | 501.0217 | 0.6697648 | 390.1235 | 513.3204 | 0.6697761 | 398.8947 | 524.8615
0.6719366 | 372.9081 | 490.6686 | 0.6712651 | 386.6113 | 508.6991 | 0.6712776 | 400.4124 | 526.8584 | 0.6714358 | 398.9577 | 524.9443 | 0.67145 | 413.7161 | 544.3633 | 0.6719335 | 388.7491 | 511.512 | 0.6714398 | 396.6146 | 521.8613 | 0.6712665 | 381.537 | 502.0223 | 0.6714284 | 391.0096 | 514.4863 | 0.6714518 | 399.837 | 526.1014
0.6736143 | 373.8617 | 491.9232 | 0.6729464 | 387.5756 | 509.9679 | 0.6729478 | 401.3285 | 528.0638 | 0.6731066 | 399.7829 | 526.0301 | 0.6731061 | 414.7185 | 545.6823 | 0.6736001 | 389.6437 | 512.689 | 0.6731117 | 397.5169 | 523.0486 | 0.6729507 | 382.3034 | 503.0308 | 0.6731113 | 391.7955 | 515.5204 | 0.6731126 | 400.7887 | 527.3535
0.6752849 | 374.738 | 493.0763 | 0.6746169 | 388.4694 | 511.1439 | 0.6746104 | 402.3784 | 529.4452 | 0.67479 | 400.6611 | 527.1857 | 0.6747654 | 415.6289 | 546.8801 | 0.6752805 | 390.5183 | 513.8399 | 0.6747797 | 398.4124 | 524.2268 | 0.6746188 | 383.1755 | 504.1783 | 0.6747876 | 392.6772 | 516.6806 | 0.6747651 | 401.6438 | 528.4787
0.6769475 | 375.6453 | 494.2701 | 0.6762825 | 389.3636 | 512.3206 | 0.6762687 | 403.3939 | 530.7814 | 0.6764625 | 401.7278 | 528.5893 | 0.6764365 | 416.5771 | 548.1278 | 0.6769506 | 391.3822 | 514.9766 | 0.6764373 | 399.336 | 525.4421 | 0.6762758 | 383.883 | 505.1092 | 0.6764541 | 393.6285 | 517.9322 | 0.67643 | 402.4175 | 529.4967
0.6785998 | 376.4867 | 495.3772 | 0.6779363 | 390.2973 | 513.5491 | 0.677935 | 404.3163 | 531.9951 | 0.6781206 | 402.5203 | 529.632 | 0.6781128 | 417.5035 | 549.3467 | 0.6786118 | 392.3765 | 516.2849 | 0.6781007 | 400.2587 | 526.6561 | 0.67793 | 384.6978 | 506.1813 | 0.678111 | 394.4197 | 518.9733 | 0.6781127 | 403.2701 | 530.6185
0.6802592 | 377.2782 | 496.4187 | 0.6795974 | 391.1268 | 514.6405 | 0.6796176 | 405.2703 | 533.2504 | 0.6797732 | 403.4353 | 530.8359 | 0.6797821 | 418.394 | 550.5184 | 0.6802734 | 393.215 | 517.3882 | 0.6797793 | 401.2347 | 527.9404 | 0.679606 | 385.5679 | 507.3261 | 0.679775 | 395.195 | 519.9935 | 0.6797844 | 404.163 | 531.7934
0.6819362 | 378.0353 | 497.4149 | 0.6812761 | 392.0031 | 515.7936 | 0.6812925 | 406.1393 | 534.3938 | 0.6814378 | 404.3881 | 532.0896 | 0.6814393 | 419.3834 | 551.8203 | 0.6819368 | 394.1075 | 518.5625 | 0.6814545 | 402.2626 | 529.2929 | 0.6812851 | 386.3166 | 508.3113 | 0.6814536 | 396.055 | 521.125 | 0.6814478 | 405.061 | 532.975
0.6836132 | 378.8938 | 498.5445 | 0.6829502 | 392.8389 | 516.8933 | 0.6829554 | 406.9977 | 535.5233 | 0.6831162 | 405.2516 | 533.2258 | 0.6831004 | 420.3565 | 553.1006 | 0.6836194 | 394.9081 | 519.6159 | 0.6831239 | 403.2669 | 530.6144 | 0.6829523 | 387.0252 | 509.2437 | 0.6831276 | 396.9166 | 522.2587 | 0.6830996 | 406.0378 | 534.2603
0.6852823 | 379.6689 | 499.5644 | 0.6846126 | 393.7845 | 518.1376 | 0.6846069 | 407.883 | 536.6882 | 0.6847874 | 406.1055 | 534.3493 | 0.6847758 | 421.2552 | 554.2831 | 0.6852946 | 395.8167 | 520.8115 | 0.684779 | 404.1666 | 531.7981 | 0.6846082 | 387.874 | 510.3605 | 0.6847883 | 397.725 | 523.3223 | 0.6847637 | 407.0957 | 535.6522
0.6869401 | 380.6164 | 500.8111 | 0.6862614 | 394.6524 | 519.2795 | 0.6862689 | 408.8648 | 537.98 | 0.6864446 | 406.9926 | 535.5165 | 0.6864564 | 422.2027 | 555.5298 | 0.6869559 | 396.5695 | 521.802 | 0.6864343 | 405.0533 | 532.9648 | 0.6862645 | 388.6803 | 511.4214 | 0.6864389 | 398.5996 | 524.4731 | 0.6864423 | 408.065 | 536.9277
0.6885992 | 381.5671 | 502.062 | 0.6879271 | 395.531 | 520.4355 | 0.6879473 | 409.7772 | 539.1805 | 0.688098 | 408.0142 | 536.8608 | 0.6881254 | 423.0975 | 556.7072 | 0.6886109 | 397.5122 | 523.0424 | 0.68811 | 405.8931 | 534.0699 | 0.6879343 | 389.4932 | 512.491 | 0.6880967 | 399.5218 | 525.6866 | 0.6881126 | 409.1561 | 538.3633
0.690275 | 382.4822 | 503.2661 | 0.689608 | 396.4145 | 521.5981 | 0.6896212 | 410.7695 | 540.4862 | 0.6897644 | 408.9982 | 538.1555 | 0.689782 | 423.9724 | 557.8584 | 0.6902698 | 398.4272 | 524.2463 | 0.6897846 | 406.7826 | 535.2402 | 0.6896135 | 390.3713 | 513.6464 | 0.6897745 | 400.4153 | 526.8623 | 0.6897762 | 410.1823 | 539.7136
0.6919546 | 383.4454 | 504.5334 | 0.6912829 | 397.3915 | 522.8835 | 0.6912826 | 411.7046 | 541.7165 | 0.6914424 | 410.0996 | 539.6047 | 0.6914342 | 425.021 | 559.2382 | 0.6919484 | 399.3158 | 525.4155 | 0.6914487 | 407.6925 | 536.4375 | 0.6912814 | 391.1577 | 514.6812 | 0.6914468 | 401.2909 | 528.0143 | 0.6914361 | 411.1019 | 540.9235
0.6936218 | 384.3528 | 505.7273 | 0.6929471 | 398.3138 | 524.097 | 0.6929353 | 412.6789 | 542.9985 | 0.6931183 | 410.9963 | 540.7847 | 0.6931083 | 426.0568 | 560.6011 | 0.6936216 | 400.1855 | 526.5598 | 0.6931046 | 408.6033 | 537.636 | 0.6929421 | 391.9656 | 515.7442 | 0.6931123 | 402.2277 | 529.247 | 0.6931017 | 412.0736 | 542.2021
0.6952723 | 385.0882 | 506.695 | 0.6945992 | 399.2389 | 525.3143 | 0.694593 | 413.5456 | 544.1389 | 0.6947801 | 411.9852 | 542.0858 | 0.6947827 | 426.9953 | 561.836 | 0.6952826 | 400.9782 | 527.6029 | 0.6947582 | 409.4821 | 538.7923 | 0.694602 | 392.8423 | 516.8978 | 0.6947684 | 403.1747 | 530.493 | 0.6947846 | 413.0292 | 543.4594
0.6969262 | 385.9398 | 507.8155 | 0.6962631 | 400.2348 | 526.6248 | 0.6962698 | 414.3608 | 545.2116 | 0.696439 | 412.8288 | 543.1958 | 0.6964523 | 427.9639 | 563.1104 | 0.696938 | 401.895 | 528.8092 | 0.696435 | 410.3768 | 539.9694 | 0.6962757 | 393.65 | 517.9605 | 0.6964297 | 404.0688 | 531.6694 | 0.6964591 | 413.8601 | 544.5528
0.698604 | 386.8359 | 508.9946 | 0.6979414 | 401.0576 | 527.7074 | 0.6979471 | 415.2418 | 546.3708 | 0.6981049 | 413.7189 | 544.367 | 0.6981057 | 429.0583 | 564.5504 | 0.6985933 | 402.7945 | 529.9928 | 0.6981128 | 411.1881 | 541.037 | 0.6979572 | 394.4625 | 519.0296 | 0.6981109 | 404.9402 | 532.8161 | 0.6981214 | 414.7675 | 545.7467
0.7002787 | 387.5348 | 509.9142 | 0.6996163 | 401.8837 | 528.7944 | 0.6996155 | 416.2024 | 547.6348 | 0.6997801 | 414.4942 | 545.3871 | 0.6997601 | 429.9228 | 565.6879 | 0.7002705 | 403.8015 | 531.3178 | 0.6997817 | 412.1062 | 542.245 | 0.6996265 | 395.3849 | 520.2433 | 0.6997874 | 405.8906 | 534.0665 | 0.6997733 | 415.7051 | 546.9804
0.7019388 | 388.25 | 510.8553 | 0.7012795 | 402.8733 | 530.0964 | 0.7012752 | 417.1211 | 548.8435 | 0.7014605 | 415.4869 | 546.6933 | 0.7014344 | 430.8697 | 566.9338 | 0.7019493 | 404.6795 | 532.4731 | 0.7014405 | 412.9855 | 543.402 | 0.7012839 | 396.2839 | 521.4262 | 0.7014557 | 406.6827 | 535.1088 | 0.7014343 | 416.7155 | 548.3099
0.703595 | 389.2213 | 512.1333 | 0.7029349 | 403.8033 | 531.3202 | 0.7029342 | 418.0678 | 550.0892 | 0.7031224 | 416.4439 | 547.9525 | 0.7031097 | 431.8018 | 568.1603 | 0.7036151 | 405.7252 | 533.8489 | 0.703099 | 413.8665 | 544.5611 | 0.7029378 | 397.0237 | 522.3997 | 0.7031113 | 407.5195 | 536.2099 | 0.7031109 | 417.5986 | 549.4718
0.7052572 | 389.9967 | 513.1536 | 0.704596 | 404.6621 | 532.4502 | 0.7046078 | 419.0937 | 551.439 | 0.7047694 | 417.3654 | 549.165 | 0.7047835 | 432.8094 | 569.4861 | 0.7052765 | 406.6052 | 535.0069 | 0.7047707 | 414.7996 | 545.7889 | 0.7046067 | 397.819 | 523.446 | 0.7047694 | 408.3471 | 537.2988 | 0.7047845 | 418.5867 | 550.7719
0.7069343 | 390.7728 | 514.1748 | 0.7062731 | 405.6416 | 533.7389 | 0.7062886 | 420.1561 | 552.8369 | 0.7064314 | 418.3279 | 550.4315 | 0.7064466 | 433.7106 | 570.6719 | 0.7069329 | 407.5344 | 536.2295 | 0.7064514 | 415.7709 | 547.067 | 0.7062826 | 398.6878 | 524.5892 | 0.7064409 | 409.0936 | 538.281 | 0.7064469 | 419.4635 | 551.9256
0.7086154 | 391.6598 | 515.3418 | 0.7079509 | 406.606 | 535.0078 | 0.7079591 | 421.1087 | 554.0904 | 0.7081092 | 419.3021 | 551.7132 | 0.7080993 | 434.7377 | 572.0233 | 0.708607 | 408.4161 | 537.3897 | 0.7081244 | 416.6832 | 548.2674 | 0.7079526 | 399.5507 | 525.7246 | 0.7081228 | 409.8167 | 539.2326 | 0.708101 | 420.4717 | 553.2522
0.7102801 | 392.6649 | 516.6644 | 0.7096205 | 407.3135 | 535.9388 | 0.7096096 | 421.9707 | 555.2246 | 0.7097781 | 420.1061 | 552.7712 | 0.7097693 | 435.7213 | 573.3175 | 0.7102916 | 409.3707 | 538.6456 | 0.7097791 | 417.7112 | 549.6201 | 0.7096084 | 400.2733 | 526.6754 | 0.709789 | 410.6111 | 540.2778 | 0.7097572 | 421.37 | 554.4342
0.7119408 | 393.4218 | 517.6602 | 0.7112722 | 408.1682 | 537.0634 | 0.7112638 | 422.9437 | 556.5048 | 0.7114391 | 420.9454 | 553.8756 | 0.7114503 | 436.7588 | 574.6826 | 0.7119586 | 410.2328 | 539.78 | 0.7114293 | 418.7444 | 550.9795 | 0.7112633 | 401.0883 | 527.7478 | 0.7114396 | 411.281 | 541.1593 | 0.7114347 | 422.3098 | 555.6708
0.7136018 | 394.2677 | 518.7733 | 0.7129331 | 409.0496 | 538.2231 | 0.7129357 | 423.8777 | 557.7338 | 0.7130941 | 421.8951 | 555.1251 | 0.7131245 | 437.7584 | 575.9979 | 0.7136099 | 411.1336 | 540.9653 | 0.7131011 | 419.6285 | 552.1428 | 0.7129307 | 401.9915 | 528.9362 | 0.7130943 | 411.8858 | 541.955 | 0.7131134 | 423.2306 | 556.8823
0.715274 | 395.0997 | 519.868 | 0.7146091 | 409.9357 | 539.3891 | 0.7146129 | 424.6655 | 558.7704 | 0.7147577 | 422.8638 | 556.3998 | 0.7147846 | 438.7374 | 577.2861 | 0.7152649 | 412.0098 | 542.1182 | 0.7147771 | 420.5653 | 553.3754 | 0.7146111 | 402.9583 | 530.2083 | 0.7147735 | 412.6668 | 542.9826 | 0.7147824 | 424.1049 | 558.0328
0.7169541 | 396.021 | 521.0802 | 0.7162835 | 410.8122 | 540.5423 | 0.716275 | 425.5698 | 559.9602 | 0.7164398 | 423.7575 | 557.5757 | 0.7164301 | 439.6742 | 578.5187 | 0.7169371 | 412.9079 | 543.2999 | 0.7164428 | 421.4602 | 554.5529 | 0.7162814 | 403.7907 | 531.3035 | 0.7164533 | 413.3537 | 543.8864 | 0.7164395 | 424.9861 | 559.1922
0.7186249 | 396.7909 | 522.0933 | 0.7179487 | 411.8965 | 541.969 | 0.7179323 | 426.4982 | 561.1819 | 0.7181154 | 424.761 | 558.8961 | 0.7180959 | 440.6765 | 579.8376 | 0.7186133 | 413.7856 | 544.4547 | 0.7181001 | 422.4252 | 555.8226 | 0.717946 | 404.7534 | 532.5702 | 0.7181215 | 414.0847 | 544.8483 | 0.7180983 | 425.8792 | 560.3674
0.7202736 | 397.6346 | 523.2034 | 0.719601 | 412.89 | 543.2763 | 0.7195901 | 427.334 | 562.2816 | 0.7197847 | 425.7573 | 560.207 | 0.719777 | 441.5677 | 581.0101 | 0.7202775 | 414.7261 | 545.6922 | 0.7197564 | 423.2768 | 556.9431 | 0.7196024 | 405.6802 | 533.7897 | 0.7197793 | 414.7563 | 545.732 | 0.7197723 | 426.7412 | 561.5016
0.7219282 | 398.5564 | 524.4163 | 0.7212582 | 413.7366 | 544.3902 | 0.7212657 | 428.289 | 563.5382 | 0.7214399 | 426.7151 | 561.4673 | 0.7214444 | 442.4386 | 582.156 | 0.7219307 | 415.6318 | 546.8839 | 0.7214267 | 424.2643 | 558.2425 | 0.7212698 | 406.5037 | 534.8733 | 0.7214345 | 415.6538 | 546.9129 | 0.7214545 | 427.672 | 562.7263
0.7235975 | 399.3933 | 525.5175 | 0.7229375 | 414.6142 | 545.545 | 0.7229475 | 429.3361 | 564.9159 | 0.723102 | 427.5953 | 562.6254 | 0.7231032 | 443.4075 | 583.4309 | 0.7235935 | 416.4554 | 547.9676 | 0.7231109 | 425.1509 | 559.4091 | 0.7229472 | 407.2744 | 535.8874 | 0.7231059 | 416.5055 | 548.0336 | 0.723122 | 428.706 | 564.0869
0.7252758 | 400.2015 | 526.5809 | 0.7246114 | 415.5131 | 546.7277 | 0.7246159 | 430.2435 | 566.1099 | 0.7247808 | 428.6336 | 563.9916 | 0.7247564 | 444.4104 | 584.7505 | 0.725268 | 417.4221 | 549.2396 | 0.7247804 | 426.1264 | 560.6927 | 0.7246252 | 408.1391 | 537.0251 | 0.7247845 | 417.2869 | 549.0617 | 0.724775 | 429.6997 | 565.3944
0.7269465 | 400.987 | 527.6144 | 0.7262797 | 416.4951 | 548.0199 | 0.7262738 | 431.1657 | 567.3233 | 0.7264606 | 429.6016 | 565.2653 | 0.7264252 | 445.2073 | 585.799 | 0.7269459 | 418.3698 | 550.4866 | 0.7264428 | 427.029 | 561.8803 | 0.7262844 | 409.0034 | 538.1624 | 0.7264518 | 418.0509 | 550.067 | 0.726428 | 430.5988 | 566.5774
0.7286034 | 401.9476 | 528.8784 | 0.7279395 | 417.4461 | 549.2712 | 0.7279339 | 432.1793 | 568.657 | 0.7281238 | 430.5257 | 566.4812 | 0.72811 | 446.2267 | 587.1403 | 0.7286166 | 419.4496 | 551.9073 | 0.7280997 | 427.9848 | 563.1379 | 0.7279338 | 409.9137 | 539.3601 | 0.7281093 | 418.9731 | 551.2804 | 0.7281004 | 431.6987 | 568.0246
0.7302611 | 402.7979 | 529.9973 | 0.7295982 | 418.3853 | 550.507 | 0.7296101 | 433.0737 | 569.8338 | 0.7297717 | 431.439 | 567.6828 | 0.7297814 | 447.248 | 588.4842 | 0.7302758 | 420.3725 | 553.1217 | 0.7297701 | 429.04 | 564.5263 | 0.7295982 | 410.7413 | 540.4491 | 0.7297669 | 419.8347 | 552.414 | 0.7297767 | 432.668 | 569.3
0.7319381 | 403.6603 | 531.1319 | 0.7312738 | 419.3324 | 551.7531 | 0.7312894 | 433.8497 | 570.8549 | 0.7314286 | 432.5016 | 569.0811 | 0.7314457 | 448.1305 | 589.6454 | 0.7319369 | 421.3202 | 554.3686 | 0.731453 | 430.0203 | 565.8161 | 0.7312758 | 411.3983 | 541.3136 | 0.7314352 | 420.6776 | 553.5231 | 0.7314411 | 433.5496 | 570.4599
0.7336136 | 404.4963 | 532.232 | 0.7329536 | 420.2795 | 552.9994 | 0.7329571 | 434.8355 | 572.152 | 0.7331046 | 433.4023 | 570.2661 | 0.7331016 | 449.0396 | 590.8416 | 0.7336078 | 422.1443 | 555.453 | 0.733122 | 430.8398 | 566.8945 | 0.732946 | 412.1731 | 542.333 | 0.7331196 | 421.685 | 554.8486 | 0.7330981 | 434.4171 | 571.6015
0.735288 | 405.4201 | 533.4475 | 0.7346243 | 421.0192 | 553.9726 | 0.7346124 | 435.824 | 573.4526 | 0.7347787 | 434.2524 | 571.3848 | 0.7347689 | 450.0266 | 592.1403 | 0.7352903 | 423.0577 | 556.6549 | 0.7347792 | 431.7042 | 568.0318 | 0.7346022 | 412.9039 | 543.2946 | 0.734791 | 422.6926 | 556.1745 | 0.7347555 | 435.3974 | 572.8914
0.7369491 | 406.255 | 534.546 | 0.7362812 | 421.814 | 555.0185 | 0.7362621 | 436.6385 | 574.5244 | 0.7364458 | 435.2158 | 572.6523 | 0.736448 | 450.9296 | 593.3284 | 0.7369585 | 423.84375 | 557.6891 | 0.7364305 | 432.626 | 569.2448 | 0.7362591 | 413.6661 | 544.2975 | 0.736448 | 423.4775 | 557.2072 | 0.7364335 | 436.2482 | 574.0107
0.7386022 | 407.0552 | 535.5989 | 0.7379327 | 422.7466 | 556.2455 | 0.7379325 | 437.61 | 575.8026 | 0.7381036 | 436.2299 | 573.9867 | 0.7381254 | 451.8804 | 594.5795 | 0.7386111 | 424.799 | 558.9461 | 0.7380963 | 433.4383 | 570.3135 | 0.7379258 | 414.5643 | 545.4794 | 0.7381052 | 424.3805 | 558.3953 | 0.7381116 | 437.164 | 575.2158
0.7402733 | 407.9149 | 536.7302 | 0.739604 | 423.6449 | 557.4275 | 0.7396093 | 438.5631 | 577.0567 | 0.7397622 | 437.071 | 575.0935 | 0.7397825 | 452.9047 | 595.9272 | 0.7402641 | 425.7436 | 560.1889 | 0.7397746 | 434.3667 | 571.5352 | 0.7396078 | 415.5963 | 546.8373 | 0.7397776 | 425.2226 | 559.5034 | 0.7397791 | 438.1665 | 576.5349
0.7419505 | 408.7107 | 537.7772 | 0.7412841 | 424.5782 | 558.6555 | 0.7412803 | 439.463 | 578.2408 | 0.741441 | 437.9667 | 576.2719 | 0.7414339 | 453.8742 | 597.2029 | 0.7419338 | 426.6736 | 561.4126 | 0.7414472 | 435.3233 | 572.7938 | 0.7412828 | 416.4866 | 548.0086 | 0.7414527 | 426.0225 | 560.5559 | 0.741441 | 439.0769 | 577.7328
0.7436216 | 409.6064 | 538.9558 | 0.7429482 | 425.4997 | 559.868 | 0.7429398 | 440.4085 | 579.4848 | 0.7431214 | 439.0161 | 577.6527 | 0.7430962 | 454.9305 | 598.5928 | 0.743613 | 427.6068 | 562.6406 | 0.7431073 | 436.1958 | 573.9418 | 0.7429485 | 417.484 | 549.321 | 0.7431213 | 426.7836 | 561.5573 | 0.7430999 | 440.0344 | 578.9926
0.7452809 | 410.3897 | 539.9864 | 0.7446037 | 426.4532 | 561.1227 | 0.744598 | 441.5055 | 580.9282 | 0.7447899 | 439.901 | 578.8171 | 0.7447706 | 455.9706 | 599.9614 | 0.7452818 | 428.4648 | 563.7695 | 0.7447634 | 437.176 | 575.2316 | 0.7446017 | 418.3892 | 550.5121 | 0.744778 | 427.8406 | 562.9482 | 0.7447713 | 440.9492 | 580.1963
0.7469336 | 411.2896 | 541.1706 | 0.7462587 | 427.3227 | 562.2667 | 0.7462686 | 442.4019 | 582.1077 | 0.7464485 | 440.7738 | 579.9655 | 0.7464461 | 456.916 | 601.2052 | 0.7469401 | 429.3755 | 564.9677 | 0.7464307 | 438.0448 | 576.3747 | 0.7462679 | 419.2406 | 551.6323 | 0.7464332 | 428.7502 | 564.1451 | 0.7464544 | 441.8569 | 581.3907
0.7486009 | 412.168 | 542.3263 | 0.7479251 | 428.1787 | 563.393 | 0.7479514 | 443.3628 | 583.3721 | 0.7481042 | 441.6191 | 581.0778 | 0.748111 | 457.8044 | 602.3741 | 0.7485978 | 430.3179 | 566.2078 | 0.7481132 | 439.0063 | 577.6399 | 0.7479476 | 420.1038 | 552.7681 | 0.7481033 | 429.6157 | 565.2838 | 0.7481242 | 442.6784 | 582.4715
0.750281 | 413.068 | 543.5105 | 0.7496089 | 429.0918 | 564.5945 | 0.7496235 | 444.2794 | 584.5781 | 0.749778 | 442.609 | 582.3803 | 0.7497644 | 458.6484 | 603.4847 | 0.7502702 | 431.1661 | 567.3239 | 0.7497876 | 439.9045 | 578.8217 | 0.7496231 | 420.9655 | 553.902 | 0.7497826 | 430.4768 | 566.4169 | 0.7497742 | 443.6745 | 583.7822
0.7519516 | 413.8573 | 544.549 | 0.7512797 | 430.0038 | 565.7945 | 0.751283 | 445.2656 | 585.8758 | 0.7514567 | 443.4483 | 583.4846 | 0.7514297 | 459.491 | 604.5935 | 0.751952 | 432.059 | 568.4987 | 0.7514517 | 440.8332 | 580.0437 | 0.7512855 | 421.7213 | 554.8964 | 0.7514545 | 431.3475 | 567.5625 | 0.7514277 | 444.5468 | 584.93
0.7536126 | 414.6788 | 545.63 | 0.7529383 | 430.8575 | 566.9177 | 0.7529387 | 446.1052 | 586.9805 | 0.7531208 | 444.3643 | 584.6898 | 0.7531096 | 460.338 | 605.7078 | 0.7536255 | 432.9743 | 569.703 | 0.7531095 | 441.5699 | 581.0131 | 0.7529363 | 422.5247 | 555.9536 | 0.7531135 | 432.1863 | 568.6662 | 0.7530958 | 445.5794 | 586.2887
0.7552634 | 415.5456 | 546.7706 | 0.754603 | 431.8397 | 568.2101 | 0.7546054 | 447.0038 | 588.1629 | 0.7547771 | 445.2871 | 585.9041 | 0.7547885 | 461.2942 | 606.966 | 0.7552865 | 433.8173 | 570.8122 | 0.7547688 | 442.5705 | 582.3296 | 0.7545924 | 423.3716 | 557.0679 | 0.7547694 | 433.017 | 569.7592 | 0.754775 | 446.5683 | 587.5899
0.7569302 | 416.3749 | 547.8617 | 0.7562734 | 432.8606 | 569.5534 | 0.7562817 | 447.9633 | 589.4253 | 0.7564362 | 446.3056 | 587.2442 | 0.7564517 | 462.2081 | 608.1686 | 0.7569398 | 434.8345 | 572.1506 | 0.7564461 | 443.3701 | 583.3818 | 0.7562706 | 424.2115 | 558.173 | 0.756439 | 434.0033 | 571.057 | 0.7564476 | 447.6479 | 589.0103
0.7586132 | 417.2436 | 549.0048 | 0.7579572 | 433.7541 | 570.7291 | 0.7579545 | 448.7367 | 590.443 | 0.7581074 | 447.22 | 588.4474 | 0.758109 | 463.1808 | 609.4484 | 0.7586069 | 435.8896 | 573.539 | 0.7581202 | 444.3222 | 584.6345 | 0.7579458 | 425.0984 | 559.3401 | 0.7581198 | 434.9369 | 572.2854 | 0.7581057 | 448.5906 | 590.2508
0.7602811 | 418.156 | 550.2053 | 0.7596281 | 434.5782 | 571.8135 | 0.7596144 | 449.6022 | 591.5819 | 0.7597873 | 448.1299 | 589.6447 | 0.7597675 | 464.0782 | 610.6292 | 0.7602873 | 436.8429 | 574.7933 | 0.7597834 | 445.2106 | 585.8034 | 0.7596125 | 425.8757 | 560.3628 | 0.7597955 | 435.9013 | 573.5543 | 0.759763 | 449.6102 | 591.5924
0.7619424 | 419.1217 | 551.476 | 0.7612821 | 435.4723 | 572.9899 | 0.7612662 | 450.5502 | 592.8292 | 0.7614548 | 449.1252 | 590.9542 | 0.7614448 | 464.9532 | 611.7805 | 0.7619557 | 437.8358 | 576.0998 | 0.7614358 | 446.2526 | 587.1744 | 0.761269 | 426.7591 | 561.5251 | 0.7614565 | 436.7677 | 574.6943 | 0.7614321 | 450.5471 | 592.8251
0.7635981 | 419.9059 | 552.5077 | 0.7629339 | 436.3223 | 574.1083 | 0.7629386 | 451.5134 | 594.0966 | 0.7631101 | 450.0192 | 592.1305 | 0.7631212 | 465.8216 | 612.9231 | 0.7636176 | 438.6653 | 577.1912 | 0.7631007 | 447.1332 | 588.3332 | 0.7637688 | 427.9745 | 563.1243 | 0.7631052 | 437.6732 | 575.8858 | 0.7631137 | 451.4385 | 593.9981
0.7652652 | 420.7753 | 553.6517 | 0.764602 | 437.12 | 575.1579 | 0.7646155 | 452.4113 | 595.278 | 0.7647639 | 450.9908 | 593.4089 | 0.7647865 | 466.6935 | 614.0703 | 0.7652696 | 439.4457 | 578.2181 | 0.7647766 | 448.0605 | 589.5534 | 0.7662892 | 429.283 | 564.846 | 0.7647712 | 438.494 | 576.9658 | 0.7647886 | 452.2527 | 595.0694
0.7669472 | 421.6313 | 554.778 | 0.7662745 | 437.9503 | 576.2503 | 0.7662854 | 453.5192 | 596.7358 | 0.7664352 | 451.9351 | 594.6514 | 0.7664404 | 467.6596 | 615.3415 | 0.7669351 | 440.36 | 579.421 | 0.766452 | 448.9601 | 590.737 | 0.7687861 | 430.6857 | 566.6917 | 0.7664508 | 439.3942 | 578.1502 | 0.7664499 | 453.1779 | 596.2867
0.7686191 | 422.4086 | 555.8008 | 0.7679451 | 438.9879 | 577.6156 | 0.7679467 | 454.3634 | 597.8465 | 0.7681156 | 452.9218 | 595.9497 | 0.7680954 | 468.6582 | 616.6555 | 0.768617 | 441.2345 | 580.5717 | 0.7681155 | 449.8241 | 591.8738 | 0.7712697 | 431.8509 | 568.2248 | 0.7681211 | 440.3864 | 579.4558 | 0.7681046 | 454.0309 | 597.4091
0.7702808 | 423.1827 | 556.8194 | 0.7695989 | 439.9579 | 578.892 | 0.7695976 | 455.344 | 599.1368 | 0.7697837 | 453.7863 | 597.0872 | 0.7697772 | 469.7653 | 618.1123 | 0.7702894 | 442.1106 | 581.7245 | 0.7697654 | 450.8375 | 593.2073 | 0.7737842 | 433.12 | 569.8947 | 0.7697812 | 441.2952 | 580.6516 | 0.7697695 | 454.9186 | 598.5771
0.7719349 | 424.0265 | 557.9296 | 0.7712565 | 440.9178 | 580.1551 | 0.7712657 | 456.251 | 600.3302 | 0.771443 | 454.6552 | 598.2305 | 0.7714512 | 470.7207 | 619.3693 | 0.7719488 | 443.2809 | 583.2644 | 0.7714287 | 451.7335 | 594.3861 | 0.776315 | 434.3817 | 571.5549 | 0.7714348 | 442.1502 | 581.7765 | 0.7714462 | 455.7903 | 599.7241
0.7735947 | 424.9179 | 559.1025 | 0.7729251 | 441.884 | 581.4263 | 0.7729459 | 457.2181 | 601.6028 | 0.7731 | 455.5338 | 599.3866 | 0.7731184 | 471.6794 | 620.6307 | 0.7735971 | 444.2269 | 584.5091 | 0.7731069 | 452.7765 | 595.7585 | 0.7788882 | 435.7433 | 573.3465 | 0.7730946 | 442.9949 | 582.8881 | 0.7731202 | 456.8617 | 601.1338
0.7752724 | 425.7886 | 560.2481 | 0.7746068 | 442.9012 | 582.7648 | 0.7746159 | 458.0952 | 602.7568 | 0.774767 | 456.3814 | 600.5019 | 0.7747702 | 472.5721 | 621.8055 | 0.7752638 | 445.1479 | 585.721 | 0.7747812 | 453.6857 | 596.9549 | 0.7815596 | 437.1176 | 575.1548 | 0.7747724 | 443.9124 | 584.0953 | 0.7747818 | 457.7212 | 602.2647
0.7769475 | 426.6909 | 561.4355 | 0.776284 | 443.7462 | 583.8766 | 0.776279 | 459.0183 | 603.9715 | 0.7764513 | 457.2389 | 601.6301 | 0.7764299 | 473.4767 | 622.9957 | 0.776947 | 446.1308 | 587.0142 | 0.7764465 | 454.684 | 598.2684 | 0.7843121 | 438.4817 | 576.9496 | 0.7764488 | 444.7002 | 585.1318 | 0.7764348 | 458.6781 | 603.5238
0.778607 | 427.5865 | 562.6139 | 0.77795 | 444.6173 | 585.0228 | 0.7779332 | 459.8647 | 605.0851 | 0.778121 | 458.127 | 602.7986 | 0.778104 | 474.3063 | 624.0873 | 0.778617 | 447.0724 | 588.2532 | 0.778102 | 455.4891 | 599.3277 | 0.7861689 | 439.4968 | 578.2853 | 0.7781154 | 445.65625 | 586.3898 | 0.7780995 | 459.637 | 604.7855
0.7802623 | 428.4665 | 563.7717 | 0.7796022 | 445.4437 | 586.1101 | 0.7795984 | 460.7005 | 606.1848 | 0.7797769 | 459.018 | 603.971 | 0.7797809 | 475.2194 | 625.2887 | 0.7802824 | 447.9491 | 589.4067 | 0.7797625 | 456.3926 | 600.5166 | 0.7880568 | 440.499 | 579.604 | 0.7797732 | 446.6326 | 587.6745 | 0.7797804 | 460.6133 | 606.0701
0.7819235 | 429.3297 | 564.9074 | 0.7812676 | 446.3214 | 587.265 | 0.7812777 | 461.6099 | 607.3814 | 0.7814332 | 459.9052 | 605.1384 | 0.7814498 | 476.1921 | 626.5685 | 0.781935 | 448.8964 | 590.6531 | 0.7814414 | 457.3097 | 601.7233 | 0.7909877 | 442.0123 | 581.5951 | 0.7814418 | 447.5738 | 588.9129 | 0.7814541 | 461.4902 | 607.224
0.7836019 | 430.2817 | 566.1601 | 0.7829439 | 447.2033 | 588.4254 | 0.7829537 | 462.5128 | 608.5695 | 0.7830997 | 460.787 | 606.2986 | 0.7831026 | 477.122 | 627.7922 | 0.7835985 | 449.8751 | 591.941 | 0.7831184 | 458.2835 | 603.0046 | 0.7929773 | 443.0756 | 582.9942 | 0.7831233 | 448.4694 | 590.0913 | 0.7831107 | 462.5183 | 608.5767
0.7852774 | 431.1593 | 567.3149 | 0.7846239 | 448.0865 | 589.5874 | 0.7846137 | 463.4471 | 609.7988 | 0.7847755 | 461.637 | 607.4171 | 0.7847632 | 478.0782 | 629.0502 | 0.785281 | 450.8237 | 593.1891 | 0.7847828 | 459.1705 | 604.1717 | 0.7949843 | 444.1818 | 584.4497 | 0.7847962 | 449.3738 | 591.2814 | 0.7847614 | 463.4209 | 609.7643
0.7869436 | 432.0608 | 568.501 | 0.786281 | 449.0625 | 590.8718 | 0.7862698 | 464.394 | 611.0448 | 0.7864498 | 462.6813 | 608.7912 | 0.7864388 | 478.9706 | 630.2244 | 0.7869542 | 451.6934 | 594.3334 | 0.7864376 | 460.1494 | 605.4598 | 0.7970281 | 445.1932 | 585.7805 | 0.7864575 | 450.2275 | 592.4047 | 0.7864304 | 464.2319 | 610.8314
0.7886003 | 433.0626 | 569.8192 | 0.78793 | 449.9921 | 592.0949 | 0.7879298 | 465.4309 | 612.4091 | 0.7881072 | 463.6769 | 610.1012 | 0.7881172 | 479.9097 | 631.4602 | 0.7886171 | 452.4749 | 595.3617 | 0.788094 | 461.0933 | 606.7017 | 0.7991256 | 446.2978 | 587.234 | 0.7881106 | 451.1283 | 593.5898 | 0.7881091 | 465.21875 | 612.1299
0.7902656 | 433.8728 | 570.8853 | 0.789592 | 450.9129 | 593.3065 | 0.7896082 | 466.3904 | 613.6715 | 0.7897624 | 464.5964 | 611.3111 | 0.7897843 | 480.8126 | 632.6481 | 0.7894403 | 452.9774 | 596.0229 | 0.7897705 | 461.9256 | 607.7968 | 0.8023195 | 447.8121 | 589.2264 | 0.789771 | 452.0052 | 594.7437 | 0.7897824 | 466.1343 | 613.3347
0.7919412 | 434.6801 | 571.9475 | 0.7912724 | 451.7591 | 594.4199 | 0.7912829 | 467.2767 | 614.8378 | 0.791432 | 465.559 | 612.5777 | 0.79144 | 481.7446 | 633.8745 | 0.7910981 | 453.8925 | 597.227 | 0.7914461 | 462.8611 | 609.0277 | 0.8044735 | 448.8365 | 590.5744 | 0.7914472 | 453.0068 | 596.0616 | 0.7914432 | 467.0294 | 614.5124
0.7936226 | 435.5841 | 573.137 | 0.7929445 | 452.6231 | 595.5567 | 0.7929438 | 468.2883 | 616.1689 | 0.793108 | 466.5552 | 613.8885 | 0.7930959 | 482.5924 | 634.99 | 0.792773 | 454.7573 | 598.3648 | 0.793112 | 463.9056 | 610.4021 | 0.8066748 | 449.9642 | 592.0582 | 0.7931138 | 453.9193 | 597.2623 | 0.7931002 | 468.0135 | 615.8072
0.7952884 | 436.2513 | 574.0149 | 0.7946089 | 453.4089 | 596.5906 | 0.7945975 | 469.1488 | 617.3011 | 0.7947787 | 467.4302 | 615.0397 | 0.7956083 | 483.9294 | 636.7492 | 0.7944446 | 455.5895 | 599.4599 | 0.7947659 | 464.7495 | 611.5125 | 0.8089188 | 451.1382 | 593.6029 | 0.7947742 | 454.9856 | 598.6652 | 0.7947633 | 469.0435 | 617.1624
0.7969412 | 436.97 | 574.9605 | 0.7962618 | 454.3605 | 597.8428 | 0.7962589 | 469.9637 | 618.3732 | 0.7964422 | 468.412 | 616.3316 | 0.7981134 | 485.1797 | 638.3943 | 0.7969447 | 457.0176 | 601.339 | 0.7964221 | 465.6951 | 612.7567 | 0.8111823 | 452.3691 | 595.2225 | 0.7964314 | 455.8427 | 599.793 | 0.7964442 | 469.9241 | 618.3211
0.7986013 | 437.8912 | 576.1726 | 0.7979298 | 455.2457 | 599.0075 | 0.7979348 | 470.8045 | 619.4797 | 0.7981001 | 469.3243 | 617.532 | 0.8005952 | 486.4796 | 640.1047 | 0.799427 | 458.3301 | 603.0659 | 0.7980986 | 466.69 | 614.0658 | 0.8134641 | 453.5641 | 596.7948 | 0.7980931 | 456.7914 | 601.0414 | 0.7981173 | 470.8807 | 619.5798
0.8002759 | 438.6682 | 577.1951 | 0.7996095 | 456.1518 | 600.1997 | 0.7996106 | 471.8226 | 620.8192 | 0.7997666 | 470.3452 | 618.8752 | 0.803097 | 487.7744 | 641.8084 | 0.8019365 | 459.6576 | 604.8126 | 0.7997752 | 467.6378 | 615.313 | 0.8158098 | 454.7556 | 598.3626 | 0.7997727 | 457.5929 | 602.0959 | 0.7997822 | 471.8605 | 620.869
0.8019521 | 439.544 | 578.3474 | 0.8012838 | 457.066 | 601.4026 | 0.8012765 | 472.7643 | 622.0583 | 0.801449 | 471.3235 | 620.1624 | 0.8056117 | 489.1586 | 643.6298 | 0.8044446 | 460.9129 | 606.4643 | 0.8014426 | 468.5078 | 616.4576 | 0.8181902 | 456.0484 | 600.0636 | 0.8014556 | 458.4636 | 603.2416 | 0.8014348 | 472.7292 | 622.0121
0.8036137 | 440.5416 | 579.66 | 0.8029488 | 457.9916 | 602.6206 | 0.8029365 | 473.6939 | 623.2815 | 0.8031241 | 472.1921 | 621.3054 | 0.8081049 | 490.5078 | 645.405 | 0.8069376 | 462.1795 | 608.1309 | 0.8031045 | 469.4604 | 617.711 | 0.8205851 | 457.2907 | 601.6983 | 0.803121 | 459.2849 | 604.3223 | 0.803095 | 473.5914 | 623.1465
0.8052664 | 441.3353 | 580.7044 | 0.8046052 | 458.8825 | 603.7928 | 0.8045976 | 474.7424 | 624.6611 | 0.8047889 | 472.9955 | 622.3624 | 0.8106166 | 491.8005 | 647.1059 | 0.8094475 | 463.6164 | 610.0215 | 0.8047629 | 470.4123 | 618.9635 | 0.8230121 | 458.5432 | 603.3463 | 0.8047807 | 460.2298 | 605.5655 | 0.8047724 | 474.5255 | 624.3757
0.8069251 | 442.0909 | 581.6986 | 0.8062667 | 459.7584 | 604.9453 | 0.8062729 | 475.7597 | 625.9996 | 0.8064411 | 473.9329 | 623.596 | 0.8123419 | 492.8249 | 648.4538 | 0.8111649 | 464.6377 | 611.3654 | 0.8064362 | 471.2846 | 620.1113 | 0.8255029 | 459.7227 | 604.8982 | 0.8064384 | 461.0764 | 606.6794 | 0.806444 | 475.496 | 625.6527
0.8086008 | 442.9842 | 582.874 | 0.8079445 | 460.774 | 606.2816 | 0.8079571 | 476.6977 | 627.2338 | 0.8081042 | 474.7642 | 624.6897 | 0.8149906 | 494.1515 | 650.1993 | 0.8137926 | 466.2097 | 613.4338 | 0.8081189 | 472.0616 | 621.1336 | 0.8280076 | 461.0255 | 606.6125 | 0.8081084 | 461.9529 | 607.8328 | 0.808107 | 476.4301 | 626.8817
0.8102814 | 443.7352 | 583.8621 | 0.8096194 | 461.8128 | 607.6484 | 0.8096229 | 477.4894 | 628.2755 | 0.8097791 | 475.628 | 625.8263 | 0.8167777 | 495.2222 | 651.6082 | 0.8164603 | 467.4291 | 615.0383 | 0.8097911 | 472.9641 | 622.3212 | 0.830524 | 462.1829 | 608.1354 | 0.8097904 | 462.8762 | 609.0476 | 0.8097649 | 477.3746 | 628.1245
0.8119516 | 444.5422 | 584.9239 | 0.8112825 | 462.7038 | 608.8208 | 0.8112785 | 478.4293 | 629.5123 | 0.811454 | 476.6028 | 627.1089 | 0.818585 | 496.2278 | 652.9313 | 0.8192333 | 468.9718 | 617.0682 | 0.8114478 | 473.9289 | 623.5907 | 0.8330992 | 463.4591 | 609.8147 | 0.8114596 | 463.6079 | 610.0104 | 0.8114229 | 478.366 | 629.4289
0.8136078 | 445.4955 | 586.1783 | 0.8129358 | 463.5997 | 609.9996 | 0.8129339 | 479.3211 | 630.6856 | 0.8131163 | 477.4879 | 628.2735 | 0.8214071 | 497.7394 | 654.9203 | 0.8211249 | 470.0541 | 618.4922 | 0.8131004 | 474.8504 | 624.8032 | 0.8357102 | 464.7951 | 611.5725 | 0.8131098 | 464.44 | 611.1052 | 0.8131016 | 479.3124 | 630.6743
0.8152674 | 446.4013 | 587.3702 | 0.8145961 | 464.5533 | 611.2543 | 0.8146111 | 480.2565 | 631.9164 | 0.814764 | 478.4434 | 629.5308 | 0.8233225 | 498.7688 | 656.2748 | 0.8239957 | 471.6018 | 620.5287 | 0.8147696 | 475.7346 | 625.9666 | 0.8383184 | 466.2451 | 613.4805 | 0.8147618 | 465.4165 | 612.3902 | 0.8147755 | 480.1133 | 631.728
0.8169448 | 447.3408 | 588.6063 | 0.8162734 | 465.2651 | 612.1909 | 0.8162856 | 481.1519 | 633.0947 | 0.8164271 | 479.4193 | 630.8148 | 0.825254 | 499.8564 | 657.7058 | 0.8259578 | 472.7668 | 622.0616 | 0.8164492 | 476.7447 | 627.2956 | 0.8409904 | 467.6839 | 615.3736 | 0.8164365 | 466.3052 | 613.5594 | 0.8164411 | 480.9504 | 632.8294
0.8186239 | 448.184 | 589.7158 | 0.817948 | 466.0338 | 613.2023 | 0.8179484 | 482.1057 | 634.3496 | 0.8181074 | 480.2329 | 631.8854 | 0.82722 | 500.9157 | 659.0996 | 0.8279752 | 474.005 | 623.6908 | 0.8181159 | 477.6183 | 628.4451 | 0.8437076 | 469.182 | 617.3447 | 0.818115 | 467.164 | 614.6894 | 0.8181024 | 482.0419 | 634.2657
0.8202949 | 449.0703 | 590.8819 | 0.8196124 | 466.8243 | 614.2426 | 0.819602 | 483.1063 | 635.6661 | 0.8197831 | 480.9725 | 632.8586 | 0.8292412 | 501.9637 | 660.4786 | 0.8300185 | 475.0789 | 625.1038 | 0.8197732 | 478.5095 | 629.6178 | 0.8464357 | 470.6197 | 619.2364 | 0.8197817 | 468.2582 | 616.1292 | 0.8197626 | 483.0066 | 635.535
0.8219442 | 449.9306 | 592.0139 | 0.8212671 | 467.6573 | 615.3386 | 0.8212595 | 483.9804 | 636.8163 | 0.8214516 | 481.9092 | 634.0911 | 0.8312955 | 503.0382 | 661.8924 | 0.8320784 | 476.3374 | 626.7598 | 0.8214267 | 479.3397 | 630.7101 | 0.849206 | 472.0887 | 621.1693 | 0.8214399 | 469.2432 | 617.4252 | 0.8214381 | 483.9196 | 636.7363
0.8235979 | 450.7879 | 593.1419 | 0.8229302 | 468.5346 | 616.4929 | 0.822934 | 484.7712 | 637.8569 | 0.8231078 | 482.7843 | 635.2425 | 0.8333749 | 504.1586 | 663.3666 | 0.8341727 | 477.4003 | 628.1582 | 0.8230968 | 480.2621 | 631.9238 | 0.8520321 | 473.4957 | 623.0207 | 0.8230992 | 470.1472 | 618.6148 | 0.8231229 | 484.916 | 638.0473
0.8252702 | 451.4744 | 594.0453 | 0.8246084 | 469.5457 | 617.8233 | 0.8246148 | 485.6491 | 639.012 | 0.8247707 | 483.5565 | 636.2585 | 0.8354744 | 505.2826 | 664.8456 | 0.8363237 | 478.4485 | 629.5375 | 0.8247789 | 481.182 | 633.1342 | 0.8548456 | 474.8201 | 624.7633 | 0.8247703 | 471.0678 | 619.826 | 0.824789 | 485.8671875 | 639.2989
0.8269426 | 452.3094 | 595.144 | 0.8262862 | 470.5073 | 619.0886 | 0.8262836 | 486.546 | 640.1921 | 0.8264511 | 484.5756 | 637.5995 | 0.83763 | 506.4057 | 666.3233 | 0.838504 | 479.5499 | 630.9867 | 0.8264502 | 482.044 | 634.2684 | 0.8577061 | 476.1335 | 626.4915 | 0.8264531 | 471.9935 | 621.0441 | 0.8264427 | 486.6668 | 640.3511
0.8286104 | 453.1247 | 596.2167 | 0.8279535 | 471.6146 | 620.5456 | 0.8279423 | 487.3626 | 641.2666 | 0.8281267 | 485.6506 | 639.014 | 0.8398244 | 507.6622 | 667.9765 | 0.840688 | 480.8086 | 632.6428 | 0.8281114 | 482.9273 | 635.4307 | 0.8606083 | 477.6392 | 628.4726 | 0.8281219 | 472.8295 | 622.1441 | 0.8281001 | 487.4696 | 641.4073
0.8302638 | 453.8685 | 597.1954 | 0.829604 | 472.6497 | 621.9076 | 0.8296034 | 488.3638 | 642.5839 | 0.8297932 | 486.6367 | 640.3115 | 0.8420256 | 508.8511 | 669.5409 | 0.8429068 | 481.9481 | 634.1422 | 0.829769 | 483.8262 | 636.6134 | 0.8635254 | 479.1074 | 630.4045 | 0.8297796 | 473.6817 | 623.2654 | 0.8297736 | 488.3842 | 642.6108
0.831923 | 454.6262 | 598.1923 | 0.8312618 | 473.6088 | 623.1694 | 0.8312767 | 489.3208 | 643.8432 | 0.831443 | 487.585 | 641.5592 | 0.84425 | 510.1135 | 671.202 | 0.8451867 | 483.2318 | 635.8314 | 0.8314373 | 484.7345 | 637.8086 | 0.8665007 | 480.581 | 632.3435 | 0.8314379 | 474.5518 | 624.4103 | 0.8314517 | 489.2414 | 643.7387
0.8336004 | 455.5411 | 599.3962 | 0.8329364 | 474.4843 | 624.3214 | 0.8329581 | 490.2665 | 645.0875 | 0.8330988 | 488.6055 | 642.902 | 0.8465366 | 511.3271 | 672.7988 | 0.8474869 | 484.6687 | 637.722 | 0.833122 | 485.6176 | 638.9705 | 0.8695238 | 482.1954 | 634.4676 | 0.8331113 | 475.5217 | 625.6864 | 0.8331153 | 490.2068 | 645.009
0.8352805 | 456.413 | 600.5435 | 0.8346171 | 475.3541 | 625.4659 | 0.8346292 | 491.2533 | 646.386 | 0.8347761 | 489.5966 | 644.206 | 0.8488528 | 512.545 | 674.4013 | 0.8498061 | 485.8916 | 639.3311 | 0.8347951 | 486.5612 | 640.2121 | 0.8725476861 | 483.8454 | 636.6387 | 0.834789 | 476.5142 | 626.9923 | 0.8347688 | 491.1022 | 646.1871
0.836952 | 457.2657 | 601.6654 | 0.8362839 | 476.1825 | 626.5559 | 0.8362823 | 492.0967 | 647.4956 | 0.8364452 | 490.4288 | 645.301 | 0.8511761 | 513.7914 | 676.0414 | 0.8521744 | 487.0063 | 640.7977 | 0.8364494 | 487.4067 | 641.3246 | 0.8756209 | 485.3861 | 638.6659 | 0.8364581 | 477.4652 | 628.2437 | 0.836423 | 492.1156 | 647.5206
0.8386131 | 458.2458 | 602.9549 | 0.8379406 | 477.0414 | 627.686 | 0.8379341 | 492.8961 | 648.5476 | 0.8381085 | 491.286 | 646.429 | 0.8535522 | 515.1118 | 677.7786 | 0.8545979 | 488.3881 | 642.6159 | 0.8381023 | 488.277 | 642.4698 | 0.8787304 | 486.9209 | 640.6854 | 0.8381119 | 478.3782 | 629.445 | 0.838101 | 492.984 | 648.6632
0.8402655 | 459.1761 | 604.1791 | 0.8395966 | 477.8181 | 628.708 | 0.8396026 | 493.8062 | 649.745 | 0.8397651 | 492.0495 | 647.4336 | 0.855987 | 516.4846 | 679.585 | 0.8570343 | 489.6594 | 644.2887 | 0.8397671 | 489.1104 | 643.5664 | 0.8818309 | 488.6271 | 642.9304 | 0.8397672 | 479.3152 | 630.678 | 0.8397815 | 493.9274 | 649.9045
0.8419376 | 459.9583 | 605.2082 | 0.8412697 | 478.6942 | 629.8608 | 0.8412781 | 494.6955 | 650.9151 | 0.8414264 | 492.892 | 648.5421 | 0.8584402 | 517.8799 | 681.4209 | 0.8594845 | 490.8048 | 645.7958 | 0.8414434 | 490.0447 | 644.7957 | 0.8850227 | 490.2833 | 645.1096 | 0.8414389 | 480.1908 | 631.83 | 0.8414511 | 494.8036 | 651.0573
0.84362 | 460.8785 | 606.4191 | 0.8429518 | 479.5696 | 631.0126 | 0.8429445 | 495.5889 | 652.0906 | 0.8431044 | 493.6315 | 649.5151 | 0.8609004 | 519.2942 | 683.2818 | 0.8620009 | 492.1143 | 647.5188 | 0.8431113 | 490.9715 | 646.0151 | 0.8882202 | 491.8755 | 647.2047 | 0.8431181 | 481.0119 | 632.9104 | 0.8431067 | 495.7141 | 652.2553
0.8452861 | 461.6538 | 607.4393 | 0.8446192 | 480.4299 | 632.1446 | 0.8445992 | 496.6466 | 653.4823 | 0.8447873 | 494.5547 | 650.7299 | 0.8634187 | 520.6126 | 685.0166 | 0.8645451 | 493.7114 | 649.6203 | 0.8447686 | 491.9302 | 647.2766 | 0.8914442 | 493.5602 | 649.4214 | 0.8447876 | 481.8953 | 634.0728 | 0.8447692 | 496.657 | 653.496
0.8469397 | 462.4584 | 608.4979 | 0.8462724 | 481.1829 | 633.1353 | 0.8462571 | 497.524 | 654.6369 | 0.8464532 | 495.3754 | 651.8097 | 0.8659784 | 521.9307 | 686.7509 | 0.8670833 | 495.0927 | 651.4378 | 0.8464248 | 492.9164 | 648.5742 | 0.8947352 | 495.2297 | 651.6181 | 0.8464442 | 482.8565 | 635.3375 | 0.8464432 | 497.6148 | 654.7564
0.8485901 | 463.2636 | 609.5574 | 0.8479316 | 482.0603 | 634.2899 | 0.8479341 | 498.3663 | 655.7452 | 0.8481124 | 496.2719 | 652.9893 | 0.8685285 | 523.1876 | 688.4047 | 0.8696839 | 496.6344 | 653.4663 | 0.8480958 | 493.8038 | 649.7418 | 0.8980275 | 496.8003 | 653.6846 | 0.8480998 | 483.7597 | 636.5259 | 0.8481234 | 498.5438 | 655.9787
0.850258 | 464.2053 | 610.7964 | 0.849598 | 482.8609 | 635.3433 | 0.8496124 | 499.3865 | 657.0875 | 0.8497682 | 497.1017 | 654.0812 | 0.871132 | 524.5652 | 690.2174 | 0.8723364 | 498.2491 | 655.5909 | 0.8497748 | 494.6362 | 650.8371 | 0.9013633 | 498.3835 | 655.7678 | 0.8497741 | 484.6447 | 637.6903 | 0.8497936 | 499.4313 | 657.1465
0.8519441 | 465.0083 | 611.853 | 0.8512775 | 483.6832 | 636.4253 | 0.8512858 | 500.186 | 658.1394 | 0.8514413 | 498.0818 | 655.3708 | 0.8738012 | 525.7933 | 691.8333 | 0.8749939 | 499.726 | 657.5341 | 0.8514545 | 495.4873 | 651.957 | 0.9046865 | 500.0468 | 657.9563 | 0.8514524 | 485.5831 | 638.9251 | 0.8514453 | 500.3405 | 658.3428
0.8536142 | 465.937 | 613.0749 | 0.8529458 | 484.5568 | 637.5748 | 0.8529477 | 501.0357 | 659.2575 | 0.8531234 | 498.9406 | 656.5008 | 0.8764672 | 527.1376 | 693.6021 | 0.8776913 | 501.0041 | 659.2159 | 0.853116 | 496.3708 | 653.1195 | 0.907997 | 501.5585 | 659.9454 | 0.8531255 | 486.4571 | 640.0751 | 0.8530994 | 501.2616 | 659.5547
0.8552756 | 466.6727 | 614.043 | 0.8546069 | 485.4706 | 638.7771 | 0.8546007 | 502.0249 | 660.5591 | 0.8547909 | 499.8964 | 657.7585 | 0.8791718 | 528.4013 | 695.2649 | 0.8804471 | 502.5072 | 661.1937 | 0.8547711 | 497.1838 | 654.1892 | 0.9113501 | 503.2003 | 662.1057 | 0.8547814 | 487.3739 | 641.2815 | 0.8547697 | 502.2349 | 660.8354
0.8569303 | 467.5241 | 615.1633 | 0.8562677 | 486.4282 | 640.0371 | 0.8562708 | 503.0556 | 661.9152 | 0.856439 | 500.8409 | 659.0012 | 0.8819355 | 529.6158 | 696.8629 | 0.8832131 | 503.9169 | 663.0486 | 0.8564311 | 498.1301 | 655.4343 | 0.914667 | 504.8538 | 664.2813 | 0.856435 | 488.1927 | 642.3589 | 0.8564423 | 503.2245 | 662.1375
0.8585972 | 468.3087 | 616.1957 | 0.8579404 | 487.2713 | 641.1464 | 0.8579492 | 503.8815 | 663.002 | 0.8580909 | 501.8746 | 660.3613 | 0.8932447 | 529.9312 | 697.2779 | 0.8860092 | 505.4311 | 665.0409 | 0.8581131 | 499.0125 | 656.5953 | 0.9180108 | 506.5125 | 666.4639 | 0.8581048 | 489.0387 | 643.472 | 0.85811 | 504.1674 | 663.3781
0.8602794 | 469.1888 | 617.3537 | 0.8596207 | 488.0997 | 642.2364 | 0.8596218 | 504.8945 | 664.3348 | 0.8597632 | 502.7677 | 661.5364 | 0.9035615 | 531.2482 | 699.0107 | 0.8888618 | 507.1815 | 667.344 | 0.8597893 | 499.9772 | 657.8648 | 0.9213522 | 508.201 | 668.6856 | 0.859782 | 489.912 | 644.621 | 0.8597654 | 505.1205 | 664.6323
0.8619515 | 469.9911 | 618.4093 | 0.8612914 | 488.9 | 643.2894 | 0.8612778 | 505.7932 | 665.5174 | 0.8614482 | 503.7138 | 662.7813 | 0.9066097 | 532.3854 | 700.5072 | 0.8917065 | 508.8454 | 669.5334 | 0.8614463 | 500.9103 | 659.0926 | 0.9246653 | 509.9964 | 671.0479 | 0.8614575 | 490.7632 | 645.741 | 0.8614237 | 505.9976 | 665.7863
0.8636154 | 470.8406 | 619.5272 | 0.8629465 | 489.8526 | 644.5429 | 0.8629246 | 506.693 | 666.7013 | 0.8631163 | 504.6516 | 664.0153 | 0.9096761 | 533.8073 | 702.378 | 0.8945984 | 510.4581 | 671.6554 | 0.8630928 | 501.802 | 660.2658 | 0.9280171 | 511.6236 | 673.189 | 0.8631191 | 491.6459 | 646.9025 | 0.8630977 | 506.9415 | 667.0283
0.8652719 | 471.68 | 620.6316 | 0.8646022 | 490.6299 | 645.5656 | 0.8645908 | 507.6378 | 667.9445 | 0.8647748 | 505.5989 | 665.2618 | 0.9127507 | 535.2229 | 704.2407 | 0.8975515 | 512.0798 | 673.7893 | 0.8647562 | 502.7167 | 661.4694 | 0.9313376 | 513.2277 | 675.2996 | 0.8647713 | 492.593 | 648.1487 | 0.8647794 | 507.7749 | 668.1249
0.8669413 | 472.5532 | 621.7805 | 0.8662667 | 491.4556 | 646.6521 | 0.8662759 | 508.5475 | 669.1414 | 0.8664294 | 506.4259 | 666.3498 | 0.9158944 | 536.8194 | 706.3413 | 0.9005067 | 513.7389 | 675.9722 | 0.8664371 | 503.6756 | 662.731 | 0.9346746 | 514.8901 | 677.487 | 0.8664381 | 493.5743 | 649.4398 | 0.8664518 | 508.7333 | 669.3859
0.8686191 | 473.3 | 622.7631 | 0.8679451 | 492.4257 | 647.9285 | 0.8679489 | 509.4383 | 670.3136 | 0.8681026 | 507.3535 | 667.5705 | 0.9190494 | 538.5397 | 708.6049 | 0.9035094 | 515.328125 | 678.0633 | 0.8681121 | 504.6255 | 663.9809 | 0.9380173 | 516.5206 | 679.6324 | 0.8681192 | 494.5321 | 650.7002 | 0.868113 | 509.5606 | 670.4745
0.8702885 | 474.1359 | 623.8631 | 0.8696152 | 493.3083 | 649.0899 | 0.8696113 | 510.4216 | 671.6074 | 0.8697832 | 508.2689 | 668.7749 | 0.9222388 | 540.1569 | 710.7328 | 0.9065614 | 516.9871 | 680.2462 | 0.8697777 | 505.5572 | 665.2069 | 0.9413275 | 518.2007 | 681.843 | 0.8697907 | 495.4886 | 651.9586 | 0.8697671 | 510.4512 | 671.6463
0.871945 | 475.0703 | 625.0925 | 0.8712706 | 494.0962 | 650.1265 | 0.8712633 | 511.2914 | 672.7519 | 0.8714532 | 509.1932 | 669.9911 | 0.9254804 | 541.7459 | 712.8236 | 0.9096139 | 518.6387 | 682.4193 | 0.8714321 | 506.5444 | 666.5058 | 0.9446752 | 519.9751 | 684.1778 | 0.8714513 | 496.33 | 653.0658 | 0.8714345 | 511.4495 | 672.9599
0.8735992 | 475.9844 | 626.2953 | 0.8729256 | 495.0999 | 651.4472 | 0.8729299 | 512.1861 | 673.9291 | 0.8731146 | 510.1006 | 671.1851 | 0.9287231 | 543.4388 | 715.051 | 0.9127113 | 520.3027 | 684.6089 | 0.873094 | 507.5145 | 667.7822 | 0.948004 | 521.6853 | 686.428 | 0.8731062 | 497.2891 | 654.3278 | 0.8731154 | 512.390625 | 674.1982
0.875263 | 476.861 | 627.4487 | 0.874594 | 496.027 | 652.6671 | 0.8746148 | 513.1375 | 675.1809 | 0.8747737 | 510.9906 | 672.356 | 0.9320304 | 545.1027 | 717.2404 | 0.9158624 | 521.9898 | 686.8287 | 0.8747746 | 508.4228 | 668.9774 | 0.9513418 | 523.348 | 688.6158 | 0.8747689 | 498.1533 | 655.4649 | 0.8747871 | 513.4129 | 675.5433
0.8769424 | 477.7071 | 628.562 | 0.8762727 | 496.9247 | 653.8483 | 0.8762844 | 514.0767 | 676.4167 | 0.8764458 | 511.8233 | 673.4518 | 0.9353496 | 546.6253 | 719.2438 | 0.9190091 | 523.6056 | 688.9547 | 0.8764483 | 509.2722 | 670.095 | 0.9546947 | 524.9326 | 690.7007 | 0.8764472 | 498.9993 | 656.578 | 0.8764447 | 514.4506 | 676.9087
0.8786165 | 478.5929 | 629.7275 | 0.8779441 | 497.7976 | 654.9968 | 0.8779503 | 514.9347 | 677.5456 | 0.8781242 | 512.6444 | 674.5321 | 0.9386696 | 548.3911 | 721.5673 | 0.9222278 | 525.4186 | 691.3403 | 0.8781186 | 510.0453 | 671.1122 | 0.9580063 | 526.5338 | 692.8076 | 0.8781185 | 499.9393 | 657.8149 | 0.8780921 | 515.4114 | 678.1729
0.8802766 | 479.3654 | 630.7439 | 0.8796117 | 498.6835 | 656.1625 | 0.8796079 | 515.8782 | 678.7871 | 0.879791 | 513.5351 | 675.7041 | 0.9420274 | 550.1104 | 723.8295 | 0.9254568 | 527.103 | 693.5566 | 0.8797733 | 510.9625 | 672.3191 | 0.9613529 | 528.0271 | 694.7725 | 0.8797835 | 500.8651 | 659.033 | 0.8797573 | 516.2352 | 679.2568
0.8819312 | 480.1492 | 631.7752 | 0.881268 | 499.5064 | 657.2452 | 0.8812724 | 516.8327 | 680.043 | 0.8814412 | 514.4084 | 676.8531 | 0.9453425 | 551.942 | 726.2394 | 0.9287145 | 528.882 | 695.8974 | 0.8814347 | 511.8681 | 673.5107 | 0.9646705 | 529.6487 | 696.9062 | 0.8814378 | 501.7348 | 660.1774 | 0.8814429 | 517.1674 | 680.4834
0.8835983 | 480.9131 | 632.7803 | 0.8829336 | 500.2952 | 658.2831 | 0.8829527 | 517.7296 | 681.2232 | 0.8830976 | 515.3721 | 678.1211 | 0.94868 | 553.7069 | 728.5617 | 0.9320294 | 530.5919 | 698.1472 | 0.8831132 | 512.7905 | 674.7244 | 0.9679928 | 531.2151 | 698.9673 | 0.8831065 | 502.6273 | 661.3517 | 0.8831128 | 517.9653 | 681.5333
0.8852779 | 481.858 | 634.0237 | 0.8846143 | 501.1779 | 659.4446 | 0.8846233 | 518.5964 | 682.3637 | 0.884768 | 516.2258 | 679.2444 | 0.9520149 | 555.5165 | 730.9427 | 0.9353386 | 532.4423 | 700.5819 | 0.8847904 | 513.6428 | 675.8457 | 0.9713486 | 532.8555 | 701.1257 | 0.8847861 | 503.5395 | 662.552 | 0.8847762 | 518.859 | 682.7092
0.8869497 | 482.752 | 635.1999 | 0.8862904 | 502.0652 | 660.612 | 0.8862792 | 519.5003 | 683.553 | 0.8864461 | 517.2306 | 680.5666 | 0.9553209 | 557.1696 | 733.1178 | 0.9386859 | 534.1735 | 702.8599 | 0.8864523 | 514.5833 | 677.0833 | 0.9746715 | 534.5402 | 703.3424 | 0.8864611 | 504.361 | 663.6328 | 0.8864284 | 519.7698 | 683.9076
0.8886168 | 483.6237 | 636.347 | 0.8879506 | 502.907 | 661.7198 | 0.887933 | 520.5032 | 684.8727 | 0.8881191 | 518.1039 | 681.7156 | 0.9586771 | 558.9962 | 735.5213 | 0.9420242 | 536.0087 | 705.2746 | 0.8880993 | 515.5109 | 678.3038 | 0.9780258 | 536.2278 | 705.563 | 0.8881221 | 505.2266 | 664.7719 | 0.8880949 | 520.674 | 685.0974
0.8902706 | 484.4507 | 637.4351 | 0.8895991 | 503.7234 | 662.7939 | 0.8895944 | 521.333 | 685.9645 | 0.8897761 | 519.0269 | 682.9301 | 0.9620076 | 560.631 | 737.6724 | 0.9453388 | 537.7936 | 707.6231 | 0.8897601 | 516.2953 | 679.336 | 0.981357 | 537.8823 | 707.7398 | 0.8897765 | 506.1267 | 665.9562 | 0.8897769 | 521.6621 | 686.3975
0.8919293 | 485.3863 | 638.6662 | 0.8912641 | 504.5996 | 663.9468 | 0.8912759 | 522.2442 | 687.1634 | 0.8914309 | 519.7935 | 683.9388 | 0.9653481 | 562.3945 | 739.9928 | 0.9486892 | 539.6548 | 710.0722 | 0.8914363 | 517.2088 | 680.5379 | 0.9846747 | 539.4808 | 709.8432 | 0.8914357 | 507.0727 | 667.2009 | 0.8914516 | 522.6775 | 687.7335
0.8936037 | 486.1146 | 639.6245 | 0.8929417 | 505.2246 | 664.7693 | 0.8929502 | 523.1275 | 688.3257 | 0.8931028 | 520.6640625 | 685.0843 | 0.9686983 | 564.2086 | 742.3797 | 0.9519982 | 541.4489 | 712.4327 | 0.8931149 | 518.2159 | 681.8631 | 0.9880208 | 541.1313 | 712.0149 | 0.8931116 | 507.9583 | 668.3661 | 0.8931139 | 523.6291 | 688.9856
0.895285 | 486.8431 | 640.583 | 0.8946142 | 505.9889 | 665.7749 | 0.8946131 | 524.0416 | 689.5285 | 0.8947824 | 521.3848 | 686.0327 | 0.9720049 | 566.0709 | 744.8301 | 0.9553342 | 543.1051 | 714.612 | 0.8947814 | 519.2195 | 683.1835 | 0.9913232 | 542.6473 | 714.0097 | 0.8947859 | 508.7403 | 669.3951 | 0.8947726 | 524.559 | 690.2092
0.8969489 | 487.6675 | 641.6678 | 0.8962734 | 506.7477 | 666.7733 | 0.8962663 | 524.8904 | 690.6453 | 0.8964546 | 522.2021 | 687.108 | 0.9753521 | 567.7435 | 747.0309 | 0.9586827 | 544.9034 | 716.9782 | 0.8964365 | 520.1573 | 684.4175 | 0.9946802 | 544.159 | 715.9987 | 0.896449 | 509.713 | 670.6751 | 0.8964375 | 525.5229 | 691.4775
0.8986004 | 488.529 | 642.8013 | 0.897927 | 507.5178 | 667.7865 | 0.8979315 | 525.7818 | 691.8182 | 0.8981162 | 523.043 | 688.2144 | 0.978665 | 569.4734 | 749.3072 | 0.9620071 | 546.676 | 719.3106 | 0.8980953 | 521.1671 | 685.7461 | 0.9980172 | 545.723 | 718.0566 | 0.8981009 | 510.4548 | 671.6511 | 0.8981172 | 526.369 | 692.5907
0.9002611 | 489.2751 | 643.783 | 0.8995932 | 508.3561 | 668.8896 | 0.8996105 | 526.6291 | 692.933 | 0.8997696 | 523.8648 | 689.2958 | 0.9820014 | 571.2532 | 751.6489 | 0.9653664 | 548.3661 | 721.5344 | 0.8997721 | 521.933 | 686.754 | 1.001346 | 547.3347 | 720.1773 | 0.8997598 | 511.205 | 672.6382 | 0.8997875 | 527.1772 | 693.6543
0.9019387 | 490.1572 | 644.9437 | 0.9012759 | 509.2196 | 670.0258 | 0.9012857 | 527.5093 | 694.0912 | 0.9014328 | 524.7998 | 690.5261 | 0.9853532 | 572.9712 | 753.9095 | 0.9686825 | 550.074 | 723.7815 | 0.9014494 | 522.8301 | 687.9344 | 1.0047 | 548.8874 | 722.2203 | 0.9014376 | 512.0284 | 673.7216 | 0.9014444 | 527.9991 | 694.7357
0.9036158 | 490.9698 | 646.013 | 0.9029491 | 510.022 | 671.0816 | 0.9029523 | 528.4181 | 695.287 | 0.9031103 | 525.7271 | 691.7462 | 0.9886746 | 574.7549 | 756.2564 | 0.9720172 | 551.9081 | 726.1949 | 0.9031181 | 523.7198 | 689.105 | 1.008003 | 550.4678 | 724.2997 | 0.9031144 | 512.1541 | 673.8869 | 0.9030975 | 528.8075 | 695.7993
0.9052805 | 491.8203 | 647.1319 | 0.9046169 | 510.6718 | 671.9366 | 0.904606 | 529.3416 | 696.5021 | 0.9047872 | 526.6658 | 692.9814 | 0.9920308 | 576.5974 | 758.6808 | 0.9753493 | 553.5908 | 728.4089 | 0.9047756 | 524.5919 | 690.2524 | 1.011339 | 552.1282 | 726.4844 | 0.9047858 | 511.1882 | 672.616 | 0.9047645 | 529.6779 | 696.9446
0.9069355 | 492.6153 | 648.178 | 0.9062725 | 511.2321 | 672.6738 | 0.9062647 | 530.2028 | 697.6353 | 0.9064499 | 527.5299 | 694.1183 | 0.9953462 | 578.4049 | 761.0591 | 0.9786614 | 555.3199 | 730.6841 | 0.9064291 | 525.4615 | 691.3967 | 1.014675 | 553.7048 | 728.559 | 0.9064423 | 510.1542 | 671.2555 | 0.906442 | 530.6057 | 698.1653
0.9085947 | 493.4535 | 649.2809 | 0.9079342 | 511.815 | 673.4408 | 0.9079377 | 531.1766 | 698.9165 | 0.9081022 | 528.4384 | 695.3136 | 0.9986654 | 580.0779 | 763.2604 | 0.982022 | 557.0773 | 732.9964 | 0.9081002 | 526.4514 | 692.6992 | 1.017991 | 555.3152 | 730.6779 | 0.9081024 | 508.9641 | 669.6897 | 0.9081144 | 531.5286 | 699.3797
0.9102716 | 494.3259 | 650.4288 | 0.9096134 | 512.5125 | 674.3585 | 0.909619 | 532.1497 | 700.1969 | 0.9097643 | 529.2316 | 696.3573 | 1.002008 | 581.8149 | 765.546 | 0.9853495 | 558.7514 | 735.1992 | 0.9097817 | 527.3591 | 693.8935 | 1.02135 | 556.9972 | 732.891 | 0.9097781 | 507.7609 | 668.1064 | 0.9097781 | 532.5137 | 700.676
0.9119438 | 495.1762 | 651.5477 | 0.9112911 | 513.1428 | 675.1879 | 0.9112852 | 533.0948 | 701.4405 | 0.9114442 | 530.1027 | 697.5036 | 1.005325 | 583.5625 | 767.8454 | 0.9886832 | 560.4821 | 737.4765 | 0.9114507 | 528.2693 | 695.0912 | 1.024677 | 558.58 | 734.9736 | 0.9114584 | 507.3696 | 667.5916 | 0.9114336 | 533.4631 | 701.9252
0.9136103 | 495.8905 | 652.4875 | 0.912954 | 513.8719 | 676.1472 | 0.9129373 | 533.9324 | 702.5426 | 0.9131197 | 530.8813 | 698.528 | 1.00868 | 585.3328 | 770.1748 | 0.9920304 | 562.1409 | 739.659 | 0.9131095 | 529.007 | 696.0618 | 1.028012 | 560.1558 | 737.0471 | 0.9131241 | 507.8381 | 668.2081 | 0.9130968 | 534.3656 | 703.1126
0.9152678 | 496.7081 | 653.5633 | 0.9146066 | 514.752 | 677.3052 | 0.9145975 | 534.8595 | 703.7625 | 0.914782 | 531.6139 | 699.492 | 1.012014 | 587.0684 | 772.4584 | 0.9953319 | 563.8375 | 741.8915 | 0.9147622 | 529.996 | 697.3631 | 1.031351 | 561.7255 | 739.1125 | 0.914778 | 508.5175 | 669.1019 | 0.9147738 | 535.384 | 704.4526
0.916933 | 497.5162 | 654.6266 | 0.9162627 | 515.6003 | 678.4215 | 0.9162734 | 535.6074 | 704.7466 | 0.916432 | 532.4835 | 700.6362 | 1.01534 | 588.887 | 774.8513 | 0.998678 | 565.4208 | 743.9748 | 0.9164366 | 530.8976 | 698.5495 | 1.03466 | 563.3117 | 741.1996 | 0.9164321 | 509.2546 | 670.0718 | 0.9164499 | 536.26 | 705.6053
0.9186101 | 498.201 | 655.5276 | 0.9179372 | 516.3784 | 679.4453 | 0.9179512 | 536.479 | 705.8934 | 0.9181001 | 533.297 | 701.7066 | 1.01869 | 590.5848 | 777.0853 | 1.002 | 567.092 | 746.1737 | 0.9181173 | 531.64 | 699.5263 | 1.038015 | 564.7535 | 743.0967 | 0.9181077 | 509.99 | 671.0395 | 0.9181165 | 537.0902 | 706.6976
0.9202892 | 499.0622 | 656.6607 | 0.9196107 | 517.1858 | 680.5076 | 0.9196166 | 537.4031 | 707.1094 | 0.9197766 | 534.1643 | 702.8478 | 1.021994 | 592.242 | 779.2658 | 1.005336 | 568.6862 | 748.2713 | 0.9197834 | 532.4302 | 700.5661 | 1.04134 | 566.3719 | 745.2262 | 0.9197831 | 510.6916 | 671.9627 | 0.9197721 | 538.0667 | 707.9825
0.9219586 | 499.9789 | 657.8669 | 0.9212776 | 517.9944 | 681.5716 | 0.9212703 | 538.2424 | 708.2137 | 0.9214457 | 534.9697 | 703.9075 | 1.025345 | 593.9816 | 781.5548 | 1.008687 | 570.3813 | 750.5017 | 0.9214391 | 533.4296875 | 701.8812 | 1.044677 | 567.9697 | 747.3285 | 0.9214479 | 511.4095 | 672.9073 | 0.9214314 | 539.0463 | 709.2714
0.9236115 | 500.8116 | 658.9626 | 0.9229336 | 518.6448 | 682.4273 | 0.9229308 | 539.149 | 709.4066 | 0.9231102 | 535.8439 | 705.0578 | 1.02868 | 595.773 | 783.9119 | 1.012005 | 571.9345 | 752.5454 | 0.923096 | 534.2354 | 702.9413 | 1.048017 | 569.646 | 749.5342 | 0.923102 | 512.1541 | 673.8869 | 0.923104 | 539.8415 | 710.3178
0.9252659 | 501.5584 | 659.9452 | 0.9245961 | 519.4479 | 683.4841 | 0.9246037 | 540.19 | 710.7763 | 0.9247707 | 536.6351 | 706.0989 | 1.032001 | 597.4957 | 786.1785 | 1.015352 | 573.5872 | 754.72 | 0.9247642 | 535.1748 | 704.1774 | 1.05133 | 571.2592 | 751.6569 | 0.9247648 | 512.9319 | 674.9104 | 0.9247826 | 540.8418 | 711.6339
0.9269413 | 502.3875 | 661.0362 | 0.9262739 | 520.1191 | 684.3673 | 0.92628 | 541.1049 | 711.9802 | 0.9264348 | 537.4532 | 707.1753 | 1.035353 | 599.3127 | 788.5693 | 1.018676 | 575.045 | 756.6382 | 0.9264446 | 536.1624 | 705.4769 | 1.054685 | 572.9504 | 753.8821 | 0.9264409 | 513.7427 | 675.9772 | 0.9264516 | 541.8687 | 712.9851
0.928617 | 503.1357 | 662.0206 | 0.9279506 | 520.8643 | 685.3477 | 0.9279453 | 541.8932 | 713.0174 | 0.9281167 | 538.2333 | 708.2017 | 1.038666 | 601.1693 | 791.0123 | 1.021999 | 576.6318 | 758.7261 | 0.9281134 | 537.1025 | 706.7139 | 1.058011 | 574.454 | 755.8605 | 0.9281212 | 514.5575 | 677.0493 | 0.9281033 | 542.7703 | 714.1714
0.9302821 | 503.8987 | 663.0246 | 0.9296152 | 521.6275 | 686.352 | 0.9296046 | 542.7879 | 714.1946 | 0.9297918 | 539.0003 | 709.2109 | 1.042008 | 602.9856 | 793.4021 | 1.025353 | 578.1685 | 760.7481 | 0.9297718 | 538.04 | 707.9473 | 1.061346 | 576.0511 | 757.962 | 0.9297853 | 515.3577 | 678.1023 | 0.9297623 | 543.7001 | 715.3949
0.9319342 | 504.6804 | 664.0531 | 0.9312744 | 522.4715 | 687.4625 | 0.9312666 | 543.7108 | 715.4089 | 0.9314561 | 539.7911 | 710.2515 | 1.045352 | 604.8298 | 795.8287 | 1.028669 | 579.8052 | 762.9016 | 0.9314314 | 539.0326 | 709.2534 | 1.064688 | 577.4789 | 759.8407 | 0.9314473 | 516.1495 | 679.144 | 0.931439 | 544.6223 | 716.6083
0.9335888 | 505.5637 | 665.2154 | 0.9329304 | 523.2267 | 688.4562 | 0.9329428 | 544.6213 | 716.607 | 0.9331108 | 540.5605 | 711.2638 | 1.048671 | 606.6378 | 798.2076 | 1.032018 | 581.4145 | 765.0191 | 0.9331044 | 539.9271 | 710.4304 | 1.067999 | 579.0306 | 761.8823 | 0.9331068 | 517.0385 | 680.3138 | 0.9331146 | 545.5703125 | 717.8557
0.9352625 | 506.3463 | 666.2451 | 0.9346062 | 524.0738 | 689.5708 | 0.9346219 | 545.4735 | 717.7283 | 0.9347696 | 540.9466 | 711.7718 | 1.052022 | 608.4429 | 800.5827 | 1.035348 | 583.2481 | 767.4317 | 0.9347849 | 540.8383 | 711.6293 | 1.071347 | 580.6278 | 763.984 | 0.9347787 | 517.8365 | 681.3639 | 0.9347839 | 546.4807 | 719.0535
0.9369457 | 507.2182 | 667.3923 | 0.9362862 | 524.8226 | 690.5561 | 0.9362913 | 546.369 | 718.9065 | 0.9356051 | 539.6448 | 710.0589 | 1.055336 | 610.1918 | 802.884 | 1.038665 | 584.9559 | 769.6788 | 0.9364586 | 541.7396 | 712.8152 | 1.074678 | 582.3129 | 766.2012 | 0.9364595 | 518.6552 | 682.4411 | 0.9364353 | 547.4345 | 720.3086
0.9386163 | 508.0845 | 668.5322 | 0.9379491 | 525.7333 | 691.7543 | 0.937947 | 547.3916 | 720.2521 | 0.9364458 | 537.3238 | 707.005 | 1.058674 | 611.8735 | 805.0968 | 1.042022 | 586.6104 | 771.8557 | 0.9381133 | 542.6963 | 714.0741 | 1.078008 | 583.8215 | 768.1862 | 0.9381275 | 519.4744 | 683.5189 | 0.9380924 | 548.2899 | 721.434
0.9402776 | 508.883 | 669.5828 | 0.9396055 | 526.5272 | 692.7989 | 0.9396044 | 548.3771 | 721.5489 | 0.9372822 | 534.925 | 703.8487 | 1.062014 | 613.6627 | 807.4509 | 1.045342 | 588.1285 | 773.8533 | 0.9397668 | 543.5106 | 715.1456 | 1.081365 | 585.5872 | 770.5094 | 0.9397819 | 520.3937 | 684.7285 | 0.9397691 | 549.164 | 722.5842
0.9419357 | 509.7702 | 670.7503 | 0.941263 | 527.273 | 693.7803 | 0.9412719 | 549.298 | 722.7605 | 0.9381179 | 532.4661 | 700.6132 | 1.065335 | 615.406 | 809.7447 | 1.048684 | 589.8275 | 776.0888 | 0.9414375 | 544.4045 | 716.3217 | 1.084672 | 587.1546 | 772.5718 | 0.941434 | 521.1581 | 685.7344 | 0.9414438 | 549.9937 | 723.6759
0.9436054 | 510.6519 | 671.9104 | 0.9429389 | 528.0384 | 694.7874 | 0.9429485 | 550.2253 | 723.9806 | 0.9389519 | 529.9747 | 697.3352 | 1.068697 | 617.1864 | 812.0874 | 1.052018 | 591.3837 | 778.1365 | 0.9431123 | 545.3682 | 717.5897 | 1.088022 | 588.7417 | 774.6601 | 0.9431028 | 522.0417 | 686.897 | 0.94311 | 550.9319 | 724.9104
0.9452851 | 511.4812 | 673.0016 | 0.9446159 | 528.8979 | 695.9184 | 0.9446155 | 551.0883 | 725.1162 | 0.9397817 | 527.4134 | 693.965 | 1.072016 | 618.9877 | 814.4575 | 1.055333 | 592.9735 | 780.2283 | 0.9447813 | 546.2348 | 718.73 | 1.091347 | 590.2078 | 776.5892 | 0.9447794 | 522.903 | 688.0303 | 0.9447683 | 551.9274 | 726.2202
0.9469583 | 512.3236 | 674.11 | 0.9462829 | 529.6427 | 696.8983 | 0.9462709 | 551.9232 | 726.2147 | 0.94061 | 524.8331 | 690.5698 | 1.075345 | 620.7876 | 816.8258 | 1.058685 | 594.6918 | 782.4892 | 0.9464405 | 547.0168 | 719.759 | 1.094657 | 591.8403 | 778.7373 | 0.9464521 | 523.7949 | 689.2038 | 0.946431 | 552.8057 | 727.3759
0.9486153 | 513.1683 | 675.2215 | 0.9479368 | 530.3441 | 697.8212 | 0.9479263 | 552.7646 | 727.3218 | 0.9414354 | 522.1866 | 687.0877 | 1.078688 | 622.4377 | 818.997 | 1.062007 | 596.4307 | 784.7773 | 0.9480946 | 547.9454 | 720.9808 | 1.098011 | 593.3637 | 780.7417 | 0.9481087 | 524.5793 | 690.2359 | 0.9481076 | 553.7837 | 728.6628
0.9502683 | 513.9083 | 676.1951 | 0.9495945 | 531.1087 | 698.8272 | 0.9495953 | 553.5135 | 728.3073 | 0.9422626 | 519.5969 | 683.6802 | 1.081992 | 624.2868 | 821.43 | 1.06535 | 598.0613 | 786.9227 | 0.9497594 | 548.8136 | 722.1232 | 1.101338 | 594.9165 | 782.7849 | 0.9497662 | 525.5013 | 691.4491 | 0.9497877 | 554.7791 | 729.9724
0.9519378 | 514.7479 | 677.2999 | 0.9512659 | 531.967 | 699.9566 | 0.9512763 | 554.403 | 729.4776 | 0.9430928 | 517.3264 | 680.6926 | 1.08534 | 626.0126 | 823.7008 | 1.068697 | 599.8215 | 789.2388 | 0.951438 | 549.6727 | 723.2536 | 1.104693 | 596.4387 | 784.7878 | 0.9514416 | 526.4422 | 692.6871 | 0.9514576 | 555.7204 | 731.211
0.9536164 | 515.5717 | 678.3838 | 0.9529455 | 532.7249 | 700.9538 | 0.9529501 | 555.3405 | 730.7112 | 0.9447696 | 516.3552 | 679.4148 | 1.088676 | 627.7279 | 825.9578 | 1.072007 | 601.495 | 791.4408 | 0.9531164 | 550.5412 | 724.3963 | 1.108029 | 598.0431 | 786.8988 | 0.9531177 | 527.3806 | 693.9219 | 0.9531105 | 556.643 | 732.425
0.9552808 | 516.3284 | 679.3795 | 0.9546149 | 533.5013 | 701.9755 | 0.9546112 | 556.2401 | 731.8949 | 0.9464478 | 516.563 | 679.6881 | 1.092018 | 629.5352 | 828.3357 | 1.075359 | 603.1055 | 793.5599 | 0.9547805 | 551.5079 | 725.6683 | 1.111338 | 599.6573 | 789.0228 | 0.9547907 | 528.2158 | 695.0208 | 0.9547691 | 557.5256 | 733.5863
0.9569388 | 517.0466 | 680.3244 | 0.956272 | 534.4291 | 703.1962 | 0.9562681 | 557.0741 | 732.9922 | 0.9481192 | 517.0228 | 680.2931 | 1.095367 | 631.4333 | 830.8334 | 1.078672 | 604.7299 | 795.6972 | 0.9564375 | 552.3256 | 726.7442 | 1.114679 | 601.2969 | 791.1802 | 0.9564513 | 529.0409 | 696.1064 | 0.9564387 | 558.5312 | 734.9095
0.9585915 | 517.9154 | 681.4676 | 0.9579316 | 535.2761 | 704.3107 | 0.9579396 | 558.0983 | 734.3398 | 0.9497764 | 517.6017 | 681.0548 | 1.098675 | 633.1242 | 833.0582 | 1.081998 | 606.3568 | 797.8378 | 0.9581034 | 553.1776 | 727.8653 | 1.117988 | 602.9286 | 793.3271 | 0.9581062 | 529.892 | 697.2263 | 0.9581152 | 559.4721 | 736.1475
0.9602627 | 518.6937 | 682.4917 | 0.9596021 | 535.9991 | 705.262 | 0.9596199 | 558.9794 | 735.4992 | 0.9514352 | 518.144 | 681.7684 | 1.102012 | 634.9002 | 835.395 | 1.085348 | 607.9337 | 799.9128 | 0.9597828 | 553.9651 | 728.9015 | 1.121335 | 604.4981 | 795.3922 | 0.9597695 | 530.6127 | 698.1746 | 0.9597815 | 560.3486 | 737.3008
0.9619466 | 519.476 | 683.521 | 0.9612863 | 536.6555 | 706.1257 | 0.9612927 | 559.8438 | 736.6366 | 0.9531096 | 518.7702 | 682.5924 | 1.105329 | 636.769 | 837.854 | 1.088672 | 609.6147 | 802.1246 | 0.9614593 | 554.8207 | 730.0272 | 1.124685 | 606.153 | 797.5697 | 0.961454 | 531.3351 | 699.1251 | 0.9614356 | 561.2101 | 738.4344
0.9636186 | 520.3042 | 684.6108 | 0.9629554 | 537.3732 | 707.07 | 0.9629497 | 560.7575 | 737.8388 | 0.9547911 | 519.5036 | 683.5574 | 1.10866 | 638.4816 | 840.1074 | 1.092036 | 611.2695 | 804.302 | 0.9631183 | 555.7477 | 731.2469 | 1.128002 | 607.6947 | 799.5983 | 0.9631203 | 532.1907 | 700.2509 | 0.9630911 | 562.18 | 739.7105
0.9652805 | 521.2496 | 685.8548 | 0.96461 | 538.0723 | 707.9898 | 0.9646016 | 561.7308 | 739.1195 | 0.9564587 | 520.1885 | 684.4586 | 1.112018 | 640.1319 | 842.2788 | 1.095355 | 613.0546 | 806.6508 | 0.9647687 | 556.7406 | 732.5534 | 1.13136 | 609.1266 | 801.4824 | 0.9647817 | 533.196 | 701.5737 | 0.9647629 | 563.0028 | 740.7932
0.9669399 | 521.9644 | 686.7952 | 0.9662659 | 538.805 | 708.9539 | 0.9662699 | 562.5229 | 740.1618 | 0.9581137 | 520.8263 | 685.2978 | 1.115336 | 641.9034 | 844.6098 | 1.098679 | 614.808 | 808.9579 | 0.9664346 | 557.6032 | 733.6884 | 1.13467 | 610.7077 | 803.5628 | 0.9664369 | 534.0262 | 702.6661 | 0.966442 | 563.9155 | 741.9941
0.9686059 | 522.7056 | 687.7706 | 0.9679363 | 539.5302 | 709.9081 | 0.9679476 | 563.4449 | 741.3749 | 0.9597681 | 521.4963 | 686.1793 | 1.118686 | 643.5278 | 846.7471 | 1.102009 | 616.5728 | 811.2799 | 0.9681136 | 558.5402 | 734.9213 | 1.138003 | 612.2935 | 805.6493 | 0.9681053 | 534.9484 | 703.8795 | 0.9681149 | 564.9132 | 743.3069
0.9702845 | 523.5083 | 688.8267 | 0.9696108 | 540.4222 | 711.0818 | 0.9696173 | 564.4437 | 742.689 | 0.9614417 | 522.1961 | 687.1001 | 1.122015 | 645.1826 | 848.9244 | 1.105319 | 618.251 | 813.4881 | 0.9697806 | 559.5054 | 736.1914 | 1.141345 | 613.7635 | 807.5836 | 0.9697822 | 535.8331 | 705.0436 | 0.9697793 | 565.7612 | 744.4226
0.9719577 | 524.3864 | 689.982 | 0.9712822 | 541.09 | 711.9606 | 0.971274 | 565.2933 | 743.807 | 0.9631197 | 522.8837 | 688.0049 | 1.125329 | 646.9508 | 851.2511 | 1.108678 | 619.9807 | 815.7641 | 0.9714402 | 560.2216 | 737.1336 | 1.14466 | 615.331 | 809.646 | 0.9714553 | 536.64 | 706.1053 | 0.9714347 | 566.6968 | 745.6537
0.9736119 | 525.0791 | 690.8936 | 0.9729379 | 541.6494 | 712.6966 | 0.9729276 | 566.0861 | 744.8502 | 0.9647804 | 523.5308 | 688.8563 | 1.128679 | 648.7684 | 853.6427 | 1.112015 | 621.5593 | 817.8412 | 0.9730953 | 561.0076 | 738.1679 | 1.148016 | 616.9831 | 811.8199 | 0.973115 | 537.3649 | 707.0591 | 0.9731029 | 567.5744 | 746.8084
0.9752635 | 525.9438 | 692.0313 | 0.9745933 | 542.2755 | 713.5203 | 0.9745944 | 567.0842 | 746.1635 | 0.9664369 | 524.225 | 689.7698 | 1.131994 | 650.4415 | 855.8441 | 1.115339 | 623.1799 | 819.9735 | 0.9747608 | 561.8911 | 739.3303 | 1.151344 | 618.4539 | 813.7552 | 0.9747664 | 538.1791 | 708.1304 | 0.9747854 | 568.5027 | 748.0298
0.9769275 | 526.8084 | 693.169 | 0.9762639 | 542.8466 | 714.2719 | 0.9762787 | 567.9566 | 747.3113 | 0.9680951 | 525.1037 | 690.9259 | 1.135346 | 652.2494 | 858.2229 | 1.118696 | 624.78 | 822.0789 | 0.9764405 | 562.6796 | 740.3679 | 1.154681 | 620.1169 | 815.9433 | 0.9764318 | 538.9467 | 709.1403 | 0.9764585 | 569.257 | 749.0224
0.978606 | 527.6418 | 694.2655 | 0.9779414 | 543.2424 | 714.7927 | 0.977952 | 568.782 | 748.3974 | 0.9697701 | 525.8147 | 691.8614 | 1.138681 | 654.0432 | 860.5832 | 1.121997 | 626.4449 | 824.2696 | 0.978119 | 563.5099 | 741.4604 | 1.15802 | 621.8512 | 818.2253 | 0.978112 | 539.8268 | 710.2985 | 0.9781169 | 570.2204 | 750.29
0.9802765 | 528.3839 | 695.242 | 0.979613 | 543.6709 | 715.3564 | 0.9796165 | 569.6528 | 749.5432 | 0.9714521 | 526.65 | 692.9605 | 1.142008 | 655.7255 | 862.7967 | 1.125344 | 628.1513 | 826.5149 | 0.9797848 | 564.4126 | 742.6482 | 1.161331 | 623.4888 | 820.38 | 0.979785 | 540.6176 | 711.339 | 0.9797671 | 571.1671 | 751.5357
0.9819403 | 529.1142 | 696.2029 | 0.9812742 | 544.1893 | 716.0385 | 0.9812729 | 570.4836 | 750.6364 | 0.9731213 | 527.4239 | 693.9788 | 1.145355 | 657.4231 | 865.0304 | 1.128671 | 629.8317 | 828.726 | 0.9814408 | 565.3528 | 743.8852 | 1.164683 | 625.1003 | 822.5004 | 0.9814497 | 541.5305 | 712.5402 | 0.9814353 | 572.0647 | 752.7167
0.9835956 | 529.8539 | 697.1762 | 0.9829315 | 544.4309 | 716.3565 | 0.9829388 | 571.2802 | 751.6845 | 0.9747782 | 528.2792 | 695.1042 | 1.14867 | 659.1765 | 867.3375 | 1.131998 | 631.4955 | 830.9152 | 0.9831061 | 566.1592 | 744.9464 | 1.168006 | 626.7009 | 824.6064 | 0.9831026 | 542.3518 | 713.6208 | 0.9831154 | 572.8885 | 753.8007
0.9852647 | 530.6293 | 698.1964 | 0.9846007 | 544.5477 | 716.5101 | 0.9846219 | 572.1433 | 752.8201 | 0.9764402 | 528.9877 | 696.0364 | 1.152008 | 661.0215 | 869.7652 | 1.135355 | 633.1844 | 833.1374 | 0.9847811 | 567.1042 | 746.1897 | 1.171342 | 628.2138 | 826.5971 | 0.9839325 | 542.7938 | 714.2023 | 0.9847809 | 573.8782 | 755.1029
0.986946 | 531.3293 | 699.1175 | 0.9862781 | 544.7585 | 716.7875 | 0.9862908 | 572.9456 | 753.8757 | 0.9781123 | 529.8601 | 697.1844 | 1.155345 | 662.6922 | 871.9634 | 1.138675 | 634.8979 | 835.392 | 0.9864584 | 567.992 | 747.3579 | 1.174694 | 629.6972 | 828.549 | 0.985611 | 543.6911 | 715.383 | 0.9864408 | 574.6652 | 756.1384
0.9886184 | 532.0331 | 700.0436 | 0.9879541 | 545.0334 | 717.1493 | 0.9879478 | 573.8145 | 755.0191 | 0.9797907 | 530.5991 | 698.1567 | 1.158668 | 664.4376 | 874.26 | 1.142018 | 636.4454 | 837.4282 | 0.9881217 | 568.809 | 748.4328 | 1.178001 | 631.3063 | 830.6662 | 0.9872907 | 544.7338 | 716.755 | 0.9880921 | 575.558 | 757.3131
0.9902834 | 532.8423 | 701.1084 | 0.9896197 | 545.3465 | 717.5612 | 0.989601 | 574.8326 | 756.3587 | 0.98146 | 531.3329 | 699.1223 | 1.162024 | 666.1713 | 876.5411 | 1.145349 | 638.1107 | 839.6193 | 0.9897689 | 569.5228 | 749.3721 | 1.181349 | 632.8102 | 832.645 | 0.9889596 | 545.6521 | 717.9633 | 0.9897606 | 576.5438 | 758.6102
0.9919392 | 533.5833 | 702.0833 | 0.9912665 | 545.8245 | 718.1902 | 0.9912628 | 575.6775 | 757.4704 | 0.9831104 | 532.0711 | 700.0936 | 1.16534 | 667.9008 | 878.8168 | 1.148669 | 639.7065 | 841.7191 | 0.9914274 | 570.0105 | 750.0138 | 1.184683 | 634.5089 | 834.8801 | 0.991441 | 546.9454 | 719.665 | 0.9914449 | 577.5038 | 759.8735
0.9936005 | 534.3582 | 703.1029 | 0.9929335 | 546.4478 | 719.0102 | 0.9929385 | 576.5066 | 758.5613 | 0.984764 | 532.8099 | 701.0657 | 1.168674 | 669.5307 | 880.9614 | 1.152021 | 641.2631 | 843.7673 | 0.9931024 | 570.244 | 750.3211 | 1.188008 | 636.0316 | 836.8837 | 0.9939435 | 548.2348 | 721.3616 | 0.9931173 | 578.4069 | 761.0617
0.9952748 | 535.0565 | 704.0217 | 0.9946105 | 547.1104 | 719.8821 | 0.9946109 | 577.5124 | 759.8847 | 0.9864327 | 533.4792 | 701.9463 | 1.172022 | 671.2621 | 883.2397 | 1.155336 | 642.8631 | 845.8725 | 0.9947757 | 570.451 | 750.5934 | 1.191359 | 637.6221 | 838.9764 | 0.996453 | 549.4 | 722.8947 | 0.9947824 | 579.4153 | 762.3885
0.9969528 | 535.8046875 | 705.0062 | 0.9962821 | 547.6948 | 720.651 | 0.9962745 | 578.4818 | 761.1603 | 0.9881095 | 534.1777 | 702.8654 | 1.175332 | 673.0226 | 885.5561 | 1.158685 | 644.5237 | 848.0575 | 0.9964402 | 570.5764 | 750.7584 | 1.194671 | 639.1595 | 840.9994 | 0.9989415 | 550.7635 | 724.6888 | 0.9964377 | 580.3458 | 763.6129
0.9986136 | 536.5762 | 706.0214 | 0.9979417 | 548.2886 | 721.4324 | 0.9979315 | 579.3489 | 762.3012 | 0.9906099 | 535.4088 | 704.4852 | 1.178692 | 674.7697 | 887.8549 | 1.162022 | 646.1165 | 850.1533 | 0.9981 | 570.6727 | 750.8852 | 1.198012 | 640.6962 | 843.0213 | 1.00143 | 552.0467 | 726.3772 | 0.9981033 | 581.2034 | 764.7413
1.000265 | 537.4274 | 707.1413 | 0.9995931 | 548.8143 | 722.1241 | 0.9995975 | 580.3462 | 763.6134 | 0.9930946 | 536.5998 | 706.0524 | 1.182008 | 676.5717 | 890.2259 | 1.165332 | 647.7904 | 852.3558 | 0.9997593 | 571.0464 | 751.3769 | 1.201347 | 642.2008 | 845.0011 | 1.003957 | 553.4086 | 728.1693 | 0.9997873 | 581.9927 | 765.7799
1.001929 | 538.2206 | 708.185 | 1.001257 | 549.4741 | 722.9923 | 1.001276 | 581.3555 | 764.9415 | 0.9956101 | 537.6941 | 707.4922 | 1.185341 | 678.3782 | 892.6029 | 1.16869 | 649.4925 | 854.5954 | 1.00144 | 571.5311 | 752.0146 | 1.204676 | 643.7772 | 847.0753 | 1.006529 | 554.6542 | 729.8081 | 1.001456 | 582.8969 | 766.9695
1.003607 | 539.0533 | 709.2807 | 1.002939 | 550.0239 | 723.7157 | 1.002954 | 582.2492 | 766.1174 | 0.998122 | 538.8514 | 709.0151 | 1.188682 | 680.1725 | 894.9639 | 1.17201 | 651.0584 | 856.6558 | 1.003118 | 572.0814 | 752.7386 | 1.208031 | 645.3351 | 849.1251 | 1.009157 | 556.0739 | 731.6761 | 1.003115 | 583.748 | 768.0895
1.005285 | 539.8558 | 710.3365 | 1.004611 | 550.6784 | 724.5768 | 1.004617 | 583.0858 | 767.2181 | 1.000611 | 539.8965 | 710.3901 | 1.192004 | 681.8306 | 897.1456 | 1.175351 | 652.7131 | 858.833 | 1.004785 | 572.7775 | 753.6546 | 1.211342 | 646.8907 | 851.172 | 1.011882 | 557.4063 | 733.4294 | 1.004766 | 584.6034 | 769.215
1.006949 | 540.5889 | 711.3011 | 1.006278 | 551.3464 | 725.4558 | 1.006274 | 583.9401 | 768.3423 | 1.003106 | 541.0889 | 711.9591 | 1.195362 | 683.4872 | 899.3253 | 1.178692 | 654.3301 | 860.9606 | 1.006442 | 573.4661 | 754.5606 | 1.214679 | 648.5568 | 853.3642 | 1.013749 | 558.4705 | 734.8296 | 1.006429 | 585.3944 | 770.2558
1.008603 | 541.2916 | 712.2258 | 1.007935 | 551.9987 | 726.3141 | 1.007934 | 584.7538 | 769.4129 | 1.005665 | 542.3864 | 713.6663 | 1.198682 | 685.2242 | 901.6108 | 1.182001 | 655.9551 | 863.0989 | 1.008099 | 574.1428 | 755.451 | 1.218012 | 650.1686 | 855.4851 | 1.015626 | 559.527 | 736.2197 | 1.008105 | 586.3591 | 771.5251
1.010263 | 541.9483 | 713.0899 | 1.009601 | 552.5962 | 727.1003 | 1.009609 | 585.5925 | 770.5164 | 1.00827 | 543.7238 | 715.426 | 1.202008 | 686.9799 | 903.9209 | 1.185352 | 657.6259 | 865.2973 | 1.009772 | 574.9313 | 756.4886 | 1.221324 | 651.7755 | 857.5993 | 1.018501 | 560.949 | 738.0908 | 1.009778 | 587.241 | 772.6856
1.01194 | 542.679 | 714.0513 | 1.011281 | 553.4346 | 728.2035 | 1.011286 | 586.4236 | 771.61 | 1.010936 | 545.0867 | 717.2194 | 1.205352 | 688.6456 | 906.1127 | 1.188676 | 659.2608 | 867.4484 | 1.011452 | 575.7113 | 757.5149 | 1.22468 | 653.3757 | 859.7049 | 1.021481 | 562.3716 | 739.9627 | 1.011439 | 588.2191 | 773.9725
1.013617 | 543.399 | 714.9987 | 1.012955 | 554.2299 | 729.2499 | 1.012951 | 587.2119 | 772.6472 | 1.012778 | 546.1089 | 718.5643 | 1.208656 | 690.5189 | 908.5774 | 1.192017 | 660.8707 | 869.5667 | 1.013118 | 576.4616 | 758.5021 | 1.228004 | 654.9221 | 861.7396 | 1.024508 | 563.768 | 741.8 | 1.013097 | 589.1269 | 775.167
1.015282 | 544.2092 | 716.0647 | 1.014619 | 554.8991 | 730.1304 | 1.014602 | 588.0632 | 773.7674 | 1.015603 | 547.4885 | 720.3796 | 1.212008 | 692.2769 | 910.8906 | 1.195364 | 662.4585 | 871.6559 | 1.01477 | 577.2842 | 759.5844 | 1.231345 | 656.3557 | 863.6259 | 1.026558 | 564.9387 | 743.3403 | 1.01476 | 590.1382 | 776.4977
1.016936 | 544.8967 | 716.9694 | 1.01627 | 555.8438 | 731.3734 | 1.016261 | 588.9803 | 774.9741 | 1.017505 | 548.5004 | 721.7111 | 1.215341 | 694.0412 | 913.2121 | 1.19867 | 663.9155 | 873.573 | 1.016424 | 578.1524 | 760.7268 | 1.234692 | 657.8954 | 865.6518 | 1.028674 | 566.0687 | 744.8273 | 1.016443 | 591.1373 | 777.8122
1.018598 | 545.7174 | 718.0492 | 1.017929 | 556.7411 | 732.5541 | 1.017941 | 589.8389 | 776.1039 | 1.020432 | 549.8497 | 723.4864 | 1.218669 | 695.7092 | 915.4069 | 1.202019 | 665.4163 | 875.5478 | 1.018101 | 578.8958 | 761.7049 | 1.238 | 659.4543 | 867.703 | 1.030819 | 567.2076 | 746.3258 | 1.018118 | 591.9937 | 778.939
1.020274 | 546.4631 | 719.0304 | 1.019606 | 557.4569 | 733.4959 | 1.019618 | 590.5886 | 777.0903 | 1.023459 | 551.244 | 725.3211 | 1.22203 | 697.4595 | 917.7099 | 1.205335 | 667.0056 | 877.6389 | 1.019783 | 579.7172 | 762.7858 | 1.241351 | 660.9919 | 869.7262 | 1.032983 | 568.3954 | 747.8887 | 1.019781 | 592.8016 | 780.0022
1.02195 | 547.2458 | 720.0602 | 1.021274 | 558.1502 | 734.4082 | 1.021283 | 591.5581 | 778.3659 | 1.026527 | 552.7584 | 727.3137 | 1.225337 | 699.0625 | 919.8191 | 1.208664 | 668.5481 | 879.6685 | 1.02145 | 580.5215 | 763.8441 | 1.244662 | 662.6791 | 871.9462 | 1.035175 | 569.5053 | 749.3491 | 1.021441 | 593.808 | 781.3263
1.023619 | 547.9265 | 720.9559 | 1.022937 | 558.8564 | 735.3374 | 1.02294 | 592.4457 | 779.5339 | 1.028623 | 553.7961 | 728.6791 | 1.22868 | 700.7793 | 922.078 | 1.212015 | 670.09 | 881.6974 | 1.023109 | 581.2935 | 764.8599 | 1.248005 | 664.462 | 874.2922 | 1.037427 | 570.6328 | 750.8326 | 1.023935 | 595.147 | 783.0882
1.025276 | 548.7321 | 722.0159 | 1.024595 | 559.5624 | 736.2663 | 1.024597 | 593.2382 | 780.5766 | 1.030771 | 554.9246 | 730.164 | 1.232002 | 702.3373 | 924.128 | 1.215334 | 671.7563 | 883.8899 | 1.024765 | 582.1257 | 765.9549 | 1.251353 | 666.0922 | 876.4371 | 1.039708 | 571.925 | 752.533 | 1.026453 | 596.4515 | 784.8047
1.026935 | 549.4291 | 722.9331 | 1.026258 | 560.2865 | 737.2191 | 1.026273 | 594.0995 | 781.7099 | 1.032943 | 556.0216 | 731.6074 | 1.235329 | 704.0744 | 926.4137 | 1.21869 | 673.1315 | 885.6993 | 1.026434 | 583.052 | 767.1737 | 1.254671 | 667.7448 | 878.6115 | 1.041991 | 573.2053 | 754.2174 | 1.028942 | 597.642 | 786.3711
1.028609 | 550.2032 | 723.9516 | 1.027939 | 561.0292 | 738.1963 | 1.027951 | 594.9449 | 782.8223 | 1.035125 | 557.1542 | 733.0977 | 1.238686 | 705.7183 | 928.5767 | 1.222019 | 674.4637 | 887.4522 | 1.027278 | 583.4666 | 767.7191 | 1.258027 | 669.392 | 880.779 | 1.044314 | 574.4059 | 755.7972 | 1.031428 | 598.9763 | 788.1267
1.030283 | 550.7805 | 724.7111 | 1.02962 | 561.8916 | 739.3311 | 1.029616 | 595.7086 | 783.8271 | 1.037354 | 558.2402 | 734.5265 | 1.242006 | 707.4079 | 930.7999 | 1.225338 | 675.6042 | 888.9529 | 1.028949 | 584.2048 | 768.6906 | 1.26135 | 670.8376 | 882.681 | 1.046692 | 575.6684 | 757.4584 | 1.033945 | 600.4109 | 790.0144
1.031951 | 551.5008 | 725.6589 | 1.031285 | 562.7625 | 740.477 | 1.031271 | 596.5242 | 784.9002 | 1.040783 | 559.7491 | 736.512 | 1.245356 | 709.1221 | 933.0554 | 1.231992 | 673.4988 | 886.1827 | 1.030614 | 584.9212 | 769.6332 | 1.264675 | 672.2967 | 884.6009 | 1.049091 | 576.963 | 759.1619 | 1.036457 | 601.8506 | 791.9087
1.033604 | 552.2305 | 726.619 | 1.032943 | 563.5705 | 741.5401 | 1.032932 | 597.2803 | 785.8952 | 1.043079 | 560.8558 | 737.9682 | 1.24869 | 710.8943 | 935.3873 | 1.233665 | 672.0526 | 884.2797 | 1.032268 | 585.8083 | 770.8004 | 1.268015 | 673.9559 | 886.784 | 1.051508 | 578.2515 | 760.8573 | 1.038142 | 602.9093 | 793.3017
1.035261 | 552.9213 | 727.5281 | 1.034603 | 564.3167 | 742.5219 | 1.034604 | 598.127 | 787.0091 | 1.045418 | 562.0129 | 739.4906 | 1.252001 | 712.5097 | 937.5128 | 1.235347 | 670.6018 | 882.3708 | 1.034765 | 586.9064 | 772.2453 | 1.271332 | 675.4519 | 888.7525 | 1.053992 | 579.5374 | 762.5492 | 1.040735 | 604.4154 | 795.2834
1.036936 | 553.6841 | 728.5317 | 1.036276 | 565.0621 | 743.5027 | 1.036284 | 599.0927 | 788.2798 | 1.047816 | 563.1834 | 741.0308 | 1.255349 | 714.2019 | 939.7393 | 1.237021 | 669.092 | 880.3842 | 1.037286 | 588.1354 | 773.8623 | 1.274684 | 677.0031 | 890.7936 | 1.056509 | 580.8842 | 764.3213 | 1.043429 | 605.6381 | 796.8922
1.038613 | 554.5414 | 729.6598 | 1.037957 | 565.7155 | 744.3624 | 1.037956 | 599.9904 | 789.4611 | 1.050234 | 564.4193 | 742.657 | 1.258665 | 716.0256 | 942.1389 | 1.238686 | 667.5032 | 878.2937 | 1.039777 | 589.4445 | 775.5849 | 1.278015 | 678.7597 | 893.1049 | 1.059034 | 582.244 | 766.1105 | 1.045251 | 606.6802 | 798.2635
1.040283 | 555.2013 | 730.528 | 1.039619 | 566.5116 | 745.41 | 1.03961 | 600.7752 | 790.4937 | 1.052668 | 565.6135 | 744.2282 | 1.26201 | 717.7751 | 944.441 | 1.240343 | 665.9662 | 876.2714 | 1.042267 | 590.6483 | 777.1688 | 1.281344 | 680.3256 | 895.1653 | 1.061594 | 583.6711 | 767.9883 | 1.048032 | 608.2175 | 800.2862
1.041941 | 555.7855 | 731.2967 | 1.04127 | 567.1885 | 746.3006 | 1.041269 | 601.6743 | 791.6767 | 1.055156 | 566.7566 | 745.7324 | 1.265351 | 719.4754 | 946.6782 | 1.24201 | 664.3831 | 874.1882 | 1.044781 | 592.0213 | 778.9754 | 1.284688 | 681.7515 | 897.0414 | 1.064218 | 585.0103 | 769.7504 | 1.050924 | 609.774 | 802.3342
1.043598 | 556.4507 | 732.172 | 1.042923 | 567.9457 | 747.297 | 1.042941 | 602.5204 | 792.7901 | 1.057691 | 567.8977 | 747.2338 | 1.26867 | 721.2106 | 948.9614 | 1.243689 | 663.0189 | 872.3933 | 1.047287 | 593.2802 | 780.6318 | 1.288001 | 683.3412 | 899.1332 | 1.066841 | 586.3026 | 771.4507 | 1.052892 | 610.9335 | 803.8599
1.045272 | 557.0021 | 732.8975 | 1.044595 | 568.7346 | 748.335 | 1.044619 | 603.2854 | 793.7966 | 1.060226 | 569.0472 | 748.7464 | 1.272022 | 723.0423 | 951.3714 | 1.255344 | 664.0694 | 873.7755 | 1.049813 | 594.5601 | 782.3159 | 1.291351 | 684.8768 | 901.1536 | 1.069483 | 587.6992 | 773.2884 | 1.054871 | 612.0634 | 805.3466
1.046954 | 557.6322 | 733.7266 | 1.04628 | 569.5795 | 749.4467 | 1.046286 | 604.0868 | 794.851 | 1.062795 | 570.2913 | 750.3833 | 1.275338 | 724.7037 | 953.5575 | 1.260348 | 665.5133 | 875.6754 | 1.052438 | 595.8785 | 784.0507 | 1.294679 | 686.2855 | 903.0072 | 1.072206 | 589.0792 | 775.1042 | 1.056885 | 613.1157 | 806.7312
1.048623 | 558.3359 | 734.6525 | 1.047946 | 570.3459 | 750.4552 | 1.047941 | 604.9376 | 795.9705 | 1.065428 | 571.6472 | 752.1673 | 1.278674 | 726.314 | 955.6763 | 1.263689 | 666.5861 | 877.087 | 1.055139 | 597.3049 | 785.9275 | 1.298 | 687.8755 | 905.0993 | 1.074942 | 590.5142 | 776.9923 | 1.058955 | 614.134 | 808.0711
1.050283 | 559.0886 | 735.6428 | 1.049601 | 571.1476 | 751.51 | 1.049596 | 605.7531 | 797.0435 | 1.068066 | 573.0558 | 754.0209 | 1.282017 | 728.0246 | 957.9271 | 1.267007 | 667.7221 | 878.5817 | 1.056966 | 598.3487 | 787.3009 | 1.301351 | 689.5175 | 907.2599 | 1.077694 | 592.0045 | 778.9533 | 1.061054 | 615.2877 | 809.5891
1.051935 | 559.7485 | 736.5112 | 1.051261 | 571.9257 | 752.5338 | 1.051269 | 606.6148 | 798.1774 | 1.070725 | 574.3193 | 755.6833 | 1.285329 | 729.728 | 960.1684 | 1.270358 | 668.9284 | 880.169 | 1.059771 | 599.8775 | 789.3125 | 1.304667 | 690.9954 | 909.2044 | 1.080511 | 593.5759 | 781.0209 | 1.063166 | 616.4658 | 811.1392
1.053604 | 560.4304 | 737.4084 | 1.052931 | 572.7015 | 753.5546 | 1.052948 | 607.4528 | 799.28 | 1.073456 | 575.6844 | 757.4795 | 1.288682 | 731.3935 | 962.3599 | 1.273673 | 670.2195 | 881.8677 | 1.061706 | 600.9121 | 790.6738 | 1.308018 | 692.4791 | 911.1567 | 1.08335 | 595.0369 | 782.9433 | 1.065309 | 617.5622 | 812.5818
1.055284 | 561.1448 | 738.3484 | 1.054611 | 573.4662 | 754.5609 | 1.054618 | 608.2056 | 800.2705 | 1.076212 | 577.14 | 759.3947 | 1.292006 | 733.0256 | 964.5074 | 1.277013 | 671.5081 | 883.5633 | 1.06367 | 601.9479 | 792.0367 | 1.311353 | 694.0969 | 913.2854 | 1.086208 | 596.647 | 785.0619 | 1.067516 | 618.8088 | 814.2222
1.05695 | 561.9349 | 739.388 | 1.056282 | 574.151 | 755.4618 | 1.056275 | 608.9715 | 801.2783 | 1.078982 | 578.4873 | 761.1675 | 1.295341 | 734.6622 | 966.6608 | 1.280353 | 672.766 | 885.2184 | 1.065643 | 602.9512 | 793.3568 | 1.314671 | 695.5844 | 915.2426 | 1.089124 | 598.178 | 787.0764 | 1.069749 | 620.0476 | 815.8521
1.058607 | 562.6037 | 740.268 | 1.057943 | 574.9393 | 756.4991 | 1.057932 | 609.7466 | 802.2981 | 1.081823 | 579.8363 | 762.9425 | 1.29869 | 736.3788 | 968.9195 | 1.283664 | 674.1633 | 887.057 | 1.067644 | 604.0255 | 794.7704 | 1.318017 | 697.0834 | 917.215 | 1.092049 | 599.6384 | 788.9979 | 1.071998 | 621.2574 | 817.4439
1.060259 | 563.3713 | 741.2781 | 1.059602 | 575.8057 | 757.6391 | 1.059604 | 610.5093 | 803.3018 | 1.084669 | 581.3253 | 764.9017 | 1.302005 | 738.067 | 971.1408 | 1.287019 | 675.5289 | 888.8538 | 1.069708 | 605.1064 | 796.1927 | 1.321331 | 698.7335 | 919.3861 | 1.094999 | 601.1599 | 790.9999 | 1.074282 | 622.4828 | 819.0563
1.061926 | 564.1069 | 742.2459 | 1.061275 | 576.6232 | 758.7148 | 1.061287 | 611.4261 | 804.5081 | 1.087529 | 582.7884 | 766.8268 | 1.305349 | 739.7451 | 973.3488 | 1.290341 | 676.8292 | 890.5647 | 1.0718 | 606.1154 | 797.5202 | 1.324671 | 700.2524 | 921.3847 | 1.09802 | 602.6844 | 793.0058 | 1.076627 | 623.808 | 820.8
1.063606 | 564.8264 | 743.1927 | 1.062952 | 577.4683 | 759.8267 | 1.062958 | 612.429 | 805.8276 | 1.090452 | 584.0493 | 768.4859 | 1.30867 | 741.4754 | 975.6255 | 1.293678 | 678.317 | 892.5223 | 1.073907 | 607.2228 | 798.9774 | 1.328008 | 701.8098 | 923.434 | 1.101047 | 604.123 | 794.8987 | 1.078994 | 625.0863 | 822.482
1.06528 | 565.3636 | 743.8995 | 1.064616 | 578.3873 | 761.0359 | 1.06462 | 613.3558 | 807.0471 | 1.093387 | 585.4349 | 770.3091 | 1.311998 | 743.2466 | 977.9561 | 1.297027 | 679.6923 | 894.3319 | 1.076038 | 608.2263 | 800.2978 | 1.331334 | 703.4291 | 925.5647 | 1.104105 | 605.7065 | 796.9823 | 1.081361 | 626.2403 | 824.0004
1.066944 | 565.9521 | 744.6738 | 1.066269 | 579.2584 | 762.1821 | 1.066269 | 614.2272 | 808.1937 | 1.096354 | 586.8711 | 772.1988 | 1.315344 | 744.8617 | 980.0812 | 1.300337 | 681.069 | 896.1435 | 1.078232 | 609.3327 | 801.7536 | 1.334692 | 704.9907 | 927.6194 | 1.107228 | 607.3348 | 799.1247 | 1.083786 | 627.6245 | 825.8216
1.068602 | 566.6172 | 745.549 | 1.067923 | 580.0776 | 763.26 | 1.067937 | 615.1124 | 809.3584 | 1.099396 | 588.328 | 774.1158 | 1.318665 | 746.6139 | 982.3867 | 1.303686 | 682.4144 | 897.9137 | 1.080464 | 610.4296875 | 803.197 | 1.338011 | 706.4875 | 929.5888 | 1.110351 | 608.9467 | 801.2457 | 1.086261 | 628.9832 | 827.6095
1.070274 | 567.3127 | 746.4641 | 1.069598 | 580.9208 | 764.3694 | 1.069617 | 615.9319 | 810.4368 | 1.102446 | 589.7466 | 775.9823 | 1.322018 | 748.3691 | 984.6962 | 1.307004 | 683.7747 | 899.7035 | 1.082712 | 611.6127 | 804.7536 | 1.341347 | 708.0984 | 931.7084 | 1.113515 | 610.6713 | 803.5149 | 1.088737 | 630.3753 | 829.4412
1.071957 | 567.9915 | 747.3572 | 1.071276 | 581.7001 | 765.3948 | 1.071283 | 616.7394 | 811.4992 | 1.105516 | 591.3625 | 778.1086 | 1.325352 | 750.0031 | 986.8462 | 1.310335 | 685.0015 | 901.3177 | 1.084991 | 612.8156 | 806.3363 | 1.344681 | 709.5729 | 933.6486 | 1.116735 | 612.319 | 805.6829 | 1.091243 | 631.7598 | 831.2628
1.073628 | 568.6422 | 748.2134 | 1.072949 | 582.5279 | 766.4841 | 1.072944 | 617.6165 | 812.6532 | 1.108655 | 592.9368 | 780.18 | 1.328673 | 751.74 | 989.1316 | 1.313679 | 686.28 | 903 | 1.087332 | 614.1319 | 808.0683 | 1.34799 | 711.0599 | 935.6052 | 1.119951 | 613.8792 | 807.7357 | 1.093817 | 633.3492 | 833.3542
1.075284 | 569.3986 | 749.2086 | 1.074606 | 583.454 | 767.7027 | 1.074595 | 618.4501 | 813.7502 | 1.111775 | 594.523 | 782.2671 | 1.33202 | 753.4271 | 991.3514 | 1.317 | 687.4089 | 904.4854 | 1.089689 | 615.390625 | 809.7245 | 1.351344 | 712.605 | 937.6382 | 1.123238 | 615.6117 | 810.0154 | 1.096416 | 634.7242 | 835.1635
1.076939 | 569.9924 | 749.99 | 1.076259 | 584.1547 | 768.6246 | 1.076258 | 619.2603 | 814.8162 | 1.114956 | 596.0143 | 784.2293 | 1.335323 | 755.0449 | 993.4802 | 1.320354 | 688.6003 | 906.0531 | 1.092051 | 616.7734375 | 811.544 | 1.354672 | 714.2523 | 939.8056 | 1.126534 | 617.3842 | 812.3477 | 1.099032 | 636.1949 | 837.0985
1.078603 | 570.6639 | 750.8736 | 1.077933 | 584.9662 | 769.6924 | 1.077941 | 619.9959 | 815.7841 | 1.11818 | 597.618 | 786.3395 | 1.338673 | 756.6528 | 995.5958 | 1.323686 | 689.7769 | 907.6012 | 1.094465 | 618.0453 | 813.2175 | 1.358015 | 715.8734 | 941.9387 | 1.129846 | 619.0427 | 814.5298 | 1.10171 | 637.6505 | 839.0138
1.080276 | 571.2632 | 751.6621 | 1.07961 | 585.87 | 770.8816 | 1.079612 | 620.7382 | 816.7608 | 1.12141 | 599.1478 | 788.3524 | 1.342009 | 758.4319 | 997.9367 | 1.327007 | 690.9349 | 909.1248 | 1.096923 | 619.3049 | 814.8749 | 1.361364 | 717.4332 | 943.991 | 1.133191 | 620.8418 | 816.8971 | 1.10441 | 639.0771 | 840.8909
1.081945 | 571.9067 | 752.5088 | 1.081283 | 586.7032 | 771.9779 | 1.081278 | 621.4404 | 817.6847 | 1.124716 | 600.7543 | 790.4661 | 1.345337 | 760.127 | 1000.167 | 1.330352 | 692.016 | 910.5474 | 1.099392 | 620.5852 | 816.5595 | 1.364668 | 718.9501 | 945.9869 | 1.13651 | 622.6727 | 819.3061 | 1.10711 | 640.4742 | 842.7293
1.083601 | 572.4763 | 753.2582 | 1.082943 | 587.3279 | 772.7998 | 1.082939 | 622.2728 | 818.78 | 1.128024 | 602.2557 | 792.4417 | 1.348699 | 761.8098 | 1002.381 | 1.333658 | 693.0502 | 911.9082 | 1.101896 | 621.9393 | 818.3411 | 1.368013 | 720.4965 | 948.0217 | 1.139861 | 624.3719 | 821.542 | 1.10987 | 641.8698 | 844.5655
1.085258 | 573.157 | 754.154 | 1.084599 | 588.2538 | 774.0181 | 1.084606 | 623.0358 | 819.7839 | 1.131348 | 603.9555 | 794.6783 | 1.352006 | 763.4678 | 1004.563 | 1.337006 | 694.0784 | 913.261 | 1.104475 | 623.1862 | 819.9818 | 1.371326 | 721.9319 | 949.9104 | 1.143194 | 626.0889 | 823.8012 | 1.112662 | 643.2625 | 846.398
1.086925 | 573.6331 | 754.7803 | 1.086265 | 589.0836 | 775.1099 | 1.086289 | 623.8724 | 820.8847 | 1.134692 | 605.5323 | 796.753 | 1.355343 | 765.16 | 1006.79 | 1.342004 | 695.5709 | 915.2249 | 1.107068 | 624.442 | 821.6342 | 1.374668 | 723.4701 | 951.9343 | 1.146507 | 627.7764 | 826.0215 | 1.115465 | 644.6617 | 848.2391
1.088608 | 574.2132 | 755.5437 | 1.087942 | 589.7891 | 776.0383 | 1.087962 | 624.6537 | 821.9128 | 1.138 | 607.1263 | 798.8505 | 1.358665 | 766.9006 | 1009.08 | 1.345356 | 696.6149 | 916.5985 | 1.109672 | 625.8434 | 823.4782 | 1.378024 | 724.9774 | 953.9176 | 1.149855 | 629.5263 | 828.3241 | 1.118334 | 646.17 | 850.2237
1.090285 | 574.9246 | 756.4798 | 1.08962 | 590.5294 | 777.0124 | 1.089619 | 625.5365 | 823.0743 | 1.14135 | 608.6439 | 800.8473 | 1.36199 | 768.6608 | 1011.396 | 1.348689 | 697.7532 | 918.0964 | 1.11233 | 627.2474 | 825.3255 | 1.38134 | 726.6236 | 956.0837 | 1.153164 | 631.2146 | 830.5455 | 1.121244 | 647.7021 | 852.2397
1.09195 | 575.6301 | 757.408 | 1.09128 | 591.4032 | 778.1621 | 1.091274 | 626.3713 | 824.1728 | 1.144675 | 610.1826 | 802.8719 | 1.365353 | 770.4593 | 1013.762 | 1.352005 | 698.9003 | 919.6056 | 1.115028 | 628.6063 | 827.1135 | 1.384694 | 728.0929 | 958.017 | 1.156504 | 632.9426 | 832.8192 | 1.124155 | 649.3583 | 854.4189
1.093606 | 576.2657 | 758.2443 | 1.092932 | 592.1035 | 779.0835 | 1.092934 | 627.17 | 825.2237 | 1.148006 | 611.6716 | 804.8311 | 1.368673 | 772.2005 | 1016.053 | 1.355343 | 700.1479 | 921.2472 | 1.117718 | 630.0462 | 829.0082 | 1.388012 | 729.7209 | 960.1591 | 1.159849 | 634.6581 | 835.0764 | 1.127117 | 650.9141 | 856.466
1.095268 | 576.9679 | 759.1683 | 1.094601 | 592.8976 | 780.1285 | 1.09461 | 628.0051 | 826.3225 | 1.15136 | 613.3163 | 806.9952 | 1.372018 | 773.9138 | 1018.308 | 1.358656 | 701.4182 | 922.9186 | 1.120473 | 631.5688 | 831.0116 | 1.391327 | 731.2714 | 962.1992 | 1.163172 | 636.4923 | 837.4899 | 1.130124 | 652.4918 | 858.5419
1.096942 | 577.5888 | 759.9853 | 1.096281 | 593.7202 | 781.2107 | 1.09628 | 628.77 | 827.329 | 1.154673 | 614.9442 | 809.137 | 1.375355 | 775.5333 | 1020.439 | 1.362012 | 702.6044 | 924.4795 | 1.12327 | 633.0383 | 832.9452 | 1.394683 | 732.8475 | 964.273 | 1.166528 | 638.2228 | 839.7669 | 1.13312 | 654.068 | 860.6158
1.098623 | 578.2393 | 760.8412 | 1.097952 | 594.5587 | 782.314 | 1.097937 | 629.5942 | 828.4134 | 1.158015 | 616.6074 | 811.3256 | 1.378654 | 777.1478 | 1022.563 | 1.365355 | 703.8519 | 926.121 | 1.12607 | 634.6032 | 835.0042 | 1.397995 | 734.4037 | 966.3206 | 1.169842 | 639.9199 | 841.9998 | 1.136189 | 655.5645 | 862.5848
1.100285 | 578.8925 | 761.7006 | 1.099615 | 595.3515625 | 783.3573 | 1.099591 | 630.3668 | 829.4299 | 1.161352 | 618.2635 | 813.5046 | 1.382015 | 778.7687 | 1024.696 | 1.368675 | 705.1596 | 927.8416 | 1.128931 | 636.2156 | 837.1258 | 1.401346 | 735.9507 | 968.3562 | 1.173179 | 641.6952 | 844.3358 | 1.139282 | 657.008 | 864.4842
1.101932 | 579.5757 | 762.5996 | 1.101267 | 596.1832 | 784.4516 | 1.101258 | 631.2533 | 830.5964 | 1.164673 | 619.8363 | 815.5741 | 1.385333 | 780.5395 | 1027.026 | 1.372033 | 706.3795 | 929.4467 | 1.13183 | 637.655 | 839.0198 | 1.404682 | 737.4849 | 970.3748 | 1.176512 | 643.3795 | 846.552 | 1.14239 | 658.4563 | 866.3899
1.103594 | 580.2324 | 763.4637 | 1.102933 | 596.8927 | 785.3851 | 1.102941 | 631.9298 | 831.4866 | 1.168027 | 621.2686 | 817.4587 | 1.388671 | 782.2125 | 1029.227 | 1.375333 | 707.5973 | 931.0491 | 1.134736 | 639.2079 | 841.0631 | 1.408012 | 738.9818 | 972.3445 | 1.179824 | 645.0565 | 848.7585 | 1.145573 | 659.8793 | 868.2623
1.105269 | 581.0274 | 764.5097 | 1.104611 | 597.6318 | 786.3577 | 1.104618 | 632.9807 | 832.8693 | 1.171341 | 622.8093 | 819.486 | 1.392018 | 783.8387 | 1031.367 | 1.378672 | 708.856 | 932.7052 | 1.137693 | 640.6927 | 843.0168 | 1.411358 | 740.549 | 974.4066 | 1.183188 | 646.7316 | 850.9627 | 1.148759 | 661.2841 | 870.1106
1.106944 | 581.7579 | 765.4709 | 1.106281 | 598.4627 | 787.4509 | 1.106286 | 633.7846 | 833.9271 | 1.174681 | 624.2402 | 821.3687 | 1.395341 | 785.4489 | 1033.485 | 1.382014 | 710.0892 | 934.3279 | 1.140686 | 642.1382 | 844.9187 | 1.414659 | 742.0709 | 976.4091 | 1.186515 | 648.3698 | 853.1181 | 1.151983 | 662.7599 | 872.0526
1.108611 | 582.3921 | 766.3054 | 1.107944 | 599.2386 | 788.4719 | 1.107942 | 634.7283 | 835.1689 | 1.178015 | 625.7844 | 823.4006 | 1.398691 | 787.1603 | 1035.737 | 1.38533 | 711.2883 | 935.9057 | 1.14368 | 643.6703 | 846.9347 | 1.418007 | 743.7444 | 978.611 | 1.189855 | 650.0071 | 855.2726 | 1.155252 | 664.1807 | 873.9219
1.110263 | 582.9704 | 767.0663 | 1.110433 | 600.4141 | 790.0186 | 1.109602 | 635.5392 | 836.2358 | 1.181342 | 627.3365 | 825.4427 | 1.402001 | 788.7543 | 1037.835 | 1.388683 | 712.4619 | 937.4499 | 1.146747 | 645.4285 | 849.248 | 1.421342 | 745.2686 | 980.6166 | 1.1932 | 651.707 | 857.5093 | 1.158521 | 665.6163 | 875.8109
1.11193 | 583.6271 | 767.9304 | 1.112952 | 601.6877 | 791.6943 | 1.111275 | 636.569 | 837.5907 | 1.184699 | 628.9418 | 827.555 | 1.405333 | 790.4295 | 1040.039 | 1.392011 | 713.73 | 939.1184 | 1.149834 | 647.0942 | 851.4398 | 1.424664 | 746.7841 | 982.6106 | 1.196504 | 653.3497 | 859.6707 | 1.161851 | 666.9853 | 877.6122
1.113608 | 584.0824 | 768.5295 | 1.115461 | 602.8011 | 793.1593 | 1.112959 | 637.234375 | 838.4663 | 1.188012 | 630.382 | 829.4499 | 1.408678 | 792.2634 | 1042.452 | 1.395354 | 715.0597 | 940.868 | 1.152937 | 648.7211 | 853.5804 | 1.428018 | 748.2534 | 984.544 | 1.199854 | 655.0303 | 861.882 | 1.165179 | 668.3517 | 879.4101
1.115284 | 584.6852 | 769.3227 | 1.11794 | 604.0447 | 794.7956 | 1.114622 | 637.9915 | 839.4625 | 1.191347 | 632.033 | 831.6223 | 1.411994 | 794.0532 | 1044.807 | 1.398684 | 716.2291 | 942.4067 | 1.156111 | 650.2524 | 855.5953 | 1.431334 | 749.7584 | 986.5242 | 1.203174 | 656.7455 | 864.1389 | 1.168504 | 669.6213 | 881.0806
1.116951 | 585.2675 | 770.0888 | 1.120434 | 605.1357 | 796.2312 | 1.116269 | 638.6687 | 840.3536 | 1.194682 | 633.5971 | 833.6804 | 1.415346 | 795.7205 | 1047.001 | 1.401993 | 717.4678 | 944.0366 | 1.159285 | 651.9543 | 857.8346 | 1.434672 | 751.2043 | 988.4268 | 1.206511 | 658.463 | 866.3987 | 1.171857 | 671.0403 | 882.9477
1.118605 | 585.8573 | 770.8649 | 1.122947 | 606.1954 | 797.6255 | 1.117927 | 639.5272 | 841.4831 | 1.197993 | 635.0912 | 835.6464 | 1.418677 | 797.5018 | 1049.344 | 1.405348 | 718.7653 | 945.7438 | 1.162493 | 653.5131 | 859.8856 | 1.43802 | 752.6766 | 990.3639 | 1.20986 | 660.1095 | 868.5651 | 1.175169 | 672.4775 | 884.8389
1.120268 | 586.3974 | 771.5755 | 1.125441 | 607.2941 | 799.0711 | 1.119603 | 640.2844 | 842.4794 | 1.201345 | 636.6196 | 837.6574 | 1.421998 | 799.2343 | 1051.624 | 1.40867 | 720.0018 | 947.3708 | 1.165768 | 655.1399 | 862.0262 | 1.441337 | 754.1293 | 992.2754 | 1.213178 | 661.8227 | 870.8193 | 1.178508 | 673.9501 | 886.7765
1.121944 | 587.0262 | 772.403 | 1.127977 | 608.4359 | 800.5735 | 1.12128 | 641.1193 | 843.5781 | 1.204672 | 638.2527 | 839.8062 | 1.425354 | 800.8401 | 1053.737 | 1.412004 | 721.2094 | 948.9597 | 1.16903 | 656.8666 | 864.2981 | 1.444692 | 755.7032 | 994.3463 | 1.216522 | 663.4941 | 873.0185 | 1.181852 | 675.4424 | 888.74
1.123619 | 587.6475 | 773.2204 | 1.130618 | 609.6843 | 802.2162 | 1.122945 | 641.9796 | 844.71 | 1.208011 | 639.7952 | 841.8357 | 1.428672 | 802.4788 | 1055.893 | 1.415353 | 722.473 | 950.6223 | 1.172363 | 658.7119 | 866.7262 | 1.448009 | 757.2147 | 996.3352 | 1.219845 | 665.1744 | 875.2295 | 1.185169 | 677.0496 | 890.8547
1.125284 | 588.2682 | 774.0372 | 1.13332 | 610.9449 | 803.8749 | 1.1246 | 642.9107 | 845.9351 | 1.211363 | 641.3245 | 843.8481 | 1.432019 | 804.138 | 1058.076 | 1.418666 | 723.6603 | 952.1847 | 1.175688 | 660.3578 | 868.8918 | 1.451345 | 758.8018 | 998.4234 | 1.223167 | 666.7119 | 877.2525 | 1.188524 | 678.6209 | 892.9223
1.126938 | 588.8486 | 774.8008 | 1.136072 | 612.3306 | 805.6982 | 1.126261 | 643.7795 | 847.0783 | 1.214669 | 642.8365 | 845.8376 | 1.435348 | 805.7665 | 1060.219 | 1.422016 | 724.8903 | 953.8031 | 1.179003 | 662.1371 | 871.233 | 1.454685 | 760.4022 | 1000.529 | 1.226522 | 668.3778 | 879.4445 | 1.191839 | 680.3121 | 895.1475
1.128597 | 589.4929 | 775.6486 | 1.138936 | 613.7537 | 807.5707 | 1.127942 | 644.5586 | 848.1034 | 1.218018 | 644.3913 | 847.8833 | 1.438674 | 807.4583 | 1062.445 | 1.425346 | 726.0396 | 955.3152 | 1.182349 | 663.9543 | 873.6241 | 1.458007 | 762.1777 | 1002.865 | 1.229831 | 669.9554 | 881.5203 | 1.195176 | 682.1222 | 897.5292
1.130273 | 590.1329 | 776.4906 | 1.141853 | 615.1432 | 809.399 | 1.129619 | 645.3804 | 849.1848 | 1.221333 | 645.9009 | 849.8696 | 1.442018 | 809.0762 | 1064.574 | 1.428678 | 727.184 | 956.821 | 1.185674 | 665.6852 | 875.9016 | 1.461366 | 763.7283 | 1004.906 | 1.23318 | 671.6364 | 883.732 | 1.198513 | 683.748 | 899.6685
1.131949 | 590.6646 | 777.1902 | 1.143823 | 616.226 | 810.8237 | 1.131285 | 646.2341 | 850.308 | 1.224669 | 647.3763 | 851.811 | 1.445339 | 810.7418 | 1066.765 | 1.432025 | 728.4353 | 958.4675 | 1.18902 | 667.4543 | 878.2293 | 1.464684 | 765.3472 | 1007.036 | 1.236508 | 673.3904 | 886.0401 | 1.201838 | 685.4739 | 901.9394
1.133614 | 591.3491 | 778.0909 | 1.14688 | 617.6716 | 812.7258 | 1.132942 | 647.014 | 851.3342 | 1.228021 | 648.8561 | 853.7581 | 1.448691 | 812.468 | 1069.037 | 1.435336 | 729.6913 | 960.1201 | 1.19236 | 669.2026 | 880.5297 | 1.46801 | 766.8796 | 1009.052 | 1.23983 | 675.0827 | 888.2667 | 1.205194 | 687.2457 | 904.2707
1.135272 | 591.9947 | 778.9404 | 1.148955 | 618.6981 | 814.0765 | 1.134601 | 647.7006 | 852.2377 | 1.23134 | 650.4458 | 855.8497 | 1.452025 | 814.0643 | 1071.137 | 1.438687 | 730.9874 | 961.8256 | 1.195668 | 670.907 | 882.7723 | 1.471348 | 768.4139 | 1011.071 | 1.243187 | 676.7707 | 890.4878 | 1.208509 | 688.9526 | 906.5166
1.136929 | 592.6089 | 779.7485 | 1.151049 | 619.717 | 815.4172 | 1.136278 | 648.528 | 853.3263 | 1.234695 | 651.8729 | 857.7275 | 1.455337 | 815.68 | 1073.263 | 1.442013 | 732.2321 | 963.4633 | 1.199021 | 672.6222 | 885.0292 | 1.474655 | 769.7519 | 1012.831 | 1.246506 | 678.5413 | 892.8175 | 1.211843 | 690.4742 | 908.5187
1.138607 | 593.1376 | 780.4443 | 1.154261 | 621.264 | 817.4526 | 1.137953 | 649.3443 | 854.4004 | 1.23802 | 653.3629 | 859.688 | 1.458683 | 817.4308 | 1075.567 | 1.445346 | 733.5133 | 965.1491 | 1.20233 | 674.3648 | 887.3221 | 1.478007 | 771.2963 | 1014.864 | 1.24985 | 680.1859 | 894.9814 | 1.215183 | 692.1714 | 910.7519
1.140285 | 593.7391 | 781.2357 | 1.15647 | 622.3352 | 818.8621 | 1.13962 | 650.1802 | 855.5002 | 1.241337 | 654.8638 | 861.6629 | 1.461993 | 819.0232 | 1077.662 | 1.448702 | 734.8022 | 966.845 | 1.205665 | 676.0869 | 889.588 | 1.481343 | 772.7886 | 1016.827 | 1.253183 | 681.7733 | 897.0702 | 1.218488 | 693.7652 | 912.8489
1.141952 | 594.2311 | 781.883 | 1.159811 | 623.8002 | 820.7897 | 1.141273 | 650.9724 | 856.5426 | 1.244683 | 656.3472 | 863.6148 | 1.465333 | 820.6465 | 1079.798 | 1.452007 | 736.0626 | 968.5035 | 1.209012 | 677.7982 | 891.8398 | 1.484675 | 774.2958 | 1018.81 | 1.256503 | 683.4921875 | 899.3318 | 1.221843 | 695.3824 | 914.9769
1.143607 | 594.7497 | 782.5654 | 1.162075 | 624.9623 | 822.3189 | 1.142932 | 651.7865 | 857.6138 | 1.247999 | 657.8837 | 865.6365 | 1.468679 | 822.4104 | 1082.119 | 1.455348 | 737.1893 | 969.9859 | 1.212331 | 679.5989 | 894.209 | 1.488027 | 775.798 | 1020.787 | 1.259858 | 685.1106 | 901.4613 | 1.225174 | 697.0734 | 917.2018
1.145263 | 595.3854 | 783.4019 | 1.164396 | 626.0929 | 823.8064 | 1.144607 | 652.6415 | 858.7389 | 1.251353 | 659.4977 | 867.7602 | 1.472001 | 824.1075 | 1084.352 | 1.458674 | 738.4139 | 971.5972 | 1.215691 | 681.228 | 896.3526 | 1.49133 | 777.4041 | 1022.9 | 1.263179 | 686.7557 | 903.626 | 1.228506 | 698.8423 | 919.5294
1.146936 | 596.0933 | 784.3333 | 1.166739 | 627.2385 | 825.3138 | 1.146282 | 653.4395 | 859.7888 | 1.254684 | 661.0864 | 869.8506 | 1.475357 | 825.7523 | 1086.516 | 1.461992 | 739.7159 | 973.3105 | 1.219011 | 682.9883 | 898.6689 | 1.49468 | 778.9193 | 1024.894 | 1.266524 | 688.4438 | 905.8472 | 1.23186 | 700.6454 | 921.9019
1.148616 | 596.6111 | 785.0146 | 1.169088 | 628.3558 | 826.7839 | 1.147951 | 654.2107 | 860.8035 | 1.258007 | 662.6034 | 871.8466 | 1.478669 | 827.4053 | 1088.691 | 1.465345 | 740.9247 | 974.9009 | 1.22234 | 684.741 | 900.975 | 1.498 | 780.4484 | 1026.906 | 1.26987 | 690.1394 | 908.0782 | 1.235165 | 702.413 | 924.2277
1.150288 | 597.1647 | 785.7431 | 1.171487 | 629.5266 | 828.3244 | 1.149605 | 654.9606 | 861.7903 | 1.261358 | 664.1678 | 873.905 | 1.482008 | 829.1736 | 1091.018 | 1.468674 | 742.1039 | 976.4525 | 1.225678 | 686.3967 | 903.1536 | 1.501331 | 782.0426 | 1029.003 | 1.273178 | 691.8752 | 910.3622 | 1.238515 | 704.0337 | 926.3601
1.153599 | 598.2152 | 787.1253 | 1.17394 | 630.5952 | 829.7305 | 1.151264 | 655.8408 | 862.9484 | 1.264668 | 665.6931 | 875.912 | 1.485341 | 830.7353 | 1093.073 | 1.472018 | 743.2976 | 978.0232 | 1.228989 | 688.001 | 905.2645 | 1.504688 | 783.5813 | 1031.028 | 1.27653 | 693.5694 | 912.5913 | 1.241831 | 705.7103 | 928.5661
1.156951 | 599.4962 | 788.8107 | 1.176406 | 631.8204 | 831.3427 | 1.152939 | 656.5853 | 863.928 | 1.268015 | 667.1497 | 877.8286 | 1.488654 | 832.3854 | 1095.244 | 1.475356 | 744.5372 | 979.6542 | 1.232348 | 689.7504 | 907.5664 | 1.508009 | 785.1769 | 1033.128 | 1.27984 | 695.2371 | 914.7856 | 1.245167 | 707.5118 | 930.9366
1.160278 | 600.8474 | 790.5886 | 1.178899 | 633.0621 | 832.9764 | 1.15462 | 657.4163 | 865.0215 | 1.27135 | 668.5803 | 879.7109 | 1.492018 | 834.0433 | 1097.425 | 1.478665 | 745.6181 | 981.0765 | 1.235677 | 691.3273 | 909.6411 | 1.511362 | 786.7233 | 1035.162 | 1.283169 | 696.8792 | 916.9463 | 1.248519 | 709.3151 | 933.3093
1.162764 | 601.8569 | 791.9169 | 1.181454 | 634.4511 | 834.8041 | 1.156288 | 658.2597 | 866.1312 | 1.274666 | 670.118 | 881.7343 | 1.495345 | 835.6719 | 1099.568 | 1.482018 | 746.6548 | 982.4405 | 1.23901 | 693.0068 | 911.8511 | 1.514689 | 788.2822 | 1037.213 | 1.286516 | 698.5023 | 919.0819 | 1.251837 | 711.0691 | 935.6172
1.166113 | 602.9414 | 793.344 | 1.184034 | 635.7382 | 836.4976 | 1.157942 | 659.0973 | 867.2333 | 1.278019 | 671.6075 | 883.6941 | 1.498688 | 837.1955 | 1101.573 | 1.485326 | 747.8112 | 983.962 | 1.242365 | 694.7734375 | 914.1756 | 1.518004 | 789.7368 | 1039.127 | 1.289838 | 700.0954 | 921.1782 | 1.255191 | 712.9797 | 938.1312
1.168622 | 604.0583 | 794.8135 | 1.186622 | 637.1371 | 838.3383 | 1.159596 | 659.8001 | 868.158 | 1.281338 | 673.0392 | 885.5779 | 1.50203 | 838.9113 | 1103.831 | 1.488674 | 749.0411 | 985.5804 | 1.245669 | 696.5409 | 916.5012 | 1.521352 | 791.3469 | 1041.246 | 1.293201 | 701.7841 | 923.4002 | 1.258518 | 714.7534 | 940.465
1.172067 | 605.4276 | 796.6153 | 1.189263 | 638.2939 | 839.8605 | 1.161268 | 660.6341 | 869.2554 | 1.284683 | 674.5886 | 887.6165 | 1.505336 | 840.5171 | 1105.944 | 1.492024 | 750.2614 | 987.1861 | 1.249013 | 698.3176 | 918.839 | 1.524669 | 792.9001 | 1043.29 | 1.296517 | 703.4044 | 925.5321 | 1.261837 | 716.3763 | 942.6005
1.174756 | 606.5643 | 798.111 | 1.191945 | 639.5661 | 841.5343 | 1.162949 | 661.4241 | 870.2949 | 1.288023 | 676.0541 | 889.5449 | 1.508683 | 842.1239 | 1108.058 | 1.495345 | 751.5295 | 988.8546 | 1.252337 | 700.1219 | 921.213 | 1.528015 | 794.3779 | 1045.234 | 1.299843 | 705.0127 | 927.6483 | 1.26518 | 717.9749 | 944.7038
1.177489 | 607.5961 | 799.4686 | 1.194629 | 640.7121 | 843.0422 | 1.164623 | 662.1102 | 871.1977 | 1.291339 | 677.5542 | 891.5187 | 1.512007 | 843.8395 | 1110.315 | 1.498705 | 752.9432 | 990.7147 | 1.255667 | 701.798 | 923.4185 | 1.531353 | 795.9126 | 1047.253 | 1.303176 | 706.6459 | 929.7973 | 1.268496 | 719.6271 | 946.8777
1.180296 | 608.6765 | 800.8901 | 1.197369 | 642.0699 | 844.8289 | 1.166278 | 662.8586 | 872.1823 | 1.294687 | 679.146 | 893.6132 | 1.515339 | 845.524 | 1112.532 | 1.502014 | 754.2492 | 992.4332 | 1.259021 | 703.4943 | 925.6504 | 1.534674 | 797.4636 | 1049.294 | 1.306485 | 708.3463 | 932.0345 | 1.271845 | 721.3353 | 949.1254
1.183205 | 609.835 | 802.4144 | 1.200156 | 643.275 | 846.4144 | 1.167934 | 663.6659 | 873.2446 | 1.298001 | 680.6854 | 895.6386 | 1.518688 | 847.1077 | 1114.615 | 1.505345 | 755.4354 | 993.9939 | 1.262338 | 705.1518 | 927.8313 | 1.538026 | 799.0009 | 1051.317 | 1.309845 | 710.0248 | 934.2432 | 1.275181 | 722.9607 | 951.2641
1.186161 | 611.0742 | 804.0449 | 1.202944 | 644.6292 | 848.1963 | 1.169604 | 664.4551 | 874.283 | 1.301339 | 682.169 | 897.5908 | 1.522007 | 848.7866 | 1116.825 | 1.508683 | 756.644 | 995.5843 | 1.265683 | 706.8071 | 930.0094 | 1.541334 | 800.4939 | 1053.281 | 1.313179 | 711.7428 | 936.5037 | 1.278504 | 724.5873 | 953.4044
1.189198 | 612.3979 | 805.7867 | 1.205779 | 646.014 | 850.0184 | 1.171285 | 665.2551 | 875.3357 | 1.304679 | 683.7457 | 899.6654 | 1.525354 | 850.4057 | 1118.955 | 1.511999 | 757.9138 | 997.2549 | 1.269015 | 708.5089 | 932.2486 | 1.544673 | 802.1443 | 1055.453 | 1.316507 | 713.5198 | 938.8419 | 1.281857 | 726.2883 | 955.6425
1.192336 | 613.7454 | 807.5597 | 1.208665 | 647.3251 | 851.7435 | 1.172953 | 666.0962 | 876.4424 | 1.307999 | 685.2225 | 901.6086 | 1.528677 | 852.0436 | 1121.11 | 1.515356 | 759.0705 | 998.777 | 1.272333 | 710.2332 | 934.5174 | 1.548013 | 803.7338 | 1057.545 | 1.319864 | 715.2137 | 941.0706 | 1.285168 | 728.1166 | 958.0481
1.19552 | 615.1995 | 809.473 | 1.211555 | 648.6874 | 853.536 | 1.174614 | 666.9294 | 877.5387 | 1.311359 | 686.5947 | 903.4141 | 1.531999 | 853.6273 | 1123.194 | 1.518684 | 760.3856 | 1000.507 | 1.275688 | 711.9234 | 936.7413 | 1.551328 | 805.2927 | 1059.596 | 1.323166 | 716.8478 | 943.2208 | 1.288513 | 729.8845 | 960.3744
1.198798 | 616.6522 | 811.3844 | 1.214495 | 650.1678 | 855.484 | 1.176265 | 667.6879 | 878.5367 | 1.314682 | 688.0176 | 905.2863 | 1.535349 | 855.3254 | 1125.428 | 1.522012 | 761.7426 | 1002.293 | 1.278996 | 713.6534 | 939.0177 | 1.554679 | 806.7524 | 1061.516 | 1.326516 | 718.4368 | 945.3116 | 1.291846 | 731.6343 | 962.6767
1.201037 | 617.6842 | 812.7424 | 1.217485 | 651.6171 | 857.391 | 1.177933 | 668.4803 | 879.5794 | 1.31801 | 689.4799 | 907.2103 | 1.53866 | 857.0299 | 1127.671 | 1.525355 | 763.033 | 1003.991 | 1.282342 | 715.3173 | 941.207 | 1.557997 | 808.3 | 1063.553 | 1.329844 | 720.0309 | 947.4091 | 1.295164 | 733.517 | 965.1539
1.203274 | 618.8046875 | 814.2167 | 1.220475 | 653.0339 | 859.2551 | 1.179613 | 669.2224 | 880.5558 | 1.321353 | 690.9909 | 909.1986 | 1.54201 | 858.7416 | 1129.923 | 1.528661 | 764.3333 | 1005.702 | 1.28568 | 717.0081 | 943.4317 | 1.561335 | 809.7905 | 1065.514 | 1.333173 | 721.5977 | 949.4706 | 1.298515 | 735.328125 | 967.537
1.206711 | 620.1943 | 816.0452 | 1.223521 | 654.6387 | 861.3667 | 1.181284 | 669.9567 | 881.522 | 1.324657 | 692.5695 | 911.2757 | 1.545338 | 860.3961 | 1132.1 | 1.532014 | 765.7372 | 1007.549 | 1.289 | 718.6881 | 945.6423 | 1.564684 | 811.2762 | 1067.469 | 1.336525 | 723.1968 | 951.5748 | 1.301835 | 737.0276 | 969.7732
1.210237 | 621.6382 | 817.9451 | 1.226598 | 656.0878 | 863.2734 | 1.182942 | 670.783 | 882.6092 | 1.328011 | 694.1275 | 913.3257 | 1.548659 | 862.141 | 1134.396 | 1.53534 | 767.0864 | 1009.324 | 1.292359 | 720.3613 | 947.8439 | 1.568 | 812.7597 | 1069.421 | 1.339845 | 724.8495 | 953.7494 | 1.305178 | 738.7534 | 972.044
1.213813 | 622.9941 | 819.7291 | 1.229682 | 657.555 | 865.2039 | 1.184602 | 671.5696 | 883.6443 | 1.331341 | 695.7692 | 915.4858 | 1.552017 | 863.7923 | 1136.569 | 1.538668 | 768.4431 | 1011.109 | 1.295674 | 722.0533 | 950.0702 | 1.571353 | 814.2702 | 1071.408 | 1.343192 | 726.5571 | 955.9961 | 1.308522 | 740.5447 | 974.401
1.216273 | 624.0538 | 821.1235 | 1.232838 | 659.027 | 867.1408 | 1.186273 | 672.3585 | 884.6823 | 1.334678 | 697.3126 | 917.5166 | 1.555335 | 865.3616 | 1138.634 | 1.542012 | 769.7569 | 1012.838 | 1.299014 | 723.8503 | 952.4347 | 1.574674 | 815.7831 | 1073.399 | 1.346521 | 728.2297 | 958.197 | 1.311837 | 742.2149 | 976.5986
1.218751 | 625.071 | 822.4619 | 1.23601 | 660.5251 | 869.112 | 1.187955 | 673.1796875 | 885.7627 | 1.338032 | 698.7407 | 919.3956 | 1.558682 | 866.8437 | 1140.584 | 1.545327 | 771.0042 | 1014.479 | 1.302343 | 725.4935 | 954.5967 | 1.578007 | 817.3013 | 1075.396 | 1.349837 | 729.9529 | 960.4643 | 1.315183 | 743.9061 | 978.8238
1.221242 | 626.1449 | 823.8749 | 1.239209 | 661.9582 | 870.9976 | 1.189628 | 674.0225 | 886.8717 | 1.341338 | 700.1675 | 921.2731 | 1.562011 | 868.4066 | 1142.64 | 1.548676 | 772.2715 | 1016.147 | 1.305659 | 727.2161 | 956.8633 | 1.581353 | 818.8819 | 1077.476 | 1.353187 | 731.6273 | 962.6675 | 1.3185 | 745.6635 | 981.1361
1.223786 | 627.3939 | 825.5182 | 1.242472 | 663.5294 | 873.0649 | 1.191282 | 674.8384 | 887.9452 | 1.344678 | 701.633 | 923.2013 | 1.565332 | 869.9006 | 1144.606 | 1.552013 | 773.5057 | 1017.771 | 1.309009 | 728.9391 | 959.1305 | 1.584675 | 820.4625 | 1079.556 | 1.356502 | 733.2803 | 964.8425 | 1.321831 | 747.3603 | 983.3688
1.226376 | 628.6488 | 827.1695 | 1.245727 | 665.1004 | 875.1321 | 1.192938 | 675.6265 | 888.9823 | 1.347996 | 703.0942 | 925.124 | 1.568686 | 871.3967 | 1146.575 | 1.55534 | 774.763 | 1019.425 | 1.312335 | 730.6086 | 961.3272 | 1.588031 | 822.0496 | 1081.644 | 1.359848 | 734.928 | 967.0105 | 1.325176 | 749.0432 | 985.5832
1.228961 | 629.8746 | 828.7823 | 1.249029 | 666.8007 | 877.3693 | 1.194601 | 676.3485 | 889.9323 | 1.351332 | 704.6337 | 927.1496 | 1.572009 | 872.9028 | 1148.556 | 1.558688 | 776.1537 | 1021.255 | 1.315674 | 732.2484 | 963.4848 | 1.591358 | 823.5892 | 1083.67 | 1.363184 | 736.624 | 969.2421 | 1.328497 | 750.7902 | 987.8818
1.231587 | 631.1266 | 830.4297 | 1.252361 | 668.3588 | 879.4195 | 1.196277 | 677.0836 | 890.8995 | 1.354689 | 706.0627 | 929.0298 | 1.575355 | 874.5967 | 1150.785 | 1.562001 | 777.4138 | 1022.913 | 1.319026 | 733.9988 | 965.7879 | 1.59468 | 825.1291 | 1085.696 | 1.366493 | 738.2241 | 971.3475 | 1.331857 | 752.473 | 990.0961
1.234273 | 632.2927 | 831.9641 | 1.255661 | 670.0725 | 881.6744 | 1.19795 | 677.8246 | 891.8745 | 1.35801 | 707.5942 | 931.0451 | 1.578699 | 876.1805 | 1152.869 | 1.565348 | 778.6457 | 1024.534 | 1.322334 | 735.6257 | 967.9286 | 1.598027 | 826.6545 | 1087.703 | 1.36985 | 739.864 | 973.5053 | 1.33518 | 754.1516 | 992.3048
1.23697 | 633.3653 | 833.3754 | 1.25901 | 671.7838 | 883.926 | 1.199611 | 678.5333 | 892.8069 | 1.361358 | 709.1186 | 933.0508 | 1.582008 | 877.7931 | 1154.991 | 1.568683 | 779.936 | 1026.232 | 1.325686 | 737.3187 | 970.1561 | 1.601331 | 828.1375 | 1089.655 | 1.37317 | 741.5371 | 975.7067 | 1.338507 | 755.858 | 994.55
1.239699 | 634.5294 | 834.9071 | 1.262339 | 673.4391 | 886.1041 | 1.201263 | 679.4068 | 893.9563 | 1.364684 | 710.4837 | 934.847 | 1.585363 | 879.4371 | 1157.154 | 1.572012 | 781.2231 | 1027.925 | 1.328999 | 738.9779 | 972.3393 | 1.604675 | 829.6578 | 1091.655 | 1.376515 | 743.1833 | 977.8728 | 1.341849 | 757.5693 | 996.8017
1.242491 | 635.6313 | 836.357 | 1.265683 | 674.9866 | 888.1402 | 1.202928 | 680.2226 | 895.0297 | 1.367993 | 711.9621 | 936.7922 | 1.588671 | 881.0623 | 1159.293 | 1.575371 | 782.4735 | 1029.57 | 1.332329 | 740.6442 | 974.5319 | 1.608008 | 831.1111 | 1093.567 | 1.379854 | 744.7593 | 979.9465 | 1.345152 | 759.2769 | 999.0486
1.245294 | 636.7466 | 837.8245 | 1.269029 | 676.7693 | 890.486 | 1.204605 | 681.0901 | 896.1712 | 1.371351 | 713.647 | 939.0093 | 1.591998 | 882.6462 | 1161.377 | 1.578685 | 783.8516 | 1031.384 | 1.335679 | 742.2599 | 976.6578 | 1.611345 | 832.6127 | 1095.543 | 1.383168 | 746.488 | 982.221 | 1.348508 | 760.9987 | 1001.314
1.248118 | 638.0221 | 839.5028 | 1.272334 | 678.2775 | 892.4703 | 1.206281 | 681.9406 | 897.2902 | 1.374665 | 715.0989 | 940.9197 | 1.595347 | 884.2909 | 1163.541 | 1.582022 | 785.1841 | 1033.137 | 1.339 | 744.0162 | 978.9687 | 1.6147 | 834.1373 | 1097.549 | 1.386517 | 748.2145 | 984.4928 | 1.351841 | 762.7168 | 1003.575
1.251007 | 639.3577 | 841.2602 | 1.275674 | 679.787 | 894.4566 | 1.207948 | 682.7728 | 898.3853 | 1.37801 | 716.5786 | 942.8665 | 1.598669 | 885.9718 | 1165.752 | 1.585357 | 786.5167 | 1034.89 | 1.342357 | 745.6083 | 981.0636 | 1.618005 | 835.6934 | 1099.597 | 1.389843 | 749.8423 | 986.6347 | 1.355176 | 764.3661 | 1005.745
1.253905 | 640.6566 | 842.9692 | 1.278989 | 681.313 | 896.4645 | 1.209605 | 683.4803 | 899.3162 | 1.381349 | 718.1355 | 944.9151 | 1.602032 | 887.4749 | 1167.73 | 1.588662 | 787.8138 | 1036.597 | 1.34568 | 747.3137 | 983.3075 | 1.621344 | 837.1686 | 1101.538 | 1.393188 | 751.5261 | 988.8501 | 1.358531 | 766.0853 | 1008.007
1.256828 | 641.967 | 844.6934 | 1.282324 | 682.9265 | 898.5874 | 1.211268 | 684.4028 | 900.53 | 1.384679 | 719.541 | 946.7644 | 1.605345 | 889.0338 | 1169.781 | 1.592012 | 789.0904 | 1038.277 | 1.349005 | 748.867 | 985.3513 | 1.624662 | 838.7893 | 1103.67 | 1.396536 | 753.2917 | 991.1734 | 1.361835 | 767.7714 | 1010.226
1.25982 | 643.3928 | 846.5695 | 1.28568 | 684.3618 | 900.476 | 1.212944 | 685.1245 | 901.4796 | 1.388024 | 720.9434 | 948.6098 | 1.608673 | 890.6382 | 1171.892 | 1.595339 | 790.3629 | 1039.951 | 1.35234 | 750.5875 | 987.6152 | 1.627988 | 840.2787 | 1105.63 | 1.399843 | 754.8814 | 993.265 | 1.365175 | 769.5398 | 1012.552
1.262813 | 644.7518 | 848.3576 | 1.289 | 685.9984 | 902.6294 | 1.214623 | 685.8776 | 902.4706 | 1.391331 | 722.5135 | 950.6757 | 1.612004 | 892.1498 | 1173.881 | 1.598689 | 791.6995 | 1041.71 | 1.355653 | 752.1937 | 989.7285 | 1.631348 | 841.7152 | 1107.52 | 1.403193 | 756.4867 | 995.3772 | 1.368494 | 771.2025 | 1014.74
1.265843 | 646.0735 | 850.0967 | 1.292351 | 687.6327 | 904.7799 | 1.216286 | 686.6387 | 903.472 | 1.394673 | 723.9572 | 952.5752 | 1.615317 | 893.7512 | 1175.988 | 1.60203 | 792.9681 | 1043.379 | 1.359015 | 753.9556 | 992.0469 | 1.634671 | 843.3109 | 1109.62 | 1.40651 | 758.1344 | 997.5453 | 1.371828 | 772.891 | 1016.962
1.268932 | 647.3746 | 851.8087 | 1.295678 | 689.2578 | 906.9181 | 1.218763 | 687.809 | 905.0119 | 1.398012 | 725.5092 | 954.6173 | 1.618675 | 895.3958 | 1178.152 | 1.605337 | 794.3765 | 1045.232 | 1.362351 | 755.7427 | 994.3983 | 1.638013 | 844.798 | 1111.576 | 1.409835 | 759.7256 | 999.639 | 1.375188 | 774.564 | 1019.163
1.272022 | 648.6588 | 853.4984 | 1.298999 | 690.7436 | 908.8731 | 1.221275 | 688.9304 | 906.4873 | 1.401328 | 726.9687 | 956.5377 | 1.62201 | 897.0632 | 1180.346 | 1.608677 | 795.7184 | 1046.998 | 1.364007 | 756.7599 | 995.7367 | 1.641353 | 846.28 | 1113.526 | 1.413186 | 761.1796 | 1001.552 | 1.378507 | 776.3171 | 1021.47
1.275164 | 649.9761 | 855.2317 | 1.302347 | 692.3125 | 910.9375 | 1.22378 | 690.0478 | 907.9576 | 1.404685 | 728.3987 | 958.4194 | 1.625335 | 898.6296 | 1182.407 | 1.611988 | 797.0603 | 1048.764 | 1.367358 | 758.6333 | 998.2017 | 1.644662 | 847.773 | 1115.491 | 1.416505 | 762.7825 | 1003.661 | 1.381854 | 777.9803 | 1023.658
1.278353 | 651.3865 | 857.0875 | 1.305661 | 693.8157 | 912.9154 | 1.226263 | 691.1027 | 909.3457 | 1.408006 | 729.8781 | 960.3659 | 1.628692 | 900.3104 | 1184.619 | 1.615332 | 798.4037 | 1050.531 | 1.370679 | 760.3843 | 1000.506 | 1.648017 | 849.2903 | 1117.487 | 1.419857 | 764.3976 | 1005.786 | 1.385183 | 779.6943 | 1025.914
1.281536 | 652.7503 | 858.882 | 1.309017 | 695.2929 | 914.8591 | 1.228766 | 692.2438 | 910.8471 | 1.411337 | 731.4436 | 962.4258 | 1.631996 | 901.8544 | 1186.651 | 1.618684 | 799.7766 | 1052.338 | 1.373991 | 762.0779 | 1002.734 | 1.651334 | 850.6292 | 1119.249 | 1.423185 | 766.0723 | 1007.99 | 1.388489 | 781.4175 | 1028.181
1.284789 | 654.1472 | 860.7199 | 1.312349 | 696.7856 | 916.8231 | 1.231285 | 693.4947 | 912.493 | 1.41469 | 732.827 | 964.246 | 1.635348 | 903.4694 | 1188.776 | 1.622003 | 801.0463 | 1054.008 | 1.37735 | 763.6637 | 1004.821 | 1.654683 | 852.1906 | 1121.303 | 1.426505 | 767.743 | 1010.188 | 1.391848 | 783.1342 | 1030.44
1.288049 | 655.5562 | 862.574 | 1.315679 | 698.3901 | 918.9344 | 1.233779 | 694.7209 | 914.1065 | 1.418004 | 734.3747 | 966.2825 | 1.638671875 | 905.0231 | 1190.82 | 1.625357 | 802.3306 | 1055.698 | 1.380662 | 765.2304 | 1006.882 | 1.658021 | 853.6426 | 1123.214 | 1.429844 | 769.3971 | 1012.365 | 1.395162 | 784.7903 | 1032.619
1.291343 | 656.9828 | 864.4511 | 1.319025 | 699.9140625 | 920.9396 | 1.236274 | 695.9136 | 915.6758 | 1.421358 | 735.8726 | 968.2534 | 1.642004 | 906.6154 | 1192.915 | 1.628676 | 803.5627 | 1057.319 | 1.384011 | 766.7995 | 1008.947 | 1.661342 | 855.1516 | 1125.199 | 1.433154 | 771.0615 | 1014.555 | 1.398506 | 786.4859 | 1034.85
1.294682 | 658.3386 | 866.235 | 1.322334 | 701.4717 | 922.9891 | 1.23884 | 696.9876 | 917.089 | 1.424679 | 737.2668 | 970.0879 | 1.645355 | 908.2019 | 1195.003 | 1.632004 | 804.7855 | 1058.928 | 1.387349 | 768.4456 | 1011.113 | 1.664694 | 856.6489 | 1127.17 | 1.436507 | 772.6436 | 1016.636 | 1.401848 | 788.1541 | 1037.045
1.298002 | 659.7357 | 868.0732 | 1.325679 | 703.0466 | 925.0613 | 1.241469 | 698.0038 | 918.426 | 1.428012 | 738.7531 | 972.0436 | 1.648677 | 909.7839 | 1197.084 | 1.635351 | 805.952 | 1060.463 | 1.390677 | 770.0557 | 1013.231 | 1.668007 | 858.2025 | 1129.214 | 1.439845 | 774.2122 | 1018.7 | 1.405176 | 789.8901 | 1039.329
1.30135 | 661.2678 | 870.0892 | 1.329011 | 704.6096 | 927.1179 | 1.244137 | 699.0142 | 919.7556 | 1.431352 | 740.3983 | 974.2082 | 1.652021 | 911.3404 | 1199.132 | 1.638663 | 807.2413 | 1062.16 | 1.394024 | 771.7618 | 1015.476 | 1.671345 | 859.7247 | 1131.217 | 1.443172 | 775.8117 | 1020.805 | 1.408523 | 791.5793 | 1041.552
1.30469 | 662.7369 | 872.0222 | 1.332331 | 706.2222 | 929.2397 | 1.24786 | 700.2527 | 921.3852 | 1.434673 | 741.934 | 976.2289 | 1.65535 | 913.0399 | 1201.368 | 1.642022 | 808.5817 | 1063.923 | 1.397328 | 773.3631 | 1017.583 | 1.674681 | 861.3032 | 1133.294 | 1.446529 | 777.5034 | 1023.031 | 1.41183 | 793.2484 | 1043.748
1.308002 | 664.1757 | 873.9153 | 1.335686 | 707.8258 | 931.3497 | 1.250725 | 701.2617 | 922.7128 | 1.438031 | 743.3609 | 978.1064 | 1.658668 | 914.5783 | 1203.393 | 1.645351 | 809.9532 | 1065.728 | 1.400672 | 774.9654 | 1019.691 | 1.677996 | 862.8497 | 1135.329 | 1.449838 | 779.0913 | 1025.12 | 1.415171 | 794.8999 | 1045.921
1.311354 | 665.5623 | 875.7399 | 1.338996 | 709.3818 | 933.3972 | 1.254663 | 702.5996 | 924.4732 | 1.441354 | 744.795 | 979.9935 | 1.662017 | 916.2399 | 1205.579 | 1.648681 | 811.3273 | 1067.536 | 1.404009 | 776.6429 | 1021.899 | 1.681353 | 864.3763 | 1137.337 | 1.453181 | 780.7736 | 1027.334 | 1.418508 | 796.6885 | 1048.274
1.314659 | 667.0305 | 877.6717 | 1.342333 | 710.9105 | 935.4086 | 1.257729 | 703.7255 | 925.9546 | 1.444676 | 746.1852 | 981.8227 | 1.665332 | 917.8314 | 1207.673 | 1.652027 | 812.7485 | 1069.406 | 1.407327 | 778.3751 | 1024.178 | 1.684672 | 865.9208 | 1139.369 | 1.456513 | 782.3484 | 1029.406 | 1.421827 | 798.3597 | 1050.473
1.318003 | 668.2664 | 879.2979 | 1.345681 | 712.5267 | 937.5352 | 1.260828 | 704.9315 | 927.5414 | 1.448017 | 747.4883 | 983.5372 | 1.668679 | 919.5142 | 1209.887 | 1.655334 | 814.0496 | 1071.118 | 1.410684 | 780.0662 | 1026.403 | 1.687996 | 867.4418 | 1141.371 | 1.459837 | 783.915 | 1031.467 | 1.425183 | 800.1113 | 1052.778
1.321345 | 669.6511 | 881.1199 | 1.348993 | 714.0012 | 939.4752 | 1.264031 | 706.1757 | 929.1785 | 1.451322 | 748.7385 | 985.1822 | 1.672011 | 921.0954 | 1211.968 | 1.658683 | 815.335 | 1072.809 | 1.414003 | 781.640625 | 1028.475 | 1.69135 | 868.8652 | 1143.244 | 1.463198 | 785.5084 | 1033.564 | 1.428505 | 801.9122 | 1055.148
1.324668 | 671.0901 | 883.0134 | 1.352353 | 715.5018 | 941.4497 | 1.267306 | 707.5894 | 931.0387 | 1.454672 | 750.1329 | 987.0169 | 1.675326 | 922.8425 | 1214.266 | 1.662011 | 816.7454 | 1074.665 | 1.417335 | 783.242 | 1030.582 | 1.694664 | 870.3539 | 1145.203 | 1.466517 | 787.0844 | 1035.637 | 1.431835 | 803.7349 | 1057.546
1.328029 | 672.3981 | 884.7343 | 1.355672 | 717.1465 | 943.6139 | 1.270629 | 708.9226 | 932.7929 | 1.458011 | 751.6016 | 988.9495 | 1.678683 | 924.3743 | 1216.282 | 1.665335 | 818.0536 | 1076.386 | 1.420686 | 784.8873 | 1032.746 | 1.698021 | 871.8152 | 1147.125 | 1.469857 | 788.684 | 1037.742 | 1.435186 | 805.3762 | 1059.706
1.331342 | 673.7186 | 886.4718 | 1.359007 | 718.7452 | 945.7173 | 1.272917 | 709.9542 | 934.1502 | 1.461341 | 753.0596 | 990.8679 | 1.681999 | 925.9786 | 1218.393 | 1.668686 | 819.3298 | 1078.065 | 1.424 | 786.4452 | 1034.796 | 1.701344 | 873.2627 | 1149.03 | 1.473193 | 790.3052 | 1039.875 | 1.438502 | 807.0682 | 1061.932
1.334674 | 675.0597 | 888.2364 | 1.362345 | 720.2822 | 947.7398 | 1.275228 | 710.9938 | 935.5181 | 1.464695 | 754.5775 | 992.8651 | 1.685344 | 927.5673 | 1220.483 | 1.671999 | 820.6637 | 1079.821 | 1.427356 | 788.0787 | 1036.946 | 1.704669 | 874.8938 | 1151.176 | 1.476508 | 792.01 | 1042.118 | 1.441855 | 808.7411 | 1064.133
1.338002 | 676.4421 | 890.0554 | 1.365672 | 721.8723 | 949.8319 | 1.277545 | 712.0663 | 936.9294 | 1.468001 | 756.0997 | 994.868 | 1.688685 | 929.124 | 1222.532 | 1.67534 | 821.9808 | 1081.554 | 1.430675 | 789.8733 | 1039.307 | 1.708015 | 876.4258 | 1153.192 | 1.479864 | 793.6431 | 1044.267 | 1.445176 | 810.3445 | 1066.243
1.341321 | 677.7579 | 891.7868 | 1.36903 | 723.4722 | 951.9371 | 1.279917 | 713.234375 | 938.4663 | 1.471348 | 757.6705 | 996.9349 | 1.691998 | 930.6816 | 1224.581 | 1.67868 | 823.203125 | 1083.162 | 1.434008 | 791.6451 | 1041.638 | 1.711338 | 877.8643 | 1155.085 | 1.483177 | 795.351 | 1046.514 | 1.448511 | 812.008 | 1068.432
1.344684 | 679.2043 | 893.6898 | 1.37235 | 724.9021 | 953.8186 | 1.282337 | 714.3962 | 939.995 | 1.474669 | 759.1498 | 998.8814 | 1.695348 | 932.2581 | 1226.655 | 1.681998 | 824.4229 | 1084.767 | 1.437349 | 793.3326 | 1043.859 | 1.714695 | 879.2839 | 1156.952 | 1.486515 | 796.9919 | 1048.674 | 1.45185 | 813.735 | 1070.704
1.348013 | 680.4675 | 895.352 | 1.375679 | 726.3964 | 955.7847 | 1.284772 | 715.4332 | 941.3594 | 1.477995 | 760.5434 | 1000.715 | 1.698675 | 933.769 | 1228.643 | 1.685357 | 825.8332 | 1086.623 | 1.440672 | 794.9892 | 1046.038 | 1.718024 | 880.8021 | 1158.95 | 1.489853 | 798.7088 | 1050.933 | 1.45517 | 815.5133 | 1073.044
1.351346 | 681.7143 | 896.9925 | 1.37902 | 727.945 | 957.8224 | 1.287232 | 716.6369 | 942.9433 | 1.481354 | 761.9465 | 1002.561 | 1.702021 | 935.3214 | 1230.686 | 1.688673 | 827.16 | 1088.368 | 1.444029 | 796.638 | 1048.208 | 1.721343 | 882.0356 | 1160.573 | 1.493168 | 800.2748 | 1052.993 | 1.458529 | 817.1431 | 1075.188
1.354692 | 682.9608 | 898.6326 | 1.382325 | 729.3843 | 959.7162 | 1.289751 | 717.6708 | 944.3037 | 1.484679 | 763.4743 | 1004.571 | 1.705365 | 936.89 | 1232.75 | 1.69201 | 828.4261 | 1090.034 | 1.447351 | 798.3182 | 1050.419 | 1.724691 | 883.4794 | 1162.473 | 1.496521 | 801.8328 | 1055.043 | 1.461851 | 818.8498 | 1077.434
1.357989 | 684.2096 | 900.2758 | 1.385677 | 730.869 | 961.6698 | 1.293574 | 719.2634 | 946.3992 | 1.488027 | 764.9296 | 1006.486 | 1.708674 | 938.4152 | 1234.757 | 1.695348 | 829.745 | 1091.77 | 1.450673 | 799.9144 | 1052.519 | 1.727995 | 885.0551 | 1164.546 | 1.499843 | 803.3839 | 1057.084 | 1.465173 | 820.4916 | 1079.594
1.361345 | 685.4941 | 901.9659 | 1.389008 | 732.3911 | 963.6724 | 1.296145 | 720.4643 | 947.9793 | 1.491361 | 766.3558 | 1008.363 | 1.712024 | 940.0541 | 1236.913 | 1.698673 | 831.1813 | 1093.66 | 1.454013 | 801.5197 | 1054.631 | 1.731341 | 886.5338 | 1166.492 | 1.503175 | 804.9804 | 1059.185 | 1.468515 | 822.1216 | 1081.739
1.364667 | 686.7565 | 903.627 | 1.392338 | 733.9637 | 965.7417 | 1.29878 | 721.637 | 949.5224 | 1.49467 | 767.8734 | 1010.36 | 1.715338 | 941.7409 | 1239.133 | 1.702039 | 832.3925 | 1095.253 | 1.457319 | 803.2034 | 1056.847 | 1.734679 | 887.9434 | 1168.347 | 1.506513 | 806.4946 | 1061.177 | 1.471823 | 823.8015 | 1083.949
1.367999 | 688.1706 | 905.4876 | 1.395695 | 735.4234 | 967.6624 | 1.301433 | 722.807 | 951.0619 | 1.498018 | 769.3375 | 1012.286 | 1.718665 | 943.3228 | 1241.214 | 1.705351 | 833.7771 | 1097.075 | 1.460672 | 804.8265 | 1058.982 | 1.738002 | 889.3999 | 1170.263 | 1.509821 | 808.1276 | 1063.326 | 1.475168 | 825.5715 | 1086.278
1.37135 | 689.5294 | 907.2756 | 1.398996 | 736.9836 | 969.7152 | 1.304099 | 724.0549 | 952.7039 | 1.501336 | 770.7883 | 1014.195 | 1.722016 | 944.9111 | 1243.304 | 1.708683 | 835.1815 | 1098.923 | 1.46401 | 806.4457 | 1061.113 | 1.741362 | 890.8795 | 1172.21 | 1.513171 | 809.8582 | 1065.603 | 1.478509 | 827.2951 | 1088.546
1.374674 | 690.7972 | 908.9437 | 1.402341 | 738.4991 | 971.7094 | 1.306836 | 725.3169 | 954.3643 | 1.504684 | 772.1356 | 1015.968 | 1.725335 | 946.5327 | 1245.438 | 1.712023 | 836.4432 | 1100.583 | 1.467338 | 808.114 | 1063.308 | 1.744671 | 892.2584 | 1174.024 | 1.516505 | 811.5172 | 1067.786 | 1.481838 | 829.0071 | 1090.799
1.378023 | 692.1392 | 910.7095 | 1.405659 | 740.1614 | 973.8965 | 1.309595 | 726.4223 | 955.8188 | 1.508023 | 773.5128 | 1017.78 | 1.728688 | 948.0676 | 1247.457 | 1.715328 | 837.7584 | 1102.314 | 1.470693 | 809.652 | 1065.332 | 1.748007 | 893.7124 | 1175.937 | 1.519838 | 813.2138 | 1070.018 | 1.485191 | 830.8096 | 1093.171
1.381337 | 693.4839 | 912.4788 | 1.408987 | 741.68 | 975.8947 | 1.31237 | 727.6656 | 957.4547 | 1.511342 | 774.9135 | 1019.623 | 1.732014 | 949.5588 | 1249.42 | 1.71868 | 839.1763 | 1104.179 | 1.474 | 811.287 | 1067.483 | 1.751333 | 895.2217 | 1177.923 | 1.523195 | 814.8442 | 1072.163 | 1.488497 | 832.4648 | 1095.348
1.384664 | 694.8036 | 914.2153 | 1.412342 | 743.2801 | 978.0001 | 1.315204 | 728.8345 | 958.9927 | 1.514692 | 776.311 | 1021.462 | 1.735334 | 951.2094 | 1251.591 | 1.722009 | 840.4315 | 1105.831 | 1.477345 | 813.0225 | 1069.766 | 1.754651 | 896.8525 | 1180.069 | 1.526504 | 816.4295 | 1074.249 | 1.491846 | 834.0893 | 1097.486
1.388014 | 696.0731 | 915.8856 | 1.415668 | 744.9406 | 980.1849 | 1.318074 | 730.064 | 960.6106 | 1.518004 | 777.6804 | 1023.264 | 1.738671 | 952.7306 | 1253.593 | 1.725343 | 841.7733 | 1107.596 | 1.480667 | 814.5981 | 1071.84 | 1.75801 | 898.3445 | 1182.032 | 1.529857 | 817.937 | 1076.233 | 1.495168 | 835.7759 | 1099.705
1.391327 | 697.4357 | 917.6785 | 1.419017 | 746.5983 | 982.3661 | 1.320941 | 731.2831 | 962.2147 | 1.521338 | 779.1334 | 1025.176 | 1.741983 | 954.2957 | 1255.652 | 1.728696 | 843.2531 | 1109.543 | 1.483994 | 816.1774 | 1073.918 | 1.761336 | 899.8203125 | 1183.974 | 1.533178 | 819.4099 | 1078.171 | 1.498491 | 837.5549 | 1102.046
1.394679 | 698.7471 | 919.4041 | 1.422354 | 748.1243 | 984.3741 | 1.323871 | 732.6405 | 964.0007 | 1.524683 | 780.5294 | 1027.012 | 1.745339 | 955.9565 | 1257.837 | 1.731998 | 844.4894 | 1111.17 | 1.487355 | 817.9827 | 1076.293 | 1.764681 | 901.4036 | 1186.057 | 1.536499 | 820.9676 | 1080.221 | 1.501853 | 839.1968 | 1104.206
1.398012 | 699.9825 | 921.0297 | 1.425663 | 749.6983 | 986.4451 | 1.326826 | 733.8016 | 965.5285 | 1.527995 | 781.9463 | 1028.877 | 1.748674 | 957.5756 | 1259.968 | 1.735342 | 845.7559 | 1112.837 | 1.490673 | 819.554 | 1078.36 | 1.768024 | 902.8312 | 1187.936 | 1.539855 | 822.5123 | 1082.253 | 1.505175 | 840.8982 | 1106.445
1.401331 | 701.3354 | 922.8097 | 1.429015 | 751.2222 | 988.4503 | 1.329789 | 735.0165 | 967.1269 | 1.531346 | 783.4343 | 1030.835 | 1.752004 | 959.0189 | 1261.867 | 1.738659 | 847.0342 | 1114.519 | 1.494025 | 821.0786 | 1080.367 | 1.771332 | 904.1562 | 1189.679 | 1.543173 | 824.0551 | 1084.283 | 1.508523 | 842.5818 | 1108.66
1.40469 | 702.636 | 924.521 | 1.43233 | 752.748 | 990.4579 | 1.332828 | 736.3236 | 968.8469 | 1.534669 | 784.873 | 1032.728 | 1.755359 | 960.5614 | 1263.897 | 1.741993 | 848.2975 | 1116.181 | 1.497358 | 822.6436 | 1082.426 | 1.774681 | 905.6226 | 1191.609 | 1.54653 | 825.5555 | 1086.257 | 1.511857 | 844.2346 | 1110.835
1.408003 | 703.9817 | 926.2917 | 1.435682 | 754.2207 | 992.3957 | 1.335888 | 737.5909 | 970.5144 | 1.537999 | 786.301 | 1034.607 | 1.758667 | 962.1122 | 1265.937 | 1.745344 | 849.4224 | 1117.661 | 1.500667 | 824.3317 | 1084.647 | 1.778003 | 907.165 | 1193.638 | 1.549859 | 827.176 | 1088.389 | 1.515168 | 845.7621 | 1112.845
1.411351 | 705.2983 | 928.0241 | 1.439023 | 755.7533 | 994.4122 | 1.338967 | 738.7238 | 972.005 | 1.541353 | 787.708 | 1036.458 | 1.762009 | 963.618 | 1267.918 | 1.748668 | 850.7336 | 1119.386 | 1.504017 | 825.7793 | 1086.552 | 1.781347 | 908.5829 | 1195.504 | 1.553175 | 828.7283 | 1090.432 | 1.518516 | 847.3442 | 1114.927
1.414684 | 706.694 | 929.8606 | 1.442342 | 757.3235 | 996.4783 | 1.342116 | 740.0567 | 973.7588 | 1.54467 | 789.2136 | 1038.439 | 1.765342 | 965.1227 | 1269.898 | 1.752023 | 851.9385 | 1120.972 | 1.507333 | 827.4783 | 1088.787 | 1.784694 | 910.1569 | 1197.575 | 1.556514 | 830.3863 | 1092.614 | 1.521834 | 848.948 | 1117.037
1.418002 | 708.0272 | 931.6148 | 1.445692 | 758.9288 | 998.5906 | 1.345253 | 741.3945 | 975.519 | 1.548019 | 790.6179 | 1040.287 | 1.768669 | 966.7265625 | 1272.009 | 1.75535 | 853.2338 | 1122.676 | 1.510679 | 829.0853 | 1090.902 | 1.788009 | 911.7681 | 1199.695 | 1.559824 | 831.8599 | 1094.553 | 1.525179 | 850.6047 | 1119.217
1.421351 | 709.466 | 933.5079 | 1.449009 | 760.394 | 1000.518 | 1.348434 | 742.7506 | 977.3034 | 1.551343 | 792.0242 | 1042.137 | 1.772026 | 968.2863 | 1274.061 | 1.75867 | 854.6194 | 1124.499 | 1.514023 | 830.6771 | 1092.996 | 1.791362 | 913.1841 | 1201.558 | 1.563177 | 833.5598 | 1096.789 | 1.528521 | 852.2071 | 1121.325
1.424672 | 710.6385 | 935.0507 | 1.452348 | 761.9127 | 1002.517 | 1.351658 | 744.0452 | 979.0069 | 1.554671 | 793.4494 | 1044.012 | 1.775345 | 969.8178 | 1276.076 | 1.762017 | 856.0614 | 1126.397 | 1.517339 | 832.2052 | 1095.007 | 1.794682 | 914.5938 | 1203.413 | 1.566516 | 835.1996 | 1098.947 | 1.531839 | 853.9175 | 1123.576
1.428021 | 711.8687 | 936.6693 | 1.455686 | 763.4244 | 1004.506 | 1.35489 | 745.5086 | 980.9324 | 1.558023 | 794.9886 | 1046.038 | 1.778689 | 971.3452 | 1278.086 | 1.765334 | 857.4825 | 1128.266 | 1.520692 | 833.8677 | 1097.194 | 1.798014 | 916.0696 | 1205.355 | 1.569837 | 836.7964 | 1101.048 | 1.535189 | 855.6847 | 1125.901
1.43136 | 713.1789 | 938.3933 | 1.459001 | 764.8663 | 1006.403 | 1.358205 | 746.8968 | 982.7589 | 1.561343 | 796.466 | 1047.982 | 1.782024 | 972.8741 | 1280.098 | 1.768687 | 858.9096 | 1130.144 | 1.523999 | 835.3842 | 1099.19 | 1.80136 | 917.421875 | 1207.134 | 1.573189 | 838.3689 | 1103.117 | 1.538502 | 857.386 | 1128.14
1.43467 | 714.4949 | 940.1248 | 1.46235 | 766.3624 | 1008.372 | 1.361531 | 748.1779 | 984.4445 | 1.564696 | 797.9472 | 1049.931 | 1.785339 | 974.4702 | 1282.198 | 1.772024 | 860.3175 | 1131.997 | 1.527336 | 836.9835 | 1101.294 | 1.804669 | 918.8099 | 1208.96 | 1.576496 | 840.2249 | 1105.559 | 1.541837 | 859.1348 | 1130.441
1.438019 | 715.7202 | 941.7371 | 1.46567 | 767.9831 | 1010.504 | 1.364845 | 749.4556 | 986.1257 | 1.56803 | 799.4547 | 1051.914 | 1.788691 | 976.0665 | 1284.298 | 1.775348 | 861.5094 | 1133.565 | 1.530681 | 838.6348 | 1103.467 | 1.808019 | 920.3086 | 1210.932 | 1.579838 | 841.8731 | 1107.728 | 1.545181 | 860.9163 | 1132.785
1.441327 | 717.0822 | 943.5291 | 1.469006 | 769.5224 | 1012.529 | 1.368199 | 750.8632 | 987.9778 | 1.571346 | 800.851 | 1053.751 | 1.792004 | 977.6333 | 1286.36 | 1.778698 | 862.8156 | 1135.284 | 1.533992 | 840.2585 | 1105.603 | 1.811343 | 921.8002 | 1212.895 | 1.583181 | 843.4612 | 1109.817 | 1.548492 | 862.6456 | 1135.06
1.444662 | 718.4191 | 945.2882 | 1.472351 | 771.0029 | 1014.477 | 1.371499 | 752.2165 | 989.7585 | 1.574697 | 802.2521 | 1055.595 | 1.795346 | 979.1297 | 1288.329 | 1.782012 | 864.0248 | 1136.875 | 1.537344 | 841.7763 | 1107.6 | 1.814669 | 923.2398 | 1214.789 | 1.586499 | 845.0591 | 1111.92 | 1.551843 | 864.3326 | 1137.28
1.448013 | 719.8659 | 947.192 | 1.475662 | 772.547 | 1016.509 | 1.374839 | 753.6285 | 991.6165 | 1.577998 | 803.4986 | 1057.235 | 1.798684 | 980.7778 | 1290.497 | 1.785355 | 865.2391 | 1138.473 | 1.540663 | 843.3806 | 1109.711 | 1.818019 | 924.7961 | 1216.837 | 1.58985 | 846.6696 | 1114.039 | 1.555166 | 865.9593 | 1139.42
1.451335 | 721.1419 | 948.8709 | 1.479009 | 774.0368 | 1018.469 | 1.378178 | 755.1122 | 993.5687 | 1.581338 | 804.8801 | 1059.053 | 1.801998 | 982.3445 | 1292.559 | 1.788687 | 866.4114 | 1140.015 | 1.543997 | 845.0211 | 1111.87 | 1.821333 | 926.3007 | 1218.817 | 1.593182 | 848.1286 | 1115.959 | 1.558496 | 867.5609 | 1141.527
1.45469 | 722.5197 | 950.6838 | 1.482328 | 775.5491 | 1020.459 | 1.381495 | 756.5467 | 995.4562 | 1.584679 | 806.2525 | 1060.859 | 1.805353 | 983.9363 | 1294.653 | 1.792003 | 867.6922 | 1141.7 | 1.547351 | 846.6409 | 1114.001 | 1.824677 | 927.7183 | 1220.682 | 1.596523 | 849.6882 | 1118.011 | 1.561851 | 869.21 | 1143.697
1.458006 | 723.864 | 952.4526 | 1.485659 | 777.1338 | 1022.544 | 1.38485 | 757.9329 | 997.2802 | 1.588009 | 807.6708 | 1062.725 | 1.808671 | 985.4157 | 1296.6 | 1.795354 | 868.8817 | 1143.265 | 1.550666 | 848.2869 | 1116.167 | 1.828002 | 929.1208 | 1222.527 | 1.599856 | 851.3335 | 1120.176 | 1.565166 | 870.8835 | 1145.899
1.461339 | 725.2042 | 954.216 | 1.489005 | 778.764 | 1024.69 | 1.388177 | 759.2581 | 999.0238 | 1.591367 | 809.0668 | 1064.562 | 1.812006 | 986.916 | 1298.574 | 1.798672 | 870.1943 | 1144.992 | 1.55402 | 849.9677 | 1118.378 | 1.831325 | 930.6136 | 1224.492 | 1.603166 | 852.9387 | 1122.288 | 1.568516 | 872.6443 | 1148.216
1.464676 | 726.3768 | 955.759 | 1.492325 | 780.3123 | 1026.727 | 1.39152 | 760.5923 | 1000.779 | 1.594676 | 810.5522 | 1066.516 | 1.815342 | 988.371 | 1300.488 | 1.802014 | 871.5468 | 1146.772 | 1.557339 | 851.624 | 1120.558 | 1.834673 | 932.0025 | 1226.319 | 1.606521 | 854.4984 | 1124.34 | 1.57184 | 874.283 | 1150.372
1.467985 | 727.6676 | 957.4574 | 1.495683 | 781.8583 | 1028.761 | 1.394848 | 761.9069 | 1002.509 | 1.59801 | 811.909 | 1068.301 | 1.818651 | 989.8248 | 1302.401 | 1.805353 | 872.7667 | 1148.377 | 1.560669 | 853.1094 | 1122.512 | 1.837997 | 933.442 | 1228.213 | 1.609838 | 856.097 | 1126.443 | 1.57517 | 875.9709 | 1152.593
1.47135 | 728.9449 | 959.1381 | 1.499014 | 783.4184 | 1030.814 | 1.398159 | 763.2946 | 1004.335 | 1.601333 | 813.2699 | 1070.092 | 1.822004 | 991.2164 | 1304.232 | 1.808666 | 874.0095 | 1150.012 | 1.564019 | 854.708 | 1124.616 | 1.841348 | 935.0038 | 1230.268 | 1.613175 | 857.7664 | 1128.64 | 1.578519 | 877.6647 | 1154.822
1.474683 | 730.2806 | 960.8955 | 1.502337 | 784.9924 | 1032.885 | 1.401513 | 764.5358 | 1005.968 | 1.604653 | 814.6354 | 1071.889 | 1.825333 | 992.7956 | 1306.31 | 1.812016 | 875.2676 | 1151.668 | 1.567339 | 856.2253 | 1126.612 | 1.844687 | 936.4554 | 1232.178 | 1.616521 | 859.4378 | 1130.839 | 1.581839 | 879.3116 | 1156.989
1.478018 | 731.5832 | 962.6095 | 1.505687 | 786.4725 | 1034.832 | 1.40483 | 765.929 | 1007.801 | 1.608014 | 815.951 | 1073.62 | 1.828669 | 994.2872 | 1308.273 | 1.815329 | 876.4642 | 1153.242 | 1.570697 | 857.8748 | 1128.783 | 1.848004 | 937.8974 | 1234.076 | 1.619835 | 860.9384 | 1132.814 | 1.585194 | 880.7934 | 1158.939
1.481365 | 732.9427 | 964.3984 | 1.508991 | 788.0267 | 1036.877 | 1.408173 | 767.2197 | 1009.5 | 1.611341 | 817.2825 | 1075.372 | 1.832024 | 995.7896 | 1310.249 | 1.818666 | 877.6811 | 1154.844 | 1.574028 | 859.3868 | 1130.772 | 1.851357 | 939.3657 | 1236.008 | 1.623186 | 862.6089 | 1135.012 | 1.588527 | 882.4924 | 1161.174
1.484667 | 734.3494 | 966.2492 | 1.512342 | 789.521 | 1038.843 | 1.411518 | 768.6113 | 1011.331 | 1.614677 | 818.6433 | 1077.162 | 1.835336 | 997.2576 | 1312.181 | 1.822006 | 878.9617 | 1156.529 | 1.577344 | 861.0665 | 1132.982 | 1.854663 | 940.7326 | 1237.806 | 1.626515 | 864.1646 | 1137.059 | 1.591844 | 884.1777 | 1163.392
1.488015 | 735.6977 | 968.0233 | 1.515678 | 790.9464 | 1040.719 | 1.414833 | 769.8431 | 1012.951 | 1.618025 | 820.008 | 1078.958 | 1.838688 | 998.7578 | 1314.155 | 1.825328 | 880.2411 | 1158.212 | 1.580693 | 862.6185 | 1135.024 | 1.858008 | 942.1032 | 1239.609 | 1.629845 | 865.688 | 1139.063 | 1.595193 | 885.856 | 1165.6
1.49134 | 737.0034 | 969.7413 | 1.519011 | 792.3951 | 1042.625 | 1.418184 | 771.2032 | 1014.741 | 1.621329 | 821.416 | 1080.81 | 1.842005 | 1000.187 | 1316.036 | 1.82869 | 881.5169 | 1159.891 | 1.583995 | 864.2529 | 1137.175 | 1.861349 | 943.6339 | 1241.624 | 1.633188 | 867.1015625 | 1140.923 | 1.5985 | 887.5012 | 1167.765
1.494672 | 738.345 | 971.5065 | 1.522367 | 793.878 | 1044.576 | 1.42151 | 772.5068 | 1016.456 | 1.624684 | 822.7871 | 1082.615 | 1.84533 | 1001.675 | 1317.993 | 1.832013 | 882.8032 | 1161.583 | 1.58734 | 865.7767 | 1139.18 | 1.864673 | 945.1492 | 1243.617 | 1.636497 | 868.7697 | 1143.118 | 1.601836 | 889.1799 | 1169.974
1.498024 | 739.6467 | 973.2193 | 1.525674 | 795.3894 | 1046.565 | 1.424844 | 773.9191 | 1018.315 | 1.628003 | 824.2493 | 1084.539 | 1.848685 | 1003.16 | 1319.947 | 1.835343 | 884.0565 | 1163.232 | 1.590678 | 867.2913 | 1141.173 | 1.868035 | 946.5384 | 1245.445 | 1.639847 | 870.2413 | 1145.054 | 1.605177 | 890.8909 | 1172.225
1.501342 | 740.852 | 974.8052 | 1.529009 | 796.9596 | 1048.631 | 1.428189 | 775.1893 | 1019.986 | 1.631347 | 825.6395 | 1086.368 | 1.852006 | 1004.609 | 1321.854 | 1.838688 | 885.2887 | 1164.854 | 1.594006 | 868.8343 | 1143.203 | 1.871345 | 948.0906 | 1247.488 | 1.643179 | 871.9205 | 1147.264 | 1.608505 | 892.5026 | 1174.346
1.504686 | 742.1378 | 976.497 | 1.53233 | 798.4542 | 1050.598 | 1.431501 | 776.4905 | 1021.698 | 1.63469 | 826.997 | 1088.154 | 1.855359 | 1006.067 | 1323.772 | 1.841992 | 886.4933 | 1166.439 | 1.597366 | 870.4603 | 1145.343 | 1.87468 | 949.5967 | 1249.469 | 1.646511 | 873.4976 | 1149.339 | 1.611865 | 894.1091 | 1176.459
1.508011 | 743.4838 | 978.2682 | 1.535655 | 799.9681 | 1052.59 | 1.434851 | 777.9493 | 1023.618 | 1.63801 | 828.3217 | 1089.897 | 1.858688 | 1007.496 | 1325.653 | 1.845347 | 887.76 | 1168.105 | 1.600674 | 871.8475 | 1147.168 | 1.878003 | 950.9908 | 1251.304 | 1.649865 | 875.2328 | 1151.622 | 1.615173 | 895.7608 | 1178.633
1.511332 | 744.7584 | 979.9453 | 1.539016 | 801.4736 | 1054.57 | 1.438178 | 779.3628 | 1025.477 | 1.641362 | 829.8211 | 1091.87 | 1.862005 | 1008.995 | 1327.625 | 1.848678 | 889.0166 | 1169.759 | 1.60401 | 873.3106 | 1149.093 | 1.88132 | 952.3245 | 1253.059 | 1.653172 | 876.7343 | 1153.598 | 1.618508 | 897.3235 | 1180.689
1.514686 | 746.0897 | 981.697 | 1.542331 | 802.9709 | 1056.541 | 1.441512 | 780.5584 | 1027.051 | 1.644679 | 831.0547 | 1093.493 | 1.865343 | 1010.456 | 1329.548 | 1.852013 | 890.1688 | 1171.275 | 1.607332 | 875.0007 | 1151.317 | 1.884681 | 953.8126 | 1255.017 | 1.656516 | 878.3306 | 1155.698 | 1.621832 | 898.9883 | 1182.879
1.517995 | 747.3852 | 983.4016 | 1.545675 | 804.4274 | 1058.457 | 1.444866 | 781.795 | 1028.678 | 1.648008 | 832.5134 | 1095.412 | 1.86865 | 1011.852 | 1331.384 | 1.855368 | 891.4452 | 1172.954 | 1.61065 | 876.5073 | 1153.299 | 1.888006 | 955.2453 | 1256.902 | 1.659843 | 879.8495 | 1157.697 | 1.625151 | 900.6613 | 1185.081
1.521342 | 748.6088 | 985.0116 | 1.54901 | 805.9109 | 1060.409 | 1.448173 | 783.1217 | 1030.423 | 1.65135 | 834.0205 | 1097.395 | 1.872007 | 1013.318 | 1333.313 | 1.858674 | 892.7053 | 1174.612 | 1.614012 | 877.981 | 1155.238 | 1.891339 | 956.6651 | 1258.77 | 1.66316 | 881.3616 | 1159.686 | 1.62851 | 902.3364 | 1187.285
1.524672 | 749.8113 | 986.5939 | 1.552316 | 807.3329 | 1062.28 | 1.451516 | 784.3167 | 1031.996 | 1.654666 | 835.4807 | 1099.317 | 1.875348 | 1014.763 | 1335.214 | 1.862015 | 893.9326 | 1176.227 | 1.617336 | 879.6664 | 1157.456 | 1.894687 | 958.0742 | 1260.624 | 1.66652 | 882.7853 | 1161.56 | 1.631839 | 903.8875 | 1189.326
1.52799 | 750.9986 | 988.156 | 1.555677 | 808.7525 | 1064.148 | 1.454838 | 785.5626 | 1033.635 | 1.658018 | 836.908 | 1101.195 | 1.878666 | 1016.258 | 1337.181 | 1.86533 | 895.1256 | 1177.797 | 1.620677 | 881.2571 | 1159.549 | 1.897985 | 959.5661 | 1262.587 | 1.669845 | 884.3995 | 1163.684 | 1.635174 | 905.6401 | 1191.632
1.531349 | 752.2859 | 989.8499 | 1.558995 | 810.0792 | 1065.894 | 1.458156 | 786.868 | 1035.353 | 1.661341 | 838.3989 | 1103.156 | 1.88202 | 1017.751 | 1339.146 | 1.868661 | 896.3203 | 1179.369 | 1.624021 | 882.7824 | 1161.556 | 1.901345 | 961.1156 | 1264.626 | 1.673192 | 886.0759 | 1165.889 | 1.63852 | 907.257 | 1193.759
1.534669 | 753.6241 | 991.6107 | 1.562339 | 811.4606 | 1067.711 | 1.461512 | 788.1754 | 1037.073 | 1.664662 | 839.6845 | 1104.848 | 1.885324 | 1019.359 | 1341.261 | 1.87202 | 897.4797 | 1180.894 | 1.627328 | 884.3039 | 1163.558 | 1.904669 | 962.4811 | 1266.422 | 1.676529 | 887.6666 | 1167.982 | 1.641826 | 909.0072 | 1196.062
1.538014 | 754.9153 | 993.3096 | 1.565679 | 812.9491 | 1069.67 | 1.464838 | 789.3891 | 1038.67 | 1.668019 | 841.0372 | 1106.628 | 1.888669 | 1020.842 | 1343.213 | 1.875335 | 898.7318 | 1182.542 | 1.630682 | 885.8042 | 1165.532 | 1.908003 | 963.9554 | 1268.362 | 1.67984 | 889.2804 | 1170.106 | 1.645183 | 910.6808 | 1198.264
1.541347 | 756.1071 | 994.8777 | 1.569007 | 814.4305 | 1071.619 | 1.468183 | 790.6323 | 1040.306 | 1.671332 | 842.3323 | 1108.332 | 1.892008 | 1022.357 | 1345.206 | 1.878683 | 900.0327 | 1184.254 | 1.633999 | 887.2908 | 1167.488 | 1.911351 | 965.4711 | 1270.357 | 1.68319 | 890.7784 | 1172.077 | 1.648501 | 912.4789 | 1200.63
1.544664 | 757.4692 | 996.67 | 1.57236 | 815.933 | 1073.596 | 1.471518 | 791.8473 | 1041.904 | 1.674684 | 843.6102 | 1110.013 | 1.895327 | 1023.905 | 1347.244 | 1.882014 | 901.3406 | 1185.974 | 1.637343 | 888.8137 | 1169.492 | 1.914675 | 966.9734 | 1272.333 | 1.686496 | 892.2292 | 1173.986 | 1.651842 | 914.0975 | 1202.76
1.548017 | 758.7054 | 998.2966 | 1.575668 | 817.4931 | 1075.649 | 1.474833 | 793.1506 | 1043.619 | 1.678014 | 844.9497 | 1111.776 | 1.898681 | 1025.353 | 1349.148 | 1.885322 | 902.7029 | 1187.767 | 1.640689 | 890.23 | 1171.355 | 1.918029 | 968.3221 | 1274.108 | 1.689845 | 893.5802 | 1175.763 | 1.655187 | 915.7384 | 1204.919
1.551343 | 759.8587 | 999.8141 | 1.579003 | 819.0148 | 1077.651 | 1.478184 | 794.3768 | 1045.233 | 1.681337 | 846.3334 | 1113.597 | 1.902009 | 1026.779 | 1351.025 | 1.888681 | 903.9854 | 1189.454 | 1.644007 | 891.7513 | 1173.357 | 1.921342 | 969.8057 | 1276.06 | 1.693189 | 895.0584 | 1177.708 | 1.658506 | 917.3377 | 1207.023
1.554685 | 760.9631 | 1001.267 | 1.582347 | 820.4599 | 1079.552 | 1.481491 | 795.7313 | 1047.015 | 1.684686 | 847.7173 | 1115.417 | 1.905353 | 1028.276 | 1352.995 | 1.891998 | 905.207 | 1191.062 | 1.647358 | 893.3622 | 1175.477 | 1.92467 | 971.2062 | 1277.903 | 1.696509 | 896.6112 | 1179.752 | 1.661856 | 918.8956 | 1209.073
1.558034 | 762.2423 | 1002.95 | 1.585662 | 821.9729 | 1081.543 | 1.484839 | 796.9953 | 1048.678 | 1.688006 | 849.0844 | 1117.216 | 1.908686 | 1029.799 | 1354.998 | 1.895341 | 906.4816 | 1192.739 | 1.650676 | 894.9271 | 1177.536 | 1.928018 | 972.5535 | 1279.676 | 1.699864 | 898.234375 | 1181.887 | 1.665176 | 920.5145 | 1211.203
1.561339 | 763.4025 | 1004.477 | 1.589015 | 823.3595 | 1083.368 | 1.488188 | 798.2719 | 1050.358 | 1.691363 | 850.4636 | 1119.031 | 1.911996 | 1031.236 | 1356.889 | 1.898685 | 907.6176 | 1194.234 | 1.654007 | 896.4181 | 1179.497 | 1.931329 | 974.0106 | 1281.593 | 1.703174 | 899.8688 | 1184.038 | 1.668505 | 922.2032 | 1213.425
1.564693 | 764.6237 | 1006.084 | 1.592342 | 824.8171 | 1085.286 | 1.49151 | 799.4915 | 1051.963 | 1.694695 | 851.795 | 1120.783 | 1.915349 | 1032.688 | 1358.8 | 1.902013 | 908.8503 | 1195.856 | 1.657348 | 897.9978 | 1181.576 | 1.934681 | 975.4335 | 1283.465 | 1.706505 | 901.4927 | 1186.175 | 1.67185 | 923.8181 | 1215.55
1.568006 | 765.7244 | 1007.532 | 1.595667 | 826.2719 | 1087.2 | 1.494869 | 800.8207 | 1053.711 | 1.698011 | 853.1293 | 1122.539 | 1.918666 | 1034.12 | 1360.685 | 1.905362 | 910.1824 | 1197.608 | 1.660661 | 899.5195 | 1183.578 | 1.938017 | 976.8779 | 1285.366 | 1.709843 | 903.0637 | 1188.242 | 1.675162 | 925.4091 | 1217.643
1.571332 | 767.0377 | 1009.26 | 1.599023 | 827.7335 | 1089.123 | 1.498177 | 802.0541 | 1055.334 | 1.70136 | 854.3268 | 1124.114 | 1.922008 | 1035.573 | 1362.596 | 1.90867 | 911.4597 | 1199.289 | 1.664016 | 900.8807 | 1185.369 | 1.941333 | 978.1934 | 1287.097 | 1.713162 | 904.6273 | 1190.299 | 1.678515 | 927.1052 | 1219.875
1.574679 | 768.1829 | 1010.767 | 1.602334 | 829.0765 | 1090.89 | 1.50151 | 803.2614 | 1056.923 | 1.704667 | 855.7828 | 1126.03 | 1.925353 | 1036.95 | 1364.408 | 1.91201 | 912.5811 | 1200.765 | 1.667338 | 902.2797 | 1187.21 | 1.94469 | 979.5906 | 1288.935 | 1.716519 | 906.1894 | 1192.354 | 1.68184 | 928.6992 | 1221.973
1.578003 | 769.3489 | 1012.301 | 1.605682 | 830.5308 | 1092.804 | 1.504849 | 804.3948 | 1058.414 | 1.708005 | 857.0914 | 1127.752 | 1.928668 | 1038.356 | 1366.258 | 1.915347 | 913.8942 | 1202.492 | 1.670664 | 903.8239 | 1189.242 | 1.948005 | 980.9294 | 1290.697 | 1.719844 | 907.6958 | 1194.337 | 1.685158 | 930.3011 | 1224.08
1.581363 | 770.4014 | 1013.686 | 1.609008 | 832.0724 | 1094.832 | 1.508165 | 805.6176 | 1060.023 | 1.711349 | 858.4103 | 1129.487 | 1.932018 | 1039.803 | 1368.162 | 1.918664 | 915.0054 | 1203.955 | 1.674015 | 905.3965 | 1191.311 | 1.951349 | 982.3665 | 1292.587 | 1.723176 | 909.2559 | 1196.389 | 1.688515 | 931.9616 | 1226.265
1.584682 | 771.6241 | 1015.295 | 1.612332 | 833.5923 | 1096.832 | 1.511521 | 806.8325 | 1061.622 | 1.714668 | 859.7593 | 1131.262 | 1.935345 | 1041.328 | 1370.168 | 1.922023 | 916.091 | 1205.383 | 1.677328 | 906.9492 | 1193.354 | 1.954679 | 983.7826 | 1294.451 | 1.726522 | 910.8454 | 1198.481 | 1.69183 | 933.626 | 1228.455
1.588006 | 772.6962 | 1016.706 | 1.615676 | 835.15625 | 1098.89 | 1.51485 | 808.1395 | 1063.341 | 1.718029 | 861.2094 | 1133.17 | 1.938677 | 1042.784 | 1372.084 | 1.925345 | 917.2062 | 1206.85 | 1.680684 | 908.5584 | 1195.472 | 1.957999 | 985.2977 | 1296.444 | 1.729829 | 912.3715 | 1200.489 | 1.695183 | 935.2007 | 1230.527
1.591338 | 773.7725 | 1018.122 | 1.618999 | 836.6742 | 1100.887 | 1.51818 | 809.377 | 1064.97 | 1.721342 | 862.5429 | 1134.925 | 1.942018 | 1044.348 | 1374.141 | 1.928674 | 918.3815 | 1208.397 | 1.684011 | 910.1698 | 1197.592 | 1.961349 | 986.8195 | 1298.447 | 1.733189 | 913.9711 | 1202.594 | 1.698514 | 936.8602 | 1232.711
1.596323 | 775.2894 | 1020.118 | 1.622354 | 838.2526 | 1102.964 | 1.52152 | 810.77 | 1066.803 | 1.724673 | 863.9722 | 1136.805 | 1.945329 | 1045.783 | 1376.03 | 1.932024 | 919.5193 | 1209.894 | 1.687333 | 911.6962 | 1199.6 | 1.964671 | 988.3149 | 1300.414 | 1.736514 | 915.7 | 1204.868 | 1.701834 | 938.5349 | 1234.914
1.599681 | 776.2968 | 1021.443 | 1.625684 | 839.7358 | 1104.916 | 1.524827 | 812.0878 | 1068.537 | 1.728002 | 865.3824 | 1138.661 | 1.948679 | 1047.332 | 1378.068 | 1.935336 | 920.6764 | 1211.416 | 1.690682 | 913.2309 | 1201.62 | 1.968018 | 989.7337 | 1302.281 | 1.739841 | 917.328 | 1207.011 | 1.705183 | 940.294 | 1237.229
1.604669 | 777.675 | 1023.257 | 1.629004 | 841.1173 | 1106.733 | 1.528182 | 813.4221 | 1070.292 | 1.731317 | 866.7748 | 1140.493 | 1.952007 | 1048.791 | 1379.988 | 1.938688 | 921.9281 | 1213.063 | 1.694007 | 914.7878 | 1203.668 | 1.971358 | 991.2101 | 1304.224 | 1.743187 | 918.9259 | 1209.113 | 1.708504 | 941.9438 | 1239.4
1.609681 | 779.0793 | 1025.104 | 1.63235 | 842.5322 | 1108.595 | 1.531506 | 814.7814 | 1072.081 | 1.734677 | 867.9867 | 1142.088 | 1.955342 | 1050.168 | 1381.801 | 1.942005 | 923.1158 | 1214.626 | 1.697362 | 916.3337 | 1205.702 | 1.974669 | 992.5964 | 1306.048 | 1.746501 | 920.5173 | 1211.207 | 1.711857 | 943.6742 | 1241.677
1.614677 | 780.5062 | 1026.982 | 1.635659 | 844.0058 | 1110.534 | 1.534833 | 816.1668 | 1073.904 | 1.738006 | 869.2069 | 1143.693 | 1.958694 | 1051.515 | 1383.572 | 1.945339 | 924.2457 | 1216.113 | 1.700693 | 917.9424 | 1207.819 | 1.978019 | 994.0794 | 1307.999 | 1.749851 | 922.1335 | 1213.334 | 1.715195 | 945.288 | 1243.8
1.618008 | 781.5891 | 1028.407 | 1.639003 | 845.4049 | 1112.375 | 1.538179 | 817.479 | 1075.63 | 1.741344 | 870.5003 | 1145.395 | 1.962004 | 1052.96 | 1385.474 | 1.948682 | 925.4111 | 1217.646 | 1.704007 | 919.5773 | 1209.97 | 1.981331 | 995.4147 | 1309.756 | 1.753188 | 923.6335 | 1215.307 | 1.718504 | 947.0042 | 1246.058
1.621333 | 782.59 | 1029.724 | 1.642348 | 846.8394 | 1114.262 | 1.541493 | 818.6998 | 1077.237 | 1.744694 | 871.7622 | 1147.056 | 1.96535 | 1054.409 | 1387.38 | 1.952002 | 926.6417 | 1219.265 | 1.707356 | 921.1083 | 1211.985 | 1.984667 | 996.8552 | 1311.652 | 1.756515 | 925.119 | 1217.262 | 1.721855 | 948.5908 | 1248.146
1.624688 | 783.633 | 1031.096 | 1.645674 | 848.3676 | 1116.273 | 1.544845 | 820.0448 | 1079.006 | 1.747999 | 873.0806 | 1148.79 | 1.968673 | 1055.901 | 1389.343 | 1.955359 | 927.7177 | 1220.681 | 1.710665 | 922.6255 | 1213.981 | 1.988019 | 998.2521 | 1313.49 | 1.759859 | 926.5277 | 1219.115 | 1.725166 | 950.1857 | 1250.244
1.628013 | 784.674 | 1032.466 | 1.649028 | 849.9202 | 1118.316 | 1.548176 | 821.2529 | 1080.596 | 1.751348 | 874.4771 | 1150.628 | 1.97199 | 1057.403 | 1391.32 | 1.958686 | 928.848 | 1222.168 | 1.714005 | 924.0497 | 1215.855 | 1.991342 | 999.7367 | 1315.443 | 1.763168 | 928.1187 | 1221.209 | 1.728503 | 951.7547 | 1252.309
1.631353 | 785.7673 | 1033.904 | 1.652336 | 851.4574 | 1120.339 | 1.551506 | 822.6677 | 1082.458 | 1.754673 | 875.9622 | 1152.582 | 1.975351 | 1058.851 | 1393.225 | 1.962006 | 929.9627 | 1223.635 | 1.717348 | 925.4359 | 1217.679 | 1.994696 | 1001.129 | 1317.275 | 1.766512 | 929.6224 | 1223.187 | 1.731846 | 953.403 | 1254.478
1.634685 | 786.875 | 1035.362 | 1.655678 | 853.0385 | 1122.419 | 1.554855 | 824.0155 | 1084.231 | 1.758012 | 877.2594 | 1154.289 | 1.978676 | 1060.373 | 1395.227 | 1.965351 | 931.0619 | 1225.081 | 1.720666 | 926.9186 | 1219.63 | 1.998012 | 1002.445 | 1319.007 | 1.76985 | 931.2105 | 1225.277 | 1.735166 | 954.9446 | 1256.506
1.637999 | 787.9807 | 1036.817 | 1.659006 | 854.4114 | 1124.225 | 1.558164 | 825.5332 | 1086.228 | 1.761362 | 878.6434 | 1156.11 | 1.982022 | 1061.876 | 1397.206 | 1.968659 | 932.2159 | 1226.6 | 1.724027 | 928.2959 | 1221.442 | 2.001343 | 1003.759 | 1320.736 | 1.773174 | 932.7612 | 1227.317 | 1.738525 | 956.621 | 1258.712
1.641352 | 789.1091 | 1038.301 | 1.662324 | 855.9376 | 1126.234 | 1.561515 | 826.9508 | 1088.093 | 1.764677 | 880.0269 | 1157.93 | 1.985354 | 1063.37 | 1399.172 | 1.97201 | 933.4933 | 1228.281 | 1.727338 | 929.7452 | 1223.349 | 2.004679 | 1005.03 | 1322.408 | 1.776535 | 934.4308 | 1229.514 | 1.74184 | 958.2194 | 1260.815
1.644665 | 790.3841 | 1039.979 | 1.665685 | 857.3817 | 1128.134 | 1.564849 | 828.3748 | 1089.967 | 1.768028 | 881.4275 | 1159.773 | 1.988669 | 1064.819 | 1401.077 | 1.975352 | 934.6907 | 1229.856 | 1.730672 | 931.2542 | 1225.334 | 2.007992 | 1006.368 | 1324.168 | 1.779845 | 935.8605 | 1231.395 | 1.74517 | 959.9165 | 1263.048
1.648009 | 791.4998 | 1041.447 | 1.669009 | 858.784 | 1129.979 | 1.568177 | 829.728 | 1091.747 | 1.77135 | 882.8258 | 1161.613 | 1.992018 | 1066.41 | 1403.171 | 1.978677 | 935.9337 | 1231.492 | 1.733999 | 932.854 | 1227.439 | 2.011352 | 1007.863 | 1326.136 | 1.783185 | 937.3655 | 1233.376 | 1.748504 | 961.5556 | 1265.205
1.651348 | 792.6714 | 1042.989 | 1.672347 | 860.1718 | 1131.805 | 1.571535 | 831.1857 | 1093.665 | 1.774677 | 884.1584 | 1163.366 | 1.995326 | 1067.924 | 1405.163 | 1.982032 | 937.1906 | 1233.145 | 1.737314 | 934.2863 | 1229.324 | 2.014681 | 1009.261 | 1327.976 | 1.786519 | 938.7841 | 1235.242 | 1.751817 | 963.1428 | 1267.293
1.654656 | 793.8679 | 1044.563 | 1.675688 | 861.574 | 1133.65 | 1.574846 | 832.5877 | 1095.51 | 1.778028 | 885.5092 | 1165.144 | 1.998674 | 1069.22 | 1406.869 | 1.985338 | 938.281 | 1234.58 | 1.740676 | 935.8609 | 1231.396 | 2.018012 | 1010.678 | 1329.84 | 1.789827 | 940.3229 | 1237.267 | 1.755174 | 964.7038 | 1269.347
1.658012 | 794.9971 | 1046.049 | 1.678993 | 862.9745 | 1135.493 | 1.57819 | 834.0011 | 1097.37 | 1.781339 | 886.8013 | 1166.844 | 2.002019 | 1070.621 | 1408.712 | 1.988684 | 939.3281 | 1235.958 | 1.744001 | 937.5555 | 1233.626 | 2.021358 | 1012.166 | 1331.797 | 1.793183 | 941.8478 | 1239.273 | 1.758504 | 966.408 | 1271.589
1.661335 | 796.1163 | 1047.521 | 1.68234 | 864.3113 | 1137.252 | 1.581518 | 835.4061 | 1099.219 | 1.784684 | 888.1912 | 1168.673 | 2.005337 | 1072.11 | 1410.671 | 1.992009 | 940.4847 | 1237.48 | 1.747341 | 939.1718 | 1235.752 | 2.024662 | 1013.622 | 1333.713 | 1.796508 | 943.4855 | 1241.428 | 1.761841 | 967.9838 | 1273.663
1.664675 | 797.3065 | 1049.088 | 1.685662 | 865.7372 | 1139.128 | 1.584828 | 836.758 | 1100.997 | 1.788013 | 889.514 | 1170.413 | 2.008694 | 1073.49 | 1412.487 | 1.99533 | 941.6654 | 1239.033 | 1.75069 | 940.6901 | 1237.75 | 2.028008 | 1014.834 | 1335.307 | 1.799859 | 945.1223 | 1243.582 | 1.765192 | 969.6282 | 1275.827
1.66802 | 798.3803 | 1050.5 | 1.689002 | 867.067 | 1140.878 | 1.588178 | 838.0674 | 1102.72 | 1.791336 | 890.8779 | 1172.208 | 2.012002 | 1074.904 | 1414.347 | 1.998689 | 942.7305 | 1240.435 | 1.753995 | 942.3027 | 1239.872 | 2.031336 | 1016.343 | 1337.293 | 1.803201 | 946.7081 | 1245.669 | 1.768499 | 971.3799 | 1278.131
1.67133 | 799.4565 | 1051.917 | 1.692347 | 868.5137 | 1142.781 | 1.591506 | 839.4496 | 1104.539 | 1.794689 | 892.2447 | 1174.006 | 2.015335 | 1076.394 | 1416.308 | 2.00201 | 944.0466 | 1242.167 | 1.757347 | 943.758 | 1241.787 | 2.034667 | 1017.739 | 1339.13 | 1.806509 | 948.3665 | 1247.851 | 1.771846 | 972.9971 | 1280.259
1.67468 | 800.6544 | 1053.493 | 1.695667 | 869.890625 | 1144.593 | 1.594857 | 840.8397 | 1106.368 | 1.798003 | 893.6404 | 1175.843 | 2.018672 | 1077.684 | 1418.005 | 2.005353 | 945.2646 | 1243.769 | 1.760669 | 945.1785 | 1243.656 | 2.038017 | 1018.991 | 1340.778 | 1.80985 | 949.807 | 1249.746 | 1.775171 | 974.5856 | 1282.349
1.678007 | 801.8049 | 1055.006 | 1.699019 | 871.2888 | 1146.433 | 1.598192 | 842.124 | 1108.058 | 1.801345 | 894.9103 | 1177.514 | 2.021994 | 1079.164 | 1419.953 | 2.008688 | 946.4428 | 1245.319 | 1.76401 | 946.6526 | 1245.596 | 2.041335 | 1020.314 | 1342.518 | 1.813162 | 951.3178 | 1251.734 | 1.778506 | 976.269 | 1284.565
1.681349 | 802.9464 | 1056.508 | 1.702338 | 872.7314 | 1148.331 | 1.601502 | 843.5909 | 1109.988 | 1.804671 | 896.1149 | 1179.099 | 2.025349 | 1080.568 | 1421.801 | 2.011995 | 947.7241 | 1247.005 | 1.76736 | 948.0783 | 1247.471 | 2.044681 | 1021.71 | 1344.356 | 1.816506 | 952.8193 | 1253.71 | 1.781859 | 977.877 | 1286.68
1.6847 | 804.1129 | 1058.043 | 1.70567 | 874.2995 | 1150.394 | 1.604841 | 845.0833 | 1111.952 | 1.80799 | 897.4539 | 1180.86 | 2.028676 | 1081.952 | 1423.622 | 2.015344 | 949.0897 | 1248.802 | 1.770676 | 949.5255 | 1249.376 | 2.04801 | 1023.104 | 1346.19 | 1.81986 | 954.3857 | 1255.771 | 1.785177 | 979.3759 | 1288.652
1.688007 | 805.2294 | 1059.512 | 1.70902 | 875.8398 | 1152.421 | 1.608153 | 846.4893 | 1113.802 | 1.81134 | 898.703 | 1182.504 | 2.032008 | 1083.366 | 1425.482 | 2.018663 | 950.3247 | 1250.427 | 1.774026 | 951.0869 | 1251.43 | 2.051334 | 1024.492 | 1348.016 | 1.823173 | 955.8962 | 1257.758 | 1.788524 | 980.9547 | 1290.73
1.691356 | 806.3389 | 1060.972 | 1.712332 | 877.3068 | 1154.351 | 1.611499 | 847.8457 | 1115.586 | 1.814664 | 900.0545 | 1184.282 | 2.035354 | 1084.889 | 1427.486 | 2.02201 | 951.6349 | 1252.151 | 1.77735 | 952.6035 | 1253.426 | 2.05469 | 1025.95 | 1349.934 | 1.826531 | 957.6035 | 1260.005 | 1.791852 | 982.5862 | 1292.877
1.694674 | 807.5225 | 1062.53 | 1.715682 | 878.8229 | 1156.346 | 1.614849 | 849.3339 | 1117.545 | 1.818009 | 901.329 | 1185.959 | 2.038662 | 1086.245 | 1429.27 | 2.02535 | 952.9037 | 1253.821 | 1.780676 | 954.2084 | 1255.537 | 2.058 | 1027.332 | 1351.752 | 1.829846 | 959.2105 | 1262.119 | 1.795174 | 984.1453 | 1294.928
1.697995 | 808.5848 | 1063.927 | 1.719007 | 880.1637 | 1158.11 | 1.618168 | 850.6716 | 1119.305 | 1.821357 | 902.7732 | 1187.859 | 2.042019 | 1087.727 | 1431.22 | 2.02867 | 954.0184 | 1255.287 | 1.784027 | 955.7943 | 1257.624 | 2.061346 | 1028.618 | 1353.445 | 1.83317 | 960.6741 | 1264.045 | 1.798527 | 985.7063 | 1296.982
1.701348 | 809.8107 | 1065.54 | 1.722332 | 881.4935 | 1159.86 | 1.621524 | 852.0419 | 1121.108 | 1.824671 | 904.14 | 1189.658 | 2.045343 | 1089.173 | 1433.122 | 2.032024 | 955.1801 | 1256.816 | 1.787334 | 957.205 | 1259.48 | 2.064682 | 1029.819 | 1355.025 | 1.836518 | 962.2405 | 1266.106 | 1.801836 | 987.3506 | 1299.146
1.70467 | 811.0379 | 1067.155 | 1.72569 | 882.9227 | 1161.74 | 1.624841 | 853.4465 | 1122.956 | 1.828022 | 905.5565 | 1191.522 | 2.048671 | 1090.618 | 1435.024 | 2.035336 | 956.3169 | 1258.312 | 1.790685 | 958.8049 | 1261.585 | 2.067997 | 1031.144 | 1356.769 | 1.839829 | 963.8074 | 1268.168 | 1.805181 | 988.9241 | 1301.216
1.708017 | 812.2462 | 1068.745 | 1.729005 | 884.2432 | 1163.478 | 1.628171 | 854.9318 | 1124.91 | 1.831334 | 906.6584 | 1192.972 | 2.052019 | 1092.17 | 1437.066 | 2.038674 | 957.516 | 1259.889 | 1.794011 | 960.2148 | 1263.441 | 2.071357 | 1032.44 | 1358.473 | 1.843186 | 965.2963 | 1270.127 | 1.808511 | 990.5972 | 1303.417
1.711352 | 813.343 | 1070.188 | 1.73235 | 885.5047 | 1165.138 | 1.631515 | 856.4512 | 1126.909 | 1.834671 | 908.0618 | 1194.818 | 2.055331 | 1093.572 | 1438.911 | 2.042023 | 958.7863 | 1261.561 | 1.797334 | 961.7439 | 1265.452 | 2.07468 | 1033.74 | 1360.184 | 1.846514 | 966.8018 | 1272.108 | 1.811833 | 992.2147 | 1305.546
1.714666 | 814.5354 | 1071.757 | 1.735675 | 886.9679 | 1167.063 | 1.634831 | 858.0209 | 1128.975 | 1.838019 | 909.3055 | 1196.455 | 2.058681 | 1094.984 | 1440.768 | 2.045333 | 960.0276 | 1263.194 | 1.800687 | 963.2022 | 1267.371 | 2.078016 | 1035.11 | 1361.987 | 1.849844 | 968.4085 | 1274.222 | 1.815185 | 993.8797 | 1307.736
1.718009 | 815.6355 | 1073.205 | 1.738996 | 888.3568 | 1168.89 | 1.638188 | 859.4882 | 1130.905 | 1.84134 | 910.629 | 1198.196 | 2.062017 | 1096.394 | 1442.624 | 2.048685 | 961.2228 | 1264.767 | 1.804 | 964.8438 | 1269.531 | 2.081349 | 1036.488 | 1363.8 | 1.853191 | 969.9567 | 1276.259 | 1.818502 | 995.5338 | 1309.913
1.721317 | 816.7726 | 1074.701 | 1.74235 | 889.7289 | 1170.696 | 1.641518 | 860.9266 | 1132.798 | 1.8447 | 911.9948 | 1199.993 | 2.065344 | 1097.828 | 1444.511 | 2.052006 | 962.5145 | 1266.466 | 1.807344 | 966.3158 | 1271.468 | 2.084665 | 1037.777 | 1365.497 | 1.8565 | 971.4637 | 1278.242 | 1.821841 | 997.1053 | 1311.981
1.724669 | 817.8649 | 1076.138 | 1.745667 | 891.192 | 1172.621 | 1.644847 | 862.2598 | 1134.552 | 1.848019 | 913.5435 | 1202.031 | 2.068687 | 1099.126 | 1446.219 | 2.055338 | 963.7721 | 1268.121 | 1.810669 | 967.9722 | 1273.648 | 2.088016 | 1039.242 | 1367.424 | 1.859848 | 972.9939 | 1280.255 | 1.825172 | 998.5488 | 1313.88
1.72801 | 819.0829 | 1077.741 | 1.749019 | 892.8052 | 1174.744 | 1.648193 | 863.8148 | 1136.598 | 1.851343 | 914.9091 | 1203.828 | 2.071996 | 1100.536 | 1448.074 | 2.058692 | 965.0192 | 1269.762 | 1.813988 | 969.4291 | 1275.565 | 2.09134 | 1040.638 | 1369.261 | 1.863176 | 974.4538 | 1282.176 | 1.828487 | 1000.201 | 1316.054
1.731336 | 820.1854 | 1079.191 | 1.752359 | 894.2598 | 1176.658 | 1.6515 | 865.2103 | 1138.435 | 1.854673 | 916.2697 | 1205.618 | 2.075344 | 1101.88 | 1449.843 | 2.062007 | 966.3474 | 1271.51 | 1.817339 | 970.952 | 1277.568 | 2.094682 | 1041.943 | 1370.977 | 1.866505 | 975.9894 | 1284.197 | 1.831837 | 1001.786 | 1318.14
1.734694 | 821.3561 | 1080.732 | 1.755667 | 895.67 | 1178.513 | 1.654849 | 866.7578 | 1140.471 | 1.857988 | 917.5893 | 1207.354 | 2.078675 | 1103.264 | 1451.663 | 2.065357 | 967.6801 | 1273.263 | 1.820663 | 972.398 | 1279.471 | 2.098028 | 1043.375 | 1372.862 | 1.869858 | 977.5501 | 1286.25 | 1.835164 | 1003.391 | 1320.251
1.738004 | 822.5125 | 1082.253 | 1.75902 | 897.0952 | 1180.388 | 1.658175 | 868.3342 | 1142.545 | 1.861347 | 918.9963 | 1209.206 | 2.082007 | 1104.554 | 1453.36 | 2.068673 | 968.9731 | 1274.965 | 1.824006 | 973.8246 | 1281.348 | 2.101334 | 1044.813 | 1374.754 | 1.87317 | 979.0792 | 1288.262 | 1.838507 | 1005.032 | 1322.41
1.74134 | 823.7216 | 1083.844 | 1.762329 | 898.5542 | 1182.308 | 1.661503 | 869.9056 | 1144.613 | 1.864676 | 920.2026 | 1210.793 | 2.085366 | 1105.876 | 1455.1 | 2.072004 | 970.2888 | 1276.696 | 1.827354 | 975.1835 | 1283.136 | 2.10469 | 1046.054 | 1376.387 | 1.876512 | 980.6213 | 1290.291 | 1.841854 | 1006.75 | 1324.671
1.744675 | 824.8707 | 1085.356 | 1.765666 | 899.8555 | 1184.02 | 1.664852 | 871.302 | 1146.45 | 1.868004 | 921.4999 | 1212.5 | 2.088671 | 1107.213 | 1456.859 | 2.075351 | 971.5901 | 1278.408 | 1.830667 | 976.7591 | 1285.209 | 2.108005 | 1047.416 | 1378.178 | 1.879854 | 982.2773 | 1292.47 | 1.845168 | 1008.326 | 1326.745
1.747998 | 826.0298 | 1086.881 | 1.769012 | 901.2921 | 1185.911 | 1.66816 | 872.7542 | 1148.361 | 1.871358 | 922.9391 | 1214.394 | 2.092016 | 1108.22 | 1458.185 | 2.078671 | 972.9166 | 1280.153 | 1.834022 | 978.3879 | 1287.352 | 2.11133 | 1048.922 | 1380.161 | 1.883171 | 983.8602 | 1294.553 | 1.84852 | 1009.97 | 1328.907
1.751357 | 827.0571 | 1088.233 | 1.772338 | 902.8551 | 1187.967 | 1.671507 | 874.2018 | 1150.266 | 1.874654 | 924.2628 | 1216.135 | 2.096997 | 1109.651 | 1460.067 | 2.082023 | 974.2023 | 1281.845 | 1.837331 | 979.9595 | 1289.42 | 2.114681 | 1050.292 | 1381.963 | 1.886527 | 985.3305 | 1296.488 | 1.851834 | 1011.57 | 1331.013
1.754681 | 828.2806 | 1089.843 | 1.775701 | 904.29 | 1189.855 | 1.674845 | 875.5636 | 1152.057 | 1.878009 | 925.4801 | 1217.737 | 2.102012 | 1111.048 | 1461.906 | 2.085357 | 975.502 | 1283.555 | 1.840668 | 981.5035 | 1291.452 | 2.118006 | 1051.627 | 1383.72 | 1.88984 | 986.7832 | 1298.399 | 1.855167 | 1013.257 | 1333.233
1.758019 | 829.452 | 1091.384 | 1.779014 | 905.7705 | 1191.803 | 1.678166 | 876.9473 | 1153.878 | 1.881338 | 926.8551 | 1219.546 | 2.107008 | 1112.432 | 1463.726 | 2.088673 | 976.7178 | 1285.155 | 1.844015 | 982.9977 | 1293.418 | 2.121367 | 1052.987 | 1385.51 | 1.893179 | 988.3652 | 1300.481 | 1.858516 | 1014.885 | 1335.375
1.761356 | 830.5595 | 1092.841 | 1.782343 | 907.2643 | 1193.769 | 1.681524 | 878.3354 | 1155.705 | 1.884667 | 928.207 | 1221.325 | 2.112031 | 1113.813 | 1465.544 | 2.092026 | 977.9929 | 1286.833 | 1.847336 | 984.43 | 1295.303 | 2.124689 | 1054.306 | 1387.244 | 1.896515 | 989.8442 | 1302.427 | 1.861837 | 1016.573 | 1337.597
1.764668 | 831.7545 | 1094.414 | 1.785673 | 908.8369 | 1195.838 | 1.684837 | 879.7822 | 1157.608 | 1.888018 | 929.4412 | 1222.949 | 2.115341 | 1114.843 | 1466.899 | 2.095332 | 979.2097 | 1288.434 | 1.850696 | 985.8215 | 1297.134 | 2.128011 | 1055.554 | 1388.886 | 1.899841 | 991.4315 | 1304.515 | 1.865195 | 1018.105 | 1339.612
1.768025 | 832.8844 | 1095.901 | 1.788989 | 910.2979 | 1197.76 | 1.688176 | 881.1656 | 1159.428 | 1.891342 | 930.7617 | 1224.686 | 2.118681 | 1115.86 | 1468.237 | 2.098673 | 980.5966 | 1290.259 | 1.854016 | 987.1851 | 1298.928 | 2.131346 | 1056.876 | 1390.626 | 1.9032 | 993.0009 | 1306.58 | 1.868516 | 1019.643 | 1341.635
1.773001 | 834.1694 | 1097.591 | 1.79235 | 911.7213 | 1199.633 | 1.691514 | 882.5628 | 1161.267 | 1.894693 | 932.0428 | 1226.372 | 2.123655 | 1117.302 | 1470.134 | 2.102015 | 981.8787 | 1291.946 | 1.85734 | 988.6742 | 1300.887 | 2.134655 | 1058.15 | 1392.302 | 1.906512 | 994.6116 | 1308.7 | 1.871841 | 1021.135 | 1343.599
1.778018 | 835.1898 | 1098.934 | 1.795678 | 913.1898 | 1201.565 | 1.694844 | 884.1004 | 1163.29 | 1.898016 | 933.2773 | 1227.997 | 2.127016 | 1118.521 | 1471.739 | 2.105345 | 983.2516 | 1293.752 | 1.860672 | 990.2225 | 1302.924 | 2.138016 | 1059.535 | 1394.124 | 1.909845 | 996.0136 | 1310.544 | 1.875172 | 1022.618 | 1345.55
1.784684 | 836.4944 | 1100.651 | 1.799008 | 914.6538 | 1203.492 | 1.698202 | 885.5875 | 1165.247 | 1.901333 | 934.4609375 | 1229.554 | 2.130347 | 1119.645 | 1473.217 | 2.108705 | 984.5353 | 1295.441 | 1.863983 | 991.6479 | 1304.8 | 2.14135 | 1060.887 | 1395.904 | 1.913184 | 997.5623 | 1312.582 | 1.878482 | 1024.091 | 1347.488
1.789664 | 837.7562 | 1102.311 | 1.802359 | 915.9355 | 1205.178 | 1.701514 | 887.0497 | 1167.171 | 1.904686 | 935.7597 | 1231.263 | 2.135358 | 1121.162 | 1475.213 | 2.112015 | 985.7844 | 1297.085 | 1.867345 | 993.0883 | 1306.695 | 2.144673 | 1062.256 | 1397.705 | 1.916492 | 999.0101 | 1314.487 | 1.881844 | 1025.684 | 1349.584
1.793011 | 838.7582 | 1103.629 | 1.805661 | 917.4038 | 1207.11 | 1.704853 | 888.4841 | 1169.058 | 1.907997 | 937.0117 | 1232.91 | 2.138676 | 1122.361 | 1476.791 | 2.11535 | 986.9858 | 1298.665 | 1.870674 | 994.6225 | 1308.714 | 2.14803 | 1063.625 | 1399.507 | 1.919848 | 1000.548 | 1316.511 | 1.885177 | 1027.303 | 1351.715
1.79633 | 839.774 | 1104.966 | 1.809013 | 918.8359375 | 1208.995 | 1.708185 | 889.9759 | 1171.021 | 1.911348 | 938.3405 | 1234.659 | 2.142003 | 1123.476 | 1478.258 | 2.118673 | 988.2618 | 1300.344 | 1.874002 | 996.0604 | 1310.606 | 2.151332 | 1065.07 | 1401.408 | 1.923175 | 1002.076 | 1318.521 | 1.888503 | 1028.968 | 1353.906
1.79966 | 840.8745 | 1106.414 | 1.812334 | 920.2202 | 1210.816 | 1.711493 | 891.3328 | 1172.806 | 1.914686 | 939.6334 | 1236.36 | 2.145348 | 1124.52 | 1479.631 | 2.12199 | 989.5739 | 1302.071 | 1.877354 | 997.5998 | 1312.631 | 2.154678 | 1066.384 | 1403.137 | 1.926511 | 1003.678 | 1320.629 | 1.89185 | 1030.581 | 1356.028
1.803005 | 841.8956 | 1107.757 | 1.81567 | 921.6785 | 1212.735 | 1.714847 | 892.7239 | 1174.637 | 1.918002 | 940.928 | 1238.063 | 2.148659 | 1125.629 | 1481.09 | 2.125353 | 990.8813 | 1303.791 | 1.880654 | 999.0316 | 1314.515 | 2.158008 | 1067.69 | 1404.856 | 1.929863 | 1005.166 | 1322.587 | 1.895154 | 1032.13 | 1358.066
1.806325 | 842.9265 | 1109.114 | 1.819015 | 923.0871 | 1214.588 | 1.718175 | 894.1445 | 1176.506 | 1.921356 | 942.1658 | 1239.692 | 2.152015 | 1126.708 | 1482.511 | 2.128678 | 992.245 | 1305.586 | 1.88401 | 1000.473 | 1316.412 | 2.161332 | 1069.165 | 1406.796 | 1.933167 | 1006.658 | 1324.551 | 1.898506 | 1033.744 | 1360.189
1.809684 | 843.9579 | 1110.471 | 1.822335 | 924.4457 | 1216.376 | 1.721511 | 895.6062 | 1178.429 | 1.924674 | 943.3545 | 1241.256 | 2.155341 | 1127.726 | 1483.849 | 2.132014 | 993.5456 | 1307.297 | 1.887336 | 1001.924 | 1318.321 | 2.164685 | 1070.474 | 1408.519 | 1.936517 | 1008.074 | 1326.414 | 1.901836 | 1035.275 | 1362.203
1.813017 | 845.0474 | 1111.904 | 1.825687 | 925.9395 | 1218.341 | 1.72486 | 897.0995 | 1180.394 | 1.928016 | 944.4546 | 1242.703 | 2.158677 | 1128.891 | 1485.383 | 2.135362 | 994.7472 | 1308.878 | 1.890665 | 1003.538 | 1320.445 | 2.168007 | 1071.844 | 1410.321 | 1.939834 | 1009.554 | 1328.36 | 1.905162 | 1036.844 | 1364.268
1.816341 | 846.2024 | 1113.424 | 1.82901 | 927.3511 | 1220.199 | 1.728166 | 898.5637 | 1182.321 | 1.931352 | 945.5675 | 1244.168 | 2.162021 | 1129.955 | 1486.783 | 2.138666 | 995.997 | 1310.522 | 1.894018 | 1004.905 | 1322.243 | 2.17135 | 1073.255 | 1412.178 | 1.943168 | 1011.033 | 1330.307 | 1.908516 | 1038.429 | 1366.354
1.819689 | 847.3777 | 1114.971 | 1.832333 | 928.7755 | 1222.073 | 1.73151 | 900.0851 | 1184.322 | 1.934663 | 946.7637 | 1245.742 | 2.165333 | 1131.037 | 1488.206 | 2.142017 | 997.3279 | 1312.274 | 1.89734 | 1006.444 | 1324.268 | 2.174684 | 1074.663 | 1414.03 | 1.946521 | 1012.442 | 1332.161 | 1.91184 | 1040.023 | 1368.451
1.822994 | 848.4976 | 1116.444 | 1.835682 | 930.299 | 1224.078 | 1.734822 | 901.5804 | 1186.29 | 1.938014 | 947.8432 | 1247.162 | 2.168681 | 1132.183 | 1489.714 | 2.145333 | 998.5599 | 1313.895 | 1.90069 | 1008.088 | 1326.431 | 2.177997 | 1075.937 | 1415.707 | 1.94984 | 1013.977 | 1334.181 | 1.91519 | 1041.507 | 1370.404
1.826343 | 849.6652 | 1117.98 | 1.838992 | 931.7833 | 1226.031 | 1.738162 | 903.0599 | 1188.237 | 1.941339 | 948.9475 | 1248.615 | 2.172005 | 1133.301 | 1491.186 | 2.148674 | 999.8182 | 1315.55 | 1.904011 | 1009.589 | 1328.406 | 2.181351 | 1077.364 | 1417.585 | 1.953195 | 1015.496 | 1336.179 | 1.918512 | 1043.085 | 1372.48
1.82968 | 850.7426 | 1119.398 | 1.842346 | 933.2325 | 1227.938 | 1.74151 | 904.5503 | 1190.198 | 1.944682 | 950.0583 | 1250.077 | 2.177014 | 1134.854 | 1493.23 | 2.152018 | 1001.175 | 1317.336 | 1.907331 | 1011.059 | 1330.341 | 2.184666 | 1078.692 | 1419.331 | 1.95652 | 1016.998 | 1338.155 | 1.921829 | 1044.677 | 1374.575
1.833007 | 851.8368 | 1120.838 | 1.845678 | 934.5922 | 1229.727 | 1.744834 | 906.2098 | 1192.381 | 1.94803 | 951.2399 | 1251.631 | 2.180346 | 1135.954 | 1494.676 | 2.155338 | 1002.422 | 1318.977 | 1.910683 | 1012.563 | 1332.32 | 2.18801 | 1080.02 | 1421.078 | 1.959839 | 1018.552 | 1340.2 | 1.925186 | 1046.182 | 1376.555
1.836367 | 852.9708 | 1122.33 | 1.848997 | 935.9013 | 1231.449 | 1.74819 | 907.7115 | 1194.357 | 1.951337 | 952.3815 | 1253.134 | 2.183666 | 1137.102 | 1496.186 | 2.15869 | 1003.561 | 1320.475 | 1.913995 | 1014.074 | 1334.307 | 2.191352 | 1081.37 | 1422.855 | 1.963186 | 1020.124 | 1342.268 | 1.928497 | 1047.778 | 1378.656
1.839675 | 854.1226 | 1123.845 | 1.852351 | 937.4088 | 1233.433 | 1.751514 | 909.2086 | 1196.327 | 1.954685 | 953.5528 | 1254.675 | 2.187021 | 1138.274 | 1497.729 | 2.16201 | 1004.753 | 1322.043 | 1.917344 | 1015.52 | 1336.211 | 2.194664 | 1082.65 | 1424.539 | 1.966499 | 1021.542 | 1344.134 | 1.931844 | 1049.413 | 1380.807
1.843012 | 855.2062 | 1125.271 | 1.855666 | 938.7719 | 1235.226 | 1.754834 | 910.7890625 | 1198.407 | 1.958002 | 954.7427 | 1256.24 | 2.190335 | 1139.436 | 1499.257 | 2.165339 | 1006.033 | 1323.727 | 1.920684 | 1017.08 | 1338.264 | 2.198019 | 1083.916 | 1426.205 | 1.969854 | 1023.018 | 1346.076 | 1.935183 | 1051.029 | 1382.932
1.846332 | 856.4923 | 1126.964 | 1.859016 | 940.2598 | 1237.184 | 1.75818 | 912.3476 | 1200.457 | 1.961332 | 955.9072 | 1257.773 | 2.193686 | 1140.536 | 1500.705 | 2.168684 | 1007.297 | 1325.391 | 1.923999 | 1018.588 | 1340.247 | 2.201343 | 1085.206 | 1427.903 | 1.973186 | 1024.572 | 1348.121 | 1.9385 | 1052.633 | 1385.043
1.849655 | 857.6281 | 1128.458 | 1.862347 | 941.8553 | 1239.283 | 1.761499 | 913.814 | 1202.387 | 1.964686 | 957.1193 | 1259.368 | 2.197016 | 1141.663 | 1502.189 | 2.171997 | 1008.485 | 1326.954 | 1.927354 | 1020.017 | 1342.128 | 2.204678 | 1086.481 | 1429.581 | 1.976509 | 1026.053 | 1350.069 | 1.941853 | 1054.289 | 1387.222
1.853016 | 858.6887 | 1129.853 | 1.865664 | 943.3803 | 1241.29 | 1.764854 | 915.2443 | 1204.269 | 1.968011 | 958.2443 | 1260.848 | 2.200334 | 1142.776 | 1503.652 | 2.175351 | 1009.771 | 1328.646 | 1.930674 | 1021.524 | 1344.11 | 2.208021 | 1087.695 | 1431.177 | 1.97986 | 1027.632 | 1352.147 | 1.945171 | 1055.869 | 1389.302
1.856335 | 859.8685 | 1131.406 | 1.869013 | 944.8069 | 1243.167 | 1.768188 | 916.7452 | 1206.244 | 1.97136 | 959.4062 | 1262.377 | 2.205343 | 1144.322 | 1505.687 | 2.17868 | 1011.047 | 1330.325 | 1.934013 | 1022.984 | 1346.031 | 2.211333 | 1088.976 | 1432.863 | 1.983171 | 1029.133 | 1354.123 | 1.948512 | 1057.352 | 1391.253
1.859676 | 861.0298 | 1132.934 | 1.872338 | 946.2268 | 1245.035 | 1.771513 | 918.1475 | 1208.089 | 1.974686 | 960.6295 | 1263.986 | 2.208674 | 1145.379 | 1507.078 | 2.182 | 1012.224 | 1331.874 | 1.937348 | 1024.492 | 1348.016 | 2.21468 | 1090.219 | 1434.499 | 1.986519 | 1030.612 | 1356.069 | 1.951848 | 1058.953 | 1393.36
1.863014 | 862.1019 | 1134.345 | 1.875685 | 947.7438 | 1247.031 | 1.774862 | 919.46875 | 1209.827 | 1.978009 | 961.931 | 1265.699 | 2.212031 | 1146.418 | 1508.445 | 2.185356 | 1013.359 | 1333.367 | 1.940664 | 1025.895 | 1349.861 | 2.218009 | 1091.521 | 1436.212 | 1.989855 | 1032.127 | 1358.062 | 1.955159 | 1060.486 | 1395.377
1.866317 | 863.244 | 1135.847 | 1.879026 | 949.1382 | 1248.866 | 1.778174 | 920.8737 | 1211.676 | 1.981352 | 963.1931 | 1267.359 | 2.215343 | 1147.482 | 1509.844 | 2.188672 | 1014.604 | 1335.006 | 1.944011 | 1027.521 | 1352.002 | 2.221347 | 1092.862 | 1437.976 | 1.993168 | 1033.545 | 1359.928 | 1.958512 | 1061.954 | 1397.307
1.869677 | 864.3922 | 1137.358 | 1.882332 | 950.7161 | 1250.942 | 1.781521 | 922.433 | 1213.728 | 1.984659 | 964.4023 | 1268.95 | 2.218673 | 1148.697 | 1511.444 | 2.192021 | 1015.782 | 1336.556 | 1.947338 | 1028.949 | 1353.88 | 2.224697 | 1094.185 | 1439.717 | 1.996521 | 1035.03 | 1361.881 | 1.961838 | 1063.416 | 1399.232
1.872996 | 865.5247 | 1138.848 | 1.885682 | 952.1289 | 1252.801 | 1.784851 | 923.9765625 | 1215.759 | 1.988015 | 965.4924 | 1270.385 | 2.222013 | 1149.757 | 1512.838 | 2.195351 | 1017.052 | 1338.226 | 1.950681 | 1030.384 | 1355.768 | 2.228002 | 1095.516 | 1441.469 | 1.999838 | 1036.508 | 1363.826 | 1.96518 | 1065.066 | 1401.402
1.876337 | 866.6887 | 1140.38 | 1.888998 | 953.6669 | 1254.825 | 1.788172 | 925.4845 | 1217.743 | 1.991351 | 966.6744 | 1271.94 | 2.225322 | 1150.846 | 1514.271 | 2.198671 | 1018.167 | 1339.693 | 1.954027 | 1031.883 | 1357.74 | 2.231347 | 1096.89 | 1443.276 | 2.003182 | 1038.033 | 1365.832 | 1.968527 | 1066.7 | 1403.553
1.879684 | 867.8127 | 1141.859 | 1.892331 | 954.9758 | 1256.547 | 1.79152 | 927.0619 | 1219.818 | 1.994676 | 967.8504 | 1273.487 | 2.228678 | 1151.991 | 1515.778 | 2.202017 | 1019.412 | 1341.331 | 1.957334 | 1033.358 | 1359.682 | 2.234672 | 1098.251 | 1445.067 | 2.006526 | 1039.363 | 1367.583 | 1.971835 | 1068.225 | 1405.56
1.883006 | 868.9377 | 1143.339 | 1.895678 | 956.3372 | 1258.338 | 1.794836 | 928.4235 | 1221.61 | 1.998029 | 969.0171 | 1275.022 | 2.232007 | 1153.032 | 1517.147 | 2.205338 | 1020.614 | 1342.913 | 1.960682 | 1034.712 | 1361.463 | 2.237995 | 1099.563 | 1446.794 | 2.009843 | 1040.851 | 1369.541 | 1.975185 | 1069.837 | 1407.68
1.88636 | 870.0913 | 1144.857 | 1.898999 | 957.6033 | 1260.004 | 1.798179 | 929.8089 | 1223.433 | 2.001334 | 970.3159 | 1276.731 | 2.235343 | 1154.063 | 1518.503 | 2.20869 | 1021.831 | 1344.514 | 1.963998 | 1036.165 | 1363.375 | 2.241349 | 1100.905 | 1448.559 | 2.013188 | 1042.292 | 1371.436 | 1.9785 | 1071.436 | 1409.784
1.88967 | 871.2601 | 1146.395 | 1.902355 | 959.0048 | 1261.848 | 1.801517 | 931.1381 | 1225.182 | 2.004675 | 971.6743 | 1278.519 | 2.240342 | 1155.498 | 1520.392 | 2.212026 | 1022.976 | 1346.021 | 1.967329 | 1037.704 | 1365.401 | 2.24467 | 1102.189 | 1450.248 | 2.0165 | 1043.744 | 1373.348 | 1.981828 | 1072.97 | 1411.802
1.893003 | 872.3727 | 1147.859 | 1.905677 | 960.4324 | 1263.727 | 1.804832 | 932.5153 | 1226.994 | 2.008006 | 972.8401 | 1280.053 | 2.24367 | 1156.549 | 1521.775 | 2.215338 | 1024.132 | 1347.543 | 1.970685 | 1039.076 | 1367.205 | 2.248017 | 1103.5 | 1451.974 | 2.019838 | 1045.203 | 1375.267 | 1.985183 | 1074.375 | 1413.652
1.896348 | 873.4147 | 1149.23 | 1.909003 | 961.7883 | 1265.511 | 1.80818 | 933.9581 | 1228.892 | 2.011331 | 974.0909 | 1281.699 | 2.248663 | 1157.901 | 1523.554 | 2.218684 | 1025.197 | 1348.943 | 1.974006 | 1040.578 | 1369.181 | 2.251349 | 1104.695 | 1453.546 | 2.023178 | 1046.693 | 1377.228 | 1.988508 | 1075.97 | 1415.751
1.899664 | 874.4673 | 1150.615 | 1.912342 | 963.3211 | 1267.528 | 1.811494 | 935.4683 | 1230.879 | 2.014685 | 975.2616 | 1283.239 | 2.253682 | 1159.318 | 1525.419 | 2.223658 | 1026.44 | 1350.579 | 1.97736 | 1042.171 | 1371.278 | 2.254667 | 1105.898 | 1455.129 | 2.026502 | 1048.136 | 1379.126 | 1.991859 | 1077.578 | 1417.865
1.903017 | 875.6688 | 1152.196 | 1.915652 | 964.8337 | 1269.518 | 1.814831 | 937.077 | 1232.996 | 2.018006 | 976.3618 | 1284.687 | 2.257012 | 1160.369 | 1526.801 | 2.228681 | 1027.774 | 1352.334 | 1.980681 | 1043.716 | 1373.31 | 2.258014 | 1107.167 | 1456.799 | 2.029863 | 1049.579 | 1381.024 | 1.995184 | 1079.165 | 1419.954
1.906347 | 876.7838 | 1153.663 | 1.919014 | 966.2165 | 1271.337 | 1.818173 | 938.5559 | 1234.942 | 2.021347 | 977.5894 | 1286.302 | 2.260344 | 1161.394 | 1528.15 | 2.23368 | 1029.092 | 1354.069 | 1.984005 | 1045.166 | 1375.219 | 2.261323 | 1108.439 | 1458.472 | 2.033184 | 1051.033 | 1382.938 | 1.998507 | 1080.672 | 1421.937
1.909667 | 877.8762 | 1155.1 | 1.922346 | 967.5645 | 1273.111 | 1.821496 | 940.019 | 1236.867 | 2.024684 | 978.8329 | 1287.938 | 2.263696 | 1162.414 | 1529.492 | 2.238676 | 1030.425 | 1355.823 | 1.987347 | 1046.599 | 1377.104 | 2.264679 | 1109.727 | 1460.167 | 2.036508 | 1052.573 | 1384.965 | 2.001848 | 1082.303 | 1424.082
1.913023 | 879.0339 | 1156.624 | 1.925674 | 969.0389 | 1275.051 | 1.824858 | 941.4679 | 1238.774 | 2.027999 | 980.0258 | 1289.508 | 2.268668 | 1163.828 | 1531.352 | 2.24368 | 1031.785 | 1357.612 | 1.990659 | 1047.976 | 1378.915 | 2.268015 | 1111.145 | 1462.033 | 2.039851 | 1054.085 | 1386.955 | 2.005157 | 1083.835 | 1426.099
1.916336 | 880.2168 | 1158.18 | 1.929029 | 970.3498 | 1276.776 | 1.828177 | 942.8964 | 1240.653 | 2.031359 | 981.2124 | 1291.069 | 2.273673 | 1165.042 | 1532.951 | 2.248657 | 1032.794 | 1358.939 | 1.994015 | 1049.41 | 1380.802 | 2.271339 | 1112.513 | 1463.833 | 2.043155 | 1055.593 | 1388.938 | 2.008514 | 1085.369 | 1428.117
1.921355 | 881.7194 | 1160.157 | 1.932334 | 971.7719 | 1278.647 | 1.83151 | 944.2208 | 1242.396 | 2.034673 | 982.4469 | 1292.693 | 2.278682 | 1166.266 | 1534.56 | 2.253688 | 1033.842 | 1360.319 | 1.997347 | 1050.895 | 1382.756 | 2.274699 | 1113.847 | 1465.588 | 2.046509 | 1057.036 | 1390.837 | 2.011847 | 1086.97 | 1430.223
1.924663 | 882.8548 | 1161.651 | 1.935678 | 973.2559 | 1280.6 | 1.834852 | 945.6974 | 1244.339 | 2.03801 | 983.5694 | 1294.17 | 2.282016 | 1167.269 | 1535.88 | 2.262033 | 1035.171 | 1362.067 | 2.000675 | 1052.331 | 1384.646 | 2.278009 | 1115.151 | 1467.304 | 2.049845 | 1058.535 | 1392.809 | 2.015174 | 1088.672 | 1432.463
1.928011 | 883.9606 | 1163.106 | 1.939003 | 974.7959 | 1282.626 | 1.838158 | 947.1852 | 1246.296 | 2.041353 | 984.8596 | 1295.868 | 2.287016 | 1168.62 | 1537.658 | 2.27035 | 1036.311 | 1363.567 | 2.004027 | 1053.944 | 1386.769 | 2.281343 | 1116.39 | 1468.934 | 2.053179 | 1060.04 | 1394.79 | 2.018525 | 1090.198 | 1434.471
1.931341 | 885.0359 | 1164.521 | 1.942335 | 976.2396 | 1284.526 | 1.841516 | 948.674 | 1248.255 | 2.044666 | 985.9907 | 1297.356 | 2.290344 | 1169.631 | 1538.988 | 2.27702 | 1037.65 | 1365.328 | 2.007331 | 1055.464 | 1388.768 | 2.284677 | 1117.667 | 1470.615 | 2.056533 | 1061.513 | 1396.728 | 2.02183 | 1091.785 | 1436.559
1.936355 | 886.5823 | 1166.556 | 1.945686 | 977.757 | 1286.522 | 1.844844 | 950.1746 | 1250.23 | 2.048019 | 987.223 | 1298.978 | 2.29535 | 1170.917 | 1540.681 | 2.282006 | 1038.7 | 1366.71 | 2.010673 | 1057.005 | 1390.797 | 2.287998 | 1118.931 | 1472.278 | 2.059838 | 1063.04 | 1398.737 | 2.025171 | 1093.443 | 1438.741
1.941341 | 888.1152 | 1168.573 | 1.949005 | 979.1557 | 1288.363 | 1.848181 | 951.6045 | 1252.111 | 2.051347 | 988.4681 | 1300.616 | 2.300334 | 1172.303 | 1542.504 | 2.287025 | 1040.033 | 1368.464 | 2.014002 | 1058.508 | 1392.773 | 2.291356 | 1120.22 | 1473.974 | 2.063181 | 1064.52 | 1400.684 | 2.028503 | 1095.007 | 1440.798
1.944677 | 889.1484 | 1169.932 | 1.952347 | 980.4496 | 1290.065 | 1.851534 | 953.0665 | 1254.035 | 2.054683 | 989.7442 | 1302.295 | 2.305353 | 1173.557 | 1544.153 | 2.292007 | 1041.275 | 1370.099 | 2.01733 | 1060.079 | 1394.841 | 2.294676 | 1121.597 | 1475.786 | 2.066499 | 1066.063 | 1402.715 | 2.031829 | 1096.492 | 1442.752
1.948005 | 890.2627 | 1171.398 | 1.955679 | 981.9765625 | 1292.074 | 1.854839 | 954.5499 | 1255.987 | 2.058019 | 990.9774 | 1303.918 | 2.310333 | 1175.074 | 1546.15 | 2.297017 | 1042.639 | 1371.893 | 2.020682 | 1061.444 | 1396.636 | 2.298013 | 1122.947 | 1477.561 | 2.069832 | 1067.43 | 1404.513 | 2.035183 | 1098.063 | 1444.82
1.951324 | 891.2903 | 1172.75 | 1.958999 | 983.4498 | 1294.013 | 1.85818 | 955.9622 | 1257.845 | 2.061329 | 992.3048 | 1305.664 | 2.315357 | 1176.471 | 1547.988 | 2.302015 | 1043.962 | 1373.634 | 2.024004 | 1062.976 | 1398.652 | 2.301352 | 1124.22 | 1479.237 | 2.073191 | 1068.917 | 1406.47 | 2.038503 | 1099.653 | 1446.912
1.954681 | 892.3021 | 1174.082 | 1.962355 | 984.9503 | 1295.987 | 1.861493 | 957.4137 | 1259.755 | 2.064681 | 993.5857 | 1307.35 | 2.318673 | 1177.521 | 1549.37 | 2.307002 | 1045.333 | 1375.439 | 2.027345 | 1064.366 | 1400.481 | 2.304667 | 1125.576 | 1481.021 | 2.07651 | 1070.372 | 1408.384 | 2.041842 | 1101.185 | 1448.927
1.958012 | 893.3063 | 1175.403 | 1.965667 | 986.466 | 1297.982 | 1.864828 | 958.9061 | 1261.719 | 2.068012 | 994.8284 | 1308.985 | 2.322018 | 1178.612 | 1550.806 | 2.312027 | 1046.743 | 1377.294 | 2.030679 | 1065.945 | 1402.56 | 2.308025 | 1126.867 | 1482.719 | 2.079858 | 1071.87 | 1410.355 | 2.04518 | 1102.724 | 1450.953
1.963029 | 894.6807 | 1177.211 | 1.96901 | 988.0078125 | 1300.01 | 1.868185 | 960.363 | 1263.635 | 2.071344 | 996.032 | 1310.568 | 2.325333 | 1179.666 | 1552.192 | 2.317008 | 1048.131 | 1379.12 | 2.033995 | 1067.406 | 1404.481 | 2.311342 | 1128.095 | 1484.335 | 2.083187 | 1073.275 | 1412.204 | 2.048497 | 1104.255 | 1452.967
1.96634 | 895.688 | 1178.537 | 1.972346 | 989.3196 | 1301.736 | 1.8715 | 961.7935 | 1265.518 | 2.0747 | 997.178 | 1312.076 | 2.330344 | 1181.138 | 1554.128 | 2.322012 | 1049.542 | 1380.976 | 2.037355 | 1068.892 | 1406.437 | 2.314674 | 1129.358 | 1485.997 | 2.086495 | 1074.728 | 1414.116 | 2.051854 | 1105.817 | 1455.022
1.971348 | 897.1973 | 1180.523 | 1.975666 | 990.7151 | 1303.573 | 1.874851 | 963.2077 | 1267.379 | 2.078006 | 998.3836 | 1313.663 | 2.33367 | 1182.141 | 1555.448 | 2.327006 | 1050.898 | 1382.761 | 2.04067 | 1070.35 | 1408.355 | 2.318018 | 1130.796875 | 1487.890625 | 2.089855 | 1076.184 | 1416.031 | 2.055171 | 1107.298 | 1456.971
1.976325 | 898.5872 | 1182.352 | 1.979022 | 992.0859375 | 1305.376 | 1.878176 | 964.7318 | 1269.384 | 2.081354 | 999.5583 | 1315.208 | 2.337012 | 1183.221 | 1556.869 | 2.332005 | 1052.238 | 1384.524 | 2.04401 | 1071.91 | 1410.407 | 2.321332 | 1132.13 | 1489.645 | 2.093171 | 1077.646 | 1417.955 | 2.058509 | 1108.851 | 1459.015
1.981352 | 899.6949 | 1183.809 | 1.982345 | 993.5046 | 1307.243 | 1.881488 | 966.1711 | 1271.278 | 2.084677 | 1000.846 | 1316.902 | 2.342013 | 1184.727 | 1558.851 | 2.337028 | 1053.737 | 1386.497 | 2.047348 | 1073.184 | 1412.084 | 2.324689 | 1133.483 | 1491.425 | 2.096512 | 1079.133 | 1419.912 | 2.061848 | 1110.341 | 1460.975
1.986348 | 900.787 | 1185.246 | 1.985681 | 994.9658 | 1309.165 | 1.884846 | 967.6786 | 1273.261 | 2.087995 | 1002.126 | 1318.586 | 2.345342 | 1185.825 | 1560.296 | 2.340348 | 1054.741 | 1387.817 | 2.050663 | 1074.661 | 1414.028 | 2.328016 | 1134.874 | 1493.255 | 2.099853 | 1080.63 | 1421.882 | 2.065164 | 1111.991 | 1463.146
1.992993 | 902.0399 | 1186.895 | 1.989013 | 996.3338 | 1310.966 | 1.88816 | 969.1887 | 1275.248 | 2.091348 | 1003.364 | 1320.216 | 2.348681 | 1186.922 | 1561.74 | 2.343677 | 1055.901 | 1389.343 | 2.054018 | 1076.226 | 1416.087 | 2.331344 | 1136.214 | 1495.018 | 2.103179 | 1082.19 | 1423.935 | 2.06852 | 1113.541 | 1465.185
1.998008 | 903.1508 | 1188.356 | 1.992323 | 997.7635 | 1312.847 | 1.89151 | 970.773 | 1277.333 | 2.094673 | 1004.558 | 1321.787 | 2.351987 | 1188.024 | 1563.19 | 2.348663 | 1057.474 | 1391.413 | 2.057346 | 1077.673 | 1417.991 | 2.334683 | 1137.526 | 1496.745 | 2.106527 | 1083.711 | 1425.936 | 2.071847 | 1115.081 | 1467.212
2.004682 | 904.4537 | 1190.071 | 1.995675 | 999.1568 | 1314.68 | 1.894848 | 972.1674 | 1279.168 | 2.098032 | 1005.82 | 1323.447 | 2.355341 | 1189.109 | 1564.617 | 2.351999 | 1058.543 | 1392.819 | 2.060681 | 1079.146 | 1419.93 | 2.337993 | 1138.872 | 1498.515 | 2.109833 | 1085.11 | 1427.776 | 2.075181 | 1116.6 | 1469.21
2.011339 | 905.5125 | 1191.464 | 1.999004 | 1000.505 | 1316.455 | 1.898176 | 973.668 | 1281.142 | 2.101361 | 1007.014 | 1325.019 | 2.358672 | 1190.205 | 1566.06 | 2.357006 | 1060.059 | 1394.815 | 2.064017 | 1080.826 | 1422.139 | 2.341342 | 1140.199 | 1500.261 | 2.113171 | 1086.49 | 1429.592 | 2.078518 | 1118.134 | 1471.229
2.021352 | 906.6617 | 1192.976 | 2.002339 | 1001.849 | 1318.223 | 1.901527 | 975.0637 | 1282.979 | 2.104676 | 1008.216 | 1326.6 | 2.362008 | 1191.215 | 1567.388 | 2.362028 | 1061.552 | 1396.779 | 2.067327 | 1082.281 | 1424.055 | 2.344675 | 1141.515 | 1501.994 | 2.116512 | 1087.897 | 1431.443 | 2.081829 | 1119.673 | 1473.254
2.029683 | 907.8633 | 1194.557 | 2.005695 | 1003.234 | 1320.045 | 1.904834 | 976.3914 | 1284.725 | 2.108016 | 1009.428 | 1328.194 | 2.365364 | 1192.428 | 1568.985 | 2.365348 | 1062.561 | 1398.106 | 2.07068 | 1083.806 | 1426.06 | 2.348005 | 1142.961 | 1503.895 | 2.119829 | 1089.28125 | 1433.265 | 2.085181 | 1121.22 | 1475.29
2.038013 | 908.9265 | 1195.956 | 2.009 | 1004.471 | 1321.673 | 1.908178 | 977.7863 | 1286.561 | 2.111325 | 1010.693 | 1329.86 | 2.368667 | 1193.522 | 1570.423 | 2.370347 | 1063.956 | 1399.942 | 2.074008 | 1085.359 | 1428.104 | 2.351364 | 1144.121 | 1505.423 | 2.123185 | 1090.696 | 1435.126 | 2.088507 | 1122.843 | 1477.425
2.046351 | 910.1223 | 1197.529 | 2.012348 | 1005.86 | 1323.5 | 1.911511 | 979.2667 | 1288.509 | 2.114679 | 1011.916 | 1331.469 | 2.37201 | 1194.604 | 1571.848 | 2.373661 | 1064.973 | 1401.28 | 2.077344 | 1086.84 | 1430.053 | 2.354671 | 1145.402 | 1507.108 | 2.126509 | 1092.167 | 1437.062 | 2.091845 | 1124.34 | 1479.394
2.052996 | 911.2268 | 1198.983 | 2.015664 | 1007.217 | 1325.285 | 1.914831 | 980.6962 | 1290.39 | 2.118022 | 1013.128 | 1333.063 | 2.376985 | 1196.225 | 1573.98 | 2.378684 | 1066.463 | 1403.24 | 2.080698 | 1088.204 | 1431.847 | 2.358015 | 1146.755 | 1508.889 | 2.129839 | 1093.691 | 1439.067 | 2.095197 | 1125.967 | 1481.536
2.061336 | 912.3876 | 1200.51 | 2.018992 | 1008.597 | 1327.101 | 1.91819 | 982.1788 | 1292.34 | 2.121339 | 1014.427 | 1334.772 | 2.380347 | 1197.308 | 1575.406 | 2.383677 | 1067.861 | 1405.08 | 2.084002 | 1089.61 | 1433.698 | 2.361341 | 1148.12 | 1510.684 | 2.133189 | 1095.2 | 1441.053 | 2.098502 | 1127.384 | 1483.4
2.071345 | 913.6238 | 1202.137 | 2.022346 | 1010.042 | 1329.002 | 1.921509 | 983.6654 | 1294.297 | 2.124698 | 1015.673 | 1336.411 | 2.383687 | 1198.365 | 1576.796 | 2.387025 | 1068.878 | 1406.419 | 2.087353 | 1090.999 | 1435.525 | 2.364655 | 1149.373 | 1512.333 | 2.136506 | 1096.635 | 1442.941 | 2.101851 | 1128.909 | 1485.407
2.081342 | 914.6596 | 1203.499 | 2.025663 | 1011.572 | 1331.016 | 1.92484 | 985.1566 | 1296.259 | 2.128007 | 1016.884 | 1338.005 | 2.38701 | 1199.497 | 1578.286 | 2.391996 | 1070.334 | 1408.335 | 2.090673 | 1092.406 | 1437.376 | 2.368012 | 1150.812 | 1514.226 | 2.139858 | 1098.055 | 1444.81 | 2.105174 | 1130.427 | 1487.404
2.0897 | 915.6842 | 1204.848 | 2.029023 | 1012.99 | 1332.881 | 1.928189 | 986.5245 | 1298.059 | 2.131342 | 1018.143 | 1339.661 | 2.390361 | 1200.728 | 1579.905 | 2.395349 | 1071.34 | 1409.658 | 2.093995 | 1093.706 | 1439.086 | 2.371334 | 1152.143 | 1515.977 | 2.143178 | 1099.609 | 1446.854 | 2.108493 | 1132.003 | 1489.478
2.096345 | 916.7475 | 1206.247 | 2.032349 | 1014.437 | 1334.785 | 1.931504 | 987.9216 | 1299.897 | 2.134681 | 1019.333 | 1341.228 | 2.393662 | 1201.959 | 1581.525 | 2.398679 | 1072.393 | 1411.043 | 2.097345 | 1095.23 | 1441.092 | 2.374686 | 1153.492 | 1517.752 | 2.146512 | 1100.959 | 1448.63 | 2.111847 | 1133.48 | 1491.421
2.102989 | 917.9604 | 1207.843 | 2.035669 | 1015.953 | 1336.781 | 1.934854 | 989.2972 | 1301.707 | 2.137996 | 1020.498 | 1342.76 | 2.39701 | 1203.095 | 1583.02 | 2.402003 | 1073.403 | 1412.372 | 2.100672 | 1096.746 | 1443.086 | 2.378023 | 1154.8 | 1519.474 | 2.149855 | 1102.289 | 1450.381 | 2.115171 | 1135.04 | 1493.473
2.108021 | 919.0323 | 1209.253 | 2.039005 | 1017.327 | 1338.588 | 1.938172 | 990.6388 | 1303.472 | 2.141351 | 1021.797 | 1344.469 | 2.400345 | 1204.152 | 1584.41 | 2.407017 | 1074.869 | 1414.301 | 2.104029 | 1098.265 | 1445.085 | 2.381337 | 1156.094 | 1521.177 | 2.153176 | 1103.73 | 1452.276 | 2.118527 | 1136.546 | 1495.455
2.113008 | 920.1483 | 1210.721 | 2.042316 | 1018.695 | 1340.388 | 1.941504 | 991.9483 | 1305.195 | 2.144677 | 1023.035 | 1346.098 | 2.403667 | 1205.248 | 1585.853 | 2.412023 | 1076.235 | 1416.099 | 2.107358 | 1099.675 | 1446.94 | 2.384677 | 1157.277 | 1522.733 | 2.156535 | 1105.193 | 1454.201 | 2.121858 | 1138.001 | 1497.37
2.118014 | 921.5162 | 1212.521 | 2.045677 | 1020.113 | 1342.254 | 1.944846 | 993.37 | 1307.066 | 2.148014 | 1024.279 | 1347.735 | 2.407017 | 1206.267 | 1587.193 | 2.416996 | 1077.687 | 1418.009 | 2.110674 | 1101.31 | 1449.092 | 2.387988 | 1158.625 | 1524.507 | 2.159857 | 1106.559 | 1455.998 | 2.125174 | 1139.492 | 1499.332
2.123014 | 922.6487 | 1214.012 | 2.049018 | 1021.586 | 1344.192 | 1.948166 | 994.7612 | 1308.896 | 2.151354 | 1025.59 | 1349.46 | 2.412009 | 1207.771 | 1589.173 | 2.422013 | 1079.125 | 1419.901 | 2.114012 | 1102.672 | 1450.885 | 2.39134 | 1159.851 | 1526.12 | 2.163182 | 1107.988 | 1457.879 | 2.128511 | 1141.042 | 1501.371
2.127996 | 923.9108 | 1215.672 | 2.052341 | 1023.074 | 1346.15 | 1.951529 | 996.1985 | 1310.788 | 2.154666 | 1026.856 | 1351.126 | 2.415357 | 1208.961 | 1590.738 | 2.425329 | 1080.127 | 1421.219 | 2.117321 | 1104.177 | 1452.865 | 2.394689 | 1161.161 | 1527.843 | 2.166524 | 1109.397 | 1459.733 | 2.131822 | 1142.498 | 1503.287
2.133015 | 925.0779 | 1217.208 | 2.055693 | 1024.642 | 1348.213 | 1.95485 | 997.7838 | 1312.873 | 2.158017 | 1028.028 | 1352.669 | 2.418664 | 1210.085 | 1592.217 | 2.430353 | 1081.435 | 1422.941 | 2.120677 | 1105.506 | 1454.613 | 2.398008 | 1162.382 | 1529.45 | 2.169829 | 1110.825 | 1461.612 | 2.135175 | 1144 | 1505.263
2.138007 | 926.1911 | 1218.673 | 2.058991 | 1026.18 | 1350.237 | 1.958172 | 999.2073 | 1314.746 | 2.161337 | 1029.267 | 1354.299 | 2.422003 | 1211.289 | 1593.801 | 2.435333 | 1082.82 | 1424.764 | 2.12402 | 1107.101 | 1456.711 | 2.401361 | 1163.62 | 1531.079 | 2.173176 | 1112.184 | 1463.4 | 2.138518 | 1145.576 | 1507.337
2.143013 | 927.459 | 1220.341 | 2.062341 | 1027.685 | 1352.217 | 1.961516 | 1000.711 | 1316.725 | 2.164674 | 1030.432 | 1355.831 | 2.425338 | 1212.54 | 1595.448 | 2.440354 | 1084.25 | 1426.645 | 2.127336 | 1108.545 | 1458.612 | 2.40467 | 1164.828 | 1532.669 | 2.176515 | 1113.37 | 1464.961 | 2.141837 | 1147.09 | 1509.33
2.14801 | 928.783 | 1222.083 | 2.065678 | 1029.123 | 1354.109 | 1.964824 | 1002.262 | 1318.766 | 2.168021 | 1031.55 | 1357.303 | 2.428658 | 1213.692 | 1596.963 | 2.44535 | 1085.599 | 1428.42 | 2.130693 | 1110.149 | 1460.722 | 2.408005 | 1166.064 | 1534.295 | 2.179843 | 1114.463 | 1466.398 | 2.145194 | 1148.619 | 1511.34
2.152992 | 930.1592 | 1223.894 | 2.068999 | 1030.433 | 1355.833 | 1.968176 | 1003.69 | 1320.644 | 2.171332 | 1032.652 | 1358.752 | 2.432017 | 1214.836 | 1598.468 | 2.450342 | 1087.004 | 1430.268 | 2.134 | 1111.565 | 1462.586 | 2.411351 | 1167.295 | 1535.914 | 2.183198 | 1115.545 | 1467.822 | 2.148501 | 1150.261 | 1513.501
2.158019 | 931.6252 | 1225.823 | 2.072351 | 1031.822 | 1357.661 | 1.971518 | 1004.976 | 1322.337 | 2.174682 | 1033.855 | 1360.335 | 2.435338 | 1215.969 | 1599.959 | 2.455356 | 1088.331 | 1432.015 | 2.137342 | 1113.077 | 1464.574 | 2.414665 | 1168.615 | 1537.651 | 2.188171 | 1116.963 | 1469.688 | 2.151841 | 1151.888 | 1515.642
2.162995 | 932.9932 | 1227.623 | 2.075674 | 1033.312 | 1359.621 | 1.974845 | 1006.346 | 1324.139 | 2.178012 | 1035.011 | 1361.857 | 2.438671 | 1217.023 | 1601.346 | 2.460342 | 1089.644 | 1433.742 | 2.140677 | 1114.438 | 1466.365 | 2.418016 | 1169.890625 | 1539.33 | 2.193173 | 1118.615 | 1471.861 | 2.155178 | 1153.409 | 1517.644
2.168018 | 934.3542 | 1229.413 | 2.079018 | 1034.77 | 1361.54 | 1.978197 | 1007.697 | 1325.917 | 2.181342 | 1036.301 | 1363.554 | 2.442019 | 1218.084 | 1602.742 | 2.465369 | 1091.13 | 1435.697 | 2.143997 | 1115.927 | 1468.325 | 2.421345 | 1171.12 | 1540.948 | 2.196495 | 1119.712 | 1473.305 | 2.158494 | 1154.997 | 1519.732
2.173014 | 935.6636 | 1231.136 | 2.082344 | 1036.276 | 1363.521 | 1.981502 | 1008.971 | 1327.594 | 2.18469 | 1037.599 | 1365.261 | 2.445336 | 1219.252 | 1604.279 | 2.470347 | 1092.582 | 1437.608 | 2.147349 | 1117.226 | 1470.034 | 2.424683 | 1172.39 | 1542.619 | 2.199857 | 1120.855 | 1474.809 | 2.161846 | 1156.503 | 1521.714
2.178005 | 937.0438 | 1232.952 | 2.085656 | 1037.735 | 1365.44 | 1.984849 | 1010.248 | 1329.273 | 2.188 | 1038.994 | 1367.097 | 2.448688 | 1220.287 | 1605.641 | 2.475339 | 1094.03 | 1439.513 | 2.150672 | 1118.636 | 1471.889 | 2.428019 | 1173.463 | 1544.03 | 2.203177 | 1121.977 | 1476.285 | 2.165174 | 1158.061 | 1523.765
2.183014 | 938.5587 | 1234.946 | 2.089011 | 1039.118 | 1367.261 | 1.98817 | 1011.733 | 1331.227 | 2.191346 | 1040.261 | 1368.765 | 2.452008 | 1221.578 | 1607.339 | 2.480342 | 1095.464 | 1441.4 | 2.154014 | 1120.06 | 1473.763 | 2.431326 | 1174.633 | 1545.569 | 2.206526 | 1123.066 | 1477.719 | 2.168512 | 1159.511 | 1525.673
2.188003 | 939.9655 | 1236.797 | 2.092325 | 1040.448 | 1369.01 | 1.991496 | 1013.249 | 1333.222 | 2.194679 | 1041.526 | 1370.429 | 2.455344 | 1222.751 | 1608.884 | 2.485338 | 1096.9 | 1443.289 | 2.157351 | 1121.5 | 1475.657 | 2.434675 | 1175.946 | 1547.298 | 2.20986 | 1124.181 | 1479.186 | 2.171852 | 1161.102 | 1527.766
2.193027 | 941.3766 | 1238.653 | 2.09567 | 1041.901 | 1370.923 | 1.994857 | 1014.725 | 1335.165 | 2.198012 | 1042.627 | 1371.878 | 2.458686 | 1223.877 | 1610.365 | 2.490365 | 1098.374 | 1445.229 | 2.160665 | 1122.803 | 1477.372 | 2.438002 | 1177.186 | 1548.929 | 2.21317 | 1125.356 | 1480.731 | 2.175165 | 1162.607 | 1529.746
2.198006 | 942.7953 | 1240.52 | 2.099015 | 1043.229 | 1372.669 | 1.998173 | 1016.102 | 1336.977 | 2.201365 | 1043.837 | 1373.47 | 2.462006 | 1225.011 | 1611.857 | 2.493668 | 1099.44 | 1446.632 | 2.164014 | 1124.226 | 1479.244 | 2.441333 | 1178.295 | 1550.389 | 2.216518 | 1126.589 | 1482.354 | 2.178515 | 1164.181 | 1531.817
2.202999 | 944.1339 | 1242.281 | 2.102329 | 1044.639 | 1374.525 | 2.001523 | 1017.541 | 1338.87 | 2.204674 | 1044.875 | 1374.835 | 2.465365 | 1226.328 | 1613.589 | 2.497019 | 1100.484375 | 1448.006 | 2.167332 | 1125.654 | 1481.123 | 2.444686 | 1179.523 | 1552.004 | 2.219835 | 1127.773 | 1483.912 | 2.181832 | 1165.715 | 1533.836
2.206331 | 945.1417 | 1243.608 | 2.105683 | 1046.163 | 1376.53 | 2.004851 | 1018.91 | 1340.671 | 2.208014 | 1046.1 | 1376.447 | 2.468687 | 1227.4 | 1615 | 2.500335 | 1101.587 | 1449.456 | 2.170672 | 1127.061 | 1482.975 | 2.447999 | 1180.763 | 1553.635 | 2.223181 | 1129.013 | 1485.543 | 2.18517 | 1167.248 | 1535.852
2.21134 | 946.5744 | 1245.493 | 2.109007 | 1047.564 | 1378.374 | 2.00816 | 1020.296 | 1342.495 | 2.211342 | 1047.289 | 1378.012 | 2.47201 | 1228.602 | 1616.581 | 2.505347 | 1103.091 | 1451.436 | 2.174017 | 1128.502 | 1484.871 | 2.451346 | 1181.951 | 1555.198 | 2.226521 | 1130.257 | 1487.18 | 2.188518 | 1168.736 | 1537.81
2.214672 | 947.5852 | 1246.823 | 2.112345 | 1048.999 | 1380.261 | 2.01151 | 1021.674 | 1344.308 | 2.214659 | 1048.563 | 1379.689 | 2.475353 | 1229.888 | 1618.273 | 2.508685 | 1104.141 | 1452.817 | 2.177332 | 1129.896 | 1486.706 | 2.454681 | 1183.114 | 1556.729 | 2.229841 | 1131.49 | 1488.802 | 2.191831 | 1170.207 | 1539.747
2.219677 | 948.9573 | 1248.628 | 2.115686 | 1050.489 | 1382.223 | 2.014827 | 1023.06 | 1346.131 | 2.218016 | 1049.686 | 1381.165 | 2.478657 | 1231.098 | 1619.866 | 2.512014 | 1105.264 | 1454.294 | 2.180681 | 1131.369 | 1488.644 | 2.458007 | 1184.599 | 1558.683 | 2.233191 | 1132.678 | 1490.366 | 2.195181 | 1171.666 | 1541.665
2.224679 | 950.3646 | 1250.48 | 2.118999 | 1051.936 | 1384.126 | 2.018177 | 1024.451 | 1347.962 | 2.221336 | 1050.833 | 1382.675 | 2.482004 | 1232.143 | 1621.241 | 2.517023 | 1106.703 | 1456.188 | 2.184008 | 1132.773 | 1490.491 | 2.461357 | 1185.917 | 1560.417 | 2.236503 | 1133.964 | 1492.058 | 2.198512 | 1173.102 | 1543.555
2.229653 | 951.6201 | 1252.132 | 2.122351 | 1053.365 | 1386.007 | 2.021515 | 1025.875 | 1349.835 | 2.224682 | 1052.019 | 1384.236 | 2.485347 | 1233.225 | 1622.664 | 2.520336 | 1107.783 | 1457.609 | 2.18734 | 1134.097 | 1492.233 | 2.464669 | 1187.153 | 1562.043 | 2.239839 | 1135.264 | 1493.768 | 2.20184 | 1174.589 | 1545.512
2.234685 | 953.0917 | 1254.068 | 2.125676 | 1054.842 | 1387.95 | 2.024836 | 1027.228 | 1351.616 | 2.228023 | 1053.172 | 1385.753 | 2.488672 | 1234.374 | 1624.176 | 2.523682 | 1108.827 | 1458.983 | 2.190688 | 1135.469 | 1494.039 | 2.468018 | 1188.468 | 1563.774 | 2.243184 | 1136.555 | 1495.467 | 2.205185 | 1176.049 | 1547.433
2.239675 | 954.4484 | 1255.853 | 2.129014 | 1056.169 | 1389.696 | 2.028189 | 1028.429 | 1353.196 | 2.231333 | 1054.321 | 1387.265 | 2.492026 | 1235.413 | 1625.544 | 2.527 | 1109.848 | 1460.326 | 2.193999 | 1136.882 | 1495.897 | 2.471349 | 1189.732 | 1565.437 | 2.246493 | 1137.837 | 1497.154 | 2.208498 | 1177.602 | 1549.477
2.244686 | 955.9437 | 1257.821 | 2.132365 | 1057.415 | 1391.335 | 2.0315 | 1029.733 | 1354.912 | 2.234681 | 1055.58 | 1388.921 | 2.495334 | 1236.417 | 1626.865 | 2.532022 | 1111.325 | 1462.269 | 2.197346 | 1138.187 | 1497.614 | 2.474678 | 1190.81 | 1566.855 | 2.249846 | 1139.175 | 1498.915 | 2.211844 | 1179.095 | 1551.44
2.249677 | 957.399 | 1259.736 | 2.135674 | 1058.727 | 1393.062 | 2.034844 | 1031.092 | 1356.7 | 2.237994 | 1056.921 | 1390.686 | 2.49868 | 1237.64 | 1628.474 | 2.535343 | 1112.368 | 1463.643 | 2.200675 | 1139.628 | 1499.51 | 2.478036 | 1191.977 | 1568.391 | 2.253168 | 1140.448 | 1500.589 | 2.215175 | 1180.61 | 1553.434
2.254661 | 958.8618 | 1261.66 | 2.13902 | 1060.037 | 1394.786 | 2.03819 | 1032.427 | 1358.457 | 2.241342 | 1058.069 | 1392.196 | 2.502 | 1238.81 | 1630.013 | 2.538683 | 1113.398 | 1464.997 | 2.204011 | 1141.08 | 1501.421 | 2.481345 | 1193.178 | 1569.971 | 2.2565 | 1141.844 | 1502.426 | 2.218509 | 1182.319 | 1555.683
2.259688 | 960.3521 | 1263.621 | 2.142338 | 1061.375 | 1396.546 | 2.041498 | 1033.741 | 1360.186 | 2.244686 | 1059.222 | 1393.713 | 2.505327 | 1239.863 | 1631.399 | 2.542016 | 1114.484 | 1466.427 | 2.207361 | 1142.414 | 1503.177 | 2.484684 | 1194.332 | 1571.489 | 2.259854 | 1143.029 | 1503.986 | 2.221859 | 1183.85 | 1557.697
2.263006 | 961.408 | 1265.011 | 2.145658 | 1062.746 | 1398.351 | 2.044851 | 1035.126 | 1362.007 | 2.248007 | 1060.494 | 1395.387 | 2.508689 | 1241.017 | 1632.917 | 2.545327 | 1115.687 | 1468.009 | 2.210669 | 1143.83 | 1505.039 | 2.488014 | 1195.554 | 1573.098 | 2.263173 | 1144.365 | 1505.743 | 2.22517 | 1185.3 | 1559.605
2.266347 | 962.4164 | 1266.337 | 2.149013 | 1064.224 | 1400.295 | 2.048171 | 1036.486 | 1363.798 | 2.251364 | 1061.713 | 1396.991 | 2.512006 | 1242.228 | 1634.51 | 2.548682 | 1116.79 | 1469.461 | 2.214015 | 1145.134 | 1506.756 | 2.491324 | 1196.815 | 1574.757 | 2.266521 | 1145.735 | 1507.547 | 2.228511 | 1186.859 | 1561.657
2.26968 | 963.5103 | 1267.777 | 2.152338 | 1065.714 | 1402.255 | 2.051507 | 1037.896 | 1365.652 | 2.254679 | 1062.869 | 1398.512 | 2.515359 | 1243.377 | 1636.022 | 2.552 | 1117.857 | 1470.864 | 2.217338 | 1146.461 | 1508.502 | 2.49468 | 1198.104 | 1576.452 | 2.269844 | 1147.038 | 1509.261 | 2.231839 | 1188.439 | 1563.736
2.274681 | 964.7309 | 1269.383 | 2.155686 | 1067.084 | 1404.059 | 2.054855 | 1039.229 | 1367.406 | 2.258008 | 1064.152 | 1400.2 | 2.518688 | 1244.411 | 1637.383 | 2.555339 | 1118.923 | 1472.267 | 2.220661 | 1147.861 | 1510.344 | 2.498007 | 1199.352 | 1578.094 | 2.273174 | 1148.152 | 1510.726 | 2.235157 | 1189.747 | 1565.457
2.27967 | 966.0507 | 1271.119 | 2.159017 | 1068.493 | 1405.911 | 2.058175 | 1040.597 | 1369.207 | 2.261348 | 1065.426 | 1401.876 | 2.521999 | 1245.51 | 1638.829 | 2.56033 | 1120.344 | 1474.137 | 2.224012 | 1149.318 | 1512.26 | 2.501349 | 1200.494 | 1579.597 | 2.276523 | 1149.45 | 1512.435 | 2.238512 | 1191.254 | 1567.439
2.284684 | 967.3414 | 1272.818 | 2.162333 | 1069.883 | 1407.741 | 2.061521 | 1041.938 | 1370.971 | 2.264663 | 1066.63 | 1403.46 | 2.525349 | 1246.668 | 1640.353 | 2.565347 | 1121.646 | 1475.849 | 2.227336 | 1150.676 | 1514.048 | 2.504688 | 1201.7 | 1581.185 | 2.279843 | 1150.723 | 1514.11 | 2.241837 | 1192.772 | 1569.436
2.289665 | 968.783 | 1274.715 | 2.165679 | 1071.223 | 1409.503 | 2.064839 | 1043.317 | 1372.786 | 2.268019 | 1067.894 | 1405.123 | 2.530333 | 1248.084 | 1642.216 | 2.570337 | 1123.042 | 1477.687 | 2.230681 | 1152.192 | 1516.043 | 2.508002 | 1202.79 | 1582.619 | 2.283198 | 1151.869 | 1515.617 | 2.24518 | 1194.197 | 1571.311
2.293024 | 969.7874 | 1276.036 | 2.168987 | 1072.63 | 1411.355 | 2.06817 | 1044.631 | 1374.514 | 2.271347 | 1069.112 | 1406.726 | 2.535355 | 1249.565 | 1644.164 | 2.573688 | 1124.179 | 1479.183 | 2.234021 | 1153.621 | 1517.922 | 2.51135 | 1203.955 | 1584.151 | 2.286532 | 1153.088 | 1517.221 | 2.248522 | 1195.639 | 1573.209
2.298006 | 971.2385 | 1277.945 | 2.172341 | 1074.078 | 1413.261 | 2.071517 | 1045.925 | 1376.217 | 2.274675 | 1070.282 | 1408.265 | 2.538671 | 1250.633 | 1645.569 | 2.577006 | 1125.229 | 1480.564 | 2.237333 | 1155.038 | 1519.787 | 2.514659 | 1205.161 | 1585.738 | 2.289845 | 1154.183 | 1518.662 | 2.251832 | 1197.218 | 1575.287
2.301352 | 972.3551 | 1279.415 | 2.175684 | 1075.393 | 1414.991 | 2.074836 | 1047.269 | 1377.986 | 2.278022 | 1071.53 | 1409.907 | 2.543683 | 1252.067 | 1647.456 | 2.580342 | 1126.254 | 1481.913 | 2.240677 | 1156.301 | 1521.449 | 2.518005 | 1206.362 | 1587.318 | 2.293199 | 1155.388 | 1520.247 | 2.25518 | 1198.712 | 1577.252
2.304666 | 973.4036 | 1280.794 | 2.179008 | 1076.805 | 1416.849 | 2.078189 | 1048.698 | 1379.865 | 2.281333 | 1072.809 | 1411.59 | 2.54699 | 1253.181 | 1648.923 | 2.583689 | 1127.346 | 1483.35 | 2.243989 | 1157.644 | 1523.216 | 2.521355 | 1207.571 | 1588.909 | 2.2965 | 1156.452 | 1521.648 | 2.25849 | 1200.257 | 1579.285
2.308 | 974.4389 | 1282.156 | 2.182364 | 1078.296 | 1418.811 | 2.08152 | 1050.074 | 1381.677 | 2.28469 | 1073.979 | 1413.131 | 2.550346 | 1254.325 | 1650.427 | 2.58701 | 1128.463 | 1484.82 | 2.247341 | 1158.907 | 1524.878 | 2.524674 | 1208.765 | 1590.48 | 2.299841 | 1157.537 | 1523.075 | 2.261839 | 1201.824 | 1581.348
2.313005 | 975.9197 | 1284.105 | 2.185671 | 1079.609 | 1420.538 | 2.084839 | 1051.392 | 1383.411 | 2.288013 | 1075.351 | 1414.935 | 2.555325 | 1255.749 | 1652.301 | 2.592039 | 1129.911 | 1486.725 | 2.250684 | 1160.126 | 1526.481 | 2.528031 | 1209.942 | 1592.028 | 2.303181 | 1158.691 | 1524.594 | 2.265182 | 1203.294 | 1583.282
2.31634 | 976.9305 | 1285.435 | 2.189007 | 1080.913 | 1422.254 | 2.088189 | 1052.622 | 1385.028 | 2.29134 | 1076.55 | 1416.513 | 2.558678 | 1256.835 | 1653.731 | 2.595343 | 1131.027 | 1488.194 | 2.254005 | 1161.232 | 1527.937 | 2.531345 | 1211.08 | 1593.527 | 2.306509 | 1159.892 | 1526.173 | 2.268504 | 1204.777 | 1585.233
2.32135 | 978.2456 | 1287.165 | 2.192341 | 1082.339 | 1424.131 | 2.091496 | 1053.932 | 1386.753 | 2.294687 | 1077.747 | 1418.088 | 2.561997 | 1257.889 | 1655.117 | 2.598693 | 1132.12 | 1489.631 | 2.25736 | 1162.493 | 1529.595 | 2.534673 | 1212.306 | 1595.139 | 2.309868 | 1160.955 | 1527.573 | 2.271862 | 1206.222 | 1587.134
2.326349 | 979.7699 | 1289.171 | 2.195662 | 1083.72 | 1425.947 | 2.094837 | 1055.245 | 1388.48 | 2.298002 | 1078.877 | 1419.575 | 2.567012 | 1259.323 | 1657.004 | 2.603665 | 1133.59 | 1491.565 | 2.260675 | 1163.612 | 1531.068 | 2.538014 | 1213.467 | 1596.667 | 2.313176 | 1162.021 | 1528.974 | 2.275177 | 1207.717 | 1589.102
2.331319 | 981.1206 | 1290.948 | 2.199019 | 1085.06 | 1427.711 | 2.098177 | 1056.535 | 1390.177 | 2.301354 | 1080.164 | 1421.268 | 2.570342 | 1260.42 | 1658.447 | 2.607008 | 1134.809 | 1493.17 | 2.264009 | 1164.623 | 1532.399 | 2.54133 | 1214.723 | 1598.319 | 2.31651 | 1163.046 | 1530.323 | 2.278506 | 1209.306 | 1591.192
2.334674 | 982.2452 | 1292.428 | 2.202343 | 1086.47 | 1429.566 | 2.101512 | 1057.885 | 1391.954 | 2.304687 | 1081.3 | 1422.763 | 2.573673 | 1261.525 | 1659.901 | 2.610345 | 1135.935 | 1494.651 | 2.267345 | 1165.645 | 1533.743 | 2.544684 | 1215.965 | 1599.953 | 2.321488 | 1164.121 | 1531.738 | 2.281846 | 1210.805 | 1593.165
2.338008 | 983.4101 | 1293.961 | 2.205677 | 1087.838 | 1431.366 | 2.104869 | 1059.4 | 1393.948 | 2.30801 | 1082.552 | 1424.411 | 2.577021 | 1262.568 | 1661.273 | 2.613677 | 1136.976 | 1496.021 | 2.270664 | 1166.716 | 1535.152 | 2.548016 | 1217.146 | 1601.507 | 2.328184 | 1160.917 | 1527.522 | 2.285164 | 1212.214 | 1595.018
2.343021 | 984.8638 | 1295.873 | 2.209017 | 1089.299 | 1433.288 | 2.10818 | 1060.721 | 1395.686 | 2.311354 | 1083.834 | 1426.097 | 2.580331 | 1263.693 | 1662.754 | 2.617035 | 1138.21 | 1497.645 | 2.27402 | 1167.746 | 1536.508 | 2.551342 | 1218.306 | 1603.034 | 2.329843 | 1157.46 | 1522.974 | 2.288518 | 1213.649 | 1596.906
2.346351 | 985.9246 | 1297.269 | 2.212322 | 1090.54 | 1434.921 | 2.111516 | 1061.98 | 1397.342 | 2.314664 | 1085.1 | 1427.763 | 2.583683 | 1264.715 | 1664.098 | 2.62034 | 1139.371 | 1499.172 | 2.277343 | 1168.829 | 1537.933 | 2.554688 | 1219.509 | 1604.618 | 2.331504 | 1153.818 | 1518.181 | 2.291843 | 1215.141 | 1598.87
2.349668 | 986.9524 | 1298.622 | 2.21568 | 1091.874 | 1436.677 | 2.114838 | 1063.289 | 1399.064 | 2.318007 | 1086.221 | 1429.239 | 2.587014 | 1265.781 | 1665.501 | 2.625342 | 1140.852 | 1501.121 | 2.280674 | 1169.964 | 1539.427 | 2.557993 | 1220.677 | 1606.155 | 2.333179 | 1149.941 | 1513.08 | 2.295173 | 1216.573 | 1600.753
2.354664 | 988.1393 | 1300.183 | 2.218998 | 1093.115 | 1438.309 | 2.11816 | 1064.594 | 1400.781 | 2.321343 | 1087.379 | 1430.761 | 2.590347 | 1266.915 | 1666.993 | 2.62865 | 1142.012 | 1502.647 | 2.284018 | 1171.026 | 1540.823 | 2.561343 | 1221.881 | 1607.738 | 2.334862 | 1146.104 | 1508.032 | 2.298519 | 1218.068 | 1602.72
2.359676 | 989.4559 | 1301.916 | 2.222334 | 1094.55 | 1440.198 | 2.121521 | 1065.843 | 1402.425 | 2.32467 | 1088.56 | 1432.316 | 2.593701 | 1267.997 | 1668.417 | 2.632005 | 1143.061 | 1504.028 | 2.287332 | 1172.154 | 1542.308 | 2.564674 | 1223.119 | 1609.366 | 2.336529 | 1142.189 | 1502.88 | 2.301833 | 1219.552 | 1604.674
2.363021 | 990.4629 | 1303.241 | 2.225677 | 1095.823 | 1441.872 | 2.124844 | 1067.135 | 1404.124 | 2.32803 | 1089.836 | 1433.994 | 2.597009 | 1269.162 | 1669.95 | 2.635348 | 1144.074 | 1505.36 | 2.290689 | 1173.217 | 1543.707 | 2.567996 | 1224.365 | 1611.006 | 2.338177 | 1138.317 | 1497.786 | 2.305187 | 1221.139 | 1606.761
2.368019 | 991.8663 | 1305.087 | 2.228989 | 1097.283 | 1443.794 | 2.128181 | 1068.484 | 1405.9 | 2.331344 | 1091.099 | 1435.656 | 2.600358 | 1270.308 | 1671.458 | 2.638668 | 1145.222 | 1506.871 | 2.294008 | 1174.319 | 1545.157 | 2.571347 | 1225.552 | 1612.568 | 2.339835 | 1134.425 | 1492.664 | 2.308507 | 1222.527 | 1608.588
2.372997 | 993.4199 | 1307.131 | 2.232342 | 1098.559 | 1445.472 | 2.131525 | 1069.878 | 1407.734 | 2.334681 | 1092.39 | 1437.356 | 2.603683 | 1271.418 | 1672.918 | 2.642028 | 1146.4 | 1508.421 | 2.297337 | 1175.542 | 1546.765 | 2.574661 | 1226.843 | 1614.267 | 2.341511 | 1130.746 | 1487.823 | 2.311837 | 1223.856 | 1610.337
2.378018 | 994.9012 | 1309.081 | 2.235677 | 1100.088 | 1447.484 | 2.134831 | 1071.049 | 1409.275 | 2.338012 | 1093.695 | 1439.073 | 2.606994 | 1272.481 | 1674.317 | 2.645338 | 1147.452 | 1509.805 | 2.300686 | 1176.782 | 1548.397 | 2.578006 | 1227.94 | 1615.71 | 2.343187 | 1127.825 | 1483.981 | 2.315185 | 1225.348 | 1612.301
2.382997 | 996.3671 | 1311.009 | 2.239005 | 1101.358 | 1449.156 | 2.138182 | 1072.257 | 1410.865 | 2.341322 | 1094.968 | 1440.747 | 2.61201 | 1273.96 | 1676.263 | 2.648679 | 1148.481 | 1511.16 | 2.304001 | 1177.949 | 1549.933 | 2.581347 | 1229.02 | 1617.131 | 2.344853 | 1126.668 | 1482.458 | 2.318499 | 1226.814 | 1614.229
2.388018 | 997.7924 | 1312.885 | 2.242352 | 1102.678 | 1450.893 | 2.1415 | 1073.484 | 1412.479 | 2.344679 | 1096.129 | 1442.275 | 2.615339 | 1275.094 | 1677.756 | 2.652015 | 1149.647 | 1512.693 | 2.307352 | 1179.181 | 1551.554 | 2.584671 | 1230.127 | 1618.589 | 2.354854 | 1126.912 | 1482.779 | 2.321852 | 1228.283 | 1616.162
2.393019 | 999.2978 | 1314.866 | 2.245665 | 1104.001 | 1452.633 | 2.144844 | 1074.719 | 1414.104 | 2.348006 | 1097.301 | 1443.817 | 2.618698 | 1276.21 | 1679.223 | 2.655335 | 1150.701 | 1514.08 | 2.310683 | 1180.36 | 1553.105 | 2.588022 | 1231.243 | 1620.056 | 2.361529 | 1128.351 | 1484.672 | 2.325185 | 1229.698 | 1618.024
2.397996 | 1000.749 | 1316.774 | 2.249014 | 1105.414 | 1454.492 | 2.148182 | 1075.999 | 1415.788 | 2.35135 | 1098.519 | 1445.419 | 2.622005 | 1277.404 | 1680.795 | 2.658692 | 1151.745 | 1515.454 | 2.314008 | 1181.519 | 1554.63 | 2.592999 | 1232.718 | 1621.998 | 2.36651 | 1129.669 | 1486.407 | 2.328507 | 1231.247 | 1620.062
2.40301 | 1002.136 | 1318.6 | 2.252347 | 1106.649 | 1456.117 | 2.151504 | 1077.469 | 1417.723 | 2.354694 | 1099.7 | 1446.973 | 2.625342 | 1278.579 | 1682.341 | 2.662015 | 1152.953 | 1517.043 | 2.31735 | 1182.72 | 1556.21 | 2.596354 | 1233.928 | 1623.59 | 2.371512 | 1131.009 | 1488.17 | 2.331849 | 1232.695 | 1621.967
2.40633 | 1003.232 | 1320.042 | 2.255679 | 1108 | 1457.895 | 2.154855 | 1078.798 | 1419.472 | 2.358003 | 1100.953 | 1448.623 | 2.628664 | 1279.74 | 1683.868 | 2.665355 | 1154.145 | 1518.611 | 2.320659 | 1183.991 | 1557.883 | 2.599678 | 1235.034 | 1625.044 | 2.374841 | 1132.019 | 1489.498 | 2.335159 | 1234.095 | 1623.81
2.411351 | 1004.664 | 1321.927 | 2.259034 | 1109.358 | 1459.682 | 2.158175 | 1080.153 | 1421.254 | 2.361345 | 1102.12 | 1450.157 | 2.631985 | 1280.864 | 1685.347 | 2.668692 | 1155.223 | 1520.03 | 2.324006 | 1185.263 | 1559.556 | 2.60302 | 1236.168 | 1626.536 | 2.379847 | 1133.453 | 1491.385 | 2.338505 | 1235.52 | 1625.684
2.414676 | 1005.721 | 1323.318 | 2.262344 | 1110.709 | 1461.459 | 2.161506 | 1081.494 | 1423.018 | 2.364656 | 1103.257 | 1451.654 | 2.635345 | 1282.064 | 1686.927 | 2.672004 | 1156.441 | 1521.633 | 2.32734 | 1186.557 | 1561.26 | 2.606366 | 1237.318 | 1628.05 | 2.383163 | 1134.597 | 1492.89 | 2.34184 | 1237.001 | 1627.633
2.419682 | 1007.178 | 1325.235 | 2.265687 | 1112.105 | 1463.296 | 2.164848 | 1082.698 | 1424.603 | 2.368003 | 1104.379 | 1453.13 | 2.638672 | 1283.135 | 1688.336 | 2.675353 | 1157.582 | 1523.135 | 2.330667 | 1187.802 | 1562.897 | 2.609675 | 1238.504 | 1629.61 | 2.386518 | 1135.811 | 1494.488 | 2.345166 | 1238.412 | 1629.489
2.423011 | 1008.192 | 1326.568 | 2.269016 | 1113.433 | 1465.043 | 2.168162 | 1083.908 | 1426.195 | 2.371358 | 1105.601 | 1454.738 | 2.64201 | 1284.258 | 1689.813 | 2.680332 | 1159.072 | 1525.095 | 2.334029 | 1189.106 | 1564.613 | 2.613028 | 1239.542 | 1630.976 | 2.389833 | 1136.982 | 1496.029 | 2.348527 | 1240.014 | 1631.597
2.428021 | 1009.664 | 1328.505 | 2.272327 | 1114.736 | 1466.758 | 2.171518 | 1085.247 | 1427.956 | 2.374676 | 1106.778 | 1456.287 | 2.645357 | 1285.477 | 1691.417 | 2.683687 | 1160.195 | 1526.572 | 2.337338 | 1190.313 | 1566.201 | 2.616339 | 1240.627 | 1632.404 | 2.393185 | 1138.116 | 1497.521 | 2.351838 | 1241.598 | 1633.681
2.433001 | 1010.997 | 1330.259 | 2.275676 | 1116.049 | 1468.485 | 2.174846 | 1086.492 | 1429.595 | 2.378028 | 1108.104 | 1458.032 | 2.65034 | 1287.014 | 1693.439 | 2.687006 | 1161.198 | 1527.892 | 2.34068 | 1191.494 | 1567.755 | 2.619668 | 1241.734375 | 1633.861 | 2.396516 | 1139.405 | 1499.217 | 2.355179 | 1243.077 | 1635.628
2.438017 | 1012.397 | 1332.102 | 2.279004 | 1117.324 | 1470.164 | 2.178165 | 1087.67 | 1431.144 | 2.381341 | 1109.511 | 1459.884 | 2.653683 | 1288.038 | 1694.787 | 2.69033 | 1162.214 | 1529.229 | 2.34401 | 1192.699 | 1569.341 | 2.623013 | 1242.821 | 1635.291 | 2.399832 | 1140.537 | 1500.706 | 2.35851 | 1244.616 | 1637.653
2.443015 | 1013.895 | 1334.072 | 2.282357 | 1118.663 | 1471.925 | 2.181522 | 1088.879 | 1432.735 | 2.384668 | 1110.799 | 1461.578 | 2.656999 | 1289.075 | 1696.152 | 2.693685 | 1163.263 | 1530.609 | 2.347318 | 1193.871 | 1570.883 | 2.62634 | 1243.831 | 1636.62 | 2.40318 | 1141.566 | 1502.061 | 2.361818 | 1246.177 | 1639.707
2.448026 | 1015.264 | 1335.873 | 2.285687 | 1120.012 | 1473.7 | 2.184834 | 1090.116 | 1434.364 | 2.388019 | 1112.046 | 1463.218 | 2.660355 | 1290.103 | 1697.504 | 2.696998 | 1164.43 | 1532.144 | 2.350677 | 1194.933 | 1572.28 | 2.629698 | 1245.009 | 1638.17 | 2.406505 | 1142.584 | 1503.401 | 2.365177 | 1247.504 | 1641.452
2.453019 | 1016.583 | 1337.609 | 2.289 | 1121.417 | 1475.548 | 2.188187 | 1091.289 | 1435.907 | 2.391332 | 1113.321 | 1464.896 | 2.663683 | 1291.261 | 1699.028 | 2.70035 | 1165.453 | 1533.491 | 2.354001 | 1196.054 | 1573.756 | 2.633013 | 1246.137 | 1639.654 | 2.409859 | 1143.878 | 1505.102 | 2.368501 | 1249.008 | 1643.432
2.457994 | 1017.961 | 1339.423 | 2.292338 | 1122.771 | 1477.331 | 2.191515 | 1092.515 | 1437.519 | 2.394682 | 1114.359 | 1466.262 | 2.667018 | 1292.435 | 1700.573 | 2.703678 | 1166.533 | 1534.912 | 2.357348 | 1197.182 | 1575.24 | 2.636341 | 1247.269 | 1641.143 | 2.413196 | 1145.008 | 1506.589 | 2.371848 | 1250.513 | 1645.412
2.463013 | 1019.31 | 1341.198 | 2.295647 | 1124.114 | 1479.097 | 2.194835 | 1093.886 | 1439.324 | 2.398014 | 1115.558 | 1467.839 | 2.670358 | 1293.513 | 1701.99 | 2.707001 | 1167.631 | 1536.357 | 2.362342 | 1198.664 | 1577.189 | 2.63967 | 1248.334 | 1642.544 | 2.416508 | 1146.147 | 1508.088 | 2.375191 | 1251.978 | 1647.34
2.466337 | 1020.344 | 1342.557 | 2.298999 | 1125.411 | 1480.805 | 2.198183 | 1095.071 | 1440.882 | 2.40135 | 1116.779 | 1469.446 | 2.673667 | 1294.691 | 1703.541 | 2.71035 | 1168.757 | 1537.838 | 2.365674 | 1199.693 | 1578.543 | 2.642981 | 1249.545 | 1644.138 | 2.419857 | 1147.365 | 1509.691 | 2.378501 | 1253.445 | 1649.269
2.469685 | 1021.353 | 1343.885 | 2.302348 | 1126.679 | 1482.473 | 2.201504 | 1096.214 | 1442.387 | 2.404689 | 1118.042 | 1471.108 | 2.677018 | 1295.75 | 1704.934 | 2.71367 | 1169.782 | 1539.187 | 2.369 | 1200.876 | 1580.1 | 2.646344 | 1250.582 | 1645.502 | 2.423168 | 1148.582 | 1511.292 | 2.381844 | 1254.893 | 1651.175
2.474669 | 1022.85 | 1345.855 | 2.305666 | 1127.954 | 1484.15 | 2.204857 | 1097.342 | 1443.871 | 2.407993 | 1119.258 | 1472.708 | 2.680339 | 1296.893 | 1706.438 | 2.717027 | 1170.927 | 1540.694 | 2.37232 | 1201.992 | 1581.568 | 2.649679 | 1251.729 | 1647.012 | 2.426507 | 1149.809 | 1512.907 | 2.385155 | 1256.396 | 1653.152
2.478011 | 1023.865 | 1347.19 | 2.309025 | 1129.162 | 1485.74 | 2.208188 | 1098.496 | 1445.389 | 2.411342 | 1120.536 | 1474.389 | 2.683671 | 1298.045 | 1707.954 | 2.720357 | 1172.074 | 1542.203 | 2.375685 | 1203.171 | 1583.12 | 2.653005 | 1252.87 | 1648.513 | 2.429852 | 1150.944 | 1514.4 | 2.388501 | 1257.897 | 1655.127
2.482988 | 1025.263 | 1349.03 | 2.312337 | 1130.466 | 1487.455 | 2.211503 | 1099.623 | 1446.873 | 2.414671 | 1121.558 | 1475.735 | 2.687016 | 1299.277 | 1709.575 | 2.723675 | 1173.171 | 1543.646 | 2.379012 | 1204.43 | 1584.776 | 2.65636 | 1254.06 | 1650.079 | 2.433173 | 1152.184 | 1516.032 | 2.391855 | 1259.349 | 1657.038
2.488019 | 1026.562 | 1350.739 | 2.315672 | 1131.569 | 1488.907 | 2.21485 | 1100.832 | 1448.463 | 2.417998 | 1122.741 | 1477.29 | 2.690327 | 1300.448 | 1711.116 | 2.727022 | 1174.274 | 1545.098 | 2.382347 | 1205.643 | 1586.372 | 2.659664 | 1255.172 | 1651.541 | 2.436528 | 1153.402 | 1517.634 | 2.395174 | 1260.781 | 1658.922
2.493008 | 1027.924 | 1352.532 | 2.319015 | 1132.851 | 1490.593 | 2.218163 | 1102.01 | 1450.013 | 2.421354 | 1123.888 | 1478.8 | 2.693674 | 1301.628 | 1712.669 | 2.730329 | 1175.398 | 1546.577 | 2.385689 | 1206.682 | 1587.739 | 2.663013 | 1256.391 | 1653.146 | 2.439844 | 1154.628 | 1519.247 | 2.398523 | 1262.324 | 1660.953
2.498026 | 1029.357 | 1354.417 | 2.322333 | 1133.924 | 1492.006 | 2.221503 | 1103.119 | 1451.473 | 2.42467 | 1125.15 | 1480.46 | 2.697008 | 1302.721 | 1714.106 | 2.733677 | 1176.473 | 1547.99 | 2.388991 | 1207.77 | 1589.171 | 2.666344 | 1257.656 | 1654.81 | 2.443175 | 1155.668 | 1520.616 | 2.40184 | 1263.789 | 1662.881
2.503006 | 1030.853 | 1356.386 | 2.32569 | 1135.296 | 1493.811 | 2.224846 | 1104.285 | 1453.006 | 2.428011 | 1126.432 | 1482.148 | 2.700335 | 1303.807 | 1715.536 | 2.738674 | 1178.037 | 1550.049 | 2.392348 | 1209.038 | 1590.84 | 2.669675 | 1258.908 | 1656.458 | 2.446505 | 1156.901 | 1522.238 | 2.405164 | 1265.18 | 1664.71
2.508 | 1032.343 | 1358.346 | 2.329017 | 1136.597 | 1495.522 | 2.228167 | 1105.512 | 1454.621 | 2.431353 | 1127.682 | 1483.791 | 2.703686 | 1304.935 | 1717.019 | 2.742017 | 1179.181 | 1551.553 | 2.395674 | 1210.221 | 1592.396 | 2.673023 | 1260.008 | 1657.905 | 2.449821 | 1158.092 | 1523.805 | 2.408517 | 1266.703 | 1666.715
2.511345 | 1033.421 | 1359.764 | 2.332348 | 1137.998 | 1497.366 | 2.231524 | 1106.764 | 1456.268 | 2.434673 | 1128.844 | 1485.322 | 2.706998 | 1306.03 | 1718.461 | 2.745355 | 1180.331 | 1553.067 | 2.399005 | 1211.367 | 1593.904 | 2.676346 | 1261.216 | 1659.495 | 2.453182 | 1159.31 | 1525.408 | 2.41183 | 1268.134 | 1668.597
2.516346 | 1034.819 | 1361.604 | 2.335692 | 1139.348 | 1499.142 | 2.23484 | 1107.972 | 1457.857 | 2.438026 | 1130.056 | 1486.915 | 2.710343 | 1307.033 | 1719.781 | 2.748669 | 1181.485 | 1554.585 | 2.402352 | 1212.668 | 1595.615 | 2.67969 | 1262.393 | 1661.043 | 2.45651 | 1160.452 | 1526.911 | 2.415181 | 1269.597 | 1670.522
2.521355 | 1036.114 | 1363.308 | 2.339001 | 1140.789 | 1501.039 | 2.238175 | 1109.308 | 1459.615 | 2.441339 | 1131.137 | 1488.338 | 2.713674 | 1308.171 | 1721.277 | 2.752011 | 1182.586 | 1556.034 | 2.405673 | 1213.978 | 1597.34 | 2.683019 | 1263.552 | 1662.568 | 2.459844 | 1161.727 | 1528.589 | 2.418511 | 1270.997 | 1672.364
2.524668 | 1037.234375 | 1364.782 | 2.342348 | 1142.125 | 1502.797 | 2.241506 | 1110.516 | 1461.205 | 2.444685 | 1132.323 | 1489.898 | 2.717008 | 1309.23 | 1722.671 | 2.755318 | 1183.674 | 1557.465 | 2.409023 | 1215.123 | 1598.846 | 2.686339 | 1264.627 | 1663.983 | 2.463195 | 1162.919 | 1530.157 | 2.421846 | 1272.45 | 1674.276
2.529681 | 1038.662 | 1366.661 | 2.345672 | 1143.489 | 1504.591 | 2.244823 | 1111.608 | 1462.642 | 2.448018 | 1133.593 | 1491.569 | 2.722025 | 1310.734375 | 1724.65 | 2.758668 | 1184.725 | 1558.848 | 2.412337 | 1216.244 | 1600.321 | 2.689686 | 1265.946 | 1665.719 | 2.466502 | 1164.17 | 1531.802 | 2.425187 | 1273.777 | 1676.023
2.534659 | 1040.031 | 1368.461 | 2.349002 | 1144.714 | 1506.203 | 2.248182 | 1112.675 | 1464.046 | 2.451341 | 1134.839 | 1493.209 | 2.725339 | 1311.887 | 1726.167 | 2.762015 | 1185.776 | 1560.231 | 2.415662 | 1217.463 | 1601.925 | 2.693 | 1267.173 | 1667.333 | 2.469849 | 1165.296875 | 1533.285 | 2.428492 | 1275.256 | 1677.969
2.538009 | 1041.115 | 1369.888 | 2.352351 | 1145.894 | 1507.756 | 2.25151 | 1113.848 | 1465.589 | 2.454704 | 1136.038 | 1494.787 | 2.728688 | 1313.088 | 1727.748 | 2.765334 | 1186.832 | 1561.62 | 2.419013 | 1218.663 | 1603.504 | 2.696347 | 1268.43 | 1668.987 | 2.473175 | 1166.605 | 1535.006 | 2.431839 | 1276.627 | 1679.773
2.542989 | 1042.46875 | 1371.669 | 2.355659 | 1147.212 | 1509.489 | 2.254848 | 1115.012 | 1467.121 | 2.458017 | 1137.29 | 1496.435 | 2.731995 | 1314.276 | 1729.311 | 2.768692 | 1187.88 | 1563.001 | 2.422324 | 1219.887 | 1605.115 | 2.69968 | 1269.611 | 1670.54 | 2.476512 | 1167.889 | 1536.696 | 2.435168 | 1278.145 | 1681.77
2.548017 | 1043.973 | 1373.648 | 2.359004 | 1148.446 | 1511.113 | 2.258196 | 1116.146 | 1468.613 | 2.461349 | 1138.556 | 1498.1 | 2.735339 | 1315.429 | 1730.827 | 2.772008 | 1189.098 | 1564.603 | 2.425678 | 1221.185 | 1606.822 | 2.702993 | 1270.779 | 1672.077 | 2.479861 | 1169.086 | 1538.272 | 2.438496 | 1279.573 | 1683.649
2.551334 | 1045.063 | 1375.083 | 2.362341 | 1149.654 | 1512.702 | 2.261501 | 1117.328 | 1470.168 | 2.464684 | 1139.787 | 1499.72 | 2.738681 | 1316.573 | 1732.333 | 2.777014 | 1190.554 | 1566.519 | 2.429013 | 1222.47 | 1608.514 | 2.706348 | 1271.902 | 1673.555 | 2.483178 | 1170.188 | 1539.721 | 2.441849 | 1281.175 | 1685.757
2.556352 | 1046.386 | 1376.824 | 2.365665 | 1150.996 | 1514.468 | 2.264849 | 1118.639 | 1471.894 | 2.467989 | 1140.949 | 1501.248 | 2.74368 | 1318.075 | 1734.309 | 2.780338 | 1191.696 | 1568.021 | 2.432329 | 1223.715 | 1610.151 | 2.709668 | 1273.002 | 1675.002 | 2.486528 | 1171.378 | 1541.287 | 2.445168 | 1282.699 | 1687.762
2.561335 | 1047.762 | 1378.634 | 2.369018 | 1152.33 | 1516.224 | 2.268167 | 1119.932 | 1473.594 | 2.471345 | 1142.019 | 1502.657 | 2.747022 | 1319.077 | 1735.628 | 2.783676 | 1192.754 | 1569.413 | 2.435686 | 1224.973 | 1611.807 | 2.713009 | 1274.031 | 1676.356 | 2.489854 | 1172.531 | 1542.804 | 2.448508 | 1284.24 | 1689.789
2.56635 | 1049.107 | 1380.403 | 2.37233 | 1153.61 | 1517.908 | 2.271506 | 1121.231 | 1475.304 | 2.474676 | 1143.028 | 1503.985 | 2.750329 | 1320.242 | 1737.16 | 2.78703 | 1193.816 | 1570.811 | 2.439003 | 1226.08 | 1613.263 | 2.71635 | 1275.2 | 1677.894 | 2.49318 | 1173.581 | 1544.186 | 2.451848 | 1285.582 | 1691.555
2.571358 | 1050.463 | 1382.188 | 2.375673 | 1154.849 | 1519.539 | 2.274855 | 1122.705 | 1477.243 | 2.478012 | 1144.074 | 1505.361 | 2.753677 | 1321.406 | 1738.692 | 2.790343 | 1194.842 | 1572.161 | 2.442352 | 1227.292 | 1614.859 | 2.719662 | 1276.418 | 1679.497 | 2.496529 | 1174.809 | 1545.801 | 2.455168 | 1287.058 | 1693.497
2.576348 | 1051.939 | 1384.131 | 2.379008 | 1156.139 | 1521.236 | 2.27817 | 1124.027 | 1478.983 | 2.481361 | 1145.179 | 1506.815 | 2.756988 | 1322.416 | 1740.021 | 2.793694 | 1195.952 | 1573.621 | 2.445682 | 1228.537 | 1616.496 | 2.723014 | 1277.654 | 1681.123 | 2.49984 | 1176.156 | 1547.574 | 2.458523 | 1288.479 | 1695.367
2.58136 | 1053.092 | 1385.647 | 2.382339 | 1157.386 | 1522.876 | 2.281519 | 1125.298 | 1480.656 | 2.484666 | 1146.298 | 1508.287 | 2.760331 | 1323.582 | 1741.555 | 2.797016 | 1196.972 | 1574.963 | 2.449003 | 1229.918 | 1618.313 | 2.726338 | 1278.95 | 1682.83 | 2.503186 | 1177.301 | 1549.08 | 2.461835 | 1289.911 | 1697.252
2.586325 | 1054.418 | 1387.392 | 2.385698 | 1158.682 | 1524.582 | 2.284846 | 1126.592 | 1482.358 | 2.488017 | 1147.525 | 1509.901 | 2.765337 | 1325.016 | 1743.441 | 2.800344 | 1198.127 | 1576.483 | 2.452353 | 1231.263 | 1620.082 | 2.729683 | 1280.219 | 1684.499 | 2.506515 | 1178.544 | 1550.715 | 2.465182 | 1291.357 | 1699.155
2.591344 | 1055.797 | 1389.207 | 2.389011 | 1159.929 | 1526.222 | 2.288171 | 1127.816 | 1483.968 | 2.491332 | 1148.683 | 1511.424 | 2.768673 | 1326.03 | 1744.777 | 2.803693 | 1199.177 | 1577.865 | 2.455673 | 1232.614 | 1621.86 | 2.733029 | 1281.355 | 1685.994 | 2.509837 | 1179.722 | 1552.265 | 2.468516 | 1292.788 | 1701.036
2.596354 | 1057.16 | 1390.999 | 2.392347 | 1161.286 | 1528.007 | 2.291526 | 1129.013 | 1485.544 | 2.494667 | 1149.865 | 1512.981 | 2.772023 | 1327.106 | 1746.192 | 2.807003 | 1200.317 | 1579.365 | 2.459024 | 1233.829 | 1623.459 | 2.736339 | 1282.538 | 1687.549 | 2.513191 | 1180.956 | 1553.889 | 2.471841 | 1294.248 | 1702.958
2.601342 | 1058.662 | 1392.977 | 2.395679 | 1162.595 | 1529.73 | 2.294833 | 1130.401 | 1487.37 | 2.498022 | 1151.015 | 1514.494 | 2.775332 | 1328.2 | 1747.632 | 2.810352 | 1201.472 | 1580.884 | 2.462361 | 1235.036 | 1625.047 | 2.739688 | 1283.558 | 1688.892 | 2.516503 | 1182.048 | 1555.326 | 2.4752 | 1295.615 | 1704.756
2.606341 | 1060.03 | 1394.776 | 2.39899 | 1163.868 | 1531.405 | 2.29818 | 1131.815 | 1489.231 | 2.501341 | 1152.143 | 1515.977 | 2.778681 | 1329.277 | 1749.049 | 2.813681 | 1202.522 | 1582.266 | 2.465673 | 1236.291 | 1626.699 | 2.743004 | 1284.739 | 1690.446 | 2.519845 | 1183.328 | 1557.01 | 2.478515 | 1296.967 | 1706.535
2.611316 | 1061.581 | 1396.817 | 2.402345 | 1165.118 | 1533.05 | 2.301512 | 1133.142 | 1490.976 | 2.5047 | 1153.219 | 1517.393 | 2.782004 | 1330.466 | 1750.613 | 2.817006 | 1203.53 | 1583.592 | 2.469023 | 1237.423 | 1628.188 | 2.746332 | 1285.909 | 1691.986 | 2.523173 | 1184.483 | 1558.53 | 2.481847 | 1298.381 | 1708.396
2.614676 | 1062.617 | 1398.181 | 2.405673 | 1166.434 | 1534.781 | 2.304836 | 1134.454 | 1492.703 | 2.508017 | 1154.479 | 1519.051 | 2.785342 | 1331.489 | 1751.959 | 2.820358 | 1204.67 | 1585.092 | 2.472332 | 1238.64 | 1629.789 | 2.749682 | 1287.182 | 1693.661 | 2.526493 | 1185.773 | 1560.228 | 2.485183 | 1299.868 | 1710.353
2.618008 | 1063.681 | 1399.581 | 2.409011 | 1167.631 | 1536.357 | 2.308194 | 1135.729 | 1494.381 | 2.513012 | 1155.866 | 1520.877 | 2.788691 | 1332.607 | 1753.43 | 2.82367 | 1205.711 | 1586.462 | 2.475664 | 1239.876 | 1631.415 | 2.753001 | 1288.435 | 1695.31 | 2.529846 | 1187.084 | 1561.952 | 2.48849 | 1301.225 | 1712.138
2.621341 | 1064.719 | 1400.947 | 2.412356 | 1168.862 | 1537.977 | 2.31151 | 1137.003 | 1496.056 | 2.51634 | 1156.883 | 1522.214 | 2.792009 | 1333.717 | 1754.89 | 2.828681 | 1207.251 | 1588.488 | 2.479014 | 1241.121 | 1633.054 | 2.756355 | 1289.644 | 1696.901 | 2.533169 | 1188.315 | 1563.572 | 2.491842 | 1302.657 | 1714.023
2.626341 | 1066.084 | 1402.742 | 2.415662 | 1170.129 | 1539.643 | 2.314853 | 1138.281 | 1497.738 | 2.51967 | 1158 | 1523.684 | 2.797027 | 1335.111 | 1756.725 | 2.833659 | 1208.812 | 1590.541 | 2.482336 | 1242.31 | 1634.618 | 2.759681 | 1290.804 | 1698.427 | 2.536514 | 1189.415 | 1565.02 | 2.495175 | 1304.161 | 1716.001
2.631347 | 1067.346 | 1404.403 | 2.419008 | 1171.441 | 1541.37 | 2.318175 | 1139.589 | 1499.459 | 2.523022 | 1159.019 | 1525.025 | 2.802008 | 1336.478 | 1758.524 | 2.837012 | 1209.84 | 1591.895 | 2.485691 | 1243.678 | 1636.419 | 2.763002 | 1291.988 | 1699.984 | 2.539861 | 1190.652 | 1566.648 | 2.498512 | 1305.647 | 1717.957
2.636331 | 1068.607 | 1406.062 | 2.422322 | 1172.655 | 1542.967 | 2.321495 | 1140.869 | 1501.143 | 2.528007 | 1160.513 | 1526.991 | 2.805361 | 1337.534 | 1759.913 | 2.840333 | 1210.847 | 1593.219 | 2.48901 | 1245.032 | 1638.2 | 2.76634 | 1293.023 | 1701.346 | 2.543173 | 1191.904 | 1568.295 | 2.501858 | 1307.148 | 1719.931
2.641357 | 1069.896 | 1407.757 | 2.425663 | 1173.821 | 1544.502 | 2.324847 | 1142.143 | 1502.82 | 2.531358 | 1161.697 | 1528.549 | 2.810338 | 1339.104 | 1761.979 | 2.84368 | 1211.893 | 1594.596 | 2.49234 | 1246.341 | 1639.923 | 2.76965 | 1294.136 | 1702.81 | 2.546528 | 1192.913 | 1569.622 | 2.505165 | 1308.617 | 1721.864
2.646348 | 1071.391 | 1409.725 | 2.429014 | 1175.02 | 1546.079 | 2.32817 | 1143.309 | 1504.354 | 2.534662 | 1162.779 | 1529.972 | 2.813687 | 1340.27 | 1763.513 | 2.847024 | 1213.005 | 1596.059 | 2.495676 | 1247.713 | 1641.727 | 2.773009 | 1295.375 | 1704.441 | 2.549839 | 1194.077 | 1571.154 | 2.508514 | 1310.134 | 1723.86
2.651347 | 1072.799 | 1411.577 | 2.432331 | 1176.261 | 1547.712 | 2.331516 | 1144.556 | 1505.995 | 2.539684 | 1164.286 | 1531.956 | 2.817 | 1341.506 | 1765.139 | 2.850338 | 1214.041 | 1597.423 | 2.498989 | 1249.005 | 1643.427 | 2.776343 | 1296.52 | 1705.947 | 2.553175 | 1195.361 | 1572.844 | 2.511828 | 1311.562 | 1725.739
2.65467 | 1073.857 | 1412.969 | 2.435689 | 1177.492 | 1549.332 | 2.334858 | 1145.862 | 1507.713 | 2.542996 | 1165.365 | 1533.375 | 2.820347 | 1342.676 | 1766.679 | 2.853691 | 1215.155 | 1598.888 | 2.502348 | 1250.213 | 1645.016 | 2.77967 | 1297.614 | 1707.386 | 2.556522 | 1196.586 | 1574.456 | 2.515166 | 1312.948 | 1727.563
2.659677 | 1075.334 | 1414.913 | 2.439011 | 1178.748 | 1550.984 | 2.338169 | 1147.131 | 1509.383 | 2.546341 | 1166.368 | 1534.694 | 2.823683 | 1343.773 | 1768.122 | 2.857001 | 1216.36 | 1600.473 | 2.505679 | 1251.43 | 1646.618 | 2.783025 | 1298.877 | 1709.049 | 2.559842 | 1197.644 | 1575.847 | 2.518519 | 1314.22 | 1729.237
2.664681 | 1076.791 | 1416.83 | 2.442333 | 1180.076 | 1552.731 | 2.341518 | 1148.363 | 1511.004 | 2.551328 | 1167.682 | 1536.423 | 2.826999 | 1344.824 | 1769.506 | 2.860344 | 1217.562 | 1602.056 | 2.509014 | 1252.624 | 1648.19 | 2.786336 | 1300.124 | 1710.69 | 2.563202 | 1198.834 | 1577.413 | 2.521841 | 1315.724 | 1731.215
2.669662 | 1078.244 | 1418.742 | 2.445677 | 1181.392 | 1554.463 | 2.344827 | 1149.596 | 1512.626 | 2.556349 | 1169.039 | 1538.209 | 2.830347 | 1345.969 | 1771.012 | 2.863686 | 1218.657 | 1603.496 | 2.512362 | 1253.854 | 1649.807 | 2.789678 | 1301.286 | 1712.219 | 2.566522 | 1200.075 | 1579.046 | 2.525193 | 1317.14 | 1733.079
2.674684 | 1079.676 | 1420.626 | 2.448997 | 1182.669 | 1556.144 | 2.348166 | 1150.809 | 1514.223 | 2.561336 | 1170.273 | 1539.833 | 2.833657 | 1347.042 | 1772.423 | 2.867009 | 1219.737 | 1604.917 | 2.515668 | 1254.987 | 1651.299 | 2.793008 | 1302.402 | 1713.687 | 2.569846 | 1201.255 | 1580.598 | 2.528515 | 1318.594 | 1734.992
2.679664 | 1081.167 | 1422.588 | 2.452352 | 1183.863 | 1557.714 | 2.351511 | 1151.916 | 1515.679 | 2.566352 | 1171.56 | 1541.526 | 2.838675 | 1348.467 | 1774.298 | 2.872035 | 1221.173 | 1606.807 | 2.519014 | 1256.21 | 1652.908 | 2.796335 | 1303.628 | 1715.3 | 2.573176 | 1202.416 | 1582.126 | 2.531833 | 1320.005 | 1736.849
2.683021 | 1082.233 | 1423.991 | 2.455685 | 1185.097 | 1559.338 | 2.354834 | 1153.211 | 1517.382 | 2.571343 | 1172.899 | 1543.288 | 2.842 | 1349.48 | 1775.632 | 2.875341 | 1222.175 | 1608.125 | 2.522338 | 1257.297 | 1654.339 | 2.799693 | 1304.808 | 1716.852 | 2.576488 | 1203.822 | 1583.977 | 2.53518 | 1321.599 | 1738.947
2.687998 | 1083.747 | 1425.983 | 2.45901 | 1186.336 | 1560.969 | 2.358194 | 1154.5 | 1519.078 | 2.576347 | 1174.23 | 1545.039 | 2.847026 | 1350.787 | 1777.351 | 2.878681 | 1223.21 | 1609.486 | 2.525672 | 1258.485 | 1655.901 | 2.803014 | 1305.853 | 1718.228 | 2.579849 | 1205.032 | 1585.568 | 2.538495 | 1323.048 | 1740.853
2.693008 | 1085.214 | 1427.913 | 2.462358 | 1187.397 | 1562.364 | 2.361512 | 1155.754 | 1520.729 | 2.579685 | 1175.258 | 1546.392 | 2.852004 | 1352.141 | 1779.133 | 2.881991 | 1224.37 | 1611.013 | 2.530682 | 1260.133 | 1658.07 | 2.806355 | 1306.984 | 1719.716 | 2.583182 | 1206.195 | 1587.099 | 2.541849 | 1324.5625 | 1742.845
2.698019 | 1086.459 | 1429.551 | 2.465668 | 1188.594 | 1563.94 | 2.36484 | 1157.064 | 1522.453 | 2.584689 | 1176.662 | 1548.24 | 2.857018 | 1353.57 | 1781.013 | 2.885335 | 1225.481 | 1612.474 | 2.534008 | 1261.261 | 1659.555 | 2.809688 | 1308.221 | 1721.343 | 2.586507 | 1207.439 | 1588.736 | 2.545184 | 1325.974 | 1744.703
2.703013 | 1087.74 | 1431.237 | 2.469019 | 1189.807 | 1565.536 | 2.368172 | 1158.357 | 1524.154 | 2.588017 | 1177.703 | 1549.61 | 2.862005 | 1355.073 | 1782.99 | 2.888689 | 1226.58 | 1613.921 | 2.537354 | 1262.3 | 1660.921 | 2.813005 | 1309.329 | 1722.801 | 2.589857 | 1208.596 | 1590.258 | 2.548506 | 1327.421 | 1746.607
2.70802 | 1089.181 | 1433.133 | 2.472347 | 1191.041 | 1567.159 | 2.371487 | 1159.547 | 1525.72 | 2.59301 | 1179.157 | 1551.522 | 2.865352 | 1356.265 | 1784.56 | 2.892002 | 1227.653 | 1615.333 | 2.540659 | 1263.409 | 1662.38 | 2.81636 | 1310.43 | 1724.251 | 2.593157 | 1209.639 | 1591.631 | 2.551856 | 1328.792 | 1748.41
2.712991 | 1090.648 | 1435.063 | 2.475669 | 1192.209 | 1568.697 | 2.374851 | 1160.757 | 1527.312 | 2.598009 | 1180.45 | 1553.223 | 2.868673 | 1357.447 | 1786.114 | 2.895355 | 1228.672 | 1616.673 | 2.544008 | 1264.521 | 1663.844 | 2.819675 | 1311.591 | 1725.778 | 2.59651 | 1210.84 | 1593.21 | 2.555161 | 1330.135 | 1750.178
2.718014 | 1092.17 | 1437.066 | 2.479019 | 1193.555 | 1570.468 | 2.378184 | 1161.977 | 1528.917 | 2.601345 | 1181.492 | 1554.595 | 2.872031 | 1358.543 | 1787.556 | 2.900322 | 1230.096 | 1618.547 | 2.547342 | 1265.552 | 1665.2 | 2.823012 | 1312.768 | 1727.326 | 2.599841 | 1211.975 | 1594.703 | 2.558506 | 1331.444 | 1751.901
2.723012 | 1093.554 | 1438.887 | 2.482333 | 1194.694 | 1571.966 | 2.381515 | 1163.081 | 1530.37 | 2.604683 | 1182.495 | 1555.915 | 2.877005 | 1360.116 | 1789.627 | 2.903679 | 1231.123 | 1619.898 | 2.552341 | 1266.925 | 1667.007 | 2.826352 | 1313.856 | 1728.758 | 2.603164 | 1213.195 | 1596.309 | 2.561843 | 1332.898 | 1753.814
2.726359 | 1094.56 | 1440.21 | 2.485679 | 1195.995 | 1573.677 | 2.384859 | 1164.28 | 1531.948 | 2.608031 | 1183.555 | 1557.309 | 2.882004 | 1361.61 | 1791.592 | 2.907002 | 1232.182 | 1621.292 | 2.555671 | 1267.93 | 1668.329 | 2.829667 | 1315.049 | 1730.327 | 2.60652 | 1214.432 | 1597.937 | 2.565159 | 1334.316 | 1755.679
2.729663 | 1095.562 | 1441.529 | 2.489014 | 1197.144 | 1575.19 | 2.388158 | 1165.469 | 1533.512 | 2.613006 | 1185.075 | 1559.309 | 2.886997 | 1363.114 | 1793.571 | 2.910334 | 1233.195 | 1622.625 | 2.560668 | 1269.124 | 1669.9 | 2.833019 | 1316.17 | 1731.803 | 2.609843 | 1215.667 | 1599.562 | 2.568509 | 1335.81 | 1757.644
2.734672 | 1096.897 | 1443.286 | 2.492332 | 1198.492 | 1576.964 | 2.391516 | 1166.654 | 1535.072 | 2.616339 | 1186.101 | 1560.659 | 2.890353 | 1364.293 | 1795.122 | 2.913683 | 1234.319 | 1624.105 | 2.567334 | 1270.336 | 1671.495 | 2.836342 | 1317.226 | 1733.192 | 2.613191 | 1216.951 | 1601.251 | 2.571827 | 1337.353 | 1759.675
2.737982 | 1097.90625 | 1444.613 | 2.495678 | 1199.723 | 1578.583 | 2.394841 | 1167.86 | 1536.658 | 2.61965 | 1187.163 | 1562.056 | 2.893669 | 1365.37 | 1796.539 | 2.91701 | 1235.389 | 1625.512 | 2.574003 | 1271.352 | 1672.831 | 2.839673 | 1318.309 | 1734.617 | 2.616517 | 1218.21875 | 1602.919 | 2.575168 | 1338.736 | 1761.495
2.743015 | 1099.273 | 1446.412 | 2.498992 | 1200.906 | 1580.14 | 2.39817 | 1169.069 | 1538.249 | 2.623008 | 1188.218 | 1563.444 | 2.897021 | 1366.472 | 1797.989 | 2.920359 | 1236.56 | 1627.053 | 2.580686 | 1272.534 | 1674.386 | 2.843012 | 1319.472 | 1736.147 | 2.619836 | 1219.384 | 1604.453 | 2.578514 | 1340.098 | 1763.287
2.748008 | 1100.698 | 1448.287 | 2.502334 | 1201.957 | 1581.522 | 2.40152 | 1170.204 | 1539.742 | 2.62635 | 1189.317 | 1564.89 | 2.900337 | 1367.496 | 1799.337 | 2.92368 | 1237.608 | 1628.432 | 2.585685 | 1273.569 | 1675.748 | 2.846322 | 1320.617 | 1737.655 | 2.623186 | 1220.567 | 1606.009 | 2.581835 | 1341.461 | 1765.08
2.753015 | 1102.019 | 1450.026 | 2.50567 | 1203.104 | 1583.032 | 2.404842 | 1171.436 | 1541.364 | 2.629671 | 1190.356 | 1566.258 | 2.905339 | 1368.902 | 1801.186 | 2.928679 | 1239.099 | 1630.394 | 2.59234 | 1274.783 | 1677.346 | 2.849674 | 1321.679 | 1739.051 | 2.626501 | 1221.686 | 1607.481 | 2.585185 | 1342.793 | 1766.832
2.758009 | 1103.411 | 1451.856 | 2.508995 | 1204.16 | 1584.421 | 2.408192 | 1172.612 | 1542.91 | 2.63303 | 1191.41 | 1567.645 | 2.908669 | 1369.913 | 1802.517 | 2.932011 | 1240.202 | 1631.845 | 2.599008 | 1275.914 | 1678.835 | 2.853003 | 1322.824 | 1740.557 | 2.629849 | 1222.942 | 1609.134 | 2.588504 | 1344.094 | 1768.545
2.761336 | 1104.44 | 1453.211 | 2.512357 | 1205.281 | 1585.896 | 2.411508 | 1173.817 | 1544.496 | 2.636333 | 1192.504 | 1569.084 | 2.915349 | 1370.952 | 1803.884 | 2.937016 | 1241.568 | 1633.642 | 2.605679 | 1277.15 | 1680.46 | 2.856337 | 1323.922 | 1742.002 | 2.633189 | 1224.152 | 1610.726 | 2.591842 | 1345.495 | 1770.388
2.766351 | 1105.693 | 1454.86 | 2.515677 | 1206.521 | 1587.527 | 2.414827 | 1175.06 | 1546.132 | 2.639681 | 1193.515 | 1570.414 | 2.923694 | 1372.015 | 1805.283 | 2.940351 | 1242.642 | 1635.055 | 2.610681 | 1278.292 | 1681.963 | 2.861352 | 1325.472 | 1744.042 | 2.636503 | 1225.422 | 1612.397 | 2.595186 | 1346.873 | 1772.202
2.769686 | 1106.735 | 1456.23 | 2.519015 | 1207.833 | 1589.254 | 2.418181 | 1176.235 | 1547.678 | 2.643014 | 1194.562 | 1571.792 | 2.930343 | 1373.397 | 1807.101 | 2.943669 | 1243.737 | 1636.497 | 2.615682 | 1279.466 | 1683.508 | 2.864677 | 1326.662 | 1745.608 | 2.639858 | 1226.614 | 1613.965 | 2.598507 | 1348.293 | 1774.07
2.774687 | 1108.144 | 1458.084 | 2.52235 | 1208.961 | 1590.739 | 2.421492 | 1177.455 | 1549.282 | 2.646339 | 1195.644 | 1573.216 | 2.935332 | 1374.852 | 1809.016 | 2.947023 | 1244.767 | 1637.851 | 2.620674 | 1280.668 | 1685.09 | 2.868024 | 1327.832 | 1747.147 | 2.643176 | 1227.877 | 1615.628 | 2.601865 | 1349.688 | 1775.905
2.77967 | 1109.492 | 1459.857 | 2.52566 | 1210.089 | 1592.223 | 2.424844 | 1178.601 | 1550.791 | 2.649691 | 1196.873 | 1574.833 | 2.938681 | 1375.857 | 1810.338 | 2.950338 | 1245.84 | 1639.263 | 2.625647 | 1281.843 | 1686.635 | 2.871329 | 1329.07 | 1748.776 | 2.646515 | 1229.008 | 1617.116 | 2.605186 | 1350.952 | 1777.569
2.78302 | 1110.499 | 1461.183 | 2.529014 | 1211.192 | 1593.674 | 2.428182 | 1179.799 | 1552.368 | 2.654679 | 1198.368 | 1576.8 | 2.942019 | 1376.901 | 1811.712 | 2.953685 | 1247.03 | 1640.829 | 2.630682 | 1283.137 | 1688.338 | 2.87468 | 1330.265 | 1750.349 | 2.649853 | 1230.161 | 1618.634 | 2.608512 | 1352.238 | 1779.261
2.788004 | 1111.88 | 1463 | 2.532344 | 1212.454 | 1595.335 | 2.431498 | 1180.916 | 1553.837 | 2.658028 | 1199.542 | 1578.344 | 2.945335 | 1377.91 | 1813.04 | 2.957017 | 1248.115 | 1642.257 | 2.63567 | 1284.482 | 1690.108 | 2.878017 | 1331.394 | 1751.834 | 2.653168 | 1231.361 | 1620.212 | 2.611857 | 1353.503 | 1780.926
2.79302 | 1113.253 | 1464.806 | 2.535685 | 1213.583 | 1596.819 | 2.434854 | 1182.145 | 1555.454 | 2.66134 | 1200.62 | 1579.763 | 2.948689 | 1378.911 | 1814.356 | 2.96033 | 1249.254 | 1643.755 | 2.639026 | 1285.508 | 1691.458 | 2.881346 | 1332.471 | 1753.251 | 2.656515 | 1232.614 | 1621.86 | 2.615162 | 1354.711 | 1782.515
2.796333 | 1114.268 | 1466.142 | 2.539034 | 1214.816 | 1598.442 | 2.438175 | 1183.212 | 1556.858 | 2.664681 | 1201.737 | 1581.232 | 2.952007 | 1379.999 | 1815.788 | 2.963682 | 1250.299 | 1645.13 | 2.643998 | 1286.68 | 1693 | 2.884701 | 1333.599 | 1754.735 | 2.659842 | 1233.779 | 1623.393 | 2.618508 | 1355.849 | 1784.012
2.801355 | 1115.561 | 1467.843 | 2.542339 | 1216.038 | 1600.049 | 2.441516 | 1184.546 | 1558.613 | 2.668016 | 1202.938 | 1582.813 | 2.955346 | 1381.107 | 1817.246 | 2.967006 | 1251.306 | 1646.455 | 2.64901 | 1287.938 | 1694.656 | 2.888009 | 1334.675 | 1756.151 | 2.663183 | 1234.995 | 1624.993 | 2.62184 | 1357.143 | 1785.714
2.806331 | 1116.911 | 1469.62 | 2.545676 | 1217.199 | 1601.578 | 2.444854 | 1185.705 | 1560.139 | 2.671332 | 1204.044 | 1584.268 | 2.960339 | 1382.476 | 1819.047 | 2.970351 | 1252.358 | 1647.839 | 2.654019 | 1289.148 | 1696.247 | 2.891344 | 1335.745 | 1757.56 | 2.666532 | 1236.145 | 1626.506 | 2.625179 | 1358.444 | 1787.426
2.80968 | 1117.951 | 1470.988 | 2.548991 | 1218.218 | 1602.918 | 2.448171 | 1186.808 | 1561.59 | 2.674688 | 1205.208 | 1585.801 | 2.963673 | 1383.479 | 1820.367 | 2.975346 | 1253.791 | 1649.725 | 2.659013 | 1290.465 | 1697.98 | 2.894667 | 1337.011 | 1759.225 | 2.669841 | 1237.22 | 1627.921 | 2.628529 | 1359.743 | 1789.135
2.814653 | 1119.35 | 1472.829 | 2.552329 | 1219.34 | 1604.395 | 2.45152 | 1188.008 | 1563.168 | 2.678002 | 1206.299 | 1587.235 | 2.968669 | 1384.98 | 1822.342 | 2.978679 | 1254.823 | 1651.083 | 2.664027 | 1291.706 | 1699.613 | 2.897991 | 1338.074 | 1760.623 | 2.673188 | 1238.39 | 1629.461 | 2.631836 | 1361.079 | 1790.893
2.819675 | 1120.816 | 1474.757 | 2.555682 | 1220.429 | 1605.827 | 2.454842 | 1189.212 | 1564.752 | 2.681334 | 1207.366 | 1588.639 | 2.973692 | 1386.505 | 1824.349 | 2.982016 | 1255.875 | 1652.467 | 2.669002 | 1292.796875 | 1701.049 | 2.901352 | 1339.171 | 1762.067 | 2.676504 | 1239.654 | 1631.123 | 2.635175 | 1362.537 | 1792.812
2.824675 | 1122.141 | 1476.502 | 2.559001 | 1221.576 | 1607.337 | 2.458187 | 1190.28 | 1566.158 | 2.684685 | 1208.426 | 1590.034 | 2.977013 | 1387.632 | 1825.832 | 2.985327 | 1256.97 | 1653.908 | 2.674015 | 1294.003 | 1702.636 | 2.904669 | 1340.40625 | 1763.692 | 2.679833 | 1240.936 | 1632.81 | 2.638489 | 1364.025 | 1794.769
2.828023 | 1123.172 | 1477.858 | 2.562349 | 1222.688 | 1608.8 | 2.461531 | 1191.448 | 1567.694 | 2.687997 | 1209.561 | 1591.527 | 2.982019 | 1388.989 | 1827.618 | 2.988681 | 1257.998 | 1655.261 | 2.679011 | 1295.142 | 1704.134 | 2.908013 | 1341.607 | 1765.272 | 2.683186 | 1242.187 | 1634.457 | 2.641822 | 1365.434 | 1796.623
2.833014 | 1124.475 | 1479.573 | 2.565671 | 1223.792 | 1610.253 | 2.464843 | 1192.674 | 1569.308 | 2.69302 | 1211.071 | 1593.514 | 2.985333 | 1390.112 | 1829.094 | 2.992013 | 1259.104 | 1656.715 | 2.683998 | 1296.398 | 1705.786 | 2.912994 | 1343.148 | 1767.3 | 2.686512 | 1243.42 | 1636.078 | 2.64518 | 1366.785 | 1798.401
2.838005 | 1125.877 | 1481.417 | 2.568988 | 1224.859 | 1611.656 | 2.468187 | 1193.716 | 1570.678 | 2.696332 | 1212.219 | 1595.025 | 2.990343 | 1391.61 | 1831.066 | 2.99535 | 1260.142 | 1658.081 | 2.689011 | 1297.8 | 1707.631 | 2.916335 | 1344.35 | 1768.882 | 2.689862 | 1244.64 | 1637.685 | 2.648503 | 1368.088 | 1800.116
2.841336 | 1126.89 | 1482.749 | 2.572344 | 1225.945 | 1613.085 | 2.471501 | 1194.816 | 1572.126 | 2.699681 | 1213.397 | 1596.576 | 2.993679 | 1392.619 | 1832.393 | 2.998702 | 1261.337 | 1659.654 | 2.693995 | 1299.221 | 1709.501 | 2.919677 | 1345.393 | 1770.254 | 2.693192 | 1245.802 | 1639.213 | 2.651848 | 1369.329 | 1801.749
2.846346 | 1128.155 | 1484.415 | 2.575659 | 1226.97 | 1614.434 | 2.474832 | 1195.928 | 1573.59 | 2.70301 | 1214.567 | 1598.114 | 2.997013 | 1393.695 | 1833.809 | 3.002007 | 1262.343 | 1660.978 | 2.699017 | 1300.518 | 1711.208 | 2.922993 | 1346.413 | 1771.596 | 2.696515 | 1246.862 | 1640.608 | 2.655184 | 1370.667 | 1803.509
2.851366 | 1129.587 | 1486.298 | 2.579006 | 1228.006 | 1615.797 | 2.478183 | 1197.071 | 1575.093 | 2.706349 | 1215.608 | 1599.484 | 3.000366 | 1394.735 | 1835.177 | 3.005356 | 1263.427 | 1662.404 | 2.704004 | 1301.882 | 1713.002 | 2.928017 | 1347.964 | 1773.636 | 2.699855 | 1248.115 | 1642.257 | 2.658498 | 1372.008 | 1805.273
2.856338 | 1130.87 | 1487.986 | 2.582345 | 1229.134 | 1617.282 | 2.481503 | 1198.145 | 1576.506 | 2.709702 | 1216.766 | 1601.008 | 3.005346 | 1396.201 | 1837.107 | 3.00867 | 1264.574 | 1663.914 | 2.709006 | 1303.135 | 1714.651 | 2.931341 | 1348.989 | 1774.986 | 2.703162 | 1249.344 | 1643.874 | 2.661852 | 1373.335 | 1807.02
2.861342 | 1132.134 | 1489.65 | 2.587356 | 1230.606 | 1619.219 | 2.484856 | 1199.349 | 1578.091 | 2.713006 | 1217.825 | 1602.401 | 3.008686 | 1397.332 | 1838.594 | 3.013689 | 1265.966 | 1665.745 | 2.712347 | 1304.192 | 1716.042 | 2.936352 | 1350.46 | 1776.922 | 2.70652 | 1250.459 | 1645.341 | 2.665168 | 1374.672 | 1808.779
2.866327 | 1133.622 | 1491.608 | 2.592331 | 1232.011 | 1621.068 | 2.488179 | 1200.435 | 1579.519 | 2.716352 | 1218.853 | 1603.754 | 3.011991 | 1398.387 | 1839.983 | 3.017019 | 1267.004 | 1667.111 | 2.717351 | 1305.513 | 1717.781 | 2.941339 | 1351.875 | 1778.784 | 2.709855 | 1251.681 | 1646.949 | 2.668517 | 1376.066 | 1810.613
2.871346 | 1135.077 | 1493.522 | 2.597351 | 1233.401 | 1622.896 | 2.491506 | 1201.604 | 1581.058 | 2.719674 | 1220.002 | 1605.266 | 3.015352 | 1399.514 | 1841.465 | 3.020349 | 1268.213 | 1668.701 | 2.722355 | 1306.929 | 1719.643 | 2.946338 | 1353.347 | 1780.72 | 2.713185 | 1252.921 | 1648.58 | 2.671852 | 1377.297 | 1812.233
2.876349 | 1136.525 | 1495.428 | 2.602332 | 1234.815 | 1624.756 | 2.494847 | 1202.742 | 1582.556 | 2.722997 | 1221.144 | 1606.768 | 3.018685 | 1400.536 | 1842.811 | 3.025351 | 1269.716 | 1670.679 | 2.727325 | 1308.232 | 1721.358 | 2.949674 | 1354.365 | 1782.059 | 2.716535 | 1254.057 | 1650.074 | 2.675177 | 1378.591 | 1813.936
2.881321 | 1137.784 | 1497.084 | 2.605687 | 1235.837 | 1626.101 | 2.498156 | 1203.898 | 1584.077 | 2.726351 | 1222.376 | 1608.39 | 3.022014 | 1401.638 | 1844.261 | 3.028666 | 1270.911 | 1672.251 | 2.732348 | 1309.404 | 1722.9 | 2.953022 | 1355.466 | 1783.508 | 2.719836 | 1255.229 | 1651.617 | 2.678526 | 1379.947 | 1815.719
2.886346 | 1139.045 | 1498.743 | 2.610664 | 1237.203 | 1627.899 | 2.503189 | 1205.413 | 1586.07 | 2.72967 | 1223.616 | 1610.022 | 3.027017 | 1403.175 | 1846.283 | 3.032011 | 1271.988 | 1673.668 | 2.737336 | 1310.64 | 1724.527 | 2.956335 | 1356.531 | 1784.909 | 2.723177 | 1256.401 | 1653.16 | 2.681839 | 1381.433 | 1817.675
2.891326 | 1140.417 | 1500.549 | 2.615686 | 1238.292 | 1629.331 | 2.506507 | 1206.487 | 1587.483 | 2.73302 | 1224.77 | 1611.539 | 3.032007 | 1404.657 | 1848.233 | 3.035325 | 1273.017 | 1675.022 | 2.742349 | 1311.813 | 1726.069 | 2.959685 | 1357.642 | 1786.372 | 2.728163 | 1257.621 | 1654.765 | 2.685177 | 1382.796 | 1819.468
2.896347 | 1141.629 | 1502.144 | 2.620678 | 1239.368 | 1630.748 | 2.511534 | 1207.947 | 1589.403 | 2.736355 | 1225.911 | 1613.041 | 3.035337 | 1405.72 | 1849.632 | 3.038681 | 1274.059 | 1676.393 | 2.747341 | 1313.121 | 1727.79 | 2.963014 | 1358.799 | 1787.894 | 2.733187 | 1258.716 | 1656.205 | 2.688514 | 1384.14 | 1821.237
2.901354 | 1143.036 | 1503.994 | 2.625668 | 1240.377 | 1632.075 | 2.516502 | 1209.474 | 1591.413 | 2.739667 | 1227.017 | 1614.496 | 3.038661 | 1406.772 | 1851.016 | 3.042016 | 1275.125 | 1677.796 | 2.752316 | 1314.309 | 1729.355 | 2.966341 | 1359.901 | 1789.344 | 2.739851 | 1259.986 | 1657.876 | 2.69183 | 1385.542 | 1823.082
2.906332 | 1144.371 | 1505.752 | 2.632343 | 1241.604 | 1633.689 | 2.519848 | 1210.551 | 1592.831 | 2.74301 | 1228.147 | 1615.983 | 3.042018 | 1407.859 | 1852.446 | 3.045339 | 1276.187 | 1679.193 | 2.757345 | 1315.655 | 1731.125 | 2.969688 | 1360.975 | 1790.756 | 2.744835 | 1261.382 | 1659.713 | 2.695184 | 1386.941 | 1824.922
2.911351 | 1145.827 | 1507.666 | 2.642347 | 1242.181 | 1634.449 | 2.523162 | 1211.656 | 1594.285 | 2.746317 | 1229.17 | 1617.329 | 3.045341 | 1408.943 | 1853.873 | 3.048691 | 1277.232 | 1680.568 | 2.762332 | 1316.854 | 1732.702 | 2.972996 | 1362.151 | 1792.304 | 2.749853 | 1262.801 | 1661.581 | 2.698502 | 1388.246 | 1826.64
2.916331 | 1147.197 | 1509.469 | 2.653996 | 1241.728 | 1633.852 | 2.526516 | 1212.75 | 1595.724 | 2.749672 | 1230.322 | 1618.845 | 3.04868 | 1410.013 | 1855.281 | 3.053662 | 1278.715 | 1682.52 | 2.767353 | 1318.192 | 1734.463 | 2.976348 | 1363.311 | 1793.83 | 2.75317 | 1263.877 | 1662.996 | 2.701832 | 1389.557 | 1828.364
2.921354 | 1148.513 | 1511.201 | 2.664026 | 1241.799 | 1633.946 | 2.529851 | 1213.807 | 1597.115 | 2.753012 | 1231.397 | 1620.259 | 3.052014 | 1411.157 | 1856.786 | 3.05702 | 1279.733 | 1683.859 | 2.77234 | 1319.679 | 1736.42 | 2.979676 | 1364.43 | 1795.302 | 2.756511 | 1264.954 | 1664.413 | 2.705181 | 1390.94 | 1830.184
2.92634 | 1149.813 | 1512.912 | 2.67567 | 1242.78 | 1635.237 | 2.533173 | 1214.941 | 1598.606 | 2.756335 | 1232.599 | 1621.84 | 3.055328 | 1412.192 | 1858.147 | 3.062002 | 1281.183 | 1685.767 | 2.777333 | 1320.888 | 1738.01 | 2.983009 | 1365.641 | 1796.897 | 2.759851 | 1266.032 | 1665.832 | 2.708495 | 1392.265625 | 1831.928
2.93134 | 1151.072 | 1514.569 | 2.684016 | 1243.924 | 1636.742 | 2.536525 | 1216.148 | 1600.195 | 2.759691 | 1233.734 | 1623.334 | 3.060347 | 1413.701 | 1860.132 | 3.065355 | 1282.228 | 1687.142 | 2.782356 | 1322.315 | 1739.889 | 2.986363 | 1366.738 | 1798.34 | 2.763163 | 1267.113 | 1667.254 | 2.711852 | 1393.552 | 1833.622
2.936352 | 1152.475 | 1516.415 | 2.689027 | 1244.942 | 1638.082 | 2.539829 | 1217.318 | 1601.734 | 2.763007 | 1234.902 | 1624.871 | 3.065344 | 1415.159 | 1862.051 | 3.068668 | 1283.239 | 1688.473 | 2.787344 | 1323.55 | 1741.513 | 2.989673 | 1367.788 | 1799.722 | 2.766519 | 1268.247 | 1668.746 | 2.715172 | 1394.836 | 1835.311
2.941328 | 1153.777 | 1518.127 | 2.695663 | 1246.244 | 1639.794 | 2.543174 | 1218.466 | 1603.245 | 2.766342 | 1236.107 | 1626.457 | 3.070334 | 1416.671 | 1864.041 | 3.072006 | 1284.268 | 1689.827 | 2.792355 | 1324.995 | 1743.414 | 2.993017 | 1368.90625 | 1801.192 | 2.769845 | 1269.289 | 1670.118 | 2.718501 | 1396.143 | 1837.03
2.946345 | 1155.141 | 1519.922 | 2.700669 | 1247.37 | 1641.277 | 2.546511 | 1219.774 | 1604.966 | 2.769679 | 1237.333 | 1628.07 | 3.075348 | 1418.19 | 1866.039 | 3.077007 | 1285.837 | 1691.891 | 2.795671 | 1326.042 | 1744.792 | 2.996343 | 1369.989 | 1802.617 | 2.773179 | 1270.314 | 1671.465 | 2.721846 | 1397.43 | 1838.724
2.951345 | 1156.396 | 1521.573 | 2.705676 | 1248.424 | 1642.663 | 2.549827 | 1220.858 | 1606.392 | 2.772999 | 1238.517 | 1629.627 | 3.078675 | 1419.264 | 1867.453 | 3.082021 | 1287.14 | 1693.606 | 2.80069 | 1327.295 | 1746.44 | 3.001339 | 1371.556 | 1804.678 | 2.778176 | 1271.725 | 1673.322 | 2.725168 | 1398.703 | 1840.399
2.956349 | 1157.606 | 1523.166 | 2.710673 | 1249.868 | 1644.563 | 2.55318 | 1222.029 | 1607.933 | 2.77636 | 1239.686 | 1631.166 | 3.082011 | 1420.311 | 1868.831 | 3.08534 | 1288.179 | 1694.972 | 2.804 | 1328.363 | 1747.846 | 3.004685 | 1372.702 | 1806.187 | 2.781505 | 1272.831 | 1674.778 | 2.728527 | 1399.91 | 1841.986
2.961351 | 1158.724 | 1524.637 | 2.715688 | 1251.167 | 1646.272 | 2.556494 | 1223.062 | 1609.292 | 2.779684 | 1240.944 | 1632.821 | 3.087004 | 1421.874 | 1870.887 | 3.090348 | 1289.612 | 1696.857 | 2.807352 | 1329.398 | 1749.208 | 3.00801 | 1373.797 | 1807.628 | 2.784849 | 1273.877 | 1676.155 | 2.731851 | 1401.11 | 1843.566
2.966323 | 1159.914 | 1526.203 | 2.718997 | 1252.169 | 1647.591 | 2.559835 | 1224.296 | 1610.915 | 2.784695 | 1242.472 | 1634.831 | 3.090338 | 1423.02 | 1872.395 | 3.093674 | 1290.651 | 1698.225 | 2.812331 | 1330.84 | 1751.105 | 3.013028 | 1375.369 | 1809.695 | 2.788167 | 1274.913 | 1677.517 | 2.735173 | 1402.294 | 1845.124
2.971349 | 1161.198 | 1527.892 | 2.722337 | 1253.219 | 1648.973 | 2.563184 | 1225.322 | 1612.266 | 2.788013 | 1243.583 | 1636.294 | 3.095339 | 1424.553 | 1874.412 | 3.097009 | 1291.809 | 1699.748 | 2.817353 | 1332.208 | 1752.905 | 3.01634 | 1376.559 | 1811.261 | 2.791523 | 1276.089 | 1679.065 | 2.73852 | 1403.546 | 1846.771
2.976346 | 1162.451 | 1529.541 | 2.727333 | 1254.781 | 1651.027 | 2.566501 | 1226.496 | 1613.811 | 2.791346 | 1244.703 | 1637.767 | 3.098673 | 1425.676 | 1875.889 | 3.102017 | 1293.274 | 1701.677 | 2.822337 | 1333.654 | 1754.808 | 3.021344 | 1378.023 | 1813.188 | 2.794853 | 1277.174 | 1680.493 | 2.741825 | 1404.715 | 1848.31
2.981356 | 1163.7 | 1531.184 | 2.730675 | 1255.876 | 1652.468 | 2.569855 | 1227.599 | 1615.262 | 2.794692 | 1245.85 | 1639.276 | 3.102025 | 1426.765 | 1877.323 | 3.105345 | 1294.329 | 1703.064 | 2.827333 | 1335.028 | 1756.615 | 3.024664 | 1379.2 | 1814.736 | 2.798177 | 1278.319 | 1681.999 | 2.745177 | 1406.015 | 1850.019
2.986351 | 1164.87 | 1532.724 | 2.734015 | 1256.912 | 1653.832 | 2.57317 | 1228.755 | 1616.783 | 2.798003 | 1247.066 | 1640.877 | 3.105337 | 1427.902 | 1878.819 | 3.108692 | 1295.391 | 1704.462 | 2.832338 | 1336.525 | 1758.586 | 3.028021 | 1380.379 | 1816.288 | 2.801527 | 1279.5 | 1683.552 | 2.748511 | 1407.268 | 1851.669
2.991326 | 1166.117 | 1534.365 | 2.739002 | 1258.329 | 1655.696 | 2.576508 | 1229.803 | 1618.162 | 2.801354 | 1248.389 | 1642.617 | 3.108691 | 1429.107 | 1880.405 | 3.113662 | 1296.842 | 1706.371 | 2.835669 | 1337.559 | 1759.946 | 3.031344 | 1381.381 | 1817.607 | 2.804829 | 1280.826 | 1685.297 | 2.751836 | 1408.464 | 1853.242
2.996356 | 1167.369 | 1536.012 | 2.744004 | 1259.792 | 1657.622 | 2.579854 | 1230.894 | 1619.598 | 2.804677 | 1249.66 | 1644.289 | 3.112008 | 1430.168 | 1881.799 | 3.117015 | 1297.899 | 1707.762 | 2.840684 | 1338.816 | 1761.6 | 3.034689 | 1382.553 | 1819.149 | 2.808173 | 1282.069 | 1686.933 | 2.755195 | 1409.675 | 1854.836
3.001345 | 1168.738 | 1537.813 | 2.749019 | 1261.32 | 1659.631 | 2.583175 | 1231.965 | 1621.006 | 2.808008 | 1250.799 | 1645.788 | 3.117007 | 1431.699 | 1883.815 | 3.12034 | 1298.98 | 1709.185 | 2.84567 | 1340.294 | 1763.544 | 3.038026 | 1383.796 | 1820.784 | 2.811512 | 1283.364 | 1688.637 | 2.758499 | 1410.925 | 1856.481
3.006354 | 1170.212 | 1539.753 | 2.752335 | 1262.39 | 1661.039 | 2.586532 | 1233.061 | 1622.449 | 2.811357 | 1251.981 | 1647.343 | 3.120341 | 1432.761 | 1885.212 | 3.123698 | 1300.034 | 1710.57 | 2.84902 | 1341.297 | 1764.864 | 3.043004 | 1385.246 | 1822.692 | 2.814847 | 1284.514 | 1690.149 | 2.761841 | 1412.107 | 1858.035
3.011339 | 1171.568 | 1541.537 | 2.755669 | 1263.472 | 1662.464 | 2.589857 | 1234.246 | 1624.008 | 2.814667 | 1253.109375 | 1648.828125 | 3.125362 | 1434.184 | 1887.084 | 3.127027 | 1301.052 | 1711.91 | 2.853993 | 1342.751 | 1766.778 | 3.046342 | 1386.348 | 1824.143 | 2.818207 | 1285.6 | 1691.579 | 2.765163 | 1413.427 | 1859.773
3.016326 | 1172.797 | 1543.154 | 2.75901 | 1264.569 | 1663.907 | 2.593181 | 1235.468 | 1625.615 | 2.818014 | 1254.245 | 1650.322 | 3.128694 | 1435.196 | 1888.416 | 3.130346 | 1302.138 | 1713.34 | 2.857344 | 1343.754 | 1768.097 | 3.049659 | 1387.475 | 1825.625 | 2.821515 | 1286.61 | 1692.908 | 2.768487 | 1414.771 | 1861.541
3.021349 | 1173.918 | 1544.63 | 2.76233 | 1265.671 | 1665.357 | 2.596527 | 1236.606 | 1627.114 | 2.821336 | 1255.369 | 1651.802 | 3.133682 | 1436.58 | 1890.236 | 3.13368 | 1303.171 | 1714.698 | 2.860682 | 1344.802 | 1769.476 | 3.054684 | 1388.97 | 1827.592 | 2.824852 | 1287.697 | 1694.338 | 2.771846 | 1416.012 | 1863.174
3.026337 | 1175.11 | 1546.197 | 2.765686 | 1266.831 | 1666.883 | 2.599829 | 1237.921 | 1628.843 | 2.824663 | 1256.65625 | 1653.495 | 3.137 | 1437.653 | 1891.649 | 3.136989 | 1304.26 | 1716.132 | 2.865691 | 1346.071 | 1771.146 | 3.058003 | 1390.092 | 1829.068 | 2.828172 | 1288.767 | 1695.746 | 2.775167 | 1417.213 | 1864.754
3.03135 | 1176.385 | 1547.876 | 2.769015 | 1268.024 | 1668.453 | 2.603175 | 1238.979 | 1630.236 | 2.828008 | 1257.892 | 1655.121 | 3.140324 | 1438.748 | 1893.09 | 3.140344 | 1305.362 | 1717.582 | 2.870675 | 1347.565 | 1773.112 | 3.061355 | 1391.322 | 1830.687 | 2.831495 | 1289.891 | 1697.225 | 2.778512 | 1418.396 | 1866.31
3.036338 | 1177.669 | 1549.565 | 2.772342 | 1269.273 | 1670.096 | 2.60651 | 1240.19 | 1631.829 | 2.831332 | 1259.09 | 1656.697 | 3.14535 | 1440.169 | 1894.959 | 3.143685 | 1306.414 | 1718.966 | 2.875676 | 1348.915 | 1774.888 | 3.064671 | 1392.412 | 1832.121 | 2.834852 | 1291.083 | 1698.794 | 2.781854 | 1419.551 | 1867.831
3.041338 | 1178.823 | 1551.083 | 2.775689 | 1270.349 | 1671.512 | 2.609845 | 1241.273 | 1633.254 | 2.834686 | 1260.219 | 1658.184 | 3.148673 | 1441.328 | 1896.485 | 3.147008 | 1307.425 | 1720.296 | 2.880652 | 1350.278 | 1776.682 | 3.068002 | 1393.504 | 1833.558 | 2.838176 | 1292.206 | 1700.271 | 2.785161 | 1420.816 | 1869.495
3.046351 | 1180.129 | 1552.802 | 2.778991 | 1271.356 | 1672.837 | 2.613199 | 1242.437 | 1634.786 | 2.838022 | 1261.374 | 1659.702 | 3.152029 | 1442.365 | 1897.849 | 3.150364 | 1308.443 | 1721.636 | 2.884018 | 1351.318 | 1778.05 | 3.071349 | 1394.683 | 1835.109 | 2.8432 | 1293.781 | 1702.343 | 2.788515 | 1421.96 | 1871.001
3.051328 | 1181.421875 | 1554.502 | 2.782335 | 1272.52 | 1674.369 | 2.616504 | 1243.455 | 1636.125 | 2.841341 | 1262.566 | 1661.27 | 3.155335 | 1443.37 | 1899.171 | 3.155329 | 1309.836 | 1723.469 | 2.889 | 1352.706 | 1779.876 | 3.074666 | 1395.819 | 1836.603 | 2.846505 | 1295.013 | 1703.964 | 2.791834 | 1423.26 | 1872.71
3.056353 | 1182.591 | 1556.04 | 2.785675 | 1273.608 | 1675.801 | 2.619842 | 1244.696 | 1637.758 | 2.844692 | 1263.662 | 1662.713 | 3.158671 | 1444.449 | 1900.591 | 3.15868 | 1310.881 | 1724.843 | 2.894015 | 1354.136 | 1781.758 | 3.078017 | 1396.956 | 1838.1 | 2.849842 | 1296.226 | 1705.56 | 2.79518 | 1424.681 | 1874.581
3.06134 | 1183.963 | 1557.846 | 2.78901 | 1274.62 | 1677.132 | 2.623158 | 1245.752 | 1639.148 | 2.847998 | 1264.83 | 1664.25 | 3.162006 | 1445.568 | 1902.063 | 3.161993 | 1311.941 | 1726.238 | 2.897317 | 1355.141 | 1783.08 | 3.081343 | 1398.071 | 1839.567 | 2.853176 | 1297.419 | 1707.13 | 2.798523 | 1425.974 | 1876.282
3.06634 | 1185.094 | 1559.334 | 2.792371 | 1275.765 | 1678.639 | 2.626491 | 1246.862 | 1640.608 | 2.851345 | 1266.152 | 1665.989 | 3.165326 | 1446.569 | 1903.381 | 3.165344 | 1313.086 | 1727.745 | 2.902343 | 1356.507 | 1784.878 | 3.084666 | 1399.1 | 1840.921 | 2.856493 | 1298.626 | 1708.718 | 2.801842 | 1427.151 | 1877.831
3.071344 | 1186.455 | 1561.125 | 2.795679 | 1276.976 | 1680.232 | 2.629848 | 1247.927 | 1642.01 | 2.854685 | 1267.356 | 1667.574 | 3.168682 | 1447.693 | 1904.859 | 3.168683 | 1314.133 | 1729.122 | 2.905658 | 1357.559 | 1786.262 | 3.08802 | 1400.253 | 1842.438 | 2.859852 | 1299.926 | 1710.429 | 2.805193 | 1428.478 | 1879.576
3.076332 | 1187.548 | 1562.563 | 2.800677 | 1278.495 | 1682.231 | 2.633173 | 1249.027 | 1643.456 | 2.85801 | 1268.453 | 1669.017 | 3.173672 | 1449.187 | 1906.825 | 3.172006 | 1315.209 | 1730.539 | 2.909012 | 1358.649 | 1787.696 | 3.091337 | 1401.358 | 1843.892 | 2.863178 | 1301.126 | 1712.008 | 2.808509 | 1429.783 | 1881.293
3.081359 | 1188.773 | 1564.175 | 2.803986 | 1279.704 | 1683.822 | 2.636515 | 1250.069 | 1644.828 | 2.861371 | 1269.754 | 1670.728 | 3.17702 | 1450.268 | 1908.247 | 3.175356 | 1316.264 | 1731.927 | 2.912343 | 1359.77 | 1789.171 | 3.096355 | 1402.799 | 1845.789 | 2.866516 | 1302.37 | 1713.644 | 2.811847 | 1430.982 | 1882.871
3.086341 | 1189.818 | 1565.55 | 2.80734 | 1280.833 | 1685.306 | 2.639853 | 1251.155 | 1646.257 | 2.864681 | 1271.029 | 1672.407 | 3.180336 | 1451.318 | 1909.629 | 3.180332 | 1317.672 | 1733.78 | 2.917358 | 1361.304 | 1791.19 | 3.099666 | 1403.838 | 1847.155 | 2.869854 | 1303.634 | 1715.307 | 2.815191 | 1432.207 | 1884.483
3.091345 | 1191.089 | 1567.223 | 2.810683 | 1281.925 | 1686.744 | 2.643162 | 1252.212 | 1647.647 | 2.86801 | 1272.138 | 1673.866 | 3.183672 | 1452.4 | 1911.052 | 3.183684 | 1318.725 | 1735.164 | 2.920673 | 1362.36 | 1792.579 | 3.10301 | 1404.889 | 1848.538 | 2.873165 | 1304.84 | 1716.894 | 2.8185 | 1433.618 | 1886.339
3.096335 | 1192.259 | 1568.762 | 2.814004 | 1283.022 | 1688.187 | 2.646519 | 1253.458 | 1649.287 | 2.871336 | 1273.268 | 1675.352 | 3.187013 | 1453.419 | 1912.394 | 3.187003 | 1319.73 | 1736.487 | 2.925681 | 1363.667 | 1794.298 | 3.108001 | 1406.37 | 1850.487 | 2.876517 | 1306.076 | 1718.521 | 2.821849 | 1434.899 | 1888.025
3.101337 | 1193.582 | 1570.503 | 2.817363 | 1284.131 | 1689.646 | 2.649836 | 1254.678 | 1650.892 | 2.874655 | 1274.409 | 1676.854 | 3.190333 | 1454.488 | 1913.8 | 3.192025 | 1321.252 | 1738.489 | 2.93066 | 1365.007 | 1796.062 | 3.111347 | 1407.556 | 1852.047 | 2.879839 | 1307.304 | 1720.137 | 2.825171 | 1436.212 | 1889.753
3.10637 | 1194.686 | 1571.955 | 2.822326 | 1285.702 | 1691.713 | 2.653186 | 1255.925 | 1652.532 | 2.878019 | 1275.505 | 1678.295 | 3.193689 | 1455.517 | 1915.154 | 3.195345 | 1322.338 | 1739.918 | 2.935687 | 1366.331 | 1797.804 | 3.11469 | 1408.735 | 1853.599 | 2.883181 | 1308.452 | 1721.647 | 2.828504 | 1437.515 | 1891.467
3.111341 | 1195.84 | 1573.474 | 2.825678 | 1286.76 | 1693.105 | 2.656523 | 1257.024 | 1653.979 | 2.881342 | 1276.653 | 1679.806 | 3.19701 | 1456.623 | 1916.61 | 3.198672 | 1323.344 | 1741.243 | 2.939003 | 1367.401 | 1799.212 | 3.118007 | 1409.811 | 1855.014 | 2.886526 | 1309.654 | 1723.229 | 2.831856 | 1438.821 | 1893.185
3.116336 | 1196.938 | 1574.919 | 2.82899 | 1287.776 | 1694.442 | 2.659846 | 1258.257 | 1655.602 | 2.884678 | 1277.795 | 1681.309 | 3.202017 | 1458.165 | 1918.638 | 3.203678 | 1324.709 | 1743.038 | 2.944021 | 1368.933 | 1801.228 | 3.12136 | 1410.97 | 1856.54 | 2.889836 | 1310.848 | 1724.8 | 2.835165 | 1439.982 | 1894.714
3.121336 | 1198.151 | 1576.515 | 2.83234 | 1288.918 | 1695.945 | 2.663194 | 1259.412 | 1657.122 | 2.888018 | 1279.019 | 1682.92 | 3.205342 | 1459.245 | 1920.06 | 3.207011 | 1325.787 | 1744.457 | 2.949006 | 1370.54 | 1803.342 | 3.124665 | 1411.982 | 1857.871 | 2.893186 | 1312.077 | 1726.416 | 2.838509 | 1441.258 | 1896.392
3.126343 | 1199.243 | 1577.952 | 2.835681 | 1290.112 | 1697.515 | 2.666511 | 1260.573 | 1658.648 | 2.89132 | 1280.234 | 1684.518 | 3.210356 | 1460.764 | 1922.058 | 3.212014 | 1327.205 | 1746.322 | 2.954008 | 1372.008 | 1805.273 | 3.128002 | 1413.144 | 1859.401 | 2.896513 | 1313.276 | 1727.995 | 2.841831 | 1442.529 | 1898.064
3.131364 | 1200.462 | 1579.555 | 2.839004 | 1291.177 | 1698.917 | 2.669842 | 1261.721 | 1660.16 | 2.894679 | 1281.452 | 1686.121 | 3.215333 | 1462.292 | 1924.068 | 3.215343 | 1328.24 | 1747.684 | 2.957333 | 1373.058 | 1806.655 | 3.131344 | 1414.175 | 1860.756 | 2.899846 | 1314.49 | 1729.591 | 2.845158 | 1443.736 | 1899.653
3.136327 | 1201.651 | 1581.119 | 2.842354 | 1292.397 | 1700.522 | 2.673181 | 1262.888 | 1661.695 | 2.898001 | 1282.506 | 1687.508 | 3.218681 | 1463.349 | 1925.459 | 3.218684 | 1329.318 | 1749.102 | 2.960681 | 1374.134 | 1808.071 | 3.134671 | 1415.294 | 1862.229 | 2.903193 | 1315.662 | 1731.134 | 2.848509 | 1445.054 | 1901.387
3.141342 | 1202.927 | 1582.799 | 2.84567 | 1293.63 | 1702.145 | 2.676498 | 1264.014 | 1663.176 | 2.901337 | 1283.682 | 1689.056 | 3.222007 | 1464.381 | 1926.817 | 3.222005 | 1330.404 | 1750.531 | 2.964 | 1375.214 | 1809.493 | 3.138035 | 1416.35 | 1863.618 | 2.906506 | 1316.896 | 1732.759 | 2.851828 | 1446.469 | 1903.249
3.146338 | 1204.136 | 1584.389 | 2.849005 | 1294.853 | 1703.754 | 2.679852 | 1265.154 | 1664.676 | 2.904685 | 1284.892 | 1690.647 | 3.225342 | 1465.528 | 1928.327 | 3.22703 | 1331.89 | 1752.487 | 2.969031 | 1376.668 | 1811.406 | 3.141354 | 1417.464 | 1865.085 | 2.90985 | 1318.083 | 1734.32 | 2.855183 | 1447.845 | 1905.06
3.151343 | 1205.182 | 1585.765 | 2.852346 | 1295.991 | 1705.252 | 2.68317 | 1266.296 | 1666.179 | 2.908009 | 1286.08 | 1692.21 | 3.228694 | 1466.665 | 1929.822 | 3.232006 | 1333.285 | 1754.323 | 2.97234 | 1377.729 | 1812.801 | 3.14635 | 1418.823 | 1866.872 | 2.913176 | 1319.208 | 1735.8 | 2.858519 | 1449.134 | 1906.755
3.156354 | 1206.404 | 1587.373 | 2.855664 | 1297.169 | 1706.801 | 2.686497 | 1267.402 | 1667.634 | 2.911361 | 1287.165 | 1693.639 | 3.232002 | 1467.818 | 1931.34 | 3.237004 | 1334.779 | 1756.288 | 2.97735 | 1379.095 | 1814.599 | 3.151322 | 1420.305 | 1868.823 | 2.916509 | 1320.302 | 1737.24 | 2.861837 | 1450.449 | 1908.486
3.161329 | 1207.592 | 1588.937 | 2.859021 | 1298.293 | 1708.281 | 2.689849 | 1268.695 | 1669.335 | 2.914676 | 1288.345 | 1695.191 | 3.235344 | 1468.883 | 1932.741 | 3.242007 | 1336.281 | 1758.265 | 2.982322 | 1380.502 | 1816.45 | 3.154682 | 1421.381 | 1870.238 | 2.919863 | 1321.416 | 1738.706 | 2.865191 | 1451.683 | 1910.11
3.166348 | 1208.71875 | 1590.419 | 2.862343 | 1299.519 | 1709.894 | 2.693163 | 1269.977 | 1671.023 | 2.918006 | 1289.542 | 1696.766 | 3.238673 | 1469.946 | 1934.14 | 3.24534 | 1337.338 | 1759.655 | 2.98568 | 1381.638 | 1817.944 | 3.158013 | 1422.52 | 1871.737 | 2.923171 | 1322.607 | 1740.272 | 2.868494 | 1452.854 | 1911.65
3.171342 | 1209.876 | 1591.942 | 2.865668 | 1300.655 | 1711.388 | 2.696518 | 1271.142 | 1672.555 | 2.921352 | 1290.771 | 1698.384 | 3.241986 | 1471.002 | 1935.529 | 3.248666 | 1338.521 | 1761.212 | 2.990675 | 1383.144 | 1819.927 | 3.161343 | 1423.584 | 1873.137 | 2.926515 | 1323.693 | 1741.702 | 2.871844 | 1453.971 | 1913.12
3.176346 | 1210.984 | 1593.4 | 2.86902 | 1301.852 | 1712.964 | 2.699843 | 1272.294 | 1674.071 | 2.924666 | 1292.009 | 1700.012 | 3.245344 | 1472.027 | 1936.877 | 3.252028 | 1339.618 | 1762.655 | 2.994031 | 1384.251 | 1821.383 | 3.164694 | 1424.792 | 1874.727 | 2.929843 | 1324.924 | 1743.322 | 2.875183 | 1455.186 | 1914.718
3.181345 | 1212.2 | 1595 | 2.872332 | 1302.931 | 1714.382 | 2.70317 | 1273.468 | 1675.616 | 2.928019 | 1293.312 | 1701.727 | 3.25033 | 1473.601 | 1938.949 | 3.255336 | 1340.643 | 1764.004 | 2.997347 | 1385.377 | 1822.865 | 3.167996 | 1425.933 | 1876.228 | 2.93316 | 1326.192 | 1744.989 | 2.878507 | 1456.391 | 1916.304
3.186333 | 1213.459 | 1596.657 | 2.875689 | 1304.083 | 1715.899 | 2.706511 | 1274.586 | 1677.087 | 2.93135 | 1294.572 | 1703.385 | 3.253692 | 1474.732 | 1940.437 | 3.258677 | 1341.729 | 1765.432 | 3.000682 | 1386.422 | 1824.24 | 3.171345 | 1426.999 | 1877.63 | 2.936513 | 1327.329 | 1746.485 | 2.881866 | 1457.705 | 1918.033
3.191358 | 1214.594 | 1598.15 | 2.879011 | 1305.169 | 1717.327 | 2.709836 | 1275.644 | 1678.479 | 2.934671 | 1295.778 | 1704.972 | 3.257003 | 1475.831 | 1941.883 | 3.263655 | 1343.15 | 1767.303 | 3.005666 | 1387.833 | 1826.096 | 3.174666 | 1428.007 | 1878.957 | 2.939835 | 1328.407 | 1747.904 | 2.885176 | 1458.855 | 1919.546
3.196336 | 1215.831 | 1599.778 | 2.882338 | 1306.344 | 1718.874 | 2.713193 | 1276.746 | 1679.929 | 2.938025 | 1296.934 | 1706.492 | 3.260343 | 1476.839 | 1943.209 | 3.268687 | 1344.52 | 1769.105 | 3.010689 | 1389.289 | 1828.012 | 3.178 | 1429.166 | 1880.481 | 2.94318 | 1329.63 | 1749.514 | 2.888511 | 1460.056 | 1921.126
3.201343 | 1217.1 | 1601.448 | 2.885682 | 1307.533 | 1720.438 | 2.716521 | 1277.859 | 1681.393 | 2.941337 | 1298.126 | 1708.061 | 3.263669 | 1477.985 | 1944.717 | 3.272007 | 1345.585 | 1770.506 | 3.01401 | 1390.345 | 1829.401 | 3.183012 | 1430.661 | 1882.448 | 2.946523 | 1330.733 | 1750.964 | 2.891834 | 1461.222 | 1922.66
3.206353 | 1218.371 | 1603.12 | 2.889 | 1308.672 | 1721.937 | 2.719841 | 1278.992 | 1682.884 | 2.944684 | 1299.237 | 1709.523 | 3.26699 | 1479.04 | 1946.105 | 3.277033 | 1346.936 | 1772.285 | 3.019032 | 1391.857 | 1831.391 | 3.186341 | 1431.757 | 1883.891 | 2.949834 | 1331.839 | 1752.42 | 2.895153 | 1462.449 | 1924.274
3.211337 | 1219.596 | 1604.732 | 2.892355 | 1309.828125 | 1723.458 | 2.723187 | 1280.139 | 1684.394 | 2.948011 | 1300.412 | 1711.068 | 3.270349 | 1480.064 | 1947.453 | 3.280343 | 1347.991 | 1773.672 | 3.022341 | 1392.925 | 1832.796 | 3.189689 | 1432.891 | 1885.383 | 2.953182 | 1332.981 | 1753.923 | 2.898516 | 1463.662 | 1925.871
3.216349 | 1220.808 | 1606.326 | 2.895683 | 1310.899 | 1724.867 | 2.726494 | 1281.334 | 1685.966 | 2.951335 | 1301.456 | 1712.443 | 3.275337 | 1481.621 | 1949.501 | 3.285349 | 1349.492 | 1775.647 | 3.025667 | 1393.977 | 1834.18 | 3.192998 | 1433.968 | 1886.8 | 2.956493 | 1334.196 | 1755.52 | 2.901838 | 1464.993 | 1927.622
3.221321 | 1221.927 | 1607.799 | 2.899001 | 1312.074 | 1726.413 | 2.729841 | 1282.467 | 1687.456 | 2.954684 | 1302.614 | 1713.965 | 3.280359 | 1483.067 | 1951.404 | 3.290334 | 1350.748 | 1777.3 | 3.030665 | 1395.428 | 1836.09 | 3.196346 | 1435.015 | 1888.178 | 2.959842 | 1335.268 | 1756.931 | 2.905177 | 1466.308 | 1929.353
3.226341 | 1223.138 | 1609.392 | 2.902349 | 1313.177 | 1727.865 | 2.733179 | 1283.649 | 1689.012 | 2.958002 | 1303.687 | 1715.377 | 3.283669 | 1484.102 | 1952.766 | 3.295357 | 1352.097 | 1779.075 | 3.034 | 1396.539 | 1837.552 | 3.199676 | 1436.171 | 1889.699 | 2.963186 | 1336.385 | 1758.402 | 2.908515 | 1467.588 | 1931.037
3.231343 | 1224.208 | 1610.801 | 2.905653 | 1314.37 | 1729.434 | 2.736504 | 1284.815 | 1690.546 | 2.961354 | 1304.849 | 1716.907 | 3.287018 | 1485.206 | 1954.218 | 3.300349 | 1353.515 | 1780.941 | 3.037352 | 1397.584 | 1838.926 | 3.203006 | 1437.174 | 1891.018 | 2.966505 | 1337.47 | 1759.829 | 2.911816 | 1468.856 | 1932.706
3.236338 | 1225.46 | 1612.447 | 2.909 | 1315.513 | 1730.938 | 2.739863 | 1286 | 1692.106 | 2.964688 | 1306.028 | 1718.458 | 3.290338 | 1486.253 | 1955.597 | 3.303689 | 1354.524 | 1782.268 | 3.04067 | 1398.658 | 1840.34 | 3.20636 | 1438.256 | 1892.442 | 2.969865 | 1338.548 | 1761.247 | 2.915177 | 1470.11 | 1934.355
3.241345 | 1226.808 | 1614.221 | 2.912339 | 1316.705 | 1732.506 | 2.743169 | 1287.142 | 1693.608 | 2.968007 | 1307.281 | 1720.106 | 3.295354 | 1487.808 | 1957.642 | 3.307002 | 1355.541 | 1783.606 | 3.045687 | 1400.074 | 1842.203 | 3.209671 | 1439.392 | 1893.937 | 2.97318 | 1339.614 | 1762.65 | 2.918497 | 1471.299 | 1935.919
3.24632 | 1227.947 | 1615.719 | 2.915663 | 1317.802 | 1733.95 | 2.746508 | 1288.361 | 1695.212 | 2.971354 | 1308.396 | 1721.574 | 3.29868 | 1488.923 | 1959.109 | 3.312022 | 1356.985 | 1785.506 | 3.050665 | 1401.591 | 1844.199 | 3.213012 | 1440.401 | 1895.264 | 2.976509 | 1340.634 | 1763.992 | 2.921834 | 1472.556 | 1937.574
3.251352 | 1228.97 | 1617.066 | 2.919023 | 1318.965 | 1735.48 | 2.749832 | 1289.598 | 1696.839 | 2.974664 | 1309.552 | 1723.094 | 3.302011 | 1490.008 | 1960.537 | 3.315332 | 1358.055 | 1786.915 | 3.055678 | 1402.85 | 1845.856 | 3.216349 | 1441.411 | 1896.593 | 2.97985 | 1341.738 | 1765.445 | 2.925184 | 1473.806 | 1939.219
3.25635 | 1230.169 | 1618.643 | 2.922336 | 1320.1 | 1736.974 | 2.753151 | 1290.824 | 1698.453 | 2.978002 | 1310.756 | 1724.678 | 3.307008 | 1491.407 | 1962.378 | 3.320354 | 1359.552 | 1788.884 | 3.059 | 1403.861 | 1847.185 | 3.219669 | 1442.472 | 1897.99 | 2.983168 | 1342.888 | 1766.958 | 2.928505 | 1475.072 | 1940.884
3.261346 | 1231.328 | 1620.169 | 2.925676 | 1321.199 | 1738.419 | 2.756513 | 1291.96 | 1699.948 | 2.981352 | 1311.968 | 1726.273 | 3.310341 | 1492.573 | 1963.912 | 3.325343 | 1361.006 | 1790.797 | 3.062351 | 1404.974 | 1848.651 | 3.224685 | 1443.918 | 1899.892 | 2.986523 | 1344.143 | 1768.61 | 2.931859 | 1476.189 | 1942.355
3.266346 | 1232.708 | 1621.984 | 2.929003 | 1322.378 | 1739.971 | 2.759836 | 1293.174 | 1701.544 | 2.984676 | 1313.093 | 1727.754 | 3.315343 | 1494.059 | 1965.867 | 3.330353 | 1362.367 | 1792.588 | 3.065662 | 1406.074 | 1850.097 | 3.228002 | 1445.008 | 1901.327 | 2.989852 | 1345.384 | 1770.242 | 2.935172 | 1477.425 | 1943.98
3.271331 | 1233.874 | 1623.519 | 2.932319 | 1323.536 | 1741.494 | 2.763181 | 1294.37 | 1703.118 | 2.988035 | 1314.256 | 1729.285 | 3.320348 | 1495.532 | 1967.805 | 3.335351 | 1363.741 | 1794.396 | 3.069008 | 1407.207 | 1851.588 | 3.231349 | 1446.044 | 1902.689 | 2.993182 | 1346.512 | 1771.726 | 2.938502 | 1478.683 | 1945.635
3.276355 | 1235.063 | 1625.083 | 2.935685 | 1324.601 | 1742.896 | 2.766524 | 1295.536 | 1704.653 | 2.991347 | 1315.417 | 1730.812 | 3.323674 | 1496.65 | 1969.277 | 3.338671 | 1364.773 | 1795.754 | 3.072347 | 1408.422 | 1853.186 | 3.234671 | 1447.085 | 1904.059 | 2.996523 | 1347.61 | 1773.171 | 2.94185 | 1479.897 | 1947.232
3.281341 | 1236.272 | 1626.674 | 2.939007 | 1325.69 | 1744.329 | 2.76983 | 1296.703 | 1706.188 | 2.994685 | 1316.495 | 1732.23 | 3.328687 | 1498.084 | 1971.164 | 3.341999 | 1365.784 | 1797.084 | 3.075671 | 1409.457 | 1854.548 | 3.238018 | 1448.143 | 1905.452 | 2.999836 | 1348.709 | 1774.617 | 2.945163 | 1481.225 | 1948.98
3.286347 | 1237.499 | 1628.288 | 2.942351 | 1326.798 | 1745.787 | 2.773183 | 1297.875 | 1707.73 | 2.998015 | 1317.584 | 1733.663 | 3.333671 | 1499.556 | 1973.099 | 3.345348 | 1366.95 | 1798.619 | 3.079022 | 1410.644 | 1856.11 | 3.241356 | 1449.234 | 1906.887 | 3.003191 | 1349.73 | 1775.961 | 2.948516 | 1482.504 | 1950.664
3.291351 | 1238.838 | 1630.05 | 2.945693 | 1327.885 | 1747.217 | 2.776501 | 1299.026 | 1709.245 | 3.001328 | 1318.82 | 1735.289 | 3.337016 | 1500.583 | 1974.452 | 3.348667 | 1368.083 | 1800.109 | 3.082334 | 1411.697 | 1857.496 | 3.244669 | 1450.365 | 1908.375 | 3.008168 | 1351.123 | 1777.794 | 2.951847 | 1483.792 | 1952.358
3.296331 | 1239.878 | 1631.418 | 2.950673 | 1329.44 | 1749.263 | 2.779847 | 1300.158 | 1710.734 | 3.00469 | 1320.008 | 1736.852 | 3.341993 | 1502.16 | 1976.526 | 3.35202 | 1369.133 | 1801.491 | 3.085673 | 1412.74 | 1858.868 | 3.248017 | 1451.44 | 1909.789 | 3.011519 | 1352.176 | 1779.179 | 2.955167 | 1485.013 | 1953.964
3.301353 | 1241.204 | 1633.163 | 2.954011 | 1330.627 | 1750.825 | 2.783193 | 1301.175 | 1712.072 | 3.008016 | 1321.158 | 1738.366 | 3.34534 | 1503.274 | 1977.992 | 3.357005 | 1370.58 | 1803.395 | 3.08901 | 1413.857 | 1860.338 | 3.251328 | 1452.472 | 1911.147 | 3.014847 | 1353.198 | 1780.524 | 2.958524 | 1486.328 | 1955.695
3.306337 | 1242.364 | 1634.689 | 2.95733 | 1331.721 | 1752.265 | 2.786509 | 1302.226 | 1713.456 | 3.011355 | 1322.34 | 1739.921 | 3.348675 | 1504.367 | 1979.431 | 3.36202 | 1372.106 | 1805.402 | 3.092333 | 1415.031 | 1861.882 | 3.254664 | 1453.486 | 1912.481 | 3.018174 | 1354.217 | 1781.864 | 2.961834 | 1487.447 | 1957.167
3.311352 | 1243.684 | 1636.426 | 2.960685 | 1332.848 | 1753.747 | 2.789859 | 1303.386 | 1714.982 | 3.014698 | 1323.495 | 1741.441 | 3.353684 | 1505.919 | 1981.473 | 3.365326 | 1373.175 | 1806.809 | 3.097356 | 1416.581 | 1863.922 | 3.25801 | 1454.536 | 1913.864 | 3.02319 | 1355.774 | 1783.913 | 2.965181 | 1488.706 | 1958.824
3.31635 | 1244.937 | 1638.074 | 2.964011 | 1333.884 | 1755.111 | 2.793178 | 1304.512 | 1716.463 | 3.017998 | 1324.628 | 1742.931 | 3.358672 | 1507.337 | 1983.338 | 3.370348 | 1374.712 | 1808.831 | 3.10067 | 1417.745 | 1865.453 | 3.26133 | 1455.559 | 1915.209 | 3.028185 | 1357.349 | 1785.985 | 2.968512 | 1489.979 | 1960.499
3.321328 | 1246.227 | 1639.773 | 2.967344 | 1335.12 | 1756.737 | 2.796511 | 1305.585 | 1717.875 | 3.021345 | 1325.803 | 1744.478 | 3.363688 | 1508.73 | 1985.171 | 3.375341 | 1376.152 | 1810.726 | 3.104024 | 1418.893 | 1866.965 | 3.264689 | 1456.667 | 1916.668 | 3.031511 | 1358.488 | 1787.484 | 2.97183 | 1491.185 | 1962.086
3.326344 | 1247.423 | 1641.346 | 2.970685 | 1336.19 | 1758.145 | 2.799859 | 1306.776 | 1719.442 | 3.024666 | 1327.014 | 1746.071 | 3.366994 | 1509.842 | 1986.635 | 3.380363 | 1377.502 | 1812.503 | 3.107335 | 1420.067 | 1868.51 | 3.268009 | 1457.684 | 1918.006 | 3.034834 | 1359.546 | 1788.876 | 2.97518 | 1492.34 | 1963.606
3.331334 | 1248.594 | 1642.887 | 2.973996 | 1337.342 | 1759.66 | 2.803169 | 1307.958 | 1720.997 | 3.028 | 1328.148 | 1747.563 | 3.372016 | 1511.411 | 1988.699 | 3.383673 | 1378.505 | 1813.823 | 3.110664 | 1421.17 | 1869.961 | 3.271339 | 1458.757 | 1919.417 | 3.03818 | 1360.757 | 1790.47 | 2.978501 | 1493.556 | 1965.205
3.336361 | 1249.946 | 1644.666 | 2.977354 | 1338.533 | 1761.228 | 2.80652 | 1309.081 | 1722.475 | 3.031353 | 1329.357 | 1749.154 | 3.37534 | 1512.531 | 1990.173 | 3.387016 | 1379.552 | 1815.2 | 3.114014 | 1422.401 | 1871.581 | 3.274673 | 1459.796 | 1920.784 | 3.041504 | 1361.828 | 1791.879 | 2.981851 | 1494.805 | 1966.849
3.341347 | 1251.287 | 1646.43 | 2.980675 | 1339.728 | 1762.8 | 2.809842 | 1310.181 | 1723.922 | 3.034675 | 1330.522 | 1750.686 | 3.378686 | 1513.584 | 1991.558 | 3.390328 | 1380.589 | 1816.565 | 3.117336 | 1423.51 | 1873.039 | 3.277986 | 1460.871 | 1922.198 | 3.044852 | 1363 | 1793.422 | 2.98519 | 1496.017 | 1968.443
3.346328 | 1252.707 | 1648.299 | 2.984001 | 1340.742 | 1764.134 | 2.813173 | 1311.352 | 1725.463 | 3.03802 | 1331.659 | 1752.183 | 3.38203 | 1514.664 | 1992.979 | 3.395356 | 1382.161 | 1818.632 | 3.1207 | 1424.574 | 1874.44 | 3.281349 | 1461.963 | 1923.636 | 3.048192 | 1364.072 | 1794.831 | 2.988504 | 1497.312 | 1970.148
3.351347 | 1253.892 | 1649.858 | 2.98735 | 1341.809 | 1765.538 | 2.816522 | 1312.566 | 1727.06 | 3.041344 | 1332.772 | 1753.647 | 3.38701 | 1516.205 | 1995.006 | 3.400342 | 1383.597 | 1820.523 | 3.125675 | 1426.071 | 1876.409 | 3.284679 | 1463.092 | 1925.12 | 3.051506 | 1365.336 | 1796.494 | 2.991851 | 1498.592 | 1971.832
3.356337 | 1254.98 | 1651.289 | 2.990665 | 1342.865 | 1766.928 | 2.819836 | 1313.608 | 1728.431 | 3.044667 | 1333.898 | 1755.13 | 3.390337 | 1517.244 | 1996.373 | 3.40536 | 1384.986 | 1822.351 | 3.129015 | 1427.164 | 1877.848 | 3.288011 | 1464.16 | 1926.527 | 3.054859 | 1366.378 | 1797.866 | 2.995163 | 1499.88 | 1973.527
3.361365 | 1256.199 | 1652.893 | 2.995692 | 1344.337 | 1768.864 | 2.823179 | 1314.766 | 1729.955 | 3.048018 | 1334.954 | 1756.518 | 3.393658 | 1518.251 | 1997.699 | 3.408659 | 1386.053 | 1823.755 | 3.132326 | 1428.26 | 1879.289 | 3.291363 | 1465.208 | 1927.905 | 3.058165 | 1367.584 | 1799.452 | 2.998501 | 1501.014 | 1975.018
3.366343 | 1257.48 | 1654.579 | 2.999005 | 1345.385 | 1770.244 | 2.826502 | 1315.938 | 1731.498 | 3.051333 | 1336.001 | 1757.896 | 3.39702 | 1519.281 | 1999.054 | 3.413684 | 1387.413 | 1825.544 | 3.135667 | 1429.333 | 1880.702 | 3.294669 | 1466.302 | 1929.345 | 3.061507 | 1368.599 | 1800.788 | 3.00185 | 1502.253 | 1976.649
3.371325 | 1258.779 | 1656.288 | 3.004017 | 1346.91 | 1772.251 | 2.829828 | 1317.075 | 1732.993 | 3.054685 | 1337.201 | 1759.475 | 3.402008 | 1520.642 | 2000.845 | 3.418674 | 1388.923 | 1827.53 | 3.139018 | 1430.356 | 1882.048 | 3.298018 | 1467.368 | 1930.747 | 3.064851 | 1369.78 | 1802.343 | 3.005174 | 1503.492 | 1978.279
3.376353 | 1260.023 | 1657.925 | 3.007324 | 1348.037 | 1773.733 | 2.834839 | 1318.647 | 1735.062 | 3.058012 | 1338.405 | 1761.059 | 3.407025 | 1522.018 | 2002.656 | 3.422019 | 1389.957 | 1828.891 | 3.142337 | 1431.443 | 1883.478 | 3.301343 | 1468.487 | 1932.22 | 3.068176 | 1370.846 | 1803.744 | 3.008529 | 1504.764 | 1979.953
3.381339 | 1261.176 | 1659.442 | 3.010671 | 1349.124 | 1775.164 | 2.838166 | 1319.855 | 1736.652 | 3.061328 | 1339.595 | 1762.625 | 3.411999 | 1523.369 | 2004.433 | 3.427018 | 1391.472 | 1830.884 | 3.145691 | 1432.451 | 1884.803 | 3.304671 | 1469.708 | 1933.826 | 3.071536 | 1371.957 | 1805.207 | 3.011846 | 1506.057 | 1981.654
3.386361 | 1262.418 | 1661.076 | 3.014008 | 1350.125 | 1776.481 | 2.841527 | 1320.893 | 1738.017 | 3.064686 | 1340.759 | 1764.157 | 3.415349 | 1524.449 | 2005.854 | 3.430352 | 1392.518 | 1832.26 | 3.14901 | 1433.476 | 1886.153 | 3.308025 | 1470.808 | 1935.273 | 3.07485 | 1373.026 | 1806.613 | 3.015182 | 1507.464 | 1983.505
3.391328 | 1263.689 | 1662.749 | 3.017332 | 1351.239 | 1777.946 | 2.844841 | 1321.977 | 1739.443 | 3.068005 | 1341.966 | 1765.745 | 3.418661 | 1525.493 | 2007.227 | 3.43533 | 1393.938 | 1834.129 | 3.152331 | 1434.612 | 1887.647 | 3.311342 | 1471.848 | 1936.642 | 3.078181 | 1374.277 | 1808.26 | 3.018513 | 1508.7 | 1985.131
3.396338 | 1264.985 | 1664.454 | 3.020694 | 1352.265 | 1779.296 | 2.848187 | 1323.193 | 1741.043 | 3.071348 | 1343.047 | 1767.166 | 3.422015 | 1526.588 | 2008.668 | 3.440336 | 1395.504 | 1836.189 | 3.155676 | 1435.819 | 1889.235 | 3.314684 | 1472.865 | 1937.98 | 3.081509 | 1375.301 | 1809.607 | 3.021826 | 1509.907 | 1986.72
3.401345 | 1266.223 | 1666.083 | 3.025668 | 1353.764 | 1781.268 | 2.851515 | 1324.387 | 1742.615 | 3.074683 | 1344.196 | 1768.679 | 3.427007 | 1528.021 | 2010.553 | 3.443667 | 1396.51 | 1837.514 | 3.158989 | 1436.868 | 1890.616 | 3.318014 | 1473.889 | 1939.328 | 3.084827 | 1376.403 | 1811.056 | 3.025185 | 1511.052 | 1988.226
3.406343 | 1267.517 | 1667.785 | 3.029019 | 1354.838 | 1782.682 | 2.854828 | 1325.48 | 1744.053 | 3.077999 | 1345.416 | 1770.284 | 3.430356 | 1529.027 | 2011.878 | 3.44868 | 1397.965 | 1839.428 | 3.162345 | 1437.966 | 1892.061 | 3.321336 | 1474.954 | 1940.729 | 3.088193 | 1377.551 | 1812.567 | 3.028512 | 1512.267 | 1989.825
3.411353 | 1268.711 | 1669.357 | 3.033986 | 1356.379 | 1784.709 | 2.858184 | 1326.538 | 1745.445 | 3.081347 | 1346.54 | 1771.763 | 3.433669 | 1530.072 | 2013.253 | 3.453678 | 1399.384 | 1841.295 | 3.165677 | 1438.998 | 1893.418 | 3.324691 | 1475.964 | 1942.057 | 3.091519 | 1378.553 | 1813.886 | 3.031849 | 1513.509 | 1991.459
3.416324 | 1270.033 | 1671.096 | 3.037346 | 1357.544 | 1786.242 | 2.861508 | 1327.622 | 1746.871 | 3.08467 | 1347.685 | 1773.269 | 3.436994 | 1531.089 | 2014.591 | 3.458668 | 1400.769 | 1843.117 | 3.170683 | 1440.41 | 1895.276 | 3.329666 | 1477.375 | 1943.914 | 3.094851 | 1379.585 | 1815.244 | 3.035195 | 1514.698 | 1993.024
3.421334 | 1271.395 | 1672.888 | 3.040672 | 1358.665 | 1787.717 | 2.864858 | 1328.657 | 1748.233 | 3.088012 | 1348.741 | 1774.659 | 3.441999 | 1532.615 | 2016.599 | 3.462022 | 1401.784 | 1844.453 | 3.175664 | 1441.95 | 1897.303 | 3.334683 | 1478.746 | 1945.718 | 3.098197 | 1380.671 | 1816.672 | 3.038499 | 1515.998 | 1994.735
3.426343 | 1272.659 | 1674.552 | 3.044017 | 1359.821 | 1789.238 | 2.868197 | 1329.705 | 1749.612 | 3.091362 | 1349.765 | 1776.007 | 3.445331 | 1533.668 | 2017.984 | 3.467003 | 1403.213 | 1846.332 | 3.180683 | 1443.394 | 1899.202 | 3.339683 | 1480.01 | 1947.382 | 3.101494 | 1381.678 | 1817.998 | 3.041843 | 1517.26 | 1996.395
3.431336 | 1273.909 | 1676.196 | 3.047364 | 1360.933 | 1790.701 | 2.871505 | 1330.91 | 1751.198 | 3.094672 | 1350.768 | 1777.326 | 3.450346 | 1534.979 | 2019.71 | 3.47035 | 1404.272 | 1847.726 | 3.183997 | 1444.511 | 1900.673 | 3.343023 | 1481.042 | 1948.74 | 3.10485 | 1382.753 | 1819.411 | 3.045166 | 1518.515 | 1998.045
3.436352 | 1275.171 | 1677.856 | 3.050669 | 1361.997 | 1792.102 | 2.874845 | 1332.229 | 1752.933 | 3.098027 | 1351.858 | 1778.76 | 3.453663 | 1536.009 | 2021.065 | 3.473683 | 1405.315 | 1849.098 | 3.187351 | 1445.577 | 1902.075 | 3.348013 | 1482.404 | 1950.531 | 3.108175 | 1383.969 | 1821.011 | 3.048499 | 1519.758 | 1999.682
3.441336 | 1276.4 | 1679.473 | 3.054014 | 1363.024 | 1793.452 | 2.878155 | 1333.461 | 1754.554 | 3.101336 | 1352.96 | 1780.21 | 3.457021 | 1537.155 | 2022.572 | 3.47869 | 1406.723 | 1850.952 | 3.190687 | 1446.623 | 1903.451 | 3.352998 | 1483.785 | 1952.349 | 3.111506 | 1385.163 | 1822.583 | 3.051854 | 1521.127 | 2001.483
3.446355 | 1277.835 | 1681.361 | 3.057325 | 1364.12 | 1794.895 | 2.881501 | 1334.655 | 1756.125 | 3.104667 | 1354.157 | 1781.786 | 3.460337 | 1538.172 | 2023.91 | 3.482028 | 1407.795 | 1852.362 | 3.193999 | 1447.738 | 1904.919 | 3.356337 | 1484.826 | 1953.719 | 3.114856 | 1386.339 | 1824.13 | 3.055171 | 1522.44 | 2003.21
3.451347 | 1279.113 | 1683.044 | 3.060671 | 1365.192 | 1796.305 | 2.884852 | 1335.721 | 1757.528 | 3.108013 | 1355.214 | 1783.176 | 3.465358 | 1539.653 | 2025.859 | 3.487018 | 1409.243 | 1854.267 | 3.197352 | 1448.82 | 1906.342 | 3.361337 | 1486.329 | 1955.697 | 3.118178 | 1387.479 | 1825.63 | 3.058516 | 1523.863 | 2005.083
3.456341 | 1280.398 | 1684.734 | 3.064023 | 1366.247 | 1797.694 | 2.889843 | 1337.21 | 1759.486 | 3.111341 | 1356.325 | 1784.638 | 3.470336 | 1541.08 | 2027.737 | 3.491998 | 1410.727 | 1856.22 | 3.202333 | 1450.336 | 1908.337 | 3.364676 | 1487.447 | 1957.166 | 3.121527 | 1388.66 | 1827.184 | 3.061841 | 1525.171 | 2006.804
3.461365 | 1281.8 | 1686.579 | 3.067338 | 1367.403 | 1799.215 | 2.893185 | 1338.275 | 1760.888 | 3.114703 | 1357.44 | 1786.105 | 3.475349 | 1542.456 | 2029.548 | 3.497012 | 1412.207 | 1858.167 | 3.205691 | 1451.441 | 1909.791 | 3.368026 | 1488.538 | 1958.602 | 3.124838 | 1389.813 | 1828.701 | 3.065163 | 1526.415 | 2008.44
3.466343 | 1282.98 | 1688.132 | 3.070696 | 1368.472 | 1800.621 | 2.896486 | 1339.292 | 1762.226 | 3.118021 | 1358.577 | 1787.601 | 3.478675 | 1543.499 | 2030.92 | 3.502003 | 1413.614 | 1860.018 | 3.210669 | 1452.942 | 1911.765 | 3.371335 | 1489.645 | 1960.059 | 3.128163 | 1390.838 | 1830.05 | 3.068519 | 1527.61 | 2010.013
3.471352 | 1284.314 | 1689.887 | 3.074005 | 1369.514 | 1801.992 | 2.899842 | 1340.53 | 1763.855 | 3.123017 | 1360.15 | 1789.671 | 3.482033 | 1544.578 | 2032.339 | 3.507026 | 1415.023 | 1861.872 | 3.214015 | 1453.96 | 1913.105 | 3.374688 | 1490.735 | 1961.493 | 3.131512 | 1391.937 | 1831.496 | 3.071832 | 1528.705 | 2011.454
3.476326 | 1285.472 | 1691.41 | 3.077329 | 1370.613 | 1803.439 | 2.903168 | 1341.758 | 1765.471 | 3.126329 | 1361.276 | 1791.152 | 3.487008 | 1546.028 | 2034.248 | 3.510336 | 1416.06 | 1863.237 | 3.217336 | 1455.03 | 1914.514 | 3.379656 | 1492.171 | 1963.383 | 3.134828 | 1393.121 | 1833.054 | 3.075178 | 1529.927 | 2013.062
3.48134 | 1286.76 | 1693.105 | 3.08068 | 1371.704 | 1804.873 | 2.906502 | 1342.924 | 1767.005 | 3.129666 | 1362.328 | 1792.537 | 3.492015 | 1547.468 | 2036.142 | 3.513683 | 1417.168 | 1864.695 | 3.220681 | 1456.048 | 1915.853 | 3.38301 | 1493.29 | 1964.855 | 3.13818 | 1394.194 | 1834.466 | 3.078509 | 1531.086 | 2014.587
3.486355 | 1288.244 | 1695.058 | 3.085665 | 1372.994 | 1806.572 | 2.909852 | 1344.033 | 1768.465 | 3.13302 | 1363.464 | 1794.031 | 3.496997 | 1548.834 | 2037.939 | 3.516996 | 1418.221 | 1866.08 | 3.224023 | 1457.075 | 1917.204 | 3.386343 | 1494.429 | 1966.354 | 3.141517 | 1395.289 | 1835.907 | 3.081828 | 1532.335 | 2016.231
3.491334 | 1289.536 | 1696.758 | 3.090681 | 1374.261 | 1808.238 | 2.913175 | 1345.081 | 1769.843 | 3.136341 | 1364.662 | 1795.608 | 3.500347 | 1549.859375 | 2039.289 | 3.522017 | 1419.676 | 1867.995 | 3.227333 | 1458.126 | 1918.587 | 3.391362 | 1495.934 | 1968.334 | 3.144832 | 1396.454 | 1837.439 | 3.085183 | 1533.471 | 2017.725
3.496344 | 1290.688 | 1698.274 | 3.095689 | 1375.431 | 1809.778 | 2.916528 | 1346.191 | 1771.304 | 3.139693 | 1365.782 | 1797.081 | 3.505342 | 1551.295 | 2041.177 | 3.525349 | 1420.696 | 1869.337 | 3.230682 | 1459.152 | 1919.937 | 3.394688 | 1497.074 | 1969.834 | 3.14819 | 1397.578 | 1838.919 | 3.088502 | 1534.67 | 2019.302
3.501327 | 1291.903 | 1699.873 | 3.100656 | 1376.794 | 1811.571 | 2.919841 | 1347.204 | 1772.637 | 3.143014 | 1366.883 | 1798.531 | 3.508693 | 1552.36 | 2042.579 | 3.530366 | 1422.016 | 1871.073 | 3.233998 | 1460.17 | 1921.277 | 3.399683 | 1498.448 | 1971.642 | 3.151509 | 1398.646 | 1840.324 | 3.091847 | 1535.696 | 2020.652
3.506347 | 1293.196 | 1701.574 | 3.104003 | 1377.89 | 1813.013 | 2.924847 | 1348.745 | 1774.665 | 3.146334 | 1368.166 | 1800.218 | 3.513674 | 1553.829 | 2044.512 | 3.535336 | 1423.43 | 1872.935 | 3.237327 | 1461.181 | 1922.607 | 3.404656 | 1499.889 | 1973.538 | 3.154855 | 1399.854 | 1841.913 | 3.095179 | 1536.881 | 2022.212
3.511361 | 1294.528 | 1703.326 | 3.107333 | 1378.986 | 1814.456 | 2.929832 | 1350.256 | 1776.653 | 3.14968 | 1369.325 | 1801.744 | 3.518661 | 1555.316 | 2046.469 | 3.540348 | 1424.876 | 1874.837 | 3.240677 | 1462.204 | 1923.953 | 3.409692 | 1501.371 | 1975.488 | 3.158189 | 1401.01 | 1843.434 | 3.098497 | 1537.927 | 2023.588
3.516336 | 1295.802 | 1705.003 | 3.110662 | 1380.07 | 1815.882 | 2.934855 | 1351.715 | 1778.573 | 3.152994 | 1370.378 | 1803.129 | 3.523681 | 1556.762 | 2048.371 | 3.543662 | 1425.892 | 1876.174 | 3.245668 | 1463.647 | 1925.851 | 3.413009 | 1502.51 | 1976.987 | 3.161505 | 1402.13 | 1844.908 | 3.101848 | 1539.151 | 2025.199
3.521348 | 1296.937 | 1706.496 | 3.114017 | 1381.198 | 1817.366 | 2.939835 | 1353.109 | 1780.407 | 3.156345 | 1371.513 | 1804.622 | 3.528675 | 1558.231 | 2050.305 | 3.547018 | 1426.994 | 1877.624 | 3.250676 | 1465.094 | 1927.756 | 3.416359 | 1503.669 | 1978.512 | 3.164857 | 1403.288 | 1846.432 | 3.10517 | 1540.295 | 2026.704
3.526332 | 1298.22 | 1708.184 | 3.117334 | 1382.327 | 1818.852 | 2.944851 | 1354.664 | 1782.452 | 3.159682 | 1372.737 | 1806.233 | 3.532031 | 1559.258 | 2051.655 | 3.55201 | 1428.581 | 1879.712 | 3.254003 | 1466.119 | 1929.104 | 3.419682 | 1504.796 | 1979.995 | 3.168177 | 1404.349 | 1847.828 | 3.108509 | 1541.48 | 2028.264
3.531353 | 1299.573 | 1709.965 | 3.120672 | 1383.445 | 1820.322 | 2.948171 | 1355.811 | 1783.962 | 3.16301 | 1373.815 | 1807.651 | 3.537004 | 1560.708 | 2053.563 | 3.555354 | 1429.731 | 1881.226 | 3.258994 | 1467.42 | 1930.816 | 3.422991 | 1505.8 | 1981.315 | 3.171523 | 1405.379 | 1849.183 | 3.111858 | 1542.562 | 2029.687
3.536347 | 1300.989 | 1711.827 | 3.124017 | 1384.482 | 1821.687 | 2.951521 | 1356.974 | 1785.492 | 3.166357 | 1374.946 | 1809.14 | 3.542015 | 1562.269 | 2055.618 | 3.558676 | 1430.792 | 1882.622 | 3.264011 | 1468.763 | 1932.583 | 3.42635 | 1506.889 | 1982.748 | 3.174864 | 1406.382 | 1850.503 | 3.115171 | 1543.685 | 2031.165
3.54133 | 1302.226 | 1713.455 | 3.127335 | 1385.495 | 1823.02 | 2.954834 | 1358.145 | 1787.033 | 3.169669 | 1376.079 | 1810.631 | 3.545328 | 1563.334 | 2057.018 | 3.563681 | 1432.146 | 1884.402 | 3.269005 | 1470.21 | 1934.487 | 3.429665 | 1507.954 | 1984.15 | 3.178179 | 1407.404 | 1851.847 | 3.118523 | 1544.782 | 2032.608
3.546349 | 1303.542 | 1715.186 | 3.130689 | 1386.512 | 1824.358 | 2.958176 | 1359.409 | 1788.696 | 3.17301 | 1377.24 | 1812.158 | 3.550355 | 1564.802 | 2058.95 | 3.568664 | 1433.509 | 1886.195 | 3.274028 | 1471.555 | 1936.257 | 3.434686 | 1509.409 | 1986.065 | 3.181525 | 1408.452 | 1853.226 | 3.121835 | 1545.904 | 2034.084
3.551328 | 1304.742 | 1716.765 | 3.134003 | 1387.558 | 1825.734 | 2.96151 | 1360.508 | 1790.143 | 3.176344 | 1378.317 | 1813.575 | 3.555342 | 1566.247 | 2060.851 | 3.573681 | 1434.867 | 1887.983 | 3.277337 | 1472.567 | 1937.589 | 3.438011 | 1510.446 | 1987.429 | 3.184835 | 1409.547 | 1854.667 | 3.126841 | 1547.395 | 2036.046
3.556344 | 1306.094 | 1718.545 | 3.137347 | 1388.681 | 1827.211 | 2.964836 | 1361.623 | 1791.609 | 3.17967 | 1379.54 | 1815.185 | 3.560344 | 1567.553 | 2062.57 | 3.578661 | 1436.316 | 1889.89 | 3.28068 | 1473.67 | 1939.04 | 3.441354 | 1511.504 | 1988.821 | 3.188164 | 1410.699 | 1856.183 | 3.130172 | 1548.442 | 2037.423
3.561331 | 1307.385 | 1720.243 | 3.140683 | 1389.831 | 1828.725 | 2.968194 | 1362.65 | 1792.96 | 3.183025 | 1380.793 | 1816.832 | 3.56534 | 1568.907 | 2064.351 | 3.583681 | 1437.829 | 1891.88 | 3.285667 | 1475.047 | 1940.852 | 3.446325 | 1512.95 | 1990.724 | 3.191516 | 1411.907 | 1857.772 | 3.135198 | 1549.665 | 2039.032
3.564682 | 1308.389 | 1721.564 | 3.144004 | 1391.014 | 1830.281 | 2.97151 | 1363.752 | 1794.41 | 3.18634 | 1381.932 | 1818.332 | 3.570328 | 1570.391 | 2066.304 | 3.587003 | 1438.845 | 1893.217 | 3.29069 | 1476.416 | 1942.653 | 3.449667 | 1514.061 | 1992.186 | 3.194838 | 1413.101 | 1859.343 | 3.140178 | 1551.031 | 2040.83
3.569674 | 1309.727 | 1723.325 | 3.147364 | 1392.14 | 1831.763 | 2.974845 | 1364.864 | 1795.873 | 3.189676 | 1383.038 | 1819.787 | 3.575346 | 1571.892 | 2068.279 | 3.590356 | 1439.884 | 1894.585 | 3.295676 | 1477.803 | 1944.477 | 3.453006 | 1515.182 | 1993.661 | 3.198195 | 1414.223 | 1860.82 | 3.145172 | 1552.258 | 2042.445
3.574673 | 1310.99 | 1724.987 | 3.15068 | 1393.336 | 1833.337 | 2.97818 | 1365.998 | 1797.366 | 3.193022 | 1384.166 | 1821.271 | 3.580325 | 1573.358 | 2070.207 | 3.595334 | 1441.325 | 1896.48 | 3.30068 | 1479.213 | 1946.333 | 3.456327 | 1516.286 | 1995.113 | 3.201514 | 1415.388 | 1862.352 | 3.150163 | 1553.448 | 2044.011
3.579683 | 1312.336 | 1726.758 | 3.154015 | 1394.354 | 1834.676 | 2.983167 | 1367.513 | 1799.359 | 3.196336 | 1385.22 | 1822.658 | 3.583682 | 1574.453 | 2071.649 | 3.600351 | 1442.817 | 1898.443 | 3.304002 | 1480.228 | 1947.668 | 3.459684 | 1517.365 | 1996.534 | 3.206519 | 1416.938 | 1864.392 | 3.155181 | 1554.655 | 2045.599
3.58467 | 1313.643 | 1728.478 | 3.157347 | 1395.445 | 1836.112 | 2.986518 | 1368.658 | 1800.865 | 3.201358 | 1386.72 | 1824.632 | 3.587003 | 1575.497 | 2073.022 | 3.605352 | 1444.265 | 1900.349 | 3.309016 | 1481.723 | 1949.635 | 3.463006 | 1518.499 | 1998.024 | 3.21149 | 1418.421 | 1866.343 | 3.160191 | 1555.829 | 2047.143
3.589698 | 1314.889 | 1730.117 | 3.160653 | 1396.508 | 1837.51 | 2.989844 | 1369.805 | 1802.375 | 3.204671 | 1387.847 | 1826.115 | 3.590346 | 1576.501 | 2074.343 | 3.610349 | 1445.812 | 1902.384 | 3.31401 | 1482.893 | 1951.175 | 3.466335 | 1519.529 | 1999.38 | 3.21485 | 1419.514 | 1867.781 | 3.165161 | 1557.135 | 2048.862
3.594675 | 1316.184 | 1731.822 | 3.164007 | 1397.645 | 1839.007 | 2.993198 | 1370.853 | 1803.753 | 3.208017 | 1388.981 | 1827.607 | 3.595336 | 1577.926 | 2076.218 | 3.613685 | 1446.86 | 1903.763 | 3.319006 | 1484.271 | 1952.988 | 3.47134 | 1521.011 | 2001.33 | 3.218182 | 1420.595 | 1869.205 | 3.170179 | 1558.347 | 2050.457
3.599674 | 1317.521 | 1733.58 | 3.167336 | 1398.725 | 1840.428 | 2.996516 | 1372.059 | 1805.341 | 3.211341 | 1390.082 | 1829.055 | 3.60035 | 1579.22 | 2077.921 | 3.617023 | 1447.878 | 1905.103 | 3.324024 | 1485.589 | 1954.723 | 3.476358 | 1522.54 | 2003.342 | 3.221518 | 1421.795 | 1870.783 | 3.175161 | 1559.6 | 2052.105
3.604673 | 1318.9375 | 1735.444 | 3.170673 | 1399.869 | 1841.932 | 2.999848 | 1373.105 | 1806.717 | 3.214682 | 1391.377 | 1830.76 | 3.605338 | 1580.488 | 2079.59 | 3.620327 | 1448.882 | 1906.423 | 3.329004 | 1487.036 | 1956.626 | 3.481333 | 1524.104 | 2005.4 | 3.224868 | 1423.062 | 1872.45 | 3.180179 | 1560.685 | 2053.533
3.609667 | 1320.25 | 1737.171 | 3.174025 | 1400.96 | 1843.369 | 3.003181 | 1374.112 | 1808.042 | 3.218028 | 1392.62 | 1832.395 | 3.610365 | 1581.951 | 2081.514 | 3.625347 | 1450.228 | 1908.194 | 3.334013 | 1488.481 | 1958.528 | 3.484688 | 1525.157 | 2006.786 | 3.228172 | 1424.141 | 1873.87 | 3.185182 | 1561.776 | 2054.968
3.614698 | 1321.506 | 1738.824 | 3.177332 | 1402.118 | 1844.892 | 3.008171 | 1375.609 | 1810.012 | 3.221335 | 1393.751 | 1833.883 | 3.613672 | 1582.983 | 2082.873 | 3.630347 | 1451.705 | 1910.138 | 3.339001 | 1489.801 | 1960.264 | 3.489673 | 1526.674 | 2008.781 | 3.231517 | 1425.165 | 1875.217 | 3.191831 | 1562.977 | 2056.549
3.619669 | 1322.743 | 1740.451 | 3.180681 | 1403.194 | 1846.308 | 3.013182 | 1377.147 | 1812.035 | 3.224684 | 1394.923 | 1835.425 | 3.617028 | 1584.014 | 2084.229 | 3.635348 | 1452.994 | 1911.834 | 3.344003 | 1491.047 | 1961.905 | 3.4947 | 1528.165 | 2010.744 | 3.23484 | 1426.17 | 1876.539 | 3.198498 | 1564.178 | 2058.13
3.624658 | 1323.888 | 1741.957 | 3.185652 | 1404.685 | 1848.269 | 3.016517 | 1378.331 | 1813.593 | 3.228 | 1396.028 | 1836.878 | 3.621991 | 1585.489 | 2086.17 | 3.640342 | 1454.475 | 1913.783 | 3.349024 | 1492.36 | 1963.632 | 3.498008 | 1529.181 | 2012.08 | 3.238171 | 1427.284 | 1878.005 | 3.203524 | 1565.245 | 2059.533
3.629669 | 1325.138 | 1743.602 | 3.189012 | 1405.817 | 1849.759 | 3.019863 | 1379.54 | 1815.184 | 3.231327 | 1397.077 | 1838.26 | 3.627011 | 1586.942 | 2088.082 | 3.645316 | 1455.839 | 1915.577 | 3.354001 | 1493.623 | 1965.293 | 3.50302 | 1530.658 | 2014.024 | 3.241526 | 1428.317 | 1879.364 | 3.2085 | 1566.37 | 2061.013
3.634668 | 1326.493 | 1745.386 | 3.192344 | 1406.95 | 1851.25 | 3.023164 | 1380.577 | 1816.548 | 3.234679 | 1398.116 | 1839.626 | 3.630333 | 1588.002 | 2089.476 | 3.648675 | 1456.86 | 1916.921 | 3.35735 | 1494.63 | 1966.619 | 3.506323 | 1531.842 | 2015.581 | 3.244843 | 1429.379 | 1880.761 | 3.213517 | 1567.53125 | 2062.541
3.639695 | 1327.917 | 1747.259 | 3.19568 | 1407.978 | 1852.603 | 3.026507 | 1381.675 | 1817.993 | 3.237999 | 1399.224 | 1841.085 | 3.635363 | 1589.535 | 2091.493 | 3.652013 | 1457.92 | 1918.316 | 3.362322 | 1496.006 | 1968.428 | 3.509673 | 1532.889 | 2016.959 | 3.248186 | 1430.455 | 1882.178 | 3.218512 | 1568.677 | 2064.049
3.644664 | 1329.265 | 1749.033 | 3.199029 | 1409.02 | 1853.973 | 3.029833 | 1382.727 | 1819.378 | 3.241352 | 1400.324 | 1842.532 | 3.640336 | 1590.973 | 2093.385 | 3.655339 | 1458.984 | 1919.716 | 3.367348 | 1497.464 | 1970.347 | 3.513009 | 1533.91 | 2018.303 | 3.251514 | 1431.585 | 1883.664 | 3.223507 | 1569.8125 | 2065.543
3.649678 | 1330.53 | 1750.698 | 3.202332 | 1410.247 | 1855.589 | 3.033166 | 1383.792 | 1820.779 | 3.244682 | 1401.51 | 1844.092 | 3.645323 | 1592.389 | 2095.249 | 3.66035 | 1460.441 | 1921.632 | 3.372343 | 1498.874 | 1972.202 | 3.516338 | 1534.948 | 2019.668 | 3.254834 | 1432.601 | 1885.002 | 3.228514 | 1570.83 | 2066.881
3.652998 | 1331.534 | 1752.018 | 3.205678 | 1411.257 | 1856.917 | 3.038182 | 1385.369 | 1822.854 | 3.248004 | 1402.667 | 1845.615 | 3.650338 | 1593.794 | 2097.097 | 3.665349 | 1461.752 | 1923.357 | 3.377355 | 1500.233 | 1973.991 | 3.519693 | 1536.056 | 2021.127 | 3.258188 | 1433.667 | 1886.404 | 3.233501 | 1571.919 | 2068.315
3.658021 | 1332.899 | 1753.814 | 3.209003 | 1412.269 | 1858.249 | 3.041507 | 1386.576 | 1824.442 | 3.251343 | 1403.746 | 1847.034 | 3.655335 | 1595.113 | 2098.833 | 3.668675 | 1462.764 | 1924.689 | 3.382345 | 1501.536 | 1975.705 | 3.524671 | 1537.441 | 2022.949 | 3.261501 | 1434.749 | 1887.828 | 3.238523 | 1573.182 | 2069.976
3.663018 | 1334.224 | 1755.558 | 3.212333 | 1413.333 | 1859.648 | 3.044857 | 1387.589 | 1825.776 | 3.254654 | 1404.875 | 1848.52 | 3.660363 | 1596.614 | 2100.807 | 3.673686 | 1464.199 | 1926.578 | 3.387321 | 1502.867 | 1977.456 | 3.528015 | 1538.455 | 2024.282 | 3.264846 | 1435.898 | 1889.34 | 3.243504 | 1574.416 | 2071.6
3.668007 | 1335.517 | 1757.259 | 3.215686 | 1414.333 | 1860.964 | 3.048161 | 1388.615 | 1827.125 | 3.259685 | 1406.333 | 1850.438 | 3.665332 | 1598.02 | 2102.658 | 3.67868 | 1465.667 | 1928.509 | 3.392359 | 1504.281 | 1979.318 | 3.531323 | 1539.543 | 2025.714 | 3.268179 | 1437.028 | 1890.826 | 3.248498 | 1575.622 | 2073.187
3.673015 | 1336.857 | 1759.022 | 3.219008 | 1415.38 | 1862.343 | 3.053185 | 1390.121 | 1829.106 | 3.263006 | 1407.409 | 1851.854 | 3.670343 | 1599.434 | 2104.518 | 3.682024 | 1466.727 | 1929.904 | 3.397339 | 1505.538 | 1980.972 | 3.534676 | 1540.628 | 2027.142 | 3.271497 | 1438.103 | 1892.241 | 3.255178 | 1576.959 | 2074.946
3.677997 | 1338.131 | 1760.699 | 3.222348 | 1416.472 | 1863.779 | 3.056499 | 1391.186 | 1830.507 | 3.266356 | 1408.433 | 1853.201 | 3.673667 | 1600.455 | 2105.862 | 3.687006 | 1468.125 | 1931.743 | 3.402353 | 1506.993 | 1982.886 | 3.538019 | 1541.637 | 2028.47 | 3.27485 | 1439.16 | 1893.631 | 3.260168 | 1578.228 | 2076.616
3.683017 | 1339.496 | 1762.494 | 3.225677 | 1417.7 | 1865.395 | 3.059847 | 1392.218 | 1831.865 | 3.269688 | 1409.557 | 1854.681 | 3.678685 | 1601.814 | 2107.651 | 3.690347 | 1469.137 | 1933.075 | 3.407338 | 1508.36 | 1984.684 | 3.541343 | 1542.712 | 2029.884 | 3.278172 | 1440.381 | 1895.239 | 3.265178 | 1579.402 | 2078.16
3.687996 | 1340.824 | 1764.242 | 3.228995 | 1418.815 | 1866.862 | 3.063179 | 1393.34 | 1833.342 | 3.273004 | 1410.719 | 1856.21 | 3.683687 | 1603.164 | 2109.426 | 3.695334 | 1470.571 | 1934.962 | 3.412331 | 1509.769 | 1986.539 | 3.544701 | 1543.781 | 2031.29 | 3.281515 | 1441.399 | 1896.578 | 3.270178 | 1580.638 | 2079.787
3.693004 | 1342.092 | 1765.91 | 3.232347 | 1419.909 | 1868.301 | 3.066493 | 1394.431 | 1834.778 | 3.276352 | 1411.935 | 1857.81 | 3.688673 | 1604.515625 | 2111.205 | 3.69868 | 1471.576 | 1936.284 | 3.415674 | 1510.795 | 1987.888 | 3.548009 | 1544.834 | 2032.676 | 3.284853 | 1442.509 | 1898.039 | 3.275152 | 1581.646 | 2081.114
3.698016 | 1343.421 | 1767.659 | 3.235664 | 1420.919 | 1869.63 | 3.071517 | 1395.847 | 1836.64 | 3.279668 | 1413.067 | 1859.299 | 3.693683 | 1605.864 | 2112.979 | 3.702018 | 1472.591 | 1937.619 | 3.420678 | 1512.108 | 1989.615 | 3.551343 | 1545.949 | 2034.144 | 3.288168 | 1443.611 | 1899.488 | 3.280185 | 1582.865 | 2082.718
3.703 | 1344.587 | 1769.193 | 3.23901 | 1422.133 | 1871.227 | 3.074836 | 1396.858 | 1837.971 | 3.283017 | 1414.318 | 1860.945 | 3.698666 | 1607.256 | 2114.811 | 3.707004 | 1473.977 | 1939.443 | 3.424016 | 1513.173 | 1991.017 | 3.554677 | 1547.065 | 2035.612 | 3.29152 | 1444.722 | 1900.95 | 3.285172 | 1584.012 | 2084.226
3.708013 | 1345.783 | 1770.767 | 3.242343 | 1423.193 | 1872.622 | 3.078188 | 1397.929 | 1839.38 | 3.286355 | 1415.455 | 1862.44 | 3.703684 | 1608.443 | 2116.373 | 3.710348 | 1475.031 | 1940.83 | 3.428996 | 1514.619 | 1992.92 | 3.557997 | 1548.105 | 2036.981 | 3.294848 | 1445.771 | 1902.33 | 3.290187 | 1585.121 | 2085.685
3.713014 | 1346.916 | 1772.257 | 3.245659 | 1424.263 | 1874.03 | 3.081503 | 1399.166 | 1841.007 | 3.289673 | 1416.584 | 1863.926 | 3.708669 | 1609.871 | 2118.251 | 3.715345 | 1476.391 | 1942.62 | 3.434004 | 1516.071 | 1994.831 | 3.561353 | 1549.251 | 2038.488 | 3.298185 | 1446.908 | 1903.826 | 3.295177 | 1586.154 | 2087.044
3.718023 | 1348.072 | 1773.779 | 3.249011 | 1425.404 | 1875.532 | 3.08484 | 1400.324 | 1842.531 | 3.293022 | 1417.682 | 1865.372 | 3.71367 | 1611.218 | 2120.023 | 3.720343 | 1477.837 | 1944.523 | 3.437328 | 1517.149 | 1996.249 | 3.564681 | 1550.302 | 2039.872 | 3.301536 | 1448 | 1905.264 | 3.300166 | 1587.376 | 2088.653
3.723018 | 1349.19 | 1775.25 | 3.252335 | 1426.629 | 1877.143 | 3.088178 | 1401.502 | 1844.082 | 3.29634 | 1418.785 | 1866.822 | 3.718686 | 1612.707 | 2121.983 | 3.723679 | 1478.875 | 1945.888 | 3.44235 | 1518.557 | 1998.101 | 3.568013 | 1551.353 | 2041.254 | 3.304842 | 1449.122 | 1906.739 | 3.306854 | 1588.677 | 2090.364
3.727993 | 1350.353 | 1776.78 | 3.257351 | 1428.144 | 1879.137 | 3.091499 | 1402.652 | 1845.595 | 3.29968 | 1419.852 | 1868.227 | 3.723665 | 1613.811 | 2123.436 | 3.728675 | 1480.338 | 1947.813 | 3.44733 | 1520.034 | 2000.045 | 3.572999 | 1552.883 | 2043.267 | 3.308196 | 1450.274 | 1908.255 | 3.313521 | 1589.861 | 2091.923
3.733016 | 1351.513 | 1778.307 | 3.260671 | 1429.411 | 1880.804 | 3.096528 | 1403.993 | 1847.36 | 3.303019 | 1420.944 | 1869.663 | 3.728682 | 1615.134 | 2125.177 | 3.7337 | 1481.724 | 1949.637 | 3.452352 | 1521.4 | 2001.842 | 3.576337 | 1553.933 | 2044.649 | 3.311511 | 1451.284 | 1909.584 | 3.325171 | 1590.759 | 2093.103
3.738003 | 1352.814 | 1780.019 | 3.264009 | 1430.422 | 1882.134 | 3.101512 | 1405.332 | 1849.121 | 3.306333 | 1422.052 | 1871.122 | 3.733683 | 1616.385 | 2126.822 | 3.738673 | 1483.139 | 1951.499 | 3.457342 | 1522.753 | 2003.622 | 3.579683 | 1555.023 | 2046.083 | 3.314832 | 1452.422 | 1911.081 | 3.336843 | 1591.658 | 2094.287
3.74302 | 1354.049 | 1781.644 | 3.269009 | 1431.451 | 1883.488 | 3.104855 | 1406.446 | 1850.587 | 3.309685 | 1423.174 | 1872.597 | 3.738688 | 1617.628 | 2128.457 | 3.743692 | 1484.653 | 1953.491 | 3.462346 | 1524.146 | 2005.456 | 3.584672 | 1556.451 | 2047.962 | 3.318181 | 1453.551 | 1912.567 | 3.346851 | 1592.505 | 2095.401
3.748006 | 1355.438 | 1783.472 | 3.275696 | 1432.582 | 1884.976 | 3.109829 | 1407.915 | 1852.52 | 3.313006 | 1424.284 | 1874.057 | 3.742012 | 1618.652 | 2129.806 | 3.746997 | 1485.762 | 1954.949 | 3.467351 | 1525.61 | 2007.381 | 3.588015 | 1557.492 | 2049.332 | 3.321502 | 1454.618 | 1913.971 | 3.355175 | 1593.633 | 2096.886
3.751331 | 1356.455 | 1784.81 | 3.282359 | 1433.895 | 1886.703 | 3.11318 | 1409.079 | 1854.052 | 3.316347 | 1425.446 | 1875.587 | 3.747006 | 1619.924 | 2131.479 | 3.750345 | 1486.798 | 1956.313 | 3.472337 | 1527.101 | 2009.343 | 3.592997 | 1558.983 | 2051.294 | 3.326532 | 1456.099 | 1915.92 | 3.360165 | 1594.807 | 2098.43
3.756332 | 1357.749 | 1786.512 | 3.287324 | 1435.385 | 1888.664 | 3.116504 | 1410.246 | 1855.587 | 3.319693 | 1426.615 | 1877.125 | 3.752011 | 1621.253 | 2133.228 | 3.753678 | 1487.843 | 1957.688 | 3.477366 | 1528.542 | 2011.24 | 3.598008 | 1560.429 | 2053.196 | 3.329839 | 1457.126 | 1917.271 | 3.365193 | 1595.807 | 2099.747
3.761333 | 1359.065 | 1788.243 | 3.290673 | 1436.425 | 1890.033 | 3.119866 | 1411.256 | 1856.916 | 3.323007 | 1427.763 | 1878.635 | 3.757003 | 1622.522 | 2134.898 | 3.758688 | 1489.262 | 1959.556 | 3.482341 | 1529.889 | 2013.012 | 3.601339 | 1561.525 | 2054.638 | 3.333175 | 1458.175 | 1918.652 | 3.37185 | 1593.924 | 2097.268
3.766358 | 1360.264 | 1789.821 | 3.294004 | 1437.554 | 1891.519 | 3.123189 | 1412.36 | 1858.369 | 3.326352 | 1428.905 | 1880.138 | 3.762028 | 1623.814 | 2136.598 | 3.763666 | 1490.368 | 1961.011 | 3.487341 | 1531.191 | 2014.725 | 3.604688 | 1562.593 | 2056.044 | 3.33815 | 1459.57 | 1920.487 | 3.373517 | 1579.872 | 2078.779
3.771327 | 1361.48 | 1791.422 | 3.299026 | 1439.07 | 1893.513 | 3.126511 | 1413.478 | 1859.84 | 3.329671 | 1430.01 | 1881.592 | 3.765332 | 1624.848 | 2137.958 | 3.768675 | 1491.754 | 1962.835 | 3.492335 | 1532.449 | 2016.381 | 3.607998 | 1563.701 | 2057.502 | 3.34151 | 1460.711 | 1921.988 | 3.375171 | 1565.707 | 2060.14
3.776341 | 1362.684 | 1793.005 | 3.30235 | 1440.253 | 1895.069 | 3.129845 | 1414.541 | 1861.238 | 3.333002 | 1431.08 | 1883 | 3.770342 | 1626.187 | 2139.72 | 3.771982 | 1492.821 | 1964.238 | 3.497335 | 1533.977 | 2018.391 | 3.61302 | 1565.293 | 2059.596 | 3.344848 | 1461.816 | 1923.442 | 3.376822 | 1551.554 | 2041.519
3.78134 | 1364.09 | 1794.855 | 3.305669 | 1441.466 | 1896.666 | 3.133152 | 1415.629 | 1862.67 | 3.336344 | 1432.191 | 1884.462 | 3.77532 | 1627.469 | 2141.406 | 3.777012 | 1494.214 | 1966.071 | 3.502359 | 1535.417 | 2020.286 | 3.616339 | 1566.336 | 2060.968 | 3.349854 | 1463.262 | 1925.345 | 3.378491 | 1537.445 | 2022.954
3.786349 | 1365.475 | 1796.677 | 3.310656 | 1442.977 | 1898.654 | 3.13651 | 1416.811 | 1864.225 | 3.341342 | 1433.663 | 1886.399 | 3.780343 | 1628.627 | 2142.93 | 3.780332 | 1495.234 | 1967.413 | 3.505672 | 1536.603 | 2021.846 | 3.619691 | 1567.356 | 2062.311 | 3.353188 | 1464.346 | 1926.771 | 3.380176 | 1523.283 | 2004.32
3.791358 | 1366.89 | 1798.54 | 3.313987 | 1444.179 | 1900.236 | 3.139849 | 1417.914 | 1865.676 | 3.344696 | 1434.82 | 1887.921 | 3.785349 | 1629.925 | 2144.638 | 3.785364 | 1496.555 | 1969.151 | 3.509014 | 1537.604 | 2023.163 | 3.623025 | 1568.409 | 2063.695 | 3.356503 | 1465.419 | 1928.183 | 3.381857 | 1509.021 | 1985.554
3.796335 | 1368.199 | 1800.262 | 3.317345 | 1445.2 | 1901.578 | 3.143173 | 1418.992 | 1867.095 | 3.348005 | 1435.896 | 1889.337 | 3.790336 | 1631.245 | 2146.375 | 3.790332 | 1497.944 | 1970.98 | 3.513991 | 1538.964 | 2024.953 | 3.62634 | 1569.427 | 2065.035 | 3.359855 | 1466.436 | 1929.522 | 3.383517 | 1494.909 | 1966.985
3.801356 | 1369.522 | 1802.003 | 3.322338 | 1446.607 | 1903.43 | 3.14653 | 1420.057 | 1868.497 | 3.353022 | 1437.461 | 1891.396 | 3.793673 | 1632.276 | 2147.731 | 3.795342 | 1499.287 | 1972.746 | 3.519019 | 1540.322 | 2026.74 | 3.631348 | 1570.873 | 2066.938 | 3.363169 | 1467.577 | 1931.022 | 3.385175 | 1480.789 | 1948.406
3.806339 | 1370.773 | 1803.648 | 3.325695 | 1447.759 | 1904.947 | 3.151495 | 1421.524 | 1870.426 | 3.356326 | 1438.703 | 1893.031 | 3.798663 | 1633.559 | 2149.42 | 3.800349 | 1500.698 | 1974.603 | 3.52401 | 1541.717 | 2028.575 | 3.636339 | 1572.368 | 2068.905 | 3.366521 | 1468.807 | 1932.64 | 3.386846 | 1466.793 | 1929.991
3.811342 | 1372.046 | 1805.323 | 3.329001 | 1448.84 | 1906.369 | 3.154846 | 1422.539 | 1871.761 | 3.359679 | 1439.755 | 1894.415 | 3.803688 | 1634.817 | 2151.075 | 3.805346 | 1502.183 | 1976.557 | 3.529026 | 1543.192 | 2030.516 | 3.641336 | 1573.766 | 2070.745 | 3.369856 | 1469.977 | 1934.181 | 3.388527 | 1455.37 | 1914.961
3.81635 | 1373.23 | 1806.881 | 3.332347 | 1449.921 | 1907.791 | 3.158157 | 1423.649 | 1873.222 | 3.363012 | 1440.864 | 1895.873 | 3.808674 | 1635.977 | 2152.602 | 3.810358 | 1503.649 | 1978.485 | 3.532334 | 1544.219 | 2031.867 | 3.644689 | 1574.786 | 2072.087 | 3.373181 | 1471.141 | 1935.712 | 3.396847 | 1456.489 | 1916.432
3.821334 | 1374.499 | 1808.552 | 3.335677 | 1451.028 | 1909.248 | 3.161512 | 1424.708 | 1874.616 | 3.366345 | 1442.024 | 1897.4 | 3.813688 | 1637.332 | 2154.385 | 3.813674 | 1504.709 | 1979.881 | 3.537342 | 1545.67 | 2033.777 | 3.648024 | 1575.813 | 2073.439 | 3.37653 | 1472.301 | 1937.238 | 3.40182 | 1457.529 | 1917.801
3.826346 | 1375.863 | 1810.346 | 3.338998 | 1452.113 | 1910.675 | 3.16485 | 1425.76 | 1876 | 3.369703 | 1443.232 | 1898.99 | 3.818679 | 1638.58 | 2156.026 | 3.817017 | 1505.74 | 1981.237 | 3.542341 | 1547.07 | 2035.618 | 3.651334 | 1576.816 | 2074.758 | 3.381506 | 1473.835 | 1939.257 | 3.410178 | 1446.577 | 1903.391
3.831326 | 1377.08 | 1811.948 | 3.344019 | 1453.603 | 1912.636 | 3.168174 | 1426.925 | 1877.533 | 3.37301 | 1444.372 | 1900.49 | 3.823675 | 1639.865 | 2157.718 | 3.822008 | 1507.019 | 1982.92 | 3.547346 | 1548.395 | 2037.361 | 3.654675 | 1577.822 | 2076.081 | 3.384855 | 1474.907 | 1940.668 | 3.411842 | 1424.957 | 1874.944
3.836337 | 1378.336 | 1813.601 | 3.347344 | 1454.702 | 1914.081 | 3.171524 | 1427.978 | 1878.918 | 3.376347 | 1445.583 | 1902.084 | 3.828686 | 1641.137 | 2159.39 | 3.827022 | 1508.292 | 1984.595 | 3.552354 | 1549.738 | 2039.129 | 3.657985 | 1578.894 | 2077.493 | 3.38817 | 1475.963 | 1942.057 | 3.413519 | 1389.106 | 1827.771
3.841345 | 1379.674 | 1815.36 | 3.350692 | 1455.851 | 1915.593 | 3.174833 | 1429.11 | 1880.409 | 3.379666 | 1446.703 | 1903.556 | 3.833663 | 1642.357 | 2160.997 | 3.832002 | 1509.638 | 1986.366 | 3.557323 | 1551.088 | 2040.905 | 3.661333 | 1579.941 | 2078.87 | 3.391514 | 1477.04 | 1943.473 | 3.415195 | 1349.083 | 1775.11
3.846339 | 1380.908 | 1816.984 | 3.354005 | 1457.087 | 1917.219 | 3.178174 | 1430.122 | 1881.74 | 3.382996 | 1447.813 | 1905.017 | 3.838689 | 1643.571 | 2162.593 | 3.837023 | 1511.015 | 1988.177 | 3.562349 | 1552.49 | 2042.75 | 3.664683 | 1581.062 | 2080.344 | 3.394854 | 1478.069 | 1944.828 | 3.416852 | 1309.009 | 1722.38
3.851356 | 1382.314 | 1818.834 | 3.357343 | 1458.21 | 1918.698 | 3.181511 | 1431.206 | 1883.165 | 3.386359 | 1448.905 | 1906.453 | 3.843671 | 1644.699 | 2164.078 | 3.842007 | 1512.491 | 1990.12 | 3.565661 | 1553.533 | 2044.122 | 3.668002 | 1582.145 | 2081.77 | 3.398165 | 1479.165 | 1946.27 | 3.418501 | 1268.911 | 1669.62
3.856326 | 1383.415 | 1820.282 | 3.360677 | 1459.376 | 1920.231 | 3.184836 | 1432.268 | 1884.563 | 3.389679 | 1449.96 | 1907.842 | 3.848667 | 1646.033 | 2165.833 | 3.846999 | 1513.914 | 1991.992 | 3.570681 | 1554.996 | 2046.048 | 3.671363 | 1583.204 | 2083.163 | 3.401515 | 1480.23 | 1947.671 | 3.420172 | 1192.387 | 1568.93
3.861351 | 1384.836 | 1822.153 | 3.363998 | 1460.44 | 1921.632 | 3.188192 | 1433.363 | 1886.004 | 3.393023 | 1451.025 | 1909.243 | 3.853673 | 1647.265 | 2167.454 | 3.850332 | 1514.917 | 1993.312 | 3.575661 | 1556.565 | 2048.112 | 3.674673 | 1584.231 | 2084.515 | 3.40484 | 1481.318 | 1949.102 | 3.421855 | 1088.462 | 1432.186
3.866354 | 1386.118 | 1823.84 | 3.367352 | 1461.491 | 1923.014 | 3.191507 | 1434.398 | 1887.365 | 3.396354 | 1452.177 | 1910.759 | 3.858664 | 1648.479 | 2169.051 | 3.855338 | 1516.267 | 1995.088 | 3.579014 | 1557.639 | 2049.524 | 3.679684 | 1585.57 | 2086.276 | 3.409856 | 1482.862 | 1951.134 | 3.423534 | 985.0352 | 1296.099
3.871347 | 1387.483 | 1825.636 | 3.370668 | 1462.545 | 1924.402 | 3.194839 | 1435.516 | 1888.837 | 3.399659 | 1453.198 | 1912.103 | 3.863693 | 1649.63 | 2170.566 | 3.860352 | 1517.653 | 1996.912 | 3.584005 | 1559.04 | 2051.368 | 3.684663 | 1587.05 | 2088.223 | 3.413178 | 1483.944 | 1952.558 | 3.425189 | 881.7423 | 1160.187
3.876348 | 1388.744 | 1827.295 | 3.373998 | 1463.557 | 1925.734 | 3.198188 | 1436.586 | 1890.244 | 3.40468 | 1454.639 | 1913.999 | 3.868673 | 1650.737 | 2172.022 | 3.865338 | 1519.02 | 1998.71 | 3.589012 | 1560.532 | 2053.332 | 3.688024 | 1588.055 | 2089.546 | 3.41651 | 1485.036 | 1953.994 | 3.426839 | 787.8522 | 1036.648
3.88132 | 1389.758 | 1828.629 | 3.377346 | 1464.739 | 1927.288 | 3.2015 | 1437.674 | 1891.676 | 3.407998 | 1455.759 | 1915.472 | 3.873677 | 1651.915 | 2173.572 | 3.868689 | 1520.068 | 2000.09 | 3.594014 | 1561.906 | 2055.139 | 3.69135 | 1589.089 | 2090.907 | 3.421513 | 1486.471 | 1955.883 | 3.428512 | 705.6312 | 928.4621
3.886352 | 1390.936 | 1830.179 | 3.380661 | 1465.917 | 1928.839 | 3.206522 | 1439.18 | 1893.657 | 3.411353 | 1456.765 | 1916.796 | 3.876996 | 1652.923 | 2174.899 | 3.87201 | 1521.105 | 2001.455 | 3.599002 | 1563.333 | 2057.016 | 3.694685 | 1590.127 | 2092.273 | 3.424852 | 1487.561 | 1957.317 | 3.430228 | 637.6522 | 839.0161
3.891345 | 1392.043 | 1831.635 | 3.384017 | 1467.043 | 1930.32 | 3.209836 | 1440.184 | 1894.979 | 3.414679 | 1457.876 | 1918.257 | 3.882015 | 1654.282 | 2176.686 | 3.877011 | 1522.565 | 2003.375 | 3.60403 | 1564.631 | 2058.725 | 3.699679 | 1591.65 | 2094.276 | 3.429858 | 1488.898 | 1959.076 | 3.431877 | 573.6915 | 754.8572
3.896335 | 1393.402 | 1833.424 | 3.387341 | 1468.167 | 1931.799 | 3.213182 | 1441.252 | 1896.384 | 3.418021 | 1459.125 | 1919.902 | 3.887025 | 1655.667 | 2178.509 | 3.882008 | 1524.039 | 2005.314 | 3.609007 | 1566.048 | 2060.59 | 3.703007 | 1592.774 | 2095.755 | 3.43318 | 1489.934 | 1960.44 | 3.433532 | 509.7369 | 670.7065
3.901343 | 1394.785 | 1835.243 | 3.390672 | 1469.255 | 1933.231 | 3.218168 | 1442.747 | 1898.352 | 3.421349 | 1460.25 | 1921.382 | 3.892011 | 1656.988 | 2180.248 | 3.887035 | 1525.425 | 2007.138 | 3.614016 | 1567.357 | 2062.311 | 3.706349 | 1593.839 | 2097.157 | 3.438177 | 1491.42 | 1962.394 | 3.435185 | 445.9077 | 586.7206
3.906324 | 1396.065 | 1836.928 | 3.394012 | 1470.261 | 1934.554 | 3.221528 | 1443.797 | 1899.733 | 3.424656 | 1461.406 | 1922.902 | 3.897012 | 1658.21 | 2181.856 | 3.892009 | 1526.929 | 2009.117 | 3.619003 | 1568.717 | 2064.101 | 3.709664 | 1594.995 | 2098.677 | 3.441501 | 1492.46 | 1963.763 | 3.436844 | 418.557 | 550.7329
3.91135 | 1397.346 | 1838.614 | 3.397337 | 1471.319 | 1935.946 | 3.224849 | 1444.859375 | 1901.131 | 3.428011 | 1462.534 | 1924.387 | 3.90199 | 1659.407 | 2183.43 | 3.895346 | 1527.943 | 2010.451 | 3.622345 | 1569.727 | 2065.43 | 3.713017 | 1596.176 | 2100.232 | 3.444853 | 1493.533 | 1965.175 | 3.44683 | 419.572 | 552.0684
3.916348 | 1398.574 | 1840.229 | 3.400693 | 1472.396 | 1937.363 | 3.22817 | 1445.956 | 1902.574 | 3.431331 | 1463.576 | 1925.758 | 3.90702 | 1660.759 | 2185.209 | 3.900327 | 1529.285 | 2012.217 | 3.627351 | 1571.014 | 2067.123 | 3.716344 | 1597.206 | 2101.587 | 3.44984 | 1494.962 | 1967.056 | 3.456849 | 420.7298 | 553.5918
3.921343 | 1399.752 | 1841.779 | 3.404019 | 1473.466 | 1938.771 | 3.231517 | 1446.987 | 1903.931 | 3.436352 | 1465.042 | 1927.686 | 3.912014 | 1662.07 | 2186.935 | 3.905354 | 1530.676 | 2014.047 | 3.632343 | 1572.459 | 2069.024 | 3.719663 | 1598.212 | 2102.91 | 3.453197 | 1496.05 | 1968.486 | 3.466853 | 421.878 | 555.1026
3.926345 | 1401.093 | 1843.543 | 3.407344 | 1474.5 | 1940.132 | 3.23482 | 1448.085 | 1905.375 | 3.439676 | 1466.091 | 1929.067 | 3.916997 | 1663.368 | 2188.642 | 3.910351 | 1531.998 | 2015.787 | 3.63734 | 1573.87 | 2070.881 | 3.723015 | 1599.283 | 2104.32 | 3.456505 | 1497.062 | 1969.818 | 3.475189 | 422.9637 | 556.5311
3.931327 | 1402.423 | 1845.293 | 3.410686 | 1475.608 | 1941.589 | 3.238173 | 1449.269 | 1906.932 | 3.443 | 1467.127 | 1930.431 | 3.922011 | 1664.744 | 2190.452 | 3.915331 | 1533.268 | 2017.458 | 3.642314 | 1575.256 | 2072.705 | 3.728 | 1600.688 | 2106.169 | 3.46151 | 1498.507 | 1971.72 | 3.483517 | 424.1127 | 558.0431
3.936354 | 1403.778 | 1847.076 | 3.413993 | 1476.745 | 1943.086 | 3.243163 | 1450.768 | 1908.905 | 3.446357 | 1468.275 | 1931.941 | 3.926993 | 1666.014 | 2192.124 | 3.920348 | 1534.683 | 2019.32 | 3.647346 | 1576.542 | 2074.397 | 3.733014 | 1602.2 | 2108.157 | 3.466488 | 1499.943 | 1973.61 | 3.491864 | 425.1922 | 559.4634
3.941335 | 1405.036 | 1848.731 | 3.419014 | 1478.184 | 1944.979 | 3.246517 | 1451.814 | 1910.281 | 3.449671 | 1469.495 | 1933.547 | 3.932018 | 1667.333 | 2193.859 | 3.925329 | 1536.029 | 2021.091 | 3.652341 | 1577.861 | 2076.133 | 3.736336 | 1603.291 | 2109.593 | 3.471512 | 1501.362 | 1975.476 | 3.500188 | 426.2556 | 560.8627
3.946348 | 1406.447 | 1850.588 | 3.422336 | 1479.397 | 1946.575 | 3.249849 | 1452.828 | 1911.616 | 3.453023 | 1470.634 | 1935.045 | 3.937017 | 1668.604 | 2195.532 | 3.928683 | 1537.086 | 2022.482 | 3.657339 | 1579.125 | 2077.796 | 3.739683 | 1604.3 | 2110.921 | 3.476518 | 1502.841 | 1977.422 | 3.508511 | 427.3137 | 562.2549
3.951347 | 1407.891 | 1852.488 | 3.425683 | 1480.552 | 1948.094 | 3.253168 | 1453.904 | 1913.032 | 3.45635 | 1471.801 | 1936.58 | 3.942006 | 1669.953 | 2197.306 | 3.932014 | 1538.137 | 2023.865 | 3.66235 | 1580.501 | 2079.607 | 3.744676 | 1605.807 | 2112.903 | 3.479856 | 1503.947 | 1978.877 | 3.516862 | 428.4408 | 563.7378
3.95633 | 1409.217 | 1854.233 | 3.429017 | 1481.608 | 1949.485 | 3.258164 | 1455.427 | 1915.035 | 3.459673 | 1472.992 | 1938.148 | 3.947013 | 1671.162 | 2198.898 | 3.935356 | 1539.159 | 2025.209 | 3.66733 | 1581.814 | 2081.334 | 3.748036 | 1606.887 | 2114.325 | 3.483165 | 1505.093 | 1980.386 | 3.526838 | 429.5424 | 565.1874
3.961346 | 1410.564 | 1856.005 | 3.432329 | 1482.688 | 1950.905 | 3.261492 | 1456.494 | 1916.439 | 3.46302 | 1474.012 | 1939.49 | 3.951997 | 1672.345 | 2200.454 | 3.940338 | 1540.513 | 2026.991 | 3.672356 | 1583.082 | 2083.003 | 3.753009 | 1608.344 | 2116.242 | 3.486517 | 1506.195 | 1981.835 | 3.535184 | 430.639 | 566.6302
3.966335 | 1411.737 | 1857.548 | 3.435673 | 1483.938 | 1952.55 | 3.264851 | 1457.521 | 1917.791 | 3.466339 | 1475.039 | 1940.841 | 3.957022 | 1673.406 | 2201.849 | 3.945351 | 1541.735 | 2028.598 | 3.677347 | 1584.218 | 2084.497 | 3.756358 | 1609.389 | 2117.617 | 3.491501 | 1507.733 | 1983.86 | 3.543528 | 431.6723 | 567.9899
3.971356 | 1412.931 | 1859.12 | 3.438981 | 1484.952 | 1953.884 | 3.26984 | 1459.003 | 1919.74 | 3.469696 | 1476.107 | 1942.246 | 3.962003 | 1674.68 | 2203.527 | 3.95033 | 1542.953 | 2030.201 | 3.684001 | 1585.521 | 2086.212 | 3.761328 | 1610.866 | 2119.561 | 3.494857 | 1508.791 | 1985.251 | 3.553501 | 432.7909 | 569.4617
3.976345 | 1414.228 | 1860.826 | 3.442334 | 1485.982 | 1955.24 | 3.273198 | 1460.032 | 1921.095 | 3.473026 | 1477.201 | 1943.685 | 3.967012 | 1676.009 | 2205.275 | 3.955355 | 1544.203 | 2031.846 | 3.689019 | 1586.665 | 2087.717 | 3.764683 | 1611.881 | 2120.897 | 3.498185 | 1509.799 | 1986.577 | 3.563507 | 433.9268 | 570.9563
3.981332 | 1415.481 | 1862.475 | 3.445674 | 1487.093 | 1956.701 | 3.276507 | 1461.125 | 1922.533 | 3.476344 | 1478.21 | 1945.013 | 3.972014 | 1677.383 | 2207.082 | 3.960337 | 1545.671 | 2033.778 | 3.694002 | 1587.901 | 2089.343 | 3.768005 | 1612.997 | 2122.365 | 3.503193 | 1511.185 | 1988.402 | 3.575176 | 435.1538 | 572.5708
3.986345 | 1416.862 | 1864.292 | 3.448997 | 1488.205 | 1958.165 | 3.279844 | 1462.275 | 1924.046 | 3.47969 | 1479.328 | 1946.484 | 3.976995 | 1678.634 | 2208.729 | 3.96369 | 1546.715 | 2035.152 | 3.699013 | 1589.222 | 2091.081 | 3.771346 | 1614.029 | 2123.722 | 3.50817 | 1512.636 | 1990.31 | 3.58518 | 436.3864 | 574.1927
3.991343 | 1418.299 | 1866.183 | 3.452355 | 1489.304 | 1959.611 | 3.283178 | 1463.463 | 1925.609 | 3.482993 | 1480.423 | 1947.925 | 3.982011 | 1679.824 | 2210.295 | 3.968675 | 1548.048 | 2036.906 | 3.704005 | 1590.61 | 2092.909 | 3.774692 | 1615.114 | 2125.15 | 3.513195 | 1514.064 | 1992.189 | 3.593514 | 437.4768 | 575.6274
3.994696 | 1419.373 | 1867.596 | 3.455669 | 1490.374 | 1961.018 | 3.286499 | 1464.511 | 1926.988 | 3.486335 | 1481.58 | 1949.447 | 3.987003 | 1681.126 | 2212.007 | 3.973675 | 1549.47 | 2038.776 | 3.708999 | 1592.004 | 2094.742 | 3.777997 | 1616.219 | 2126.603 | 3.516502 | 1515.125 | 1993.585 | 3.601852 | 438.5172 | 576.9963
3.999671 | 1420.744 | 1869.4 | 3.459003 | 1491.507 | 1962.51 | 3.289856 | 1465.665 | 1928.507 | 3.491338 | 1483.072 | 1951.411 | 3.992021 | 1682.386 | 2213.665 | 3.978678 | 1550.889 | 2040.643 | 3.712346 | 1593.068 | 2096.143 | 3.781342 | 1617.342 | 2128.081 | 3.519855 | 1516.166 | 1994.956 | 3.611848 | 439.6672 | 578.5095
4.00468 | 1421.959 | 1870.999 | 3.46234 | 1492.661 | 1964.028 | 3.29484 | 1467.119 | 1930.42 | 3.494684 | 1484.073 | 1952.727 | 3.997017 | 1683.671 | 2215.356 | 3.983667 | 1552.279 | 2042.473 | 3.715683 | 1594.109 | 2097.512 | 3.786315 | 1618.76 | 2129.948 | 3.523179 | 1517.251 | 1996.384 | 3.621846 | 440.7947 | 579.9931
4.009667 | 1423.15 | 1872.566 | 3.465659 | 1493.807 | 1965.536 | 3.299851 | 1468.507 | 1932.246 | 3.498024 | 1485.284 | 1954.321 | 4.001995 | 1684.94 | 2217.026 | 3.988696 | 1553.77 | 2044.434 | 3.720678 | 1595.439 | 2099.262 | 3.789676 | 1619.801 | 2131.317 | 3.528188 | 1518.63 | 1998.197 | 3.631824 | 441.9593 | 581.5253
4.014678 | 1424.375 | 1874.178 | 3.469018 | 1494.844 | 1966.9 | 3.304844 | 1469.936 | 1934.126 | 3.501335 | 1486.413 | 1955.807 | 4.007015 | 1686.140625 | 2218.606 | 3.993675 | 1555.098 | 2046.181 | 3.725672 | 1596.797 | 2101.049 | 3.794664 | 1621.233 | 2133.202 | 3.533169 | 1520.193 | 2000.253 | 3.641849 | 443.1747 | 583.1246
4.019693 | 1425.764 | 1876.005 | 3.472346 | 1495.976 | 1968.39 | 3.308187 | 1470.979 | 1935.498 | 3.504685 | 1487.482 | 1957.214 | 4.012009 | 1687.507 | 2220.404 | 3.998677 | 1556.556 | 2048.099 | 3.7307 | 1598.279 | 2102.999 | 3.799691 | 1622.739 | 2135.183 | 3.538182 | 1521.51 | 2001.987 | 3.65017 | 444.3316 | 584.6469
4.024664 | 1427.192 | 1877.884 | 3.475681 | 1496.983 | 1969.714 | 3.311499 | 1472.123 | 1937.004 | 3.507991 | 1488.608 | 1958.695 | 4.017026 | 1688.717 | 2221.996 | 4.003675 | 1557.998 | 2049.997 | 3.735672 | 1599.737 | 2104.918 | 3.802999 | 1623.794 | 2136.571 | 3.543164 | 1522.892 | 2003.806 | 3.660174 | 445.4431 | 586.1094
4.029675 | 1428.481 | 1879.58 | 3.480675 | 1498.39 | 1971.566 | 3.314851 | 1473.272 | 1938.516 | 3.51134 | 1489.758 | 1960.208 | 4.022015 | 1689.961 | 2223.633 | 4.008683 | 1559.214 | 2051.598 | 3.739025 | 1600.778 | 2106.287 | 3.806346 | 1624.823 | 2137.925 | 3.548172 | 1524.124 | 2005.426 | 3.670194 | 446.625 | 587.6645
4.034665 | 1429.811 | 1881.33 | 3.485689 | 1499.913 | 1973.57 | 3.318174 | 1474.329 | 1939.906 | 3.514687 | 1490.807 | 1961.588 | 4.026999 | 1691.003 | 2225.004 | 4.017011 | 1560.375 | 2053.124 | 3.743994 | 1602.245 | 2108.217 | 3.809669 | 1625.971 | 2139.435 | 3.554863 | 1525.426 | 2007.14 | 3.678514 | 447.6772 | 589.049
4.039682 | 1431.107 | 1883.036 | 3.490665 | 1501.445 | 1975.585 | 3.32151 | 1475.452 | 1941.385 | 3.519691 | 1492.287 | 1963.535 | 4.032018 | 1692.27 | 2226.671 | 4.023679 | 1561.377 | 2054.444 | 3.749015 | 1603.404 | 2109.742 | 3.813004 | 1627.002 | 2140.793 | 3.561524 | 1526.691 | 2008.804 | 3.688518 | 448.8515 | 590.594
4.044682 | 1432.15625 | 1884.416 | 3.494017 | 1502.503 | 1976.977 | 3.32486 | 1476.517 | 1942.786 | 3.523031 | 1493.337 | 1964.917 | 4.037005 | 1693.438 | 2228.208 | 4.030355 | 1562.828 | 2056.353 | 3.754007 | 1604.874 | 2111.677 | 3.818017 | 1628.521 | 2142.791 | 3.566499 | 1527.901 | 2010.396 | 3.696847 | 449.9381 | 592.0238
4.04966 | 1433.166 | 1885.744 | 3.497339 | 1503.672 | 1978.516 | 3.328172 | 1477.573 | 1944.174 | 3.526335 | 1494.478 | 1966.419 | 4.042025 | 1694.766 | 2229.955 | 4.035341 | 1564.162 | 2058.108 | 3.759007 | 1606.126 | 2113.323 | 3.821347 | 1629.61 | 2144.224 | 3.57152 | 1529.232 | 2012.147 | 3.705174 | 450.9885 | 593.4059
4.056349 | 1434.418 | 1887.392 | 3.50067 | 1504.786 | 1979.981 | 3.331518 | 1478.748 | 1945.721 | 3.529682 | 1495.519 | 1967.788 | 4.047001 | 1695.96 | 2231.527 | 4.040359 | 1565.332 | 2059.647 | 3.764009 | 1607.589 | 2115.249 | 3.826347 | 1631.015 | 2146.072 | 3.576511 | 1530.714 | 2014.097 | 3.713515 | 452.032 | 594.779
4.061349 | 1435.595 | 1888.941 | 3.504022 | 1505.828 | 1981.353 | 3.334837 | 1479.823 | 1947.136 | 3.533002 | 1496.534 | 1969.124 | 4.051999 | 1697.126 | 2233.061 | 4.045336 | 1566.644 | 2061.374 | 3.768979 | 1608.989 | 2117.09 | 3.829673 | 1632.062 | 2147.45 | 3.581532 | 1531.859 | 2015.603 | 3.725164 | 452.9189 | 595.9459
4.066332 | 1436.908 | 1890.669 | 3.509003 | 1507.309 | 1983.302 | 3.338165 | 1480.933 | 1948.596 | 3.536343 | 1497.726 | 1970.693 | 4.057016 | 1698.215 | 2234.493 | 4.050331 | 1568.117 | 2063.311 | 3.77401 | 1610.274 | 2118.782 | 3.833026 | 1633.122 | 2148.845 | 3.586516 | 1533.191 | 2017.357 | 3.735174 | 453.5367 | 596.7588
4.07135 | 1438.134 | 1892.281 | 3.513999 | 1508.826 | 1985.298 | 3.341512 | 1482.064 | 1950.084 | 3.539689 | 1498.834 | 1972.15 | 4.062006 | 1699.433 | 2236.096 | 4.053671 | 1569.163 | 2064.688 | 3.779005 | 1611.671 | 2120.62 | 3.836336 | 1634.175 | 2150.23 | 3.591491 | 1534.537 | 2019.128 | 3.7452 | 454.3242 | 597.7949
4.076338 | 1439.243 | 1893.74 | 3.517325 | 1509.848 | 1986.641 | 3.344833 | 1483.104 | 1951.453 | 3.543008 | 1499.859 | 1973.498 | 4.067021 | 1700.757 | 2237.838 | 4.057021 | 1570.174 | 2066.018 | 3.784011 | 1613.119 | 2122.525 | 3.839682 | 1635.242 | 2151.634 | 3.596521 | 1535.98 | 2021.027 | 3.756838 | 455.0794 | 598.7887
4.081348 | 1440.496 | 1895.389 | 3.522335 | 1511.346 | 1988.614 | 3.349862 | 1484.514 | 1953.308 | 3.546357 | 1500.918 | 1974.893 | 4.071999 | 1702.033 | 2239.517 | 4.062011 | 1571.598 | 2067.892 | 3.78901 | 1614.556 | 2124.416 | 3.843015 | 1636.377 | 2153.127 | 3.60151 | 1537.379 | 2022.868 | 3.768508 | 456.0472 | 600.0621
4.084662 | 1441.498 | 1896.708 | 3.525666 | 1512.531 | 1990.172 | 3.35484 | 1485.985 | 1955.244 | 3.549672 | 1502.022 | 1976.344 | 4.077012 | 1703.194 | 2241.045 | 4.067006 | 1572.819 | 2069.499 | 3.792336 | 1615.724 | 2125.952 | 3.846334 | 1637.413 | 2154.491 | 3.606521 | 1538.807 | 2024.746 | 3.778508 | 457.0021 | 601.3185
4.089676 | 1442.965 | 1898.638 | 3.529027 | 1513.618 | 1991.603 | 3.35984 | 1487.424 | 1957.136 | 3.554678 | 1503.449 | 1978.223 | 4.082018 | 1704.458 | 2242.708 | 4.072016 | 1574.21 | 2071.328 | 3.79735 | 1617.078125 | 2127.734375 | 3.849688 | 1638.45 | 2155.856 | 3.611501 | 1540.252 | 2026.648 | 3.78851 | 458.1144 | 602.7821
4.094677 | 1444.258 | 1900.34 | 3.532338 | 1514.644 | 1992.952 | 3.363158 | 1488.527 | 1958.588 | 3.558008 | 1504.551 | 1979.672 | 4.087 | 1705.819 | 2244.499 | 4.077001 | 1575.614 | 2073.176 | 3.802343 | 1618.509 | 2129.617 | 3.854668 | 1639.901 | 2157.764 | 3.61485 | 1541.29 | 2028.013 | 3.795185 | 455.957 | 599.9435
4.099676 | 1445.599 | 1902.105 | 3.535684 | 1515.77 | 1994.434 | 3.366514 | 1489.712 | 1960.147 | 3.561336 | 1505.612 | 1981.069 | 4.092018 | 1707.124 | 2246.215 | 4.08202 | 1577.102 | 2075.135 | 3.807356 | 1619.816 | 2131.337 | 3.858014 | 1640.96 | 2159.158 | 3.619839 | 1542.663 | 2029.82 | 3.796858 | 452.997 | 596.0487
4.104691 | 1446.721 | 1903.581 | 3.53901 | 1516.809 | 1995.801 | 3.369837 | 1490.814 | 1961.597 | 3.564682 | 1506.662 | 1982.45 | 4.097008 | 1708.269 | 2247.723 | 4.087 | 1578.445 | 2076.901 | 3.812339 | 1621.256 | 2133.232 | 3.861325 | 1642.007 | 2160.536 | 3.624846 | 1543.976 | 2031.547 | 3.798514 | 450.0114 | 592.1202
4.109656 | 1447.839 | 1905.051 | 3.544008 | 1518.249 | 1997.696 | 3.373191 | 1492.004 | 1963.163 | 3.567993 | 1507.817 | 1983.969 | 4.102014 | 1709.387 | 2249.194 | 4.092017 | 1579.842 | 2078.74 | 3.817352 | 1622.675 | 2135.099 | 3.864669 | 1643.037 | 2161.891 | 3.629863 | 1545.208 | 2033.169 | 3.800163 | 446.9938 | 588.1498
4.114676 | 1449.099 | 1906.709 | 3.549005 | 1519.741 | 1999.659 | 3.376527 | 1493.023 | 1964.504 | 3.571341 | 1508.944 | 1985.452 | 4.107007 | 1710.504 | 2250.664 | 4.097018 | 1581.173 | 2080.491 | 3.822344 | 1624.099 | 2136.973 | 3.868007 | 1644.055 | 2163.23 | 3.63483 | 1546.305 | 2034.612 | 3.801827 | 443.9655 | 584.1651
4.119681 | 1450.378 | 1908.392 | 3.554034 | 1521.227 | 2001.615 | 3.379839 | 1494.065 | 1965.874 | 3.574678 | 1509.991 | 1986.83 | 4.112006 | 1711.837 | 2252.417 | 4.101999 | 1582.449 | 2082.169 | 3.827336 | 1625.49 | 2138.802 | 3.87301 | 1645.472 | 2165.095 | 3.639853 | 1547.644 | 2036.374 | 3.80351 | 440.9474 | 580.194
4.124687 | 1451.685 | 1910.112 | 3.557346 | 1522.369 | 2003.117 | 3.38318 | 1495.194 | 1967.361 | 3.579683 | 1511.465 | 1988.769 | 4.117025 | 1713.229 | 2254.249 | 4.107017 | 1583.676 | 2083.784 | 3.832355 | 1626.927 | 2140.694 | 3.876359 | 1646.519 | 2166.472 | 3.64484 | 1549.065 | 2038.244 | 3.805181 | 437.952 | 576.2526
4.129677 | 1453.009 | 1911.854 | 3.560676 | 1523.397 | 2004.47 | 3.38649 | 1496.32 | 1968.843 | 3.584669 | 1512.928 | 1990.695 | 4.120344 | 1714.245 | 2255.585 | 4.112005 | 1584.917 | 2085.417 | 3.837332 | 1628.347 | 2142.561 | 3.881346 | 1647.968 | 2168.378 | 3.649849 | 1550.415 | 2040.02 | 3.806838 | 434.9799 | 572.342
4.13465 | 1454.27 | 1913.514 | 3.564002 | 1524.455 | 2005.862 | 3.389845 | 1497.372 | 1970.227 | 3.588014 | 1513.929 | 1992.012 | 4.125356 | 1715.442 | 2257.16 | 4.117024 | 1586.223 | 2087.136 | 3.842341 | 1629.584 | 2144.19 | 3.884686 | 1649.05 | 2169.803 | 3.653171 | 1551.459 | 2041.394 | 3.808494 | 431.9008 | 568.2905
4.139683 | 1455.473 | 1915.096 | 3.567323 | 1525.465 | 2007.191 | 3.393189 | 1498.601 | 1971.844 | 3.593009 | 1515.397 | 1993.944 | 4.130322 | 1716.768 | 2258.905 | 4.122018 | 1587.649 | 2089.012 | 3.847334 | 1631.015 | 2146.072 | 3.889667 | 1650.559 | 2171.788 | 3.658184 | 1552.835 | 2043.204 | 3.810166 | 429.0084 | 564.4847
4.144672 | 1456.854 | 1916.913 | 3.570683 | 1526.555 | 2008.625 | 3.396511 | 1499.708 | 1973.3 | 3.596356 | 1516.465 | 1995.349 | 4.135342 | 1717.826 | 2260.297 | 4.127 | 1589.03 | 2090.829 | 3.852333 | 1632.434 | 2147.939 | 3.894677 | 1652.043 | 2173.741 | 3.661507 | 1553.844 | 2044.532 | 3.811848 | 426.186 | 560.7711
4.14968 | 1458.105 | 1918.559 | 3.575669 | 1528.057 | 2010.601 | 3.399862 | 1500.72 | 1974.632 | 3.599697 | 1517.607 | 1996.851 | 4.140349 | 1719.17 | 2262.066 | 4.13201 | 1590.406 | 2092.639 | 3.857354 | 1633.777 | 2149.706 | 3.899698 | 1653.5 | 2175.658 | 3.666514 | 1555.323 | 2046.478 | 3.813523 | 411.7244 | 541.7426
4.154675 | 1459.399 | 1920.261 | 3.579023 | 1529.187 | 2012.088 | 3.404825 | 1502.187 | 1976.562 | 3.603009 | 1518.635 | 1998.204 | 4.14535 | 1720.461 | 2263.765 | 4.137004 | 1591.669 | 2094.302 | 3.862337 | 1635.157 | 2151.522 | 3.903019 | 1654.508 | 2176.984 | 3.671511 | 1556.665 | 2048.243 | 3.815185 | 396.2403 | 521.3688
4.159659 | 1460.656 | 1921.916 | 3.583989 | 1530.683 | 2014.056 | 3.409847 | 1503.572 | 1978.385 | 3.606362 | 1519.709 | 1999.617 | 4.150346 | 1721.88 | 2265.632 | 4.142032 | 1593.146 | 2096.244 | 3.867355 | 1636.584 | 2153.399 | 3.908014 | 1655.935 | 2178.862 | 3.676506 | 1558.059 | 2050.077 | 3.816842 | 380.3832 | 500.5043
4.164683 | 1461.903 | 1923.557 | 3.587344 | 1531.788 | 2015.511 | 3.41484 | 1505.021 | 1980.291 | 3.609669 | 1520.711 | 2000.936 | 4.155315 | 1723.164 | 2267.321 | 4.145341 | 1594.186 | 2097.613 | 3.872332 | 1637.965 | 2155.218 | 3.912989 | 1657.436 | 2180.837 | 3.679852 | 1559.067 | 2051.404
4.169673 | 1463.158 | 1925.207 | 3.590665 | 1532.889 | 2016.959 | 3.419846 | 1506.603 | 1982.373 | 3.613001 | 1521.83 | 2002.408 | 4.160353 | 1724.392 | 2268.937 | 4.150341 | 1595.4 | 2099.21 | 3.875683 | 1638.974 | 2156.545 | 3.916348 | 1658.449 | 2182.17 | 3.684845 | 1560.492 | 2053.279
4.174684 | 1464.434 | 1926.887 | 3.595678 | 1534.29 | 2018.803 | 3.423183 | 1507.705 | 1983.822 | 3.61635 | 1522.877 | 2003.786 | 4.165339 | 1725.523 | 2270.425 | 4.155334 | 1596.869 | 2101.143 | 3.88068 | 1640.339 | 2158.34 | 3.919681 | 1659.5 | 2183.553 | 3.688181 | 1561.533 | 2054.649
4.179679 | 1465.699 | 1928.551 | 3.59901 | 1535.349 | 2020.196 | 3.426516 | 1508.849 | 1985.327 | 3.619673 | 1523.903 | 2005.135 | 4.170345 | 1726.799 | 2272.105 | 4.160343 | 1598.136 | 2102.811 | 3.885685 | 1641.639 | 2160.052 | 3.923009 | 1660.607 | 2185.01 | 3.693168 | 1562.982 | 2056.556
4.184669 | 1466.934 | 1930.176 | 3.604024 | 1536.906 | 2022.245 | 3.429821 | 1509.907 | 1986.719 | 3.623031 | 1524.971 | 2006.541 | 4.175343 | 1728.067 | 2273.773 | 4.16536 | 1599.514 | 2104.624 | 3.890677 | 1642.776 | 2161.548 | 3.926357 | 1661.788 | 2186.563 | 3.698185 | 1564.575 | 2058.651
4.18969 | 1468.32 | 1932 | 3.608995 | 1538.396 | 2024.205 | 3.433174 | 1511.033 | 1988.202 | 3.626345 | 1526.17 | 2008.119 | 4.180324 | 1729.303 | 2275.399 | 4.17033 | 1600.811 | 2106.33 | 3.895653 | 1644.011 | 2163.172 | 3.929659 | 1662.883 | 2188.005 | 3.70318 | 1565.994 | 2060.519
4.194668 | 1469.523 | 1933.583 | 3.612343 | 1539.592 | 2025.779 | 3.436499 | 1512.091 | 1989.594 | 3.629673 | 1527.187 | 2009.456 | 4.185351 | 1730.665 | 2277.191 | 4.175345 | 1602.02 | 2107.921 | 3.900686 | 1645.519 | 2165.157 | 3.93301 | 1664.023 | 2189.504 | 3.708197 | 1567.284 | 2062.216
4.199687 | 1470.84 | 1935.315 | 3.615669 | 1540.69 | 2027.224 | 3.439837 | 1513.196 | 1991.047 | 3.633001 | 1528.205 | 2010.796 | 4.190342 | 1731.874 | 2278.782 | 4.180336 | 1603.337 | 2109.654 | 3.905677 | 1646.911 | 2166.989 | 3.936339 | 1665.039 | 2190.841 | 3.713184 | 1568.632 | 2063.989
4.20468 | 1472.052 | 1936.91 | 3.619003 | 1541.747 | 2028.615 | 3.443185 | 1514.249 | 1992.433 | 3.636316 | 1529.34 | 2012.289 | 4.195351 | 1733.265 | 2280.612 | 4.185348 | 1604.577 | 2111.286 | 3.910678 | 1648.338 | 2168.866 | 3.939665 | 1666.045 | 2192.164 | 3.718169 | 1569.888 | 2065.642
4.209674 | 1473.342 | 1938.608 | 3.622353 | 1542.783 | 2029.978 | 3.446498 | 1515.45 | 1994.013 | 3.641349 | 1530.772 | 2014.174 | 4.200348 | 1734.53 | 2282.276 | 4.190356 | 1605.817 | 2112.917 | 3.915674 | 1649.539 | 2170.446 | 3.944682 | 1667.548 | 2194.143 | 3.721506 | 1570.91 | 2066.987
4.214682 | 1474.629 | 1940.301 | 3.625667 | 1543.853 | 2031.385 | 3.449845 | 1516.516 | 1995.416 | 3.644671 | 1531.772 | 2015.49 | 4.205333 | 1735.788 | 2283.932 | 4.195338 | 1607.182 | 2114.714 | 3.920661 | 1650.813 | 2172.122 | 3.94969 | 1668.946 | 2195.981 | 3.726517 | 1572.341 | 2068.869
4.219672 | 1475.914 | 1941.992 | 3.630686 | 1545.386 | 2033.403 | 3.454835 | 1518.027 | 1997.404 | 3.648027 | 1532.877 | 2016.944 | 4.210355 | 1737.151 | 2285.725 | 4.200355 | 1608.548 | 2116.51 | 3.925683 | 1652.167 | 2173.903 | 3.953015 | 1670.009 | 2197.38 | 3.731532 | 1573.625 | 2070.559
4.224697 | 1477.051 | 1943.488 | 3.633999 | 1546.549 | 2034.933 | 3.458187 | 1519.086 | 1998.798 | 3.651346 | 1533.938 | 2018.339 | 4.215337 | 1738.34 | 2287.289 | 4.203667 | 1609.562 | 2117.844 | 3.930676 | 1653.476 | 2175.626 | 3.958009 | 1671.411 | 2199.225 | 3.736498 | 1574.802 | 2072.108
4.229671 | 1478.379 | 1945.236 | 3.637348 | 1547.613 | 2036.332 | 3.46317 | 1520.592 | 2000.779 | 3.654675 | 1534.952 | 2019.674 | 4.220353 | 1739.717 | 2289.102 | 4.208693 | 1610.869 | 2119.565 | 3.93568 | 1654.783 | 2177.346 | 3.962998 | 1672.872 | 2201.147 | 3.741511 | 1576.015 | 2073.703
4.234668 | 1479.661 | 1946.923 | 3.640675 | 1548.67 | 2037.723 | 3.466516 | 1521.651 | 2002.172 | 3.658017 | 1536.049 | 2021.117 | 4.225348 | 1741.066 | 2290.877 | 4.213671 | 1612.248 | 2121.378 | 3.940674 | 1656.102 | 2179.082 | 3.968022 | 1674.348 | 2203.09 | 3.746507 | 1577.266 | 2075.349
4.239677 | 1480.989 | 1948.67 | 3.645675 | 1550.235 | 2039.783 | 3.469847 | 1522.795 | 2003.678 | 3.661332 | 1537.131 | 2022.541 | 4.230339 | 1742.507 | 2292.772 | 4.218688 | 1613.421 | 2122.922 | 3.945666 | 1657.269 | 2180.617 | 3.973002 | 1675.794 | 2204.993 | 3.751518 | 1578.295 | 2076.704
4.244667 | 1482.251 | 1950.33 | 3.649008 | 1551.262 | 2041.135 | 3.473178 | 1523.889 | 2005.117 | 3.664689 | 1538.225 | 2023.981 | 4.235348 | 1743.803 | 2294.478 | 4.223686 | 1614.592 | 2124.463 | 3.952353 | 1658.531 | 2182.277 | 3.976353 | 1676.857 | 2206.391 | 3.756522 | 1579.406 | 2078.166
4.249696 | 1483.422 | 1951.871 | 3.652335 | 1552.314 | 2042.518 | 3.476535 | 1524.95 | 2006.513 | 3.668019 | 1539.298 | 2025.392 | 4.240339 | 1745.126 | 2296.219 | 4.228673 | 1615.861 | 2126.133 | 3.959018 | 1659.622 | 2183.713 | 3.979672 | 1677.891 | 2207.751 | 3.761498 | 1580.437 | 2079.522
4.25467 | 1484.572 | 1953.384 | 3.655694 | 1553.391 | 2043.936 | 3.481509 | 1526.415 | 2008.44 | 3.671349 | 1540.319 | 2026.735 | 4.245361 | 1746.315 | 2297.783 | 4.233683 | 1617.197 | 2127.891 | 3.970669 | 1650.313 | 2171.465 | 3.983011 | 1678.975 | 2209.178 | 3.766524 | 1581.501 | 2080.922
4.259667 | 1485.779 | 1954.973 | 3.659006 | 1554.435 | 2045.309 | 3.484857 | 1527.434 | 2009.782 | 3.67635 | 1541.818 | 2028.708 | 4.250339 | 1747.557 | 2299.417 | 4.238675 | 1618.619 | 2129.761 | 3.972326 | 1637.88 | 2155.105 | 3.988003 | 1680.304 | 2210.927 | 3.771508 | 1582.661 | 2082.449
4.264678 | 1486.906 | 1956.455 | 3.662345 | 1555.477 | 2046.68 | 3.488161 | 1528.447 | 2011.114 | 3.679672 | 1542.952 | 2030.2 | 4.255332 | 1748.941 | 2301.238 | 4.243696 | 1619.861 | 2131.396 | 3.974 | 1625.534 | 2138.86 | 3.991339 | 1681.386 | 2212.35 | 3.776515 | 1583.834 | 2083.992
4.269671 | 1488.25 | 1958.224 | 3.667329 | 1556.886 | 2048.534 | 3.4915 | 1529.574 | 2012.597 | 3.684674 | 1544.434 | 2032.149 | 4.260343 | 1750.287 | 2303.009 | 4.248677 | 1621.261 | 2133.238 | 3.97568 | 1613.178 | 2122.602 | 3.994679 | 1682.417 | 2213.707 | 3.781514 | 1585.12 | 2085.684
4.274696 | 1489.51 | 1959.881 | 3.672346 | 1558.407 | 2050.535 | 3.494844 | 1530.681 | 2014.054 | 3.688004 | 1545.557 | 2033.627 | 4.265332 | 1751.557 | 2304.68 | 4.253666 | 1622.635 | 2135.047 | 3.977345 | 1600.98 | 2106.553 | 3.999679 | 1683.787 | 2215.51 | 3.78651 | 1586.427 | 2087.404
4.279664 | 1490.655 | 1961.388 | 3.677342 | 1559.864 | 2052.453 | 3.498167 | 1531.781 | 2015.501 | 3.691356 | 1546.696 | 2035.126 | 4.27036 | 1752.825 | 2306.348 | 4.25868 | 1623.985 | 2136.822 | 3.979007 | 1588.831 | 2090.567 | 4.003026 | 1684.819 | 2216.867 | 3.791523 | 1587.699 | 2089.078
4.284675 | 1491.788 | 1962.879 | 3.680694 | 1560.88 | 2053.789 | 3.501526 | 1532.959 | 2017.052 | 3.696331 | 1548.256 | 2037.179 | 4.275337 | 1754.055 | 2307.967 | 4.263669 | 1625.238 | 2138.471 | 3.980672 | 1576.878 | 2074.84 | 4.006336 | 1685.868 | 2218.247 | 3.796499 | 1588.932 | 2090.7
4.289677 | 1492.927 | 1964.378 | 3.685671 | 1562.262 | 2055.608 | 3.50484 | 1534.078 | 2018.523 | 3.699682 | 1549.398 | 2038.682 | 4.280333 | 1755.337 | 2309.654 | 4.268695 | 1626.381 | 2139.975 | 3.982347 | 1565.024 | 2059.242 | 4.01135 | 1687.32 | 2220.158 | 3.801515 | 1590.276 | 2092.469
4.294676 | 1494.16 | 1965.999 | 3.690678 | 1563.566 | 2057.324 | 3.508178 | 1535.09 | 2019.855 | 3.703 | 1550.402 | 2040.002 | 4.285348 | 1756.649 | 2311.38 | 4.273673 | 1627.63 | 2141.619 | 3.984027 | 1553.315 | 2043.835 | 4.014658 | 1688.361 | 2221.528 | 3.806515 | 1591.632 | 2094.252
4.299686 | 1495.305 | 1967.506 | 3.693992 | 1564.667 | 2058.772 | 3.511505 | 1536.155 | 2021.256 | 3.70635 | 1551.462 | 2041.397 | 4.290337 | 1757.932 | 2313.068 | 4.278665 | 1628.913 | 2143.307 | 3.985692 | 1541.649 | 2028.485 | 4.019685 | 1689.851 | 2223.489 | 3.811515 | 1593.024 | 2096.084
4.304664 | 1496.624 | 1969.242 | 3.697349 | 1565.692 | 2060.121 | 3.514824 | 1537.312 | 2022.779 | 3.709685 | 1552.506 | 2042.771 | 4.295363 | 1759.115 | 2314.624 | 4.283682 | 1630.251 | 2145.067 | 3.987349 | 1540.187 | 2026.562 | 4.02301 | 1690.922 | 2224.898 | 3.816528 | 1594.404 | 2097.9
4.309684 | 1497.806 | 1970.798 | 3.700677 | 1566.774 | 2061.544 | 3.518185 | 1538.413 | 2024.228 | 3.714678 | 1553.922 | 2044.635 | 4.300334 | 1760.405 | 2316.323 | 4.288671 | 1631.68 | 2146.947 | 3.990673 | 1542.101 | 2029.081 | 4.026361 | 1691.944 | 2226.242 | 3.821493 | 1595.805 | 2099.744
4.314671 | 1499.237 | 1972.681 | 3.705693 | 1568.189 | 2063.406 | 3.521511 | 1539.545 | 2025.717 | 3.718016 | 1554.938 | 2045.971 | 4.30534 | 1761.641 | 2317.949 | 4.293698 | 1633.053 | 2148.753 | 3.994018 | 1543.983 | 2031.556 | 4.029686 | 1692.946 | 2227.561 | 3.826515 | 1597.232 | 2101.621
4.319672 | 1500.589 | 1974.459 | 3.709006 | 1569.282 | 2064.845 | 3.524853 | 1540.73 | 2027.276 | 3.721343 | 1555.952 | 2047.305 | 4.310348 | 1763.02 | 2319.763 | 4.298671 | 1634.391 | 2150.514 | 3.995672 | 1544.988 | 2032.879 | 4.034688 | 1694.411 | 2229.488 | 3.829838 | 1598.271 | 2102.988
4.324685 | 1501.794 | 1976.045 | 3.71233 | 1570.328 | 2066.221 | 3.528197 | 1541.919 | 2028.841 | 3.7247 | 1556.964 | 2048.636 | 4.315343 | 1764.326 | 2321.482 | 4.303675 | 1635.613 | 2152.122 | 3.998992 | 1546.779 | 2035.236 | 4.039658 | 1695.694 | 2231.177 | 3.834868 | 1599.692 | 2104.857
4.329669 | 1502.904 | 1977.505 | 3.71733 | 1571.815 | 2068.178 | 3.531499 | 1542.989 | 2030.248 | 3.728019 | 1558.0625 | 2050.082 | 4.320353 | 1765.612 | 2323.174 | 4.308683 | 1636.884 | 2153.795 | 4.002353 | 1548.631 | 2037.672 | 4.043015 | 1696.702 | 2232.503 | 3.838176 | 1600.695 | 2106.177
4.33468 | 1504.036 | 1978.995 | 3.720667 | 1572.84 | 2069.527 | 3.534849 | 1544.012 | 2031.594 | 3.731349 | 1559.123 | 2051.478 | 4.325332 | 1766.686 | 2324.587 | 4.313677 | 1638.115 | 2155.414 | 4.005676 | 1550.498 | 2040.129 | 4.04635 | 1697.753 | 2233.886 | 3.841515 | 1601.714 | 2107.519
4.339664 | 1505.194 | 1980.518 | 3.725678 | 1574.183 | 2071.293 | 3.538166 | 1545.058 | 2032.971 | 3.734687 | 1560.15625 | 2052.837 | 4.330348 | 1767.944 | 2326.242 | 4.318687 | 1639.384 | 2157.084 | 4.009023 | 1552.33 | 2042.539 | 4.049677 | 1698.803 | 2235.267 | 3.846486 | 1603.034 | 2109.255
4.344674 | 1506.529 | 1982.275 | 3.730686 | 1575.571 | 2073.119 | 3.543187 | 1546.527 | 2034.904 | 3.737993 | 1561.164 | 2054.163 | 4.33534 | 1769.255 | 2327.967 | 4.323669 | 1640.69 | 2158.802 | 4.012354 | 1554.104 | 2044.874 | 4.053028 | 1699.921 | 2236.738 | 3.85152 | 1604.305 | 2110.928
4.349688 | 1507.766 | 1983.903 | 3.735658 | 1577.017 | 2075.023 | 3.546516 | 1547.614 | 2036.335 | 3.743016 | 1562.647 | 2056.114 | 4.340337 | 1770.478 | 2329.576 | 4.328684 | 1642.087 | 2160.641 | 4.015674 | 1556.013 | 2047.386 | 4.057994 | 1701.408 | 2238.695 | 3.856508 | 1605.563 | 2112.583
4.354669 | 1508.976 | 1985.495 | 3.739014 | 1578.073 | 2076.412 | 3.549844 | 1548.648 | 2037.695 | 3.746338 | 1563.677 | 2057.469 | 4.350336 | 1769.03 | 2327.672 | 4.333677 | 1643.465 | 2162.454 | 4.019019 | 1557.722 | 2049.634 | 4.061344 | 1702.445 | 2240.059 | 3.861515 | 1606.907 | 2114.352
4.359686 | 1510.204 | 1987.111 | 3.743999 | 1579.541 | 2078.343 | 3.553189 | 1549.886 | 2039.324 | 3.749695 | 1564.802 | 2058.95 | 4.353682 | 1767.048 | 2325.063 | 4.338671 | 1644.772 | 2164.174 | 4.022326 | 1559.469 | 2051.933 | 4.06633 | 1703.745 | 2241.769 | 3.866512 | 1608.171 | 2116.015
4.364658 | 1511.394 | 1988.676 | 3.74902 | 1580.94 | 2080.184 | 3.556492 | 1550.972 | 2040.753 | 3.754666 | 1566.317 | 2060.943 | 4.355346 | 1764.54 | 2321.764 | 4.34369 | 1645.96 | 2165.736 | 4.025678 | 1561.223 | 2054.241 | 4.07135 | 1705.171 | 2243.646 | 3.871496 | 1609.504 | 2117.768
4.369678 | 1512.76 | 1990.474 | 3.753995 | 1582.337 | 2082.022 | 3.559844 | 1552.075 | 2042.204 | 3.758008 | 1567.406 | 2062.376 | 4.357 | 1762.148 | 2318.615 | 4.34867 | 1647.177 | 2167.338 | 4.029016 | 1563.093 | 2056.701 | 4.076348 | 1706.457 | 2245.338 | 3.87652 | 1610.674 | 2119.308
4.376367 | 1514.098 | 1992.234 | 3.75735 | 1558.432 | 2050.569 | 3.563174 | 1553.17 | 2043.644 | 3.761322 | 1568.473 | 2063.78 | 4.35866 | 1759.687 | 2315.377 | 4.353679 | 1648.585 | 2169.191 | 4.032343 | 1564.992 | 2059.2 | 4.081332 | 1707.79 | 2247.092 | 3.881511 | 1612.101 | 2121.185
4.381338 | 1515.292 | 1993.805 | 3.759017 | 1526.93 | 2009.118 | 3.566502 | 1554.331 | 2045.172 | 3.764661 | 1569.513 | 2065.148 | 4.360334 | 1757.359375 | 2312.315 | 4.358673 | 1649.801 | 2170.791 | 4.035693 | 1566.85 | 2061.645 | 4.084675 | 1708.824 | 2248.453 | 3.886519 | 1613.395 | 2122.888
4.386335 | 1516.408 | 1995.274 | 3.760672 | 1495.322 | 1967.529 | 3.571507 | 1555.801 | 2047.107 | 3.769673 | 1571.057 | 2067.18 | 4.362012 | 1755.694 | 2310.123 | 4.363674 | 1651.065 | 2172.453 | 4.039002 | 1568.711 | 2064.093 | 4.08967 | 1710.179 | 2250.235 | 3.891518 | 1614.763 | 2124.688
4.391341 | 1517.754 | 1997.045 | 3.762337 | 1463.933 | 1926.228 | 3.574826 | 1556.906 | 2048.56 | 3.773005 | 1572.063 | 2068.505 | 4.363679 | 1754.233 | 2308.201 | 4.368691 | 1652.191 | 2173.935 | 4.042336 | 1570.488 | 2066.431 | 4.094687 | 1711.659 | 2252.183 | 3.896503 | 1616.257 | 2126.654
4.396344 | 1519.045 | 1998.743 | 3.764014 | 1432.528 | 1884.905 | 3.578181 | 1557.93 | 2049.908 | 3.778014 | 1573.489 | 2070.38 | 4.36534 | 1752.8 | 2306.316 | 4.373671 | 1653.491 | 2175.646 | 4.045673 | 1572.263 | 2068.767 | 4.099663 | 1704.11 | 2242.25 | 3.901524 | 1617.696 | 2128.548
4.401361 | 1520.451 | 2000.593 | 3.765699 | 1401.109 | 1843.564 | 3.581501 | 1559 | 2051.316 | 3.781334 | 1574.512 | 2071.726 | 4.367 | 1751.412 | 2304.489 | 4.378686 | 1654.8 | 2177.369 | 4.048993 | 1573.82 | 2070.815 | 4.101341 | 1689.774 | 2223.386 | 3.906507 | 1618.907 | 2130.14
4.406325 | 1521.649 | 2002.169 | 3.767368 | 1369.845 | 1802.428 | 3.584849 | 1560.004 | 2052.636 | 3.78468 | 1575.55 | 2073.092 | 4.368676 | 1750.141 | 2302.817 | 4.383664 | 1656.164 | 2179.163 | 4.052353 | 1575.542 | 2073.081 | 4.103017 | 1675.497 | 2204.601 | 3.911525 | 1620.19 | 2131.829
4.411346 | 1522.746 | 2003.613 | 3.769013 | 1338.597 | 1761.312 | 3.58818 | 1561.17 | 2054.171 | 3.787997 | 1576.586 | 2074.456 | 4.375335 | 1751.322 | 2304.371 | 4.388676 | 1657.479 | 2180.894 | 4.055677 | 1577.213 | 2075.281 | 4.104687 | 1661.207 | 2185.799 | 3.916517 | 1621.551 | 2133.62
4.416338 | 1523.926 | 2005.166 | 3.770671 | 1307.396 | 1720.257 | 3.5915 | 1562.26 | 2055.605 | 3.79135 | 1577.672 | 2075.884 | 4.378685 | 1752.523 | 2305.951 | 4.393695 | 1658.723 | 2182.53 | 4.059011 | 1578.968 | 2077.589 | 4.106344 | 1646.997 | 2167.101 | 3.92151 | 1622.976 | 2135.495
4.421347 | 1525.254 | 2006.913 | 3.772342 | 1276.424 | 1679.505 | 3.594851 | 1563.412 | 2057.121 | 3.794686 | 1578.71 | 2077.249 | 4.382002 | 1753.689 | 2307.485 | 4.398676 | 1659.914 | 2184.098 | 4.06235 | 1580.647 | 2079.799 | 4.108007 | 1632.806 | 2148.429 | 3.926518 | 1624.354 | 2137.308
4.426359 | 1526.354 | 2008.361 | 3.774015 | 1269.974 | 1671.018 | 3.598174 | 1564.526 | 2058.587 | 3.798014 | 1579.733 | 2078.596 | 4.385328 | 1754.977 | 2309.18 | 4.403677 | 1661.183 | 2185.767 | 4.06566 | 1582.466 | 2082.192 | 4.10969 | 1618.711 | 2129.883 | 3.931508 | 1625.599 | 2138.945
4.431326 | 1527.524 | 2009.9 | 3.777333 | 1271.68 | 1673.264 | 3.601519 | 1565.562 | 2059.95 | 3.803019 | 1581.243 | 2080.583 | 4.38868 | 1756.22 | 2310.816 | 4.408663 | 1662.596 | 2187.626 | 4.069017 | 1584.25 | 2084.54 | 4.111362 | 1604.561 | 2111.265 | 3.93653 | 1627.006 | 2140.797
4.436343 | 1528.715 | 2011.468 | 3.780678 | 1273.24 | 1675.315 | 3.606514 | 1567.045 | 2061.902 | 3.80634 | 1582.28 | 2081.948 | 4.392003 | 1757.383 | 2312.345 | 4.413688 | 1663.996 | 2189.468 | 4.07234 | 1586.004 | 2086.847 | 4.113022 | 1590.456 | 2092.705 | 3.94151 | 1628.271 | 2142.462
4.441338 | 1529.997 | 2013.154 | 3.784023 | 1274.909 | 1677.512 | 3.609852 | 1568.072 | 2063.252 | 3.809694 | 1583.304 | 2083.295 | 4.395358 | 1758.571 | 2313.909 | 4.418691 | 1665.275 | 2191.151 | 4.075676 | 1587.648 | 2089.011 | 4.114673 | 1576.361 | 2074.16 | 3.944851 | 1629.285 | 2143.796
4.446345 | 1531.27 | 2014.829 | 3.787336 | 1276.481 | 1679.581 | 3.614835 | 1569.624 | 2065.295 | 3.813004 | 1584.375 | 2084.704 | 4.398688 | 1759.816 | 2315.548 | 4.423664 | 1666.424 | 2192.663 | 4.079017 | 1589.279 | 2091.157 | 4.116331 | 1571.279 | 2067.472 | 3.949832 | 1630.606 | 2145.534
4.451345 | 1532.491 | 2016.435 | 3.790692 | 1277.841 | 1681.37 | 3.618167 | 1570.66 | 2066.657 | 3.816348 | 1585.478 | 2086.155 | 4.403681 | 1761.223 | 2317.399 | 4.428686 | 1667.557 | 2194.154 | 4.082327 | 1590.886 | 2093.271 | 4.11968 | 1572.801 | 2069.475 | 3.954843 | 1632.083 | 2147.477
4.456335 | 1533.77 | 2018.118 | 3.793998 | 1279.346 | 1683.35 | 3.621511 | 1571.804 | 2068.163 | 3.819686 | 1586.495 | 2087.494 | 4.408652 | 1762.689 | 2319.328 | 4.433666 | 1668.778 | 2195.76 | 4.085681 | 1592.515 | 2095.414 | 4.123008 | 1574.414 | 2071.598 | 3.959856 | 1633.51 | 2149.355
4.461358 | 1535.024 | 2019.768 | 3.797327 | 1280.952 | 1685.463 | 3.624838 | 1572.939 | 2069.657 | 3.82468 | 1587.937 | 2089.39 | 4.413686 | 1764.161 | 2321.265 | 4.438685 | 1670.039 | 2197.419 | 4.089011 | 1594.138 | 2097.55 | 4.126342 | 1575.897 | 2073.549 | 3.964839 | 1634.901 | 2151.186
4.466336 | 1536.396 | 2021.574 | 3.800676 | 1282.441 | 1687.422 | 3.629861 | 1574.467 | 2071.667 | 3.829674 | 1589.422 | 2091.344 | 4.418676 | 1765.65 | 2323.223 | 4.442012 | 1671.042 | 2198.739 | 4.09234 | 1595.9 | 2099.868 | 4.129695 | 1577.403 | 2075.531 | 3.969847 | 1636.261 | 2152.975
4.471346 | 1537.549 | 2023.091 | 3.803998 | 1283.858 | 1689.287 | 3.63317 | 1575.575 | 2073.124 | 3.834683 | 1590.771 | 2093.12 | 4.423687 | 1767.156 | 2325.206 | 4.447015 | 1672.274 | 2200.36 | 4.095685 | 1597.611 | 2102.12 | 4.133004 | 1578.841 | 2077.422 | 3.974833 | 1637.617 | 2154.759
4.476356 | 1538.731 | 2024.646 | 3.807364 | 1285.371 | 1691.278 | 3.636506 | 1576.656 | 2074.547 | 3.837994 | 1591.888 | 2094.589 | 4.428673 | 1768.553 | 2327.044 | 4.452004 | 1673.448 | 2201.905 | 4.098999 | 1599.379 | 2104.446 | 4.136356 | 1580.304 | 2079.347 | 3.979851 | 1638.827 | 2156.351
4.481338 | 1539.881 | 2026.16 | 3.810685 | 1286.874 | 1693.255 | 3.639819 | 1577.703 | 2075.925 | 3.841334 | 1592.927 | 2095.956 | 4.433663 | 1769.92 | 2328.843 | 4.456996 | 1674.665 | 2203.507 | 4.102344 | 1601.079 | 2106.683 | 4.139675 | 1581.842 | 2081.371 | 3.984859 | 1640.143 | 2158.083
4.48635 | 1541.112 | 2027.779 | 3.814006 | 1288.211 | 1695.015 | 3.643163 | 1578.827 | 2077.404 | 3.846335 | 1594.33 | 2097.803 | 4.438684 | 1771.372 | 2330.752 | 4.462021 | 1675.893 | 2205.122 | 4.105673 | 1602.74 | 2108.869 | 4.142993 | 1583.393 | 2083.412 | 3.98984 | 1641.519 | 2159.893
4.491319 | 1542.204 | 2029.216 | 3.817338 | 1289.516 | 1696.731 | 3.646513 | 1579.884 | 2078.795 | 3.849674 | 1595.409 | 2099.223 | 4.44201 | 1772.419 | 2332.131 | 4.466999 | 1677.246 | 2206.903 | 4.109005 | 1604.275 | 2110.888 | 4.146345 | 1584.87 | 2085.355 | 3.994852 | 1642.748 | 2161.51
4.496342 | 1543.299 | 2030.657 | 3.820649 | 1290.99 | 1698.672 | 3.649836 | 1580.922 | 2080.161 | 3.853026 | 1596.471 | 2100.62 | 4.447027 | 1773.934 | 2334.124 | 4.472022 | 1678.493 | 2208.543 | 4.11236 | 1605.912 | 2113.042 | 4.149668 | 1586.308 | 2087.248 | 3.999833 | 1644.004 | 2163.163
4.501344 | 1544.354 | 2032.045 | 3.824009 | 1292.368 | 1700.485 | 3.653192 | 1582.059 | 2081.657 | 3.858013 | 1597.854 | 2102.44 | 4.451989 | 1775.398 | 2336.051 | 4.477012 | 1679.772 | 2210.226 | 4.115671 | 1607.429 | 2115.038 | 4.153028 | 1587.969 | 2089.433 | 4.004855 | 1645.363 | 2164.951
4.506338 | 1545.688 | 2033.8 | 3.827346 | 1293.709 | 1702.249 | 3.656512 | 1583.13 | 2083.066 | 3.861354 | 1598.927 | 2103.852 | 4.45701 | 1776.812 | 2337.91 | 4.482011 | 1681.181 | 2212.08 | 4.11902 | 1608.956 | 2117.048 | 4.156358 | 1589.345 | 2091.243 | 4.009851 | 1646.606 | 2166.587
4.511347 | 1546.994 | 2035.518 | 3.83067 | 1295.269 | 1704.301 | 3.659837 | 1584.19 | 2084.461 | 3.864661 | 1600.069 | 2105.354 | 4.462007 | 1778.129 | 2339.643 | 4.487018 | 1682.431 | 2213.725 | 4.122344 | 1610.565 | 2119.164 | 4.159673 | 1590.707 | 2093.036 | 4.014837 | 1647.971 | 2168.383
4.516325 | 1548.39 | 2037.355 | 3.834027 | 1296.727 | 1706.219 | 3.663183 | 1585.279 | 2085.893 | 3.868014 | 1601.127 | 2106.746 | 4.467009 | 1779.356 | 2341.258 | 4.492004 | 1683.716 | 2215.416 | 4.125658 | 1612.148 | 2121.248 | 4.163012 | 1592.184 | 2094.98 | 4.019858 | 1649.194 | 2169.992
4.521352 | 1549.67 | 2039.04 | 3.837327 | 1298.188 | 1708.142 | 3.666497 | 1586.403 | 2087.373 | 3.873005 | 1602.633 | 2108.728 | 4.472016 | 1780.64 | 2342.947 | 4.49703 | 1684.845 | 2216.901 | 4.129009 | 1613.62 | 2123.184 | 4.166319 | 1593.723 | 2097.004 | 4.024833 | 1650.605 | 2171.848
4.526353 | 1550.76 | 2040.474 | 3.840675 | 1299.647 | 1710.062 | 3.669856 | 1587.537 | 2088.864 | 3.878037 | 1604.146 | 2110.718 | 4.477 | 1781.794 | 2344.466 | 4.502009 | 1686.048 | 2218.484 | 4.132334 | 1615.107 | 2125.141 | 4.169675 | 1595.117 | 2098.838 | 4.029851 | 1651.844 | 2173.479
4.531348 | 1551.898 | 2041.971 | 3.844001 | 1301.056 | 1711.916 | 3.673186 | 1588.67 | 2090.355 | 3.88301 | 1605.444 | 2112.426 | 4.482024 | 1783.142 | 2346.24 | 4.507007 | 1687.228 | 2220.036 | 4.13569 | 1616.646 | 2127.165 | 4.173017 | 1596.685 | 2100.901 | 4.034845 | 1653.077 | 2175.101
4.536348 | 1553.056 | 2043.495 | 3.847328 | 1302.437 | 1713.733 | 3.676513 | 1589.69 | 2091.697 | 3.887995 | 1606.856 | 2114.285 | 4.487006 | 1784.314 | 2347.782 | 4.512005 | 1688.334 | 2221.492 | 4.139026 | 1618.111 | 2129.093 | 4.176335 | 1598.196 | 2102.889 | 4.039849 | 1654.163 | 2176.531
4.541332 | 1554.318 | 2045.155 | 3.850683 | 1303.925 | 1715.691 | 3.679859 | 1590.766 | 2093.114 | 3.893013 | 1608.365 | 2116.269 | 4.492011 | 1785.566 | 2349.429 | 4.517004 | 1689.497 | 2223.022 | 4.142339 | 1619.54 | 2130.973 | 4.179694 | 1599.721 | 2104.896 | 4.044852 | 1655.457 | 2178.233
4.546357 | 1555.542 | 2046.766 | 3.854006 | 1305.246 | 1717.429 | 3.68317 | 1591.774 | 2094.439 | 3.898006 | 1609.76 | 2118.105 | 4.497023 | 1786.806 | 2351.061 | 4.522027 | 1690.726 | 2224.639 | 4.145679 | 1621.001 | 2132.897 | 4.183 | 1601.218 | 2106.866 | 4.049828 | 1656.521 | 2179.633
4.551343 | 1556.7 | 2048.289 | 3.857352 | 1306.65 | 1719.276 | 3.686516 | 1592.835 | 2095.836 | 3.901354 | 1610.76 | 2119.421 | 4.502005 | 1787.908 | 2352.51 | 4.527003 | 1692.084 | 2226.426 | 4.148985 | 1622.456 | 2134.81 | 4.186338 | 1602.695 | 2108.809 | 4.054849 | 1657.769 | 2181.275
4.556339 | 1557.862 | 2049.819 | 3.860681 | 1308.156 | 1721.258 | 3.689844 | 1593.849 | 2097.17 | 3.904679 | 1611.783 | 2120.767 | 4.507019 | 1788.992 | 2353.937 | 4.532005 | 1693.416 | 2228.179 | 4.152336 | 1623.838 | 2136.629 | 4.189675 | 1604.2 | 2110.79 | 4.059842 | 1659.085 | 2183.007
4.561345 | 1558.987 | 2051.299 | 3.864 | 1309.559 | 1723.104 | 3.693167 | 1595 | 2098.684 | 3.909674 | 1613.284 | 2122.742 | 4.510322 | 1787.603 | 2352.109 | 4.537011 | 1694.622 | 2229.766 | 4.155685 | 1625.379 | 2138.657 | 4.192994 | 1605.758 | 2112.839 | 4.064852 | 1660.364 | 2184.689
4.566326 | 1560.051 | 2052.699 | 3.867353 | 1310.816 | 1724.758 | 3.696523 | 1596.114 | 2100.15 | 3.914664 | 1614.651 | 2124.54 | 4.511986 | 1786.416 | 2350.547 | 4.542012 | 1695.824 | 2231.348 | 4.159 | 1626.818 | 2140.55 | 4.196352 | 1607.079 | 2114.578 | 4.069855 | 1661.677 | 2186.417
4.571346 | 1561.236 | 2054.258 | 3.870663 | 1312.221 | 1726.607 | 3.699831 | 1597.263 | 2101.662 | 3.919684 | 1616.104 | 2126.453 | 4.513666 | 1785.186 | 2348.929 | 4.547037 | 1697.013 | 2232.912 | 4.162358 | 1628.265 | 2142.454 | 4.199677 | 1608.453 | 2116.385 | 4.074827 | 1662.912 | 2188.042
4.576325 | 1562.504 | 2055.926 | 3.874014 | 1313.603 | 1728.425 | 3.703171 | 1598.275 | 2102.994 | 3.924679 | 1617.336 | 2128.074 | 4.515344 | 1783.927 | 2347.273 | 4.552001 | 1698.241 | 2234.527 | 4.165668 | 1629.669 | 2144.301 | 4.203017 | 1609.949 | 2118.354 | 4.079852 | 1664.09 | 2189.592
4.581345 | 1563.808 | 2057.643 | 3.877352 | 1314.949 | 1730.197 | 3.706515 | 1599.298 | 2104.34 | 3.929686 | 1618.681 | 2129.843 | 4.517012 | 1782.631 | 2345.567 | 4.557014 | 1699.542 | 2236.239 | 4.169001 | 1631.02 | 2146.079 | 4.206353 | 1611.278 | 2120.103 | 4.084845 | 1665.362 | 2191.265
4.586348 | 1565 | 2059.211 | 3.880666 | 1316.311 | 1731.989 | 3.70983 | 1600.357 | 2105.733 | 3.932998 | 1619.7 | 2131.185 | 4.518672 | 1781.487 | 2344.062 | 4.562016 | 1700.683 | 2237.741 | 4.172342 | 1632.462 | 2147.977 | 4.209667 | 1612.578 | 2121.813 | 4.089859 | 1666.714 | 2193.044
4.591334 | 1566.293 | 2060.912 | 3.884018 | 1317.775 | 1733.914 | 3.713189 | 1601.459 | 2107.184 | 3.938014 | 1621.069 | 2132.986 | 4.520339 | 1780.348 | 2342.563 | 4.567015 | 1702.051 | 2239.54 | 4.175657 | 1633.937 | 2149.917 | 4.213021 | 1613.95 | 2123.619 | 4.094848 | 1668.009 | 2194.749
4.596351 | 1567.37 | 2062.329 | 3.887339 | 1319.168 | 1735.747 | 3.716506 | 1602.512 | 2108.569 | 3.943013 | 1622.541 | 2134.922 | 4.522016 | 1779.174 | 2341.019 | 4.572024 | 1703.138 | 2240.971 | 4.179015 | 1635.315 | 2151.731 | 4.216338 | 1615.313 | 2125.411 | 4.099825 | 1669.275 | 2196.414
4.603021 | 1568.74 | 2064.131 | 3.89068 | 1320.639 | 1737.683 | 3.719842 | 1603.627 | 2110.036 | 3.948009 | 1623.824 | 2136.61 | 4.523692 | 1777.984 | 2339.453 | 4.576992 | 1704.412 | 2242.647 | 4.182343 | 1636.716 | 2153.574 | 4.219676 | 1616.578 | 2127.076 | 4.104857 | 1670.447 | 2197.957
4.608011 | 1569.885 | 2065.638 | 3.894017 | 1322.043 | 1739.53 | 3.723181 | 1604.747 | 2111.51 | 3.953021 | 1625.28 | 2138.527 | 4.533671 | 1779.102 | 2340.924 | 4.582016 | 1705.47 | 2244.04 | 4.185681 | 1638.267 | 2155.615 | 4.223023 | 1617.955 | 2128.888 | 4.109846 | 1671.745 | 2199.664
4.613026 | 1571.066 | 2067.192 | 3.897332 | 1323.413 | 1741.333 | 3.726507 | 1605.841 | 2112.949 | 3.95634 | 1626.313 | 2139.886 | 4.543679 | 1778.821 | 2340.554 | 4.587002 | 1706.697 | 2245.654 | 4.189017 | 1639.589 | 2157.354 | 4.226337 | 1619.279 | 2130.63 | 4.114857 | 1672.959 | 2201.262
4.617993 | 1572.402 | 2068.95 | 3.90068 | 1324.799 | 1743.157 | 3.731532 | 1607.359 | 2114.946 | 3.959677 | 1627.328125 | 2141.221 | 4.545342 | 1777.245 | 2338.48 | 4.592001 | 1707.868 | 2247.194 | 4.192334 | 1640.864 | 2159.031 | 4.229683 | 1620.734 | 2132.545 | 4.119841 | 1674.274 | 2202.992
4.623012 | 1573.683 | 2070.635 | 3.904004 | 1326.188 | 1744.984 | 3.734839 | 1608.361 | 2116.264 | 3.964672 | 1628.803 | 2143.162 | 4.54702 | 1699.422 | 2236.082 | 4.597013 | 1709.04 | 2248.737 | 4.195686 | 1642.356 | 2160.994 | 4.233013 | 1622.046 | 2134.271 | 4.124835 | 1675.578 | 2204.708
4.628017 | 1574.915 | 2072.257 | 3.90735 | 1327.563 | 1746.794 | 3.738191 | 1609.445 | 2117.69 | 3.96968 | 1630.213 | 2145.017 |  |  |  | 4.602003 | 1710.079 | 2250.104 | 4.199005 | 1643.774 | 2162.861 | 4.236341 | 1623.273 | 2135.886 | 4.129852 | 1676.814 | 2206.335
4.633013 | 1576.096 | 2073.811 | 3.910691 | 1328.911 | 1748.568 | 3.743156 | 1610.813 | 2119.491 | 3.974668 | 1631.589 | 2146.827 |  |  |  | 4.608679 | 1711.266 | 2251.665 | 4.202339 | 1645.056 | 2164.547 | 4.239691 | 1624.471 | 2137.462 | 4.134846 | 1678.215 | 2208.178
4.638004 | 1577.127 | 2075.167 | 3.914 | 1330.295 | 1750.389 | 3.746515 | 1611.854 | 2120.861 | 3.978026 | 1632.62 | 2148.184 |  |  |  | 4.61368 | 1712.299 | 2253.025 | 4.205689 | 1646.338 | 2166.234 | 4.243001 | 1625.739 | 2139.13 | 4.139854 | 1679.548 | 2209.932
4.642979 | 1578.274 | 2076.677 | 3.917347 | 1331.708 | 1752.247 | 3.749844 | 1612.921 | 2122.265 | 3.98135 | 1633.622 | 2149.503 |  |  |  | 4.618677 | 1713.359 | 2254.419 | 4.209003 | 1647.64 | 2167.948 | 4.246348 | 1626.933 | 2140.701 | 4.143164 | 1680.569 | 2211.275
4.648015 | 1579.284 | 2078.005 | 3.920667 | 1333.059 | 1754.026 | 3.753175 | 1613.957 | 2123.627 | 3.986351 | 1634.995 | 2151.309 |  |  |  | 4.6237 | 1714.561 | 2256.002 | 4.212349 | 1648.771 | 2169.436 | 4.249678 | 1628.205 | 2142.375 | 4.148178 | 1681.972 | 2213.121
4.653002 | 1580.524 | 2079.637 | 3.923993 | 1334.346 | 1755.718 | 3.75818 | 1615.533 | 2125.701 | 3.989675 | 1636.016 | 2152.653 |  |  |  | 4.628677 | 1715.681 | 2257.474 | 4.215683 | 1650.014 | 2171.071 | 4.253012 | 1629.508 | 2144.09 | 4.153174 | 1683.357 | 2214.943
4.658011 | 1581.689 | 2081.17 | 3.927348 | 1335.732 | 1757.542 | 3.761501 | 1616.634 | 2127.149 | 3.994677 | 1637.42 | 2154.5 |  |  |  | 4.633686 | 1716.73 | 2258.855 | 4.219006 | 1651.224 | 2172.664 | 4.256365 | 1630.745 | 2145.717 | 4.158181 | 1684.698 | 2216.707
4.663011 | 1582.869 | 2082.723 | 3.930664 | 1337.14 | 1759.394 | 3.76484 | 1617.717 | 2128.575 | 3.999678 | 1638.626 | 2156.087 |  |  |  | 4.638672 | 1717.899 | 2260.393 | 4.222355 | 1652.355 | 2174.152 | 4.25967 | 1631.978 | 2147.339 | 4.163184 | 1685.973 | 2218.385
4.667995 | 1584.107 | 2084.352 | 3.934018 | 1338.475 | 1761.152 | 3.769823 | 1619.21 | 2130.54 | 4.004699 | 1639.966 | 2157.85 |  |  |  | 4.643672 | 1719.004 | 2261.847 | 4.225669 | 1653.746 | 2175.981 | 4.263015 | 1633.13 | 2148.855 | 4.168171 | 1687.207 | 2220.009
4.67302 | 1585.346 | 2085.981 | 3.937348 | 1339.816 | 1762.916 | 3.773177 | 1620.365 | 2132.059 | 4.009675 | 1641.165 | 2159.428 |  |  |  | 4.648699 | 1720.095 | 2263.283 | 4.22901 | 1655.059 | 2177.709 | 4.266342 | 1630.171 | 2144.962 | 4.173194 | 1688.608 | 2221.853
4.67801 | 1586.544 | 2087.557 | 3.940669 | 1341.158 | 1764.681 | 3.776497 | 1621.5 | 2133.553 | 4.014675 | 1642.601 | 2161.317 |  |  |  | 4.653667 | 1721.432 | 2265.041 | 4.232346 | 1656.373 | 2179.438 | 4.267992 | 1626.363 | 2139.952 | 4.178174 | 1689.942 | 2223.607
4.683014 | 1587.819 | 2089.235 | 3.94401 | 1342.377 | 1766.285 | 3.779852 | 1622.645 | 2135.06 | 4.019678 | 1644.012 | 2163.174 |  |  |  | 4.658664 | 1722.621 | 2266.606 | 4.235675 | 1657.598 | 2181.05 | 4.26966 | 1622.553 | 2134.938 | 4.18318 | 1691.312 | 2225.41
4.688015 | 1588.841 | 2090.581 | 3.94732 | 1343.615 | 1767.915 | 3.783181 | 1623.773 | 2136.544 | 4.023021 | 1645.03 | 2164.513 |  |  |  | 4.663667 | 1723.726 | 2268.06 | 4.23903 | 1658.929 | 2182.802 | 4.27134 | 1618.728 | 2129.905 | 4.188194 | 1692.546 | 2227.034
4.692997 | 1589.951 | 2092.041 | 3.950676 | 1344.932 | 1769.647 | 3.786498 | 1624.803 | 2137.899 | 4.026343 | 1646.22 | 2166.079 |  |  |  | 4.668674 | 1724.922 | 2269.634 | 4.242339 | 1659.948 | 2184.142 | 4.273013 | 1615.057 | 2125.075 | 4.193176 | 1693.893 | 2228.807
4.69802 | 1591.052 | 2093.49 | 3.954012 | 1346.187 | 1771.298 | 3.789846 | 1625.829 | 2139.248 | 4.031357 | 1647.69 | 2168.013 |  |  |  | 4.673692 | 1726.186 | 2271.297 | 4.245677 | 1661.217 | 2185.812 | 4.274683 | 1611.137 | 2119.917 | 4.198187 | 1695.217 | 2230.548
4.702996 | 1592.235 | 2095.047 | 3.957338 | 1347.496 | 1773.022 | 3.794836 | 1627.361 | 2141.265 | 4.036339 | 1649.118 | 2169.892 |  |  |  | 4.678662 | 1727.436 | 2272.942 | 4.249008 | 1662.409 | 2187.381 | 4.27634 | 1607.143 | 2114.662 | 4.203158 | 1696.493 | 2232.228
4.708016 | 1593.42 | 2096.605 | 3.960697 | 1348.718 | 1774.629 | 3.798189 | 1628.417 | 2142.654 | 4.041328 | 1650.372 | 2171.542 |  |  |  | 4.683681 | 1728.551 | 2274.409 | 4.252324 | 1663.691 | 2189.067 | 4.278003 | 1603.112 | 2109.358 | 4.20818 | 1697.685 | 2233.796
4.713011 | 1594.71 | 2098.303 | 3.964003 | 1349.959 | 1776.262 | 3.801512 | 1629.47 | 2144.04 | 4.046354 | 1651.688 | 2173.274 |  |  |  | 4.688677 | 1729.657 | 2275.865 | 4.255678 | 1665.035 | 2190.835 | 4.279684 | 1599.099 | 2104.077 | 4.213187 | 1698.939 | 2235.446
4.718003 | 1595.86 | 2099.816 | 3.967343 | 1351.228 | 1777.932 | 3.80485 | 1630.541 | 2145.449 | 4.051338 | 1653.103 | 2175.135 |  |  |  | 4.693683 | 1730.687 | 2277.219 | 4.259005 | 1666.435 | 2192.678 | 4.281359 | 1595.119 | 2098.841 | 4.218176 | 1700.246 | 2237.165
4.723013 | 1597.009 | 2101.328 | 3.970673 | 1352.44 | 1779.526 | 3.808183 | 1631.605 | 2146.849 | 4.056355 | 1654.538 | 2177.024 |  |  |  | 4.698692 | 1731.952 | 2278.884 | 4.262344 | 1667.572 | 2194.174 | 4.286335 | 1593.168 | 2096.274 | 4.223184 | 1701.541 | 2238.87
4.728007 | 1598.04 | 2102.684 | 3.973998 | 1353.729 | 1781.222 | 3.811503 | 1632.626 | 2148.192 | 4.059661 | 1655.6 | 2178.421 |  |  |  | 4.70367 | 1733.035 | 2280.309 | 4.26569 | 1668.794 | 2195.782 | 4.288009 | 1573.628 | 2070.563 | 4.228161 | 1702.577 | 2240.233
4.733028 | 1599.246 | 2104.271 | 3.977353 | 1355.082 | 1783.003 | 3.81652 | 1634.132 | 2150.174 | 4.064687 | 1656.984 | 2180.242 |  |  |  | 4.708685 | 1734.266 | 2281.928 | 4.269 | 1669.962 | 2197.319 | 4.289679 | 1553.932 | 2044.648 | 4.233189 | 1703.795 | 2241.836
4.738009 | 1600.359375 | 2105.736 | 3.980673 | 1356.383 | 1784.714 | 3.819836 | 1635.257 | 2151.654 | 4.069676 | 1658.224 | 2181.874 |  |  |  | 4.713671 | 1735.325 | 2283.322 | 4.272344 | 1671.096 | 2198.811 | 4.291337 | 1534.455 | 2019.02 | 4.23819 | 1705.029 | 2243.46
4.743003 | 1601.452 | 2107.174 | 3.984013 | 1357.572 | 1786.279 | 3.824849 | 1636.76 | 2153.631 | 4.074676 | 1659.627 | 2183.719 |  |  |  | 4.718681 | 1736.334 | 2284.651 | 4.275659 | 1672.222 | 2200.292 | 4.292991 | 1515.162 | 1993.634 | 4.243182 | 1706.355 | 2245.204
4.748013 | 1602.496 | 2108.548 | 3.987345 | 1358.898 | 1788.023 | 3.829842 | 1638.317 | 2155.68 | 4.079685 | 1660.968 | 2185.485 |  |  |  | 4.725353 | 1737.574 | 2286.281 | 4.279004 | 1673.539 | 2202.026 | 4.294659 | 1495.78 | 1968.132 | 4.246512 | 1707.403 | 2246.583
4.753003 | 1603.538 | 2109.919 | 3.990665 | 1360.2 | 1789.737 | 3.834841 | 1639.84 | 2157.685 | 4.083015 | 1661.993 | 2186.833 |  |  |  | 4.732017 | 1738.93 | 2288.065 | 4.282348 | 1674.826 | 2203.719 | 4.296352 | 1476.463 | 1942.714 | 4.251507 | 1708.71875 | 2248.314
4.758024 | 1604.771 | 2111.54 | 3.994021 | 1361.535 | 1791.493 | 3.838176 | 1640.936 | 2159.126 | 4.086344 | 1662.995 | 2188.151 |  |  |  | 4.738669 | 1740.169 | 2289.696 | 4.285669 | 1676.142 | 2205.45 | 4.298028 | 1457.145 | 1917.296 | 4.256526 | 1709.992 | 2249.99
4.763 | 1605.958 | 2113.103 | 3.997333 | 1362.829 | 1793.196 | 3.841509 | 1642.028 | 2160.563 | 4.089689 | 1663.997 | 2189.47 |  |  |  | 4.747011 | 1741.265 | 2291.138 | 4.289029 | 1677.391 | 2207.094 | 4.299691 | 1437.834 | 1891.887 | 4.261508 | 1711.113 | 2251.465
4.767995 | 1607.068 | 2114.563 | 4.000672 | 1364.136 | 1794.915 | 3.844822 | 1643.119 | 2161.998 | 4.094669 | 1665.491 | 2191.436 |  |  |  | 4.757012 | 1742.074 | 2292.202 | 4.292346 | 1678.662 | 2208.765 | 4.301346 | 1418.495 | 1866.44 | 4.266522 | 1712.161 | 2252.843
4.773011 | 1608.167 | 2116.009 | 4.004013 | 1365.458 | 1796.655 | 3.848176 | 1644.195 | 2163.414 | 4.099678 | 1666.88 | 2193.263 |  |  |  | 4.765346 | 1743.301 | 2293.817 | 4.295671 | 1679.843 | 2210.32 | 4.303006 | 1401.91 | 1844.619 | 4.271505 | 1713.442 | 2254.528
4.778001 | 1609.252 | 2117.437 | 4.007331 | 1366.694 | 1798.282 | 3.851501 | 1645.318 | 2164.893 | 4.104684 | 1668.106 | 2194.876 |  |  |  | 4.772004 | 1744.603 | 2295.53 | 4.299013 | 1681 | 2211.842 | 4.306363 | 1403.119 | 1846.21 | 4.276509 | 1714.722 | 2256.213
4.783027 | 1610.261 | 2118.765 | 4.010688 | 1368.007 | 1800.009 | 3.856522 | 1646.738 | 2166.761 | 4.109674 | 1669.404 | 2196.584 |  |  |  | 4.777025 | 1745.715 | 2296.994 | 4.302327 | 1682.172 | 2213.384 | 4.309678 | 1404.24 | 1847.685 | 4.281513 | 1716.035 | 2257.941
4.789679 | 1611.583 | 2120.504 | 4.014009 | 1369.225 | 1801.612 | 3.859847 | 1647.814 | 2168.176 | 4.114692 | 1670.718 | 2198.313 |  |  |  | 4.783678 | 1747.006 | 2298.692 | 4.305683 | 1683.288 | 2214.852 | 4.313008 | 1405.482 | 1849.319 | 4.286494 | 1717.248 | 2259.537
4.794665 | 1612.661 | 2121.922 | 4.017342 | 1370.539 | 1803.341 | 3.863176 | 1648.856 | 2169.548 | 4.117996 | 1671.731 | 2199.646 |  |  |  | 4.788653 | 1748.193 | 2300.254 | 4.309014 | 1684.546 | 2216.508 | 4.316344 | 1406.674 | 1850.887 | 4.29152 | 1718.403 | 2261.057
4.79969 | 1613.776 | 2123.389 | 4.020678 | 1371.823 | 1805.03 | 3.868173 | 1650.278 | 2171.418 | 4.121336 | 1672.734 | 2200.965 |  |  |  | 4.793684 | 1749.276 | 2301.679 | 4.312339 | 1685.765 | 2218.112 | 4.319664 | 1407.71 | 1852.25 | 4.296509 | 1719.595 | 2262.625
4.804676 | 1614.905 | 2124.875 | 4.023991 | 1373.102 | 1806.713 | 3.873181 | 1651.704 | 2173.294 | 4.124676 | 1673.818 | 2202.393 |  |  |  | 4.798675 | 1750.514 | 2303.308 | 4.315687 | 1686.871 | 2219.567 | 4.323019 | 1408.782 | 1853.661 | 4.301514 | 1720.995 | 2264.468
4.809687 | 1615.913 | 2126.201 | 4.027343 | 1374.348 | 1808.353 | 3.878171 | 1652.837 | 2174.785 | 4.12969 | 1675.137 | 2204.127 |  |  |  | 4.803682 | 1751.54 | 2304.657 | 4.319 | 1687.968 | 2221.01 | 4.326347 | 1409.836 | 1855.047 | 4.306515 | 1722.126 | 2265.955
4.814686 | 1617.031 | 2127.672 | 4.030673 | 1375.678 | 1810.102 | 3.883203 | 1654.026 | 2176.35 | 4.13468 | 1676.436 | 2205.837 |  |  |  | 4.808686 | 1752.591 | 2306.041 | 4.322351 | 1689.132 | 2222.542 | 4.331353 | 1411.228 | 1856.879 | 4.311513 | 1723.29 | 2267.487
4.821333 | 1618.407 | 2129.483 | 4.034004 | 1377.061 | 1811.922 | 3.888175 | 1655.321 | 2178.054 | 4.13968 | 1677.82 | 2207.658 |  |  |  | 4.813669 | 1753.61 | 2307.381 | 4.327333 | 1690.558 | 2224.418 | 4.334674 | 1409.157 | 1854.155 | 4.316535 | 1724.343 | 2268.872
4.826346 | 1619.547 | 2130.984 | 4.037361 | 1378.334 | 1813.597 | 3.893165 | 1656.678 | 2179.839 | 4.144656 | 1679.214 | 2209.493 |  |  |  | 4.81869 | 1754.693 | 2308.807 | 4.33235 | 1691.906 | 2226.192 | 4.336331 | 1404.73 | 1848.329 | 4.321508 | 1725.631 | 2270.567
4.831342 | 1620.595 | 2132.362 | 4.04067 | 1379.588 | 1815.248 | 3.896492 | 1657.767 | 2181.272 | 4.149688 | 1680.641 | 2211.369 |  |  |  | 4.822012 | 1752.472 | 2305.884 | 4.337336 | 1693.368 | 2228.116 | 4.338008 | 1400.255 | 1842.441 | 4.326523 | 1726.949 | 2272.301
4.836341 | 1621.736 | 2133.864 | 4.044017 | 1380.868 | 1816.931 | 3.901518 | 1659.215 | 2183.177 | 4.153003 | 1681.646 | 2212.692 |  |  |  | 4.823682 | 1747.021 | 2298.711 | 4.342352 | 1694.75 | 2229.934 | 4.339689 | 1395.767 | 1836.536 | 4.331502 | 1728.205 | 2273.954
4.843007 | 1623.06 | 2135.605 | 4.047339 | 1382.177 | 1818.654 | 3.904839 | 1660.287 | 2184.589 | 4.156361 | 1682.664 | 2214.032 |  |  |  | 4.825357 | 1730.321 | 2276.739 | 4.345669 | 1695.803 | 2231.32 | 4.341354 | 1391.201 | 1830.528 | 4.336507 | 1729.349 | 2275.459
4.847996 | 1624.091 | 2136.962 | 4.050658 | 1383.353 | 1820.202 | 3.90819 | 1661.377 | 2186.023 | 4.161329 | 1684.083 | 2215.899 |  |  |  | 4.827027 | 1669.153 | 2196.254 | 4.349016 | 1697.089 | 2233.012 | 4.343011 | 1386.651 | 1824.541 | 4.341532 | 1730.545 | 2277.033
4.853001 | 1625.234 | 2138.466 | 4.054011 | 1384.694 | 1821.966 | 3.911495 | 1662.498 | 2187.497 | 4.166344 | 1685.474 | 2217.729 |  |  |  | 4.828684 | 1603.553 | 2109.938 | 4.352326 | 1698.189 | 2234.459 | 4.344667 | 1382.146 | 1818.613 | 4.346502 | 1731.721 | 2278.58
4.858019 | 1626.236 | 2139.784 | 4.057337 | 1386.047 | 1823.747 | 3.916513 | 1664.029 | 2189.511 | 4.171344 | 1686.761 | 2219.422 |  |  |  | 4.83034 | 1536.977 | 2022.339 | 4.355673 | 1696.632 | 2232.411 | 4.346338 | 1376.532 | 1811.227 | 4.351501 | 1733.076 | 2280.363
4.863001 | 1627.293 | 2141.175 | 4.06069 | 1387.318 | 1825.419 | 3.921494 | 1665.485 | 2191.428 | 4.176347 | 1688.148 | 2221.248 |  |  |  | 4.832016 | 1470.518 | 1934.892 | 4.357346 | 1690.356 | 2224.153 | 4.348013 | 1370.862 | 1803.766 | 4.3565 | 1734.169 | 2281.801
4.869673 | 1628.639 | 2142.946 | 4.064021 | 1388.623 | 1827.136 | 3.929845 | 1663.816 | 2189.232 | 4.181358 | 1689.565 | 2223.112 |  |  |  | 4.833695 | 1403.885 | 1847.217 | 4.35901 | 1683.892 | 2215.647 | 4.349685 | 1365.138 | 1796.234 | 4.361511 | 1735.38 | 2283.395
4.87468 | 1629.858 | 2144.549 | 4.067338 | 1389.876 | 1828.784 | 3.931523 | 1662.803 | 2187.899 | 4.186336 | 1691.049 | 2225.065 |  |  |  | 4.835401 | 1337.495 | 1759.862 | 4.360669 | 1677.257 | 2206.918 | 4.351343 | 1362.467 | 1792.72 | 4.366526 | 1736.7 | 2285.132
4.879675 | 1630.918 | 2145.945 | 4.070675 | 1391.133 | 1830.438 | 3.933194 | 1661.78 | 2186.553 | 4.191355 | 1692.389 | 2226.828 |  |  |  | 4.83705 | 1271.002 | 1672.371 | 4.362334 | 1670.611 | 2198.172 | 4.354671 | 1360.526 | 1790.165 | 4.3715 | 1738.034 | 2286.886
4.884699 | 1632.078125 | 2147.471 | 4.073984 | 1392.349 | 1832.038 | 3.936504 | 1659.845 | 2184.006 | 4.19634 | 1693.761 | 2228.633 | [6 empty] | 4.364012 | 1663.733 | 2189.122 | 4.356351 | 1358.356 | 1787.31 | 4.376517 | 1739.308 | 2288.563
4.889672 | 1633.131 | 2148.856 | 4.077341 | 1393.587 | 1833.667 | 3.938163 | 1658.834 | 2182.677 | 4.20135 | 1695.085 | 2230.375 | [6 empty] | 4.365698 | 1656.863 | 2180.083 | 4.358026 | 1350.362 | 1776.792 | 4.381508 | 1740.404 | 2290.006
4.894666 | 1634.207 | 2150.273 | 4.080685 | 1394.86 | 1835.343 | 3.941517 | 1656.971 | 2180.225 | 4.20635 | 1696.417 | 2232.128 | [6 empty] | 4.367359 | 1650.013 | 2171.069 | 4.359684 | 1342.361 | 1766.265 | 4.386519 | 1741.626 | 2291.613
4.901354 | 1635.488 | 2151.958 | 4.084008 | 1396.097 | 1836.97 | 3.946497 | 1658.13 | 2181.75 | 4.211338 | 1697.668 | 2233.773 | [6 empty] | 4.36901 | 1643.132 | 2162.016 | 4.36134 | 1334.326 | 1755.692 | 4.391525 | 1742.883 | 2293.268
4.908011 | 1636.761 | 2153.634 | 4.087358 | 1397.377 | 1838.654 | 3.949855 | 1659.142 | 2183.081 | 4.216357 | 1699.052 | 2235.595 | [6 empty] | 4.370671 | 1636.245 | 2152.954 | 4.363006 | 1327.423 | 1746.609 | 4.396504 | 1744.18 | 2294.974
4.914656 | 1638.049 | 2155.328 | 4.090663 | 1398.695 | 1840.388 | 3.953176 | 1660.172 | 2184.436 | 4.221335 | 1700.541 | 2237.553 | [6 empty] | 4.372345 | 1631.897 | 2147.233 | 4.364685 | 1320.532 | 1737.542 | 4.401521 | 1745.434 | 2296.624
4.921328 | 1639.238 | 2156.892 | 4.094003 | 1399.902 | 1841.976 | 3.956504 | 1661.206 | 2185.797 | 4.226348 | 1702.077 | 2239.575 | [6 empty] | 4.382346 | 1632.21 | 2147.645 | 4.366354 | 1313.71 | 1728.565 | 4.406504 | 1746.579 | 2298.131
4.926347 | 1640.244 | 2158.216 | 4.097343 | 1401.174 | 1843.65 | 3.959854 | 1662.237 | 2187.155 | 4.229677 | 1703.1 | 2240.922 | [6 empty] | 4.390694 | 1627.449 | 2141.38 | 4.36801 | 1306.934 | 1719.65 | 4.411518 | 1747.786 | 2299.719
4.93134 | 1641.359 | 2159.683 | 4.100661 | 1402.466 | 1845.35 | 3.96484 | 1663.733 | 2189.122 | 4.233033 | 1704.134 | 2242.282 | [6 empty] | 4.392362 | 1587.759 | 2089.157 | 4.369663 | 1300.266 | 1710.877 | 4.41651 | 1748.825 | 2301.085
4.938003 | 1642.466 | 2161.14 | 4.104017 | 1403.75 | 1847.039 | 3.968184 | 1664.739 | 2190.445 | 4.238002 | 1705.461 | 2244.028 | [6 empty] | 4.394014 | 1548.181 | 2037.08 | 4.371332 | 1293.646 | 1702.165 | 4.421505 | 1750.127 | 2302.798
4.944679 | 1643.582 | 2162.608 | 4.107345 | 1404.945 | 1848.612 | 3.971495 | 1665.802 | 2191.844 | 4.243013 | 1706.877 | 2245.891 | [6 empty] | 4.39567 | 1508.677 | 1985.101 | 4.37301 | 1288.28 | 1695.105 | 4.426522 | 1751.28 | 2304.315
4.951353 | 1644.941 | 2164.397 | 4.110682 | 1406.352 | 1850.463 | 3.976512 | 1667.253 | 2193.754 | 4.248004 | 1708.18 | 2247.605 | [6 empty] | 4.397343 | 1469.328 | 1933.327 | 4.376342 | 1289.33 | 1696.487 | 4.431503 | 1752.549 | 2305.986
4.956335 | 1645.978 | 2165.76 | 4.114016 | 1407.606 | 1852.113 | 3.981508 | 1668.717 | 2195.68 | 4.253006 | 1709.614 | 2249.492 | [6 empty] | 4.399014 | 1429.924 | 1881.479 | 4.379669 | 1290.362 | 1697.844 | 4.436517 | 1753.715 | 2307.519
4.963011 | 1647.087 | 2167.219 | 4.117322 | 1408.833 | 1853.727 | 3.986518 | 1670.155 | 2197.572 | 4.258027 | 1711.042 | 2251.371 | [6 empty] | 4.400697 | 1390.606 | 1829.744 | 4.384689 | 1289.064 | 1696.136 | 4.441526 | 1754.93 | 2309.118
4.971337 | 1648.34 | 2168.868 | 4.120676 | 1410.02 | 1855.289 | 3.991518 | 1671.388 | 2199.194 | 4.263002 | 1712.441 | 2253.212 | [6 empty] | 4.40235 | 1351.414 | 1778.176 | 4.386341 | 1287.857 | 1694.549 | 4.446517 | 1756.076 | 2310.626
4.978011 | 1649.355 | 2170.205 | 4.123998 | 1411.326 | 1857.007 | 3.996493 | 1672.663 | 2200.872 | 4.26801 | 1713.726 | 2254.902 | [6 empty] | 4.404 | 1312.333 | 1726.753 | 4.388003 | 1286.677 | 1692.997 | 4.451523 | 1757.135 | 2312.02
4.986359 | 1650.406 | 2171.587 | 4.127338 | 1412.469 | 1858.512 | 4.001518 | 1673.952 | 2202.568 | 4.271322 | 1714.735 | 2256.231 | [6 empty] | 4.405673 | 1273.349 | 1675.459 | 4.389682 | 1285.449 | 1691.381 | 4.456497 | 1758.384 | 2313.663
|  |  | 4.130685 | 1413.642 | 1860.055 | 4.006512 | 1670.869 | 2198.512 | 4.276354 | 1716.199 | 2258.157 | [6 empty] | 4.407353 | 1239.207 | 1630.535 | 4.391356 | 1284.223 | 1689.767 | 4.461522 | 1759.39 | 2314.986
|  |  | 4.133998 | 1414.879 | 1861.682 | 4.008191 | 1668.204 | 2195.005 | 4.281348 | 1717.653 | 2260.07 | [6 empty] | 4.410682 | 1240.584 | 1632.348 | 4.393015 | 1282.952 | 1688.095 | 4.468191 | 1760.56 | 2316.526
|  |  | 4.137346 | 1415.97 | 1863.119 | 4.009866 | 1665.486 | 2191.429 | 4.286349 | 1719.087 | 2261.957 | [6 empty] | 4.414012 | 1241.882 | 1634.055 | 4.394661 | 1281.727 | 1686.483 | 4.476512 | 1761.714 | 2318.044
|  |  | 4.140676 | 1417.137 | 1864.654 | 4.011524 | 1662.959 | 2188.104 | 4.29135 | 1720.349 | 2263.617 | [6 empty] | 4.417358 | 1243.221 | 1635.818 | 4.396324 | 1280.481 | 1684.844 | 4.483166 | 1762.803 | 2319.477
|  |  | 4.144006 | 1418.447 | 1866.377 | 4.013176 | 1660.307 | 2184.614 | 4.296329 | 1721.823 | 2265.557 | [6 empty] | 4.42066 | 1244.503 | 1637.504 | 4.398004 | 1279.268 | 1683.248 | 4.489837 | 1764.225 | 2321.349
|  |  | 4.147355 | 1419.631 | 1867.936 | 4.014843 | 1657.677 | 2181.154 | 4.299685 | 1722.837 | 2266.891 | [6 empty] | 4.424011 | 1245.798 | 1639.207 | 4.404671 | 1280.691 | 1685.12 | 4.494863 | 1765.242 | 2322.687
|  |  | 4.150668 | 1420.948 | 1869.669 | 4.016519 | 1655.166 | 2177.85 | 4.304674 | 1724.347 | 2268.877 | [6 empty] | 4.427337 | 1247.068 | 1640.88 | 4.408031 | 1281.759 | 1686.525 | 4.49984 | 1766.327 | 2324.115
|  |  | 4.154015 | 1422.236 | 1871.364 | 4.018189 | 1652.65 | 2174.539 | 4.308019 | 1725.348 | 2270.195 | [6 empty] | 4.430667 | 1248.266 | 1642.455 | 4.411346 | 1282.788 | 1687.879 | 4.504848 | 1767.345 | 2325.454
|  |  | 4.157343 | 1423.429 | 1872.933 | 4.019843 | 1650.007 | 2171.062 | 4.313001 | 1726.802 | 2272.108 | [6 empty] | 4.434019 | 1249.475 | 1644.046 | 4.414677 | 1283.793 | 1689.201 | 4.508176 | 1766.195 | 2323.941
|  |  | 4.160673 | 1424.473 | 1874.306 | 4.021492 | 1648.853 | 2169.543 | 4.318024 | 1728.153 | 2273.885 | [6 empty] | 4.437342 | 1250.702 | 1645.66 | 4.41966 | 1285.322 | 1691.213 | 4.509854 | 1765.088 | 2322.484
|  |  | 4.164028 | 1425.483 | 1875.636 | 4.024843 | 1650.046 | 2171.113 | 4.323003 | 1729.583 | 2275.767 | [6 empty] | 4.440691 | 1252.064 | 1647.453 | 4.423002 | 1286.377 | 1692.601 | 4.511527 | 1764.038 | 2321.103
|  |  | 4.169004 | 1426.702 | 1877.24 | 4.028186 | 1651.425 | 2172.927 | 4.328012 | 1730.973 | 2277.597 | [6 empty] | 4.444008 | 1253.197 | 1648.943 | 4.426357 | 1287.473 | 1694.043 | 4.51319 | 1763.021 | 2319.764
|  |  | 4.174004 | 1427.785 | 1878.664 | 4.031508 | 1652.832 | 2174.778 | 4.333017 | 1732.172 | 2279.174 | [6 empty] | 4.44733 | 1250.2 | 1645 | 4.429675 | 1288.525 | 1695.427 | 4.514848 | 1762.021 | 2318.448
|  |  | 4.180675 | 1428.916 | 1880.153 | 4.034863 | 1654.079 | 2176.42 | 4.336353 | 1733.194 | 2280.519 | [6 empty] | 4.449008 | 1245.18 | 1638.395 | 4.433028 | 1289.596 | 1696.836 | 4.518192 | 1760.221 | 2316.08
|  |  | 4.189022 | 1430.112 | 1881.726 | 4.038169 | 1655.473 | 2178.254 | 4.341348 | 1734.484 | 2282.216 | [6 empty] | 4.450676 | 1240.166 | 1631.797 | 4.437995 | 1291.133 | 1698.86 | 4.521521 | 1758.439 | 2313.735
|  |  | 4.195676 | 1431.403 | 1883.426 | 4.041504 | 1656.845 | 2180.059 | 4.346329 | 1735.93 | 2284.118 | [6 empty] | 4.452339 | 1235.097 | 1625.127 | 4.443018 | 1292.561 | 1700.738 | 4.528198 | 1759.58 | 2315.237
|  |  | 4.202321 | 1432.451 | 1884.804 | 4.04484 | 1658.04 | 2181.632 | 4.349675 | 1737.002 | 2285.529 | [6 empty] | 4.453993 | 1230.062 | 1618.502 | 4.44633 | 1293.708 | 1702.247 | 4.531506 | 1760.644 | 2316.637
|  |  | 4.212356 | 1432.767 | 1885.22 | 4.04816 | 1659.318 | 2183.313 | 4.354673 | 1738.443 | 2287.425 | [6 empty] | 4.455669 | 1224.843 | 1611.635 | 4.449681 | 1294.8 | 1703.684 | 4.534846 | 1761.749 | 2318.09
|  |  | 4.217344 | 1427.128 | 1877.799 | 4.051518 | 1660.469 | 2184.828 | 4.359694 | 1739.868 | 2289.3 | [6 empty] | 4.45735 | 1219.75 | 1604.934 | 4.454677 | 1296.049 | 1705.328 | 4.539836 | 1763.054 | 2319.808
|  |  | 4.219 | 1421.774 | 1870.755 | 4.054846 | 1661.638 | 2186.366 | 4.364672 | 1741.29 | 2291.171 | [6 empty] | 4.459022 | 1214.673 | 1598.254 | 4.459691 | 1297.113 | 1706.728 | 4.544859 | 1764.264 | 2321.4
|  |  | 4.220673 | 1414.716 | 1861.468 | 4.059856 | 1663.079 | 2188.262 | 4.369684 | 1742.754 | 2293.097 | [6 empty] | 4.460684 | 1209.651 | 1591.647 | 4.466345 | 1298.185 | 1708.138 | 4.553181 | 1765.27 | 2322.723
|  |  | 4.222349 | 1405.73 | 1849.644 | 4.06317 | 1654.536 | 2177.02 | 4.374667 | 1744.171 | 2294.962 | [6 empty] | 4.462338 | 1204.546 | 1584.929 | 4.471327 | 1299.263 | 1709.557 | 4.564837 | 1764.753 | 2322.044
|  |  | 4.224014 | 1396.775 | 1837.862 | 4.064829 | 1643.741 | 2162.817 | 4.379676 | 1745.576 | 2296.81 | [6 empty] | 4.472333 | 1199.444 | 1578.216 | 4.476353 | 1300.348 | 1710.984 | 4.574837 | 1764.795 | 2322.099
|  |  | 4.225669 | 1387.785 | 1826.033 | 4.066504 | 1633.003 | 2148.688 | 4.383015 | 1746.613 | 2298.175 | [6 empty] | 4.474014 | 1194.141 | 1571.238 | 4.48469 | 1301.36 | 1712.316 | 4.584837 | 1765.04 | 2322.421
|  |  | 4.227334 | 1378.94 | 1814.395 | 4.068184 | 1622.237 | 2134.522 | 4.388016 | 1747.97 | 2299.961 | [6 empty] | 4.475689 | 1188.809 | 1564.222 | 4.488004 | 1299.817 | 1710.285 | 4.589852 | 1748.104 | 2300.137
|  |  | 4.229011 | 1370.193 | 1802.886 | 4.069855 | 1611.498 | 2120.392 | 4.393015 | 1749.37 | 2301.802 | [6 empty] | 4.477352 | 1183.518 | 1557.261 | 4.489672 | 1297.834 | 1707.676
|  |  | 4.230691 | 1361.577 | 1791.549 | 4.071513 | 1600.735 | 2106.23 | 4.397988 | 1750.744 | 2303.611 | [6 empty] | 4.479006 | 1178.315 | 1550.414 | 4.491349 | 1295.253 | 1704.28
|  |  | 4.232356 | 1353.294 | 1780.649 | 4.073174 | 1590.088 | 2092.221 | 4.403022 | 1752.112 | 2305.41 | [6 empty] | 4.480669 | 1173.031 | 1543.462 | 4.493024 | 1291.49 | 1699.328
|  |  | 4.234018 | 1349.116 | 1775.153 | 4.074843 | 1579.535 | 2078.335 | 4.408012 | 1753.423 | 2307.136 | [6 empty] | 4.482347 | 1167.699 | 1536.446 | 4.494685 | 1287.751 | 1694.409
|  |  | 4.235673 | 1345.645 | 1770.585 | 4.076524 | 1568.967 | 2064.431 | 4.413014 | 1754.872 | 2309.042 | [6 empty] | 4.484019 | 1162.44 | 1529.526 | 4.496338 | 1284.153 | 1689.676
|  |  | 4.237341 | 1343.882 | 1768.266 | 4.078188 | 1558.719 | 2050.946 | 4.418012 | 1756.298 | 2310.918 | [6 empty] | 4.485682 | 1157.207 | 1522.64 | 4.498002 | 1280.549 | 1684.933
|  |  | 4.240686 | 1340.298 | 1763.55 | 4.079844 | 1556.601 | 2048.159 | 4.422996 | 1757.688 | 2312.747 | [6 empty] | 4.48734 | 1153.099 | 1517.235 | 4.499679 | 1277.01 | 1680.276
|  |  | 4.242336 | 1335.21875 | 1756.867 | 4.081498 | 1547.153 | 2035.728 | 4.42802 | 1759.162 | 2314.687 | [6 empty] | 4.49068 | 1154.378 | 1518.918 | 4.501352 | 1273.443 | 1675.584
|  |  | 4.243989 | 1326.202 | 1745.002 | 4.083168 | 1536.519 | 2021.736 | 4.431347 | 1760.163 | 2316.004 | [6 empty] | 4.494026 | 1155.527 | 1520.43 | 4.503017 | 1269.872 | 1670.884
|  |  | 4.245663 | 1316.066 | 1731.666 | 4.084847 | 1525.905 | 2007.77 | 4.43469 | 1761.194 | 2317.36 | [6 empty] | 4.497334 | 1156.689 | 1521.96 | 4.504675 | 1268.189 | 1668.67
|  |  | 4.247343 | 1305.942 | 1718.344 | 4.086522 | 1515.115 | 1993.572 | 4.438015 | 1762.254 | 2318.755 | [6 empty] | 4.500685 | 1157.71 | 1523.303 | 4.506338 | 1266.687 | 1666.694
|  |  | 4.249014 | 1295.911 | 1705.145 | 4.08818 | 1503.893 | 1978.807 | 4.443007 | 1763.665 | 2320.612 | [6 empty] | 4.503995 | 1158.833 | 1524.78 | 4.514671 | 1251.291 | 1646.435
|  |  | 4.250675 | 1285.937 | 1692.022 | 4.089841 | 1492.509 | 1963.827 | 4.447997 | 1764.971 | 2322.331 | [6 empty] | 4.507325 | 1159.891 | 1526.172 | 4.516347 | 1232.488 | 1621.695
|  |  | 4.252328 | 1275.982 | 1678.924 | 4.091514 | 1481.175 | 1948.915 | 4.453022 | 1766.286 | 2324.06 | [6 empty] | 4.51068 | 1161.112 | 1527.779 | 4.518018 | 1213.546 | 1596.771
|  |  | 4.254002 | 1266.046 | 1665.85 | 4.093191 | 1469.375 | 1933.388 | 4.457999 | 1767.767 | 2326.009 | [6 empty] | 4.515672 | 1162.728 | 1529.905 | 4.519678 | 1194.543 | 1571.767
|  |  | 4.255679 | 1256.251 | 1652.961 | 4.094858 | 1457.144 | 1917.295 | 4.46302 | 1769.279 | 2327.999 | [6 empty] | 4.520679 | 1164.067 | 1531.667 | 4.521331 | 1175.463 | 1546.662
|  |  | 4.257348 | 1250.151 | 1644.935 | 4.096512 | 1445.664 | 1902.19 | 4.468016 | 1770.639 | 2329.788 | [6 empty] | 4.525681 | 1165.333 | 1533.333 | 4.522994 | 1156.432 | 1521.621
|  |  | 4.259002 | 1245.656 | 1639.021 | 4.098165 | 1443.583 | 1899.452 | 4.473011 | 1772.005 | 2331.585 | [6 empty] | 4.530653 | 1166.507 | 1534.878 | 4.524671 | 1137.538 | 1496.761
|  |  | 4.267344 | 1246.879 | 1640.631 | 4.101511 | 1441.793 | 1897.096 | 4.478018 | 1773.343 | 2333.346 | [6 empty] | 4.535686 | 1167.732 | 1536.489 | 4.526347 | 1118.746 | 1472.034
|  |  | 4.269 | 1244.398 | 1637.366 | 4.104845 | 1440.423 | 1895.294 | 4.483005 | 1774.759 | 2335.209 | [6 empty] | 4.54068 | 1169.052 | 1538.227 | 4.528016 | 1100.043 | 1447.425
|  |  | 4.27067 | 1235.485 | 1625.638 | 4.109851 | 1438.699 | 1893.025 | 4.488028 | 1776.063 | 2336.925 | [6 empty] | 4.544032 | 1170.247 | 1539.799 | 4.529675 | 1081.506 | 1423.035
|  |  | 4.272347 | 1226.524 | 1613.847 | 4.111528 | 1434.501 | 1887.501 | 4.491338 | 1777.092 | 2338.279 | [6 empty] | 4.549002 | 1171.742 | 1541.766 | 4.531336 | 1077.18 | 1417.342
|  |  | 4.27402 | 1217.499 | 1601.972 | 4.113189 | 1430.082 | 1881.687 | 4.496348 | 1778.517 | 2340.155 | [6 empty] | 4.554009 | 1173.303 | 1543.82 | 4.539665 | 1078.38 | 1418.921
|  |  | 4.275679 | 1208.483 | 1590.11 | 4.11484 | 1425.749 | 1875.986 | 4.501325 | 1779.92 | 2342 | [6 empty] | 4.559015 | 1174.613 | 1545.543 | 4.544678 | 1079.382 | 1420.24
|  |  | 4.277333 | 1199.561 | 1578.369 | 4.116504 | 1421.403 | 1870.267 | 4.50468 | 1780.986 | 2343.403 | [6 empty] | 4.564013 | 1176.02 | 1547.394 | 4.549668 | 1068.544 | 1405.979
|  |  | 4.279006 | 1190.579 | 1566.552 | 4.118184 | 1417.107 | 1864.615 | 4.509676 | 1782.429 | 2345.301 | [6 empty] | 4.567347 | 1177.074 | 1548.781 | 4.551348 | 1048.104 | 1379.084
|  |  | 4.280682 | 1181.698 | 1554.866 | 4.11986 | 1412.946 | 1859.139 | 4.514682 | 1783.768 | 2347.063 | [6 empty] | 4.57233 | 1178.475 | 1550.625 | 4.553023 | 1027.681 | 1352.211
|  |  | 4.282352 | 1172.788 | 1543.142 | 4.121516 | 1408.814 | 1853.703 | 4.51968 | 1784.953 | 2348.623 | [6 empty] | 4.584005 | 1177.398 | 1549.208 | 4.554683 | 1007.205 | 1325.27
|  |  | 4.284014 | 1163.92 | 1531.473 | 4.123166 | 1404.683 | 1848.267 | 4.524657 | 1786.03 | 2350.04 | [6 empty] | 4.588996 | 1176.343 | 1547.819 | 4.556342 | 986.6396 | 1298.21
|  |  | 4.285671 | 1158.023 | 1523.715 | 4.124825 | 1400.647 | 1842.956 | 4.529688 | 1787.172 | 2351.541 | [6 empty] | 4.599 | 1176.161 | 1547.581 | 4.558021 | 966.0334 | 1271.097
|  |  | 4.289021 | 1159.077 | 1525.101 | 4.126499 | 1397.312 | 1838.568 | 4.534681 | 1788.446 | 2353.218 | [6 empty] | 4.609007 | 1175.58 | 1546.816 | 4.559715 | 945.3052 | 1243.823
|  |  | 4.292361 | 1160.232 | 1526.621 | 4.129842 | 1398.472 | 1840.094 | 4.538035 | 1789.477 | 2354.575 | [6 empty] | 4.615672 | 1176.604 | 1548.163 | 4.561374 | 924.1076 | 1215.931
|  |  | 4.29567 | 1161.366 | 1528.113 | 4.133172 | 1399.694 | 1841.703 | 4.543003 | 1790.881 | 2356.422 | [6 empty] | 4.625677 | 1176.394 | 1547.887 | 4.563023 | 898.4684 | 1182.195
|  |  | 4.299026 | 1162.494 | 1529.598 | 4.136532 | 1400.809 | 1843.17 | 4.548012 | 1792.246 | 2358.219 | [6 empty] | 4.637344 | 1176.459 | 1547.973 | 4.564672 | 871.2327 | 1146.359
|  |  | 4.302333 | 1163.558 | 1530.998 | 4.141507 | 1402.254 | 1845.071 | 4.553017 | 1793.447 | 2359.799 | [6 empty] | 4.642344 | 1177.697 | 1549.602 | 4.56634 | 853.6968 | 1123.285
|  |  | 4.305665 | 1164.619 | 1532.393 | 4.146503 | 1403.346 | 1846.508 | 4.558012 | 1794.771 | 2361.541 | [6 empty] | 4.647351 | 1178.951 | 1551.251 | 4.568015 | 820.9941 | 1080.255
|  |  | 4.30901 | 1165.640625 | 1533.738 | 4.153183 | 1404.418 | 1847.919 | 4.563023 | 1795.992 | 2363.148 | [6 empty] | 4.652339 | 1180.21 | 1552.908 | 4.569684 | 783.2903 | 1030.645
|  |  | 4.314018 | 1167.11 | 1535.671 | 4.163192 | 1403.856 | 1847.179 | 4.567995 | 1797.294 | 2364.861 | [6 empty] | 4.657311 | 1181.44 | 1554.526
|  |  | 4.317358 | 1168.297 | 1537.233 | 4.174826 | 1393.392 | 1833.41 | 4.573013 | 1798.683 | 2366.688 | [6 empty] | 4.662349 | 1182.645 | 1556.112
|  |  | 4.322337 | 1169.584 | 1538.927 | 4.176506 | 1357.521 | 1786.212 | 4.578004 | 1800.114 | 2368.571 | [6 empty] | 4.667333 | 1183.936 | 1557.81
|  |  | 4.328979 | 1164.762 | 1532.582 | 4.178183 | 1309.125 | 1722.533 | 4.583 | 1801.531 | 2370.435 | [6 empty] | 4.672353 | 1185.362 | 1559.687
|  |  | 4.33066 | 1159.459 | 1525.604 | 4.179851 | 1260.596 | 1658.68 | 4.588013 | 1802.837 | 2372.154 | [6 empty] | 4.677341 | 1186.842 | 1561.634
|  |  | 4.332344 | 1154.028 | 1518.458 | 4.181513 | 1212.014 | 1594.755 | 4.593004 | 1804.309 | 2374.09 | [6 empty] | 4.682333 | 1188.23 | 1563.461
|  |  | 4.334014 | 1148.568 | 1511.273 | 4.183176 | 1163.329 | 1530.696 | 4.59802 | 1805.509 | 2375.67 | [6 empty] | 4.687354 | 1189.524 | 1565.163
|  |  | 4.335674 | 1143.158 | 1504.155 | 4.184867 | 1114.743 | 1466.767 | 4.603009 | 1806.879 | 2377.473 | [6 empty] | 4.692343 | 1190.764 | 1566.795
|  |  | 4.337333 | 1137.712 | 1496.99 | 4.186552 | 1065.181 | 1401.554 | 4.608015 | 1808.273 | 2379.306 | [6 empty] | 4.697352 | 1191.86 | 1568.237
|  |  | 4.339008 | 1132.038 | 1489.523 | 4.188206 | 1015.278 | 1335.892 | 4.613028 | 1809.611 | 2381.067 | [6 empty] | 4.702341 | 1193.19 | 1569.987
|  |  | 4.34069 | 1126.026 | 1481.613 | 4.189856 | 950.6795 | 1250.894 | 4.618009 | 1810.967 | 2382.851 | [6 empty] | 4.707335 | 1194.381 | 1571.555
|  |  | 4.342359 | 1119.963 | 1473.636 | 4.191507 | 879.8331 | 1157.675 | 4.623025 | 1812.425 | 2384.769 | [6 empty] | 4.712351 | 1195.91 | 1573.566
|  |  | 4.344005 | 1114.389 | 1466.301 | 4.193178 | 835.1445 | 1098.874 | 4.627995 | 1813.788 | 2386.564 | [6 empty] | 4.717331 | 1197.2 | 1575.263
|  |  | 4.347333 | 1113.232 | 1464.779 | 4.19485 | 802.876 | 1056.416 | 4.63301 | 1815.244 | 2388.479 | [6 empty] | 4.72235 | 1198.583 | 1577.083
|  |  | 4.350679 | 1101.783 | 1449.714 | 4.196523 | 770.8066 | 1014.219 | 4.638028 | 1816.629 | 2390.301 | [6 empty] | 4.727338 | 1199.665 | 1578.506
|  |  | 4.352337 | 1082.437 | 1424.259 | 4.19818 | 738.6954 | 971.9677 | 4.643006 | 1817.831 | 2391.883 | [6 empty] | 4.732344 | 1200.742 | 1579.924
|  |  | 4.353993 | 1063.186 | 1398.929 | 4.199854 | 706.6317 | 929.7785 | 4.648004 | 1819.296 | 2393.811 | [6 empty] | 4.737346 | 1201.995 | 1581.573
|  |  | 4.35567 | 1044.279 | 1374.051 | 4.201519 | 674.4686 | 887.4586 | 4.652987 | 1820.709 | 2395.67 | [6 empty] | 4.742338 | 1203.352 | 1583.358
|  |  | 4.357353 | 1025.675 | 1349.572 | 4.203192 | 643.1429 | 846.2406 | 4.658014 | 1822.077 | 2397.47 | [6 empty] | 4.747364 | 1204.746 | 1585.193
|  |  | 4.359023 | 1007.213 | 1325.281 | 4.204862 | 601.2768 | 791.1537 | 4.663014 | 1823.366 | 2399.166 | [6 empty] | 4.752338 | 1205.932 | 1586.753
|  |  | 4.360695 | 988.7521 | 1300.99 | 4.206516 | 573.3032 | 754.3463 | 4.668001 | 1824.633 | 2400.833 | [6 empty] | 4.757344 | 1207.129 | 1588.328
|  |  | 4.362348 | 970.0899 | 1276.434 | 4.208168 | 561.5588 | 738.8931 | 4.673017 | 1825.908 | 2402.511 | [6 empty] | 4.764016 | 1208.362 | 1589.95
|  |  | 4.364017 | 951.2261 | 1251.613 | 4.209836 | 549.7632 | 723.3726 | 4.678002 | 1827.318 | 2404.366 | [6 empty] | 4.769002 | 1209.497 | 1591.444
|  |  | 4.365692 | 932.4204 | 1226.869 | 4.211513 | 538.1468 | 708.0879 | 4.683021 | 1828.443 | 2405.847 | [6 empty] | 4.775666 | 1210.752 | 1593.095
|  |  | 4.367362 | 923.9641 | 1215.742 | 4.213196 | 526.4188 | 692.6563 | 4.68802 | 1829.522 | 2407.266 | [6 empty] | 4.783985 | 1211.849 | 1594.538
|  |  | 4.370665 | 914.8208 | 1203.712 | 4.214861 | 514.7988 | 677.3668 | 4.69301 | 1830.568 | 2408.642 | [6 empty] | 4.794 | 1212.904 | 1595.926
|  |  | 4.372337 | 904.8392 | 1190.578 | 4.21651 | 503.1321 | 662.0159 | 4.701336 | 1828.599 | 2406.052 | [6 empty] | 4.804009 | 1213.411 | 1596.594
|  |  | 4.374014 | 894.7581 | 1177.313 | 4.218175 | 491.5024 | 646.7137 | 4.702995 | 1827.35 | 2404.408 | [6 empty] | 4.810666 | 1212.206 | 1595.008
|  |  | 4.375682 | 884.572 | 1163.911 | 4.219854 | 480.0168 | 631.6011 | 4.704673 | 1826.074 | 2402.729 | [6 empty] | 4.81569 | 1210.866 | 1593.244
|  |  | 4.37734 | 874.3609 | 1150.475 | 4.231513 | 480.6518 | 632.4366 | 4.70635 | 1824.813 | 2401.07 | [6 empty] | 4.820682 | 1209.554 | 1591.518
|  |  | 4.378998 | 864.2878 | 1137.221 | 4.238198 | 481.703 | 633.8197 | 4.708022 | 1803.403 | 2372.898 | [6 empty] | 4.825679 | 1208.385 | 1589.981
|  |  | 4.380672 | 848.8762 | 1116.942 | 4.246519 | 482.8704 | 635.3557 | 4.709678 | 1777.845 | 2339.27 | [6 empty] | 4.83236 | 1198.909 | 1577.512
|  |  | 4.382346 | 821.701 | 1081.186 | 4.253167 | 483.9984 | 636.8399 | 4.711332 | 1752.248 | 2305.59 | [6 empty] | 4.834013 | 1171.826 | 1541.876
[6 empty] | 4.259832 | 485.0155 | 638.1783 | 4.713003 | 1726.713 | 2271.991 | [6 empty] | 4.835667 | 1144.245 | 1505.585
[6 empty] | 4.268165 | 486.1149 | 639.6249 | 4.714682 | 1701.623 | 2238.978 | [6 empty] | 4.837339 | 1116.242 | 1468.74
[6 empty] | 4.274829 | 487.1336 | 640.9653 | 4.716363 | 1677.704 | 2207.506 | [6 empty] | 4.839013 | 1088.396 | 1432.1
[6 empty] | 4.281519 | 488.2126 | 642.385 | 4.718025 | 1653.865 | 2176.138 | [6 empty] | 4.840684 | 1060.592 | 1395.515
[6 empty] | 4.289864 | 489.3033 | 643.8202 | 4.719675 | 1630.027 | 2144.773 | [6 empty] | 4.842361 | 1032.926 | 1359.113
[6 empty] | 4.298181 | 490.3545 | 645.2033 | 4.721344 | 1606.205 | 2113.428 | [6 empty] | 4.844011 | 1005.471 | 1322.988
[6 empty] | 4.306521 | 491.5141 | 646.7291 | 4.723022 | 1582.403 | 2082.109 | [6 empty] | 4.845679 | 977.9902 | 1286.829
[6 empty] | 4.314857 | 492.5863 | 648.1399 | 4.724687 | 1578.859 | 2077.446 | [6 empty] | 4.847355 | 950.6042 | 1250.795
[6 empty] | 4.321514 | 493.6061 | 649.4817 | 4.728002 | 1580.305 | 2079.349 | [6 empty] | 4.849026 | 931.701 | 1225.922
[6 empty] | 4.328166 | 494.7151 | 650.941 | 4.731349 | 1581.834 | 2081.36 | [6 empty] | 4.860653 | 932.837 | 1227.417
[6 empty] | 4.338181 | 495.795 | 652.3618 | 4.734679 | 1583.32 | 2083.316 | [6 empty] | 4.867338 | 934.0265 | 1228.982
[6 empty] | 4.34651 | 496.894 | 653.8079 | 4.738013 | 1584.768 | 2085.221 | [6 empty] | 4.877336 | 930.5948 | 1224.467
[6 empty] | 4.354836 | 498.176 | 655.4948 | 4.741369 | 1586.34 | 2087.29 | [6 empty] | 4.879001 | 917.0762 | 1206.679
[6 empty] | 4.363178 | 499.2402 | 656.895 | 4.744675 | 1587.651 | 2089.014 | [6 empty] | 4.880679 | 878.6585 | 1156.13
[6 empty] | 4.371512 | 500.2518 | 658.2261 | 4.748017 | 1583.07 | 2082.986
[6 empty] | 4.378156 | 501.2555 | 659.5467 | 4.749688 | 1578.677 | 2077.207
[6 empty] | 4.386503 | 502.4044 | 661.0584 | 4.751345 | 1574.285 | 2071.428
[6 empty] | 4.394837 | 503.5087 | 662.5114 | 4.752998 | 1569.873 | 2065.622
[6 empty] | 4.403153 | 504.583 | 663.9251 | 4.754665 | 1565.508 | 2059.879
[6 empty] | 4.413178 | 505.7212 | 665.4227 | 4.756345 | 1561.014 | 2053.965
[6 empty] | 4.423177 | 506.6288 | 666.6169 | 4.758021 | 1556.523 | 2048.057
[6 empty] | 4.433186 | 507.6737 | 667.9918 | 4.759684 | 1552.055 | 2042.177
[6 empty] | 4.441526 | 508.6756 | 669.31 | 4.761342 | 1547.803 | 2036.583
[6 empty] | 4.451509 | 507.3444 | 667.5584 | 4.763005 | 1544.416 | 2032.126
[6 empty] | 4.453164 | 499.2346 | 656.8876 | 4.766361 | 1545.598 | 2033.681
[6 empty] | 4.45483 | 490.901 | 645.9224 | 4.769673 | 1546.911 | 2035.409
[6 empty] | 4.456511 | 482.2936 | 634.5968 | 4.77301 | 1548.36 | 2037.316
[6 empty] | 4.458187 | 472.5854 | 621.8229 | 4.776336 | 1549.751 | 2039.147
[6 empty] | 4.459852 | 462.8347 | 608.993 | 4.779655 | 1550.976 | 2040.758
[6 empty] | 4.461514 | 453.1056 | 596.1916 | 4.783017 | 1552.417 | 2042.653
[6 empty] | 4.46317 | 443.3384 | 583.34 | 4.786341 | 1553.842 | 2044.529
[6 empty] | 4.46484 | 433.5974 | 570.523 | 4.78968 | 1555.212 | 2046.331
[6 empty] | 4.466521 | 423.783 | 557.6092 | 4.793025 | 1556.67 | 2048.25
[6 empty] | 4.468189 | 416.2586 | 547.7087 | 4.796336 | 1558.034 | 2050.044
[6 empty] | 4.469842 | 413.966 | 544.6921 | 4.799685 | 1559.274 | 2051.677
[6 empty] | 4.4715 | 411.8258 | 541.8761 | 4.803005 | 1560.594 | 2053.413
[6 empty] | 4.473179 | 409.8817 | 539.318 | 4.806346 | 1561.81 | 2055.013
[6 empty] | 4.476521 | 408.1927 | 537.0957 | 4.80969 | 1563.09 | 2056.697
[9 empty] | 4.813013 | 1564.457 | 2058.496
[9 empty] | 4.816359 | 1565.848 | 2060.326
[9 empty] | 4.819683 | 1567.16 | 2062.052
[9 empty] | 4.823013 | 1568.546 | 2063.876
[9 empty] | 4.826361 | 1569.819 | 2065.551
[9 empty] | 4.829669 | 1571.025 | 2067.139
[9 empty] | 4.833016 | 1572.314 | 2068.835
[9 empty] | 4.836343 | 1573.537 | 2070.443
[9 empty] | 4.839672 | 1574.849 | 2072.17
[9 empty] | 4.843023 | 1576.034 | 2073.729
[9 empty] | 4.846334 | 1577.405 | 2075.532
[9 empty] | 4.849676 | 1578.66 | 2077.184
[9 empty] | 4.853001 | 1579.977 | 2078.917
[9 empty] | 4.856326 | 1581.229 | 2080.564
[9 empty] | 4.859677 | 1582.593 | 2082.359
[9 empty] | 4.862999 | 1583.802 | 2083.949
[9 empty] | 4.866348 | 1585.1 | 2085.658
[9 empty] | 4.869688 | 1586.261 | 2087.185
[9 empty] | 4.873003 | 1587.49 | 2088.803
[9 empty] | 4.876355 | 1588.674 | 2090.361
[9 empty] | 4.879666 | 1589.897 | 2091.969
[9 empty] | 4.88301 | 1591.015 | 2093.441
[9 empty] | 4.886354 | 1592.259 | 2095.078
[9 empty] | 4.889678 | 1593.463 | 2096.661
[9 empty] | 4.893035 | 1594.636 | 2098.205
[9 empty] | 4.896347 | 1595.811 | 2099.752
[9 empty] | 4.899678 | 1596.982 | 2101.292
[9 empty] | 4.903006 | 1598.2 | 2102.895
[9 empty] | 4.906324 | 1599.306 | 2104.35
[9 empty] | 4.909685 | 1600.5 | 2105.921
[9 empty] | 4.913012 | 1601.611 | 2107.382
[9 empty] | 4.916346 | 1602.846 | 2109.008
[9 empty] | 4.919688 | 1603.959 | 2110.473
[9 empty] | 4.922991 | 1605.142 | 2112.029
[9 empty] | 4.926344 | 1606.26 | 2113.5
[9 empty] | 4.929671 | 1607.408 | 2115.011
[9 empty] | 4.933003 | 1608.413 | 2116.333
[9 empty] | 4.936353 | 1609.51 | 2117.776
[9 empty] | 4.939675 | 1610.548 | 2119.142
[9 empty] | 4.943027 | 1611.608 | 2120.537
[9 empty] | 4.946345 | 1612.774 | 2122.07
[9 empty] | 4.949669 | 1613.932 | 2123.594
[9 empty] | 4.95302 | 1615.099 | 2125.131
[9 empty] | 4.956331 | 1616.222 | 2126.608
[9 empty] | 4.959684 | 1617.461 | 2128.239
[9 empty] | 4.963018 | 1618.581 | 2129.712
[9 empty] | 4.968012 | 1620.115 | 2131.731
[9 empty] | 4.973006 | 1621.638 | 2133.734
[9 empty] | 4.978021 | 1623.027 | 2135.562
[9 empty] | 4.981333 | 1624.03 | 2136.882
[9 empty] | 4.984675 | 1625.076 | 2138.257
[9 empty] | 4.989672 | 1626.491 | 2140.12
[9 empty] | 4.994696 | 1627.905 | 2141.981
[9 empty] | 4.99967 | 1629.334 | 2143.861
[9 empty] | 5.004683 | 1630.736 | 2145.706
[9 empty] | 5.009665 | 1632.04 | 2147.421
[9 empty] | 5.011347 | 1610.314 | 2118.835
[9 empty] | 5.013019 | 1536.15 | 2021.25
[9 empty] | 5.014682 | 1461.482 | 1923.003
[9 empty] | 5.01634 | 1386.673 | 1824.57
[9 empty] | 5.018015 | 1312.13 | 1726.486
[9 empty] | 5.019696 | 1237.322 | 1628.055
[9 empty] | 5.021421 | 1162.639 | 1529.788
[9 empty] | 5.023051 | 1088.007 | 1431.588
[9 empty] | 5.024688 | 1013.401 | 1333.423
[9 empty] | 5.026355 | 938.8939 | 1235.387
[9 empty] | 5.028026 | 886.3452 | 1166.244
[9 empty] | 5.03299 | 887.3969 | 1167.627
[9 empty] | 5.038022 | 888.7999 | 1169.474
[9 empty] | 5.043013 | 890.0319 | 1171.095
[9 empty] | 5.048015 | 891.3385 | 1172.814
[9 empty] | 5.053009 | 892.5497 | 1174.408
[9 empty] | 5.057995 | 893.7971 | 1176.049
[9 empty] | 5.063021 | 894.8725 | 1177.464
[9 empty] | 5.068008 | 896.1373 | 1179.128
[9 empty] | 5.073013 | 897.348 | 1180.721
[9 empty] | 5.078015 | 898.6221 | 1182.398
[9 empty] | 5.083003 | 899.9219 | 1184.108
[9 empty] | 5.088022 | 901.1931 | 1185.78
[9 empty] | 5.093 | 902.2853 | 1187.217
[9 empty] | 5.098022 | 903.4481 | 1188.747
[9 empty] | 5.103017 | 904.7877 | 1190.51
[9 empty] | 5.108005 | 906.1352 | 1192.283
[9 empty] | 5.113016 | 907.4919 | 1194.068
[9 empty] | 5.118003 | 908.7084 | 1195.669
[9 empty] | 5.123028 | 909.7968 | 1197.101
[9 empty] | 5.129691 | 911.1302 | 1198.856
[9 empty] | 5.136332 | 912.4987 | 1200.656
[9 empty] | 5.141344 | 913.6321 | 1202.148
[9 empty] | 5.146368 | 914.8356 | 1203.731
[9 empty] | 5.151345 | 915.9753 | 1205.231
[9 empty] | 5.156346 | 917.2718 | 1206.937
[9 empty] | 5.16133 | 918.403 | 1208.425
[9 empty] | 5.166352 | 919.5098 | 1209.881
[9 empty] | 5.171352 | 920.6139 | 1211.334
[9 empty] | 5.176333 | 921.7921 | 1212.884
[9 empty] | 5.181348 | 923.0381 | 1214.524
[9 empty] | 5.186329 | 924.1816 | 1216.028
[9 empty] | 5.191349 | 925.2929 | 1217.491
[9 empty] | 5.19635 | 926.5479 | 1219.142
[9 empty] | 5.201337 | 927.5817 | 1220.502
[9 empty] | 5.206349 | 928.5985 | 1221.84
[9 empty] | 5.211331 | 929.7377 | 1223.339
[9 empty] | 5.216354 | 930.9004 | 1224.869
[9 empty] | 5.228002 | 924.2723 | 1216.148
[9 empty] | 5.229679 | 913.1015625 | 1201.449
[9 empty] | 5.231359 | 901.894 | 1186.703
[9 empty] | 5.233023 | 890.7352 | 1172.02
[9 empty] | 5.234679 | 879.472 | 1157.2
[9 empty] | 5.236337 | 868.1891 | 1142.354
[9 empty] | 5.238015 | 857.2698 | 1127.987
[9 empty] | 5.239687 | 843.3715 | 1109.699
[9 empty] | 5.241352 | 825.8992 | 1086.709
[9 empty] | 5.243012 | 808.311 | 1063.567
[9 empty] | 5.244674 | 796.1556 | 1047.573
[9 empty] | 5.24635 | 789.2366 | 1038.469
[9 empty] | 5.24803 | 782.2471 | 1029.273
[9 empty] | 5.249702 | 775.2611 | 1020.08
[9 empty] | 5.251355 | 768.3615 | 1011.002
[9 empty] | 5.253006 | 761.5283 | 1002.011
[9 empty] | 5.254675 | 754.6466 | 992.9561
[9 empty] | 5.256352 | 751.152 | 988.3579
[9 empty] | 5.264678 | 752.3535 | 989.9388
[9 empty] | 5.26967 | 753.369 | 991.2749
[9 empty] | 5.276354 | 754.4665 | 992.7191
[9 empty] | 5.284671 | 755.5804 | 994.1847
[9 empty] | 5.293018 | 756.7986 | 995.7876
[9 empty] | 5.299698 | 757.8306 | 997.1455
[9 empty] | 5.308017 | 759.0346 | 998.7297
[9 empty] | 5.316355 | 760.186 | 1000.245
[9 empty] | 5.323014 | 761.3052 | 1001.717
[9 empty] | 5.329669 | 762.3998 | 1003.158
[9 empty] | 5.336345 | 763.5679 | 1004.695
[9 empty] | 5.343019 | 764.6514 | 1006.12
[9 empty] | 5.351362 | 765.8173 | 1007.654
[9 empty] | 5.359685 | 766.9183 | 1009.103
[9 empty] | 5.366341 | 767.9839 | 1010.505
[9 empty] | 5.373003 | 769.0885 | 1011.959
[9 empty] | 5.381337 | 770.2818 | 1013.529
[9 empty] | 5.389655 | 771.4932 | 1015.123
[9 empty] | 5.398005 | 772.764 | 1016.795
[9 empty] | 5.404675 | 773.7734375 | 1018.123
[9 empty] | 5.412991 | 774.9449 | 1019.664
[9 empty] | 5.423008 | 776.2106 | 1021.33
[9 empty] | 5.433005 | 777.3919 | 1022.884
[9 empty] | 5.44134 | 778.473 | 1024.307
[9 empty] | 5.449684 | 779.640625 | 1025.843
[9 empty] | 5.456323 | 780.7032 | 1027.241
[9 empty] | 5.466335 | 781.811 | 1028.699
[9 empty] | 5.476345 | 782.4464 | 1029.535
[9 empty] | 5.48636 | 782.5444 | 1029.664
[9 empty] | 5.494688 | 778.8046 | 1024.743
[9 empty] | 5.49635 | 743.4582 | 978.2345
[9 empty] | 5.498011 | 707.9047 | 931.4536

## Раст_Базальтопластик_2000_1-2
Образец1 |  |  | Образец2 |  |  | Образец3 |  |  | Образец4 |  |  | Образец5 |  |  | Образец6 |  |  | Образец7 |  |  | Образец8 |  |  | Образец9 |  |  | Образец10
Деформация | Стандартное усилие | Напряжение | Деформация | Стандартное усилие | Напряжение | Деформация | Стандартное усилие | Напряжение | Деформация | Стандартное усилие | Напряжение | Деформация | Стандартное усилие | Напряжение | Деформация | Стандартное усилие | Напряжение | Деформация | Стандартное усилие | Напряжение | Деформация | Стандартное усилие | Напряжение | Деформация | Стандартное усилие | Напряжение | Деформация | Стандартное усилие | Напряжение
0 | 12.82856 | 16.87968 | 0 | 12.88285 | 16.95111 | 0 | 13.34163 | 17.55477 | 0 | 12.98815 | 17.08967 | 0 | 13.0514 | 17.1729 | 0 | 12.47399 | 16.41315 | 0 | 13.12153 | 17.26518 | 0 | 12.94851 | 17.03751 | 0 | 12.73621 | 16.75817 | 0 | 12.99576 | 17.09968
-1.443724e-06 | 12.96463 | 17.05873 | -1.632668e-06 | 12.81832 | 16.86621 | -4.893161e-07 | 13.15588 | 17.31037 | 4.592787e-06 | 12.94664 | 17.03506 | -6.879493e-07 | 12.86068 | 16.92194 | -9.398741e-07 | 12.38562 | 16.29687 | 1.598755e-07 | 13.07117 | 17.19891 | 1.448569e-06 | 12.88028 | 16.94774 | 2.083225e-07 | 12.84491 | 16.9012 | 2.373911e-07 | 12.98199 | 17.08156
3.052169e-07 | 13.06891 | 17.19593 | -4.243968e-06 | 12.82188 | 16.8709 | 5.8621e-07 | 13.25694 | 17.44334 | 1.274159e-06 | 13.03434 | 17.15045 | -7.024835e-07 | 12.88566 | 16.95482 | -1.0077e-06 | 12.56275 | 16.52994 | 1.51155e-06 | 13.03787 | 17.15509 | 7.751539e-07 | 12.79132 | 16.83068 | -2.063848e-06 | 12.93366 | 17.01798 | 3.875766e-08 | 13.02259 | 17.13498
3.706205e-05 | 13.1105 | 17.25066 | 4.089906e-05 | 12.69765 | 16.70743 | 3.416976e-05 | 13.29712 | 17.49621 | 1.865699e-05 | 12.9877 | 17.08907 | 5.974984e-05 | 13.12806 | 17.27376 | 2.751797e-06 | 12.50081 | 16.44843 | 8.276222e-05 | 13.07307 | 17.20141 | 6.432809e-05 | 12.80047 | 16.84272 | 4.903334e-05 | 12.92372 | 17.0049 | 4.298713e-05 | 13.02454 | 17.13756
0.0009780796 | 13.47006 | 17.72377 | 0.001015113 | 12.97393 | 17.07096 | 0.0009848913 | 13.76565 | 18.1127 | 0.0008354029 | 13.31978 | 17.52602 | 0.00107494 | 13.17355 | 17.33362 | 0.0006416918 | 12.71745 | 16.73348 | 0.001180787 | 13.3504 | 17.56631 | 0.001116726 | 13.15245 | 17.30586 | 0.001049316 | 13.41123 | 17.64636 | 0.001017574 | 13.30398 | 17.50523
0.002142511 | 13.81438 | 18.17682 | 0.002189016 | 13.41971 | 17.65751 | 0.002143659 | 14.01372 | 18.43911 | 0.001927827 | 13.7363 | 18.07408 | 0.002277994 | 13.63692 | 17.94332 | 0.001835826 | 13.3107 | 17.51408 | 0.002198196 | 13.84029 | 18.21091 | 0.002338809 | 13.79286 | 18.14851 | 0.002243489 | 13.78073 | 18.13254 | 0.002193754 | 13.80676 | 18.16679
0.003167192 | 14.35966 | 18.89429 | 0.003216216 | 13.89177 | 18.27865 | 0.003162667 | 14.52543 | 19.11241 | 0.003174483 | 14.21333 | 18.70175 | 0.00333729 | 14.16298 | 18.63549 | 0.003056408 | 13.76511 | 18.11199 | 0.003223914 | 14.37042 | 18.90845 | 0.003398406 | 14.22972 | 18.72331 | 0.003285699 | 14.2959 | 18.8104 | 0.003224398 | 14.30562 | 18.82318
0.004396799 | 15.0922 | 19.85816 | 0.004452257 | 14.46129 | 19.02801 | 0.004388283 | 15.24517 | 20.05944 | 0.00439679 | 14.92645 | 19.64007 | 0.004596905 | 14.9753 | 19.70434 | 0.004257092 | 14.3955 | 18.94145 | 0.004455881 | 15.0975 | 19.86513 | 0.004656655 | 14.72916 | 19.38048 | 0.004520659 | 15.04342 | 19.79397 | 0.00445326 | 14.87666 | 19.57455
0.005449134 | 15.71639 | 20.67946 | 0.005512256 | 15.01039 | 19.75051 | 0.005440133 | 15.87639 | 20.88999 | 0.00544176 | 15.53937 | 20.44654 | 0.005671637 | 15.64543 | 20.58609 | 0.005289835 | 15.07156 | 19.83099 | 0.005511607 | 15.64158 | 20.58103 | 0.005735432 | 15.37438 | 20.22945 | 0.005584011 | 15.72286 | 20.68797 | 0.005508177 | 15.47944 | 20.36769
0.006614525 | 16.36126 | 21.52797 | 0.006689691 | 15.74291 | 20.71435 | 0.006608769 | 16.44626 | 21.63981 | 0.006601895 | 16.17482 | 21.28266 | 0.006856426 | 16.31448 | 21.46642 | 0.006440289 | 15.79622 | 20.7845 | 0.006682927 | 16.32858 | 21.48498 | 0.006928917 | 15.98005 | 21.02638 | 0.006762545 | 16.5037 | 21.7154 | 0.006683581 | 16.15219 | 21.25288
0.007882866 | 16.92974 | 22.27598 | 0.007972416 | 16.37844 | 21.55059 | 0.007888732 | 17.13333 | 22.54386 | 0.007874872 | 16.92116 | 22.26469 | 0.00815338 | 17.00223 | 22.37135 | 0.007706339 | 16.50757 | 21.72049 | 0.007969503 | 17.06277 | 22.45101 | 0.00824107 | 16.72607 | 22.00799 | 0.008058826 | 17.16588 | 22.58668 | 0.007973941 | 16.87332 | 22.20173
0.009261826 | 17.63439 | 23.20315 | 0.009365202 | 17.17648 | 22.60064 | 0.009273443 | 17.99735 | 23.68073 | 0.009271021 | 17.78976 | 23.40758 | 0.009557479 | 17.66333 | 23.24122 | 0.00908198 | 17.36259 | 22.84551 | 0.009370115 | 17.8578 | 23.49711 | 0.009661578 | 17.35472 | 22.83516 | 0.009466282 | 17.88287 | 23.5301 | 0.009370871 | 17.66708 | 23.24615
0.01075565 | 18.56975 | 24.43388 | 0.01086299 | 17.9632 | 23.63579 | 0.01076525 | 19.04638 | 25.06103 | 0.01077392 | 18.63882 | 24.52476 | 0.01107022 | 18.58459 | 24.45341 | 0.01056558 | 18.1876 | 23.93105 | 0.01087751 | 18.71515 | 24.6252 | 0.01066862 | 17.86723 | 23.50951 | 0.01097945 | 18.74377 | 24.66286 | 0.01087599 | 18.56127 | 24.42272
0.0118235 | 19.17635 | 25.23203 | 0.01192419 | 18.572 | 24.43684 | 0.01182022 | 19.63939 | 25.8413 | 0.01183657 | 19.22493 | 25.29596 | 0.01214956 | 19.07638 | 25.1005 | 0.01160837 | 18.72383 | 24.63662 | 0.0119402 | 19.33238 | 25.43734 | 0.01172146 | 18.46941 | 24.30185 | 0.01204557 | 19.30299 | 25.39868 | 0.01193652 | 19.17715 | 25.2331
0.01294159 | 19.74432 | 25.97937 | 0.01304203 | 19.27397 | 25.36049 | 0.01292808 | 20.24909 | 26.64354 | 0.01294327 | 19.74897 | 25.98549 | 0.01328282 | 19.66992 | 25.88147 | 0.01270594 | 19.40273 | 25.5299 | 0.01304595 | 20.03498 | 26.36181 | 0.01282381 | 19.28414 | 25.37387 | 0.01316175 | 19.9445 | 26.24277 | 0.01304523 | 19.82756 | 26.0889
0.01410745 | 20.39686 | 26.83797 | 0.01421522 | 19.86339 | 26.13604 | 0.01409278 | 20.86515 | 27.45415 | 0.01409714 | 20.27552 | 26.67832 | 0.01446883 | 20.48957 | 26.95997 | 0.01384795 | 19.92257 | 26.21391 | 0.01420732 | 20.68259 | 27.21394 | 0.0139758 | 19.98203 | 26.29214 | 0.01432829 | 20.71693 | 27.25912 | 0.01420858 | 20.38134 | 26.81755
0.01531915 | 21.10136 | 27.76495 | 0.0154382 | 20.61687 | 27.12746 | 0.01531547 | 21.63666 | 28.46929 | 0.01530218 | 20.84135 | 27.42283 | 0.01569854 | 21.21865 | 27.91927 | 0.01505626 | 20.6945 | 27.22961 | 0.01542958 | 21.41029 | 28.17143 | 0.01518122 | 20.73719 | 27.28577 | 0.01555028 | 21.28547 | 28.00719 | 0.01542922 | 21.11672 | 27.78516
0.016578 | 21.75693 | 28.62754 | 0.01670902 | 21.17692 | 27.86436 | 0.01658051 | 22.27117 | 29.30418 | 0.01656478 | 21.5556 | 28.36263 | 0.01696997 | 21.89942 | 28.81502 | 0.01631514 | 21.41274 | 28.17465 | 0.01669986 | 22.19909 | 29.20933 | 0.0164443 | 21.48165 | 28.26533 | 0.01683307 | 22.01361 | 28.96528 | 0.01670774 | 21.72235 | 28.58204
0.01788018 | 22.6122 | 29.7529 | 0.01802555 | 21.93103 | 28.85662 | 0.01789095 | 23.02151 | 30.29146 | 0.01788451 | 22.36296 | 29.42494 | 0.01828586 | 22.63422 | 29.78187 | 0.01762368 | 22.0894 | 29.065 | 0.01802196 | 22.87323 | 30.09635 | 0.01775909 | 22.15331 | 29.14909 | 0.01816016 | 22.77339 | 29.96499 | 0.01802509 | 22.45914 | 29.5515
0.01923194 | 23.36499 | 30.74341 | 0.0193823 | 22.64944 | 29.8019 | 0.01924428 | 23.93011 | 31.48699 | 0.01925397 | 23.16899 | 30.48551 | 0.01965093 | 23.48963 | 30.90741 | 0.01897478 | 22.85987 | 30.07878 | 0.01939245 | 23.72197 | 31.21312 | 0.01911596 | 22.81464 | 30.01926 | 0.01953385 | 23.57099 | 31.01446 | 0.01939268 | 23.21591 | 30.54725
0.02064909 | 24.20717 | 31.85154 | 0.0207917 | 23.48003 | 30.89478 | 0.02064601 | 24.64331 | 32.42541 | 0.02066723 | 24.0261 | 31.61329 | 0.02108062 | 24.15734 | 31.78597 | 0.02037203 | 23.67845 | 31.15586 | 0.020804 | 24.47941 | 32.20976 | 0.0205167 | 23.5947 | 31.04565 | 0.0209475 | 24.35855 | 32.05072 | 0.02079913 | 23.98035 | 31.55309
0.02212172 | 24.97291 | 32.85909 | 0.02226026 | 24.25967 | 31.92062 | 0.02211025 | 25.46371 | 33.50488 | 0.02212063 | 24.99594 | 32.88939 | 0.02256885 | 24.83981 | 32.68396 | 0.02181279 | 24.55436 | 32.30837 | 0.02226081 | 25.34912 | 33.35411 | 0.02196359 | 24.42871 | 32.14304 | 0.02241049 | 25.29627 | 33.28456 | 0.02225603 | 24.83842 | 32.68213
0.02363968 | 25.91177 | 34.09443 | 0.02378765 | 25.16631 | 33.11356 | 0.02363276 | 26.34647 | 34.6664 | 0.0236229 | 25.90703 | 34.0882 | 0.02409742 | 25.78793 | 33.93149 | 0.02331823 | 25.36422 | 33.37397 | 0.02377436 | 26.07697 | 34.3118 | 0.02346433 | 25.24935 | 33.22283 | 0.0239292 | 26.10992 | 34.35516 | 0.02377604 | 25.66665 | 33.77191
0.02519443 | 26.73722 | 35.18055 | 0.02535533 | 25.95098 | 34.14603 | 0.02519915 | 27.27942 | 35.89397 | 0.0251853 | 26.87452 | 35.36121 | 0.02567237 | 26.74241 | 35.18738 | 0.02487684 | 26.31303 | 34.62241 | 0.02535367 | 27.10085 | 35.65902 | 0.02502669 | 26.20171 | 34.47594 | 0.02551192 | 26.99315 | 35.51731 | 0.02535458 | 26.57489 | 34.96696
0.02679571 | 27.77593 | 36.54727 | 0.0269711 | 26.86532 | 35.34911 | 0.02681141 | 28.14363 | 37.03109 | 0.02680989 | 27.88798 | 36.69471 | 0.02728358 | 27.64402 | 36.37371 | 0.02649217 | 27.29215 | 35.91072 | 0.02698289 | 27.90207 | 36.71325 | 0.02664336 | 27.10186 | 35.66035 | 0.02714184 | 27.77749 | 36.54933 | 0.02697763 | 27.44765 | 36.11533
0.02844526 | 28.64712 | 37.69358 | 0.02861028 | 27.71173 | 36.46281 | 0.02844897 | 29.29368 | 38.54431 | 0.02847045 | 28.80832 | 37.90569 | 0.02893616 | 28.62698 | 37.66708 | 0.02813331 | 28.21233 | 37.12149 | 0.02863248 | 28.82124 | 37.92269 | 0.0282914 | 28.03138 | 36.88339 | 0.02879031 | 28.61429 | 37.65038 | 0.02862222 | 28.36078 | 37.31682
0.03011622 | 29.6203 | 38.97408 | 0.03026192 | 28.56555 | 37.58625 | 0.03010227 | 30.24368 | 39.79431 | 0.03012771 | 29.62115 | 38.9752 | 0.03061502 | 29.61787 | 38.97088 | 0.02977874 | 29.09903 | 38.2882 | 0.03028346 | 29.756 | 39.15263 | 0.02994523 | 29.02418 | 38.18971 | 0.03043905 | 29.51059 | 38.82973 | 0.03027267 | 29.20733 | 38.4307
0.03179631 | 30.44855 | 40.06388 | 0.03193824 | 29.51541 | 38.83607 | 0.031776 | 31.23212 | 41.0949 | 0.03177654 | 30.59097 | 40.25127 | 0.03228599 | 30.53383 | 40.1761 | 0.03143576 | 30.17266 | 39.70086 | 0.03193584 | 30.68717 | 40.37786 | 0.03159992 | 29.93356 | 39.38627 | 0.03209434 | 30.46328 | 40.08327 | 0.03193614 | 30.26186 | 39.81824
0.03345738 | 31.44158 | 41.3705 | 0.03361365 | 30.46913 | 40.09096 | 0.03345139 | 32.30171 | 42.50225 | 0.03343608 | 31.54389 | 41.50512 | 0.03394978 | 31.48164 | 41.42322 | 0.03310819 | 31.07234 | 40.88465 | 0.03360822 | 31.55689 | 41.52223 | 0.0332726 | 30.89937 | 40.65707 | 0.03377161 | 31.50556 | 41.45468 | 0.03361358 | 31.01616 | 40.81074
0.03510858 | 32.32266 | 42.52982 | 0.03527758 | 31.44356 | 41.3731 | 0.03511598 | 33.29388 | 43.80774 | 0.03511149 | 32.45361 | 42.70212 | 0.03560551 | 32.38148 | 42.60721 | 0.03478503 | 31.94625 | 42.03454 | 0.03528762 | 32.50153 | 42.76518 | 0.03495593 | 31.79342 | 41.83345 | 0.03544831 | 32.67517 | 42.99365 | 0.03528584 | 31.8842 | 41.95289
0.03676789 | 33.33902 | 43.86713 | 0.03693545 | 32.41279 | 42.64841 | 0.03677291 | 34.22979 | 45.03919 | 0.0367862 | 33.54269 | 44.13512 | 0.03726831 | 33.3403 | 43.86882 | 0.03644778 | 32.92734 | 43.32544 | 0.03694949 | 33.51102 | 44.09345 | 0.03662555 | 32.7759 | 43.12619 | 0.0371145 | 33.79394 | 44.46571 | 0.03694696 | 32.80689 | 43.16696
0.03844021 | 34.30832 | 45.14253 | 0.03859758 | 33.4555 | 44.0204 | 0.03842739 | 35.15697 | 46.25918 | 0.03844906 | 34.54173 | 45.44964 | 0.03894745 | 34.19643 | 44.9953 | 0.03809827 | 33.85477 | 44.54575 | 0.0386003 | 34.39377 | 45.25496 | 0.03828299 | 33.68756 | 44.32573 | 0.03877128 | 34.88494 | 45.90124 | 0.03860017 | 33.71596 | 44.3631
0.04011858 | 35.41255 | 46.59546 | 0.04027401 | 34.47518 | 45.36208 | 0.04010134 | 36.07437 | 47.46627 | 0.04010017 | 35.48505 | 46.69086 | 0.04061798 | 35.0872 | 46.16737 | 0.03975562 | 34.87881 | 45.89318 | 0.04025831 | 35.39968 | 46.57853 | 0.03993329 | 34.68901 | 45.64344 | 0.04043017 | 35.9805 | 47.34276 | 0.04025979 | 34.6549 | 45.59856
0.04178157 | 36.45786 | 47.97087 | 0.04195638 | 35.43611 | 46.62646 | 0.04177852 | 36.92327 | 48.58326 | 0.04175928 | 36.32676 | 47.79837 | 0.04228251 | 35.98805 | 47.3527 | 0.04142831 | 35.9454 | 47.29658 | 0.04192872 | 36.42692 | 47.93016 | 0.04160408 | 35.66804 | 46.93163 | 0.04210965 | 36.8613 | 48.50171 | 0.04194047 | 35.77073 | 47.06675
0.04343174 | 37.45547 | 49.28351 | 0.04362373 | 36.46895 | 47.98546 | 0.043448 | 37.93459 | 49.91393 | 0.04343397 | 37.24588 | 49.00773 | 0.04393524 | 36.94075 | 48.60625 | 0.04310865 | 36.83342 | 48.46502 | 0.04360934 | 37.42852 | 49.24805 | 0.04328354 | 36.75389 | 48.36039 | 0.04379046 | 37.74427 | 49.66351 | 0.04361576 | 36.75491 | 48.36173
0.04509091 | 38.32551 | 50.4283 | 0.04527765 | 37.47749 | 49.31249 | 0.04510648 | 38.82572 | 51.08648 | 0.04511097 | 38.17151 | 50.22567 | 0.04559397 | 37.93232 | 49.91095 | 0.04477813 | 37.7782 | 49.70816 | 0.04527986 | 38.44391 | 50.58409 | 0.04495143 | 37.68124 | 49.58057 | 0.04545577 | 38.58907 | 50.7751 | 0.04527611 | 37.74517 | 49.6647
0.04676481 | 39.30331 | 51.71488 | 0.04693199 | 38.33501 | 50.4408 | 0.0467644 | 39.85269 | 52.43775 | 0.04678243 | 39.12424 | 51.47927 | 0.04727412 | 38.90247 | 51.18746 | 0.0464373 | 38.75438 | 50.9926 | 0.04693913 | 39.41807 | 51.86588 | 0.04661004 | 38.66612 | 50.87647 | 0.04711042 | 39.41619 | 51.86341 | 0.0469355 | 38.69614 | 50.91597
0.04844259 | 40.13367 | 52.80747 | 0.04860251 | 39.06466 | 51.40087 | 0.04843883 | 40.89711 | 53.81199 | 0.04844133 | 40.01199 | 52.64736 | 0.04895042 | 39.93915 | 52.55152 | 0.04810136 | 39.59087 | 52.09325 | 0.04860162 | 40.39827 | 53.15561 | 0.04826085 | 39.76026 | 52.31613 | 0.04876716 | 40.36733 | 53.11491 | 0.04859715 | 39.60957 | 52.11785
0.05011605 | 40.96876 | 53.90626 | 0.05028468 | 39.891 | 52.48816 | 0.05012218 | 41.93292 | 55.17489 | 0.05010452 | 40.92078 | 53.84313 | 0.05061407 | 40.92667 | 53.85088 | 0.04977746 | 40.45061 | 53.22449 | 0.0502767 | 41.40097 | 54.47497 | 0.04992625 | 40.60387 | 53.42614 | 0.05044021 | 41.40324 | 54.47795 | 0.05027767 | 40.52493 | 53.32228
0.0517716 | 41.92025 | 55.15822 | 0.05194677 | 40.63027 | 53.46088 | 0.05179085 | 42.92917 | 56.48575 | 0.05178199 | 41.89428 | 55.12405 | 0.05227069 | 41.94927 | 55.19641 | 0.05145553 | 41.51771 | 54.62856 | 0.05195844 | 42.35131 | 55.72541 | 0.0516057 | 41.43303 | 54.51714 | 0.05211725 | 42.35843 | 55.73477 | 0.05195838 | 41.28126 | 54.31744
0.0534345 | 43.00112 | 56.58042 | 0.0536003 | 41.44231 | 54.52936 | 0.05345035 | 43.99356 | 57.88626 | 0.05346115 | 42.81187 | 56.3314 | 0.05392946 | 42.86856 | 56.406 | 0.05312612 | 42.48698 | 55.90392 | 0.05362738 | 43.16778 | 56.79971 | 0.0532798 | 42.36651 | 55.74541 | 0.05378062 | 43.32153 | 57.00201 | 0.05362264 | 42.36419 | 55.74235
0.05511248 | 43.94374 | 57.82071 | 0.05525715 | 42.29084 | 55.64585 | 0.05510289 | 44.9868 | 59.19316 | 0.05512791 | 43.79881 | 57.63001 | 0.05560701 | 43.8802 | 57.7371 | 0.05477585 | 43.37241 | 57.06896 | 0.0552806 | 44.10151 | 58.02831 | 0.05494279 | 43.30912 | 56.98568 | 0.05543578 | 44.31982 | 58.31556 | 0.05527318 | 43.19107 | 56.83036
0.05679346 | 44.96426 | 59.1635 | 0.05692592 | 43.32836 | 57.011 | 0.05676875 | 45.99376 | 60.5181 | 0.05677954 | 44.77318 | 58.91208 | 0.05728507 | 44.83055 | 58.98757 | 0.0564331 | 44.33435 | 58.33467 | 0.05693521 | 45.05865 | 59.2877 | 0.05660425 | 44.28524 | 58.27005 | 0.05709046 | 45.334 | 59.65 | 0.05693303 | 44.13223 | 58.06872
0.05845838 | 45.97032 | 60.48727 | 0.05860625 | 44.37223 | 58.38452 | 0.05844815 | 46.97348 | 61.80721 | 0.05843417 | 45.80909 | 60.27512 | 0.05894891 | 45.82155 | 60.29152 | 0.0581021 | 45.32952 | 59.64411 | 0.05860595 | 46.00956 | 60.5389 | 0.05827443 | 45.37819 | 59.70814 | 0.0587614 | 46.22668 | 60.82458 | 0.05860711 | 45.0986 | 59.34026
0.06011319 | 46.89564 | 61.70479 | 0.06027946 | 45.3593 | 59.68329 | 0.06011457 | 47.91396 | 63.04469 | 0.06010614 | 46.77355 | 61.54414 | 0.06060626 | 46.78081 | 61.5537 | 0.05977704 | 46.23866 | 60.84035 | 0.06027617 | 46.96819 | 61.80024 | 0.05995842 | 46.38903 | 61.0382 | 0.06044203 | 47.19946 | 62.10456 | 0.06028496 | 46.08118 | 60.63314
0.06176655 | 47.62811 | 62.66857 | 0.06193832 | 46.37902 | 61.02502 | 0.06177438 | 48.86021 | 64.28975 | 0.06177849 | 47.69918 | 62.76208 | 0.06226244 | 47.69759 | 62.75999 | 0.06143986 | 47.20199 | 62.10788 | 0.06194297 | 48.03328 | 63.20169 | 0.06163036 | 47.38243 | 62.3453 | 0.06211178 | 48.25744 | 63.49663 | 0.06195072 | 46.87237 | 61.67417
0.06343732 | 48.6008 | 63.94842 | 0.0635978 | 47.49873 | 62.49832 | 0.06342555 | 49.96336 | 65.74127 | 0.06344051 | 48.51421 | 63.83448 | 0.06393656 | 48.50863 | 63.82714 | 0.06309679 | 48.18635 | 63.40309 | 0.06359843 | 49.06484 | 64.559 | 0.06328663 | 48.45267 | 63.75351 | 0.06377289 | 49.27072 | 64.8299 | 0.06359771 | 47.88447 | 63.00588
0.06510898 | 49.45126 | 65.06744 | 0.06527442 | 48.45135 | 63.75178 | 0.06509144 | 50.95792 | 67.04989 | 0.06509736 | 49.43772 | 65.04963 | 0.0656197 | 49.462 | 65.08158 | 0.06475506 | 49.1459 | 64.66565 | 0.06525435 | 50.05224 | 65.85821 | 0.06494115 | 49.32582 | 64.9024 | 0.06543495 | 50.13652 | 65.96911 | 0.0652567 | 48.75194 | 64.14729
0.06677476 | 50.43125 | 66.3569 | 0.06695808 | 49.39679 | 64.99578 | 0.0667726 | 51.86515 | 68.24362 | 0.06675714 | 50.30487 | 66.19062 | 0.06728754 | 50.3198 | 66.21026 | 0.06643 | 50.13186 | 65.96297 | 0.06692923 | 50.94011 | 67.02646 | 0.06660134 | 50.31813 | 66.20807 | 0.0671088 | 51.12523 | 67.27004 | 0.06693084 | 49.49737 | 65.12812
0.06842988 | 51.34767 | 67.56273 | 0.0686271 | 50.4237 | 66.34698 | 0.06844689 | 52.82504 | 69.50663 | 0.06843523 | 51.21361 | 67.38633 | 0.06894212 | 51.1836 | 67.34684 | 0.06811007 | 51.07155 | 67.19941 | 0.06860965 | 51.92891 | 68.32751 | 0.06827768 | 51.26488 | 67.45379 | 0.06879014 | 52.19616 | 68.67916 | 0.06861127 | 50.60271 | 66.58252
0.0700885 | 52.4855 | 69.05986 | 0.07027856 | 51.29014 | 67.48703 | 0.07010963 | 53.74973 | 70.72333 | 0.070117 | 52.08599 | 68.5342 | 0.07060175 | 52.16932 | 68.64385 | 0.06978294 | 51.91538 | 68.30971 | 0.07028179 | 52.82744 | 69.50979 | 0.06994686 | 52.28983 | 68.80241 | 0.07046041 | 53.05797 | 69.81312 | 0.07027921 | 51.45492 | 67.70384
0.07176481 | 53.32882 | 70.1695 | 0.07193321 | 52.08024 | 68.52663 | 0.07176936 | 54.56457 | 71.79549 | 0.07178461 | 53.24792 | 70.06306 | 0.07227324 | 53.15294 | 69.93807 | 0.07144651 | 53.02733 | 69.77281 | 0.07194913 | 53.64539 | 70.58603 | 0.07160526 | 53.10912 | 69.88042 | 0.07211418 | 53.92786 | 70.95771 | 0.07193731 | 52.49703 | 69.07504
0.07344663 | 54.36627 | 71.53457 | 0.07359976 | 53.01638 | 69.7584 | 0.0734405 | 55.4765 | 72.99539 | 0.07344626 | 54.2129 | 71.33276 | 0.07395056 | 53.96402 | 71.00529 | 0.0730966 | 54.01832 | 71.07673 | 0.07360146 | 54.53288 | 71.75379 | 0.07325738 | 53.94603 | 70.98161 | 0.07376732 | 54.85151 | 72.17304 | 0.07360364 | 53.40551 | 70.27041
0.07511787 | 55.17716 | 72.60152 | 0.0752747 | 53.92915 | 70.95941 | 0.075124 | 56.52073 | 74.36938 | 0.07510129 | 55.16639 | 72.58735 | 0.07561929 | 54.95955 | 72.31519 | 0.07476652 | 54.90806 | 72.24745 | 0.07526936 | 55.50645 | 73.0348 | 0.07492308 | 54.8475 | 72.16776 | 0.07543329 | 55.81628 | 73.44247 | 0.07527991 | 54.3967 | 71.57461
0.07677869 | 56.15667 | 73.89035 | 0.07694282 | 54.82013 | 72.13175 | 0.07679562 | 57.59757 | 75.78627 | 0.07677286 | 56.14137 | 73.87022 | 0.07727501 | 55.93459 | 73.59814 | 0.07644817 | 55.87647 | 73.52167 | 0.07694778 | 56.32236 | 74.10837 | 0.07660881 | 55.77713 | 73.39096 | 0.07711154 | 56.66977 | 74.56549 | 0.07695952 | 55.14051 | 72.5533
0.07843482 | 57.0423 | 75.05566 | 0.07859863 | 55.75535 | 73.36231 | 0.07845227 | 58.57713 | 77.07518 | 0.07845593 | 57.15055 | 75.19809 | 0.07893168 | 56.91039 | 74.88209 | 0.07811936 | 56.89762 | 74.86529 | 0.07862329 | 57.26371 | 75.34698 | 0.07828477 | 56.55335 | 74.4123 | 0.07877734 | 57.59857 | 75.78759 | 0.07862637 | 56.18959 | 73.93368
0.08010171 | 58.05367 | 76.38641 | 0.08025306 | 56.77163 | 74.69951 | 0.08010393 | 59.63611 | 78.46857 | 0.080125 | 58.09343 | 76.43872 | 0.08060195 | 57.88118 | 76.15944 | 0.07977767 | 57.71681 | 75.94317 | 0.08028352 | 58.36134 | 76.79123 | 0.07994908 | 57.4901 | 75.64487 | 0.08043282 | 58.62697 | 77.14075 | 0.08027986 | 56.94124 | 74.92268
0.08178522 | 59.06895 | 77.7223 | 0.08192801 | 57.67163 | 75.88373 | 0.08176847 | 60.63822 | 79.78713 | 0.08177932 | 59.02997 | 77.67101 | 0.08227983 | 58.88698 | 77.48287 | 0.08142845 | 58.75561 | 77.31001 | 0.08192932 | 59.32457 | 78.05864 | 0.08160677 | 58.48624 | 76.95557 | 0.08208944 | 59.54415 | 78.34757 | 0.08193369 | 57.93112 | 76.22516
0.08345629 | 60.08435 | 79.05835 | 0.08360954 | 58.61289 | 77.12223 | 0.0834411 | 61.56596 | 81.00784 | 0.08342942 | 59.96021 | 78.89501 | 0.08394874 | 59.76405 | 78.63691 | 0.08309358 | 59.79147 | 78.67299 | 0.08359609 | 60.22643 | 79.24531 | 0.08326742 | 59.48195 | 78.26573 | 0.08375928 | 60.40457 | 79.47969 | 0.08360393 | 58.88425 | 77.47928
0.08511247 | 61.02573 | 80.29701 | 0.0852835 | 59.5601 | 78.36855 | 0.08511178 | 62.43118 | 82.14629 | 0.08509821 | 60.90926 | 80.14376 | 0.08560679 | 60.61306 | 79.75403 | 0.08477417 | 60.78036 | 79.97416 | 0.08527596 | 61.35292 | 80.72752 | 0.08494204 | 60.5218 | 79.63394 | 0.08544169 | 61.29687 | 80.65378 | 0.08527856 | 59.94976 | 78.88127
0.08676134 | 62.05806 | 81.65535 | 0.08694513 | 60.51721 | 79.62791 | 0.08677004 | 63.54908 | 83.61721 | 0.08677986 | 61.70777 | 81.19444 | 0.08726526 | 61.49315 | 80.91204 | 0.08644465 | 61.7564 | 81.25842 | 0.08694527 | 62.22586 | 81.87613 | 0.08662415 | 61.63629 | 81.10038 | 0.08711676 | 62.32333 | 82.00439 | 0.08694291 | 60.80528 | 80.00695
0.08842884 | 62.98086 | 82.86955 | 0.08860087 | 61.47816 | 80.89231 | 0.08842418 | 64.43649 | 84.78485 | 0.08844692 | 62.64755 | 82.43099 | 0.08894034 | 62.51556 | 82.25731 | 0.08810551 | 62.73968 | 82.55221 | 0.08860706 | 63.00322 | 82.89898 | 0.08828961 | 62.67046 | 82.46113 | 0.0887796 | 63.37279 | 83.38525 | 0.08859883 | 61.68525 | 81.1648
0.09011006 | 63.79633 | 83.94254 | 0.09026646 | 62.45268 | 82.17458 | 0.09009083 | 65.39354 | 86.04413 | 0.0901082 | 63.70022 | 83.81608 | 0.09062225 | 63.60703 | 83.69345 | 0.08976016 | 63.63315 | 83.72783 | 0.09026355 | 63.91592 | 84.0999 | 0.0899387 | 63.65666 | 83.75876 | 0.09043579 | 64.39532 | 84.73069 | 0.0902566 | 62.59265 | 82.35875
0.09178059 | 64.82964 | 85.30216 | 0.09194458 | 63.35691 | 83.36435 | 0.09177509 | 66.34849 | 87.30064 | 0.09176444 | 64.69982 | 85.13134 | 0.09229299 | 64.5807 | 84.9746 | 0.09142842 | 64.61813 | 85.02386 | 0.09193007 | 64.83671 | 85.31146 | 0.0915941 | 64.52497 | 84.90128 | 0.09210055 | 65.48038 | 86.1584 | 0.09193213 | 63.39732 | 83.41752
0.09343889 | 65.71687 | 86.46957 | 0.0936207 | 64.30498 | 84.61181 | 0.0934509 | 67.2751 | 88.51987 | 0.09343346 | 65.63847 | 86.36641 | 0.0939494 | 65.65132 | 86.38332 | 0.0931126 | 65.68343 | 86.42557 | 0.09361473 | 65.64785 | 86.37875 | 0.09327 | 65.44985 | 86.11823 | 0.09377871 | 66.47851 | 87.47172 | 0.09361288 | 64.26576 | 84.56021
0.09509415 | 66.683 | 87.74079 | 0.09527985 | 65.24853 | 85.85333 | 0.09511653 | 68.14975 | 89.67072 | 0.09511667 | 66.70322 | 87.76739 | 0.09559972 | 66.63496 | 87.67757 | 0.09478027 | 66.66102 | 87.71187 | 0.09528305 | 66.72639 | 87.79789 | 0.09494573 | 66.32155 | 87.2652 | 0.09545408 | 67.4838 | 88.79447 | 0.0952848 | 65.18885 | 85.7748
0.09676586 | 67.70318 | 89.08313 | 0.09692747 | 66.24828 | 87.16879 | 0.09677231 | 69.1355 | 90.96776 | 0.0967847 | 67.71938 | 89.10445 | 0.09726694 | 67.56081 | 88.89581 | 0.09644492 | 67.70589 | 89.08669 | 0.09694778 | 67.74318 | 89.13576 | 0.09661086 | 67.27746 | 88.52297 | 0.09711768 | 68.28193 | 89.84464 | 0.09694859 | 66.2318 | 87.14711
0.09844868 | 68.7206 | 90.42185 | 0.09859291 | 67.17133 | 88.38333 | 0.09843317 | 70.15407 | 92.30798 | 0.09844778 | 68.66838 | 90.35313 | 0.09894288 | 68.40424 | 90.00558 | 0.09810302 | 68.58206 | 90.23955 | 0.09860776 | 68.72507 | 90.42773 | 0.0982644 | 68.24477 | 89.79575 | 0.09876338 | 69.28846 | 91.16903 | 0.09860002 | 67.18502 | 88.40134
0.1001177 | 69.64955 | 91.64415 | 0.1002735 | 68.17201 | 89.70002 | 0.100109 | 71.2159 | 93.70513 | 0.1001037 | 69.6433 | 91.63592 | 0.1006144 | 69.39378 | 91.3076 | 0.09976616 | 69.49369 | 91.43907 | 0.1002682 | 69.72885 | 91.74849 | 0.09993114 | 69.27647 | 91.15326 | 0.100427 | 70.24404 | 92.42637 | 0.1002698 | 68.20612 | 89.74489
0.1017782 | 70.59798 | 92.89207 | 0.1019451 | 69.06599 | 90.8763 | 0.1017891 | 72.20923 | 95.01214 | 0.1017756 | 70.67796 | 92.99732 | 0.1022712 | 70.35349 | 92.57039 | 0.1014454 | 70.32448 | 92.53221 | 0.1019463 | 70.74753 | 93.08885 | 0.1016094 | 70.16058 | 92.31655 | 0.1021078 | 71.26197 | 93.76575 | 0.1019505 | 69.12634 | 90.9557
0.1034374 | 71.56892 | 94.16964 | 0.1036062 | 69.97803 | 92.07635 | 0.1034538 | 73.23538 | 96.36234 | 0.1034517 | 71.74836 | 94.40574 | 0.1039261 | 71.26476 | 93.76941 | 0.103117 | 71.23067 | 93.72456 | 0.1036189 | 71.77155 | 94.43625 | 0.103283 | 71.10637 | 93.56101 | 0.1037792 | 72.19109 | 94.98828 | 0.1036218 | 70.08345 | 92.21507
0.1051053 | 72.50705 | 95.40401 | 0.1052608 | 70.78104 | 93.13294 | 0.1051011 | 74.23364 | 97.67585 | 0.1051217 | 72.56524 | 95.48058 | 0.1055929 | 72.19129 | 94.98854 | 0.1047748 | 72.08449 | 94.84801 | 0.1052785 | 72.69511 | 95.65146 | 0.1049508 | 71.93307 | 94.64878 | 0.1054427 | 73.21901 | 96.3408 | 0.10528 | 71.04066 | 93.47456
0.1067813 | 73.37822 | 96.55029 | 0.1069283 | 71.75697 | 94.41706 | 0.1067642 | 75.11584 | 98.83663 | 0.106777 | 73.49911 | 96.70936 | 0.1072712 | 73.06247 | 96.13483 | 0.1064311 | 73.08843 | 96.16899 | 0.1069331 | 73.64115 | 96.89625 | 0.1066068 | 72.82178 | 95.81814 | 0.1070965 | 74.13865 | 97.55085 | 0.1069289 | 72.03216 | 94.77916
0.108452 | 74.2689 | 97.72223 | 0.1086128 | 72.64513 | 95.58569 | 0.1084373 | 76.01134 | 100.0149 | 0.1084379 | 74.36023 | 97.84241 | 0.1089459 | 73.97342 | 97.33345 | 0.1080975 | 74.00378 | 97.3734 | 0.1085961 | 74.56166 | 98.10745 | 0.1082669 | 73.67273 | 96.9378 | 0.1087645 | 74.96046 | 98.63219 | 0.1085962 | 72.97121 | 96.01475
0.1101101 | 75.20891 | 98.95909 | 0.1102818 | 73.56712 | 96.79885 | 0.1101122 | 76.84158 | 101.1073 | 0.1100999 | 75.2132 | 98.96473 | 0.1106128 | 74.83969 | 98.47328 | 0.1097718 | 74.83855 | 98.47178 | 0.1102736 | 75.40677 | 99.21943 | 0.1099442 | 74.69906 | 98.28823 | 0.1104476 | 75.81246 | 99.75324 | 0.1102771 | 73.89019 | 97.22393
0.1117651 | 75.97936 | 99.97285 | 0.1119461 | 74.53403 | 98.07109 | 0.1117774 | 77.6725 | 102.2007 | 0.1117808 | 75.98514 | 99.98044 | 0.1122662 | 75.71848 | 99.62958 | 0.1114487 | 75.69284 | 99.59584 | 0.1119499 | 76.14433 | 100.1899 | 0.1116182 | 75.61567 | 99.4943 | 0.1121162 | 76.6883 | 100.9057 | 0.1119474 | 74.79825 | 98.41875
0.1134294 | 76.7223 | 100.9504 | 0.113602 | 75.50368 | 99.34695 | 0.1134299 | 78.40164 | 103.1601 | 0.1134505 | 76.76436 | 101.0057 | 0.1139328 | 76.57117 | 100.7515 | 0.113111 | 76.58849 | 100.7743 | 0.1136111 | 77.07351 | 101.4125 | 0.1132843 | 76.65513 | 100.862 | 0.1137805 | 77.45943 | 101.9203 | 0.1136077 | 75.75115 | 99.67257
0.1151115 | 77.56094 | 102.0539 | 0.1152652 | 76.31233 | 100.411 | 0.1150967 | 79.31001 | 104.3553 | 0.1151123 | 77.60577 | 102.1129 | 0.1156135 | 77.43959 | 101.8942 | 0.1147659 | 77.40192 | 101.8446 | 0.1152674 | 77.8808 | 102.4747 | 0.1149394 | 77.60323 | 102.1095 | 0.1154359 | 78.32418 | 103.0581 | 0.1152626 | 76.50223 | 100.6608
0.1167841 | 78.3932 | 103.1489 | 0.1169454 | 77.18449 | 101.5585 | 0.116775 | 80.22776 | 105.5628 | 0.1167671 | 78.44257 | 103.2139 | 0.1172877 | 78.19689 | 102.8906 | 0.1164297 | 78.14989 | 102.8288 | 0.1169313 | 78.65865 | 103.4982 | 0.1165959 | 78.46188 | 103.2393 | 0.1171002 | 79.31113 | 104.3567 | 0.1169315 | 77.46017 | 101.9213
0.1184446 | 79.28327 | 104.3201 | 0.1186152 | 78.00409 | 102.637 | 0.1184515 | 81.17579 | 106.8102 | 0.1184356 | 79.23523 | 104.2569 | 0.1189502 | 78.92096 | 103.8434 | 0.1181074 | 79.06263 | 104.0298 | 0.1186124 | 79.4685 | 104.5638 | 0.1182721 | 79.21747 | 104.2335 | 0.1187792 | 80.21564 | 105.5469 | 0.1186136 | 78.33469 | 103.072
0.1200984 | 80.13433 | 105.4399 | 0.1202774 | 78.87614 | 103.7844 | 0.1201142 | 82.04282 | 107.9511 | 0.1201126 | 80.05042 | 105.3295 | 0.1205987 | 79.79607 | 104.9948 | 0.1197861 | 80.01002 | 105.2763 | 0.1202856 | 80.35484 | 105.73 | 0.1199502 | 80.08997 | 105.3815 | 0.1204513 | 81.0041 | 106.5843 | 0.1202818 | 79.19701 | 104.2066
0.1217658 | 81.04965 | 106.6443 | 0.1219354 | 79.75038 | 104.9347 | 0.1217719 | 83.0421 | 109.2659 | 0.1217884 | 80.99731 | 106.5754 | 0.1222651 | 80.69829 | 106.182 | 0.1214455 | 80.81927 | 106.3411 | 0.1219506 | 81.2165 | 106.8638 | 0.1216167 | 80.84578 | 106.376 | 0.1221132 | 81.91064 | 107.7772 | 0.1219474 | 79.97832 | 105.2346
0.1234429 | 82.11012 | 108.0396 | 0.1235938 | 80.6284 | 106.09 | 0.1234352 | 83.92388 | 110.4262 | 0.1234477 | 81.83321 | 107.6753 | 0.1239414 | 81.59393 | 107.3604 | 0.1231016 | 81.707 | 107.5092 | 0.1236025 | 82.07418 | 107.9923 | 0.123272 | 81.67196 | 107.4631 | 0.1237683 | 82.75434 | 108.8873 | 0.1236051 | 80.82251 | 106.3454
0.1251207 | 83.06535 | 109.2965 | 0.1252708 | 81.44726 | 107.1674 | 0.1251089 | 84.96629 | 111.7978 | 0.1251017 | 82.79463 | 108.9403 | 0.1256109 | 82.55002 | 108.6184 | 0.1247637 | 82.63029 | 108.7241 | 0.1252634 | 83.04533 | 109.2702 | 0.1249276 | 82.53493 | 108.5986 | 0.1254296 | 83.50579 | 109.876 | 0.1252681 | 81.551 | 107.304
0.1267814 | 83.9371 | 110.4435 | 0.1269494 | 82.49074 | 108.5404 | 0.1267841 | 86.00137 | 113.1597 | 0.1267657 | 83.73251 | 110.1743 | 0.1272724 | 83.53487 | 109.9143 | 0.1264382 | 83.57837 | 109.9715 | 0.1269373 | 83.94279 | 110.451 | 0.1266054 | 83.52641 | 109.9032 | 0.1271065 | 84.43753 | 111.102 | 0.1269473 | 82.41587 | 108.4419
0.1284337 | 84.94807 | 111.7738 | 0.1286111 | 83.44511 | 109.7962 | 0.1284511 | 87.03371 | 114.518 | 0.1284457 | 84.70227 | 111.4504 | 0.1289258 | 84.44743 | 111.115 | 0.1281194 | 84.41264 | 111.0693 | 0.1286207 | 84.92647 | 111.7454 | 0.1282845 | 84.44629 | 111.1135 | 0.1287811 | 85.37245 | 112.3322 | 0.128619 | 83.18584 | 109.455
0.1300992 | 85.97207 | 113.1211 | 0.1302659 | 84.39204 | 111.0422 | 0.1301038 | 88.10094 | 115.9223 | 0.1301239 | 85.62463 | 112.664 | 0.1305926 | 85.38407 | 112.3475 | 0.129785 | 85.37732 | 112.3386 | 0.1302864 | 85.82177 | 112.9234 | 0.1299534 | 85.38816 | 112.3528 | 0.1304458 | 86.29082 | 113.5406 | 0.1302776 | 84.0221 | 110.5554
0.131774 | 86.7993 | 114.2096 | 0.1319289 | 85.28812 | 112.2212 | 0.1317628 | 89.18507 | 117.3488 | 0.1317878 | 86.51964 | 113.8416 | 0.1322748 | 86.2667 | 113.5088 | 0.1314379 | 86.31295 | 113.5697 | 0.1319411 | 86.66494 | 114.0328 | 0.131612 | 86.31361 | 113.5705 | 0.1320999 | 87.30884 | 114.88 | 0.131934 | 84.93757 | 111.76
0.1334538 | 87.68166 | 115.3706 | 0.1336064 | 86.23874 | 113.472 | 0.1334396 | 90.01974 | 118.447 | 0.13344 | 87.46529 | 115.0859 | 0.1339499 | 87.23721 | 114.7858 | 0.1330987 | 87.32739 | 114.9045 | 0.1335987 | 87.50622 | 115.1398 | 0.1332652 | 87.31403 | 114.8869 | 0.1337641 | 88.34843 | 116.2479 | 0.1335983 | 85.83513 | 112.941
0.1351192 | 88.71625 | 116.7319 | 0.1352843 | 87.07917 | 114.5779 | 0.1351145 | 90.95813 | 119.6817 | 0.1351033 | 88.41176 | 116.3313 | 0.1356174 | 88.21171 | 116.068 | 0.1347744 | 88.1884 | 116.0374 | 0.1352743 | 88.45061 | 116.3824 | 0.1349324 | 88.26054 | 116.1323 | 0.1354404 | 89.21927 | 117.3938 | 0.1352759 | 86.72566 | 114.1127
0.1367734 | 89.5518 | 117.8313 | 0.1369468 | 87.98238 | 115.7663 | 0.136782 | 91.81036 | 120.8031 | 0.1367798 | 89.33835 | 117.5505 | 0.1372717 | 89.10333 | 117.2412 | 0.136452 | 89.12115 | 117.2647 | 0.1369523 | 89.30235 | 117.5031 | 0.1366174 | 89.15891 | 117.3144 | 0.1371197 | 90.16574 | 118.6391 | 0.1369496 | 87.64455 | 115.3218
0.1384338 | 90.45995 | 119.0262 | 0.1386031 | 88.85413 | 116.9133 | 0.1384371 | 92.67609 | 121.9422 | 0.138456 | 90.28952 | 118.802 | 0.1389348 | 90.07018 | 118.5134 | 0.1381165 | 90.04632 | 118.482 | 0.13862 | 90.21549 | 118.7046 | 0.1382883 | 90.09332 | 118.5438 | 0.138783 | 91.18712 | 119.9831 | 0.1386092 | 88.55336 | 116.5176
0.1401097 | 91.43597 | 120.3105 | 0.1402627 | 89.84173 | 118.2128 | 0.1400961 | 93.55176 | 123.0944 | 0.1401166 | 91.31146 | 120.1467 | 0.1406149 | 91.1343 | 119.9136 | 0.1397687 | 90.90058 | 119.606 | 0.1402725 | 91.21577 | 120.0208 | 0.1399468 | 91.04471 | 119.7957 | 0.1404369 | 92.07092 | 121.1459 | 0.1402657 | 89.52812 | 117.8002
0.1417858 | 92.30537 | 121.4544 | 0.141937 | 90.80918 | 119.4858 | 0.1417714 | 94.54161 | 124.3969 | 0.1417729 | 92.28725 | 121.4306 | 0.142289 | 92.04633 | 121.1136 | 0.1414283 | 91.84401 | 120.8474 | 0.1419292 | 92.14885 | 121.2485 | 0.1416029 | 92.0135 | 121.0704 | 0.142094 | 93.02331 | 122.3991 | 0.1419317 | 90.4237 | 118.9786
0.1434509 | 93.18853 | 122.6165 | 0.1436202 | 91.69416 | 120.6502 | 0.14345 | 95.49808 | 125.6554 | 0.1434334 | 93.16833 | 122.5899 | 0.1439513 | 92.8751 | 122.2041 | 0.143103 | 92.89365 | 122.2285 | 0.1436012 | 93.08327 | 122.478 | 0.1432712 | 92.9506 | 122.3034 | 0.1437727 | 93.97301 | 123.6487 | 0.1436103 | 91.40765 | 120.2732
0.1451052 | 94.22144 | 123.9756 | 0.1452854 | 92.63987 | 121.8946 | 0.1451198 | 96.53428 | 127.0188 | 0.1451083 | 94.07311 | 123.7804 | 0.1456053 | 93.9233 | 123.5833 | 0.1447769 | 93.92192 | 123.5815 | 0.1452805 | 94.02874 | 123.722 | 0.144953 | 94.00668 | 123.693 | 0.1454532 | 94.9838 | 124.9787 | 0.1452857 | 92.4157 | 121.5996
0.1467626 | 95.24789 | 125.3262 | 0.1469389 | 93.67319 | 123.2542 | 0.146773 | 97.47182 | 128.2524 | 0.1467817 | 95.0705 | 125.0928 | 0.1472622 | 94.75597 | 124.6789 | 0.1464438 | 94.87127 | 124.8306 | 0.1469473 | 94.9641 | 124.9528 | 0.1466191 | 94.94029 | 124.9214 | 0.1471209 | 95.85117 | 126.12 | 0.1469462 | 93.37965 | 122.868
0.148439 | 96.30265 | 126.714 | 0.1485993 | 94.62489 | 124.5064 | 0.1484296 | 98.43895 | 129.5249 | 0.1484461 | 95.93514 | 126.2305 | 0.1489376 | 95.56573 | 125.7444 | 0.1481046 | 95.8637 | 126.1364 | 0.1486063 | 95.88092 | 126.1591 | 0.1482788 | 95.88743 | 126.1677 | 0.1487748 | 96.81338 | 127.386 | 0.148603 | 94.2253 | 123.9807
0.1501125 | 97.3085 | 128.0375 | 0.1502733 | 95.58702 | 125.7724 | 0.150101 | 99.36815 | 130.7476 | 0.1501057 | 96.7466 | 127.2982 | 0.1506111 | 96.51707 | 126.9961 | 0.1497648 | 96.75406 | 127.308 | 0.150267 | 96.84547 | 127.4283 | 0.1499329 | 96.80701 | 127.3777 | 0.1504321 | 97.70564 | 128.5601 | 0.150264 | 95.214 | 125.2816
0.1517798 | 98.35355 | 129.4126 | 0.1519505 | 96.52474 | 127.0062 | 0.1517834 | 100.3755 | 132.0731 | 0.1517708 | 97.66204 | 128.5027 | 0.1522782 | 97.53405 | 128.3343 | 0.1514431 | 97.64863 | 128.485 | 0.1519426 | 97.71295 | 128.5697 | 0.1516004 | 97.75214 | 128.6212 | 0.1521074 | 98.62373 | 129.7681 | 0.151942 | 96.16466 | 126.5324
0.1534383 | 99.30701 | 130.6671 | 0.1536185 | 97.44097 | 128.2118 | 0.1534535 | 101.3634 | 133.3729 | 0.1534478 | 98.66129 | 129.8175 | 0.1539325 | 98.42429 | 129.5056 | 0.1531225 | 98.54354 | 129.6626 | 0.1536208 | 98.70655 | 129.877 | 0.1532814 | 98.64892 | 129.8012 | 0.1537857 | 99.52346 | 130.9519 | 0.153621 | 97.11537 | 127.7834
0.1551007 | 100.1463 | 131.7715 | 0.1552708 | 98.2846 | 129.3218 | 0.1551123 | 102.431 | 134.7777 | 0.1551267 | 99.5048 | 130.9274 | 0.1555955 | 99.39578 | 130.7839 | 0.1547894 | 99.52626 | 130.9556 | 0.1552927 | 99.71616 | 131.2055 | 0.1549478 | 99.65051 | 131.1191 | 0.1554506 | 100.5557 | 132.3102 | 0.1552862 | 98.11634 | 129.1004
0.1567791 | 100.9616 | 132.8442 | 0.1569289 | 99.22985 | 130.5656 | 0.1567659 | 103.477 | 136.1539 | 0.1567927 | 100.4892 | 132.2226 | 0.1572754 | 100.4634 | 132.1886 | 0.1564419 | 100.5101 | 132.2501 | 0.1569479 | 100.7358 | 132.5471 | 0.1566103 | 100.558 | 132.3132 | 0.1571053 | 101.4895 | 133.5388 | 0.1569394 | 99.18548 | 130.5072
0.1584587 | 101.9787 | 134.1825 | 0.1586013 | 100.2326 | 131.885 | 0.1584378 | 104.4701 | 137.4607 | 0.1584447 | 101.4739 | 133.5183 | 0.1589514 | 101.445 | 133.4803 | 0.1580968 | 101.5054 | 133.5597 | 0.1585997 | 101.7202 | 133.8423 | 0.1582696 | 101.6414 | 133.7386 | 0.158762 | 102.4465 | 134.798 | 0.1585984 | 100.1421 | 131.766
0.1601254 | 102.8903 | 135.382 | 0.1602809 | 101.1609 | 133.1065 | 0.1601195 | 105.4696 | 138.7757 | 0.1600993 | 102.5231 | 134.8988 | 0.1606173 | 102.4698 | 134.8286 | 0.1597682 | 102.3764 | 134.7058 | 0.1602694 | 102.7796 | 135.2363 | 0.1599402 | 102.488 | 134.8527 | 0.1604341 | 103.373 | 136.0171 | 0.1602779 | 101.0165 | 132.9164
0.1617762 | 103.8435 | 136.6362 | 0.1619443 | 102.0589 | 134.2881 | 0.161786 | 106.4213 | 140.028 | 0.1617731 | 103.4736 | 136.1495 | 0.1622748 | 103.4777 | 136.1549 | 0.1614417 | 103.379 | 136.025 | 0.1619466 | 103.7097 | 136.4602 | 0.1616211 | 103.4838 | 136.1629 | 0.1621122 | 104.4432 | 137.4252 | 0.1619538 | 101.9071 | 134.0883
0.1634315 | 104.8019 | 137.8973 | 0.1636065 | 102.9481 | 135.458 | 0.1634423 | 107.3671 | 141.2725 | 0.1634495 | 104.448 | 137.4316 | 0.1639358 | 104.4616 | 137.4495 | 0.1631124 | 104.2483 | 137.1688 | 0.1636123 | 104.5962 | 137.6266 | 0.163296 | 104.3963 | 137.3636 | 0.1637821 | 105.3323 | 138.5952 | 0.1636188 | 102.7476 | 135.1942
0.1651053 | 105.7038 | 139.0839 | 0.1652652 | 103.9586 | 136.7877 | 0.1650977 | 108.2744 | 142.4663 | 0.1651152 | 105.3876 | 138.6679 | 0.1656065 | 105.3348 | 138.5984 | 0.1647657 | 105.2177 | 138.4443 | 0.1652692 | 105.4895 | 138.802 | 0.1649497 | 105.356 | 138.6264 | 0.1654414 | 106.2517 | 139.8049 | 0.1652699 | 103.5932 | 136.3069
0.1667789 | 106.5617 | 140.2128 | 0.1669422 | 104.8379 | 137.9447 | 0.1667661 | 109.322 | 143.8447 | 0.1667667 | 106.3814 | 139.9756 | 0.1672856 | 106.2414 | 139.7913 | 0.1664207 | 106.2123 | 139.753 | 0.1669227 | 106.4075 | 140.0099 | 0.1666036 | 106.2047 | 139.743 | 0.167098 | 107.2858 | 141.1655 | 0.1669294 | 104.4607 | 137.4482
0.1684446 | 107.4388 | 141.3668 | 0.1686213 | 105.8676 | 139.2995 | 0.1684444 | 110.2196 | 145.0258 | 0.1684244 | 107.4001 | 141.316 | 0.1689552 | 107.1543 | 140.9925 | 0.1680941 | 107.1097 | 140.9338 | 0.1685965 | 107.2768 | 141.1537 | 0.1682659 | 107.1779 | 141.0236 | 0.1687751 | 108.2449 | 142.4274 | 0.1686055 | 105.3921 | 138.6738
0.1700994 | 108.3318 | 142.5418 | 0.1702909 | 106.9039 | 140.6631 | 0.1701141 | 111.2674 | 146.4044 | 0.1701006 | 108.3375 | 142.5493 | 0.1706104 | 108.1495 | 142.3019 | 0.1697743 | 108.0368 | 142.1537 | 0.170275 | 108.1922 | 142.3581 | 0.1699437 | 108.103 | 142.2408 | 0.1704564 | 108.9816 | 143.3969 | 0.1702797 | 106.2863 | 139.8504
0.1717565 | 109.4086 | 143.9587 | 0.1719439 | 107.8993 | 141.9728 | 0.1717757 | 112.3044 | 147.7689 | 0.1717796 | 109.2658 | 143.7707 | 0.1722645 | 109.1051 | 143.5593 | 0.1714434 | 108.9651 | 143.3751 | 0.1719463 | 109.127 | 143.5882 | 0.1716159 | 109.0402 | 143.4739 | 0.1721241 | 109.932 | 144.6473 | 0.171947 | 107.2534 | 141.1229
0.1734304 | 110.4502 | 145.3292 | 0.1735989 | 108.8032 | 143.1621 | 0.1734344 | 113.3881 | 149.1949 | 0.17345 | 110.3286 | 145.1692 | 0.1739395 | 110.1047 | 144.8746 | 0.1731062 | 109.9152 | 144.6252 | 0.1736105 | 110.1478 | 144.9313 | 0.1732771 | 110.0153 | 144.7569 | 0.1737786 | 110.8278 | 145.8261 | 0.1736057 | 108.2249 | 142.4012
0.17511 | 111.5 | 146.7105 | 0.1752688 | 109.7823 | 144.4504 | 0.1751055 | 114.192 | 150.2527 | 0.17511 | 111.316 | 146.4684 | 0.17562 | 111.1286 | 146.2218 | 0.1747646 | 110.9379 | 145.9709 | 0.1752674 | 111.0511 | 146.1199 | 0.1749294 | 110.8813 | 145.8964 | 0.1754341 | 111.7632 | 147.0569 | 0.1752683 | 109.3213 | 143.8438
0.1767807 | 112.4933 | 148.0175 | 0.1769426 | 110.6774 | 145.6282 | 0.1767881 | 115.1961 | 151.5739 | 0.1767661 | 112.2173 | 147.6543 | 0.1772849 | 111.9737 | 147.3338 | 0.1764332 | 112.0894 | 147.4861 | 0.1769343 | 111.9159 | 147.2578 | 0.176592 | 111.9104 | 147.2506 | 0.1771011 | 112.7775 | 148.3915 | 0.1769444 | 110.3235 | 145.1624
0.1784425 | 113.4199 | 149.2367 | 0.1786135 | 111.5773 | 146.8122 | 0.1784613 | 116.139 | 152.8144 | 0.1784398 | 113.206 | 148.9553 | 0.1789388 | 112.9339 | 148.5973 | 0.1781127 | 113.0602 | 148.7634 | 0.178613 | 112.8844 | 148.5322 | 0.1782726 | 112.897 | 148.5487 | 0.1787777 | 113.881 | 149.8434 | 0.1786232 | 111.2295 | 146.3547
0.1800967 | 114.301 | 150.3961 | 0.1802651 | 112.5765 | 148.127 | 0.1801171 | 117.0339 | 153.9919 | 0.180121 | 114.2073 | 150.2728 | 0.180595 | 113.9211 | 149.8962 | 0.179787 | 114.0865 | 150.1138 | 0.1802894 | 113.8381 | 149.787 | 0.1799471 | 113.9785 | 149.9718 | 0.1804457 | 114.8236 | 151.0837 | 0.1802887 | 112.1413 | 147.5544
0.181767 | 115.2468 | 151.6406 | 0.1819214 | 113.4436 | 149.2679 | 0.1817686 | 117.9502 | 155.1976 | 0.1817949 | 115.0414 | 151.3702 | 0.1822669 | 114.956 | 151.2579 | 0.1814464 | 114.9786 | 151.2877 | 0.1819495 | 114.6973 | 150.9175 | 0.181613 | 114.9704 | 151.2769 | 0.1821025 | 115.906 | 152.5079 | 0.1819442 | 112.9589 | 148.6301
0.1834513 | 116.1916 | 152.8836 | 0.1835921 | 114.4323 | 150.5688 | 0.1834318 | 119.0254 | 156.6124 | 0.1834461 | 115.939 | 152.5513 | 0.183947 | 115.9375 | 152.5493 | 0.1830948 | 115.7018 | 152.2392 | 0.1836001 | 115.5956 | 152.0994 | 0.1832703 | 116.1037 | 152.768 | 0.1837552 | 116.8823 | 153.7926 | 0.1835994 | 113.8051 | 149.7435
0.1851228 | 117.1498 | 154.1445 | 0.1852739 | 115.4886 | 151.9587 | 0.1851106 | 119.9773 | 157.8649 | 0.1850974 | 116.8966 | 153.8113 | 0.1856158 | 117.0374 | 153.9966 | 0.1847638 | 116.5472 | 153.3516 | 0.1852648 | 116.5783 | 153.3925 | 0.1849327 | 117.1089 | 154.0907 | 0.1854285 | 117.878 | 155.1027 | 0.1852721 | 114.6279 | 150.8262
0.1867817 | 118.1171 | 155.4172 | 0.1869443 | 116.3863 | 153.1398 | 0.1867828 | 120.9194 | 159.1045 | 0.1867681 | 117.9356 | 155.1784 | 0.1872745 | 117.8752 | 155.0989 | 0.1864428 | 117.4181 | 154.4975 | 0.1869459 | 117.486 | 154.5868 | 0.1866094 | 118.0206 | 155.2903 | 0.1871078 | 118.7622 | 156.266 | 0.1869458 | 115.6207 | 152.1325
0.1884286 | 119.0397 | 156.6312 | 0.1886093 | 117.3056 | 154.3495 | 0.1884393 | 121.961 | 160.475 | 0.1884469 | 118.9078 | 156.4576 | 0.1889314 | 118.7455 | 156.2441 | 0.1881101 | 118.3921 | 155.779 | 0.1886123 | 118.4065 | 155.798 | 0.1882913 | 118.8687 | 156.4062 | 0.1887776 | 119.7619 | 157.5814 | 0.1886113 | 116.5854 | 153.4019
0.1900997 | 119.9277 | 157.7996 | 0.1902649 | 118.2822 | 155.6344 | 0.1900937 | 122.8634 | 161.6624 | 0.1901136 | 119.9004 | 157.7637 | 0.1906022 | 119.6029 | 157.3723 | 0.189769 | 119.2797 | 156.947 | 0.1902689 | 119.3912 | 157.0937 | 0.1899541 | 119.8709 | 157.7249 | 0.1904423 | 120.6909 | 158.8038 | 0.1902669 | 117.4129 | 154.4907
0.1917775 | 120.899 | 159.0777 | 0.1919328 | 119.2336 | 156.8863 | 0.1917584 | 123.7707 | 162.8562 | 0.1917695 | 120.8657 | 159.0338 | 0.1922853 | 120.4542 | 158.4924 | 0.1914265 | 120.3265 | 158.3243 | 0.1919242 | 120.4315 | 158.4625 | 0.191602 | 120.6761 | 158.7843 | 0.1921015 | 121.6617 | 160.0812 | 0.1919217 | 118.3801 | 155.7633
0.193445 | 121.8789 | 160.367 | 0.1936131 | 120.1447 | 158.0851 | 0.1934385 | 124.8856 | 164.3232 | 0.1934274 | 121.8722 | 160.3581 | 0.1939557 | 121.3629 | 159.688 | 0.1930951 | 121.279 | 159.5777 | 0.1935941 | 121.3849 | 159.717 | 0.1932648 | 121.5873 | 159.9833 | 0.1937696 | 122.5454 | 161.2439 | 0.1935975 | 119.4166 | 157.1271
0.1951012 | 122.8369 | 161.6276 | 0.1952865 | 121.1121 | 159.358 | 0.1951154 | 125.7941 | 165.5185 | 0.1950994 | 122.6905 | 161.4349 | 0.195612 | 122.2937 | 160.9128 | 0.194779 | 122.2813 | 160.8965 | 0.1952752 | 122.3267 | 160.9562 | 0.1949388 | 122.573 | 161.2803 | 0.1954471 | 123.4909 | 162.4881 | 0.1952776 | 120.3003 | 158.2899
0.1967561 | 123.8163 | 162.9162 | 0.1969476 | 122.0775 | 160.6283 | 0.1967807 | 126.7404 | 166.7637 | 0.1967805 | 123.5971 | 162.6277 | 0.1972673 | 123.2558 | 162.1786 | 0.1964505 | 123.1031 | 161.9777 | 0.196952 | 123.2824 | 162.2137 | 0.1966116 | 123.5931 | 162.6225 | 0.197121 | 124.4049 | 163.6906 | 0.1969486 | 121.1491 | 159.4068
0.1984298 | 124.7164 | 164.1005 | 0.1985959 | 123.0904 | 161.9611 | 0.1984368 | 127.8012 | 168.1595 | 0.1984519 | 124.5646 | 163.9008 | 0.1989374 | 124.1633 | 163.3727 | 0.1981104 | 124.0945 | 163.2822 | 0.1986152 | 124.238 | 163.4711 | 0.1982749 | 124.5198 | 163.8419 | 0.1987829 | 125.4314 | 165.0413 | 0.1986073 | 122.2214 | 160.8177
0.2001126 | 125.6139 | 165.2815 | 0.2002617 | 124.0002 | 163.1582 | 0.2001003 | 128.786 | 169.4553 | 0.2001146 | 125.5225 | 165.1612 | 0.2006147 | 125.0643 | 164.5583 | 0.199769 | 125.0727 | 164.5693 | 0.2002698 | 125.1524 | 164.6741 | 0.1999275 | 125.5517 | 165.1997 | 0.2004319 | 126.2693 | 166.1438 | 0.2002663 | 123.111 | 161.9881
0.2017824 | 126.5459 | 166.5077 | 0.201941 | 124.8399 | 164.263 | 0.2017797 | 129.6842 | 170.6371 | 0.2017699 | 126.367 | 166.2724 | 0.2022824 | 126.0713 | 165.8833 | 0.2014371 | 126.0472 | 165.8516 | 0.2019365 | 126.2881 | 166.1685 | 0.2015924 | 126.5449 | 166.5065 | 0.2020975 | 127.3547 | 167.572 | 0.2019345 | 124.0177 | 163.1811
0.2034465 | 127.5145 | 167.7822 | 0.2036114 | 125.7703 | 165.4872 | 0.2034549 | 130.7575 | 172.0493 | 0.2034396 | 127.3489 | 167.5643 | 0.2039391 | 127.0967 | 167.2325 | 0.2031156 | 127.0645 | 167.1901 | 0.2036133 | 127.2121 | 167.3843 | 0.2032738 | 127.3655 | 167.5862 | 0.2037733 | 128.3304 | 168.8558 | 0.2036153 | 125.0017 | 164.4759
0.2051031 | 128.5336 | 169.1231 | 0.2052695 | 126.7509 | 166.7775 | 0.2051189 | 131.6906 | 173.2771 | 0.2051238 | 128.278 | 168.7869 | 0.2055951 | 128.0757 | 168.5206 | 0.2047865 | 128.0449 | 168.4801 | 0.2052896 | 128.0941 | 168.5448 | 0.2049499 | 128.396 | 168.942 | 0.2054457 | 129.3139 | 170.1499 | 0.2052913 | 125.9826 | 165.7665
0.2067713 | 129.6127 | 170.5431 | 0.2069235 | 127.7452 | 168.0857 | 0.206769 | 132.5614 | 174.4229 | 0.2067902 | 129.287 | 170.1145 | 0.2072654 | 129.0724 | 169.8321 | 0.2064472 | 129.0568 | 169.8116 | 0.2069487 | 128.9712 | 169.699 | 0.2066194 | 129.3858 | 170.2445 | 0.2071064 | 130.2074 | 171.3256 | 0.2069475 | 126.9684 | 167.0637
0.2084503 | 130.5488 | 171.7747 | 0.2085933 | 128.637 | 169.2592 | 0.208429 | 133.5563 | 175.732 | 0.2084479 | 130.2776 | 171.4178 | 0.2089412 | 130.0918 | 171.1734 | 0.2080978 | 129.9951 | 171.0462 | 0.2086019 | 129.8852 | 170.9016 | 0.2082757 | 130.3696 | 171.539 | 0.2087571 | 131.0481 | 172.4317 | 0.2085973 | 127.8235 | 168.1889
0.2101222 | 131.4688 | 172.9852 | 0.2102758 | 129.672 | 170.621 | 0.2101064 | 134.3771 | 176.8119 | 0.2101009 | 131.2734 | 172.7281 | 0.2106124 | 131.0429 | 172.4249 | 0.2097607 | 130.9218 | 172.2655 | 0.2102609 | 130.6542 | 171.9135 | 0.2099347 | 131.2044 | 172.6374 | 0.2104258 | 131.8373 | 173.4702 | 0.2102659 | 128.681 | 169.3171
0.2117816 | 132.4917 | 174.3312 | 0.2119497 | 130.6735 | 171.9388 | 0.2117797 | 135.352 | 178.0947 | 0.211765 | 132.225 | 173.9803 | 0.2122749 | 131.94 | 173.6053 | 0.2114398 | 131.7474 | 173.3519 | 0.2119392 | 131.5452 | 173.0858 | 0.211613 | 132.3185 | 174.1033 | 0.2121094 | 132.7491 | 174.6699 | 0.2119445 | 129.5875 | 170.5098
0.2134322 | 133.2928 | 175.3852 | 0.213613 | 131.4789 | 172.9985 | 0.2134391 | 136.2979 | 179.3393 | 0.213445 | 133.2303 | 175.303 | 0.2139305 | 132.8988 | 174.8669 | 0.2131108 | 132.7066 | 174.6139 | 0.2136118 | 132.5237 | 174.3732 | 0.2132895 | 133.1987 | 175.2614 | 0.213782 | 133.679 | 175.8934 | 0.2136093 | 130.6016 | 171.8442
0.2150947 | 134.2889 | 176.696 | 0.2152687 | 132.4021 | 174.2133 | 0.2150936 | 137.3772 | 180.7595 | 0.2151157 | 134.0088 | 176.3273 | 0.2155977 | 133.8525 | 176.1217 | 0.2147743 | 133.5618 | 175.7392 | 0.2152765 | 133.3796 | 175.4995 | 0.2149544 | 134.101 | 176.4487 | 0.21545 | 134.6532 | 177.1753 | 0.2152702 | 131.4854 | 173.0071
0.2167746 | 135.2435 | 177.952 | 0.216936 | 133.4254 | 175.5598 | 0.2167607 | 138.3621 | 182.0554 | 0.2167764 | 134.8145 | 177.3875 | 0.2172793 | 134.8285 | 177.4059 | 0.2164314 | 134.4733 | 176.9386 | 0.2169329 | 134.3071 | 176.7199 | 0.2166063 | 135.0176 | 177.6547 | 0.217105 | 135.7311 | 178.5936 | 0.2169256 | 132.5503 | 174.4083
0.2184464 | 136.233 | 179.2539 | 0.2186158 | 134.2208 | 176.6064 | 0.2184408 | 139.4131 | 183.4383 | 0.2184324 | 135.821 | 178.7118 | 0.2189544 | 135.6552 | 178.4937 | 0.2180963 | 135.3481 | 178.0896 | 0.2185971 | 135.1134 | 177.7808 | 0.2182617 | 136.0641 | 179.0317 | 0.2187685 | 136.6941 | 179.8607 | 0.2185976 | 133.5041 | 175.6633
0.220109 | 137.0459 | 180.3235 | 0.2202871 | 135.1224 | 177.7926 | 0.2201159 | 140.2048 | 184.4801 | 0.2201017 | 136.7609 | 179.9485 | 0.2206216 | 136.6025 | 179.7402 | 0.2197752 | 136.3633 | 179.4254 | 0.2202781 | 135.992 | 178.9369 | 0.2199351 | 136.9899 | 180.2499 | 0.2204472 | 137.6929 | 181.1749 | 0.2202806 | 134.4349 | 176.888
0.2217654 | 138.0641 | 181.6632 | 0.221949 | 136.0715 | 179.0414 | 0.2217847 | 141.2285 | 185.827 | 0.2217846 | 137.6538 | 181.1235 | 0.2222686 | 137.5104 | 180.9348 | 0.2214522 | 137.3427 | 180.714 | 0.221951 | 136.8629 | 180.0828 | 0.2216121 | 137.8631 | 181.3988 | 0.22212 | 138.6222 | 182.3977 | 0.22195 | 135.2085 | 177.906
0.2234322 | 138.9933 | 182.8859 | 0.2236 | 136.9311 | 180.1725 | 0.2234392 | 142.029 | 186.8802 | 0.223458 | 138.6299 | 182.4078 | 0.2239345 | 138.4567 | 182.1799 | 0.2231165 | 138.3127 | 181.9904 | 0.223618 | 137.8599 | 181.3946 | 0.2232792 | 138.7986 | 182.6298 | 0.223785 | 139.5457 | 183.6127 | 0.2236131 | 136.0873 | 179.0623
0.2251129 | 139.9227 | 184.1088 | 0.2252592 | 137.7409 | 181.238 | 0.2251018 | 142.9141 | 188.0448 | 0.2251161 | 139.6815 | 183.7914 | 0.2256096 | 139.3941 | 183.4133 | 0.2247698 | 139.1938 | 183.1497 | 0.2252731 | 138.7418 | 182.555 | 0.2249388 | 139.7066 | 183.8245 | 0.2254341 | 140.5469 | 184.9301 | 0.2252704 | 136.8694 | 180.0914
0.2267859 | 140.8492 | 185.3279 | 0.2269387 | 138.7915 | 182.6204 | 0.2267806 | 143.8477 | 189.2733 | 0.2267711 | 140.4554 | 184.8097 | 0.2272831 | 140.3631 | 184.6883 | 0.2264325 | 140.1705 | 184.4349 | 0.2269333 | 139.7861 | 183.9291 | 0.2265981 | 140.7473 | 185.1939 | 0.2270951 | 141.5366 | 186.2324 | 0.2269378 | 137.7277 | 181.2207
0.2284515 | 141.8208 | 186.6064 | 0.228612 | 139.7136 | 183.8337 | 0.2284521 | 144.931 | 190.6987 | 0.2284367 | 141.3468 | 185.9827 | 0.2289442 | 141.2784 | 185.8926 | 0.2281097 | 141.0607 | 185.6062 | 0.2286093 | 140.8624 | 185.3452 | 0.2282714 | 141.6562 | 186.3898 | 0.2287707 | 142.5417 | 187.5549 | 0.2286185 | 138.5926 | 182.3587
0.2301058 | 142.7733 | 187.8596 | 0.2302753 | 140.7736 | 185.2284 | 0.2301212 | 145.8801 | 191.9475 | 0.2301124 | 142.2278 | 187.1418 | 0.2305926 | 142.1146 | 186.9929 | 0.2297864 | 141.9369 | 186.7591 | 0.2302876 | 141.8364 | 186.6268 | 0.2299491 | 142.691 | 187.7513 | 0.2304457 | 143.5149 | 188.8354 | 0.2302897 | 139.5129 | 183.5697
0.2317666 | 143.603 | 188.9513 | 0.231933 | 141.7411 | 186.5015 | 0.2317753 | 147.008 | 193.4315 | 0.2317905 | 143.2668 | 188.509 | 0.2322588 | 142.969 | 188.1172 | 0.2314499 | 142.8118 | 187.9103 | 0.2319485 | 142.7442 | 187.8214 | 0.23162 | 143.5894 | 188.9334 | 0.2321092 | 144.4153 | 190.0201 | 0.2319482 | 140.4431 | 184.7936
0.2334435 | 144.6355 | 190.3099 | 0.233593 | 142.7278 | 187.7998 | 0.2334299 | 147.9923 | 194.7267 | 0.2334517 | 144.2318 | 189.7786 | 0.2339385 | 143.9384 | 189.3926 | 0.2331026 | 143.8291 | 189.2489 | 0.233608 | 143.7289 | 189.1169 | 0.2332807 | 144.3871 | 189.9831 | 0.2337662 | 145.3066 | 191.1929 | 0.2336004 | 141.431 | 186.0934
0.2351198 | 145.5362 | 191.4951 | 0.2352758 | 143.7081 | 189.0896 | 0.2351025 | 148.9599 | 195.9999 | 0.235104 | 145.2728 | 191.1485 | 0.235613 | 144.8559 | 190.5999 | 0.2347625 | 144.8049 | 190.5328 | 0.2352625 | 144.6945 | 190.3875 | 0.234937 | 145.307 | 191.1935 | 0.2354299 | 146.3274 | 192.5361 | 0.2352624 | 142.3651 | 187.3225
0.2367841 | 146.5784 | 192.8664 | 0.2369511 | 144.6625 | 190.3454 | 0.2367776 | 149.9421 | 197.2922 | 0.2367679 | 146.3138 | 192.5182 | 0.2372811 | 145.8004 | 191.8426 | 0.2364399 | 145.7732 | 191.8068 | 0.2369402 | 145.524 | 191.4789 | 0.2366049 | 146.2926 | 192.4903 | 0.237109 | 147.2929 | 193.8064 | 0.2369423 | 143.331 | 188.5934
0.2384363 | 147.4954 | 194.0729 | 0.2386175 | 145.6006 | 191.5797 | 0.2384452 | 150.847 | 198.483 | 0.2384451 | 147.2408 | 193.7379 | 0.2389377 | 146.8173 | 193.1807 | 0.2381153 | 146.7987 | 193.1562 | 0.238621 | 146.407 | 192.6407 | 0.2382866 | 147.3275 | 193.8519 | 0.2387862 | 148.2413 | 195.0544 | 0.2386147 | 144.3034 | 189.8729
0.2400978 | 148.4538 | 195.3339 | 0.2402732 | 146.5793 | 192.8675 | 0.2401025 | 151.764 | 199.6895 | 0.2401181 | 148.0678 | 194.8261 | 0.2406024 | 147.8292 | 194.5121 | 0.2397814 | 147.8573 | 194.5491 | 0.2402841 | 147.3734 | 193.9123 | 0.2399513 | 148.3582 | 195.2082 | 0.2404534 | 149.1717 | 196.2785 | 0.2402763 | 145.1256 | 190.9547
0.2417731 | 149.2614 | 196.3966 | 0.2419308 | 147.483 | 194.0566 | 0.2417622 | 152.8495 | 201.1178 | 0.2417828 | 148.8435 | 195.8467 | 0.2422837 | 148.6895 | 195.644 | 0.2414336 | 148.7314 | 195.6993 | 0.2419376 | 148.3305 | 195.1717 | 0.2416119 | 149.5495 | 196.7756 | 0.242106 | 150.198 | 197.6289 | 0.2419327 | 146.0608 | 192.1853
0.2434509 | 150.2549 | 197.7038 | 0.2436078 | 148.3875 | 195.2467 | 0.2434397 | 153.9085 | 202.5112 | 0.2434351 | 149.8747 | 197.2036 | 0.2439564 | 149.8014 | 197.1071 | 0.2430951 | 149.6124 | 196.8584 | 0.2435947 | 149.2486 | 196.3797 | 0.2432648 | 150.3835 | 197.873 | 0.2437655 | 151.0088 | 198.6958 | 0.2435976 | 146.9663 | 193.3767
0.2451179 | 151.2053 | 198.9544 | 0.2452861 | 149.2116 | 196.3311 | 0.2451167 | 154.827 | 203.7197 | 0.2450961 | 150.7006 | 198.2903 | 0.2456199 | 150.6298 | 198.1971 | 0.2447696 | 150.498 | 198.0237 | 0.2452705 | 150.1793 | 197.6043 | 0.2449385 | 151.4145 | 199.2296 | 0.2454409 | 151.9352 | 199.9147 | 0.2452787 | 147.8812 | 194.5805
0.2467671 | 152.1465 | 200.1928 | 0.2469477 | 149.947 | 197.2987 | 0.2467871 | 155.7751 | 204.9673 | 0.2467767 | 151.659 | 199.5513 | 0.2472726 | 151.6028 | 199.4773 | 0.2464478 | 151.3611 | 199.1593 | 0.2469481 | 151.1302 | 198.8556 | 0.2466193 | 152.291 | 200.3829 | 0.2471194 | 152.903 | 201.1882 | 0.2469551 | 148.8313 | 195.8307
0.2484308 | 153.1534 | 201.5176 | 0.2486025 | 150.7611 | 198.3699 | 0.2484453 | 156.6472 | 206.1147 | 0.2484535 | 152.6489 | 200.8539 | 0.2489323 | 152.5456 | 200.7179 | 0.2481162 | 152.3074 | 200.4044 | 0.2486154 | 152.0553 | 200.0727 | 0.2482864 | 153.1993 | 201.578 | 0.2487849 | 153.8754 | 202.4677 | 0.2486161 | 149.8722 | 197.2003
0.2501065 | 154.0838 | 202.7418 | 0.250263 | 151.6982 | 199.6029 | 0.2501002 | 157.4736 | 207.2022 | 0.2501154 | 153.7116 | 202.2522 | 0.2506104 | 153.5157 | 201.9943 | 0.2497701 | 153.276 | 201.6789 | 0.2502719 | 153.0558 | 201.3893 | 0.2499451 | 154.0774 | 202.7335 | 0.2504388 | 154.7946 | 203.6771 | 0.2502731 | 150.7545 | 198.3611
0.2517818 | 154.8997 | 203.8154 | 0.251937 | 152.6641 | 200.8738 | 0.2517731 | 158.4422 | 208.4766 | 0.2517716 | 154.5458 | 203.3497 | 0.25228 | 154.3629 | 203.1091 | 0.2514305 | 154.3504 | 203.0926 | 0.251936 | 153.8873 | 202.4832 | 0.2515966 | 155.1106 | 204.0929 | 0.2520979 | 155.7851 | 204.9804 | 0.2519328 | 151.7351 | 199.6514
0.2534466 | 155.7741 | 204.966 | 0.2536171 | 153.7395 | 202.2889 | 0.2534545 | 159.4825 | 209.8453 | 0.2534353 | 155.5828 | 204.7142 | 0.2539404 | 155.4519 | 204.542 | 0.253107 | 155.291 | 204.3303 | 0.2536077 | 154.8197 | 203.7101 | 0.2532658 | 155.9532 | 205.2016 | 0.2537737 | 156.6642 | 206.1372 | 0.2536107 | 152.6486 | 200.8535
0.2551033 | 156.7721 | 206.279 | 0.2552805 | 154.8795 | 203.7888 | 0.2551187 | 160.494 | 211.1764 | 0.2551149 | 156.5345 | 205.9665 | 0.2555951 | 156.5032 | 205.9253 | 0.2547854 | 156.2746 | 205.6245 | 0.2552857 | 155.7019 | 204.8709 | 0.2549473 | 156.857 | 206.3908 | 0.2554514 | 157.6345 | 207.4138 | 0.2552857 | 153.5954 | 202.0992
0.2567658 | 157.7064 | 207.5084 | 0.2569352 | 155.848 | 205.0632 | 0.2567761 | 161.5444 | 212.5584 | 0.2567869 | 157.4845 | 207.2164 | 0.2572589 | 157.4092 | 207.1173 | 0.2564524 | 157.1952 | 206.8358 | 0.2569567 | 156.6537 | 206.1233 | 0.2566184 | 157.8677 | 207.7207 | 0.2571159 | 158.5698 | 208.6445 | 0.2569503 | 154.5144 | 203.3084
0.2584402 | 158.7449 | 208.8749 | 0.2585968 | 156.9 | 206.4474 | 0.2584308 | 162.563 | 213.8987 | 0.2584547 | 158.4256 | 208.4547 | 0.2589395 | 158.5101 | 208.5659 | 0.2581052 | 158.1535 | 208.0968 | 0.2586105 | 157.368 | 207.0632 | 0.2582793 | 158.8388 | 208.9984 | 0.2587704 | 159.5089 | 209.8802 | 0.2586012 | 155.5265 | 204.6402
0.2601204 | 159.779 | 210.2356 | 0.260268 | 157.8185 | 207.656 | 0.2601025 | 163.5233 | 215.1622 | 0.2601076 | 159.371 | 209.6987 | 0.2606205 | 159.4282 | 209.7739 | 0.2597649 | 159.1195 | 209.3677 | 0.2602665 | 158.3692 | 208.3805 | 0.2599331 | 159.7431 | 210.1883 | 0.2604288 | 160.4115 | 211.0677 | 0.2602675 | 156.455 | 205.8618
0.2617889 | 160.8166 | 211.6008 | 0.2619473 | 158.8123 | 208.9636 | 0.2617847 | 164.3805 | 216.2902 | 0.2617678 | 160.2682 | 210.8792 | 0.2622867 | 160.4103 | 211.0662 | 0.2614387 | 160.1138 | 210.6761 | 0.2619377 | 159.257 | 209.5487 | 0.2616035 | 160.6835 | 211.4257 | 0.2621024 | 161.3856 | 212.3495 | 0.261942 | 157.4906 | 207.2245
0.2634414 | 161.7742 | 212.8607 | 0.2636163 | 159.7735 | 210.2283 | 0.2634509 | 165.3456 | 217.56 | 0.2634421 | 161.3858 | 212.3498 | 0.2639438 | 161.2436 | 212.1626 | 0.2631127 | 160.9473 | 211.7728 | 0.2636148 | 160.2956 | 210.9153 | 0.2632869 | 161.6977 | 212.7601 | 0.2637816 | 162.3781 | 213.6554 | 0.2636184 | 158.2287 | 208.1957
0.2650982 | 162.7007 | 214.0799 | 0.2652698 | 160.7711 | 211.5409 | 0.2651076 | 166.323 | 218.8461 | 0.2651184 | 162.2483 | 213.4847 | 0.2656021 | 162.2445 | 213.4797 | 0.2647816 | 161.8153 | 212.9149 | 0.2652827 | 161.1682 | 212.0634 | 0.2649558 | 162.6678 | 214.0365 | 0.2654493 | 163.429 | 215.0382 | 0.2652822 | 159.0761 | 209.3107
0.2667746 | 163.6028 | 215.2668 | 0.2669299 | 161.6227 | 212.6614 | 0.2667621 | 167.2161 | 220.0212 | 0.2667823 | 163.1944 | 214.7295 | 0.2672766 | 162.961 | 214.4223 | 0.2664332 | 162.7167 | 214.1009 | 0.2669347 | 162.1273 | 213.3253 | 0.2666149 | 163.525 | 215.1644 | 0.2671063 | 164.3782 | 216.2871 | 0.2669348 | 159.8807 | 210.3694
0.2684468 | 164.5699 | 216.5394 | 0.2686045 | 162.5457 | 213.8759 | 0.2684324 | 168.1617 | 221.2655 | 0.268435 | 164.0767 | 215.8904 | 0.2689602 | 163.9305 | 215.6981 | 0.2680892 | 163.5775 | 215.2335 | 0.2685947 | 162.8227 | 214.2404 | 0.2682701 | 164.498 | 216.4448 | 0.2687649 | 165.3367 | 217.5483 | 0.2685966 | 160.7101 | 211.4606
0.2701153 | 165.4409 | 217.6853 | 0.2702844 | 163.4405 | 215.0533 | 0.2701118 | 169.1868 | 222.6142 | 0.2700931 | 165.05 | 217.1711 | 0.2706208 | 164.7928 | 216.8326 | 0.2697667 | 164.5621 | 216.5291 | 0.2702652 | 163.7765 | 215.4954 | 0.2699341 | 165.4792 | 217.7358 | 0.2704377 | 166.2278 | 218.7208 | 0.2702736 | 161.5309 | 212.5407
0.2717702 | 166.2549 | 218.7565 | 0.2719522 | 164.2898 | 216.1708 | 0.2717827 | 170.1472 | 223.8778 | 0.2717734 | 165.8553 | 218.2306 | 0.2722697 | 165.8236 | 218.189 | 0.2714444 | 165.6475 | 217.9572 | 0.271944 | 164.5883 | 216.5636 | 0.2716122 | 166.3584 | 218.8927 | 0.2721179 | 167.1223 | 219.8977 | 0.2719499 | 162.5904 | 213.9347
0.2734261 | 167.2684 | 220.09 | 0.2736095 | 165.1986 | 217.3665 | 0.273444 | 171.0197 | 225.0259 | 0.2734454 | 166.7967 | 219.4693 | 0.2739247 | 166.6977 | 219.339 | 0.2731097 | 166.6447 | 219.2694 | 0.2736138 | 165.6146 | 217.914 | 0.2732828 | 167.197 | 219.9961 | 0.2737874 | 168.0201 | 221.0791 | 0.2736161 | 163.4616 | 215.081
0.2750987 | 168.2829 | 221.4248 | 0.2752632 | 166.2352 | 218.7305 | 0.2750952 | 172.0756 | 226.4153 | 0.2751136 | 167.6814 | 220.6334 | 0.2755964 | 167.7473 | 220.7201 | 0.2747726 | 167.6311 | 220.5673 | 0.2752751 | 166.5245 | 219.1112 | 0.2749431 | 168.2732 | 221.4122 | 0.2754436 | 168.9503 | 222.303 | 0.2752715 | 164.4366 | 216.364
0.2767779 | 169.2601 | 222.7106 | 0.2769367 | 167.1861 | 219.9817 | 0.2767679 | 172.9103 | 227.5136 | 0.2767742 | 168.6698 | 221.934 | 0.2772794 | 168.6685 | 221.9323 | 0.2764275 | 168.6019 | 221.8445 | 0.2769279 | 167.7229 | 220.688 | 0.2765968 | 169.2784 | 222.7348 | 0.2771003 | 169.9433 | 223.6095 | 0.2769313 | 165.4571 | 217.7068
0.2784461 | 170.1125 | 223.8323 | 0.2786123 | 168.1498 | 221.2498 | 0.2784524 | 173.8904 | 228.8032 | 0.2784318 | 169.5987 | 223.1562 | 0.2789463 | 169.6543 | 223.2293 | 0.2780999 | 169.4578 | 222.9708 | 0.2785999 | 168.6948 | 221.9669 | 0.2782648 | 170.2301 | 223.987 | 0.2787707 | 170.9381 | 224.9185 | 0.278608 | 166.3471 | 218.8777
0.2801059 | 171.0123 | 225.0161 | 0.2802803 | 169.0885 | 222.4849 | 0.2801202 | 174.7215 | 229.8967 | 0.2801055 | 170.5696 | 224.4337 | 0.2806028 | 170.501 | 224.3434 | 0.2797804 | 170.3671875 | 224.1674 | 0.2802817 | 169.7312 | 223.3306 | 0.2799406 | 171.2151 | 225.2831 | 0.2804466 | 171.7202 | 225.9477 | 0.2802868 | 167.1028 | 219.8721
0.2817621 | 171.889 | 226.1698 | 0.2819357 | 169.9278 | 223.5892 | 0.2817802 | 175.6488 | 231.1169 | 0.281787 | 171.5088 | 225.6695 | 0.2822592 | 171.4989 | 225.6564 | 0.281456 | 171.2803 | 225.3688 | 0.2819558 | 170.6386 | 224.5245 | 0.281613 | 172.2647 | 226.6641 | 0.2821149 | 172.6263 | 227.1399 | 0.2819546 | 168.0463 | 221.1136
0.2834341 | 172.7666 | 227.3245 | 0.2835921 | 170.824 | 224.7684 | 0.2834361 | 176.6772 | 232.47 | 0.2834569 | 172.4753 | 226.9412 | 0.2839323 | 172.4002 | 226.8423 | 0.2831161 | 172.255 | 226.6513 | 0.2836174 | 171.6329 | 225.8328 | 0.2832769 | 173.127 | 227.7986 | 0.2837719 | 173.6257 | 228.4549 | 0.2836089 | 168.6871 | 221.9568
0.2851167 | 173.6249 | 228.4538 | 0.2852643 | 171.794 | 226.0447 | 0.2851021 | 177.653 | 233.7539 | 0.2851156 | 173.4041 | 228.1633 | 0.2856134 | 173.3938 | 228.1498 | 0.2847669 | 173.1459 | 227.8236 | 0.2852695 | 172.4937 | 226.9655 | 0.2849348 | 174.0297 | 228.9864 | 0.2854254 | 174.5299 | 229.6446 | 0.2852663 | 169.4125 | 222.9112
0.2867901 | 174.6088 | 229.7485 | 0.2869425 | 172.714 | 227.2552 | 0.2867794 | 178.4775 | 234.8388 | 0.286772 | 174.3201 | 229.3686 | 0.2872843 | 174.3617 | 229.4233 | 0.2864333 | 174.1297 | 229.118 | 0.2869354 | 173.2976 | 228.0231 | 0.2865989 | 174.9355 | 230.1782 | 0.2870994 | 175.4022 | 230.7924 | 0.2869403 | 170.0101 | 223.6974
0.2884491 | 175.6924 | 231.1742 | 0.288612 | 173.5814 | 228.3966 | 0.2884489 | 179.4983 | 236.182 | 0.2884405 | 175.1852 | 230.5068 | 0.2889433 | 175.4548 | 230.8616 | 0.2881147 | 174.9901 | 230.2501 | 0.2886138 | 174.2013 | 229.2123 | 0.2882769 | 175.7804 | 231.29 | 0.2887748 | 176.4588 | 232.1827 | 0.2886156 | 170.6886 | 224.5902
0.2901011 | 176.5618 | 232.3182 | 0.290272 | 174.6038 | 229.7418 | 0.290108 | 180.4986 | 237.4982 | 0.290119 | 176.1407 | 231.764 | 0.2906035 | 176.3993 | 232.1043 | 0.2897789 | 176.0154 | 231.5992 | 0.2902833 | 175.011 | 230.2776 | 0.2899573 | 176.6891 | 232.4856 | 0.2904454 | 177.4564 | 233.4953 | 0.2902811 | 171.2547 | 225.3351
0.2917677 | 177.4812 | 233.5279 | 0.2919296 | 175.4293 | 230.8281 | 0.2917614 | 181.3022 | 238.5555 | 0.2917843 | 177.0714 | 232.9886 | 0.2922739 | 177.4222 | 233.4503 | 0.2914369 | 176.909 | 232.775 | 0.2919426 | 175.9973 | 231.5753 | 0.2916199 | 177.665 | 233.7697 | 0.2921055 | 178.4333 | 234.7806 | 0.2919348 | 172.0486 | 226.3798
0.2934496 | 178.5268 | 234.9036 | 0.2935995 | 176.3257 | 232.0075 | 0.2934319 | 182.244 | 239.7948 | 0.2934376 | 177.9035 | 234.0836 | 0.2939522 | 178.2576 | 234.5495 | 0.2930922 | 177.8224 | 233.9768 | 0.2935919 | 176.8732 | 232.7279 | 0.2932713 | 178.6516 | 235.0679 | 0.2937634 | 179.4751 | 236.1514 | 0.2935905 | 172.5741 | 227.0712
0.2951139 | 179.4826 | 236.1613 | 0.2952792 | 177.1981 | 233.1554 | 0.2951074 | 183.3201 | 241.2106 | 0.2950946 | 178.7798 | 235.2366 | 0.2956177 | 179.2955 | 235.9151 | 0.2947578 | 178.7973 | 235.2596 | 0.2952605 | 177.8071 | 233.9567 | 0.2949333 | 179.5572 | 236.2595 | 0.2954327 | 180.4375 | 237.4178 | 0.2952673 | 173.3358 | 228.0735
0.2967732 | 180.4077 | 237.3786 | 0.2969542 | 178.1145 | 234.3611 | 0.2967781 | 184.2047 | 242.3746 | 0.2967635 | 179.8387 | 236.6299 | 0.297269 | 180.1162 | 236.995 | 0.2964421 | 179.8538 | 236.6497 | 0.296943 | 178.7032 | 235.1358 | 0.296611 | 180.5991 | 237.6304 | 0.2971122 | 181.3946 | 238.6771 | 0.2969466 | 174.0898 | 229.0656
0.2984244 | 181.4312 | 238.7253 | 0.2986152 | 179.0941 | 235.6502 | 0.2984435 | 185.1035 | 243.5572 | 0.2984482 | 180.8524 | 237.9636 | 0.2989235 | 181.0274 | 238.1939 | 0.2981127 | 180.7717 | 237.8574 | 0.2986129 | 179.6906 | 236.4349 | 0.2982856 | 181.4966 | 238.8113 | 0.2987897 | 182.1742 | 239.7028 | 0.2986136 | 175.0319 | 230.3052
0.3000946 | 182.3608 | 239.9484 | 0.3002661 | 180.0793 | 236.9464 | 0.3000996 | 186.0297 | 244.7759 | 0.3001173 | 181.7743 | 239.1768 | 0.300593 | 181.8494 | 239.2755 | 0.2997736 | 181.7093 | 239.0912 | 0.3002765 | 180.4933 | 237.4911 | 0.2999482 | 182.3629 | 239.9512 | 0.3004521 | 183.0642 | 240.8739 | 0.3002735 | 175.8026 | 231.3192
0.3017764 | 183.2964 | 241.1795 | 0.301935 | 180.981 | 238.1329 | 0.3017652 | 187.057 | 246.1276 | 0.3017785 | 182.7745 | 240.4928 | 0.3022783 | 182.8633 | 240.6096 | 0.3014338 | 182.7089 | 240.4065 | 0.301937 | 181.447 | 238.746 | 0.3015971 | 183.1773 | 241.0227 | 0.3021013 | 183.9383 | 242.0241 | 0.3019303 | 176.7037 | 232.5049
0.3034455 | 184.2714 | 242.4623 | 0.3036112 | 181.8923 | 239.3319 | 0.3034445 | 187.9232 | 247.2673 | 0.3034351 | 183.6909 | 241.6986 | 0.3039472 | 183.7367 | 241.7588 | 0.3031018 | 183.5475 | 241.5099 | 0.3036039 | 182.3782 | 239.9714 | 0.3032585 | 184.1508 | 242.3037 | 0.3037682 | 184.9188 | 243.3142 | 0.3036032 | 177.5933 | 233.6754
0.3051094 | 185.1938 | 243.676 | 0.3052787 | 182.8692 | 240.6174 | 0.3051213 | 188.9308 | 248.5932 | 0.3051083 | 184.4954 | 242.7571 | 0.3056039 | 184.6837 | 243.0048 | 0.3047845 | 184.4566 | 242.706 | 0.3052865 | 183.2947 | 241.1773 | 0.3049374 | 185.1576 | 243.6284 | 0.3054469 | 185.7804 | 244.4479 | 0.305284 | 178.4712 | 234.8306
0.3067676 | 186.0759 | 244.8366 | 0.306941 | 183.7535 | 241.7809 | 0.3067876 | 189.9735 | 249.9651 | 0.3067884 | 185.3115 | 243.8309 | 0.3072593 | 185.6801 | 244.3159 | 0.3064568 | 185.3153 | 243.8359 | 0.3069583 | 184.1333 | 242.2806 | 0.3066112 | 186.138 | 244.9184 | 0.3071132 | 186.8429 | 245.8459 | 0.3069554 | 179.2611 | 235.8699
0.308437 | 187.0777 | 246.1548 | 0.3085896 | 184.5927 | 242.8851 | 0.3084383 | 190.9622 | 251.266 | 0.3084626 | 186.2514 | 245.0676 | 0.3089311 | 186.7036 | 245.6626 | 0.3081155 | 186.2457 | 245.0602 | 0.3086196 | 185.0803 | 243.5268 | 0.3082825 | 187.2039 | 246.3209 | 0.3087762 | 187.7088 | 246.9853 | 0.3086147 | 180.0875 | 236.9572
0.310121 | 187.9569 | 247.3117 | 0.3102576 | 185.576 | 244.1789 | 0.3101024 | 191.8425 | 252.4243 | 0.3101188 | 187.2139 | 246.3341 | 0.3106094 | 187.72 | 247 | 0.3097684 | 187.1596 | 246.2627 | 0.3102703 | 185.9951 | 244.7304 | 0.3099386 | 188.1249 | 247.5327 | 0.3104261 | 188.6905 | 248.2769 | 0.3102695 | 180.8516 | 237.9627
0.3117924 | 188.8448 | 248.48 | 0.3119415 | 186.5715 | 245.4888 | 0.3117763 | 192.9184 | 253.84 | 0.3117695 | 188.1609 | 247.5801 | 0.3122832 | 188.6077 | 248.168 | 0.3114332 | 188.1758 | 247.5997 | 0.311932 | 187.0019 | 246.0551 | 0.3116047 | 189.0712 | 248.7779 | 0.312091 | 189.6751 | 249.5725 | 0.311937 | 181.6689 | 239.038
0.3134488 | 189.7049 | 249.6117 | 0.3136123 | 187.5019 | 246.7131 | 0.3134511 | 193.9683 | 255.2214 | 0.3134379 | 189.1077 | 248.8259 | 0.3139459 | 189.5981 | 249.4712 | 0.313108 | 189.0808 | 248.7905 | 0.3136113 | 187.8937 | 247.2285 | 0.3132824 | 189.89 | 249.8553 | 0.3137728 | 190.7474 | 250.9834 | 0.313613 | 182.5622 | 240.2135
0.3151022 | 190.7209 | 250.9485 | 0.3152748 | 188.429 | 247.9329 | 0.3151104 | 194.9004 | 256.4479 | 0.3151107 | 190.0884 | 250.1163 | 0.3155972 | 190.3858 | 250.5076 | 0.3147807 | 190.0978 | 250.1287 | 0.3152809 | 188.8487 | 248.4851 | 0.3149576 | 190.7662 | 251.0082 | 0.3154458 | 191.6508 | 252.1721 | 0.3152801 | 183.499 | 241.4461
0.316767 | 191.5768 | 252.0747 | 0.3169332 | 189.4569 | 249.2854 | 0.3167614 | 195.8606 | 257.7113 | 0.3167822 | 191.0636 | 251.3995 | 0.31726 | 191.2306 | 251.6192 | 0.3164369 | 190.9704 | 251.2768 | 0.3169396 | 189.7789 | 249.7091 | 0.316625 | 191.7394 | 252.2887 | 0.3171135 | 192.7063 | 253.561 | 0.3169414 | 184.4364 | 242.6795
0.3184425 | 192.4756 | 253.2573 | 0.3186035 | 190.3739 | 250.492 | 0.3184236 | 196.9308 | 259.1195 | 0.3184378 | 192.0016 | 252.6337 | 0.3189408 | 192.1114 | 252.7781 | 0.3180903 | 191.9393 | 252.5517 | 0.3185942 | 190.6798 | 250.8944 | 0.3182757 | 192.7435 | 253.6098 | 0.3187681 | 193.621 | 254.7645 | 0.3185926 | 185.4404 | 244.0005
0.3201131 | 193.4777 | 254.5759 | 0.3202848 | 191.3022 | 251.7134 | 0.3201026 | 197.8195 | 260.2888 | 0.3200968 | 192.9373 | 253.8649 | 0.3206186 | 193.0212 | 253.9753 | 0.3197608 | 192.903 | 253.8197 | 0.3202618 | 191.5712 | 252.0674 | 0.3199317 | 193.7178 | 254.8918 | 0.320436 | 194.459 | 255.867 | 0.3202595 | 186.2676 | 245.089
0.32177 | 194.3974 | 255.7861 | 0.3219557 | 192.2992 | 253.0252 | 0.3217797 | 198.7512 | 261.5148 | 0.3217647 | 193.8532 | 255.07 | 0.3222823 | 193.9185 | 255.1559 | 0.3214414 | 193.7918 | 254.9892 | 0.3219421 | 192.4996 | 253.289 | 0.3216052 | 194.772 | 256.2789 | 0.322117 | 195.3428 | 257.0299 | 0.3219422 | 187.213 | 246.3329
0.3234275 | 195.3071 | 256.983 | 0.3236162 | 193.268 | 254.3 | 0.3234489 | 199.7064 | 262.7715 | 0.3234457 | 194.8647 | 256.401 | 0.3239328 | 194.9847 | 256.5588 | 0.3231187 | 194.6552 | 256.1252 | 0.3236223 | 193.382 | 254.45 | 0.3232791 | 195.7734 | 257.5965 | 0.3237899 | 196.3652 | 258.3753 | 0.3236138 | 187.9685 | 247.327
0.3250932 | 196.3172 | 258.3121 | 0.3252701 | 194.2486 | 255.5902 | 0.3251049 | 200.6479 | 264.0103 | 0.3251231 | 195.7486 | 257.5639 | 0.3255981 | 196.042 | 257.95 | 0.3247842 | 195.5708 | 257.33 | 0.3252851 | 194.204 | 255.5315 | 0.3249442 | 196.5417 | 258.6075 | 0.3254532 | 197.292 | 259.5948 | 0.325276 | 188.7423 | 248.3451
0.326776 | 197.3043 | 259.6109 | 0.3269307 | 195.1598 | 256.7892 | 0.3267672 | 201.5443 | 265.1899 | 0.3267852 | 196.6178 | 258.7076 | 0.3272785 | 196.9247 | 259.1115 | 0.3264391 | 196.3734 | 258.3861 | 0.3269398 | 195.1213 | 256.7386 | 0.326599 | 197.5052 | 259.8753 | 0.327105 | 198.2542 | 260.8607 | 0.3269332 | 189.5342 | 249.3871
0.3284543 | 198.1522 | 260.7265 | 0.3286076 | 196.0599 | 257.9735 | 0.3284482 | 202.412 | 266.3316 | 0.3284386 | 197.6759 | 260.0999 | 0.3289511 | 197.8858 | 260.3761 | 0.3281013 | 197.1328 | 259.3852 | 0.3286036 | 195.9766 | 257.8639 | 0.3282595 | 198.4403 | 261.1056 | 0.3287658 | 199.2772 | 262.2069 | 0.3286035 | 190.505 | 250.6644
0.3301188 | 199.1839 | 262.0841 | 0.3302791 | 196.8551 | 259.0199 | 0.3301238 | 203.3338 | 267.5445 | 0.3301079 | 198.5993 | 261.3149 | 0.3306155 | 198.8141 | 261.5975 | 0.3297789 | 198.0759 | 260.6262 | 0.3302805 | 196.9734 | 259.1755 | 0.3299359 | 199.3863 | 262.3504 | 0.3304403 | 200.2191 | 263.4462 | 0.3302871 | 191.2784 | 251.6821
0.3317732 | 200.0552 | 263.2305 | 0.3319375 | 197.7847 | 260.243 | 0.3317897 | 204.414 | 268.9658 | 0.3317841 | 199.3458 | 262.2972 | 0.3322662 | 199.695 | 262.7566 | 0.3314573 | 198.9492 | 261.7753 | 0.3319596 | 197.9414 | 260.4492 | 0.331621 | 200.3184 | 263.5769 | 0.3321122 | 201.142 | 264.6606 | 0.3319594 | 192.0704 | 252.7242
0.333437 | 200.9775 | 264.4441 | 0.3335928 | 198.6399 | 261.3683 | 0.333441 | 205.4799 | 270.3682 | 0.3334571 | 200.2346 | 263.4665 | 0.3339326 | 200.6246 | 263.9797 | 0.3331173 | 199.9124 | 263.0426 | 0.3336196 | 199.0001 | 261.8423 | 0.3332871 | 201.5031 | 265.1356 | 0.3337725 | 202.0442 | 265.8477 | 0.3336159 | 192.9439 | 253.8736
0.3351155 | 201.8963 | 265.6531 | 0.3352577 | 199.5733 | 262.5964 | 0.3350986 | 206.4419 | 271.6341 | 0.3351181 | 201.2642 | 264.8214 | 0.3356089 | 201.5567 | 265.2061 | 0.3347626 | 200.8396 | 264.2627 | 0.3352655 | 200.0597 | 263.2364 | 0.3349456 | 202.5238 | 266.4787 | 0.3354282 | 202.972 | 267.0684 | 0.3352683 | 193.7625 | 254.9506
0.3367912 | 202.863 | 266.925 | 0.3369381 | 200.5513 | 263.8833 | 0.3367742 | 207.5462 | 273.0871 | 0.3367648 | 202.1695 | 266.0125 | 0.3372801 | 202.5293 | 266.486 | 0.3364223 | 201.9367 | 265.7061 | 0.3369241 | 201.0426 | 264.5297 | 0.3366044 | 203.5216 | 267.7916 | 0.3370925 | 203.8122 | 268.1739 | 0.3369348 | 194.5296 | 255.96
0.3384518 | 203.8568 | 268.2327 | 0.3386201 | 201.5639 | 265.2156 | 0.3384455 | 208.597 | 274.4697 | 0.3384263 | 203.1274 | 267.2729 | 0.3389423 | 203.5033 | 267.7676 | 0.338101 | 202.9458 | 267.0339 | 0.3386002 | 201.864 | 265.6106 | 0.3382765 | 204.4625 | 269.0296 | 0.3387731 | 204.7283 | 269.3794 | 0.3386117 | 195.3583 | 257.0504
0.3400968 | 204.8749 | 269.5722 | 0.3402843 | 202.5022 | 266.4503 | 0.3401104 | 209.4926 | 275.6481 | 0.340106 | 204.2253 | 268.7175 | 0.3406005 | 204.5789 | 269.1827 | 0.3397769 | 203.9441 | 268.3474 | 0.3402787 | 202.7835 | 266.8204 | 0.3399608 | 205.4703 | 270.3556 | 0.3404542 | 205.5539 | 270.4657 | 0.3402811 | 196.3072 | 258.2989
0.3417581 | 205.688 | 270.6421 | 0.3419404 | 203.448 | 267.6948 | 0.3417639 | 210.3797 | 276.8154 | 0.3417829 | 205.2401 | 270.0527 | 0.3422675 | 205.5052 | 270.4016 | 0.3414438 | 204.9492 | 269.67 | 0.3419446 | 203.6021 | 267.8975 | 0.3416242 | 206.3262 | 271.4818 | 0.3421209 | 206.3954 | 271.5729 | 0.3419377 | 197.2275 | 259.5099
0.3434346 | 206.5546 | 271.7823 | 0.3436016 | 204.423 | 268.9777 | 0.3434251 | 211.3401 | 278.0791 | 0.3434458 | 206.0619 | 271.134 | 0.3439497 | 206.4847 | 271.6904 | 0.3430986 | 205.9484 | 270.9847 | 0.3435998 | 204.1803 | 268.6582 | 0.3432744 | 207.2527 | 272.7009 | 0.3437765 | 207.3721 | 272.858 | 0.343592 | 198.1863 | 260.7714
0.3451127 | 207.5335 | 273.0704 | 0.3452778 | 205.3174 | 270.1544 | 0.3451029 | 212.2152 | 279.2305 | 0.3451002 | 206.9106 | 272.2508 | 0.3456234 | 207.4846 | 273.0061 | 0.3447584 | 206.8722 | 272.2003 | 0.3452579 | 205.1833 | 269.978 | 0.3449244 | 208.1626 | 273.8982 | 0.3454353 | 208.3532 | 274.149 | 0.3452624 | 199.0621 | 261.9238
0.3467781 | 208.4875 | 274.3256 | 0.3469581 | 206.2969 | 271.4432 | 0.346785 | 213.1905 | 280.5138 | 0.3467622 | 207.8871 | 273.5357 | 0.3472849 | 208.3981 | 274.208 | 0.3464338 | 207.8934 | 273.5439 | 0.3469345 | 206.1305 | 271.2244 | 0.3465952 | 208.9841 | 274.9791 | 0.3471101 | 209.3691 | 275.4856 | 0.3469434 | 200.0179 | 263.1815
0.3484347 | 209.3427 | 275.451 | 0.3486196 | 207.1994 | 272.6308 | 0.348455 | 214.1036 | 281.7152 | 0.3484415 | 208.7389 | 274.6564 | 0.3489392 | 209.2361 | 275.3107 | 0.3481109 | 208.8828 | 274.8458 | 0.3486144 | 207.0275 | 272.4046 | 0.3482789 | 209.9443 | 276.2425 | 0.3487905 | 210.2952 | 276.7041 | 0.3486221 | 200.8492 | 264.2753
0.3500923 | 210.2963 | 276.7057 | 0.3502668 | 208.1364 | 273.8637 | 0.3501122 | 215.0481 | 282.9581 | 0.350116 | 209.6322 | 275.8318 | 0.3506003 | 210.1632 | 276.5306 | 0.3497827 | 209.8115 | 276.0678 | 0.350286 | 207.9926 | 273.6745 | 0.349947 | 210.8445 | 277.4269 | 0.3504538 | 211.2361 | 277.9422 | 0.3502857 | 201.6976 | 265.3916
0.3517721 | 211.2561 | 277.9685 | 0.3519233 | 208.9605 | 274.9481 | 0.3517677 | 215.9366 | 284.127 | 0.3517855 | 210.5858 | 277.0866 | 0.3522772 | 211.1071 | 277.7725 | 0.3514385 | 210.7654 | 277.3229 | 0.351942 | 209.1226 | 275.1614 | 0.3516047 | 211.701 | 278.5539 | 0.3521011 | 212.1059 | 279.0867 | 0.3519411 | 202.5089 | 266.4591
0.3534493 | 212.1957 | 279.2049 | 0.3536003 | 209.8425 | 276.1086 | 0.3534432 | 216.9033 | 285.3991 | 0.3534421 | 211.6064 | 278.4295 | 0.3539491 | 211.9924 | 278.9374 | 0.3531 | 211.6484 | 278.4847 | 0.3536021 | 209.972 | 276.2789 | 0.3532623 | 212.6965 | 279.8639 | 0.3537567 | 213.0522 | 280.3319 | 0.353605 | 203.3807 | 267.6062
0.3551165 | 213.0102 | 280.2766 | 0.3552787 | 210.6537 | 277.1759 | 0.3551254 | 217.7711 | 286.5409 | 0.3551033 | 212.5554 | 279.6781 | 0.3556113 | 212.962 | 280.2132 | 0.3547777 | 212.4275 | 279.5099 | 0.3552772 | 210.9144 | 277.519 | 0.3549314 | 213.693 | 281.175 | 0.3554308 | 213.9146 | 281.4666 | 0.3552812 | 204.226 | 268.7184
0.3567737 | 214.036 | 281.6263 | 0.3569449 | 211.5414 | 278.3439 | 0.3567864 | 218.7347 | 287.8088 | 0.3567822 | 213.4261 | 280.8238 | 0.357263 | 213.9138 | 281.4656 | 0.3564508 | 213.3391 | 280.7094 | 0.3569531 | 211.8959 | 278.8104 | 0.3566101 | 214.5504 | 282.3031 | 0.3571115 | 214.9873 | 282.878 | 0.3569559 | 205.1759 | 269.9683
0.358435 | 215.0327 | 282.9377 | 0.3585988 | 212.4443 | 279.532 | 0.3584397 | 219.6915 | 289.0678 | 0.3584539 | 214.3761 | 282.0738 | 0.3589208 | 214.7762 | 282.6002 | 0.3581138 | 214.2205 | 281.8691 | 0.3586157 | 212.7721 | 279.9633 | 0.358287 | 215.4872 | 283.5358 | 0.3587778 | 215.975 | 284.1776 | 0.3586174 | 206.0829 | 271.1618
0.3601128 | 215.984 | 284.1894 | 0.3602572 | 213.3648 | 280.7432 | 0.3600908 | 220.7686 | 290.485 | 0.3601138 | 215.3836 | 283.3995 | 0.3605991 | 215.7905 | 283.9348 | 0.3597638 | 215.0107 | 282.9088 | 0.3602675 | 213.6688 | 281.1432 | 0.3599458 | 216.4592 | 284.8147 | 0.360432 | 216.9712 | 285.4885 | 0.3602646 | 207.0597 | 272.4469
0.3617858 | 216.7358 | 285.1787 | 0.3619334 | 214.3442 | 282.0319 | 0.3617636 | 221.6806 | 291.6849 | 0.3617645 | 216.1867 | 284.4562 | 0.3622788 | 216.7068 | 285.1405 | 0.3614221 | 215.9309 | 284.1196 | 0.361923 | 214.5518 | 282.305 | 0.3616059 | 217.3965 | 286.0481 | 0.3620921 | 217.8373 | 286.628 | 0.3619251 | 207.9831 | 273.662
0.363448 | 217.6101 | 286.3291 | 0.3636129 | 215.3668 | 283.3774 | 0.3634464 | 222.6569 | 292.9696 | 0.3634277 | 217.114 | 285.6763 | 0.3639491 | 217.5347 | 286.2299 | 0.3630963 | 216.9151 | 285.4145 | 0.3636 | 215.4796 | 283.5258 | 0.3632728 | 218.3526 | 287.306 | 0.3637666 | 218.743 | 287.8197 | 0.3636024 | 208.7718 | 274.6997
0.3650973 | 218.4064 | 287.3768 | 0.3652816 | 216.3067 | 284.6141 | 0.365113 | 223.5499 | 294.1446 | 0.3651016 | 218.1495 | 287.0388 | 0.3656044 | 218.4224 | 287.3979 | 0.3647779 | 217.7222 | 286.4766 | 0.3652789 | 216.2608 | 284.5536 | 0.3649524 | 219.2634 | 288.5045 | 0.3654444 | 219.5494 | 288.8808 | 0.3652803 | 209.5208 | 275.6852
0.3667557 | 219.2876 | 288.5363 | 0.36694 | 217.3114 | 285.9361 | 0.3667698 | 224.5293 | 295.4332 | 0.3667787 | 219.1541 | 288.3607 | 0.3672649 | 219.4244 | 288.7163 | 0.3664456 | 218.6305 | 287.6717 | 0.3669477 | 217.1452 | 285.7174 | 0.3666191 | 220.1355 | 289.652 | 0.3671167 | 220.4814 | 290.1071 | 0.3669464 | 210.2798 | 276.684
0.3684327 | 220.1767 | 289.7062 | 0.368602 | 218.2614 | 287.1861 | 0.3684275 | 225.3527 | 296.5167 | 0.3684475 | 220.0945 | 289.5981 | 0.3689418 | 220.2603 | 289.8161 | 0.3681017 | 219.6708 | 289.0406 | 0.3686021 | 218.0244 | 286.8742 | 0.368273 | 221.0759 | 290.8893 | 0.3687748 | 221.3696 | 291.2758 | 0.3685977 | 211.0563 | 277.7057
0.3701117 | 221.1163 | 290.9425 | 0.3702761 | 219.2001 | 288.4212 | 0.3700957 | 226.3466 | 297.8244 | 0.3701014 | 221.0089 | 290.8011 | 0.3706199 | 221.2133 | 291.0702 | 0.3697572 | 220.6075 | 290.273 | 0.3702586 | 218.9916 | 288.1468 | 0.3699269 | 221.8575 | 291.9177 | 0.3704355 | 222.4249 | 292.6644 | 0.370259 | 211.7998 | 278.684
0.3717786 | 222.0674 | 292.194 | 0.3719512 | 220.0965 | 289.6006 | 0.3717789 | 227.2896 | 299.0652 | 0.3717599 | 221.8657 | 291.9286 | 0.3722861 | 222.1744 | 292.3347 | 0.3714335 | 221.5053 | 291.4544 | 0.3719329 | 219.8711 | 289.304 | 0.3715971 | 222.7485 | 293.0901 | 0.3721103 | 223.3341 | 293.8606 | 0.3719385 | 212.6977 | 279.8654
0.3734339 | 223.0628 | 293.5037 | 0.3736154 | 221.0179 | 290.813 | 0.3734512 | 228.2793 | 300.3674 | 0.3734382 | 222.7926 | 293.1482 | 0.3739383 | 223.1928 | 293.6747 | 0.3731144 | 222.5218 | 292.7919 | 0.3736149 | 220.8869 | 290.6407 | 0.3732748 | 223.6904 | 294.3294 | 0.3737856 | 224.3341 | 295.1764 | 0.3736138 | 213.5812 | 281.0279
0.3750928 | 224.0879 | 294.8525 | 0.3752652 | 221.8562 | 291.9161 | 0.3751119 | 229.2059 | 301.5867 | 0.3751177 | 223.6415 | 294.2652 | 0.3755974 | 224.1603 | 294.9477 | 0.3747812 | 223.485 | 294.0593 | 0.3752833 | 221.9099 | 291.9866 | 0.3749481 | 224.7111 | 295.6725 | 0.3754493 | 225.2622 | 296.3976 | 0.3752846 | 214.4972 | 282.2331
0.3767679 | 225.0616 | 296.1337 | 0.376918 | 222.7913 | 293.1464 | 0.3767703 | 230.3578 | 303.1024 | 0.3767848 | 224.502 | 295.3973 | 0.3772718 | 225.2032 | 296.32 | 0.3764418 | 224.3777 | 295.2338 | 0.3769441 | 222.9298 | 293.3287 | 0.3766058 | 225.6725 | 296.9375 | 0.3770999 | 226.1024 | 297.5032 | 0.3769383 | 215.461 | 283.5013
0.3784473 | 226.0449 | 297.4274 | 0.3785977 | 223.7135 | 294.3599 | 0.3784391 | 231.292 | 304.3315 | 0.3784436 | 225.543 | 296.7671 | 0.3789487 | 226.1349 | 297.5459 | 0.3780927 | 225.2356 | 296.3626 | 0.3785948 | 223.791 | 294.4618 | 0.3782623 | 226.5839 | 298.1368 | 0.378757 | 226.9945 | 298.677 | 0.3786025 | 216.423 | 284.7671
0.3801172 | 226.9383 | 298.603 | 0.3802737 | 224.6362 | 295.574 | 0.3801183 | 232.2098 | 305.5393 | 0.3800988 | 226.5586 | 298.1034 | 0.3806074 | 227.1165 | 298.8375 | 0.379761 | 226.1434 | 297.5572 | 0.3802621 | 224.734 | 295.7027 | 0.3799294 | 227.4473 | 299.2728 | 0.3804314 | 228.0139 | 300.0183 | 0.3802786 | 217.2547 | 285.8614
0.3817751 | 227.7932 | 299.7279 | 0.3819431 | 225.5847 | 296.822 | 0.3817863 | 233.2131 | 306.8593 | 0.3817647 | 227.4857 | 299.3233 | 0.3822622 | 228.0154 | 300.0202 | 0.3814425 | 227.0653 | 298.7701 | 0.3819445 | 225.6602 | 296.9213 | 0.3816099 | 228.4087 | 300.5378 | 0.3821107 | 228.964 | 301.2684 | 0.3819526 | 218.0801 | 286.9475
0.3834269 | 228.651 | 300.8566 | 0.3836009 | 226.5184 | 298.0505 | 0.3834374 | 234.2111 | 308.1725 | 0.3834504 | 228.4737 | 300.6233 | 0.383923 | 228.9503 | 301.2503 | 0.3831169 | 227.9802 | 299.9739 | 0.3836181 | 226.4852 | 298.0068 | 0.3832837 | 229.3219 | 301.7393 | 0.3837792 | 229.8158 | 302.3892 | 0.3836139 | 218.8264 | 287.9295
0.385099 | 229.5248 | 302.0063 | 0.3852552 | 227.487 | 299.3251 | 0.3850909 | 234.9689 | 309.1696 | 0.3851205 | 229.437 | 301.8908 | 0.3855992 | 229.7939 | 302.3604 | 0.3847775 | 228.899 | 301.1829 | 0.3852797 | 227.2969 | 299.0748 | 0.3849474 | 230.1904 | 302.8822 | 0.3854343 | 230.8427 | 303.7404 | 0.3852663 | 219.6187 | 288.972
0.3867775 | 230.3937 | 303.1497 | 0.3869304 | 228.3134 | 300.4124 | 0.3867603 | 236.0337 | 310.5707 | 0.386776 | 230.38 | 303.1316 | 0.3872807 | 230.734 | 303.5974 | 0.386428 | 229.9065 | 302.5085 | 0.3869331 | 228.1111 | 300.1461 | 0.3866 | 231.263 | 304.2934 | 0.3870914 | 231.8272 | 305.0358 | 0.3869237 | 220.5004 | 290.1322
0.3884488 | 231.4167 | 304.4957 | 0.3886112 | 229.3866 | 301.8244 | 0.3884417 | 237.0177 | 311.8654 | 0.3884323 | 231.2119 | 304.2262 | 0.3889503 | 231.6148 | 304.7563 | 0.3881021 | 230.8175 | 303.7072 | 0.3885978 | 229.036 | 301.3632 | 0.3882647 | 232.3314 | 305.6992 | 0.3887648 | 232.7976 | 306.3126 | 0.3886 | 221.3331 | 291.2278
0.3901089 | 232.4319 | 305.8315 | 0.390282 | 230.3944 | 303.1505 | 0.3901131 | 237.8544 | 312.9663 | 0.3901045 | 232.2483 | 305.5899 | 0.3906099 | 232.6059 | 306.0604 | 0.3897785 | 231.6917 | 304.8575 | 0.3902833 | 229.9462 | 302.5608 | 0.3899398 | 233.2412 | 306.8964 | 0.3904446 | 233.5975 | 307.3651 | 0.3902778 | 222.2817 | 292.4759
0.3917634 | 233.415 | 307.125 | 0.3919397 | 231.347 | 304.404 | 0.3917728 | 238.7853 | 314.1912 | 0.3917857 | 233.0544 | 306.6506 | 0.3922698 | 233.5468 | 307.2984 | 0.3914484 | 232.5686 | 306.0113 | 0.3919533 | 230.9498 | 303.8814 | 0.3916183 | 234.1455 | 308.0862 | 0.3921166 | 234.521 | 308.5803 | 0.3919448 | 223.2707 | 293.7772
0.3934348 | 234.3107 | 308.3035 | 0.3935966 | 232.2788 | 305.63 | 0.3934277 | 239.8143 | 315.5451 | 0.3934498 | 233.966 | 307.8501 | 0.3939424 | 234.4193 | 308.4465 | 0.3931086 | 233.5316 | 307.2784 | 0.3936087 | 231.8909 | 305.1195 | 0.3932841 | 235.1513 | 309.4096 | 0.3937761 | 235.4764 | 309.8374 | 0.3936009 | 224.1328 | 294.9116
0.3951149 | 235.3356 | 309.6521 | 0.3952623 | 233.3442 | 307.0319 | 0.3950968 | 240.7648 | 316.7959 | 0.395108 | 234.888 | 309.0632 | 0.3956226 | 235.3442 | 309.6634 | 0.3947621 | 234.3655 | 308.3757 | 0.3952639 | 232.9399 | 306.4999 | 0.3949352 | 236.0977 | 310.6549 | 0.3954293 | 236.3987 | 311.051 | 0.3952609 | 225.0222 | 296.0818
0.3967845 | 236.1743 | 310.7556 | 0.3969425 | 234.1578 | 308.1024 | 0.3967769 | 241.7591 | 318.1041 | 0.3967663 | 235.9046 | 310.4008 | 0.3972872 | 236.3606 | 311.0008 | 0.3964314 | 235.2576 | 309.5495 | 0.396931 | 233.7665 | 307.5876 | 0.3965975 | 237.1021 | 311.9764 | 0.3970956 | 237.3074 | 312.2465 | 0.3969356 | 225.9993 | 297.3675
0.3984399 | 237.0488 | 311.9063 | 0.3986145 | 234.9854 | 309.1914 | 0.3984498 | 242.7971 | 319.4698 | 0.398433 | 236.7608 | 311.5274 | 0.398943 | 237.2214 | 312.1334 | 0.3981123 | 236.2931 | 310.912 | 0.3986122 | 234.669 | 308.775 | 0.3982775 | 238.1038 | 313.2945 | 0.398775 | 238.4075 | 313.6941 | 0.3986156 | 226.9671 | 298.6409
0.4000963 | 237.8687 | 312.9851 | 0.4002793 | 235.8585 | 310.3401 | 0.4001117 | 243.7636 | 320.7415 | 0.4001144 | 237.729 | 312.8013 | 0.4005944 | 238.1599 | 313.3683 | 0.3997805 | 237.2124 | 312.1215 | 0.4002813 | 235.5713 | 309.9622 | 0.3999499 | 239.0653 | 314.5596 | 0.4004497 | 239.4263 | 315.0347 | 0.400284 | 228.0249 | 300.0327
0.4017664 | 238.8204 | 314.2374 | 0.4019306 | 236.8689 | 311.6696 | 0.4017652 | 244.6986 | 321.9719 | 0.4017832 | 238.5524 | 313.8848 | 0.4022683 | 239.1122 | 314.6213 | 0.4014408 | 238.2051 | 313.4278 | 0.4019402 | 236.5766 | 311.2851 | 0.4016171 | 239.9745 | 315.7559 | 0.4021135 | 240.3069 | 316.1932 | 0.4019412 | 228.8638 | 301.1366
0.4034442 | 239.7224 | 315.4242 | 0.4035966 | 237.8359 | 312.942 | 0.4034306 | 245.5499 | 323.092 | 0.4034419 | 239.299 | 314.8671 | 0.4039426 | 240.0578 | 315.8656 | 0.4030991 | 239.263 | 314.8198 | 0.4036008 | 237.4407 | 312.422 | 0.4032673 | 240.9176 | 316.9968 | 0.4037652 | 241.17 | 317.329 | 0.4035927 | 229.7607 | 302.3167
0.4051126 | 240.6962 | 316.7056 | 0.4052789 | 238.7988 | 314.209 | 0.4051049 | 246.4639 | 324.2946 | 0.4051013 | 240.1551 | 315.9936 | 0.4056135 | 240.8872 | 316.9568 | 0.4047691 | 240.2528 | 316.1221 | 0.4052695 | 238.3008 | 313.5537 | 0.4049309 | 241.8604 | 318.2374 | 0.4054311 | 241.9828 | 318.3985 | 0.4052654 | 230.6734 | 303.5176
0.406772 | 241.5575 | 317.8388 | 0.4069501 | 239.7564 | 315.469 | 0.406785 | 247.4501 | 325.5922 | 0.406776 | 241.1415 | 317.2914 | 0.4072716 | 241.7618 | 318.1076 | 0.406449 | 241.0893 | 317.2228 | 0.4069529 | 239.1277 | 314.6417 | 0.4066086 | 242.7839 | 319.4525 | 0.4071137 | 242.8964 | 319.6006 | 0.4069455 | 231.4521 | 304.5423
0.4084328 | 242.4746 | 319.0456 | 0.4086085 | 240.7442 | 316.7687 | 0.4084503 | 248.4416 | 326.8968 | 0.4084556 | 241.9717 | 318.3838 | 0.4089308 | 242.6976 | 319.3389 | 0.4081233 | 242.0269 | 318.4564 | 0.4086246 | 239.9499 | 315.7236 | 0.4082801 | 243.6847 | 320.6378 | 0.4087836 | 243.7497 | 320.7233 | 0.4086199 | 232.1665 | 305.4822
0.4101039 | 243.4041 | 320.2686 | 0.410264 | 241.5239 | 317.7946 | 0.4101006 | 249.3118 | 328.0419 | 0.4101247 | 243.0656 | 319.8232 | 0.4106024 | 243.6125 | 320.5428 | 0.4097798 | 242.8262 | 319.5081 | 0.4102851 | 240.6793 | 316.6833 | 0.4099469 | 244.5915 | 321.831 | 0.4104453 | 244.7088 | 321.9853 | 0.4102756 | 233.0288 | 306.6168
0.4117862 | 244.3377 | 321.4969 | 0.4119284 | 242.4 | 318.9474 | 0.4117624 | 250.2445 | 329.269 | 0.4117817 | 244.0543 | 321.1241 | 0.412282 | 244.4556 | 321.6521 | 0.411434 | 243.7397 | 320.7102 | 0.4119378 | 241.4761 | 317.7318 | 0.4116026 | 245.4972 | 323.0227 | 0.4120976 | 245.5635 | 323.1099 | 0.4119301 | 233.8823 | 307.7399
0.4134565 | 245.2387 | 322.6825 | 0.4136103 | 243.2033 | 320.0043 | 0.4134418 | 251.2052 | 330.5332 | 0.4134383 | 244.9565 | 322.3112 | 0.413953 | 245.4376 | 322.9442 | 0.4130979 | 244.6083 | 321.853 | 0.4136015 | 242.3268 | 318.851 | 0.413267 | 246.2744 | 324.0452 | 0.4137631 | 246.6734 | 324.5703 | 0.4136022 | 234.7092 | 308.8279
0.4151115 | 246.2116 | 323.9626 | 0.4152791 | 244.197 | 321.3119 | 0.4151162 | 252.0963 | 331.7057 | 0.4151041 | 245.8324 | 323.4636 | 0.4156152 | 246.3622 | 324.1608 | 0.4147788 | 245.6037 | 323.1628 | 0.4152809 | 243.2166 | 320.0219 | 0.4149486 | 247.1848 | 325.2431 | 0.415444 | 247.4836 | 325.6363 | 0.4152822 | 235.6325 | 310.0428
0.4167685 | 247.2496 | 325.3284 | 0.4169408 | 245.1535 | 322.5705 | 0.4167803 | 253.0046 | 332.9008 | 0.4167812 | 246.8324 | 324.7795 | 0.4172693 | 247.2017 | 325.2654 | 0.416448 | 246.556 | 324.4158 | 0.4169472 | 243.987 | 321.0355 | 0.4166239 | 248.0983 | 326.4451 | 0.4171143 | 248.5411 | 327.0278 | 0.4169505 | 236.5646 | 311.2693
0.4184368 | 248.0433 | 326.3727 | 0.4185981 | 246.2003 | 323.9477 | 0.4184364 | 254.0292 | 334.2489 | 0.4184487 | 247.6429 | 325.8459 | 0.4189366 | 248.1181 | 326.4712 | 0.4181078 | 247.5643 | 325.7424 | 0.4186088 | 244.9664 | 322.3243 | 0.4182873 | 249.0608 | 327.7115 | 0.4187758 | 249.4585 | 328.2349 | 0.4186107 | 237.4923 | 312.4899
0.4201122 | 248.9988 | 327.63 | 0.4202669 | 247.1092 | 325.1436 | 0.4200958 | 254.9985 | 335.5244 | 0.4201081 | 248.5941 | 327.0975 | 0.4206113 | 249.0047 | 327.6377 | 0.4197583 | 248.3682 | 326.8003 | 0.4202617 | 245.9966 | 323.6798 | 0.4199431 | 249.9678 | 328.905 | 0.4204323 | 250.4765 | 329.5744 | 0.4202625 | 238.3499 | 313.6182
0.4217819 | 249.8584 | 328.7611 | 0.4219509 | 248.099 | 326.446 | 0.4217738 | 255.9203 | 336.7372 | 0.4217601 | 249.5249 | 328.3223 | 0.422289 | 249.9368 | 328.8641 | 0.4214223 | 249.4154 | 328.1781 | 0.4219243 | 246.9676 | 324.9574 | 0.4216003 | 250.9593 | 330.2097 | 0.4221007 | 251.3879 | 330.7736 | 0.4219331 | 239.2093 | 314.7491
0.4234407 | 250.6737 | 329.8338 | 0.4236214 | 248.9786 | 327.6035 | 0.4234469 | 256.8273 | 337.9307 | 0.4234278 | 250.3994 | 329.4728 | 0.4239438 | 250.8691 | 330.0909 | 0.4231001 | 250.2652 | 329.2963 | 0.4236 | 247.9283 | 326.2215 | 0.4232773 | 251.889 | 331.4329 | 0.4237842 | 252.3877 | 332.0891 | 0.4236117 | 239.9594 | 315.7361
0.4250924 | 251.4848 | 330.9011 | 0.4252819 | 249.8739 | 328.7815 | 0.4251092 | 257.6537 | 339.018 | 0.4251075 | 251.247 | 330.5882 | 0.4255957 | 251.7542 | 331.2556 | 0.4247778 | 251.2027 | 330.5299 | 0.425281 | 249.0382 | 327.6818 | 0.4249497 | 252.8042 | 332.6371 | 0.4254582 | 253.2635 | 333.2415 | 0.4252812 | 240.8002 | 316.8424
0.426759 | 252.4945 | 332.2297 | 0.426936 | 250.7551 | 329.9409 | 0.4267688 | 258.5681 | 340.2212 | 0.4267825 | 252.2225 | 331.8717 | 0.427263 | 252.6839 | 332.4788 | 0.4264459 | 252.0374 | 331.6282 | 0.4269457 | 249.9153 | 328.8359 | 0.4266143 | 253.6199 | 333.7104 | 0.4271148 | 254.2213 | 334.5016 | 0.4269404 | 241.6852 | 318.0068
0.4284371 | 253.3329 | 333.3328 | 0.4285997 | 251.6554 | 331.1256 | 0.4284338 | 259.4337 | 341.3601 | 0.4284474 | 253.1243 | 333.0583 | 0.4289442 | 253.6864 | 333.7979 | 0.4281021 | 253.0174 | 332.9176 | 0.4286047 | 250.8245 | 330.0322 | 0.4282659 | 254.4995 | 334.8677 | 0.4287688 | 255.0882 | 335.6423 | 0.4285989 | 242.4819 | 319.0552
0.4301151 | 254.2908 | 334.5931 | 0.4302749 | 252.6648 | 332.4537 | 0.4301144 | 260.4204 | 342.6584 | 0.4301035 | 254.0973 | 334.3385 | 0.4306176 | 254.5801 | 334.9738 | 0.4297642 | 253.8612 | 334.0279 | 0.4302648 | 251.775 | 331.2829 | 0.4299237 | 255.3815 | 336.0283 | 0.4304335 | 256.0558 | 336.9155 | 0.430271 | 243.2789 | 320.1039
0.4317783 | 255.3338 | 335.9655 | 0.4319466 | 253.6213 | 333.7123 | 0.4317885 | 261.374 | 343.9131 | 0.4317684 | 255.0576 | 335.602 | 0.4322801 | 255.5513 | 336.2518 | 0.4314449 | 254.777 | 335.2329 | 0.4319445 | 252.6035 | 332.3731 | 0.431596 | 256.2059 | 337.113 | 0.4321119 | 257.0122 | 338.174 | 0.4319545 | 244.2085 | 321.3269
0.4334346 | 256.2548 | 337.1774 | 0.4336076 | 254.5532 | 334.9385 | 0.433453 | 262.386 | 345.2448 | 0.4334492 | 256.0489 | 336.9064 | 0.4339314 | 256.4747 | 337.4668 | 0.4331214 | 255.7357 | 336.4944 | 0.4336235 | 253.4466 | 333.4824 | 0.4332773 | 257.1637 | 338.3733 | 0.4337825 | 257.9728 | 339.4379 | 0.4336247 | 244.9806 | 322.3429
0.4351002 | 257.1565 | 338.3638 | 0.4352601 | 255.4332 | 336.0963 | 0.4351059 | 263.3813 | 346.5543 | 0.4351258 | 256.9559 | 338.0999 | 0.4355958 | 257.4158 | 338.705 | 0.4347812 | 256.7481 | 337.8265 | 0.4352846 | 254.3756 | 334.7047 | 0.4349501 | 258.0283 | 339.5109 | 0.4354428 | 258.8422 | 340.5818 | 0.4352816 | 245.8474 | 323.4834
0.4367769 | 258.113 | 339.6223 | 0.4369208 | 256.2929 | 337.2275 | 0.4367667 | 264.4258 | 347.9287 | 0.4367835 | 257.859 | 339.2882 | 0.4372768 | 258.3701 | 339.9607 | 0.4364337 | 257.7592 | 339.1568 | 0.436936 | 255.1946 | 335.7823 | 0.4366076 | 259.0126 | 340.8061 | 0.4370942 | 259.8828 | 341.9511 | 0.4369362 | 246.7142 | 324.624
0.4384555 | 259.0414 | 340.8439 | 0.4385995 | 257.1158 | 338.3102 | 0.438443 | 265.3813 | 349.1859 | 0.438435 | 258.8084 | 340.5374 | 0.4389467 | 259.286 | 341.1658 | 0.4380966 | 258.6888 | 340.3799 | 0.4385948 | 256.0708 | 336.9353 | 0.4382652 | 259.9764 | 342.0743 | 0.4387548 | 260.7131 | 343.0435 | 0.438604 | 247.6155 | 325.8099
0.4401157 | 259.9807 | 342.0799 | 0.4402771 | 257.9665 | 339.4296 | 0.4401165 | 266.4693 | 350.6175 | 0.4400999 | 259.711 | 341.725 | 0.4406077 | 260.0915 | 342.2257 | 0.439773 | 259.6495 | 341.644 | 0.4402731 | 257.0493 | 338.2228 | 0.4399368 | 260.9963 | 343.4162 | 0.4404343 | 261.6218 | 344.2392 | 0.440277 | 248.4211 | 326.8699
0.4417667 | 260.9591 | 343.3672 | 0.4419431 | 258.851 | 340.5934 | 0.4417771 | 267.4248 | 351.8747 | 0.4417767 | 260.6186 | 342.9192 | 0.4422634 | 260.988 | 343.4052 | 0.4414428 | 260.5352 | 342.8095 | 0.4419471 | 257.8939 | 339.3341 | 0.4416206 | 261.9317 | 344.6469 | 0.4421135 | 262.4504 | 345.3295 | 0.4419486 | 249.2321 | 327.937
0.4434305 | 261.9468 | 344.6669 | 0.4436018 | 259.766 | 341.7974 | 0.4434321 | 268.2959 | 353.0209 | 0.4434476 | 261.509 | 344.0908 | 0.443928 | 261.9066 | 344.6139 | 0.4431057 | 261.5189 | 344.1038 | 0.4436086 | 258.7044 | 340.4005 | 0.4432881 | 262.9713 | 346.0148 | 0.4437788 | 263.4291 | 346.6173 | 0.4436089 | 250.116 | 329.1
0.4451093 | 262.7935 | 345.7809 | 0.445264 | 260.7603 | 343.1057 | 0.4450865 | 269.1756 | 354.1785 | 0.4451083 | 262.4843 | 345.3741 | 0.4456071 | 262.786 | 345.771 | 0.4447582 | 262.3699 | 345.2235 | 0.4452615 | 259.5295 | 341.4862 | 0.4449428 | 263.829 | 347.1434 | 0.4454373 | 264.3954 | 347.8887 | 0.4452593 | 250.946 | 330.1921
0.4467794 | 263.717 | 346.9961 | 0.4469425 | 261.6719 | 344.3052 | 0.4467626 | 270.0185 | 355.2875 | 0.4467606 | 263.3735 | 346.5441 | 0.4472843 | 263.6332 | 346.8858 | 0.446423 | 263.252 | 346.3842 | 0.4469238 | 260.4101 | 342.6448 | 0.4465967 | 264.6733 | 348.2543 | 0.4470985 | 265.2451 | 349.0068 | 0.4469252 | 251.9231 | 331.4777
0.4484406 | 264.5452 | 348.0858 | 0.4486205 | 262.5801 | 345.5001 | 0.448446 | 270.7993 | 356.3148 | 0.4484257 | 264.2168 | 347.6536 | 0.4489484 | 264.6121 | 348.1738 | 0.4481024 | 264.1892 | 347.6173 | 0.4486062 | 261.2 | 343.6842 | 0.4482697 | 265.5876 | 349.4574 | 0.4487743 | 266.1662 | 350.2187 | 0.4486034 | 252.8282 | 332.6687
0.4500923 | 265.3609 | 349.1591 | 0.4502819 | 263.4901 | 346.6975 | 0.4501133 | 271.7033 | 357.5044 | 0.4501102 | 265.1703 | 348.9082 | 0.4506042 | 265.6221 | 349.5028 | 0.4497825 | 265.1311 | 348.8567 | 0.4502845 | 262.218 | 345.0237 | 0.4499486 | 266.5287 | 350.6957 | 0.4504546 | 267.0495 | 351.3809 | 0.4502803 | 253.8376 | 333.9969
0.4517572 | 266.2517 | 350.3312 | 0.4519358 | 264.4653 | 347.9807 | 0.4517709 | 272.6522 | 358.7528 | 0.4517867 | 266.1108 | 350.1458 | 0.4522675 | 266.5588 | 350.7353 | 0.4514501 | 265.9141 | 349.887 | 0.4519512 | 263.1671 | 346.2725 | 0.4516112 | 267.4419 | 351.8972 | 0.4521171 | 267.913 | 352.5171 | 0.4519448 | 254.6313 | 335.0412
0.4534382 | 267.1799 | 351.5525 | 0.4535941 | 265.3628 | 349.1616 | 0.4534287 | 273.6703 | 360.0925 | 0.4534508 | 266.9904 | 351.3031 | 0.4539457 | 267.4575 | 351.9178 | 0.4531079 | 266.7818 | 351.0287 | 0.4536095 | 264.143 | 347.5565 | 0.4532676 | 268.2008 | 352.8958 | 0.4537692 | 268.7417 | 353.6075 | 0.4536003 | 255.5505 | 336.2507
0.455118 | 268.0932 | 352.7543 | 0.4552698 | 266.3498 | 350.4603 | 0.455106 | 274.5796 | 361.2889 | 0.45511 | 267.8432 | 352.4253 | 0.4556172 | 268.4969 | 353.2854 | 0.4547698 | 267.6659 | 352.192 | 0.4552727 | 265.0009 | 348.6853 | 0.4549235 | 269.2241 | 354.2422 | 0.4554283 | 269.6989 | 354.8669 | 0.4552686 | 256.3582 | 337.3134
0.4567847 | 269.0248 | 353.98 | 0.4569451 | 267.2693 | 351.6702 | 0.4567872 | 275.5895 | 362.6177 | 0.4567729 | 268.9447 | 353.8746 | 0.4572824 | 269.4612 | 354.5542 | 0.4564455 | 268.5569 | 353.3643 | 0.4569451 | 265.9708 | 349.9616 | 0.4565984 | 270.1764 | 355.4953 | 0.4571054 | 270.6054 | 356.0597 | 0.4569466 | 257.153 | 338.3592
0.4584403 | 269.8958 | 355.1261 | 0.4586062 | 268.1844 | 352.8742 | 0.4584534 | 276.5619 | 363.8973 | 0.4584493 | 269.8378 | 355.0498 | 0.4589356 | 270.4139 | 355.8078 | 0.4581215 | 269.3905 | 354.4611 | 0.4586232 | 266.77 | 351.0132 | 0.4582827 | 270.9892 | 356.5648 | 0.4587781 | 271.6925 | 357.4901 | 0.4586217 | 258.0445 | 339.5323
0.4601028 | 270.7691 | 356.2752 | 0.4602601 | 269.049 | 354.0119 | 0.460108 | 277.5634 | 365.2151 | 0.4601265 | 270.7841 | 356.2949 | 0.4605924 | 271.3206 | 357.0008 | 0.4597848 | 270.2563 | 355.6005 | 0.46029 | 267.666 | 352.1922 | 0.4599524 | 271.9442 | 357.8213 | 0.4604404 | 272.5641 | 358.637 | 0.4602848 | 258.8612 | 340.6069
0.4617799 | 271.6357 | 357.4154 | 0.4619223 | 270.044 | 355.321 | 0.4617631 | 278.4319 | 366.3578 | 0.4617895 | 271.8474 | 357.6939 | 0.462272 | 272.2164 | 358.1795 | 0.4614385 | 271.2272 | 356.8779 | 0.4619417 | 268.5889 | 353.4065 | 0.4616117 | 273.0833 | 359.3201 | 0.4620979 | 273.5541 | 359.9396 | 0.4619333 | 259.7654 | 341.7966
0.4634588 | 272.5179 | 358.5762 | 0.4636012 | 271.0046 | 356.5851 | 0.4634364 | 279.4651 | 367.7172 | 0.4634373 | 272.7956 | 358.9415 | 0.4639496 | 273.0949 | 359.3354 | 0.4630933 | 272.1056 | 358.0337 | 0.4635931 | 269.61 | 354.7501 | 0.4632694 | 273.9765 | 360.4954 | 0.4637544 | 274.3728 | 361.0168 | 0.463596 | 260.5913 | 342.8833
0.4651187 | 273.4675 | 359.8257 | 0.4652835 | 271.9878 | 357.8786 | 0.4651134 | 280.3987 | 368.9456 | 0.4650968 | 273.5878 | 359.9839 | 0.4656125 | 274.1093 | 360.6701 | 0.4647692 | 273.0756 | 359.31 | 0.4652681 | 270.5379 | 355.971 | 0.4649401 | 274.8921 | 361.7002 | 0.4654344 | 275.3513 | 362.3044 | 0.4652762 | 261.4558 | 344.0208
0.4667698 | 274.4747 | 361.1509 | 0.4669492 | 272.9296875 | 359.118 | 0.4667771 | 281.3179 | 370.1552 | 0.4667748 | 274.5744 | 361.2821 | 0.4672739 | 275.0441 | 361.9002 | 0.4664438 | 274.0453 | 360.5859 | 0.4669453 | 271.4522 | 357.1739 | 0.4666212 | 275.8856 | 363.0073 | 0.4671167 | 276.1492 | 363.3542 | 0.4669476 | 262.1953 | 344.9939
0.4684297 | 275.4548 | 362.4406 | 0.4686073 | 273.854 | 360.3343 | 0.4684311 | 282.2613 | 371.3964 | 0.4684486 | 275.4815 | 362.4757 | 0.4689354 | 275.9765 | 363.127 | 0.4681101 | 274.982 | 361.8184 | 0.4686142 | 272.3239 | 358.3209 | 0.4682904 | 276.7845 | 364.1901 | 0.4687848 | 277.0619 | 364.5551 | 0.4686072 | 263.0185 | 346.0769
0.4701051 | 276.4758 | 363.784 | 0.4702699 | 274.7432 | 361.5042 | 0.4700919 | 283.3057 | 372.7707 | 0.470115 | 276.3822 | 363.6608 | 0.4706115 | 276.8889 | 364.3274 | 0.4697698 | 275.9254 | 363.0598 | 0.4702701 | 273.255 | 359.5461 | 0.4699467 | 277.6719 | 365.3578 | 0.4704419 | 277.8886 | 365.6429 | 0.4702595 | 263.77 | 347.0657
0.47178 | 277.3912 | 364.9884 | 0.4719436 | 275.5841 | 362.6106 | 0.4717642 | 284.2522 | 374.016 | 0.4717717 | 277.4644 | 365.0848 | 0.472292 | 277.8438 | 365.5839 | 0.471429 | 276.924 | 364.3737 | 0.4719283 | 274.0551 | 360.5989 | 0.4715976 | 278.6199 | 366.6051 | 0.4721009 | 278.7897 | 366.8286 | 0.4719242 | 264.6021 | 348.1606
0.4734451 | 278.2479 | 366.1157 | 0.4736205 | 276.472 | 363.7789 | 0.4734468 | 285.1682 | 375.2213 | 0.4734329 | 278.3922 | 366.3056 | 0.4739587 | 278.8002 | 366.8424 | 0.4731053 | 277.8053 | 365.5332 | 0.4736048 | 274.907 | 361.7197 | 0.473267 | 279.54 | 367.8158 | 0.4737785 | 279.7305 | 368.0665 | 0.4736053 | 265.4618 | 349.2919
0.4751011 | 279.2034 | 367.3729 | 0.4752865 | 277.4922 | 365.1213 | 0.4751182 | 286.1675 | 376.5362 | 0.475109 | 279.2552 | 367.4411 | 0.4756139 | 279.6919 | 368.0157 | 0.4747825 | 278.7738 | 366.8076 | 0.4752846 | 275.8769 | 362.996 | 0.4749438 | 280.5094 | 369.0913 | 0.4754576 | 280.6358 | 369.2576 | 0.4752846 | 266.364 | 350.479
0.4767607 | 280.1258 | 368.5866 | 0.4769406 | 278.4589 | 366.3932 | 0.4767781 | 287.1241 | 377.7948 | 0.4767881 | 280.2185 | 368.7086 | 0.4772681 | 280.629 | 369.2486 | 0.4764522 | 279.7441 | 368.0844 | 0.4769535 | 276.8011 | 364.2119 | 0.4766167 | 281.528 | 370.4315 | 0.4771236 | 281.6981 | 370.6554 | 0.4769502 | 267.396 | 351.8368
0.4784406 | 281.0367 | 369.7851 | 0.478595 | 279.4398 | 367.684 | 0.4784385 | 287.9946 | 378.9403 | 0.4784549 | 281.1305 | 369.9085 | 0.4789414 | 281.6734 | 370.6229 | 0.4781096 | 280.6075 | 369.2203 | 0.4786117 | 277.6403 | 365.3161 | 0.4782753 | 282.3397 | 371.4996 | 0.4787751 | 282.67 | 371.9342 | 0.4786074 | 268.3042 | 353.0318
0.4801196 | 281.965 | 371.0066 | 0.4802661 | 280.5102 | 369.0923 | 0.4801099 | 288.9194 | 380.1571 | 0.4801121 | 281.9539 | 370.9919 | 0.4806203 | 282.5732 | 371.8069 | 0.4797671 | 281.5637 | 370.4786 | 0.4802667 | 278.572 | 366.5421 | 0.4799318 | 283.253 | 372.7013 | 0.480428 | 283.7417 | 373.3443 | 0.4802695 | 269.1469 | 354.1406
0.4817843 | 282.9398 | 372.2892 | 0.4819433 | 281.4008 | 370.2642 | 0.481788 | 289.9234 | 381.4782 | 0.4817685 | 282.8785 | 372.2086 | 0.482284 | 283.4358 | 372.9418 | 0.4814357 | 282.4649 | 371.6643 | 0.4819363 | 279.5182 | 367.7871 | 0.4816025 | 284.1961 | 373.9422 | 0.482102 | 284.6267 | 374.5088 | 0.4819466 | 270.0653 | 355.3491
0.4834448 | 283.9197 | 373.5786 | 0.483611 | 282.3315 | 371.4889 | 0.4834556 | 290.8445 | 382.6901 | 0.4834414 | 283.8062 | 373.4292 | 0.4839357 | 284.3342 | 374.124 | 0.483116 | 283.35 | 372.829 | 0.483614 | 280.3752 | 368.9148 | 0.4832821 | 285.1294 | 375.1702 | 0.4837779 | 285.5563 | 375.7319 | 0.4836234 | 270.9371 | 356.4962
0.4850993 | 284.7549 | 374.6776 | 0.485269 | 283.3631 | 372.8461 | 0.4851115 | 291.7905 | 383.9349 | 0.4851211 | 284.7474 | 374.6676 | 0.4855905 | 285.3467 | 375.4562 | 0.4847877 | 284.3568 | 374.1536 | 0.4852852 | 281.2892 | 370.1173 | 0.4849529 | 285.9589 | 376.2617 | 0.4854464 | 286.3971 | 376.8383 | 0.4852892 | 271.6877 | 357.4838
0.4867709 | 285.6163 | 375.8109 | 0.4869253 | 284.3078 | 374.0892 | 0.4867657 | 292.8134 | 385.2808 | 0.4867871 | 285.6357 | 375.8364 | 0.4872626 | 286.1781 | 376.5501 | 0.4864398 | 285.3232 | 375.4252 | 0.4869446 | 282.2513 | 371.3832 | 0.4866167 | 287.0188 | 377.6564 | 0.4871044 | 287.3869 | 378.1406 | 0.4869377 | 272.606 | 358.6921
0.4884504 | 286.4885 | 376.9585 | 0.488604 | 285.1772 | 375.2332 | 0.4884332 | 293.7733 | 386.5439 | 0.4884402 | 286.6151 | 377.1251 | 0.4889411 | 287.046 | 377.6921 | 0.4880894 | 286.2396 | 376.631 | 0.4885958 | 283.1728 | 372.5957 | 0.4882721 | 287.9859 | 378.9288 | 0.488762 | 288.3085 | 379.3533 | 0.4885952 | 273.4566 | 359.8114
0.4901192 | 287.3776 | 378.1285 | 0.4902812 | 286.1655 | 376.5335 | 0.4901103 | 294.6566 | 387.7061 | 0.4900945 | 287.6073 | 378.4307 | 0.4906133 | 287.8733 | 378.7807 | 0.4897672 | 287.1087 | 377.7747 | 0.4902638 | 284.1032 | 373.8201 | 0.4899361 | 288.9342 | 380.1766 | 0.490437 | 289.2727 | 380.6219 | 0.4902702 | 274.3116 | 360.9363
0.4917706 | 288.1724 | 379.1742 | 0.4919533 | 287.0457 | 377.6917 | 0.4917816 | 295.5988 | 388.9457 | 0.4917684 | 288.5654 | 379.6913 | 0.4922709 | 288.8538 | 380.0708 | 0.4914467 | 288.0184 | 378.9715 | 0.4919471 | 285.0146 | 375.0192 | 0.4916103 | 289.9055 | 381.4545 | 0.4921151 | 290.2925 | 381.9639 | 0.4919456 | 275.2479 | 362.1682
0.4934265 | 289.109 | 380.4066 | 0.493612 | 287.8918 | 378.8049 | 0.4934388 | 296.5475 | 390.194 | 0.4934524 | 289.4058 | 380.7971 | 0.4939336 | 289.7268 | 381.2195 | 0.4931154 | 288.8978 | 380.1286 | 0.4936193 | 285.9411 | 376.2383 | 0.4932894 | 290.9355 | 382.8099 | 0.493786 | 291.2054 | 383.165 | 0.4936122 | 276.0415 | 363.2125
0.4950993 | 290.0741 | 381.6764 | 0.4952665 | 288.8466 | 380.0613 | 0.4950977 | 297.4429 | 391.3722 | 0.4951209 | 290.4077 | 382.1154 | 0.4956094 | 290.6482 | 382.4318 | 0.4947746 | 289.7521 | 381.2528 | 0.4952777 | 286.8625 | 377.4507 | 0.4949469 | 291.7909 | 383.9354 | 0.4954459 | 292.082 | 384.3184 | 0.4952694 | 276.9097 | 364.3548
0.4967838 | 291.0022 | 382.8976 | 0.4969361 | 289.7596 | 381.2626 | 0.49677 | 298.3581 | 392.5764 | 0.4967763 | 291.2799 | 383.263 | 0.4972904 | 291.6219 | 383.713 | 0.4964291 | 290.7107 | 382.514 | 0.4969289 | 287.752 | 378.6211 | 0.4966011 | 292.6861 | 385.1133 | 0.4971022 | 293.067 | 385.6145 | 0.4969303 | 277.7712 | 365.4885
0.4984489 | 291.9829 | 384.1881 | 0.4986142 | 290.715 | 382.5197 | 0.4984477 | 299.289 | 393.8013 | 0.4984306 | 292.1829 | 384.4511 | 0.498957 | 292.6374 | 385.0492 | 0.498096 | 291.708 | 383.8263 | 0.4985969 | 288.7001 | 379.8686 | 0.4982591 | 293.6092 | 386.3278 | 0.4987689 | 293.9373 | 386.7596 | 0.498608 | 278.6718 | 366.6734
0.5001085 | 292.836 | 385.3105 | 0.5002837 | 291.6253 | 383.7175 | 0.5001208 | 300.242 | 395.0553 | 0.5000999 | 293.0708 | 385.6194 | 0.5006105 | 293.5368 | 386.2326 | 0.4997745 | 292.6125 | 385.0165 | 0.5002773 | 289.5421 | 380.9764 | 0.4999425 | 294.5252 | 387.5332 | 0.5004465 | 294.7666 | 387.8508 | 0.5002828 | 279.457 | 367.7066
0.5017608 | 293.6969 | 386.4432 | 0.5019411 | 292.5385 | 384.9191 | 0.5017858 | 301.055 | 396.125 | 0.5017797 | 293.9459 | 386.771 | 0.5022652 | 294.5307 | 387.5404 | 0.501443 | 293.4376 | 386.1021 | 0.5019451 | 290.5285 | 382.2743 | 0.5016184 | 295.4265 | 388.719 | 0.5021173 | 295.7395 | 389.1309 | 0.5019552 | 280.4373 | 368.9964
0.5034325 | 294.6276 | 387.6679 | 0.5035924 | 293.3321 | 385.9633 | 0.5034375 | 301.9611 | 397.3173 | 0.5034447 | 294.7645 | 387.848 | 0.5039344 | 295.5757 | 388.9153 | 0.5031014 | 294.3776 | 387.3389 | 0.5036088 | 291.3702 | 383.3819 | 0.5032837 | 296.4189 | 390.0249 | 0.5037762 | 296.6952 | 390.3884 | 0.5036126 | 281.1368 | 369.9169
0.50511 | 295.4873 | 388.7991 | 0.5052633 | 294.275 | 387.204 | 0.5051002 | 302.8644 | 398.5058 | 0.5051067 | 295.6363 | 388.9951 | 0.5056065 | 296.4721 | 390.0949 | 0.5047613 | 295.1882 | 388.4056 | 0.505264 | 292.2933 | 384.5965 | 0.5049343 | 297.351 | 391.2513 | 0.5054281 | 297.5674 | 391.536 | 0.5052672 | 281.9582 | 370.9976
0.5067782 | 296.3074 | 389.8781 | 0.5069446 | 295.154 | 388.3605 | 0.5067779 | 303.8571 | 399.812 | 0.506763 | 296.4836 | 390.11 | 0.5072753 | 297.3617 | 391.2654 | 0.5064266 | 296.0809 | 389.5801 | 0.5069284 | 293.1254 | 385.6913 | 0.5065969 | 298.2686 | 392.4587 | 0.5070975 | 298.4604 | 392.7111 | 0.5069384 | 282.7176 | 371.9969
0.5084387 | 297.2663 | 391.1399 | 0.5086138 | 296.0749 | 389.5722 | 0.5084521 | 304.7816 | 401.0285 | 0.5084341 | 297.4278 | 391.3524 | 0.5089304 | 298.2165 | 392.3901 | 0.5081104 | 296.9812 | 390.7647 | 0.5086106 | 294.065 | 386.9277 | 0.5082763 | 299.0886 | 393.5376 | 0.5087783 | 299.3775 | 393.9177 | 0.5086187 | 283.4485 | 372.9585
0.5100945 | 298.2084 | 392.3794 | 0.5102773 | 296.9114 | 390.6729 | 0.5101137 | 305.8604 | 402.448 | 0.5101171 | 298.2469 | 392.4301 | 0.5105863 | 299.0489 | 393.4854 | 0.5097857 | 297.9871 | 392.0882 | 0.5102867 | 294.8362 | 387.9423 | 0.5099467 | 299.925 | 394.6382 | 0.5104498 | 300.3532 | 395.2016 | 0.510284 | 284.3088 | 374.0906
0.5117607 | 298.9921 | 393.4107 | 0.5119281 | 297.7582 | 391.7872 | 0.5117635 | 306.8529 | 403.7538 | 0.511787 | 299.1639 | 393.6367 | 0.512262 | 299.8644 | 394.5584 | 0.5114417 | 298.859 | 393.2356 | 0.5119465 | 295.7213 | 389.107 | 0.5116096 | 300.7683 | 395.7478 | 0.5121117 | 301.1497 | 396.2496 | 0.5119408 | 285.2337 | 375.3075
0.5134441 | 299.8683 | 394.5636 | 0.5135951 | 298.5964 | 392.89 | 0.5134287 | 307.8245 | 405.0322 | 0.5134435 | 300.0481 | 394.8001 | 0.513942 | 300.877 | 395.8907 | 0.5131005 | 299.852 | 394.5421 | 0.5136038 | 296.6063 | 390.2714 | 0.5132642 | 301.6673 | 396.9307 | 0.5137625 | 302.0778 | 397.4708 | 0.5135934 | 286.2197 | 376.6049
0.5151188 | 300.739 | 395.7092 | 0.5152768 | 299.4878 | 394.0629 | 0.515108 | 308.7653 | 406.2702 | 0.5151026 | 300.9465 | 395.9822 | 0.5156175 | 301.8084 | 397.1163 | 0.5147675 | 300.7732 | 395.7542 | 0.5152678 | 297.5448 | 391.5063 | 0.5149286 | 302.5972 | 398.1542 | 0.515429 | 302.9755 | 398.652 | 0.515268 | 287.1756 | 377.8627
0.5167786 | 301.7008 | 396.9748 | 0.5169448 | 300.4603 | 395.3425 | 0.5167831 | 309.5817 | 407.3443 | 0.5167734 | 301.7845 | 397.0849 | 0.5172784 | 302.6885 | 398.2743 | 0.5164456 | 301.7457 | 397.0338 | 0.5169472 | 298.4217 | 392.6601 | 0.5166073 | 303.5267 | 399.3772 | 0.5171124 | 303.9661 | 399.9553 | 0.5169491 | 288.1254 | 379.1123
0.5184338 | 302.6308 | 398.1985 | 0.5186037 | 301.4281 | 396.6159 | 0.5184472 | 310.5445 | 408.6111 | 0.5184501 | 302.8951 | 398.5461 | 0.5189349 | 303.6504 | 399.5399 | 0.5181164 | 302.6132 | 398.1752 | 0.5186177 | 299.3448 | 393.8748 | 0.5182845 | 304.4546 | 400.5981 | 0.5187789 | 304.8055 | 401.0599 | 0.5186172 | 288.904 | 380.1368
0.5201039 | 303.5959 | 399.4683 | 0.5202599 | 302.4885 | 398.0112 | 0.5200971 | 311.3743 | 409.703 | 0.5201213 | 303.8377 | 399.7865 | 0.5206028 | 304.65625 | 400.8635 | 0.5197758 | 303.6164 | 399.4953 | 0.520281 | 300.3035 | 395.1362 | 0.5199504 | 305.4055 | 401.8493 | 0.5204387 | 305.7917 | 402.3575 | 0.520277 | 289.8002 | 381.3161
0.5217816 | 304.5639 | 400.7419 | 0.5219276 | 303.3488 | 399.1431 | 0.5217631 | 312.3785 | 411.0244 | 0.521777 | 304.7874 | 401.0361 | 0.5222804 | 305.6241 | 402.137 | 0.5214304 | 304.587 | 400.7724 | 0.5219333 | 301.2572 | 396.3911 | 0.521604 | 306.3549 | 403.0986 | 0.5220928 | 306.6747 | 403.5193 | 0.5219296 | 290.5797 | 382.3416
0.523451 | 305.4018 | 401.8444 | 0.5236096 | 304.3683 | 400.4845 | 0.5234413 | 313.3206 | 412.264 | 0.5234315 | 305.7359 | 402.284 | 0.5239586 | 306.4988 | 403.2879 | 0.5230951 | 305.5054 | 401.9808 | 0.5235979 | 302.0886 | 397.485 | 0.5232667 | 307.3523 | 404.4109 | 0.5237622 | 307.6927 | 404.8588 | 0.523599 | 291.4617 | 383.5023
0.5251102 | 306.2868 | 403.009 | 0.5252835 | 305.1707 | 401.5404 | 0.5251133 | 314.3289 | 413.5907 | 0.5251019 | 306.8245 | 403.7164 | 0.5256139 | 307.5319 | 404.6472 | 0.524776 | 306.4777 | 403.2601 | 0.5252748 | 303.0297 | 398.7233 | 0.5249447 | 308.3859 | 405.7709 | 0.5254426 | 308.6807 | 406.1588 | 0.5252778 | 292.385 | 384.7171
0.5267643 | 307.1439 | 404.1367 | 0.5269444 | 306.1102 | 402.7766 | 0.5267761 | 315.2232 | 414.7674 | 0.5267799 | 307.6765 | 404.8376 | 0.5272636 | 308.463 | 405.8723 | 0.5264495 | 307.4468 | 404.5353 | 0.5269501 | 303.8864 | 399.8505 | 0.5266175 | 309.3239 | 407.0051 | 0.5271152 | 309.5663 | 407.3241 | 0.5269456 | 293.3009 | 385.9222
0.5284312 | 308.0284 | 405.3005 | 0.5286017 | 306.9193 | 403.8412 | 0.5284302 | 316.2602 | 416.1319 | 0.5284531 | 308.5731 | 406.0172 | 0.5289292 | 309.357 | 407.0487 | 0.5281098 | 308.3192 | 405.6832 | 0.5286134 | 304.7151 | 400.9409 | 0.5282832 | 310.248 | 408.2211 | 0.5287771 | 310.4015 | 408.423 | 0.5286024 | 294.1846 | 387.085
0.5301107 | 308.9451 | 406.5067 | 0.5302643 | 307.8072 | 405.0094 | 0.5300916 | 317.1223 | 417.2661 | 0.5301134 | 309.4259 | 407.1393 | 0.5306113 | 310.2422 | 408.2134 | 0.5297664 | 309.1855 | 406.823 | 0.5302715 | 305.6023 | 402.1082 | 0.5299376 | 311.1403 | 409.3951 | 0.5304368 | 311.2897 | 409.5918 | 0.53026 | 295.0468 | 388.2195
0.5317838 | 309.8863 | 407.7451 | 0.5319436 | 308.6313 | 406.0939 | 0.5317755 | 317.9778 | 418.3918 | 0.5317683 | 310.4021 | 408.4238 | 0.5322798 | 311.1733 | 409.4386 | 0.5314334 | 310.1439 | 408.0841 | 0.5319371 | 306.5508 | 403.3563 | 0.5315943 | 311.909 | 410.4066 | 0.5320999 | 312.1671 | 410.7462 | 0.5319281 | 295.7299 | 389.1183
0.5334438 | 310.7702 | 408.9082 | 0.5336171 | 309.5765 | 407.3375 | 0.5334525 | 318.8768 | 419.5747 | 0.533439 | 311.1583 | 409.4188 | 0.5339457 | 312.053 | 410.5961 | 0.5331135 | 310.9158 | 409.0997 | 0.5336155 | 307.3947 | 404.4666 | 0.5332712 | 312.7272 | 411.4832 | 0.5337803 | 313.008 | 411.8526 | 0.5336118 | 296.5493 | 390.1965
0.5351017 | 311.7055 | 410.1388 | 0.5352784 | 310.4514 | 408.4887 | 0.5351154 | 319.737 | 420.7066 | 0.5351201 | 312.1256 | 410.6916 | 0.5355989 | 312.9037 | 411.7154 | 0.534793 | 311.7866 | 410.2455 | 0.5352928 | 308.3389 | 405.7091 | 0.5349481 | 313.7028 | 412.7669 | 0.5354524 | 313.974 | 413.1237 | 0.5352867 | 297.3181 | 391.208
0.5367686 | 312.5894 | 411.3018 | 0.5369313 | 311.3875 | 409.7204 | 0.536771 | 320.573 | 421.8065 | 0.5367967 | 313.0803 | 411.9477 | 0.5372676 | 313.7915 | 412.8836 | 0.5364537 | 312.7652 | 411.5332 | 0.5369589 | 309.2711 | 406.9356 | 0.5366158 | 314.7448 | 414.1378 | 0.5371132 | 314.9676 | 414.431 | 0.5369433 | 298.0488 | 392.1695
0.538448 | 313.5022 | 412.5029 | 0.5385965 | 312.4045 | 411.0586 | 0.5384314 | 321.591 | 423.1461 | 0.5384563 | 314.0401 | 413.2107 | 0.5389542 | 314.6685 | 414.0374 | 0.5381047 | 313.7314 | 412.8045 | 0.5386119 | 310.0593 | 407.9727 | 0.5382753 | 315.6436 | 415.3206 | 0.538767 | 315.9913 | 415.778 | 0.538602 | 298.8603 | 393.2372
0.5401264 | 314.4734 | 413.7808 | 0.5402726 | 313.3279 | 412.2735 | 0.5401087 | 322.5239 | 424.3736 | 0.5401066 | 314.9031 | 414.3462 | 0.5406224 | 315.6198 | 415.2892 | 0.5397679 | 314.642 | 414.0026 | 0.5402691 | 310.8681 | 409.0369 | 0.5399337 | 316.6096 | 416.5916 | 0.5404286 | 316.9084 | 416.9847 | 0.5402725 | 299.7695 | 394.4336
0.5417888 | 315.382 | 414.9763 | 0.5419486 | 314.235 | 413.467 | 0.5417842 | 323.5201 | 425.6843 | 0.5417705 | 315.8161 | 415.5475 | 0.5422841 | 316.5876 | 416.5626 | 0.5414441 | 315.634 | 415.3079 | 0.5419435 | 311.7844 | 410.2427 | 0.5416099 | 317.554 | 417.8342 | 0.5421089 | 317.7993 | 418.157 | 0.5419486 | 300.5806 | 395.5008
0.5434379 | 316.3232 | 416.2147 | 0.5436118 | 315.229 | 414.775 | 0.5434508 | 324.4841 | 426.9528 | 0.543447 | 316.6447 | 416.6378 | 0.5439407 | 317.584 | 417.8737 | 0.5431167 | 316.6434 | 416.636 | 0.543622 | 312.6846 | 411.4271 | 0.5432926 | 318.4197 | 418.9733 | 0.5437827 | 318.6894 | 419.3281 | 0.543619 | 301.509 | 396.7224
0.5451008 | 317.3239 | 417.5315 | 0.5452682 | 316.2118 | 416.0681 | 0.5451022 | 325.5627 | 428.372 | 0.5451212 | 317.4948 | 417.7563 | 0.5456038 | 318.5456 | 419.139 | 0.5447813 | 317.5088 | 417.7748 | 0.545283 | 313.6093 | 412.6438 | 0.5449613 | 319.1509 | 419.9354 | 0.5454456 | 319.5762 | 420.495 | 0.5452783 | 302.526 | 398.0605
0.5467814 | 318.2715 | 418.7782 | 0.5469332 | 317.0499 | 417.1709 | 0.5467582 | 326.4449 | 429.5328 | 0.5467826 | 318.4487 | 419.0114 | 0.5472831 | 319.5681 | 420.4844 | 0.5464284 | 318.4617 | 419.0286 | 0.5469326 | 314.5889 | 413.9328 | 0.5466158 | 320.072 | 421.1473 | 0.5471032 | 320.3294 | 421.486 | 0.5469318 | 303.3551 | 399.1515
0.5484508 | 319.1613 | 419.949 | 0.5486143 | 317.9002 | 418.2898 | 0.5484394 | 327.4582 | 430.8661 | 0.5484284 | 319.3855 | 420.2441 | 0.5489568 | 320.5212 | 421.7384 | 0.5480886 | 319.3773 | 420.2333 | 0.5485912 | 315.5486 | 415.1955 | 0.5482696 | 320.9726 | 422.3323 | 0.5487679 | 321.2085 | 422.6427 | 0.5485984 | 304.2094 | 400.2755
0.5501127 | 320.0555 | 421.1257 | 0.5502911 | 318.9414 | 419.6597 | 0.5501134 | 328.4722 | 432.2002 | 0.5500926 | 320.3573 | 421.5228 | 0.5506157 | 321.45 | 422.9605 | 0.5497658 | 320.3153 | 421.4676 | 0.5502654 | 316.5089 | 416.4591 | 0.5499419 | 321.8485 | 423.4848 | 0.5504463 | 322.1946 | 423.9403 | 0.5502769 | 305.0344 | 401.361
0.5517616 | 320.9073 | 422.2465 | 0.5519556 | 319.7656 | 420.7442 | 0.5517808 | 329.4187 | 433.4457 | 0.5517702 | 321.2982 | 422.7608 | 0.5522689 | 322.3297 | 424.1181 | 0.5514443 | 321.1081 | 422.5107 | 0.5519417 | 317.5167 | 417.7851 | 0.5516191 | 322.6585 | 424.5507 | 0.5521276 | 323.0985 | 425.1296 | 0.551949 | 305.841 | 402.4224
0.5534213 | 321.8278 | 423.4576 | 0.5536076 | 320.6748 | 421.9406 | 0.5534416 | 330.3242 | 434.6371 | 0.553445 | 322.2917 | 424.068 | 0.5539321 | 323.3964 | 425.5216 | 0.5531101 | 322.0789 | 423.788 | 0.5536139 | 318.3956 | 418.9415 | 0.5532848 | 323.6323 | 425.832 | 0.5537903 | 324.0845 | 426.427 | 0.5536117 | 306.5206 | 403.3165
0.5551002 | 322.7195 | 424.631 | 0.555268 | 321.6121 | 423.1738 | 0.5550988 | 331.2737 | 435.8864 | 0.5551171 | 323.1524 | 425.2005 | 0.5556102 | 324.3182 | 426.7345 | 0.5547686 | 322.8766 | 424.8376 | 0.5552713 | 319.2895 | 420.1178 | 0.5549405 | 324.5741 | 427.0712 | 0.5554435 | 325.128 | 427.8 | 0.5552704 | 307.4801 | 404.579
0.5567766 | 323.6413 | 425.8438 | 0.5569426 | 322.5439 | 424.3999 | 0.5567784 | 332.1753 | 437.0728 | 0.5567714 | 323.9497 | 426.2496 | 0.557283 | 325.3275 | 428.0625 | 0.556434 | 323.7421 | 425.9764 | 0.5569341 | 320.1516 | 421.2521 | 0.5565921 | 325.4142 | 428.1766 | 0.557101 | 326.0932 | 429.07 | 0.5577752 | 308.6563 | 406.1268
0.5584466 | 324.5251 | 427.0067 | 0.5586186 | 323.3386 | 425.4455 | 0.5584596 | 333.0503 | 438.224 | 0.5584378 | 324.8802 | 427.4739 | 0.5589449 | 326.2778 | 429.3129 | 0.5581126 | 324.6607 | 427.1851 | 0.5586126 | 320.9934 | 422.3598 | 0.5582622 | 326.2674 | 429.2992 | 0.5587755 | 326.9568 | 430.2063 | 0.5594599 | 309.6719 | 407.463
0.560104 | 325.3918 | 428.1472 | 0.5602821 | 324.2312 | 426.62 | 0.5601256 | 333.9156 | 439.3627 | 0.5601189 | 325.876 | 428.7842 | 0.5606015 | 327.1978 | 430.5235 | 0.5597883 | 325.6914 | 428.5414 | 0.5602878 | 321.8929 | 423.5433 | 0.5599416 | 327.2928 | 430.6484 | 0.5604548 | 327.9171 | 431.4698 | 0.5619562 | 310.9297 | 409.118
0.5617701 | 326.2534 | 429.2808 | 0.5619298 | 325.1281 | 427.8001 | 0.5617808 | 334.7776 | 440.4969 | 0.5617918 | 326.6776 | 429.839 | 0.5622638 | 327.9933 | 431.5701 | 0.5614544 | 326.5392 | 429.6568 | 0.561957 | 322.7831 | 424.7146 | 0.5616124 | 328.256 | 431.9157 | 0.5621158 | 328.7497 | 432.5654 | 0.5644372 | 312.0844 | 410.6374
0.5634484 | 327.1883 | 430.5109 | 0.5635874 | 326.0582 | 429.0239 | 0.5634354 | 335.599 | 441.5776 | 0.5634553 | 327.5651 | 431.0067 | 0.5639403 | 328.8627 | 432.7141 | 0.5631053 | 327.4919 | 430.9105 | 0.5636085 | 323.7152 | 425.9411 | 0.5632755 | 329.063 | 432.9777 | 0.5637636 | 329.6972 | 433.8121 | 0.5669475 | 313.3883 | 412.353
0.5651221 | 328.1128 | 431.7273 | 0.5652628 | 327.0205 | 430.2901 | 0.5651079 | 336.5583 | 442.8398 | 0.5651039 | 328.5854 | 432.3492 | 0.5656184 | 329.7139 | 433.8341 | 0.5647604 | 328.4176 | 432.1284 | 0.565264 | 324.6452 | 427.1647 | 0.5649356 | 330.0068 | 434.2195 | 0.5654221 | 330.5155 | 434.8889 | 0.5694613 | 314.5439 | 413.8735
0.56679 | 329.043 | 432.9513 | 0.5669419 | 327.9076 | 431.4574 | 0.5667847 | 337.5263 | 444.1136 | 0.5667652 | 329.5274 | 433.5887 | 0.5672812 | 330.6975 | 435.1283 | 0.5664378 | 329.4243 | 433.453 | 0.5669367 | 325.5805 | 428.3954 | 0.5666083 | 330.9602 | 435.474 | 0.5670981 | 331.4078 | 436.0629 | 0.5720089 | 315.8582 | 415.603
0.5684372 | 330.0209 | 434.238 | 0.568611 | 328.7095 | 432.5125 | 0.5684509 | 338.4933 | 445.3859 | 0.5684386 | 330.366 | 434.6921 | 0.5689346 | 331.5822 | 436.2924 | 0.5681061 | 330.3003 | 434.6057 | 0.5686069 | 326.3307 | 429.3825 | 0.5682894 | 331.8053 | 436.586 | 0.5687743 | 332.2905 | 437.2243 | 0.5746489 | 317.1489 | 417.3011
0.5700961 | 330.9488 | 435.4589 | 0.5702702 | 329.621 | 433.7119 | 0.570103 | 339.4637 | 446.6628 | 0.5701095 | 331.4007 | 436.0535 | 0.5705938 | 332.5419 | 437.5551 | 0.5697681 | 331.312 | 435.9368 | 0.5702738 | 327.1892 | 430.5121 | 0.5699596 | 332.7104 | 437.7769 | 0.5704467 | 333.3303 | 438.5925 | 0.577379 | 318.651 | 419.2776
0.5717702 | 331.7911 | 436.5672 | 0.5719311 | 330.4096 | 434.7495 | 0.5717582 | 340.4863 | 448.0083 | 0.5717725 | 332.4298 | 437.4076 | 0.5722716 | 333.4402 | 438.7371 | 0.5714251 | 332.2412 | 437.1594 | 0.5719285 | 327.9835 | 431.5573 | 0.5716143 | 333.6983 | 439.0768 | 0.5721058 | 334.1648 | 439.6906 | 0.5792307 | 319.6758 | 420.626
0.573438 | 332.6625 | 437.7138 | 0.5736111 | 331.2496 | 435.8547 | 0.5734265 | 341.3132 | 449.0963 | 0.5734279 | 333.2809 | 438.5275 | 0.5739502 | 334.3206 | 439.8955 | 0.5730845 | 333.0883 | 438.2741 | 0.5735862 | 328.8893 | 432.749 | 0.5732672 | 334.6207 | 440.2904 | 0.5737679 | 335.1355 | 440.9678 | 0.5811079 | 320.7684 | 422.0637
0.5751049 | 333.6244 | 438.9795 | 0.5752895 | 332.0587 | 436.9193 | 0.5751082 | 342.2121 | 450.2791 | 0.5750883 | 334.1862 | 439.7187 | 0.5756164 | 335.123 | 440.9513 | 0.5747642 | 333.9478 | 439.4049 | 0.575263 | 329.6852 | 433.7964 | 0.5749345 | 335.575 | 441.546 | 0.5754443 | 336.063 | 442.1882 | 0.5830308 | 321.803 | 423.425
0.57676 | 334.4838 | 440.1103 | 0.5769558 | 333.1473 | 438.3517 | 0.5767791 | 343.0565 | 451.3902 | 0.5767726 | 335.1021 | 440.9238 | 0.5772704 | 336.0199 | 442.1314 | 0.5764454 | 334.8432 | 440.5832 | 0.576945 | 330.597 | 434.9961 | 0.5766072 | 336.4713 | 442.7253 | 0.5771218 | 336.9565 | 443.3638 | 0.5859904 | 323.2459 | 425.3236
0.5784173 | 335.2918 | 441.1734 | 0.5786073 | 334.0353 | 439.5202 | 0.5784391 | 343.8479 | 452.4315 | 0.5784515 | 335.9861 | 442.087 | 0.5789282 | 336.9424 | 443.3452 | 0.5781139 | 335.6937 | 441.7023 | 0.5786182 | 331.5367 | 436.2325 | 0.5782771 | 337.3921 | 443.9369 | 0.5787885 | 337.7793 | 444.4465 | 0.5879786 | 324.248 | 426.6421
0.5801002 | 336.1984 | 442.3663 | 0.5802636 | 335.0686 | 440.8797 | 0.5801026 | 344.7181 | 453.5765 | 0.5801178 | 336.8997 | 443.2891 | 0.5806063 | 337.8491 | 444.5383 | 0.5797756 | 336.4921 | 442.7528 | 0.5802783 | 332.3857 | 437.3496 | 0.5799347 | 338.2618 | 445.0813 | 0.5804418 | 338.7068 | 445.6669 | 0.5899966 | 325.2961 | 428.0212
0.5817809 | 337.1106 | 443.5665 | 0.5819316 | 335.9542 | 442.045 | 0.5817733 | 345.7019 | 454.871 | 0.5817773 | 337.8551 | 444.5461 | 0.5822845 | 338.8086 | 445.8008 | 0.5814295 | 337.4775 | 444.0494 | 0.5819347 | 333.2232 | 438.4516 | 0.5815883 | 339.1424 | 446.24 | 0.5820966 | 339.6768 | 446.9432 | 0.5920688 | 326.3165 | 429.3638
0.5834491 | 337.9711 | 444.6988 | 0.5836043 | 337.0207 | 443.4483 | 0.5834557 | 346.5474 | 455.9834 | 0.5834332 | 338.8116 | 445.8048 | 0.5839508 | 339.7141 | 446.9923 | 0.5831035 | 338.3802 | 445.237 | 0.5836046 | 334.2024 | 439.74 | 0.5832601 | 339.9569 | 447.3118 | 0.583769 | 340.587 | 448.1408 | 0.5941765 | 327.5284 | 430.9584
0.5851074 | 338.8569 | 445.8643 | 0.5852725 | 337.8684 | 444.5637 | 0.5851247 | 347.6232 | 457.399 | 0.5851071 | 339.8703 | 447.1977 | 0.5856053 | 340.7382 | 448.3397 | 0.5847852 | 339.291 | 446.4355 | 0.5852841 | 335.1046 | 440.9272 | 0.5849406 | 340.9229 | 448.5827 | 0.5854391 | 341.5607 | 449.4219 | 0.5963022 | 328.6637 | 432.4523
0.5867668 | 339.7705 | 447.0665 | 0.5869268 | 338.645 | 445.5856 | 0.5867795 | 348.6501 | 458.7501 | 0.5867908 | 340.738 | 448.3395 | 0.5872625 | 341.7538 | 449.6761 | 0.5864551 | 340.156 | 447.5737 | 0.5869564 | 335.9576 | 442.0494 | 0.5866187 | 341.8395 | 449.7888 | 0.5871052 | 342.4854 | 450.6387 | 0.5984541 | 329.8371 | 433.9962
0.5884376 | 340.7481 | 448.3527 | 0.5885844 | 339.5019 | 446.713 | 0.5884325 | 349.7032 | 460.1359 | 0.5884566 | 341.6401 | 449.5265 | 0.5889346 | 342.7402 | 450.974 | 0.5881068 | 341.217 | 448.9697 | 0.5886115 | 336.9938 | 443.4129 | 0.5882813 | 342.6952 | 450.9147 | 0.5887636 | 343.4274 | 451.8781 | 0.6006712 | 330.971 | 435.4882
0.5901182 | 341.7421875 | 449.6608 | 0.5902625 | 340.4443 | 447.953 | 0.5901001 | 350.7245 | 461.4796 | 0.5901092 | 342.5185 | 450.6822 | 0.5906121 | 343.6561 | 452.1791 | 0.5897577 | 342.134 | 450.1764 | 0.5902619 | 337.9531 | 444.6751 | 0.5899373 | 343.5461 | 452.0344 | 0.5904195 | 344.3391 | 453.0777 | 0.6029214 | 332.115 | 436.9934
0.5917917 | 342.6996 | 450.9205 | 0.5919439 | 341.2256 | 448.9811 | 0.591774 | 351.67 | 462.7237 | 0.5917612 | 343.2971 | 451.7067 | 0.59228 | 344.6173 | 453.4438 | 0.5914306 | 342.9366 | 451.2323 | 0.5919293 | 338.821 | 445.817 | 0.5916029 | 344.4682 | 453.2476 | 0.5920985 | 345.3245 | 454.3744 | 0.6051891 | 333.1252 | 438.3227
0.5934411 | 343.5541 | 452.0449 | 0.5936157 | 342.1124 | 450.1479 | 0.5934421 | 352.473 | 463.7803 | 0.5934371 | 344.05 | 452.6974 | 0.59394 | 345.5103 | 454.6188 | 0.593113 | 343.8634 | 452.4519 | 0.5936133 | 339.8074 | 447.115 | 0.5932791 | 345.2739 | 454.3078 | 0.5937768 | 346.2167 | 455.5483 | 0.6074753 | 334.2535 | 439.8072
0.5950921 | 344.5489 | 453.3538 | 0.595276 | 343.0027 | 451.3194 | 0.5950986 | 353.5199 | 465.1578 | 0.5951162 | 344.9684 | 453.9058 | 0.5955992 | 346.2472 | 455.5884 | 0.5947801 | 344.9005 | 453.8165 | 0.5952828 | 340.6799 | 448.2631 | 0.5949546 | 346.1374 | 455.4439 | 0.5954496 | 347.2794 | 456.9466 | 0.6098223 | 335.3755 | 441.2836
0.5967643 | 345.4054 | 454.4808 | 0.5969322 | 343.9742 | 452.5976 | 0.5967566 | 354.3839 | 466.2947 | 0.5967825 | 345.8303 | 455.0399 | 0.5972771 | 347.2352 | 456.8884 | 0.5964386 | 345.7223 | 454.8978 | 0.5969404 | 341.4993 | 449.3411 | 0.5966193 | 347.0675 | 456.6678 | 0.597113 | 348.1096 | 458.039 | 0.6122053 | 336.5394 | 442.815
0.598448 | 346.2723 | 455.6215 | 0.5986008 | 344.8225 | 453.7138 | 0.5984261 | 355.2235 | 467.3994 | 0.5984433 | 346.7946 | 456.3087 | 0.5989543 | 348.1788 | 458.13 | 0.5980963 | 346.6714 | 456.1466 | 0.5985979 | 342.3285 | 450.4322 | 0.598266 | 348.0482 | 457.9581 | 0.5987659 | 349.0616 | 459.2916 | 0.6145836 | 337.6999 | 444.3419
0.6001142 | 347.1008 | 456.7116 | 0.6002838 | 345.7189 | 454.8933 | 0.6001076 | 356.2253 | 468.7175 | 0.6000996 | 347.755 | 457.5724 | 0.6006249 | 349.0946 | 459.335 | 0.5997713 | 347.6339 | 457.4131 | 0.6002702 | 343.281 | 451.6856 | 0.5999281 | 349.0406 | 459.2639 | 0.6004356 | 349.9291 | 460.433 | 0.6170129 | 339.0592 | 446.1305
0.6017735 | 348.0802 | 458.0003 | 0.6019537 | 346.6815 | 456.1599 | 0.6017839 | 357.3369 | 470.1802 | 0.6017761 | 348.6685 | 458.7743 | 0.6022794 | 350.173 | 460.754 | 0.601452 | 348.4781 | 458.5238 | 0.601953 | 344.151 | 452.8303 | 0.6016089 | 349.9713 | 460.4886 | 0.6021158 | 350.9061 | 461.7186 | 0.6194988 | 340.3893 | 447.8807
0.6034331 | 348.95 | 459.1448 | 0.6036094 | 347.6316 | 457.41 | 0.6034483 | 358.2045 | 471.3217 | 0.6034561 | 349.547 | 459.9303 | 0.6039359 | 351.1349 | 462.0196 | 0.6031203 | 349.2275 | 459.5099 | 0.6036205 | 345.1555 | 454.1519 | 0.603282 | 350.8171 | 461.6015 | 0.6037897 | 351.7535 | 462.8335 | 0.6219943 | 341.7428 | 449.6616
0.6051062 | 349.9845 | 460.5059 | 0.6052604 | 348.4704 | 458.5137 | 0.6051032 | 359.0979 | 472.4972 | 0.6051245 | 350.4915 | 461.173 | 0.6056082 | 351.9771 | 463.1277 | 0.6047781 | 350.1918 | 460.7787 | 0.6052834 | 345.9843 | 455.2425 | 0.6049472 | 351.7352 | 462.8095 | 0.6054458 | 352.7699 | 464.1709 | 0.6245196 | 343.0674 | 451.4045
0.6067873 | 350.8566 | 461.6535 | 0.6069297 | 349.287 | 459.5882 | 0.6067669 | 359.9711 | 473.6462 | 0.6067818 | 351.3819 | 462.3446 | 0.6072813 | 352.8856 | 464.3232 | 0.6064388 | 351.0288 | 461.8801 | 0.6069403 | 346.9013 | 456.4491 | 0.6066012 | 352.55 | 463.8816 | 0.6070929 | 353.5519 | 465.1999 | 0.6271082 | 344.3827 | 453.1351
0.6084549 | 351.8655 | 462.9809 | 0.6086093 | 350.1412 | 460.7121 | 0.6084438 | 360.8242 | 474.7687 | 0.6084383 | 352.2544 | 463.4926 | 0.6089513 | 353.778 | 465.4973 | 0.6081066 | 351.8505 | 462.9611 | 0.6086042 | 347.7094 | 457.5123 | 0.6082686 | 353.366 | 464.9553 | 0.6087626 | 354.5637 | 466.5312 | 0.6297131 | 345.6698 | 454.8287
0.6101144 | 352.7842 | 464.1898 | 0.6102805 | 350.9724 | 461.8058 | 0.6101229 | 361.6486 | 475.8534 | 0.6101117 | 353.1872 | 464.72 | 0.6106055 | 354.4995 | 466.4466 | 0.6097848 | 352.8176 | 464.2336 | 0.6102868 | 348.595 | 458.6777 | 0.6099505 | 354.1881 | 466.037 | 0.6104451 | 355.5291 | 467.8014 | 0.6323326 | 347.0038 | 456.5839
0.6117719 | 353.8091 | 465.5383 | 0.6119415 | 351.8973 | 463.0227 | 0.6117851 | 362.4576 | 476.9178 | 0.6117902 | 354.0746 | 465.8877 | 0.6122609 | 355.4798 | 467.7366 | 0.6114521 | 353.8118 | 465.5419 | 0.6119546 | 349.386 | 459.7184 | 0.6116227 | 354.9977 | 467.1023 | 0.6121152 | 356.4176 | 468.9705 | 0.635011 | 348.4517 | 458.4891
0.6134435 | 354.6437 | 466.6364 | 0.6135957 | 352.8091 | 464.2225 | 0.6134305 | 363.4361 | 478.2054 | 0.613456 | 354.9579 | 467.0498 | 0.6139315 | 356.3949 | 468.9407 | 0.6131114 | 354.6898 | 466.6971 | 0.6136115 | 350.2464 | 460.8505 | 0.6132888 | 355.7781 | 468.129 | 0.6137758 | 357.273 | 470.096 | 0.6377187 | 349.8371 | 460.312
0.6151209 | 355.542 | 467.8184 | 0.61527 | 353.8741 | 465.6238 | 0.6150933 | 364.4521 | 479.5423 | 0.6151127 | 355.8304 | 468.1979 | 0.6156101 | 357.3208 | 470.159 | 0.6147644 | 355.6681 | 467.9844 | 0.6152681 | 351.1634 | 462.0571 | 0.614942 | 356.71 | 469.3552 | 0.6154322 | 358.2169 | 471.3381 | 0.6404289 | 351.2431 | 462.1619
0.6167852 | 356.3639 | 468.8999 | 0.6169502 | 354.869 | 466.9329 | 0.6167751 | 365.4005 | 480.7901 | 0.6167676 | 356.7817 | 469.4496 | 0.6172827 | 358.2639 | 471.3998 | 0.6164314 | 356.6367 | 469.2588 | 0.6169333 | 352.0245 | 463.1902 | 0.6166039 | 357.5162 | 470.4161 | 0.6171036 | 358.9765 | 472.3375 | 0.643203 | 352.6084 | 463.9584
0.6184445 | 357.3607 | 470.2114 | 0.6186187 | 355.7175 | 468.0493 | 0.6184502 | 366.2616 | 481.9232 | 0.6184359 | 357.7469 | 470.7196 | 0.618943 | 359.1951 | 472.6251 | 0.618111 | 357.5786 | 470.4982 | 0.6186103 | 352.7908 | 464.1984 | 0.6182824 | 358.443 | 471.6356 | 0.6187837 | 359.8053 | 473.428 | 0.6460148 | 354.0356 | 465.8363
0.6201 | 358.185 | 471.2961 | 0.6202825 | 356.5616 | 469.16 | 0.6201118 | 367.1664 | 483.1137 | 0.6201149 | 358.7004 | 471.9743 | 0.6206005 | 360.0569 | 473.759 | 0.6197814 | 358.4572 | 471.6542 | 0.6202827 | 353.6356 | 465.31 | 0.619956 | 359.4122 | 472.9108 | 0.6204548 | 360.6791 | 474.5778 | 0.6488319 | 355.2926 | 467.4902
0.6217678 | 359.0602 | 472.4476 | 0.6219386 | 357.4075 | 470.2731 | 0.6217678 | 367.9781 | 484.1818 | 0.6217871 | 359.6211 | 473.1856 | 0.6222675 | 360.9342 | 474.9135 | 0.6214391 | 359.434 | 472.9395 | 0.6219434 | 354.657 | 466.6539 | 0.621619 | 360.3382 | 474.1292 | 0.6221158 | 361.609 | 475.8014 | 0.6517072 | 356.7291 | 469.3803
0.623446 | 359.9771 | 473.654 | 0.6236023 | 358.2567 | 471.3904 | 0.6234345 | 368.8362 | 485.3107 | 0.6234419 | 360.6493 | 474.5386 | 0.6239483 | 361.8151 | 476.0725 | 0.6230954 | 360.2988 | 474.0773 | 0.6236006 | 355.4657 | 467.718 | 0.6232725 | 361.2167 | 475.2852 | 0.6237738 | 362.5858 | 477.0866 | 0.6546199 | 358.1654 | 471.2702
0.6251182 | 360.973 | 474.9645 | 0.6252846 | 359.1251 | 472.533 | 0.6251184 | 369.7131 | 486.4647 | 0.6250976 | 361.5325 | 475.7007 | 0.625625 | 362.7855 | 477.3493 | 0.6247659 | 361.3113 | 475.4097 | 0.6252636 | 356.4792 | 469.0515 | 0.6249335 | 362.0903 | 476.4346 | 0.625438 | 363.5239 | 478.321 | 0.6575297 | 359.7372 | 473.3384
0.6267746 | 361.8297 | 476.0917 | 0.6269541 | 360.1029 | 473.8196 | 0.6267895 | 370.6405 | 487.6848 | 0.6267705 | 362.398 | 476.8395 | 0.6272823 | 363.7505 | 478.6191 | 0.6264446 | 362.1729 | 476.5432 | 0.6269453 | 357.531 | 470.4355 | 0.6266085 | 362.901 | 477.5013 | 0.6271188 | 364.4261 | 479.508 | 0.6605043 | 361.2014 | 475.2651
0.6284277 | 362.6939 | 477.2288 | 0.6286117 | 360.9805 | 474.9744 | 0.6284519 | 371.4843 | 488.7952 | 0.6284475 | 363.312 | 478.0421 | 0.6289322 | 364.7185 | 479.8928 | 0.6281169 | 363.0074 | 477.6413 | 0.6286175 | 358.5049 | 471.717 | 0.6282837 | 363.7096 | 478.5653 | 0.6287872 | 365.3175 | 480.6809 | 0.6635221 | 362.8816 | 477.4758
0.6300996 | 363.6867 | 478.5351 | 0.6302646 | 361.9177 | 476.2075 | 0.6301069 | 372.3221 | 489.8975 | 0.6301194 | 364.2841 | 479.3211 | 0.6305947 | 365.7761 | 481.2843 | 0.6297776 | 363.9666 | 478.9035 | 0.6302785 | 359.282 | 472.7395 | 0.6299483 | 364.5685 | 479.6954 | 0.6304461 | 366.2321 | 481.8843 | 0.6665357 | 364.5348 | 479.651
0.6317781 | 364.5973 | 479.7333 | 0.6319313 | 362.7464 | 477.2979 | 0.6317697 | 372.9842 | 490.7687 | 0.6317771 | 365.0434 | 480.3203 | 0.632275 | 366.8081 | 482.6423 | 0.6314288 | 364.9347 | 480.1772 | 0.6319332 | 360.255 | 474.0198 | 0.6316043 | 365.372 | 480.7527 | 0.6321012 | 367.1786 | 483.1298 | 0.6696207 | 366.2375 | 481.8915
0.6334514 | 365.5056 | 480.9285 | 0.6336097 | 363.6635 | 478.5047 | 0.6334515 | 373.6708 | 491.6722 | 0.6334308 | 365.9633 | 481.5307 | 0.6339431 | 367.6689 | 483.7748 | 0.633092 | 365.7343 | 481.2293 | 0.6335945 | 361.0338 | 475.0444 | 0.6332627 | 366.3904 | 482.0926 | 0.6337649 | 368.085 | 484.3223 | 0.672726 | 367.8878 | 484.0629
0.6351123 | 366.4224 | 482.1347 | 0.635282 | 364.5423 | 479.661 | 0.6351205 | 374.3722 | 492.595 | 0.6350979 | 366.9849 | 482.8749 | 0.6356032 | 368.555 | 484.9408 | 0.6347743 | 366.6311 | 482.4094 | 0.6352727 | 361.8429 | 476.109 | 0.6349397 | 367.405 | 483.4276 | 0.6354429 | 369.0867 | 485.6404 | 0.6758409 | 369.5515 | 486.252
0.6367613 | 367.3828 | 483.3984 | 0.6369416 | 365.4444 | 480.8479 | 0.6367828 | 375.2626 | 493.7666 | 0.6367783 | 367.9485 | 484.1427 | 0.6372539 | 369.3701 | 486.0133 | 0.6364516 | 367.5378 | 483.6023 | 0.6369497 | 362.7327 | 477.2799 | 0.636619 | 368.4277 | 484.7733 | 0.6371164 | 370.0844 | 486.9531 | 0.6790231 | 371.0801 | 488.2633
0.6384278 | 368.177 | 484.4435 | 0.638596 | 366.2763 | 481.9425 | 0.6384373 | 376.1114 | 494.8834 | 0.6384539 | 368.778 | 485.2342 | 0.638925 | 370.263 | 487.1882 | 0.6381143 | 368.3017 | 484.6075 | 0.6386148 | 363.7681 | 478.6423 | 0.6382834 | 369.3023 | 485.924 | 0.6387756 | 371.0377 | 488.2075 | 0.6822199 | 372.602 | 490.2657
0.6401089 | 369.0348 | 485.5721 | 0.6402634 | 367.1851 | 483.1382 | 0.6400975 | 377.1172 | 496.2068 | 0.6401134 | 369.7119 | 486.463 | 0.640609 | 370.9719 | 488.1209 | 0.6397645 | 369.1379 | 485.7077 | 0.6402685 | 364.6441 | 479.7949 | 0.6399398 | 370.132 | 487.0158 | 0.640431 | 371.8987 | 489.3403 | 0.6854582 | 374.2128 | 492.3853
0.6417846 | 369.84375 | 486.6365 | 0.6419429 | 368.0583 | 484.2872 | 0.6417749 | 378.1036 | 497.5048 | 0.6417689 | 370.6368 | 487.6801 | 0.6422803 | 371.7914 | 489.1993 | 0.6414284 | 370.0227 | 486.872 | 0.6419305 | 365.5833 | 481.0306 | 0.6415934 | 370.9196 | 488.052 | 0.6420983 | 372.9308 | 490.6984 | 0.6887425 | 375.8104 | 494.4874
0.6434467 | 370.7524 | 487.8321 | 0.6436169 | 368.9309 | 485.4354 | 0.6434495 | 379.0116 | 498.6995 | 0.6434321 | 371.4516 | 488.7521 | 0.6439444 | 372.6254 | 490.2966 | 0.6431091 | 370.9285 | 488.0638 | 0.6436077 | 366.4184 | 482.1295 | 0.6432678 | 371.7169 | 489.1012 | 0.6437767 | 373.8097 | 491.8548 | 0.6920238 | 377.2257 | 496.3496
0.6451002 | 371.5305 | 488.8559 | 0.6452782 | 369.919 | 486.7356 | 0.6451132 | 379.8682 | 499.8266 | 0.6451129 | 372.2865 | 489.8507 | 0.6456032 | 373.5979 | 491.5762 | 0.6447826 | 371.9036 | 489.3468 | 0.6452851 | 367.2238 | 483.1892 | 0.6449503 | 372.4936 | 490.1232 | 0.6454514 | 374.7121 | 493.0422 | 0.6953596 | 378.8065 | 498.4297
0.6467638 | 372.5058 | 490.1392 | 0.64693 | 370.8665 | 487.9822 | 0.6467684 | 380.6538 | 500.8602 | 0.6467878 | 373.1822 | 491.0292 | 0.6472657 | 374.3302 | 492.5397 | 0.6464505 | 372.8015 | 490.5283 | 0.6469502 | 368.0006 | 484.2113 | 0.6466171 | 373.3259 | 491.2182 | 0.6471117 | 375.5027 | 494.0824 | 0.6986808 | 380.4783 | 500.6293
0.6484451 | 373.4111 | 491.3304 | 0.6485926 | 371.7189 | 489.1038 | 0.6484287 | 381.475 | 501.9408 | 0.6484501 | 374.0349 | 492.1511 | 0.6489493 | 375.2998 | 493.8155 | 0.648099 | 373.7305 | 491.7507 | 0.6486022 | 368.8332 | 485.3068 | 0.6482744 | 374.2237 | 492.3996 | 0.6487654 | 376.4397 | 495.3154 | 0.7019972 | 382.0847 | 502.7431
0.6501198 | 374.3384 | 492.5505 | 0.6502732 | 372.6618 | 490.3445 | 0.6501072 | 382.3792 | 503.1306 | 0.6501013 | 374.867 | 493.2461 | 0.6506236 | 376.2938 | 495.1234 | 0.6497622 | 374.7235 | 493.0573 | 0.6502614 | 369.8001 | 486.5791 | 0.6499298 | 375.0915 | 493.5415 | 0.6504264 | 377.2927 | 496.4378 | 0.7053494 | 383.8268 | 505.0353
0.6517822 | 375.1584 | 493.6295 | 0.6519484 | 373.5694 | 491.5387 | 0.6517857 | 383.269 | 504.3013 | 0.6517665 | 375.7666 | 494.4298 | 0.6522819 | 377.3818 | 496.555 | 0.6514391 | 375.5546 | 494.1507 | 0.6519397 | 370.7957 | 487.889 | 0.6516028 | 375.9168 | 494.6274 | 0.6521054 | 378.1852 | 497.6121 | 0.70867 | 385.6816 | 507.4758
0.6534324 | 376.1262 | 494.9028 | 0.6536119 | 374.3447 | 492.5588 | 0.653447 | 384.1292 | 505.4332 | 0.6534453 | 376.7117 | 495.6732 | 0.6539335 | 378.3044 | 497.769 | 0.6531137 | 376.4809 | 495.3696 | 0.6536125 | 371.886 | 489.3237 | 0.653285 | 376.7036 | 495.6627 | 0.6537862 | 379.0289 | 498.7222 | 0.7120155 | 387.4391 | 509.7884
0.6550979 | 377.0006 | 496.0534 | 0.6552657 | 375.2353 | 493.7307 | 0.6551037 | 385.1781 | 506.8133 | 0.655118 | 377.5474 | 496.7729 | 0.6555951 | 379.2906 | 499.0665 | 0.6547768 | 377.3958 | 496.5735 | 0.6552801 | 372.8031 | 490.5304 | 0.6549538 | 377.5707 | 496.8035 | 0.6554494 | 379.9597 | 499.947 | 0.7153558 | 389.1 | 511.9737
0.6567763 | 377.9134 | 497.2545 | 0.6569301 | 376.149 | 494.9329 | 0.6567598 | 386.0842 | 508.0055 | 0.6567791 | 378.495 | 498.0198 | 0.6572711 | 380.2805 | 500.3691 | 0.6564362 | 378.2551 | 497.7041 | 0.6569396 | 373.7818 | 491.8181 | 0.6566078 | 378.4113 | 497.9096 | 0.657102 | 380.761 | 501.0013 | 0.7186675 | 390.8228 | 514.2405
0.6584453 | 378.7245 | 498.3218 | 0.658606 | 376.9179 | 495.9447 | 0.6584346 | 386.9718 | 509.1735 | 0.6584374 | 379.5237 | 499.3733 | 0.6589463 | 381.263 | 501.6618 | 0.6580987 | 379.2135 | 498.9651 | 0.6586021 | 374.6783 | 492.9977 | 0.6582642 | 379.2119 | 498.9631 | 0.6587636 | 381.5789 | 502.0776 | 0.7220095 | 392.3624 | 516.2663
0.6601114 | 379.5612 | 499.4226 | 0.660284 | 377.7442 | 497.0318 | 0.6601171 | 387.9131 | 510.412 | 0.660104 | 380.321 | 500.4224 | 0.6606092 | 382.1489 | 502.8275 | 0.6597801 | 380.3884 | 500.511 | 0.6602819 | 375.5371 | 494.1278 | 0.6599343 | 380.0262 | 500.0345 | 0.6604403 | 382.5149 | 503.3091 | 0.7253188 | 393.9619 | 518.371
0.6617688 | 380.4632 | 500.6095 | 0.6619484 | 378.7009 | 498.2907 | 0.6617834 | 388.8444 | 511.6373 | 0.6617846 | 381.1502 | 501.5134 | 0.6622669 | 383.0491 | 504.012 | 0.6614551 | 381.2888 | 501.6958 | 0.6619562 | 376.3808 | 495.2379 | 0.6616125 | 380.899 | 501.1828 | 0.662115 | 383.5709 | 504.6986 | 0.7286692 | 395.5696 | 520.4863
0.6634352 | 381.2719 | 501.6735 | 0.6636006 | 379.6113 | 499.4885 | 0.6634395 | 389.5773 | 512.6017 | 0.6634609 | 382.1428 | 502.8194 | 0.6639272 | 383.8714 | 505.0939 | 0.6631201 | 382.191 | 502.8829 | 0.6636234 | 377.2964 | 496.4427 | 0.6632839 | 381.6944 | 502.2294 | 0.6637816 | 384.52 | 505.9473 | 0.7320105 | 397.2332 | 522.6753
0.6651153 | 382.1221 | 502.7923 | 0.6652603 | 380.519 | 500.6829 | 0.665095 | 390.5465 | 513.8769 | 0.6651248 | 383.0356 | 503.9941 | 0.6656099 | 384.7416 | 506.239 | 0.664775 | 383.0785 | 504.0506 | 0.665278 | 378.1764 | 497.6006 | 0.6649392 | 382.4709 | 503.2512 | 0.6654362 | 385.5153 | 507.257 | 0.7353346 | 398.7928 | 524.7273
0.6667897 | 383.0552 | 504.02 | 0.6669378 | 381.5334 | 502.0177 | 0.6667714 | 391.4488 | 515.0642 | 0.6667778 | 383.8576 | 505.0758 | 0.6672867 | 385.4929 | 507.2275 | 0.6664339 | 383.8985 | 505.1296 | 0.6669374 | 378.9527 | 498.622 | 0.6666011 | 383.1863 | 504.1925 | 0.6670963 | 386.5252 | 508.5858 | 0.7386937 | 400.379 | 526.8145
0.6684538 | 384.0155 | 505.2835 | 0.6686119 | 382.4288 | 503.1958 | 0.66845 | 392.3367 | 516.2325 | 0.6684359 | 384.8563 | 506.3899 | 0.6689528 | 386.3591 | 508.3673 | 0.6681061 | 384.6365 | 506.1006 | 0.668608 | 379.809 | 499.7487 | 0.6682737 | 383.8716 | 505.0942 | 0.6687689 | 387.3575 | 509.6809 | 0.7420045 | 402.0795 | 529.052
0.6701111 | 384.8809 | 506.4222 | 0.6702781 | 383.4252 | 504.5068 | 0.670117 | 393.2191 | 517.3935 | 0.6701141 | 385.7437 | 507.5576 | 0.6706085 | 387.2434 | 509.5308 | 0.6697828 | 385.4777 | 507.2075 | 0.6702826 | 380.6267 | 500.8246 | 0.6699562 | 384.4444 | 505.8479 | 0.6704459 | 388.1793 | 510.7622 | 0.7453366 | 403.5479 | 530.9841
0.6717685 | 385.8282 | 507.6686 | 0.6719356 | 384.2737 | 505.6233 | 0.6717752 | 394.1969 | 518.6801 | 0.6717885 | 386.6045 | 508.6902 | 0.6722677 | 388.2407 | 510.8431 | 0.6714457 | 386.3915 | 508.4099 | 0.67195 | 381.4902 | 501.9608 | 0.6716247 | 384.9617 | 506.5285 | 0.672112 | 389.1927 | 512.0957 | 0.7486738 | 405.038 | 532.9448
0.6734424 | 386.7815 | 508.9231 | 0.6735999 | 385.2066 | 506.8508 | 0.6734297 | 395.0509 | 519.8038 | 0.6734493 | 387.5464 | 509.9295 | 0.6739431 | 389.1109 | 511.988 | 0.6731005 | 387.4044 | 509.7427 | 0.673604 | 382.3753 | 503.1254 | 0.6732822 | 385.495 | 507.2303 | 0.6737708 | 390.0616 | 513.239 | 0.7519922 | 406.6585 | 535.077
0.6751187 | 387.7171 | 510.154 | 0.6752775 | 386.0111 | 507.9093 | 0.6751009 | 395.9091 | 520.933 | 0.6751018 | 388.4956 | 511.1784 | 0.6756209 | 390.0736 | 513.2547 | 0.6747565 | 388.296 | 510.9158 | 0.6752596 | 383.2829 | 504.3196 | 0.6749381 | 385.6378 | 507.4181 | 0.6754337 | 390.9142 | 514.3608 | 0.7553531 | 408.3181 | 537.2606
0.6767808 | 388.6991 | 511.4461 | 0.6769577 | 386.9382 | 509.1292 | 0.6767794 | 396.7298 | 522.0129 | 0.6767613 | 389.4152 | 512.3884 | 0.6772848 | 391.015 | 514.4934 | 0.6764325 | 389.1501 | 512.0396 | 0.6769352 | 384.1978 | 505.5234 | 0.6766062 | 385.3562 | 507.0477 | 0.6771101 | 391.8453 | 515.5859 | 0.7586796 | 409.905 | 539.3486
0.678435 | 389.6725 | 512.727 | 0.6786212 | 387.7712 | 510.2253 | 0.6784481 | 397.6012 | 523.1594 | 0.6784357 | 390.3309 | 513.5933 | 0.6789385 | 392.0121 | 515.8054 | 0.6781124 | 390.109 | 513.3013 | 0.6786153 | 385.0854 | 506.6913 | 0.6782805 | 384.8391 | 506.3672 | 0.6787875 | 392.6958 | 516.705 | 0.7620125 | 411.6491 | 541.6435
0.6800918 | 390.6614 | 514.0282 | 0.6802757 | 388.5986 | 511.3139 | 0.6801059 | 398.44 | 524.2631 | 0.6801164 | 391.2715 | 514.831 | 0.6805983 | 392.8784 | 516.9453 | 0.6797804 | 390.939 | 514.3934 | 0.6802821 | 385.956 | 507.8369 | 0.6799511 | 384.239 | 505.5777 | 0.6804557 | 393.4992 | 517.7621 | 0.7653572 | 413.2863 | 543.7977
0.6817679 | 391.519 | 515.1566 | 0.6819347 | 389.5505 | 512.5665 | 0.6817657 | 399.3502 | 525.4608 | 0.6817858 | 392.1799 | 516.0262 | 0.6822742 | 393.8031 | 518.162 | 0.6814399 | 391.841 | 515.5803 | 0.6819444 | 386.7784 | 508.9189 | 0.6816075 | 383.728 | 504.9053 | 0.6821104 | 394.4023 | 518.9503 | 0.7686669 | 414.7853 | 545.7701
0.6834469 | 392.4113 | 516.3306 | 0.6836073 | 390.4555 | 513.7572 | 0.6834415 | 400.2444 | 526.6373 | 0.6834408 | 393.0298 | 517.1444 | 0.6839555 | 394.7209 | 519.3697 | 0.6830975 | 392.7647 | 516.7956 | 0.6836002 | 387.7786 | 510.235 | 0.6832641 | 383.5067 | 504.6141 | 0.6837686 | 395.4317 | 520.3048 | 0.7720224 | 416.4295 | 547.9335
0.6851162 | 393.2385 | 517.4191 | 0.6852809 | 391.2935 | 514.8599 | 0.6851227 | 401.2574 | 527.9702 | 0.6851012 | 393.9118 | 518.305 | 0.6856165 | 395.5291 | 520.4331 | 0.6847693 | 393.6708 | 517.9879 | 0.6852695 | 388.5953 | 511.3097 | 0.6849308 | 383.6775 | 504.8388 | 0.6854421 | 396.2819 | 521.4235 | 0.7753422 | 417.9965 | 549.9953
0.6867743 | 394.0916 | 518.5415 | 0.686947 | 392.1297 | 515.9601 | 0.6867921 | 402.2345 | 529.2559 | 0.6867761 | 394.8578 | 519.5498 | 0.6872692 | 396.2664 | 521.4031 | 0.6864527 | 394.5862 | 519.1923 | 0.6869505 | 389.4503 | 512.4347 | 0.6866074 | 384.1144 | 505.4137 | 0.6871169 | 397.2909 | 522.7512 | 0.7786692 | 419.6461 | 552.166
0.6884315 | 394.8561 | 519.5475 | 0.6886026 | 393.0167 | 517.1272 | 0.6884489 | 403.1371 | 530.4435 | 0.6884561 | 395.7643 | 520.7424 | 0.6889299 | 397.2265 | 522.6665 | 0.6881242 | 395.5554 | 520.4677 | 0.6886238 | 390.3728 | 513.6485 | 0.6882832 | 384.6131 | 506.0699 | 0.6887822 | 398.1482 | 523.8792 | 0.7820169 | 421.2715 | 554.3046
0.6901045 | 395.7535 | 520.7283 | 0.6902579 | 393.8637 | 518.2418 | 0.6901019 | 404.0445 | 531.6375 | 0.6901252 | 396.6198 | 521.8682 | 0.6906032 | 398.0887 | 523.8009 | 0.689778 | 396.3671 | 521.5357 | 0.6902816 | 391.2898 | 514.855 | 0.6899478 | 385.073 | 506.675 | 0.6904378 | 399.0535 | 525.0704 | 0.7853286 | 422.8868 | 556.43
0.691787 | 396.5975 | 521.8388 | 0.6919312 | 394.6879 | 519.3262 | 0.6917734 | 405.017 | 532.9171 | 0.6917775 | 397.471 | 522.9881 | 0.6922811 | 398.9612 | 524.9489 | 0.6914282 | 397.2258 | 522.6655 | 0.6919315 | 392.0875 | 515.9046 | 0.6916032 | 385.6805 | 507.4743 | 0.6920931 | 399.841 | 526.1066 | 0.7886821 | 424.4778 | 558.5235
0.6934558 | 397.5208 | 523.0537 | 0.6936092 | 395.6196 | 520.5521 | 0.6934494 | 405.8555 | 534.0204 | 0.6934313 | 398.2481 | 524.0107 | 0.69395 | 399.8722 | 526.1476 | 0.6931 | 398.0943 | 523.8083 | 0.6936002 | 393.1024 | 517.2399 | 0.6932688 | 386.3922 | 508.4108 | 0.6937651 | 400.6979 | 527.2341 | 0.7920114 | 426.2123 | 560.8057
0.6951097 | 398.3704 | 524.1716 | 0.695281 | 396.3831 | 521.5567 | 0.695119 | 406.6411 | 535.0541 | 0.6951034 | 399.014 | 525.0184 | 0.6956037 | 400.7818 | 527.3444 | 0.6947756 | 398.9654 | 524.9545 | 0.6952779 | 394.1052 | 518.5595 | 0.6949475 | 387.1439 | 509.3999 | 0.6954442 | 401.4361 | 528.2054 | 0.7953339 | 427.866 | 562.9816
0.6967608 | 399.3169 | 525.4169 | 0.6969368 | 397.2817 | 522.739 | 0.696775 | 407.5893 | 536.3017 | 0.69678 | 399.8846 | 526.1639 | 0.697264 | 401.709 | 528.5645 | 0.696439 | 399.8375 | 526.1019 | 0.6969425 | 395.0112 | 519.7516 | 0.6966258 | 387.8755 | 510.3626 | 0.6971175 | 402.3722 | 529.4371 | 0.7986757 | 429.5358 | 565.1787
0.698433 | 400.2363 | 526.6267 | 0.6985962 | 398.1342 | 523.8608 | 0.6984288 | 408.5089 | 537.5116 | 0.6984442 | 400.7625 | 527.3191 | 0.6989373 | 402.6388 | 529.7879 | 0.6980978 | 400.6557 | 527.1785 | 0.6985994 | 395.9015 | 520.9231 | 0.6982866 | 388.5018 | 511.1865 | 0.6987746 | 403.2329 | 530.5697 | 0.8019906 | 431.2715 | 567.4625
0.7001124 | 401.2241 | 527.9264 | 0.7002688 | 399.0861 | 525.1132 | 0.7000971 | 409.4067 | 538.693 | 0.700096 | 401.7655 | 528.6388 | 0.7006168 | 403.5467 | 530.9825 | 0.6997564 | 401.489 | 528.2751 | 0.7002563 | 396.7014 | 521.9755 | 0.6999347 | 389.2746 | 512.2034 | 0.7004314 | 404.1678 | 531.7998 | 0.8053332 | 432.8197 | 569.4996
0.7017738 | 402.0584 | 529.0243 | 0.7019507 | 399.8926 | 526.1745 | 0.7017756 | 410.1993 | 539.7359 | 0.701759 | 402.8748 | 530.0984 | 0.702283 | 404.4358 | 532.1524 | 0.7014266 | 402.4401 | 529.5264 | 0.7019272 | 397.5187 | 523.051 | 0.7015978 | 390.0029 | 513.1617 | 0.7021021 | 405.1328 | 533.0694 | 0.8086703 | 434.4044 | 571.5847
0.7034289 | 402.8951 | 530.1251 | 0.7036222 | 400.8703 | 527.461 | 0.7034488 | 411.1956 | 541.0468 | 0.7034372 | 403.8499 | 531.3814 | 0.7039412 | 405.3926 | 533.4114 | 0.7031095 | 403.3766 | 530.7586 | 0.7036114 | 398.2866 | 524.0613 | 0.7032766 | 390.7853 | 514.1912 | 0.7037851 | 406.0511 | 534.2777 | 0.8119991 | 435.9073 | 573.5622
0.70509 | 403.7343 | 531.2293 | 0.7052765 | 401.7788 | 528.6563 | 0.7051132 | 412.0516 | 542.1732 | 0.7051153 | 404.6463 | 532.4294 | 0.7055962 | 406.2095 | 534.4861 | 0.7047802 | 404.2704 | 531.9348 | 0.7052781 | 399.2465 | 525.3244 | 0.704946 | 391.6208 | 515.2906 | 0.7054588 | 407.0265 | 535.5612 | 0.8153587 | 437.4258 | 575.5602
0.7067629 | 404.6035 | 532.373 | 0.7069305 | 402.5975 | 529.7336 | 0.7067667 | 412.8718 | 543.2524 | 0.7067823 | 405.5896 | 533.6705 | 0.707268 | 407.0926 | 535.6481 | 0.7064397 | 405.1932 | 533.1489 | 0.7069433 | 399.9646 | 526.2693 | 0.7066053 | 392.4921875 | 516.4371 | 0.7071136 | 408.0222 | 536.8714 | 0.8186753 | 439.0212 | 577.6595
0.7084446 | 405.4207 | 533.4482 | 0.7085958 | 403.414 | 530.8079 | 0.7084352 | 413.7259 | 544.3762 | 0.7084417 | 406.4723 | 534.8319 | 0.7089446 | 408.0026 | 536.8455 | 0.7081003 | 406.0821 | 534.3186 | 0.7085995 | 400.8178 | 527.3918 | 0.7082602 | 393.2364 | 517.4163 | 0.7087651 | 408.9278 | 538.0629 | 0.8220174 | 440.686 | 579.85
0.7101137 | 406.3214 | 534.6334 | 0.7102775 | 404.2645 | 531.9269 | 0.7101164 | 414.7665 | 545.7454 | 0.710102 | 407.2467 | 535.851 | 0.710612 | 408.9762 | 538.1266 | 0.7097691 | 406.8378 | 535.3129 | 0.7102705 | 401.6695 | 528.5125 | 0.7099237 | 393.9878 | 518.405 | 0.7104313 | 409.86 | 539.2895 | 0.8253472 | 442.1316 | 581.7521
0.7117745 | 407.3333 | 535.9649 | 0.7119408 | 405.0554 | 532.9677 | 0.7117897 | 415.6248 | 546.8748 | 0.7117723 | 408.1716 | 537.0679 | 0.7122654 | 409.9056 | 539.3494 | 0.7114515 | 407.7219 | 536.4762 | 0.7119511 | 402.6224 | 529.7663 | 0.7116079 | 394.6984 | 519.34 | 0.7121087 | 410.8384 | 540.5768 | 0.8286582 | 443.6956 | 583.81
0.7134321 | 408.2204 | 537.1321 | 0.7136002 | 405.9249 | 534.1117 | 0.7134507 | 416.4753 | 547.9938 | 0.7134577 | 409.1636 | 538.3732 | 0.7139201 | 410.8088 | 540.5379 | 0.7131206 | 408.5664 | 537.5874 | 0.7136211 | 403.3589 | 530.7353 | 0.7132815 | 395.3884 | 520.2479 | 0.7137782 | 411.6328 | 541.6221 | 0.8320151 | 445.4416 | 586.1073
0.7151067 | 409.1419 | 538.3446 | 0.7152541 | 406.8442 | 535.3214 | 0.7150974 | 417.3254 | 549.1123 | 0.7151251 | 409.9836 | 539.452 | 0.7155977 | 411.7342 | 541.7555 | 0.7147756 | 409.4789 | 538.788 | 0.7152792 | 404.3392 | 532.0252 | 0.7149481 | 396.0997 | 521.1838 | 0.7154345 | 412.5541 | 542.8343 | 0.8353382 | 447.1515 | 588.3572
0.7167882 | 410.014 | 539.4922 | 0.7169261 | 407.7388 | 536.4984 | 0.7167628 | 418.1635 | 550.2152 | 0.7167758 | 410.8535 | 540.5968 | 0.7172744 | 412.6229 | 542.9248 | 0.7164283 | 410.4274 | 540.0361 | 0.7169334 | 405.3068 | 533.2985 | 0.7166035 | 396.8226 | 522.135 | 0.7170903 | 413.4985 | 544.077 | 0.8386867 | 448.7619 | 590.4762
0.718454 | 410.8765 | 540.627 | 0.7186092 | 408.656 | 537.7053 | 0.7184427 | 419.028 | 551.3527 | 0.7184294 | 411.7966 | 541.8376 | 0.7189432 | 413.4742 | 544.045 | 0.7180955 | 411.3422 | 541.2398 | 0.7185954 | 406.1611 | 534.4225 | 0.7182688 | 397.4906 | 523.0139 | 0.7187589 | 414.4125 | 545.2797 | 0.8420298 | 450.5067 | 592.772
0.7201118 | 411.7327 | 541.7536 | 0.7202787 | 409.549 | 538.8803 | 0.7201114 | 419.9384 | 552.5505 | 0.7200996 | 412.7716 | 543.1205 | 0.7206062 | 414.3393 | 545.1832 | 0.7197737 | 412.1336 | 542.2811 | 0.7202749 | 406.9527 | 535.464 | 0.7199501 | 398.2983 | 524.0767 | 0.7204415 | 415.2551 | 546.3882 | 0.8453363 | 452.1558 | 594.9418
0.7217624 | 412.7354 | 543.0728 | 0.7219416 | 410.3979 | 539.9973 | 0.7217686 | 420.8904 | 553.8031 | 0.7217777 | 413.656 | 544.2843 | 0.7222617 | 415.2989 | 546.4459 | 0.7214433 | 412.9818 | 543.3971 | 0.7219456 | 407.8595 | 536.6572 | 0.721624 | 399.0582 | 525.0766 | 0.7221164 | 416.2015 | 547.6336 | 0.8486819 | 453.6704 | 596.9348
0.7234282 | 413.6659 | 544.2973 | 0.7235993 | 411.2398 | 541.105 | 0.7234233 | 421.8258 | 555.034 | 0.7234498 | 414.6278 | 545.5629 | 0.7239335 | 416.1736 | 547.5968 | 0.7231051 | 413.8589 | 544.5512 | 0.7236072 | 408.8146 | 537.914 | 0.7232862 | 399.9019 | 526.1867 | 0.7237775 | 416.9944 | 548.6769 | 0.8519889 | 455.0704 | 598.7768
0.7251083 | 414.5818 | 545.5024 | 0.7252663 | 412.0776 | 542.2074 | 0.7250922 | 422.7227 | 556.214 | 0.7251068 | 415.5516 | 546.7784 | 0.7256173 | 417.1179 | 548.8393 | 0.7247615 | 414.8088 | 545.8011 | 0.7252639 | 409.577 | 538.9171 | 0.7249375 | 400.703 | 527.2408 | 0.7254333 | 417.7726 | 549.7008 | 0.8553356 | 456.6132 | 600.8068
0.7267803 | 415.5053 | 546.7176 | 0.7269501 | 412.8867 | 543.2719 | 0.7267706 | 423.6198 | 557.3945 | 0.7267621 | 416.5091 | 548.0382 | 0.7272916 | 418.0299 | 550.0394 | 0.726431 | 415.8323 | 547.1478 | 0.726933 | 410.3399 | 539.9209 | 0.7265959 | 401.5883 | 528.4056 | 0.727101 | 418.6927 | 550.9115 | 0.858686 | 458.2007 | 602.8956
0.7284394 | 416.3634 | 547.8466 | 0.7286224 | 413.8372 | 544.5227 | 0.7284483 | 424.5138 | 558.5708 | 0.7284375 | 417.3589 | 549.1564 | 0.7289481 | 418.9081 | 551.1948 | 0.7281107 | 416.7032 | 548.2937 | 0.7286146 | 411.2508 | 541.1195 | 0.7282714 | 402.2571 | 529.2857 | 0.7287847 | 419.5838 | 552.0839 | 0.8620008 | 459.8313 | 605.0412
0.7300956 | 417.1819 | 548.9235 | 0.730278 | 414.6979 | 545.6551 | 0.730113 | 425.4699 | 559.8289 | 0.7301167 | 418.231 | 550.304 | 0.7306035 | 419.7534 | 552.3072 | 0.7297859 | 417.7371 | 549.6541 | 0.7302893 | 412.1331 | 542.2805 | 0.7299452 | 403.0939 | 530.3867 | 0.7304528 | 420.4717 | 553.2523 | 0.8653552 | 461.3867 | 607.0877
0.7317675 | 417.8934 | 549.8598 | 0.7319297 | 415.5262 | 546.7449 | 0.73177 | 426.3549 | 560.9934 | 0.7317891 | 419.1678 | 551.5366 | 0.7322678 | 420.7041 | 553.558 | 0.7314486 | 418.6855 | 550.9019 | 0.7319503 | 412.925 | 543.3224 | 0.731612 | 403.89 | 531.4342 | 0.732114 | 421.4341 | 554.5185 | 0.8686694 | 463.0843 | 609.3214
0.7334475 | 418.8151 | 551.0725 | 0.7335939 | 416.3302 | 547.8029 | 0.7334334 | 427.2527 | 562.1745 | 0.7334503 | 419.9757 | 552.5997 | 0.7339487 | 421.6199 | 554.763 | 0.7331024 | 419.5692 | 552.0648 | 0.7336066 | 413.8066 | 544.4824 | 0.7332692 | 404.7129 | 532.5169 | 0.7337651 | 422.3383 | 555.7082 | 0.8719971 | 464.6921 | 611.4369
0.7351205 | 419.7029 | 552.2406 | 0.7352749 | 417.3335 | 549.123 | 0.7351138 | 428.1197 | 563.3153 | 0.7351057 | 420.7121 | 553.5686 | 0.7356157 | 422.4804 | 555.8953 | 0.7347686 | 420.3448 | 553.0853 | 0.7352682 | 414.7773 | 545.7596 | 0.7349299 | 405.5166 | 533.5745 | 0.7354286 | 423.2112 | 556.8569 | 0.8753459 | 466.292 | 613.5421
0.736783 | 420.6223 | 553.4505 | 0.7369456 | 418.132 | 550.1736 | 0.7367876 | 428.9238 | 564.3734 | 0.7367736 | 421.5469 | 554.667 | 0.7372776 | 423.3593 | 557.0517 | 0.7364463 | 421.32 | 554.3685 | 0.7369443 | 415.5597 | 546.7891 | 0.7366102 | 406.4119 | 534.7525 | 0.7371082 | 424.1119 | 558.042 | 0.8786597 | 467.8857 | 615.6391
0.7384377 | 421.5306 | 554.6455 | 0.7386068 | 419.0115 | 551.3309 | 0.7384519 | 429.7096 | 565.4073 | 0.7384503 | 422.5329 | 555.9643 | 0.7389292 | 424.2743 | 558.2556 | 0.7381182 | 422.188 | 555.5106 | 0.7386227 | 416.4472 | 547.9568 | 0.7382871 | 407.2675 | 535.8784 | 0.7387776 | 425.0567 | 559.2851 | 0.8820136 | 469.4696 | 617.7231
0.7401029 | 422.6073 | 556.0623 | 0.7402632 | 419.7856 | 552.3495 | 0.7401022 | 430.5481 | 566.5106 | 0.7401207 | 423.3618 | 557.0549 | 0.7405947 | 425.0792 | 559.3148 | 0.7397802 | 423.0311 | 556.6199 | 0.7402847 | 417.2996 | 549.0784 | 0.7399549 | 408.1129 | 536.9906 | 0.7404411 | 425.9536 | 560.4652 | 0.8853467 | 471.0219 | 619.7656
0.7417827 | 423.5001 | 557.2369 | 0.741931 | 420.5496 | 553.3547 | 0.7417595 | 431.3835 | 567.6098 | 0.7417823 | 424.3276 | 558.3258 | 0.742278 | 425.9544 | 560.4664 | 0.7414355 | 423.929 | 557.8014 | 0.7419363 | 418.3359 | 550.442 | 0.7416106 | 408.885 | 538.0066 | 0.7420959 | 426.9114 | 561.7256 | 0.8886824 | 472.6502 | 621.9081
0.7434537 | 424.4556 | 558.4942 | 0.74361 | 421.2195 | 554.2362 | 0.7434376 | 432.2671 | 568.7724 | 0.7434341 | 425.3423 | 559.6609 | 0.7439493 | 426.7933 | 561.5701 | 0.7430995 | 424.8298 | 558.9866 | 0.7435995 | 419.0629 | 551.3985 | 0.7432683 | 409.7578 | 539.1549 | 0.7437658 | 427.7346 | 562.8087 | 0.8920221 | 474.2779 | 624.0498
0.7451156 | 425.3363 | 559.653 | 0.7452856 | 422.0424 | 555.3189 | 0.7451102 | 433.1426 | 569.9245 | 0.7451035 | 426.3295 | 560.9599 | 0.7456123 | 427.7852 | 562.8753 | 0.7447771 | 425.7946 | 560.256 | 0.7452751 | 420.0651 | 552.7172 | 0.744944 | 410.4502 | 540.066 | 0.7454435 | 428.673 | 564.0434 | 0.8953257 | 475.924 | 626.2158
0.7467685 | 426.2044 | 560.7952 | 0.7469512 | 422.7571 | 556.2594 | 0.7467766 | 434.0075 | 571.0625 | 0.7467828 | 427.2041 | 562.1107 | 0.7472715 | 428.7408 | 564.1327 | 0.7464517 | 426.6662 | 561.4029 | 0.7469524 | 420.8414 | 553.7387 | 0.7466241 | 411.2218 | 541.0814 | 0.747122 | 429.5815 | 565.2388 | 0.8986803 | 477.6254 | 628.4545
0.7484335 | 427.0406 | 561.8955 | 0.7486041 | 423.5703 | 557.3294 | 0.7484343 | 434.8849 | 572.217 | 0.7484547 | 428.2344 | 563.4664 | 0.7489384 | 429.6798 | 565.3681 | 0.7481122 | 427.6459 | 562.692 | 0.748616 | 421.8235 | 555.0309 | 0.7482852 | 412.0851 | 542.2173 | 0.7487846 | 430.4179 | 566.3394 | 0.9020084 | 479.2713 | 630.6201
0.7501114 | 427.9239 | 563.0577 | 0.750267 | 424.4619 | 558.5025 | 0.7500966 | 435.8397 | 573.4733 | 0.7501132 | 429.1384 | 564.6558 | 0.7506213 | 430.6377 | 566.6285 | 0.7497631 | 428.4254 | 563.7176 | 0.7502665 | 422.5207 | 555.9482 | 0.7499425 | 412.9288 | 543.3273 | 0.7504381 | 431.2829 | 567.4775 | 0.9053341 | 480.9451 | 632.8225
0.7517846 | 428.7547 | 564.1509 | 0.7519452 | 425.3179 | 559.6288 | 0.7517731 | 436.8457 | 574.797 | 0.7517627 | 429.9307 | 565.6982 | 0.7522942 | 431.6428 | 567.951 | 0.7514264 | 429.3627 | 564.9509 | 0.7519295 | 423.5668 | 557.3248 | 0.7516008 | 413.7344 | 544.3874 | 0.7521014 | 432.2169 | 568.7065 | 0.9086881 | 482.5238 | 634.8997
0.7534477 | 429.5624 | 565.2137 | 0.753617 | 426.105 | 560.6644 | 0.7534552 | 437.7607 | 576.0009 | 0.7534303 | 430.8467 | 566.9036 | 0.753952 | 432.4775 | 569.0494 | 0.7531055 | 430.2927 | 566.1746 | 0.7536055 | 424.414 | 558.4395 | 0.7532741 | 414.6158 | 545.5471 | 0.7537776 | 433.1346 | 569.9139 | 0.9120023 | 483.9441 | 636.7685
0.7550964 | 430.4254 | 566.3492 | 0.7552819 | 427.041 | 561.896 | 0.7551205 | 438.6386 | 577.1561 | 0.7551116 | 431.7976 | 568.1547 | 0.7556036 | 433.3001 | 570.1318 | 0.7547782 | 431.1475 | 567.2993 | 0.7552833 | 425.4332 | 559.7805 | 0.7549526 | 415.4205 | 546.6059 | 0.7554535 | 433.923 | 570.9513 | 0.9153425 | 485.5227 | 638.8457
0.7567636 | 431.4065 | 567.6402 | 0.7569373 | 427.934 | 563.071 | 0.7567768 | 439.5638 | 578.3734 | 0.7567849 | 432.6337 | 569.2549 | 0.7572646 | 434.216 | 571.3369 | 0.7564456 | 431.9039 | 568.2946 | 0.7569458 | 426.2752 | 560.8884 | 0.7566183 | 416.1511 | 547.5672 | 0.7571167 | 434.7773 | 572.0755 | 0.9186803 | 487.045 | 640.8487
0.7584419 | 432.3355 | 568.8625 | 0.7585977 | 428.8993 | 564.3412 | 0.7584329 | 440.4003 | 579.474 | 0.7584466 | 433.562 | 570.4763 | 0.7589421 | 435.1303 | 572.5399 | 0.7580993 | 432.9363 | 569.653 | 0.7586021 | 427.232 | 562.1474 | 0.758274 | 416.9867 | 548.6667 | 0.758772 | 435.640625 | 573.2113 | 0.9219995 | 488.4549 | 642.7038
0.7601163 | 433.2086 | 570.0114 | 0.760273 | 429.7234 | 565.4255 | 0.7601101 | 441.1916 | 580.5152 | 0.760101 | 434.4859 | 571.692 | 0.7606127 | 436.076 | 573.7842 | 0.7597606 | 433.9324 | 570.9637 | 0.760265 | 428.1326 | 563.3324 | 0.7599277 | 417.7474 | 549.6676 | 0.7604324 | 436.5447 | 574.4009 | 0.9253497 | 489.8924 | 644.5952
0.7617791 | 434.2451 | 571.3751 | 0.7619507 | 430.6201 | 566.6054 | 0.7617878 | 442.0539 | 581.6498 | 0.7617651 | 435.2527 | 572.7009 | 0.7622674 | 437.0202 | 575.0266 | 0.7614413 | 434.7484 | 572.0373 | 0.7619417 | 428.8919 | 564.3315 | 0.7616034 | 418.6414 | 550.844 | 0.7621096 | 437.4584 | 575.6032 | 0.9286638 | 491.6202 | 646.8687
0.7634352 | 435.2076 | 572.6416 | 0.763616 | 431.377 | 567.6013 | 0.7634525 | 442.9878 | 582.8786 | 0.7634485 | 436.0641 | 573.7685 | 0.763929 | 437.9167 | 576.2061 | 0.7631163 | 435.6234 | 573.1886 | 0.7644522 | 430.06 | 565.8685 | 0.7641167 | 419.8578 | 552.4445 | 0.7637865 | 438.4829 | 576.9512 | 0.9320068 | 493.1501 | 648.8817
0.7650965 | 435.9491 | 573.6173 | 0.7652652 | 432.0912 | 568.5411 | 0.7651076 | 443.8447 | 584.0061 | 0.765121 | 436.859 | 574.8144 | 0.7655935 | 438.8582 | 577.445 | 0.7647809 | 436.7372 | 574.6543 | 0.7669373 | 431.4351 | 567.6777 | 0.7666063 | 421.0484 | 554.0111 | 0.7654499 | 439.4031 | 578.162 | 0.9353405 | 494.7738 | 651.0182
0.7667794 | 436.8439 | 574.7946 | 0.7669278 | 432.8194 | 569.4992 | 0.766767 | 444.8128 | 585.28 | 0.7667817 | 437.7667 | 576.0088 | 0.7672742 | 439.6656 | 578.5074 | 0.7664337 | 437.5874 | 575.7729 | 0.7694319 | 432.7166 | 569.3639 | 0.7690989 | 422.1633 | 555.4781 | 0.7670976 | 440.3678 | 579.4314 | 0.9386675 | 496.3128 | 653.0432
0.7684548 | 437.7974 | 576.0492 | 0.7686054 | 433.6703 | 570.6188 | 0.7684392 | 445.6392 | 586.3674 | 0.768437 | 438.7076 | 577.2468 | 0.7689533 | 440.5292 | 579.6437 | 0.7680928 | 438.3809 | 576.8169 | 0.7719453 | 434.1819 | 571.292 | 0.7716172 | 423.4374 | 557.1545 | 0.7687616 | 441.2641 | 580.6107 | 0.9420243 | 497.9349 | 655.1775
0.770115 | 438.6399 | 577.1578 | 0.7702797 | 434.434 | 571.6237 | 0.7701192 | 446.4689 | 587.4591 | 0.7700973 | 439.6566 | 578.4955 | 0.7706189 | 441.4385 | 580.8402 | 0.76977 | 439.2009 | 577.896 | 0.7744379 | 435.5739 | 573.1235 | 0.7741159 | 424.7535 | 558.8862 | 0.7704386 | 442.2157 | 581.8628 | 0.9453402 | 499.5674 | 657.3255
0.771769 | 439.5488 | 578.3537 | 0.7719439 | 435.1928 | 572.6222 | 0.7717868 | 447.437 | 588.7329 | 0.7717746 | 440.5771 | 579.7068 | 0.7722698 | 442.3468 | 582.0352 | 0.7714441 | 440.0411 | 579.0015 | 0.7769337 | 436.9392 | 574.92 | 0.7766086 | 425.9651 | 560.4804 | 0.772113 | 443.0694 | 582.9861 | 0.9486793 | 501.1906 | 659.4613
0.7734284 | 440.6225 | 579.7664 | 0.7735994 | 436.1169 | 573.8381 | 0.7734365 | 448.3437 | 589.9259 | 0.7734484 | 441.5056 | 580.9284 | 0.7739326 | 443.2152 | 583.1779 | 0.7731081 | 440.7312 | 579.9094 | 0.7795221 | 438.2279 | 576.6156 | 0.7791875 | 427.2657 | 562.1918 | 0.7737797 | 444.0502 | 584.2766 | 0.9520139 | 502.6539 | 661.3867
0.7751041 | 441.4712 | 580.8832 | 0.7752622 | 436.8643 | 574.8215 | 0.7750945 | 449.2235 | 591.0835 | 0.7751115 | 442.2984 | 581.9716 | 0.7756089 | 444.2735 | 584.5704 | 0.7747642 | 441.5651 | 581.0067 | 0.7821651 | 439.5385 | 578.3401 | 0.7818348 | 428.4797 | 563.7891 | 0.7754373 | 444.9819 | 585.5025 | 0.9553193 | 504.3002 | 663.5529
0.7767806 | 442.2986 | 581.9718 | 0.7769393 | 437.6895 | 575.9073 | 0.7767678 | 450.161 | 592.3171 | 0.776764 | 443.1695 | 583.1177 | 0.7772903 | 445.1062 | 585.6661 | 0.7764213 | 442.4479 | 582.1683 | 0.784867 | 440.8981 | 580.1291 | 0.7845302 | 429.9478 | 565.7208 | 0.7770953 | 445.9469 | 586.7722 | 0.9586788 | 505.8133 | 665.5438
0.7784438 | 443.1625 | 583.1085 | 0.7786151 | 438.4784 | 576.9453 | 0.7784473 | 451.1183 | 593.5767 | 0.7784259 | 444.0266 | 584.2455 | 0.7789484 | 445.9714 | 586.8045 | 0.7780999 | 443.3648 | 583.3747 | 0.7876679 | 442.3226 | 582.0034 | 0.7873251 | 431.3269 | 567.5354 | 0.7787731 | 446.7709 | 587.8564 | 0.9620091 | 507.1234 | 667.2676
0.7800971 | 444.0211 | 584.2382 | 0.7802806 | 439.237 | 577.9434 | 0.7801144 | 452.0272 | 594.7726 | 0.7801052 | 444.8685 | 585.3533 | 0.7805985 | 446.9811 | 588.133 | 0.7797742486 | 444.378 | 584.7079 | 0.7905475 | 443.7989 | 583.9459 | 0.790202 | 432.7022 | 569.345 | 0.7804505 | 447.6984 | 589.0769 | 0.9653481 | 508.5502 | 669.145
0.7817563 | 444.8039 | 585.2683 | 0.7819386 | 440.1007 | 579.0798 | 0.7817726 | 452.9453 | 595.9807 | 0.7817807 | 445.7696 | 586.5389 | 0.7822567 | 447.9012 | 589.3436 | 0.7814422 | 445.2636 | 585.8732 | 0.7924848 | 445.0505 | 585.5928 | 0.7921474 | 433.7092 | 570.67 | 0.7821175 | 448.5659 | 590.2184 | 0.9686972 | 510.1622 | 671.266
0.7834336 | 445.6804 | 586.4216 | 0.7835934 | 441.0018 | 580.2655 | 0.7834296 | 453.766 | 597.0605 | 0.783443 | 446.6978 | 587.7603 | 0.7839354 | 448.6855 | 590.3757 | 0.7831023 | 446.1635 | 587.0573 | 0.7944597 | 446.2042 | 587.1107 | 0.7951315 | 435.0854 | 572.4808 | 0.7837687 | 449.4029 | 591.3196 | 0.9720019 | 511.6962 | 673.2845
0.7851064 | 446.6627 | 587.714 | 0.7852697 | 441.8225 | 581.3454 | 0.7851033 | 454.6808 | 598.2642 | 0.7851056 | 447.6765 | 589.0481 | 0.7856137 | 449.7454 | 591.7703 | 0.7847603 | 447.0733 | 588.2543 | 0.7964911 | 447.3227 | 588.5825 | 0.7971826 | 436.2783 | 574.0504 | 0.7854279 | 450.2267 | 592.4036 | 0.9753547 | 513.3556 | 675.4679
0.7867753 | 447.5439 | 588.8736 | 0.7869432 | 442.6414 | 582.4229 | 0.7867841 | 455.4961 | 599.337 | 0.7867653 | 448.5565 | 590.2059 | 0.7872782 | 450.7169 | 593.0486 | 0.7864367 | 447.9932 | 589.4647 | 0.7985465 | 448.4724 | 590.0952 | 0.8002995 | 437.7905 | 576.0401 | 0.7871034 | 450.9752 | 593.3884 | 0.9786636 | 515.0504 | 677.6979
0.7884383 | 448.3677 | 589.9575 | 0.7886105 | 443.6393 | 583.7359 | 0.788451 | 456.2787 | 600.3667 | 0.7884441 | 449.5502 | 591.5134 | 0.788936 | 451.6281 | 594.2475 | 0.7881197 | 448.8184 | 590.5506 | 0.8006179 | 449.5348 | 591.4931 | 0.8024021 | 438.8366 | 577.4166 | 0.7887795 | 451.9295 | 594.6441 | 0.9820018 | 516.7216 | 679.8969
0.7900955 | 449.2825 | 591.1612 | 0.7902642 | 444.4532 | 584.8069 | 0.7901086 | 457.1321 | 601.4897 | 0.7901258 | 450.5092 | 592.7753 | 0.7905927 | 452.5326 | 595.4376 | 0.7897885 | 449.7317 | 591.7522 | 0.8037969 | 451.0524 | 593.49 | 0.8045607 | 439.8445 | 578.7427 | 0.7904434 | 452.898 | 595.9185 | 0.9853517 | 518.4534 | 682.1756
0.7917714 | 450.17 | 592.329 | 0.7919216 | 445.362 | 586.0026 | 0.791763 | 457.968 | 602.5895 | 0.7917905 | 451.412 | 593.9631 | 0.7922724 | 453.4469 | 596.6407 | 0.791444 | 450.6052 | 592.9016 | 0.8059868 | 452.0831 | 594.8462 | 0.8067526 | 440.9154 | 580.1518 | 0.7920983 | 453.8697 | 597.197 | 0.9886731 | 520.0012 | 684.2121
0.7934544 | 451.0179 | 593.4446 | 0.7935971 | 446.2184 | 587.1295 | 0.7934363 | 458.8571 | 603.7594 | 0.7934449 | 452.1192 | 594.8937 | 0.7939456 | 454.2941 | 597.7554 | 0.7930992 | 451.5329 | 594.1223 | 0.8081883 | 453.2792 | 596.42 | 0.808961 | 441.9961 | 581.5738 | 0.7937555 | 454.7791 | 598.3935 | 0.9920282 | 521.4611 | 686.1331
0.7951232 | 451.8843 | 594.5846 | 0.7952721 | 447.0686 | 588.2482 | 0.7951103 | 459.841 | 605.0539 | 0.7951026 | 453.1003 | 596.1846 | 0.7956177 | 455.2552 | 599.0199 | 0.7947719 | 452.4787 | 595.3667 | 0.8104085 | 454.4959 | 598.0209 | 0.8111966 | 443.0636 | 582.9784 | 0.7954317 | 455.7386 | 599.656 | 0.9953457 | 522.9029 | 688.0301
0.7967789 | 452.8464 | 595.8506 | 0.7969418 | 447.9473 | 589.4043 | 0.7967781 | 460.7135 | 606.202 | 0.7967771 | 453.9801 | 597.3422 | 0.7972765 | 456.0979 | 600.1288 | 0.7964484 | 453.3642 | 596.5318 | 0.8126873 | 455.8205 | 599.7638 | 0.8134956 | 444.2804 | 584.5795 | 0.7971083 | 456.495 | 600.6513 | 0.9986675 | 524.4286 | 690.0377
0.7984338 | 453.7701 | 597.0659 | 0.7986035 | 448.7468 | 590.4563 | 0.7984346 | 461.5948 | 607.3616 | 0.7984524 | 454.8573 | 598.4964 | 0.7989368 | 457.0716 | 601.41 | 0.798113 | 454.2112 | 597.6463 | 0.815007 | 457.033 | 601.3592 | 0.8158226 | 445.5645 | 586.269 | 0.7987752 | 457.3642 | 601.795 | 1.002008 | 525.6882 | 691.695
0.8001074 | 454.6583 | 598.2346 | 0.8002599 | 449.4928 | 591.4379 | 0.8000913 | 462.556 | 608.6264 | 0.8001186 | 455.7714 | 599.6992 | 0.8006111 | 458.0417 | 602.6865 | 0.7997699 | 455.1212 | 598.8437 | 0.8173292 | 458.3956 | 603.1521 | 0.8181669 | 446.6986 | 587.7613 | 0.8004377 | 458.2556 | 602.9679 | 1.005325 | 527.3413 | 693.8701
0.801784 | 455.5131 | 599.3594 | 0.8019354 | 450.2944 | 592.4926 | 0.8017641 | 463.4846 | 609.8481 | 0.801768 | 456.802 | 601.0552 | 0.8022888 | 458.9239 | 603.8472 | 0.8014249 | 455.9424 | 599.9243 | 0.8196782 | 459.6595 | 604.8152 | 0.8205487 | 447.9135 | 589.3599 | 0.8020943 | 459.184 | 604.1895 | 1.008683 | 529.0333 | 696.0964
0.8034496 | 456.3948 | 600.5195 | 0.803617 | 451.1129 | 593.5695 | 0.8034392 | 464.3356 | 610.9679 | 0.8034285 | 457.6612 | 602.1858 | 0.803952 | 459.7028 | 604.8721 | 0.803096 | 456.7556 | 600.9942 | 0.8220879 | 460.8048 | 606.3221 | 0.8229873 | 449.2386 | 591.1035 | 0.8037689 | 460.1915 | 605.5151 | 1.012013 | 530.6026 | 698.1613
0.8051031 | 457.2598 | 601.6576 | 0.805288 | 451.8501 | 594.5396 | 0.8051112 | 465.3004 | 612.2374 | 0.8051018 | 458.5804 | 603.3952 | 0.8056037 | 460.5134 | 605.9387 | 0.8047795 | 457.6149 | 602.1249 | 0.8245236 | 462.1479 | 608.0894 | 0.8254387 | 450.343 | 592.5566 | 0.805451 | 461.1242 | 606.7423 | 1.015337 | 532.2025 | 700.2664
0.8067576 | 458.0116 | 602.6469 | 0.8069487 | 452.635 | 595.5723 | 0.8067722 | 466.2191 | 613.4462 | 0.8067823 | 459.4828 | 604.5826 | 0.8072613 | 461.4212 | 607.1332 | 0.8064472 | 458.4684 | 603.2478 | 0.8269738 | 463.4886 | 609.8534 | 0.827899 | 451.53 | 594.1185 | 0.8071243 | 462.0219 | 607.9236 | 1.018691 | 533.8632 | 702.4515
0.8084323 | 458.9472 | 603.8779 | 0.8085998 | 453.5184 | 596.7347 | 0.808427 | 467.0631 | 614.5568 | 0.8084524 | 460.438 | 605.8395 | 0.8089398 | 462.3233 | 608.3201 | 0.8081088 | 459.3494 | 604.4071 | 0.8294787 | 464.7894 | 611.565 | 0.8304243 | 452.8125 | 595.8059 | 0.808779 | 462.8823 | 609.0557 | 1.021993 | 535.3216 | 704.3705
0.8101139 | 459.8716 | 605.0941 | 0.8102719 | 454.4112 | 597.9095 | 0.810102 | 467.8745 | 615.6244 | 0.8101093 | 461.3706 | 607.0666 | 0.8106109 | 463.1875 | 609.4573 | 0.8097672 | 460.198 | 605.5237 | 0.8320361 | 466.1042 | 613.295 | 0.8329735 | 454.0049 | 597.3749 | 0.8104326 | 463.7545 | 610.2033 | 1.025343 | 536.7935 | 706.3073
0.8117809 | 460.8829 | 606.4248 | 0.8119479 | 455.2805 | 599.0533 | 0.8117811 | 468.782 | 616.8184 | 0.8117694 | 462.4277 | 608.4575 | 0.812282 | 464.1339 | 610.7024 | 0.8114383 | 461.0102 | 606.5923 | 0.8346006 | 467.6647 | 615.3483 | 0.8355405 | 455.2428 | 599.0036 | 0.8121014 | 464.6484 | 611.3794 | 1.02868 | 538.4061 | 708.429
0.8134443 | 461.798 | 607.629 | 0.8136153 | 456.1179 | 600.1551 | 0.8134569 | 469.6011 | 617.8962 | 0.8134454 | 463.2647 | 609.5589 | 0.813939 | 465.116 | 611.9947 | 0.8131209 | 461.9485 | 607.8269 | 0.8371887 | 468.9595 | 617.052 | 0.8381675 | 456.6091 | 600.8014 | 0.8137842 | 465.4532 | 612.4384 | 1.032003 | 539.921 | 710.4223
0.8151013 | 462.8091 | 608.9594 | 0.8152735 | 457.1425 | 601.5033 | 0.8151174 | 470.4927 | 619.0694 | 0.8151241 | 464.1644 | 610.7426 | 0.815597 | 466.0389 | 613.2091 | 0.8147941 | 462.9548 | 609.1511 | 0.8398443 | 470.3967 | 618.943 | 0.8408393 | 457.9001 | 602.5001 | 0.8154472 | 466.338 | 613.6027 | 1.035352 | 541.4086 | 712.3797
0.8167738 | 463.7474 | 610.1939 | 0.8169238 | 457.9928 | 602.6221 | 0.8167696 | 471.4704 | 620.3557 | 0.8167953 | 465.0361 | 611.8896 | 0.8172728 | 466.9606 | 614.4218 | 0.816447 | 463.7903 | 610.2503 | 0.842508 | 471.7723 | 620.753 | 0.8435144 | 459.1998 | 604.2102 | 0.8171068 | 467.1939 | 614.7288 | 1.038666 | 542.8633 | 714.2938
0.8184555 | 464.7134 | 611.4651 | 0.818595 | 458.7992 | 603.6831 | 0.8184366 | 472.2725 | 621.4112 | 0.8184478 | 465.8276 | 612.931 | 0.8189478 | 467.8814 | 615.6334 | 0.8180995 | 464.6184 | 611.3401 | 0.8451794 | 473.3087 | 622.7746 | 0.8462247 | 460.7116 | 606.1994 | 0.8187582 | 468.1671 | 616.0094 | 1.042008 | 544.2815 | 716.1599
0.8201287 | 465.5488 | 612.5642 | 0.8202772 | 459.6271 | 604.7725 | 0.8201161 | 473.140625 | 622.5535 | 0.8201004 | 466.6221 | 613.9764 | 0.8206178 | 468.7483 | 616.774 | 0.8197661 | 465.4954 | 612.4939 | 0.8479337 | 474.6551 | 624.5461 | 0.8489985 | 462.0389 | 607.9459 | 0.8204283 | 468.9855 | 617.0861 | 1.045352 | 545.7649 | 718.1117
0.821781 | 466.428 | 613.7211 | 0.8219479 | 460.3762 | 605.7581 | 0.8217818 | 473.9922 | 623.674 | 0.8217729 | 467.5443 | 615.1899 | 0.8222773 | 469.7373 | 618.0754 | 0.821442 | 466.2514 | 613.4887 | 0.8507076 | 476.0992 | 626.4464 | 0.8517663 | 463.3705 | 609.698 | 0.8221111 | 470.0397 | 618.4733 | 1.048672 | 547.2293 | 720.0386
0.8234342 | 467.2697 | 614.8286 | 0.8236062 | 461.0641 | 606.6633 | 0.8234451 | 474.7696 | 624.6969 | 0.8234463 | 468.4456 | 616.3759 | 0.8239303 | 470.4252 | 618.9805 | 0.8231098 | 467.0955 | 614.5993 | 0.8534901 | 477.576 | 628.3894 | 0.8545651 | 464.7648 | 611.5326 | 0.8237807 | 470.8923 | 619.5952 | 1.052021 | 548.8815 | 722.2125
0.8251028 | 468.1166 | 615.9429 | 0.8252699 | 461.8553 | 607.7043 | 0.8250937 | 475.6449 | 625.8485 | 0.8251107 | 469.299 | 617.4987 | 0.8255978 | 471.1556 | 619.9416 | 0.8247653 | 467.958 | 615.7343 | 0.8563392 | 479.1165 | 630.4165 | 0.857442 | 466.1517 | 613.3575 | 0.8254445 | 471.8698 | 620.8813 | 1.055337 | 550.4934 | 724.3334
0.8267772 | 468.859375 | 616.9202 | 0.8269388 | 462.7125 | 608.8322 | 0.8267604 | 476.6456 | 627.1652 | 0.8267681 | 470.3344 | 618.861 | 0.8272802 | 472.0295 | 621.0914 | 0.8264239 | 468.8632 | 616.9252 | 0.8592163 | 480.5979 | 632.3657 | 0.8603175 | 467.4772 | 615.1015 | 0.8271022 | 472.7012 | 621.9753 | 1.058674 | 552.1196 | 726.4732
0.8284451 | 469.7623 | 618.1083 | 0.8286185 | 463.5545 | 609.9402 | 0.8284419 | 477.477 | 628.2592 | 0.8284262 | 471.1869 | 619.9828 | 0.8289508 | 472.9102 | 622.2502 | 0.8280947 | 469.7224 | 618.0558 | 0.8621085 | 482.0903 | 634.3293 | 0.8632268 | 468.9355 | 617.0204 | 0.8287707 | 473.6535 | 623.2283 | 1.062015 | 553.6233 | 728.4517
0.8301011 | 470.5773 | 619.1806 | 0.8302926 | 464.4868 | 611.1669 | 0.8301157 | 478.3795 | 629.4467 | 0.8301005 | 472.0548 | 621.1247 | 0.8306128 | 473.7698 | 623.3814 | 0.8297753 | 470.648 | 619.2737 | 0.8650583 | 483.7982 | 636.5765 | 0.8661979 | 470.4217 | 618.9759 | 0.8304518 | 474.5258 | 624.376 | 1.065335 | 555.1586 | 730.4718
0.8317578 | 471.4338 | 620.3077 | 0.831948 | 465.3166 | 612.2587 | 0.8317807 | 479.3954 | 630.7834 | 0.8317809 | 472.983 | 622.3461 | 0.8322629 | 474.8169 | 624.759 | 0.8314527 | 471.3896 | 620.2495 | 0.8680171 | 485.3707 | 638.6456 | 0.8691777 | 472.0166 | 621.0744 | 0.8321273 | 475.4845 | 625.6375 | 1.068697 | 556.5427 | 732.2931
0.8334308 | 472.2177 | 621.3391 | 0.8336006 | 466.2 | 613.4211 | 0.8334379 | 480.1657 | 631.797 | 0.8334561 | 473.8943 | 623.5452 | 0.833933 | 475.7657 | 626.0075 | 0.8331128 | 472.2183 | 621.3399 | 0.870997 | 486.858 | 640.6027 | 0.872199 | 473.6111 | 623.1726 | 0.8337838 | 476.325 | 626.7434 | 1.072014 | 558.023 | 734.2408
0.8351119 | 473.1222 | 622.5292 | 0.8352662 | 467.0065 | 614.4822 | 0.835102 | 481.047 | 632.9566 | 0.8351138 | 474.6959 | 624.5998 | 0.835617 | 476.6987 | 627.2351 | 0.8347663 | 473.1767 | 622.6009 | 0.8740514 | 488.4892 | 642.749 | 0.8752632 | 475.2086 | 625.2745 | 0.8354346 | 477.2453 | 627.9544 | 1.075345 | 559.6132 | 736.3332
0.8367862 | 473.9392 | 623.6043 | 0.8369406 | 467.8367 | 615.5746 | 0.8367861 | 481.9538 | 634.1497 | 0.8367702 | 475.6246 | 625.8218 | 0.8372823 | 477.5424 | 628.3452 | 0.8364322 | 473.9967 | 623.6799 | 0.8771127 | 490.1017 | 644.8707 | 0.8783171 | 476.9707 | 627.5931 | 0.8371012 | 478.1432 | 629.1359 | 1.078687 | 561.2629 | 738.5038
0.8384473 | 474.8907 | 624.8562 | 0.8386124 | 468.6267 | 616.6141 | 0.8384605 | 482.9366 | 635.4429 | 0.8384377 | 476.5841 | 627.0843 | 0.8389433 | 478.3986 | 629.4718 | 0.8381109 | 474.8488 | 624.8011 | 0.8802102 | 491.6233 | 646.8728 | 0.8814473 | 478.5511 | 629.6726 | 0.8387727 | 478.9898 | 630.2498 | 1.081989 | 562.9051 | 740.6646
0.8401009 | 475.8398 | 626.1051 | 0.8402652 | 469.4875 | 617.7468 | 0.8401206 | 483.8005 | 636.5796 | 0.8401173 | 477.4958 | 628.2839 | 0.8405943 | 479.2558 | 630.5998 | 0.8397857 | 475.7807 | 626.0272 | 0.883365 | 493.2157 | 648.968 | 0.8846021 | 480.1826 | 631.8192 | 0.840443 | 479.8618 | 631.3971 | 1.085341 | 564.5447 | 742.8219
0.8417666 | 476.8109 | 627.3827 | 0.841924 | 470.1465 | 618.6138 | 0.8417714 | 484.7412 | 637.8173 | 0.8417898 | 478.3689 | 629.4327 | 0.8422656 | 480.1769 | 631.8117 | 0.8414456 | 476.7164 | 627.2585 | 0.8865182 | 494.9568 | 651.259 | 0.8877715 | 481.7783 | 633.9188 | 0.8421034 | 480.8352 | 632.6779 | 1.088674 | 566.0953 | 744.8623
0.8434497 | 477.7204 | 628.5795 | 0.8435916 | 470.9301 | 619.6449 | 0.8434311 | 485.5828 | 638.9247 | 0.8434459 | 479.3398 | 630.7103 | 0.8439433 | 481.0388 | 632.9459 | 0.8430938 | 477.3998 | 628.1577 | 0.8897148 | 496.6126 | 653.4377 | 0.8910109 | 483.4608 | 636.1326 | 0.8437595 | 481.6991 | 633.8146 | 1.092017 | 567.5676 | 746.7995
0.8451197 | 478.6408 | 629.7905 | 0.8452765 | 471.7288 | 620.6957 | 0.8451072 | 486.4704 | 640.0926 | 0.8450917 | 480.2553 | 631.9149 | 0.8456118 | 482.0661 | 634.2975 | 0.8447548 | 478.2799 | 629.3157 | 0.8929654 | 498.3147 | 655.6772 | 0.8942586 | 484.9895 | 638.1441 | 0.8454278 | 482.5264 | 634.9032 | 1.095367 | 569.0013 | 748.686
0.8467783 | 479.5381 | 630.9711 | 0.8469533 | 472.6526 | 621.9114 | 0.8467763 | 487.2386 | 641.1034 | 0.8467595 | 481.1323 | 633.0688 | 0.8472723 | 482.9404 | 635.4479 | 0.8464373 | 479.1096 | 630.4074 | 0.8962117 | 500.0258 | 657.9287 | 0.8975251 | 486.5649 | 640.2169 | 0.8471084 | 483.478 | 636.1553 | 1.09867 | 570.4116 | 750.5416
0.8484246 | 480.3523 | 632.0425 | 0.8486136 | 473.528 | 623.0631 | 0.8484383 | 488.1497 | 642.3022 | 0.8484425 | 481.9664 | 634.1663 | 0.8489311 | 483.916 | 636.7316 | 0.8481131 | 479.9323 | 631.4898 | 0.8995312 | 501.8734 | 660.3598 | 0.9008612 | 488.1209 | 642.2644 | 0.8487857 | 484.3664 | 637.3242 | 1.102011 | 571.9353 | 752.5465
0.8500921 | 481.2327 | 633.2009 | 0.8502666 | 474.5925 | 624.4638 | 0.8500947 | 488.9917 | 643.4101 | 0.8501163 | 482.8813 | 635.3702 | 0.8506017 | 484.8203 | 637.9215 | 0.8497763 | 480.7453 | 632.5596 | 0.9028448 | 503.6477 | 662.6944 | 0.9041702 | 489.7572 | 644.4173 | 0.8504491 | 485.1522 | 638.3581 | 1.105326 | 573.4755 | 754.573
0.8517744 | 482.2307 | 634.5141 | 0.851931 | 475.5316 | 625.6995 | 0.8517575 | 489.9171 | 644.6277 | 0.8517799 | 483.7207 | 636.4746 | 0.8522843 | 485.7298 | 639.1182 | 0.8514281 | 481.5745 | 633.6507 | 0.9061715 | 505.3941 | 664.9922 | 0.9075161 | 491.4223 | 646.6083 | 0.8521031 | 486.146 | 639.6658 | 1.108659 | 574.9407 | 756.501
0.8534477 | 483.1444 | 635.7163 | 0.8536093 | 476.5405 | 627.027 | 0.8534403 | 490.8705 | 645.8823 | 0.8534313 | 484.6254 | 637.665 | 0.8539584 | 486.5581 | 640.2081 | 0.8530934 | 482.3814 | 634.7124 | 0.9095117 | 507.2192 | 667.3937 | 0.9108454 | 492.9745 | 648.6506 | 0.853765 | 487.1315 | 640.9625 | 1.112017 | 576.5469 | 758.6144
0.8551114 | 484.0322 | 636.8845 | 0.8552883 | 477.4297 | 628.197 | 0.8551196 | 491.8301 | 647.1449 | 0.8550971 | 485.5258 | 638.8497 | 0.8556165 | 487.5074 | 641.4571 | 0.854775 | 483.1471 | 635.7199 | 0.9128332 | 508.9283 | 669.6425 | 0.9141655 | 494.6804 | 650.8952 | 0.8554444 | 488.0023 | 642.1083 | 1.115339 | 578.2949 | 760.9144
0.8567632 | 484.8753 | 637.9938 | 0.8569478 | 478.3159 | 629.363 | 0.8567839 | 492.6602 | 648.2371 | 0.8567805 | 486.3865 | 639.9823 | 0.857269 | 488.3358 | 642.5471 | 0.85645 | 483.9423 | 636.7661 | 0.9161883 | 510.4955 | 671.7047 | 0.917512 | 496.2336 | 652.939 | 0.8571224 | 488.8869 | 643.2722 | 1.118685 | 579.8796 | 762.9994
0.858429 | 485.8114 | 639.2255 | 0.8585911 | 479.1061 | 630.4028 | 0.8584412 | 493.5826 | 649.4508 | 0.8584549 | 487.1866 | 641.035 | 0.8589364 | 489.2851 | 643.7962 | 0.8581144 | 483.4925 | 636.1743 | 0.9195155 | 512.2444 | 674.0058 | 0.9208335 | 497.7263 | 654.9031 | 0.8587809 | 489.8849 | 644.5854 | 1.122017 | 581.4513 | 765.0675
0.8601106 | 486.5927 | 640.2536 | 0.8602551 | 479.9479 | 631.5104 | 0.8600985 | 494.3311 | 650.4357 | 0.860119 | 488.1426 | 642.2929 | 0.8606141 | 490.1257 | 644.9022 | 0.8597729 | 481.1951 | 633.1514 | 0.9228389 | 514.0336 | 676.36 | 0.9241833 | 499.174 | 656.8079 | 0.8604296 | 490.7032 | 645.662 | 1.125329 | 583.0676 | 767.1942
0.861782 | 487.4786 | 641.4192 | 0.8619371 | 480.6548 | 632.4406 | 0.8617746 | 495.1948 | 651.5721 | 0.8617746 | 489.0151 | 643.441 | 0.8622841 | 490.9935 | 646.0441 | 0.8606015 | 479.1202 | 630.4213 | 0.9261857 | 515.7284 | 678.59 | 0.927522 | 500.8446 | 659.0061 | 0.8620924 | 491.6119 | 646.8577 | 1.128681 | 584.5842 | 769.1898
0.8634498 | 488.3671 | 642.5882 | 0.8636114 | 481.5187 | 633.5773 | 0.8634557 | 496.111 | 652.7776 | 0.8634392 | 489.8833 | 644.5833 | 0.8639416 | 491.8589 | 647.1827 | 0.861435 | 477.017 | 627.6539 | 0.9294927 | 517.4506 | 680.856 | 0.9308376 | 502.4247 | 661.0851 | 0.8637708 | 492.5237 | 648.0576 | 1.131994 | 585.9072 | 770.9306
0.8651063 | 489.3816 | 643.9232 | 0.865278 | 482.382 | 634.7132 | 0.865118 | 496.9697 | 653.9075 | 0.8651211 | 490.8456 | 645.8495 | 0.8655984 | 492.7311 | 648.3304 | 0.8622751 | 474.9016 | 624.8705 | 0.9328381 | 519.3469 | 683.3512 | 0.9341855 | 504.064 | 663.2421 | 0.865446 | 493.4703 | 649.303 | 1.135347 | 587.3344 | 772.8084
0.8667699 | 490.2408 | 645.0537 | 0.8669322 | 483.2133 | 635.807 | 0.8667687 | 497.8872 | 655.1148 | 0.8667898 | 491.8473 | 647.1674 | 0.8672577 | 493.5806 | 649.4482 | 0.8631147 | 472.7421 | 622.029 | 0.936182 | 520.9577 | 685.4707 | 0.9374962 | 505.8304 | 665.5663 | 0.8671113 | 494.3983 | 650.5241 | 1.138682 | 588.7419 | 774.6605
0.868449 | 491.1848 | 646.2958 | 0.8685926 | 484.1307 | 637.0141 | 0.868423 | 498.809 | 656.3276 | 0.8684489 | 492.6064 | 648.1663 | 0.8689374 | 494.6269 | 650.8249 | 0.863954 | 470.5441 | 619.1369 | 0.9395047 | 522.7036 | 687.7679 | 0.9408327 | 507.521 | 667.7907 | 0.8687661 | 495.3982 | 651.8397 | 1.142005 | 590.1808 | 776.5537
0.8701199 | 492.0424 | 647.4242 | 0.8702737 | 485.099 | 638.2882 | 0.8700989 | 499.6672 | 657.4569 | 0.8701002 | 493.3624 | 649.161 | 0.8706163 | 495.5383 | 652.024 | 0.8647862 | 468.3407 | 616.2378 | 0.9428647 | 524.4443 | 690.0583 | 0.944182 | 509.0878 | 669.8524 | 0.8704281 | 496.3693 | 653.1175 | 1.145354 | 591.7443 | 778.611
0.8717808 | 492.8761 | 648.5212 | 0.8719493 | 485.9582 | 639.4187 | 0.8717818 | 500.5638 | 658.6365 | 0.8717654 | 494.1928 | 650.2537 | 0.8722832 | 496.4196 | 653.1836 | 0.8656192 | 466.7091 | 614.091 | 0.9461755 | 526.2543 | 692.4398 | 0.9475055 | 510.7958 | 672.0997 | 0.8721063 | 497.2672 | 654.2989 | 1.148669 | 593.3902 | 780.7766
0.8734317 | 493.6033 | 649.478 | 0.8736159 | 486.9042 | 640.6634 | 0.8734477 | 501.4083 | 659.7478 | 0.8734415 | 494.9672 | 651.2726 | 0.8739364 | 497.3055 | 654.3494 | 0.8664477 | 465.0879 | 611.9578 | 0.9495167 | 527.9753 | 694.7043 | 0.9508652 | 512.4903 | 674.3293 | 0.873783 | 498.085 | 655.3749 | 1.152009 | 595.0147 | 782.9141
0.8750966 | 494.4525 | 650.5954 | 0.8752726 | 487.8624 | 641.9242 | 0.8751023 | 502.2045 | 660.7954 | 0.8751185 | 495.7842 | 652.3476 | 0.8756031 | 498.2201 | 655.5527 | 0.8672711 | 463.5945 | 609.9928 | 0.9528438 | 529.8076 | 697.1153 | 0.9541803 | 514.1287 | 676.4852 | 0.8754508 | 498.8587 | 656.393 | 1.155345 | 596.6479 | 785.063
0.8767722 | 495.2033 | 651.5833 | 0.8769357 | 488.6641 | 642.9791 | 0.8767621 | 503.1705 | 662.0664 | 0.8767794 | 496.6891 | 653.5384 | 0.8772806 | 498.9588 | 656.5247 | 0.8689247 | 463.881 | 610.3698 | 0.9561589 | 531.4775 | 699.3125 | 0.9575145 | 515.6759 | 678.5209 | 0.8771059 | 499.6321 | 657.4107 | 1.158668 | 598.243 | 787.1618
0.8784479 | 496.0673 | 652.7201 | 0.8786129 | 489.5183 | 644.103 | 0.8784352 | 504.0442 | 663.216 | 0.8784357 | 497.6594 | 654.815 | 0.8789588 | 499.8173 | 657.6543 | 0.8705963 | 464.4052 | 611.0594 | 0.9595208 | 533.1561 | 701.5211 | 0.9608464 | 517.3294 | 680.6966 | 0.8787694 | 500.4901 | 658.5396 | 1.162022 | 599.6914 | 789.0676
0.8801118 | 496.9601 | 653.8949 | 0.8802868 | 490.274 | 645.0973 | 0.8801141 | 504.7955 | 664.2046 | 0.8800985 | 498.6319 | 656.0946 | 0.8806187 | 500.7498 | 658.8813 | 0.8722765 | 465.0222 | 611.8713 | 0.9628425 | 534.861 | 703.7645 | 0.9641601 | 518.8094 | 682.644 | 0.8804467 | 501.4082 | 659.7477 | 1.165339 | 601.037 | 790.8382
0.8817695 | 497.9141 | 655.1502 | 0.8819495 | 490.9052 | 645.9278 | 0.8817862 | 505.7464 | 665.4557 | 0.8817774 | 499.5913 | 657.3569 | 0.8822712 | 501.6112 | 660.0147 | 0.873949 | 465.5285 | 612.5375 | 0.9661877 | 536.5907 | 706.0404 | 0.9675177 | 520.3821 | 684.7133 | 0.882122 | 502.3762 | 661.0213 | 1.168676 | 602.4527 | 792.7009
0.8834284 | 498.8278 | 656.3523 | 0.8836009 | 491.7289 | 647.0118 | 0.8834429 | 506.6428 | 666.6353 | 0.8834544 | 500.4977 | 658.5496 | 0.8839329 | 502.3846 | 661.0323 | 0.8756062 | 466.2426 | 613.4772 | 0.9695202 | 538.2496 | 708.2232 | 0.9708471 | 521.997 | 686.8382 | 0.8837825 | 503.4153 | 662.3885 | 1.172021 | 603.9087 | 794.6167
0.8851076 | 499.7375 | 657.5493 | 0.8852568 | 492.5844 | 648.1373 | 0.8851033 | 507.4385 | 667.6822 | 0.885118 | 501.416 | 659.7579 | 0.8856096 | 503.3912 | 662.3569 | 0.8772596 | 466.8523 | 614.2793 | 0.9728277 | 539.9283 | 710.432 | 0.9741835 | 523.7391 | 689.1304 | 0.8854354 | 504.3955 | 663.6783 | 1.175335 | 605.3758 | 796.5471
0.8867844 | 500.61 | 658.6973 | 0.8869379 | 493.426 | 649.2447 | 0.8867798 | 508.4035 | 668.952 | 0.8867735 | 502.3082 | 660.9318 | 0.8872833 | 504.2907 | 663.5404 | 0.878933 | 467.5076 | 615.1416 | 0.9761782 | 541.6828 | 712.7405 | 0.9775265 | 525.2878 | 691.1681 | 0.8870932 | 505.2271 | 664.7724 | 1.178692 | 606.8675 | 798.5099
0.8884494 | 501.4304 | 659.7768 | 0.8886147 | 494.2939 | 650.3866 | 0.8884556 | 509.3533 | 670.2017 | 0.8884307 | 503.1374 | 662.0229 | 0.8889432 | 505.0147 | 664.493 | 0.8806116 | 468.157 | 615.9961 | 0.9794949 | 543.3255 | 714.902 | 0.9808314 | 526.8577 | 693.2339 | 0.8887708 | 506.1739 | 666.0183 | 1.182007 | 608.4536 | 800.5968
0.890108 | 502.3089 | 660.9327 | 0.8902784 | 495.2264 | 651.6137 | 0.8901208 | 510.2365 | 671.3639 | 0.8901052 | 503.9802 | 663.1318 | 0.890596 | 505.8873 | 665.6412 | 0.8822828 | 468.9295 | 617.0125 | 0.9828389 | 544.8333 | 716.8859 | 0.9841773 | 528.7441 | 695.716 | 0.8904461 | 507.147 | 667.2987 | 1.18534 | 610.0316 | 802.6731
0.8917635 | 503.1411 | 662.0278 | 0.8919377 | 495.9669 | 652.588 | 0.8917729 | 511.19 | 672.6184 | 0.8917872 | 504.986 | 664.4552 | 0.89226 | 506.7894 | 666.8281 | 0.8839424 | 469.6894 | 618.0124 | 0.9861863 | 546.627 | 719.2461 | 0.9875006 | 530.0907 | 697.4878 | 0.8921137 | 507.9486 | 668.3534 | 1.188684 | 611.5297 | 804.6443
0.8934324 | 504.045 | 663.2172 | 0.8935924 | 496.7126 | 653.5693 | 0.8934268 | 512.0237 | 673.7154 | 0.8934521 | 505.9123 | 665.6741 | 0.8939375 | 507.6177 | 667.918 | 0.884774 | 470.1083 | 618.5636 | 0.9895039 | 548.4796 | 721.6836 | 0.9891593 | 531.1495 | 698.8809 | 0.8937708 | 508.8495 | 669.5388 | 1.192005 | 613.1912 | 806.8305
0.8951169 | 505.0038 | 664.4787 | 0.8952697 | 497.5505 | 654.6717 | 0.8951007 | 512.8431 | 674.7935 | 0.8951055 | 506.8058 | 666.8498 | 0.8956177 | 508.5244 | 669.111 | 0.8864267 | 470.8838 | 619.584 | 0.9928535 | 550.1877 | 723.9312 | 0.9925142 | 532.5989 | 700.788 | 0.8954259 | 509.8276 | 670.8258 | 1.19536 | 614.816 | 808.9685
0.8967841 | 505.9078 | 665.6682 | 0.896947 | 498.4023 | 655.7925 | 0.8967789 | 513.7044 | 675.9269 | 0.8967656 | 507.6545 | 667.9665 | 0.8972861 | 509.5284 | 670.432 | 0.8881004 | 471.5485 | 620.4586 | 0.9961694 | 551.9801 | 726.2896 | 0.9958484 | 534.2516 | 702.9627 | 0.897105 | 510.6629 | 671.9249 | 1.198684 | 616.2864 | 810.9032
0.8984381 | 506.7935 | 666.8335 | 0.8986174 | 499.1867 | 656.8247 | 0.8984501 | 514.5372 | 677.0227 | 0.8984396 | 508.5164 | 669.1005 | 0.8989421 | 510.4511 | 671.6462 | 0.8897808 | 472.337 | 621.496 | 0.9995008 | 553.7934 | 728.6755 | 0.9975037 | 535.3419 | 704.3973 | 0.8987828 | 511.4574 | 672.9703 | 1.202003 | 617.8754 | 812.9939
0.9000942 | 507.6737 | 667.9917 | 0.9002752 | 500.1489 | 658.0907 | 0.9001073 | 515.4085 | 678.1691 | 0.9001187 | 509.3224 | 670.1611 | 0.9006043 | 511.3371 | 672.812 | 0.8922799 | 473.3884 | 622.8795 | 1.002852 | 555.4938 | 730.9129 | 1.000851 | 536.6212 | 706.0805 | 0.9004502 | 512.2631 | 674.0304 | 1.20535 | 619.5104 | 815.1452
0.9017714 | 508.5885 | 669.1954 | 0.9019262 | 501.1068 | 659.351 | 0.9017619 | 516.3505 | 679.4085 | 0.9017856 | 510.2414 | 671.3703 | 0.902279 | 512.1765 | 673.9164 | 0.8947608 | 474.6435 | 624.5309 | 1.006165 | 557.0992 | 733.0252 | 1.002522 | 537.6385 | 707.4191 | 0.9021087 | 513.1674 | 675.2203 | 1.208657 | 620.9944 | 817.098
0.9034491 | 509.3678 | 670.2208 | 0.9035974 | 501.9333 | 660.4385 | 0.9034344 | 517.1993 | 680.5254 | 0.9034396 | 511.1042 | 672.5055 | 0.9039578 | 513.0571 | 675.0752 | 0.897276 | 475.8822 | 626.1608 | 1.009518 | 558.7544 | 735.2032 | 1.005827 | 539.1054 | 709.3492 | 0.9037625 | 514.0687 | 676.4061 | 1.212007 | 622.5381 | 819.1291
0.9051177 | 510.2858 | 671.4287 | 0.9052793 | 502.8181 | 661.6028 | 0.905112 | 518.0742 | 681.6765 | 0.9050977 | 512.075 | 673.7829 | 0.9056211 | 513.832 | 676.0948 | 0.8997813 | 477.1328 | 627.8064 | 1.01284 | 560.4001 | 737.3685 | 1.00918 | 540.9496 | 711.7758 | 0.9054342 | 514.9765 | 677.6007 | 1.215341 | 624.1964 | 821.3111
0.9067698 | 511.1046 | 672.5061 | 0.9069518 | 503.8174 | 662.9176 | 0.906785 | 519.0002 | 682.8951 | 0.9067708 | 513.0041 | 675.0054 | 0.9072719 | 514.7272 | 677.2727 | 0.9022627 | 478.2074 | 629.2202 | 1.016168 | 562.0677 | 739.5628 | 1.012514 | 542.3543 | 713.6241 | 0.9071135 | 515.8654 | 678.7702 | 1.218671 | 625.7675 | 823.3783
0.9084249 | 511.9684 | 673.6426 | 0.9086074 | 504.6436 | 664.0047 | 0.9084482 | 519.7794 | 683.9203 | 0.9084476 | 513.8972 | 676.1805 | 0.9089279 | 515.6802 | 678.5266 | 0.9047734 | 479.3305 | 630.6981 | 1.019523 | 563.6393 | 741.6306 | 1.015838 | 543.9575 | 715.7335 | 0.908782 | 516.827 | 680.0356 | 1.222027 | 627.2596 | 825.3416
0.9101003 | 512.8335 | 674.7809 | 0.9102582 | 505.5798 | 665.2366 | 0.9100966 | 520.7383 | 685.182 | 0.9101131 | 514.7025 | 677.2402 | 0.9106019 | 516.6517 | 679.8048 | 0.9073436 | 480.6137 | 632.3865 | 1.022837 | 565.1536 | 743.6232 | 1.019186 | 545.3997 | 717.6312 | 0.9104422 | 517.5812 | 681.0279 | 1.225338 | 628.6743 | 827.203
0.9117793 | 513.7288 | 675.9589 | 0.9119333 | 506.4267 | 666.3509 | 0.9117658 | 521.736 | 686.4948 | 0.9117735 | 515.5793 | 678.3939 | 0.9122752 | 517.5178 | 680.9444 | 0.909966 | 481.9878 | 634.1944 | 1.026186 | 566.8126 | 745.8061 | 1.022502 | 547.1354 | 719.915 | 0.9120956 | 518.461 | 682.1855 | 1.228679 | 630.0533 | 829.0176
0.9134468 | 514.6257 | 677.139 | 0.9136143 | 507.2465 | 667.4296 | 0.9134431 | 522.585 | 687.6119 | 0.913433 | 516.3755 | 679.4415 | 0.9139437 | 518.5025 | 682.2401 | 0.9126673 | 483.3251 | 635.954 | 1.02951 | 568.5764 | 748.1269 | 1.025842 | 548.6658 | 721.9287 | 0.9137676 | 519.2911 | 683.2778 | 1.232002 | 631.5193 | 830.9464
0.9151043 | 515.5667 | 678.3772 | 0.9152815 | 508.0312 | 668.4621 | 0.915118 | 523.4271 | 688.7198 | 0.9151103 | 517.2973 | 680.6543 | 0.9156007 | 519.3957 | 683.4154 | 0.9154696 | 484.6928 | 637.7537 | 1.032834 | 570.1316 | 750.1731 | 1.029186 | 550.2769 | 724.0486 | 0.9154466 | 520.2361 | 684.5212 | 1.235332 | 632.9393 | 832.8149
0.9167637 | 516.3601 | 679.4212 | 0.9169397 | 508.9285 | 669.6428 | 0.9167794 | 524.4163 | 690.0215 | 0.9167891 | 518.1265 | 681.7454 | 0.9172601 | 520.2928 | 684.5959 | 0.918315 | 486.0659 | 639.5604 | 1.036185 | 571.8767 | 752.4694 | 1.032506 | 551.8322 | 726.095 | 0.9171152 | 521.193 | 685.7803 | 1.238685 | 634.3181 | 834.6291
0.9184387 | 517.2047 | 680.5325 | 0.9185935 | 509.6669 | 670.6144 | 0.9184316 | 525.3165 | 691.2059 | 0.9184594 | 519.1559 | 683.0999 | 0.9189372 | 521.162 | 685.7395 | 0.9212343 | 487.5687 | 641.5377 | 1.039501 | 573.7206 | 754.8956 | 1.035856 | 553.5356 | 728.3364 | 0.9187731 | 522.1085 | 686.9849 | 1.242006 | 635.9156 | 836.731
0.920121 | 518.0354 | 681.6255 | 0.9202623 | 510.6205 | 671.8691 | 0.9200995 | 526.0422 | 692.1608 | 0.9201134 | 520.0867 | 684.3246 | 0.9206153 | 522.0839 | 686.9525 | 0.9242526 | 488.9798 | 643.3944 | 1.042854 | 575.4716 | 757.1995 | 1.039171 | 554.9967 | 730.2588 | 0.920427 | 522.8929 | 688.017 | 1.245355 | 637.5202 | 838.8424
0.9217911 | 518.7491 | 682.5646 | 0.9219431 | 511.5538 | 673.0971 | 0.9217789 | 526.9853 | 693.4017 | 0.9217687 | 521.0349 | 685.5723 | 0.9222844 | 522.9155 | 688.0467 | 0.9262907 | 489.9899 | 644.7236 | 1.046194 | 576.9833 | 759.1886 | 1.04251 | 556.5621 | 732.3185 | 0.9220973 | 523.8245 | 689.2428 | 1.248689 | 639.0455 | 840.8493
0.9234434 | 519.6155 | 683.7046 | 0.9236107 | 512.4234 | 674.2413 | 0.9234499 | 527.8746 | 694.5718 | 0.9234425 | 521.8644 | 686.6637 | 0.9239454 | 523.689 | 689.0644 | 0.9293999 | 491.409 | 646.5907 | 1.049505 | 578.7242 | 761.4792 | 1.045849 | 558.2213 | 734.5016 | 0.9237779 | 524.7518 | 690.4629 | 1.251999 | 640.516 | 842.7842
0.9251033 | 520.4714 | 684.8308 | 0.9252687 | 513.1619 | 675.2131 | 0.9251117 | 528.7824 | 695.7663 | 0.9251171 | 522.7582 | 687.8397 | 0.9255996 | 524.5349 | 690.1775 | 0.9326262 | 492.8852 | 648.5332 | 1.052859 | 580.3638 | 763.6366 | 1.049169 | 559.8248 | 736.6115 | 0.9254465 | 525.5832 | 691.5568 | 1.255348 | 642.1275 | 844.9046
0.9267722 | 521.0876 | 685.6416 | 0.9269314 | 514.0427 | 676.3719 | 0.926764 | 529.5545 | 696.7822 | 0.9267831 | 523.5075 | 688.8257 | 0.9272709 | 525.4217 | 691.3443 | 0.9348071 | 493.9449 | 649.9276 | 1.056165 | 581.8647 | 765.6114 | 1.052529 | 561.2639 | 738.5052 | 0.9271048 | 526.5436 | 692.8206 | 1.258666 | 643.6161 | 846.8633
0.9284471 | 521.204 | 685.7947 | 0.9286041 | 514.838 | 677.4184 | 0.9284289 | 530.6449 | 698.217 | 0.9284388 | 524.3423 | 689.9241 | 0.928949 | 526.2509 | 692.4354 | 0.9370069 | 495.0478 | 651.3786 | 1.059497 | 583.5005 | 767.7638 | 1.055847 | 562.7968 | 740.522 | 0.9287656 | 527.5587 | 694.1561 | 1.262011 | 645.1497 | 848.8812
0.9301124 | 521.1466 | 685.7192 | 0.9302835 | 515.65 | 678.4868 | 0.9301105 | 531.5429 | 699.3986 | 0.9300922 | 525.1314 | 690.9624 | 0.9306191 | 527.2406 | 693.7376 | 0.9392583 | 496.1694 | 652.8544 | 1.062842 | 585.3187 | 770.1562 | 1.05918 | 564.2728 | 742.4642 | 0.9304342 | 528.5638 | 695.4787 | 1.265352 | 646.6109 | 850.8038
0.9317714 | 520.9908 | 685.5143 | 0.9319576 | 516.504 | 679.6106 | 0.9317763 | 532.3698 | 700.4866 | 0.9317631 | 526.0457 | 692.1654 | 0.9322749 | 528.1814 | 694.9755 | 0.941555 | 497.3464 | 654.4032 | 1.066172 | 586.976 | 772.3369 | 1.062521 | 566.0019 | 744.7393 | 0.9321173 | 529.4765 | 696.6796 | 1.26867 | 648.1187 | 852.7877
0.9334261 | 520.7408 | 685.1853 | 0.9336163 | 517.3986 | 680.7876 | 0.9334388 | 533.1831 | 701.5567 | 0.9334452 | 526.9188 | 693.3142 | 0.9339258 | 529.0683 | 696.1425 | 0.9438543 | 498.5657 | 656.0075 | 1.069535 | 588.4889 | 774.3275 | 1.065823 | 567.5842 | 746.8214 | 0.9337944 | 530.3947 | 697.8878 | 1.27202 | 649.6024 | 854.74
0.9350965 | 520.591 | 684.9882 | 0.9352674 | 518.2698 | 681.934 | 0.9350986 | 534.1078 | 702.7734 | 0.9351177 | 527.7268 | 694.3774 | 0.9355993 | 529.9287 | 697.2746 | 0.9461834 | 499.7072 | 657.5095 | 1.072845 | 590.2979 | 776.7078 | 1.069174 | 569.3579 | 749.1551 | 0.9354476 | 531.3365 | 699.127 | 1.275337 | 651.0573 | 856.6543
0.9367758 | 520.8633 | 685.3464 | 0.9369344 | 519.1273 | 683.0622 | 0.9367677 | 534.907 | 703.8251 | 0.9367796 | 528.6365 | 695.5743 | 0.9372817 | 530.8276 | 698.4574 | 0.948577 | 500.8391 | 658.9988 | 1.076177 | 591.8761 | 778.7843 | 1.072506 | 571.0651 | 751.4015 | 0.9371027 | 532.1847 | 700.243 | 1.278677 | 652.5162 | 858.5739
0.9384484 | 521.4263 | 686.0872 | 0.9386107 | 519.9276 | 684.1153 | 0.938449 | 535.7208 | 704.8958 | 0.9384358 | 529.6436 | 696.8995 | 0.9389498 | 531.4954 | 699.3361 | 0.9509858 | 502.0556 | 660.5994 | 1.079502 | 593.4118 | 780.805 | 1.07585 | 572.7823 | 753.6609 | 0.9387707 | 533.0441 | 701.3739 | 1.282017 | 653.9357 | 860.4417
0.9401122 | 521.9743 | 686.8083 | 0.9402825 | 520.7615 | 685.2125 | 0.9401249 | 536.7258 | 706.2181 | 0.9401065 | 530.5641 | 698.1107 | 0.9406106 | 532.3971 | 700.5225 | 0.9534088 | 503.1853 | 662.0859 | 1.08282 | 595.0834 | 783.0045 | 1.0792 | 574.2739 | 755.6235 | 0.9404444 | 533.8955 | 702.4941 | 1.285328 | 655.3812 | 862.3437
0.9417676 | 522.5558 | 687.5734 | 0.9419383 | 521.5067 | 686.193 | 0.9417824 | 537.5979 | 707.3657 | 0.9417877 | 531.504 | 699.3473 | 0.9422628 | 533.1835 | 701.5573 | 0.9558929 | 504.4312 | 663.7252 | 1.086181 | 596.8382 | 785.3134 | 1.082508 | 575.905 | 757.7698 | 0.9421163 | 534.7717 | 703.647 | 1.288682 | 656.7789 | 864.1828
0.9434365 | 523.1757 | 688.3891 | 0.9435929 | 522.3912 | 687.3569 | 0.9434378 | 538.4448 | 708.48 | 0.9434612 | 532.4346 | 700.5719 | 0.9439333 | 534.0858 | 702.7445 | 0.9584258 | 505.7092 | 665.4068 | 1.08951 | 598.3566 | 787.3113 | 1.085844 | 577.3557 | 759.6786 | 0.9437745 | 535.5376 | 704.6547 | 1.292003 | 658.3716 | 866.2785
0.9451172 | 523.9147 | 689.3614 | 0.9452572 | 523.2137 | 688.4391 | 0.9451028 | 539.2644 | 709.5584 | 0.9451169 | 533.3345 | 701.756 | 0.9456141 | 535.0038 | 703.9524 | 0.9609642 | 506.9812 | 667.0806 | 1.09284 | 599.9777 | 789.4443 | 1.089159 | 578.8672 | 761.6674 | 0.9454294 | 536.3954 | 705.7834 | 1.295343 | 659.8156 | 868.1784
0.9484497 | 525.1645 | 691.0059 | 0.9469375 | 524.0616 | 689.5548 | 0.947615 | 540.6314 | 711.3571 | 0.9467705 | 534.1499 | 702.8288 | 0.947283 | 536.072 | 705.3579 | 0.9635347 | 508.2171 | 668.7067 | 1.096195 | 601.5171 | 791.4699 | 1.092495 | 580.4825 | 763.7928 | 0.9470925 | 537.2228 | 706.8721 | 1.29869 | 661.3187 | 870.1562
0.9509318 | 526.3558 | 692.5735 | 0.9486136 | 524.8043 | 690.5319 | 0.9501105 | 541.8148 | 712.9142 | 0.9484376 | 534.9158 | 703.8365 | 0.9489419 | 536.9606 | 706.5271 | 0.9661682 | 509.5662 | 670.4818 | 1.099496 | 602.9784 | 793.3926 | 1.095851 | 581.9813 | 765.7648 | 0.9487745 | 538.1212 | 708.0542 | 1.302003 | 662.8473 | 872.1675
0.9534471 | 527.4495 | 694.0125 | 0.9502798 | 525.7758 | 691.8103 | 0.9525897 | 543.1483 | 714.6688 | 0.9501181 | 535.7786 | 704.9718 | 0.9505971 | 537.889 | 707.7487 | 0.9688042 | 510.9092 | 672.2489 | 1.102846 | 604.3107 | 795.1456 | 1.09917 | 583.6318 | 767.9365 | 0.9504492 | 538.9671 | 709.1672 | 1.305349 | 664.3651 | 874.1645
0.9559453 | 528.5057 | 695.4022 | 0.9519362 | 526.6156 | 692.9153 | 0.955102 | 544.3375 | 716.2336 | 0.9517838 | 536.6753 | 706.1517 | 0.9522644 | 538.7122 | 708.8318 | 0.9714594 | 512.2172 | 673.97 | 1.106168 | 605.7268 | 797.009 | 1.102522 | 585.3022 | 770.1345 | 0.9521121 | 539.9063 | 710.403 | 1.30867 | 665.7275 | 875.9572
0.9584413 | 529.6541 | 696.9132 | 0.9536011 | 527.3751 | 693.9146 | 0.9567817 | 545.3801 | 717.6054 | 0.9534413 | 537.5014 | 707.2387 | 0.9539475 | 539.545 | 709.9276 | 0.9741799 | 513.5978 | 675.7866 | 1.109503 | 606.9825 | 798.6612 | 1.105849 | 586.9247 | 772.2694 | 0.9537694 | 540.7542 | 711.5187 | 1.311997 | 667.1489 | 877.8275
0.9610248 | 530.8849 | 698.5328 | 0.9552784 | 528.1935 | 694.9915 | 0.9592789 | 546.6788 | 719.3142 | 0.9550951 | 538.4684 | 708.5111 | 0.955621 | 540.2985 | 710.9191 | 0.9769263 | 514.9594 | 677.5781 | 1.11285 | 608.1608 | 800.2116 | 1.109165 | 588.4347 | 774.2562 | 0.9554359 | 541.5337 | 712.5443 | 1.315343 | 668.6868 | 879.8511
0.9636849 | 532.1751 | 700.2304 | 0.9569564 | 529.079 | 696.1566 | 0.9617704 | 547.9551 | 720.9935 | 0.9567637 | 539.3778 | 709.7076 | 0.957279 | 541.2103 | 712.1188 | 0.9796876 | 516.2786 | 679.314 | 1.116171 | 609.1859 | 801.5603 | 1.112513 | 590.1362 | 776.495 | 0.957114 | 542.3131 | 713.5699 | 1.318665 | 670.2224 | 881.8716
0.9663941 | 533.5616 | 702.0547 | 0.9586178 | 530.0114 | 697.3834 | 0.9642865 | 549.1514 | 722.5677 | 0.9584478 | 540.2496 | 710.8548 | 0.9589367 | 542.0539 | 713.2288 | 0.9825166 | 517.5731 | 681.0172 | 1.126171 | 607.7296 | 799.6442 | 1.115829 | 591.5845 | 778.4006 | 0.9587923 | 543.37 | 714.9605 | 1.322021 | 671.8452 | 884.0068
0.9691889 | 534.7767 | 703.6535 | 0.9602672 | 530.8195 | 698.4467 | 0.9668255 | 550.5418 | 724.3971 | 0.9601201 | 541.0607 | 711.922 | 0.9606019 | 542.8353 | 714.2569 | 0.9853725 | 518.936 | 682.8106 | 1.129517 | 606.4648 | 797.98 | 1.119178 | 593.2225 | 780.556 | 0.960452 | 544.199 | 716.0513 | 1.325352 | 673.3983 | 886.0503
0.9720772 | 536.0608 | 705.3431 | 0.961933 | 531.8021 | 699.7396 | 0.9694045 | 552.0902 | 726.4345 | 0.9617853 | 542.012 | 713.1736 | 0.9622824 | 543.7798 | 715.4998 | 0.9882337 | 520.3533 | 684.6754 | 1.132832 | 605.2514 | 796.3834 | 1.122516 | 594.8791 | 782.7356 | 0.9621004 | 545.1854 | 717.3492 | 1.328672 | 675.0439 | 888.2157
0.9749997 | 537.3676 | 707.0627 | 0.9636109 | 532.7271 | 700.9566 | 0.9711829 | 553.1231 | 727.7936 | 0.963441 | 542.7599 | 714.1577 | 0.9639523 | 544.7308 | 716.751 | 0.9911531 | 521.8692 | 686.67 | 1.142833 | 605.4381 | 796.6291 | 1.125841 | 596.459 | 784.8145 | 0.9637662 | 546.1685 | 718.6427 | 1.332021 | 676.4883 | 890.1162
0.9780123 | 538.8959 | 709.0736 | 0.9652803 | 533.6329 | 702.1485 | 0.9739195 | 554.4016 | 729.4757 | 0.9651065 | 543.5883 | 715.2477 | 0.9656107 | 545.5986 | 717.8929 | 0.9941028 | 523.27 | 688.5131 | 1.147852 | 606.47 | 797.9869 | 1.12919 | 598.0675 | 786.9309 | 0.9654447 | 547.0861 | 719.8502 | 1.335326 | 677.9694 | 892.0649
0.9800783 | 539.9309 | 710.4354 | 0.9669416 | 534.4258 | 703.1919 | 0.9767029 | 555.826 | 731.3501 | 0.9667897 | 544.3459 | 716.2446 | 0.9672664 | 546.5899 | 719.1972 | 0.9970573 | 524.6158 | 690.2839 | 1.152851 | 607.7841 | 799.7159 | 1.132503 | 599.7449 | 789.1381 | 0.9671186 | 547.9397 | 720.9733 | 1.338673 | 679.4407 | 894.0009
0.9821643 | 540.9958 | 711.8366 | 0.968594 | 535.293 | 704.3329 | 0.9795735 | 557.2006 | 733.1587 | 0.9684579 | 545.2584 | 717.4453 | 0.9689318 | 547.4996 | 720.3942 | 1.00009 | 526.1787 | 692.3404 | 1.157838 | 609.2452 | 801.6385 | 1.135844 | 601.2139 | 791.071 | 0.968775 | 548.8066 | 722.1139 | 1.34201 | 680.8711 | 895.883
0.9842717 | 542.0123 | 713.1741 | 0.970259 | 536.0117 | 705.2785 | 0.9815509 | 558.2296 | 734.5126 | 0.9701164 | 546.0102 | 718.4345 | 0.9706102 | 548.3027 | 721.451 | 1.003134 | 527.6506 | 694.2771 | 1.161177 | 610.5323 | 803.332 | 1.13918 | 602.7592 | 793.1042 | 0.9704289 | 549.5886 | 723.1428 | 1.345338 | 682.2954 | 897.7571
0.9864342 | 543.1464 | 714.6663 | 0.9719384 | 536.8151 | 706.3356 | 0.9835463 | 559.3343 | 735.9662 | 0.9717679 | 546.934 | 719.65 | 0.9722821 | 549.2581 | 722.708 | 1.006196 | 529.0732 | 696.149 | 1.164514 | 611.7141 | 804.887 | 1.142501 | 604.455 | 795.3355 | 0.9720911 | 550.4832 | 724.3199 | 1.348697 | 683.6771 | 899.5752
0.988636 | 544.2144 | 716.0716 | 0.9736165 | 537.6354 | 707.415 | 0.9855605 | 560.4448 | 737.4273 | 0.9734291 | 547.8719 | 720.8841 | 0.9739449 | 550.1624 | 723.8978 | 1.009329 | 530.6329 | 698.2012 | 1.167837 | 612.7869 | 806.2985 | 1.145858 | 605.9165 | 797.2586 | 0.9737731 | 551.4073 | 725.5359 | 1.352005 | 685.0146 | 901.3351
0.9908579 | 545.3128 | 717.5168 | 0.9752844 | 538.4524 | 708.49 | 0.9876158 | 561.5992 | 738.9464 | 0.9751086 | 548.8179 | 722.1288 | 0.975604 | 550.8848 | 724.8484 | 1.012459 | 532.2986 | 700.3929 | 1.171197 | 614.0355 | 807.9414 | 1.149173 | 607.4771 | 799.312 | 0.9754518 | 552.2629 | 726.6618 | 1.355344 | 686.4818 | 903.2655
0.9930989 | 546.4076 | 718.9574 | 0.9769384 | 539.2443 | 709.532 | 0.9897244 | 562.6589 | 740.3407 | 0.9767789 | 549.7698 | 723.3813 | 0.977267 | 551.8678 | 726.1418 | 1.015633 | 533.7604 | 702.3163 | 1.174508 | 615.3763 | 809.7056 | 1.152508 | 609.0586 | 801.3929 | 0.9771187 | 553.2827 | 728.0036 | 1.358668 | 687.9525 | 905.2007
0.995392 | 547.6805 | 720.6323 | 0.9786036 | 540.145 | 710.7171 | 0.9918496 | 563.8398 | 741.8945 | 0.9784431 | 550.7062 | 724.6134 | 0.9789479 | 552.79 | 727.3552 | 1.018866 | 535.3041 | 704.3476 | 1.177843 | 616.5417 | 811.2391 | 1.155856 | 610.6282 | 803.4581 | 0.9787748 | 554.184 | 729.1894 | 1.361989 | 689.3998 | 907.105
0.9977274 | 548.8251 | 722.1383 | 0.9802805 | 540.9642 | 711.795 | 0.993988 | 564.9637 | 743.3733 | 0.9800952 | 551.4962 | 725.6529 | 0.9806254 | 553.6409 | 728.4749 | 1.022093 | 536.9862 | 706.5608 | 1.181181 | 617.8353 | 812.9412 | 1.159168 | 612.1463 | 805.4557 | 0.9804353 | 555.0496 | 730.3284 | 1.365355 | 690.9321 | 909.1212
1.000069 | 550.0414 | 723.7387 | 0.9819546 | 541.8898 | 713.0129 | 0.9961695 | 566.0892 | 744.8543 | 0.9817643 | 552.4976 | 726.9706 | 0.982286 | 554.5094 | 729.6176 | 1.025386 | 538.6232 | 708.7147 | 1.184491 | 619.1976 | 814.7336 | 1.162524 | 613.8029 | 807.6353 | 0.982114 | 555.8792 | 731.42 | 1.368677 | 692.4441 | 911.1106
1.002439 | 551.1976 | 725.26 | 0.983617 | 542.6784 | 714.0505 | 0.9984071 | 567.2243 | 746.3478 | 0.9826043 | 552.9588 | 727.5774 | 0.9839398 | 555.4384 | 730.8399 | 1.028687 | 540.1837 | 710.768 | 1.187843 | 620.4526 | 816.385 | 1.165842 | 615.3551 | 809.6778 | 0.9837914 | 556.7169 | 732.5223 | 1.372017 | 693.925 | 913.0593
1.004884 | 552.3854 | 726.8229 | 0.9852692 | 543.6063 | 715.2714 | 1.000668 | 568.5615 | 748.1072 | 0.9842833 | 553.869 | 728.7749 | 0.9855997 | 556.3015 | 731.9757 | 1.032005 | 541.8229 | 712.9249 | 1.191173 | 621.588 | 817.8789 | 1.169176 | 617.0422 | 811.8976 | 0.985453 | 557.4943 | 733.5451 | 1.375355 | 695.3086 | 914.8797
1.007343 | 553.5755 | 728.3888 | 0.9869257 | 544.5449 | 716.5065 | 1.002944 | 569.8947 | 749.8614 | 0.9859512 | 554.6852 | 729.8489 | 0.9872758 | 557.1935 | 733.1493 | 1.035351 | 543.4355 | 715.0467 | 1.194507 | 622.7431 | 819.3988 | 1.172515 | 618.5443 | 813.874 | 0.9871031 | 558.4235 | 734.7678 | 1.378657 | 696.7793 | 916.8149
1.00981 | 554.8581 | 730.0764 | 0.9886018 | 545.3688 | 717.5905 | 1.005274 | 571.2275 | 751.6152 | 0.9876145 | 555.6194 | 731.0782 | 0.9889536 | 558.0189 | 734.2354 | 1.038671 | 544.976 | 717.0736 | 1.197863 | 624.0557 | 821.126 | 1.175838 | 620.0698 | 815.8813 | 0.98876 | 559.359375 | 735.9992 | 1.382014 | 698.343 | 918.8724
1.012341 | 556.1553 | 731.7833 | 0.9902745 | 546.1652 | 718.6384 | 1.007649 | 572.5434 | 753.3466 | 0.9901001 | 556.9056 | 732.7706 | 0.9906148 | 558.8284 | 735.3005 | 1.042019 | 546.5796 | 719.1837 | 1.201168 | 625.339 | 822.8145 | 1.179195 | 621.5861 | 817.8765 | 0.9904348 | 560.2922 | 737.2266 | 1.385332 | 699.8206 | 920.8166
1.014907 | 557.3444 | 733.3479 | 0.9919398 | 547.1661 | 719.9554 | 1.01004 | 573.7036 | 754.8731 | 0.9926165 | 558.1924 | 734.4637 | 0.9922637 | 559.6806 | 736.4218 | 1.045357 | 548.2112 | 721.3305 | 1.204516 | 626.7872 | 824.72 | 1.182515 | 623.263 | 820.0829 | 0.9921091 | 561.0876 | 738.2731 | 1.388672 | 701.2533 | 922.7017
1.017482 | 558.5986 | 734.9981 | 0.9935966 | 547.9459 | 720.9814 | 1.012447 | 574.9351 | 756.4936 | 0.9951171 | 559.4702 | 736.1449 | 0.9939237 | 560.5015 | 737.5019 | 1.048668 | 549.8953 | 723.5465 | 1.207831 | 628.0747 | 826.4141 | 1.185841 | 624.7974 | 822.1018 | 0.9937764 | 562.0453 | 739.5334 | 1.392017 | 702.8971 | 924.8646
1.020096 | 559.956 | 736.7842 | 0.9952602 | 548.7835 | 722.0836 | 1.014915 | 576.1379 | 758.0762 | 0.9975941 | 560.7704 | 737.8558 | 0.9955995 | 561.294 | 738.5447 | 1.052021 | 551.526 | 725.6921 | 1.211169 | 629.5098 | 828.3024 | 1.189183 | 626.5094 | 824.3545 | 0.9954324 | 562.9451 | 740.7172 | 1.39534 | 704.3354 | 926.7572
1.022772 | 561.1831 | 738.3988 | 0.9969377 | 549.7449 | 723.3486 | 1.017419 | 577.4333 | 759.7806 | 1.000109 | 562.1161 | 739.6264 | 0.9972783 | 562.0688 | 739.5642 | 1.05533 | 553.0989 | 727.7617 | 1.214519 | 630.8234 | 830.0308 | 1.192491 | 628.2131 | 826.5962 | 0.9970936 | 563.723 | 741.7408 | 1.398691 | 705.7469 | 928.6143
1.025453 | 562.4721 | 740.0949 | 0.9986133 | 550.692 | 724.5947 | 1.019919 | 578.7856 | 761.5601 | 1.00267 | 563.4393 | 741.3675 | 0.9989463 | 562.9119 | 740.6735 | 1.058662 | 554.714 | 729.8868 | 1.217838 | 632.2673 | 831.9306 | 1.195842 | 629.8088 | 828.6958 | 0.9987712 | 564.579 | 742.8672 | 1.401998 | 707.3164 | 930.6795
1.028165 | 563.9978 | 742.1024 | 1.00028 | 551.476 | 725.6263 | 1.02248 | 580.2047 | 763.4273 | 1.005272 | 564.7657 | 743.1127 | 1.000607 | 563.8264 | 741.8769 | 1.062009 | 556.3945 | 732.098 | 1.221191 | 633.5978 | 833.6814 | 1.199175 | 631.3027 | 830.6614 | 1.000448 | 565.527 | 744.1145 | 1.405332 | 708.8815 | 932.7389
1.030934 | 565.4034 | 743.9519 | 1.001941 | 552.3506 | 726.7771 | 1.025088 | 581.5618 | 765.2129 | 1.007957 | 566.0922 | 744.8582 | 1.00227 | 564.6608 | 742.9748 | 1.065336 | 557.9463 | 734.1399 | 1.224519 | 635.117 | 835.6803 | 1.202504 | 632.7282 | 832.5371 | 1.002118 | 566.426 | 745.2974 | 1.408679 | 710.3048 | 934.6116
1.033717 | 566.7118 | 745.6734 | 1.003596 | 553.1505 | 727.8295 | 1.027706 | 583.0206 | 767.1324 | 1.010741 | 567.5369 | 746.7591 | 1.003946 | 565.6251 | 744.2435 | 1.068699 | 559.4868 | 736.1669 | 1.227834 | 636.5876 | 837.6153 | 1.205864 | 634.2258 | 834.5077 | 1.003773 | 567.3035 | 746.4519 | 1.411994 | 711.9574 | 936.786
1.036521 | 568.2173 | 747.6544 | 1.005268 | 553.9678 | 728.905 | 1.030351 | 584.4269 | 768.9828 | 1.012617 | 568.5472 | 748.0885 | 1.005626 | 566.6353 | 745.5727 | 1.072013 | 561.0873 | 738.2727 | 1.231182 | 637.9767 | 839.4431 | 1.209169 | 635.6566 | 836.3903 | 1.005432 | 568.231 | 747.6724 | 1.415347 | 713.5166 | 938.8376
1.039393 | 569.7287 | 749.643 | 1.00695 | 554.8153 | 730.0201 | 1.033062 | 585.8354 | 770.836 | 1.014524 | 569.5812 | 749.449 | 1.007291 | 567.5651 | 746.7962 | 1.075343 | 562.6298 | 740.3023 | 1.234494 | 639.3129 | 841.2011 | 1.212515 | 637.1461 | 838.3501 | 1.007104 | 569.1429 | 748.8723 | 1.418678 | 715.0184 | 940.8136
1.04228 | 571.1704 | 751.54 | 1.008617 | 555.5874 | 731.0361 | 1.035779 | 587.3778 | 772.8655 | 1.016477 | 570.5874 | 750.7729 | 1.008943 | 568.4189 | 747.9196 | 1.078669 | 564.1625 | 742.3191 | 1.237849 | 640.7278 | 843.0629 | 1.215836 | 638.7288 | 840.4326 | 1.008784 | 570.0812 | 750.1068 | 1.421998 | 716.3903 | 942.6188
1.045193 | 572.6077 | 753.4311 | 1.010271 | 556.4774 | 732.207 | 1.038523 | 588.8272 | 774.7726 | 1.018479 | 571.6735 | 752.202 | 1.010602 | 569.2819 | 749.0552 | 1.081982 | 565.7441 | 744.4001 | 1.241181 | 642.1011 | 844.8699 | 1.219165 | 640.3539 | 842.5709 | 1.010452 | 570.9383 | 751.2346 | 1.425355 | 717.8455 | 944.5335
1.048169 | 574.1248 | 755.4274 | 1.011922 | 557.3103 | 733.303 | 1.041332 | 590.3677 | 776.7997 | 1.0205 | 572.7568 | 753.6274 | 1.012273 | 570.0407 | 750.0536 | 1.085343 | 567.3484 | 746.5111 | 1.244507 | 643.5193 | 846.7359 | 1.222519 | 641.871 | 844.5671 | 1.012106 | 571.881 | 752.475 | 1.428669 | 719.1855 | 946.2968
1.051153 | 575.6183 | 757.3925 | 1.013603 | 558.2681 | 734.5632 | 1.04416 | 591.825 | 778.717 | 1.022536 | 573.804 | 755.0052 | 1.013943 | 570.7841 | 751.0317 | 1.088675 | 568.955 | 748.6249 | 1.247855 | 644.9404 | 848.6058 | 1.22584 | 643.4625 | 846.6612 | 1.013757 | 572.8138 | 753.7023 | 1.432021 | 720.6467 | 948.2194
1.05416 | 577.0998 | 759.3418 | 1.015283 | 559.1119 | 735.6736 | 1.047004 | 593.4507 | 780.8562 | 1.024616 | 574.9432 | 756.5043 | 1.015609 | 571.5215 | 752.002 | 1.092005 | 570.5369 | 750.7065 | 1.251167 | 646.4325 | 850.5691 | 1.229188 | 645.0155 | 848.7046 | 1.015433 | 573.5833 | 754.7149 | 1.435348 | 722.1127 | 950.1483
1.057231 | 578.6024 | 761.3189 | 1.016951 | 560.006 | 736.85 | 1.049912 | 595.0118 | 782.9103 | 1.026748 | 576.0924 | 758.0163 | 1.017262 | 572.3121 | 753.0422 | 1.095359 | 572.1021 | 752.7659 | 1.254516 | 647.7977 | 852.3654 | 1.232524 | 646.5146 | 850.6772 | 1.017117 | 574.3967 | 755.7852 | 1.43867 | 723.6527 | 952.1746
1.060295 | 580.2316 | 763.4627 | 1.018608 | 560.8185 | 737.9191 | 1.052829 | 596.6297 | 785.0391 | 1.028905 | 577.1716 | 759.4364 | 1.018921 | 573.1672 | 754.1673 | 1.098659 | 573.7423 | 754.9241 | 1.257846 | 649.1128 | 854.0958 | 1.235834 | 647.9901 | 852.6186 | 1.018784 | 575.2582 | 756.9187 | 1.442018 | 725.245 | 954.2697
1.063413 | 581.8835 | 765.6362 | 1.020263 | 561.6805 | 739.0533 | 1.055772 | 598.1422 | 787.0291 | 1.031072 | 578.35 | 760.9868 | 1.0206 | 574.014 | 755.2816 | 1.10201 | 575.2612 | 756.9226 | 1.261165 | 650.4533 | 855.8596 | 1.239182 | 649.5146 | 854.6245 | 1.020442 | 575.9971 | 757.8909 | 1.445339 | 726.8347 | 956.3615
1.066584 | 583.535 | 767.8093 | 1.021935 | 562.5273 | 740.1675 | 1.05878 | 599.7528 | 789.1484 | 1.033287 | 579.41 | 762.3816 | 1.022281 | 574.8813 | 756.4227 | 1.105333 | 576.8862 | 759.0608 | 1.264518 | 651.8039 | 857.6367 | 1.242499 | 650.9698 | 856.5392 | 1.022099 | 576.7771 | 758.9172 | 1.448694 | 728.4086 | 958.4324
1.069764 | 585.2213 | 770.028 | 1.023614 | 563.3799 | 741.2894 | 1.061799 | 601.2832 | 791.1621 | 1.035551 | 580.5562 | 763.8897 | 1.023953 | 575.765 | 757.5855 | 1.108666 | 578.5076 | 761.1942 | 1.267833 | 653.2174 | 859.4966 | 1.245847 | 652.5549 | 858.6249 | 1.023766 | 577.841 | 760.3171 | 1.452026 | 729.8602 | 960.3423
1.073009 | 586.8217 | 772.1338 | 1.02528 | 564.1764 | 742.3374 | 1.064855 | 602.9144 | 793.3084 | 1.037836 | 581.7412 | 765.449 | 1.025611 | 576.6973 | 758.8123 | 1.112016 | 580.0207 | 763.1851 | 1.271182 | 654.6382 | 861.3661 | 1.249185 | 654.1128 | 860.6747 | 1.025447 | 578.7023 | 761.4504 | 1.455338 | 731.3658 | 962.3234
1.07626 | 588.4728 | 774.3063 | 1.026938 | 564.9826 | 743.3982 | 1.067969 | 604.5381 | 795.4448 | 1.040141 | 583.0544 | 767.1769 | 1.027267 | 577.5887 | 759.9851 | 1.115336 | 581.426 | 765.0342 | 1.274522 | 656.1385 | 863.3401 | 1.252506 | 655.6575 | 862.7073 | 1.027114 | 579.6761 | 762.7317 | 1.458683 | 732.7745 | 964.1769
1.079532 | 590.0344 | 776.3611 | 1.028595 | 565.8597 | 744.5522 | 1.071078 | 606.1044 | 797.5058 | 1.042501 | 584.2932 | 768.8068 | 1.028936 | 578.4159 | 761.0735 | 1.118686 | 582.9757 | 767.0733 | 1.277836 | 657.4764 | 865.1005 | 1.255857 | 657.1595 | 864.6835 | 1.028774 | 580.5518 | 763.8839 | 1.461992 | 734.1619 | 966.0025
1.082852 | 591.6895 | 778.5388 | 1.030267 | 566.6640625 | 745.6106 | 1.074235 | 607.7982 | 799.7345 | 1.044905 | 585.7173 | 770.6807 | 1.030619 | 579.2618 | 762.1866 | 1.12201 | 584.4836 | 769.0573 | 1.281187 | 658.9387 | 867.0246 | 1.259173 | 658.772 | 866.8053 | 1.030429 | 581.4763 | 765.1004 | 1.465333 | 735.495 | 967.7566
1.086157 | 593.2296 | 780.5653 | 1.031947 | 567.4717 | 746.6733 | 1.077435 | 609.5849 | 802.0854 | 1.047315 | 586.9991 | 772.3673 | 1.03229 | 580.0389 | 763.2091 | 1.125331 | 586.0583 | 771.1293 | 1.284499 | 660.2617 | 868.7653 | 1.262511 | 660.3308 | 868.8563 | 1.032099 | 582.2286 | 766.0902 | 1.468679 | 736.7786 | 969.4455
1.089504 | 594.9907 | 782.8825 | 1.03362 | 568.4543 | 747.9662 | 1.080631 | 611.2678 | 804.2997 | 1.049749 | 588.3283 | 774.1162 | 1.033944 | 580.8914 | 764.3307 | 1.128683 | 587.6696 | 773.2494 | 1.287836 | 661.6286 | 870.5639 | 1.26585 | 661.7968 | 870.7853 | 1.033779 | 583.1711 | 767.3304 | 1.472001 | 738.101 | 971.1855
1.09285 | 596.7667 | 785.2194 | 1.035275 | 569.3777 | 749.1812 | 1.083902 | 613.0503 | 806.6451 | 1.05225 | 589.6289 | 775.8275 | 1.035593 | 581.722 | 765.4237 | 1.131996 | 589.3171 | 775.4173 | 1.291176 | 662.8947 | 872.2298 | 1.269164 | 663.283 | 872.7407 | 1.035455 | 583.913 | 768.3066 | 1.475359 | 739.5217 | 973.0549
1.09617 | 598.55 | 787.5658 | 1.036935 | 570.2366 | 750.3114 | 1.087198 | 614.9351 | 809.1252 | 1.05477 | 590.9165 | 777.5217 | 1.037262 | 582.5275 | 766.4835 | 1.13535 | 591.0026 | 777.635 | 1.294499 | 664.3676 | 874.1678 | 1.272516 | 664.813 | 874.7539 | 1.037114 | 584.7735 | 769.4388 | 1.478669 | 740.9047 | 974.8746
1.099526 | 600.2368 | 789.7853 | 1.038602 | 571.1017 | 751.4497 | 1.090519 | 616.7046 | 811.4534 | 1.057292 | 592.2455 | 779.2705 | 1.038946 | 583.3937 | 767.6233 | 1.138682 | 592.6259 | 779.7709 | 1.297858 | 665.6843 | 875.9004 | 1.275837 | 666.2569 | 876.6538 | 1.038769 | 585.6421 | 770.5817 | 1.482007 | 742.3461 | 976.7711
1.102836 | 602.0182 | 792.1293 | 1.040282 | 571.9336 | 752.5442 | 1.093871 | 618.3543 | 813.6241 | 1.059883 | 593.5768 | 781.0221 | 1.040611 | 584.3434 | 768.8729 | 1.141996 | 594.1752 | 781.8094 | 1.301181 | 667.1136 | 877.7811 | 1.279176 | 667.7084 | 878.5637 | 1.040438 | 586.6406 | 771.8955 | 1.485339 | 743.9163 | 978.8373
1.106169 | 603.7424 | 794.3979 | 1.04195 | 572.723 | 753.5829 | 1.097177 | 620.1516 | 815.9889 | 1.062514 | 594.9569 | 782.838 | 1.04227 | 585.1945 | 769.9927 | 1.145354 | 595.7547 | 783.8878 | 1.304511 | 668.5837 | 879.7154 | 1.282527 | 669.186 | 880.5079 | 1.042115 | 587.5214 | 773.0545 | 1.488655 | 745.4066 | 980.7981
1.109507 | 605.3357 | 796.4943 | 1.043608 | 573.5545 | 754.677 | 1.100513 | 621.8655 | 818.2441 | 1.06516 | 596.3721 | 784.7002 | 1.043929 | 585.9783 | 771.0241 | 1.148668 | 597.2817 | 785.8969 | 1.307849 | 670.1843 | 881.8215 | 1.285836 | 670.829 | 882.6697 | 1.043784 | 588.5339 | 774.3868 | 1.492017 | 746.873 | 982.7277
1.112827 | 607.071 | 798.7776 | 1.045263 | 574.3193 | 755.6833 | 1.103829 | 623.5061 | 820.4028 | 1.067851 | 597.8515625 | 786.6468 | 1.045599 | 586.913 | 772.254 | 1.152014 | 598.8661 | 787.9817 | 1.311154 | 671.6451 | 883.7436 | 1.289185 | 672.3434 | 884.6624 | 1.045443 | 589.3514 | 775.4624 | 1.495343 | 748.2806 | 984.5798
1.116182 | 608.6707 | 800.8825 | 1.046932 | 575.2216 | 756.8706 | 1.107157 | 625.2525 | 822.7007 | 1.070589 | 599.3879 | 788.6683 | 1.047282 | 587.6785 | 773.2611 | 1.15535 | 600.3046875 | 789.8746 | 1.31451 | 673.1829 | 885.767 | 1.292503 | 673.9554 | 886.7835 | 1.047098 | 590.1854 | 776.5597 | 1.498684 | 749.7145 | 986.4665
1.11951 | 610.3018 | 803.0286 | 1.048609 | 576.077 | 757.996 | 1.110514 | 627.0549 | 825.0723 | 1.073322 | 600.9347 | 790.7035 | 1.04895 | 588.4874 | 774.3256 | 1.158664 | 601.8856 | 791.9547 | 1.317838 | 674.6986 | 887.7613 | 1.29583 | 675.4462 | 888.745 | 1.048763 | 590.9042 | 777.5056 | 1.502029 | 751.2057 | 988.4286
1.122848 | 611.8837 | 805.1101 | 1.050281 | 576.9243 | 759.1109 | 1.113838 | 628.9096 | 827.5126 | 1.076098 | 602.4757 | 792.7312 | 1.050611 | 589.1851 | 775.2436 | 1.162015 | 603.4505 | 794.0138 | 1.321177 | 676.2358 | 889.7839 | 1.299177 | 677.0199 | 890.8157 | 1.050444 | 591.7079 | 778.5631 | 1.505334 | 752.7715 | 990.4889
1.126187 | 613.5063 | 807.2451 | 1.05194 | 577.7225 | 760.1611 | 1.117182 | 630.7941 | 829.9923 | 1.078921 | 603.9177 | 794.6286 | 1.052268 | 590.0466 | 776.3771 | 1.165337 | 605.0333 | 796.0965 | 1.324528 | 677.72 | 891.7368 | 1.3025 | 678.4561 | 892.7054 | 1.052116 | 592.5442 | 779.6634 | 1.508682 | 754.3458 | 992.5602
1.129498 | 615.0413 | 809.2648 | 1.053598 | 578.5007 | 761.1851 | 1.120519 | 632.6729 | 832.4643 | 1.081755 | 605.4689 | 796.6696 | 1.053937 | 590.8337 | 777.4127 | 1.168682 | 606.6793 | 798.2622 | 1.327834 | 679.1184 | 893.5769 | 1.305851 | 680.0452 | 894.7964 | 1.053778 | 593.5509 | 780.988 | 1.512004 | 755.9152 | 994.6252
1.132849 | 616.7281 | 811.4843 | 1.055266 | 579.316 | 762.2579 | 1.123828 | 634.4473 | 834.7991 | 1.08464 | 606.9924 | 798.6742 | 1.055615 | 591.5911 | 778.4093 | 1.172025 | 608.3238 | 800.426 | 1.331178 | 680.5284 | 895.4321 | 1.309186 | 681.4478 | 896.6419 | 1.055434 | 594.5023 | 782.2398 | 1.515342 | 757.4479 | 996.642
1.136171 | 618.3739 | 813.6499 | 1.056947 | 580.0579 | 763.234 | 1.127181 | 636.1659 | 837.0604 | 1.087581 | 608.5099 | 800.6709 | 1.057286 | 592.3848 | 779.4537 | 1.175332 | 609.9037 | 802.5049 | 1.334492 | 681.8525 | 897.1744 | 1.312508 | 682.8905 | 898.5401 | 1.057101 | 595.48 | 783.5263 | 1.51869 | 758.877 | 998.5224
1.139508 | 620.0836 | 815.8994 | 1.058625 | 580.881 | 764.3171 | 1.130497 | 637.8655 | 839.2968 | 1.090525 | 609.9703 | 802.5925 | 1.058943 | 593.2495 | 780.5915 | 1.178681 | 611.4746 | 804.5719 | 1.337831 | 683.0937 | 898.8075 | 1.315853 | 684.3962 | 900.5214 | 1.058782 | 596.4105 | 784.7506 | 1.522006 | 760.2289 | 1000.301
1.142857 | 621.8269 | 818.1933 | 1.060286 | 581.7499 | 765.4604 | 1.133841 | 639.4595 | 841.394 | 1.093508 | 611.6085 | 804.7481 | 1.0606 | 593.957 | 781.5223 | 1.181997 | 613.0186 | 806.6034 | 1.34119 | 684.3916 | 900.5153 | 1.319157 | 685.8897 | 902.4865 | 1.059623 | 596.8412 | 785.3174 | 1.525357 | 761.5582 | 1002.05
1.146167 | 623.6298 | 820.5656 | 1.061935 | 582.71 | 766.7237 | 1.137182 | 641.2374 | 843.7334 | 1.096545 | 613.2084 | 806.8531 | 1.062266 | 594.6492 | 782.4332 | 1.185332 | 614.4306 | 808.4613 | 1.344505 | 685.8788 | 902.4722 | 1.322507 | 687.412 | 904.4895 | 1.061292 | 597.7588 | 786.5247 | 1.528674 | 763.0244 | 1003.979
1.149515 | 625.4039 | 822.8998 | 1.063599 | 583.4287 | 767.6694 | 1.140508 | 643.0466 | 846.114 | 1.09957 | 614.838 | 808.9973 | 1.063944 | 595.4624 | 783.5032 | 1.188677 | 615.9631 | 810.4778 | 1.347857 | 687.2241 | 904.2423 | 1.325845 | 688.9569 | 906.5222 | 1.062948 | 598.6273 | 787.6674 | 1.532001 | 764.4836 | 1005.9
1.152847 | 627.0389 | 825.0512 | 1.065277 | 584.3939 | 768.9394 | 1.143855 | 644.8854 | 848.5335 | 1.102661 | 616.4592 | 811.1306 | 1.06562 | 596.204 | 784.4789 | 1.191997 | 617.5222 | 812.5292 | 1.351182 | 688.7374 | 906.2335 | 1.329174 | 690.5941 | 908.6764 | 1.064602 | 599.5951 | 788.9409 | 1.535349 | 765.9343 | 1007.808
1.156172 | 628.6786 | 827.2087 | 1.066952 | 585.3085 | 770.1428 | 1.147171 | 646.5649 | 850.7433 | 1.105784 | 618.1257 | 813.3233 | 1.067275 | 596.9044 | 785.4005 | 1.195354 | 619.0594 | 814.5518 | 1.35449 | 690.289 | 908.275 | 1.33253 | 692.0686 | 910.6166 | 1.06711 | 600.9501 | 790.7238 | 1.538661 | 767.4581 | 1009.813
1.159522 | 630.3169 | 829.3643 | 1.068611 | 586.1425 | 771.2402 | 1.150507 | 648.3585 | 853.1033 | 1.108917 | 619.8081 | 815.537 | 1.068932 | 597.6498 | 786.3814 | 1.198679 | 620.7699 | 816.8025 | 1.357849 | 691.8679 | 910.3524 | 1.335839 | 693.6171 | 912.654 | 1.069615 | 602.1812 | 792.3437 | 1.542008 | 768.8866 | 1011.693
1.162837 | 631.8245 | 831.3481 | 1.07026 | 586.9242 | 772.2687 | 1.153847 | 649.9398 | 855.1839 | 1.112125 | 621.4532 | 817.7016 | 1.070601 | 598.3535 | 787.3073 | 1.202004 | 622.3046875 | 818.822 | 1.361162 | 693.2119 | 912.1209 | 1.339176 | 695.0273 | 914.5096 | 1.072096 | 603.4821 | 794.0553 | 1.545338 | 770.3456 | 1013.613
1.166179 | 633.39 | 833.4079 | 1.071923 | 587.8404 | 773.4742 | 1.157165 | 651.5966 | 857.364 | 1.11534 | 623.0677 | 819.826 | 1.072281 | 598.9636 | 788.11 | 1.205343 | 623.8863 | 820.903 | 1.364507 | 694.6862 | 914.0607 | 1.342497 | 696.4897 | 916.4338 | 1.074593 | 604.7629 | 795.7407 | 1.548659 | 771.8083 | 1015.537
1.169508 | 635.1014 | 835.6597 | 1.0736 | 588.6533 | 774.5438 | 1.160523 | 653.3623 | 859.6872 | 1.118586 | 624.8113 | 822.1202 | 1.073955 | 599.5915 | 788.9362 | 1.208655 | 625.3625 | 822.8455 | 1.367847 | 696.0498 | 915.855 | 1.345826 | 698.0776 | 918.5231 | 1.077111 | 606.0473 | 797.4307 | 1.552018 | 773.2763 | 1017.469
1.172842 | 636.7859 | 837.8762 | 1.075276 | 589.4459 | 775.5867 | 1.163844 | 655.1424 | 862.0295 | 1.121887 | 626.6285 | 824.5112 | 1.075614 | 600.3251 | 789.9015 | 1.212013 | 626.9459 | 824.9288 | 1.371175 | 697.4244 | 917.6637 | 1.349191 | 699.5839 | 920.5051 | 1.079606 | 607.3865 | 799.1927 | 1.555333 | 774.6109 | 1019.225
1.176196 | 638.4827 | 840.1089 | 1.076944 | 590.1961 | 776.5738 | 1.167171 | 656.9863 | 864.4556 | 1.12518 | 628.3771 | 826.812 | 1.077267 | 601.0132 | 790.8068 | 1.215346 | 628.4569 | 826.917 | 1.374524 | 698.7974 | 919.4702 | 1.35251 | 701.0893 | 922.4859 | 1.082104 | 608.7427 | 800.9773 | 1.558682 | 776.067 | 1021.141
1.179504 | 640.1848 | 842.3484 | 1.078603 | 591.0396 | 777.6837 | 1.170523 | 658.856 | 866.9157 | 1.128514 | 630.063 | 829.0302 | 1.078929 | 601.7952 | 791.8357 | 1.218672 | 630.0699 | 829.0393 | 1.37783 | 700.3179 | 921.4709 | 1.355852 | 702.6675 | 924.5626 | 1.084666 | 610.1302 | 802.803 | 1.562012 | 777.4261 | 1022.929
1.182848 | 641.8981 | 844.6028 | 1.08027 | 591.8599 | 778.7631 | 1.173834 | 660.6089 | 869.2223 | 1.131846 | 631.8122 | 831.3318 | 1.080609 | 602.6691 | 792.9856 | 1.222028 | 631.6604 | 831.1321 | 1.38117 | 701.8506 | 923.4876 | 1.359188 | 704.2494 | 926.6439 | 1.087276 | 611.5844 | 804.7163 | 1.565332 | 778.8644 | 1024.822
1.186177 | 643.6648 | 846.9274 | 1.081949 | 592.7245 | 779.9007 | 1.17719 | 662.2441 | 871.3739 | 1.135171 | 633.587 | 833.6671 | 1.082288 | 603.4636 | 794.031 | 1.225334 | 633.3763 | 833.3899 | 1.384508 | 703.4478 | 925.5891 | 1.362489 | 705.7067 | 928.5615 | 1.089939 | 613.0956 | 806.7048 | 1.568686 | 780.2979 | 1026.708
1.189489 | 645.3686 | 849.1692 | 1.083625 | 593.5879 | 781.0367 | 1.180512 | 663.9987 | 873.6824 | 1.138526 | 635.3754 | 836.0202 | 1.083953 | 604.1636 | 794.9521 | 1.228677 | 634.9872 | 835.5095 | 1.387826 | 704.96875 | 927.5905 | 1.365848 | 707.1514 | 930.4623 | 1.092708 | 614.4683 | 808.5109 | 1.572007 | 781.7459 | 1028.613
1.192845 | 647.0164 | 851.3373 | 1.085285 | 594.4416 | 782.16 | 1.183837 | 665.6904 | 875.9085 | 1.141838 | 637.1295 | 838.3283 | 1.085603 | 604.7991 | 795.7883 | 1.232003 | 636.5161 | 837.5212 | 1.391181 | 706.4025 | 929.477 | 1.369167 | 708.6057 | 932.3759 | 1.095539 | 615.7488 | 810.1958 | 1.575357 | 783.2134 | 1030.544
1.196169 | 648.6741 | 853.5186 | 1.086941 | 595.2834 | 783.2677 | 1.187182 | 667.3391 | 878.0778 | 1.145179 | 638.9413 | 840.7123 | 1.087267 | 605.4555 | 796.652 | 1.235332 | 638.0774 | 839.5755 | 1.394504 | 707.8654 | 931.4019 | 1.372505 | 710.049 | 934.2749 | 1.098432 | 617.1391 | 812.0251 | 1.5787 | 784.6815 | 1032.476
1.199511 | 650.3929 | 855.7802 | 1.088597 | 596.1037 | 784.347 | 1.190505 | 669.1123 | 880.4109 | 1.148523 | 640.6743 | 842.9925 | 1.088944 | 606.1436 | 797.5574 | 1.238685 | 639.583 | 841.5566 | 1.397837 | 709.2352 | 933.2042 | 1.375853 | 711.5314 | 936.2255 | 1.100424 | 618.1899 | 813.4078 | 1.582008 | 786.1825 | 1034.451
1.202857 | 651.9692 | 857.8543 | 1.090273 | 596.8068 | 785.2721 | 1.19386 | 670.8941 | 882.7554 | 1.151837 | 642.4528 | 845.3326 | 1.09062 | 606.7878 | 798.405 | 1.242005 | 641.002 | 843.4236 | 1.401187 | 710.6564 | 935.0743 | 1.379176 | 713.0433 | 938.2148 | 1.102455 | 619.3206 | 814.8955 | 1.585359 | 787.5411 | 1036.238
1.206167 | 653.5256 | 859.9022 | 1.091941 | 597.5836 | 786.2942 | 1.197185 | 672.5349 | 884.9143 | 1.155193 | 644.1161 | 847.5212 | 1.092286 | 607.4454 | 799.2702 | 1.245347 | 642.6159 | 845.5472 | 1.404501 | 712.0069 | 936.8512 | 1.382527 | 714.5804 | 940.2374 | 1.104506 | 620.524 | 816.4789 | 1.588671 | 789.0316 | 1038.199
1.209517 | 655.1699 | 862.0656 | 1.093605 | 598.5014 | 787.5018 | 1.200504 | 674.0966 | 886.9692 | 1.158512 | 645.8378 | 849.7866 | 1.093934 | 608.1735 | 800.2283 | 1.248682 | 644.252 | 847.6999 | 1.407855 | 713.3917 | 938.6733 | 1.385832 | 716.227 | 942.4039 | 1.106574 | 621.6354 | 817.9414 | 1.592 | 790.5132 | 1040.149
1.212826 | 656.874 | 864.3078 | 1.09526 | 599.46875 | 788.7747 | 1.20385 | 675.8504 | 889.2768 | 1.161841 | 647.58 | 852.079 | 1.095596 | 608.8378 | 801.1024 | 1.251997 | 645.7941 | 849.7291 | 1.411176 | 714.783 | 940.5039 | 1.389169 | 717.817 | 944.4961 | 1.108686 | 622.7806 | 819.4481 | 1.595347 | 792.0765 | 1042.206
1.216172 | 658.3071 | 866.1935 | 1.096919 | 600.2159 | 789.7577 | 1.207159 | 677.5294 | 891.4861 | 1.165183 | 649.3732 | 854.4384 | 1.097272 | 609.4681 | 801.9318 | 1.255351 | 647.3384 | 851.761 | 1.414509 | 716.3398 | 942.5524 | 1.39251 | 719.3679 | 946.5367 | 1.110857 | 623.8878 | 820.9049 | 1.598669 | 793.402 | 1043.95
1.219518 | 659.8306 | 868.1982 | 1.098601 | 601.1267 | 790.9562 | 1.210506 | 679.2087 | 893.6957 | 1.168507 | 651.0413 | 856.6333 | 1.098947 | 610.1642 | 802.8476 | 1.258666 | 648.9691 | 853.9067 | 1.417849 | 717.6974 | 944.3387 | 1.395829 | 720.91 | 948.5658 | 1.113033 | 624.9562 | 822.3108 | 1.602031 | 794.941 | 1045.975
1.222837 | 661.4164 | 870.2848 | 1.100281 | 601.973 | 792.0697 | 1.213842 | 681.0522 | 896.1214 | 1.171865 | 652.7787 | 858.9193 | 1.100613 | 610.8408 | 803.7379 | 1.262005 | 650.4808 | 855.8958 | 1.421172 | 719.1525 | 946.2533 | 1.39918 | 722.4564 | 950.6006 | 1.115224 | 626.1505 | 823.8822 | 1.605344 | 796.366 | 1047.85
1.226196 | 663.105 | 872.5066 | 1.101951 | 602.7288 | 793.0642 | 1.217167 | 682.8946 | 898.5455 | 1.175182 | 654.4638 | 861.1366 | 1.102271 | 611.5685 | 804.6955 | 1.265345 | 651.9885 | 857.8796 | 1.424531 | 720.5602 | 948.1056 | 1.40251 | 723.913 | 952.5171 | 1.117473 | 627.4896 | 825.6442 | 1.608672 | 797.8201 | 1049.763
1.229513 | 664.7137 | 874.6233 | 1.10361 | 603.3858 | 793.9287 | 1.220527 | 684.6288 | 900.8274 | 1.178511 | 656.2316 | 863.4627 | 1.103934 | 612.2015 | 805.5283 | 1.268664 | 653.6197 | 860.0259 | 1.427853 | 721.9929 | 949.9906 | 1.405835 | 725.3324 | 954.3847 | 1.119772 | 628.6962 | 827.2319 | 1.612004 | 799.2011 | 1051.58
1.232837 | 666.4543 | 876.9135 | 1.105263 | 604.1705 | 794.9612 | 1.223837 | 686.3835 | 903.1362 | 1.181851 | 657.9622 | 865.7398 | 1.105614 | 612.967 | 806.5355 | 1.272022 | 655.1948 | 862.0985 | 1.431174 | 723.3117 | 951.7259 | 1.409188 | 726.7635 | 956.2677 | 1.12208 | 629.9275 | 828.852 | 1.615316 | 800.5612 | 1053.37
1.23618 | 668.2058 | 879.2182 | 1.106935 | 604.9736 | 796.0179 | 1.227179 | 688.1537 | 905.4655 | 1.185158 | 659.5756 | 867.8627 | 1.107292 | 613.6333 | 807.4122 | 1.275341 | 656.6589 | 864.0248 | 1.434516 | 724.8012 | 953.6858 | 1.412501 | 728.1691 | 958.1173 | 1.124414 | 631.2369 | 830.5749 | 1.618676 | 801.9721 | 1055.226
1.239497 | 669.8168 | 881.3379 | 1.108618 | 605.842 | 797.1606 | 1.230505 | 689.7942 | 907.6239 | 1.188509 | 661.2762 | 870.1003 | 1.108955 | 614.2321 | 808.2002 | 1.278676 | 658.0814 | 865.8966 | 1.437821 | 726.2483 | 955.5899 | 1.415856 | 729.7504 | 960.1979 | 1.126814 | 632.506 | 832.2447 | 1.622011 | 803.3842 | 1057.084
1.242851 | 671.3801 | 883.3948 | 1.110286 | 606.7657 | 798.3759 | 1.233827 | 691.4935 | 909.8598 | 1.191842 | 663.0285 | 872.4059 | 1.11061 | 614.9221 | 809.1081 | 1.282012 | 659.4855 | 867.744 | 1.441171 | 727.8305 | 957.6717 | 1.41918 | 731.2101 | 962.1185 | 1.129235 | 633.8345 | 833.9927 | 1.625338 | 804.7376 | 1058.865
1.24618 | 672.9209 | 885.4222 | 1.11194 | 607.6581 | 799.5501 | 1.237188 | 693.1263 | 912.0083 | 1.195172 | 664.767 | 874.6934 | 1.112264 | 615.6434 | 810.0571 | 1.285327 | 660.9019 | 869.6077 | 1.44451 | 729.2904 | 959.5926 | 1.422506 | 732.8011 | 964.212 | 1.13167 | 635.1327 | 835.7009 | 1.628691 | 806.0669 | 1060.614
1.249507 | 674.5085 | 887.5112 | 1.113591 | 608.5518 | 800.7261 | 1.240506 | 694.7963 | 914.2056 | 1.198529 | 666.3899 | 876.8288 | 1.113939 | 616.1813 | 810.7648 | 1.288674 | 662.4836 | 871.6889 | 1.447837 | 730.7014 | 961.4492 | 1.425853 | 734.3046875 | 966.1904 | 1.134152 | 636.4114 | 837.3834 | 1.631996 | 807.627 | 1062.667
1.252856 | 676.1881 | 889.7212 | 1.115263 | 609.3382 | 801.7608 | 1.243851 | 696.4521 | 916.3843 | 1.201835 | 668.1103 | 879.0925 | 1.115615 | 616.8959 | 811.7052 | 1.292001 | 663.9999 | 873.6841 | 1.451191 | 732.0461 | 963.2185 | 1.429171 | 735.8206 | 968.1849 | 1.136682 | 637.7015 | 839.0809 | 1.635346 | 809.0908 | 1064.593
1.256164 | 677.8336 | 891.8863 | 1.116944 | 610.1307 | 802.8035 | 1.247192 | 698.1145 | 918.5717 | 1.205184 | 669.8182 | 881.3398 | 1.117281 | 617.6143 | 812.6504 | 1.295337 | 665.6038 | 875.7944 | 1.454498 | 733.5385 | 965.1822 | 1.43253 | 737.2935 | 970.123 | 1.139219 | 639.1561 | 840.9949 | 1.638673 | 810.452 | 1066.384
1.259517 | 679.4869 | 894.0618 | 1.118612 | 610.8397 | 803.7365 | 1.250499 | 699.7358 | 920.705 | 1.208503 | 671.4405 | 883.4743 | 1.118933 | 618.2511 | 813.4883 | 1.29869 | 667.1395 | 877.8151 | 1.457845 | 734.9697 | 967.0653 | 1.43586 | 738.7161 | 971.9949 | 1.141786 | 640.5244 | 842.7952 | 1.642003 | 811.8897 | 1068.276
1.262841 | 681.147 | 896.246 | 1.120266 | 611.5913 | 804.7254 | 1.253849 | 701.5389 | 923.0776 | 1.211833 | 673.1744 | 885.7558 | 1.120589 | 619.0425 | 814.5296 | 1.302001 | 668.7291 | 879.9067 | 1.461166 | 736.3606 | 968.8955 | 1.439172 | 740.1061 | 973.8239 | 1.144416 | 641.9 | 844.6052 | 1.645355 | 813.3416 | 1070.186
1.266165 | 682.8732 | 898.5173 | 1.121927 | 612.3765 | 805.7585 | 1.257167 | 703.2305 | 925.3032 | 1.215189 | 674.9122 | 888.0423 | 1.122264 | 619.7174 | 815.4176 | 1.305351 | 670.1652 | 881.7963 | 1.464495 | 737.8641 | 970.8738 | 1.44252 | 741.6049 | 975.7959 | 1.147067 | 643.3885 | 846.5638 | 1.648676 | 814.6481 | 1071.905
1.269517 | 684.438 | 900.5764 | 1.123599 | 613.1813 | 806.8175 | 1.260509 | 704.9135 | 927.5178 | 1.218507 | 676.6539 | 890.334 | 1.123947 | 620.3053 | 816.1912 | 1.308667 | 671.6774 | 883.7861 | 1.467855 | 739.3568 | 972.8379 | 1.445829 | 742.9379 | 977.5498 | 1.14973 | 644.8863 | 848.5346 | 1.652022 | 815.9977 | 1073.681
1.272832 | 686.1503 | 902.8294 | 1.125283 | 613.9264 | 807.7979 | 1.263855 | 706.6462 | 929.7976 | 1.221856 | 678.4258 | 892.6655 | 1.125614 | 621.0669 | 817.1933 | 1.311993 | 673.2494 | 885.8545 | 1.471173 | 740.7119 | 974.6209 | 1.449166 | 744.3015 | 979.344 | 1.152464 | 646.4516 | 850.5942 | 1.655348 | 817.5502 | 1075.724
1.276184 | 687.6891 | 904.8541 | 1.126948 | 614.7456 | 808.8758 | 1.267168 | 708.4183 | 932.1293 | 1.225192 | 680.1915 | 894.9889 | 1.127274 | 621.7466 | 818.0877 | 1.315346 | 674.772 | 887.8579 | 1.474524 | 742.0123 | 976.3319 | 1.452512 | 745.7966 | 981.3114 | 1.15522 | 647.7997 | 852.368 | 1.658668 | 818.9338 | 1077.544
1.279519 | 689.377 | 907.075 | 1.128608 | 615.5048 | 809.8748 | 1.270521 | 710.141 | 934.396 | 1.228502 | 681.7743 | 897.0714 | 1.128934 | 622.295 | 818.8092 | 1.318665 | 676.2872 | 889.8516 | 1.477858 | 743.4272 | 978.1937 | 1.455836 | 747.4178 | 983.4445 | 1.157975 | 649.3336 | 854.3863 | 1.662017 | 820.3929 | 1079.464
1.282836 | 690.9958 | 909.2051 | 1.130269 | 616.317 | 810.9434 | 1.273839 | 711.8555 | 936.652 | 1.23185 | 683.4496 | 899.2758 | 1.130604 | 622.9153 | 819.6255 | 1.322024 | 677.8477 | 891.9048 | 1.481169 | 744.8729 | 980.096 | 1.459192 | 748.9386 | 985.4455 | 1.1608 | 650.7914 | 856.3045 | 1.665329 | 822.0012 | 1081.581
1.286185 | 692.6175 | 911.3388 | 1.131938 | 617.2059 | 812.1131 | 1.277172 | 713.6251 | 938.9804 | 1.235167 | 685.129 | 901.4856 | 1.132285 | 623.6191 | 820.5514 | 1.325349 | 679.4214 | 893.9756 | 1.484517 | 746.3647 | 982.0588 | 1.462499 | 750.5392 | 987.5516 | 1.163659 | 652.1884 | 858.1426 | 1.668678 | 823.3921 | 1083.411
1.289495 | 694.1421 | 913.3449 | 1.133615 | 618.023 | 813.1882 | 1.280518 | 715.311 | 941.1987 | 1.238513 | 686.7492 | 903.6174 | 1.133956 | 624.1791 | 821.2883 | 1.328668 | 680.879 | 895.8935 | 1.487833 | 747.8107 | 983.9614 | 1.465844 | 752.129 | 989.6434 | 1.166523 | 653.6678 | 860.0892 | 1.672012 | 824.7634 | 1085.215
1.292837 | 695.7753 | 915.4939 | 1.135285 | 618.8519 | 814.2788 | 1.283829 | 717.1525 | 943.6217 | 1.241853 | 688.4627 | 905.872 | 1.135612 | 624.7822 | 822.0818 | 1.332005 | 682.4991 | 898.0252 | 1.491181 | 749.2083 | 985.8003 | 1.469172 | 753.6196 | 991.6048 | 1.169451 | 655.3272 | 862.2726 | 1.675325 | 826.2604 | 1087.185
1.296176 | 697.3403 | 917.553 | 1.136941 | 619.806 | 815.5343 | 1.287181 | 718.8929 | 945.9117 | 1.245174 | 690.138 | 908.0763 | 1.137263 | 625.4951 | 823.0199 | 1.335318 | 683.9783 | 899.9714 | 1.494523 | 750.6874 | 987.7466 | 1.47249 | 755.0162 | 993.4423 | 1.172404 | 657.0405 | 864.5269 | 1.678681 | 827.6437 | 1089.005
1.2995 | 698.8068 | 919.4826 | 1.138595 | 620.7066 | 816.7192 | 1.290507 | 720.6248 | 948.1905 | 1.248524 | 691.7918 | 910.2524 | 1.138936 | 626.3043 | 824.0846 | 1.338679 | 685.5408 | 902.0273 | 1.49784 | 752.1675 | 989.6941 | 1.47585 | 756.4998 | 995.3945 | 1.175365 | 658.5578 | 866.5234 | 1.682001 | 828.9777 | 1090.76
1.302859 | 700.4177 | 921.6022 | 1.140266 | 621.4534 | 817.7018 | 1.293838 | 722.309 | 950.4066 | 1.251838 | 693.5459 | 912.5604 | 1.140615 | 626.8938 | 824.8603 | 1.342017 | 687.0727 | 904.043 | 1.501191 | 753.5839 | 991.5578 | 1.479177 | 757.9147 | 997.2561 | 1.178391 | 660.2688 | 868.7747 | 1.685345 | 830.5115 | 1092.778
1.306173 | 702.0728 | 923.78 | 1.141947 | 622.0672 | 818.5095 | 1.297193 | 724.0725 | 952.727 | 1.255181 | 695.1107 | 914.6193 | 1.14228 | 627.6566 | 825.8639 | 1.345341 | 688.6156 | 906.0732 | 1.504503 | 755.0873 | 993.5359 | 1.482518 | 759.3224 | 999.1085 | 1.18144 | 661.7421 | 870.7132 | 1.688681 | 831.855 | 1094.546
1.309513 | 703.6926 | 925.9113 | 1.143618 | 622.8199 | 819.4998 | 1.300504 | 725.7278 | 954.9051 | 1.258518 | 696.5991 | 916.5778 | 1.143937 | 628.4562 | 826.916 | 1.348692 | 690.0989 | 908.0248 | 1.507837 | 756.6031 | 995.5305 | 1.485862 | 760.8136 | 1001.071 | 1.184515 | 663.3613 | 872.8438 | 1.691998 | 833.2123 | 1096.332
1.312847 | 705.2431 | 927.9515 | 1.145272 | 623.5154 | 820.415 | 1.303848 | 727.4692 | 957.1963 | 1.261832 | 698.2153 | 918.7044 | 1.145594 | 629.1813 | 827.8701 | 1.351994 | 691.6651 | 910.0857 | 1.511181 | 758.0558 | 997.4419 | 1.489169 | 762.2919 | 1003.016 | 1.187651 | 664.8887 | 874.8535 | 1.69535 | 834.6216 | 1098.186
1.316153 | 706.8817 | 930.1075 | 1.146928 | 624.3234 | 821.4781 | 1.307172 | 729.1934 | 959.465 | 1.265185 | 699.822 | 920.8184 | 1.147266 | 629.7479 | 828.6156 | 1.355338 | 693.1682 | 912.0634 | 1.514493 | 759.3604 | 999.1584 | 1.492518 | 763.7803 | 1004.974 | 1.190789 | 666.626 | 877.1394 | 1.698672 | 835.9223 | 1099.898
1.319511 | 708.5303 | 932.2768 | 1.148601 | 625.1305 | 822.5401 | 1.310496 | 730.9197 | 961.7365 | 1.268505 | 701.3341 | 922.808 | 1.148949 | 630.5623 | 829.6872 | 1.358674 | 694.5953 | 913.9412 | 1.517847 | 760.6151 | 1000.809 | 1.495838 | 765.2258 | 1006.876 | 1.193958 | 668.3613 | 879.4227 | 1.702021 | 837.3451 | 1101.77
1.322835 | 710.1638 | 934.426 | 1.150281 | 626.0927 | 823.8061 | 1.313845 | 732.6499 | 964.013 | 1.271844 | 702.9723 | 924.9635 | 1.150617 | 631.2408 | 830.5801 | 1.361991 | 696.0599 | 915.8683 | 1.521166 | 762.0485 | 1002.695 | 1.499177 | 766.758 | 1008.892 | 1.197184 | 670.0508 | 881.6458 | 1.705364 | 838.8413 | 1103.739
1.32618 | 711.7006 | 936.4482 | 1.151951 | 626.8533 | 824.8069 | 1.317166 | 734.3282 | 966.2213 | 1.275191 | 704.6776 | 927.2073 | 1.152278 | 631.9966 | 831.5745 | 1.365349 | 697.58 | 917.8684 | 1.524497 | 763.4427 | 1004.53 | 1.502523 | 768.3442 | 1010.979 | 1.200409 | 671.7333 | 883.8597 | 1.708672 | 840.2699 | 1105.618
1.329527 | 713.3781 | 938.6554 | 1.153611 | 627.7629 | 826.0038 | 1.320516 | 735.8609 | 968.238 | 1.278505 | 706.3242 | 929.374 | 1.153937 | 632.6845 | 832.4796 | 1.368674 | 698.9961 | 919.7317 | 1.52785 | 764.8477 | 1006.378 | 1.505842 | 769.7548 | 1012.835 | 1.2037 | 673.3862 | 886.0345 | 1.712023 | 841.6851 | 1107.48
1.332832 | 714.9358 | 940.705 | 1.155263 | 628.5322 | 827.0161 | 1.323857 | 737.432 | 970.3053 | 1.281852 | 707.8754 | 931.415 | 1.155605 | 633.5043 | 833.5583 | 1.372016 | 700.3696 | 921.5389 | 1.531166 | 766.2777 | 1008.26 | 1.509189 | 771.1934 | 1014.728 | 1.207019 | 675.1823 | 888.3978 | 1.715338 | 843.1281 | 1109.379
1.336177 | 716.5117 | 942.7785 | 1.156931 | 629.3483 | 828.0899 | 1.327169 | 739.156 | 972.5737 | 1.28517 | 709.4072 | 933.4306 | 1.157286 | 634.3268 | 834.6406 | 1.375346 | 701.8898 | 923.5393 | 1.534517 | 767.8658 | 1010.35 | 1.512509 | 772.8043 | 1016.848 | 1.210336 | 676.956 | 890.7316 | 1.718665 | 844.3927 | 1111.043
1.33949 | 718.0833 | 944.8465 | 1.158609 | 630.1823 | 829.1873 | 1.330518 | 740.775 | 974.7039 | 1.2885 | 710.9434 | 935.4519 | 1.158959 | 635.1892 | 835.7753 | 1.378657 | 703.3911 | 925.5145 | 1.537842 | 769.3002 | 1012.237 | 1.515833 | 774.2459 | 1018.745 | 1.213696 | 678.764 | 893.1105 | 1.722013 | 845.7335 | 1112.807
1.342834 | 719.6417 | 946.8969 | 1.160286 | 631.0269 | 830.2985 | 1.333825 | 742.5053 | 976.9807 | 1.291846 | 712.3785 | 937.3402 | 1.160617 | 635.913 | 836.7276 | 1.38201 | 704.8464 | 927.4295 | 1.541171 | 770.7228 | 1014.109 | 1.519185 | 775.6528 | 1020.596 | 1.217006 | 680.6027 | 895.5299 | 1.725335 | 847.0488 | 1114.538
1.346189 | 721.2957 | 949.0732 | 1.161949 | 631.7038 | 831.1892 | 1.337168 | 744.3065 | 979.3507 | 1.29684 | 713.5161 | 938.8369 | 1.162268 | 636.6825 | 837.7401 | 1.385329 | 706.3519 | 929.4104 | 1.544519 | 772.1403 | 1015.974 | 1.522495 | 777.129 | 1022.538 | 1.220345 | 682.4656 | 897.9811 | 1.728689 | 848.4979 | 1116.445
1.349506 | 722.9397 | 951.2364 | 1.163602 | 632.4753 | 832.2043 | 1.34051 | 746.1992 | 981.841 | 1.306854 | 712.9929 | 938.1486 | 1.16393 | 637.4177 | 838.7075 | 1.38867 | 707.9699 | 931.5394 | 1.547838 | 773.6232 | 1017.925 | 1.525845 | 778.5411 | 1024.396 | 1.223674 | 684.0953 | 900.1254 | 1.732012 | 849.915 | 1118.309
1.35286 | 724.4471 | 953.2199 | 1.165264 | 633.1577 | 833.1022 | 1.343837 | 747.8636 | 984.031 | 1.31851 | 713.1711 | 938.383 | 1.165608 | 638.1368 | 839.6537 | 1.392015 | 709.5823 | 933.6609 | 1.551195 | 774.9567 | 1019.68 | 1.52917 | 780.0298 | 1026.355 | 1.226994 | 685.7724 | 902.3321 | 1.735336 | 851.3649 | 1120.217
1.356175 | 726.0515 | 955.3309 | 1.166946 | 633.959 | 834.1566 | 1.347197 | 749.4998 | 986.1839 | 1.323523 | 714.5046 | 940.1376 | 1.167282 | 638.9036 | 840.6627 | 1.395329 | 711.1665 | 935.7454 | 1.55453 | 776.3079 | 1021.458 | 1.532494 | 781.5287 | 1028.327 | 1.230351 | 687.5581 | 904.6817 | 1.738674 | 852.9091 | 1122.249
1.359495 | 727.6491 | 957.433 | 1.168618 | 634.7589 | 835.209 | 1.350509 | 751.0958 | 988.2839 | 1.326855 | 715.5333 | 941.4911 | 1.168943 | 639.715 | 841.7302 | 1.398682 | 712.7116 | 937.7784 | 1.557845 | 777.6874 | 1023.273 | 1.535851 | 782.9296 | 1030.171 | 1.233676 | 689.2418 | 906.8971 | 1.741983 | 854.2814 | 1124.055
1.362846 | 729.1388 | 959.3931 | 1.170278 | 635.6146 | 836.335 | 1.353842 | 752.7513 | 990.4622 | 1.33017 | 716.7017 | 943.0286 | 1.1706 | 640.64 | 842.9473 | 1.402008 | 714.2399 | 939.7894 | 1.561193 | 779.1034 | 1025.136 | 1.539169 | 784.4213 | 1032.133 | 1.237015 | 690.9441 | 909.137 | 1.745343 | 855.6956 | 1125.915
1.366161 | 730.6974 | 961.444 | 1.171931 | 636.3163 | 837.2583 | 1.357171 | 754.3264 | 992.5347 | 1.333514 | 717.8431 | 944.5304 | 1.172266 | 641.4862 | 844.0608 | 1.405344 | 715.7065 | 941.7191 | 1.564497 | 780.4905 | 1026.961 | 1.542516 | 785.9474 | 1034.141 | 1.240359 | 692.8146 | 911.5981 | 1.748675 | 857.1219 | 1127.792
1.369509 | 732.179 | 963.3934 | 1.173596 | 637.1898 | 838.4076 | 1.360488 | 755.9988 | 994.7353 | 1.336823 | 719.0815 | 946.1598 | 1.173947 | 642.2481 | 845.0633 | 1.408691 | 717.1681 | 943.6422 | 1.567838 | 782.0519 | 1029.016 | 1.545845 | 787.3564 | 1035.995 | 1.243667 | 694.6066 | 913.9561 | 1.752004 | 858.5908 | 1129.725
1.372847 | 733.7047 | 965.4009 | 1.175275 | 637.8407 | 839.2641 | 1.363852 | 757.8051 | 997.1119 | 1.340176 | 720.3987 | 947.8931 | 1.175622 | 642.9771 | 846.0224 | 1.411997 | 718.5768 | 945.4958 | 1.571178 | 783.5089 | 1030.933 | 1.549168 | 788.8572 | 1037.97 | 1.247015 | 696.2519 | 916.1209 | 1.75536 | 859.9008 | 1131.448
1.376177 | 735.3314 | 967.5413 | 1.176946 | 638.6937 | 840.3865 | 1.367179 | 759.4248 | 999.2432 | 1.343521 | 721.7148 | 949.6247 | 1.177284 | 643.7539 | 847.0446 | 1.415349 | 720.0958 | 947.4945 | 1.574508 | 785.0643 | 1032.979 | 1.552519 | 790.3645 | 1039.953 | 1.250336 | 697.9955 | 918.4152 | 1.758667 | 861.3164 | 1133.311
1.379522 | 736.9504 | 969.6716 | 1.17861 | 639.4592 | 841.3936 | 1.370513 | 761.1111 | 1001.462 | 1.346844 | 722.8622 | 951.1345 | 1.178936 | 644.4895 | 848.0125 | 1.418676 | 721.6327 | 949.5167 | 1.577863 | 786.532 | 1034.911 | 1.55584 | 791.7288 | 1041.748 | 1.253673 | 699.7328 | 920.7011 | 1.762012 | 862.6674 | 1135.089
1.382825 | 738.4884 | 971.6953 | 1.180267 | 640.2887 | 842.4851 | 1.373859 | 762.8026 | 1003.688 | 1.350196 | 724.1269 | 952.7985 | 1.180601 | 645.2811 | 849.0541 | 1.422011 | 723.1462 | 951.5081 | 1.581173 | 787.9803 | 1036.816 | 1.559192 | 793.1609 | 1043.633 | 1.25702 | 701.4459 | 922.9551 | 1.765342 | 864.124 | 1137.005
1.386174 | 740.1032 | 973.82 | 1.181934 | 640.9623 | 843.3714 | 1.377156 | 764.4485 | 1005.853 | 1.3535 | 725.2541 | 954.2817 | 1.182278 | 646.1898 | 850.2497 | 1.425365 | 724.6145 | 953.4401 | 1.584507 | 789.2662 | 1038.508 | 1.562533 | 794.532 | 1045.437 | 1.260335 | 703.145 | 925.1908 | 1.768671 | 865.5274 | 1138.852
1.389507 | 741.7125 | 975.9375 | 1.183615 | 641.8168 | 844.4958 | 1.380512 | 766.1996 | 1008.157 | 1.356839 | 726.3538 | 955.7287 | 1.183953 | 646.9952 | 851.3094 | 1.428671 | 726.1944 | 955.5189 | 1.587831 | 790.5665 | 1040.219 | 1.565843 | 795.9337 | 1047.281 | 1.263685 | 704.8736 | 927.4653 | 1.772027 | 866.9581 | 1140.734
1.39283 | 743.3857 | 978.1391 | 1.185291 | 642.4835 | 845.373 | 1.383836 | 767.9924 | 1010.516 | 1.360177 | 727.3868 | 957.0879 | 1.185615 | 647.7602 | 852.316 | 1.432013 | 727.6675 | 957.4572 | 1.591153 | 791.9802 | 1042.079 | 1.569196 | 797.2289 | 1048.985 | 1.267009 | 706.606 | 929.7447 | 1.775345 | 868.495 | 1142.757
1.396184 | 745.0427 | 980.3193 | 1.18695 | 643.2001 | 846.3159 | 1.387168 | 769.6745 | 1012.73 | 1.363495 | 728.6894 | 958.8018 | 1.187269 | 648.5128 | 853.3063 | 1.435336 | 729.2087 | 959.4852 | 1.594513 | 793.3703 | 1043.908 | 1.572505 | 798.7178 | 1050.945 | 1.27034 | 708.3735 | 932.0704 | 1.778689 | 869.9967 | 1144.733
1.3995 | 746.6842 | 982.4792 | 1.188606 | 643.909 | 847.2487 | 1.390516 | 771.2653 | 1014.823 | 1.36685 | 729.9249 | 960.4275 | 1.188931 | 649.3875 | 854.4573 | 1.438654 | 730.7841 | 961.558 | 1.597839 | 794.8492 | 1045.854 | 1.575836 | 800.0253 | 1052.665 | 1.273686 | 710.1685 | 934.4322 | 1.78202 | 871.3807 | 1146.554
1.402838 | 748.3326 | 984.6482 | 1.190263 | 644.7763 | 848.3899 | 1.39384 | 772.9075 | 1016.984 | 1.37018 | 731.2189 | 962.1301 | 1.190609 | 650.1785 | 855.498 | 1.442013 | 732.3383 | 963.603 | 1.601176 | 796.3561 | 1047.837 | 1.579182 | 801.4603 | 1054.553 | 1.276996 | 711.8738 | 936.6761 | 1.785338 | 872.774 | 1148.387
1.406184 | 749.9401 | 986.7633 | 1.191938 | 645.584 | 849.4527 | 1.397191 | 774.5161 | 1019.1 | 1.373519 | 732.5329 | 963.8591 | 1.192284 | 651.0987 | 856.7088 | 1.445332 | 733.7947 | 965.5193 | 1.604522 | 797.9627 | 1049.951 | 1.582504 | 802.8242 | 1056.348 | 1.280346 | 713.6411 | 939.0015 | 1.788692 | 874.2452 | 1150.323
1.409505 | 751.5776 | 988.9179 | 1.193614 | 646.4077 | 850.5365 | 1.400504 | 776.1482 | 1021.248 | 1.376851 | 733.8843 | 965.6372 | 1.193947 | 651.9278 | 857.7997 | 1.448683 | 735.2088 | 967.38 | 1.607827 | 799.3026 | 1051.714 | 1.585866 | 804.3312 | 1058.331 | 1.283675 | 715.3882 | 941.3002 | 1.792006 | 875.6516 | 1152.173
1.412858 | 753.1157 | 990.9417 | 1.195278 | 647.1011 | 851.4488 | 1.40383 | 777.7589 | 1023.367 | 1.380158 | 735.2045 | 967.3743 | 1.195599 | 652.8862 | 859.0608 | 1.452012 | 736.6554 | 969.2834 | 1.611182 | 800.7728 | 1053.648 | 1.589177 | 805.7711 | 1060.225 | 1.287004 | 717.0749 | 943.5196 | 1.795345 | 876.9349 | 1153.862
1.416171 | 754.6747 | 992.993 | 1.196931 | 647.9045 | 852.5059 | 1.407179 | 779.5411 | 1025.712 | 1.383512 | 736.5952 | 969.2042 | 1.197261 | 653.7952 | 860.2569 | 1.45533 | 738.0455 | 971.1125 | 1.614501 | 802.0853 | 1055.375 | 1.592507 | 807.1927 | 1062.096 | 1.290356 | 718.8569 | 945.8643 | 1.798681 | 878.2263 | 1155.561
1.41951 | 756.3002 | 995.1318 | 1.198585 | 648.5807 | 853.3956 | 1.410494 | 781.3264 | 1028.061 | 1.386835 | 738.1476 | 971.2468 | 1.198939 | 654.6946 | 861.4402 | 1.458679 | 739.4034 | 972.8992 | 1.617842 | 803.4643 | 1057.19 | 1.595835 | 808.7004 | 1064.079 | 1.29367 | 720.6945 | 948.2823 | 1.801998 | 879.6672 | 1157.457
1.422848 | 757.873 | 997.2014 | 1.200266 | 649.3798 | 854.4471 | 1.413847 | 782.8469 | 1030.062 | 1.390169 | 739.3798 | 972.8682 | 1.200614 | 655.5342 | 862.5451 | 1.461987 | 740.8324 | 974.7795 | 1.621187 | 804.7569 | 1058.891 | 1.599149 | 810.1157 | 1065.942 | 1.297013 | 722.4415 | 950.5809 | 1.805352 | 881.0758 | 1159.31
1.426173 | 759.3982 | 999.2081 | 1.201945 | 650.0946 | 855.3876 | 1.41718 | 784.592 | 1032.358 | 1.393518 | 740.788 | 974.7211 | 1.20228 | 656.3596 | 863.6311 | 1.465339 | 742.3881 | 976.8264 | 1.624507 | 806.2105 | 1060.803 | 1.602511 | 811.5529 | 1067.833 | 1.30034 | 724.184 | 952.8737 | 1.808669 | 882.4681 | 1161.142
1.429531 | 760.9921 | 1001.305 | 1.203613 | 650.9106 | 856.4614 | 1.420497 | 786.3028 | 1034.609 | 1.396833 | 742.1201 | 976.4738 | 1.203934 | 657.001 | 864.475 | 1.468683 | 743.8523 | 978.753 | 1.627859 | 807.4619 | 1062.45 | 1.605844 | 812.8522 | 1069.542 | 1.303661 | 725.9142 | 955.1503 | 1.812005 | 883.7654 | 1162.849
1.432846 | 762.6884 | 1003.537 | 1.205273 | 651.5341 | 857.2817 | 1.423853 | 787.9124 | 1036.727 | 1.400182 | 743.4599 | 978.2367 | 1.205599 | 657.6605 | 865.3428 | 1.472006 | 745.3432 | 980.7147 | 1.631177 | 808.8788 | 1064.314 | 1.609171 | 814.2784 | 1071.419 | 1.30701 | 727.5365 | 957.2849 | 1.815338 | 885.1917 | 1164.726
1.436174 | 764.2373 | 1005.575 | 1.206929 | 652.3287 | 858.3273 | 1.427168 | 789.5244 | 1038.848 | 1.403513 | 744.7261 | 979.9028 | 1.207278 | 658.4199 | 866.3419 | 1.475363 | 747.0182 | 982.9187 | 1.634507 | 810.2408 | 1066.106 | 1.612525 | 815.5283 | 1073.063 | 1.310333 | 729.1945 | 959.4665 | 1.818651 | 886.5811 | 1166.554
1.439514 | 765.8373 | 1007.681 | 1.208603 | 652.9822 | 859.1872 | 1.430519 | 791.3031 | 1041.188 | 1.406845 | 746.2852 | 981.9542 | 1.208954 | 659.1315 | 867.2783 | 1.478671 | 748.4844 | 984.8479 | 1.637847 | 811.6862 | 1068.008 | 1.615829 | 816.9771 | 1074.97 | 1.313679 | 730.8901 | 961.6975 | 1.822004 | 887.8575 | 1168.234
1.442823 | 767.3284 | 1009.643 | 1.210286 | 653.7583 | 860.2083 | 1.433851 | 792.8811 | 1043.265 | 1.410192 | 747.6188 | 983.709 | 1.21062 | 659.9574 | 868.365 | 1.482009 | 749.996 | 986.8368 | 1.641161 | 813.1398 | 1069.921 | 1.619181 | 818.4161 | 1076.863 | 1.317022 | 732.6184 | 963.9716 | 1.825332 | 889.1923 | 1169.99
1.446174 | 768.8634 | 1011.662 | 1.211954 | 654.4648 | 861.138 | 1.437169 | 794.4111 | 1045.278 | 1.413499 | 749.0266 | 985.5613 | 1.212273 | 660.7598 | 869.4208 | 1.485345 | 751.5063 | 988.8241 | 1.644517 | 814.584 | 1071.821 | 1.622506 | 819.8919 | 1078.805 | 1.320334 | 734.3995 | 966.3151 | 1.828669 | 890.7775 | 1172.076
1.449506 | 770.3809 | 1013.659 | 1.213607 | 655.3224 | 862.2663 | 1.440517 | 796.1266 | 1047.535 | 1.416852 | 750.5374 | 987.5491 | 1.213933 | 661.5641 | 870.4791 | 1.488664 | 752.9568 | 990.7327 | 1.647841 | 816.026 | 1073.718 | 1.625839 | 821.3314 | 1080.699 | 1.323686 | 736.1774 | 968.6545 | 1.832026 | 892.1794 | 1173.92
1.452842 | 771.9554 | 1015.731 | 1.215261 | 656.0917 | 863.2786 | 1.443839 | 797.808 | 1049.747 | 1.420181 | 752.0292 | 989.5122 | 1.215608 | 662.3655 | 871.5336 | 1.492022 | 754.2245 | 992.4007 | 1.65116 | 817.4991 | 1075.657 | 1.629188 | 822.8173 | 1082.654 | 1.326992 | 737.8915 | 970.9098 | 1.835335 | 893.5085 | 1175.669
1.456192 | 773.54 | 1017.816 | 1.216937 | 656.8464 | 864.2715 | 1.447187 | 799.4521 | 1051.911 | 1.423512 | 753.4059 | 991.3235 | 1.217281 | 663.2593 | 872.7097 | 1.495347 | 755.8264 | 994.5084 | 1.654514 | 818.8185 | 1077.393 | 1.632509 | 824.2094 | 1084.486 | 1.330334 | 739.6384 | 973.2085 | 1.838688 | 894.8877 | 1177.484
1.459497 | 775.1791 | 1019.973 | 1.218612 | 657.4875 | 865.1151 | 1.450527 | 801.171 | 1054.172 | 1.426867 | 754.8668 | 993.2457 | 1.218948 | 664.0519 | 873.7525 | 1.498677 | 757.2806 | 996.4218 | 1.657831 | 820.1722 | 1079.174 | 1.635855 | 825.5324 | 1086.227 | 1.333678 | 741.2888 | 975.38 | 1.842007 | 896.2681 | 1179.3
1.462848 | 776.7836 | 1022.084 | 1.220276 | 658.3693 | 866.2753 | 1.453837 | 803.0082 | 1056.59 | 1.430175 | 756.4164 | 995.2848 | 1.220601 | 664.8299 | 874.7762 | 1.50202 | 758.6902 | 998.2766 | 1.661181 | 821.6938 | 1081.176 | 1.639182 | 827.0096 | 1088.171 | 1.337001 | 742.9812 | 977.6068 | 1.845332 | 897.6 | 1181.053
1.466162 | 778.4101 | 1024.224 | 1.221106 | 658.7678 | 866.7997 | 1.457183 | 804.7089 | 1058.828 | 1.433515 | 757.8682 | 997.195 | 1.222258 | 665.6733 | 875.8859 | 1.505325 | 760.1814 | 1000.239 | 1.664512 | 823.0885 | 1083.011 | 1.642503 | 828.4567 | 1090.075 | 1.340361 | 744.6216 | 979.7652 | 1.848686 | 898.9626 | 1182.846
1.469497 | 780.0106 | 1026.33 | 1.222757 | 659.4312 | 867.6726 | 1.460494 | 806.306 | 1060.929 | 1.436844 | 759.2338 | 998.9919 | 1.223934 | 666.481 | 876.9486 | 1.508678 | 761.7437 | 1002.294 | 1.667833 | 824.594 | 1084.992 | 1.645854 | 829.8665 | 1091.93 | 1.343677 | 746.3226 | 982.0035 | 1.852002 | 900.3406 | 1184.659
1.472854 | 781.4958 | 1028.284 | 1.224427 | 660.1879 | 868.6683 | 1.463829 | 807.9621 | 1063.108 | 1.440157 | 760.7144 | 1000.94 | 1.22561 | 667.2614 | 877.9755 | 1.512 | 763.1255 | 1004.112 | 1.671182 | 826.0297 | 1086.881 | 1.649165 | 831.2096 | 1093.697 | 1.347008 | 748.0084 | 984.2216 | 1.85536 | 901.826 | 1186.613
1.476171 | 783.0081 | 1030.274 | 1.226108 | 660.9258 | 869.6393 | 1.467177 | 809.6417 | 1065.318 | 1.443511 | 762.1099 | 1002.776 | 1.227279 | 668.1076 | 879.089 | 1.515332 | 764.6326 | 1006.095 | 1.674504 | 827.354 | 1088.624 | 1.652514 | 832.5409 | 1095.449 | 1.350335 | 749.7616 | 986.5284 | 1.858688 | 903.2549 | 1188.493
1.479528 | 784.5983 | 1032.366 | 1.229448 | 662.2384 | 871.3663 | 1.4705 | 811.2186 | 1067.393 | 1.446837 | 763.5586 | 1004.682 | 1.228939 | 669.0298 | 880.3024 | 1.518676 | 766.1472 | 1008.088 | 1.677858 | 828.5726 | 1090.227 | 1.655846 | 833.8765 | 1097.206 | 1.353652 | 751.4117 | 988.6997 | 1.862005 | 904.5471 | 1190.194
1.482853 | 786.1985 | 1034.472 | 1.232769 | 663.6601 | 873.237 | 1.473857 | 812.7944 | 1069.466 | 1.450183 | 765.074 | 1006.676 | 1.230597 | 669.9412 | 881.5015 | 1.52199 | 767.7 | 1010.132 | 1.681192 | 829.9442 | 1092.032 | 1.659158 | 835.243 | 1099.004 | 1.357018 | 753.1472 | 990.9831 | 1.865343 | 906.056 | 1192.179
1.48617 | 787.6678 | 1036.405 | 1.235287 | 664.9127 | 874.8852 | 1.477172 | 814.5116 | 1071.726 | 1.45352 | 766.5501 | 1008.619 | 1.232271 | 670.6902 | 882.4872 | 1.525341 | 769.0881 | 1011.958 | 1.684509 | 831.2524 | 1093.753 | 1.662514 | 836.7057 | 1100.929 | 1.360345 | 754.8183 | 993.182 | 1.868651 | 907.4459 | 1194.008
1.489516 | 789.259 | 1038.499 | 1.237786 | 665.9981 | 876.3133 | 1.480505 | 816.1656 | 1073.902 | 1.456835 | 768.0728 | 1010.622 | 1.233953 | 671.4869 | 883.5354 | 1.528672 | 770.6017 | 1013.95 | 1.687856 | 832.7293 | 1095.696 | 1.665833 | 838.0394 | 1102.683 | 1.363679 | 756.5064 | 995.4032 | 1.872008 | 908.7403 | 1195.711
1.49283 | 790.8979 | 1040.655 | 1.240263 | 667.2745 | 877.9927 | 1.483842 | 817.7271 | 1075.957 | 1.460181 | 769.6732 | 1012.728 | 1.235623 | 672.3857 | 884.7181 | 1.532003 | 772.0865 | 1015.903 | 1.691164 | 834.2333 | 1097.675 | 1.669179 | 839.5126 | 1104.622 | 1.367025 | 758.1664 | 997.5874 | 1.875346 | 910.0684 | 1197.458
1.496184 | 792.5356 | 1042.81 | 1.242776 | 668.4373 | 879.5227 | 1.487155 | 819.3945 | 1078.151 | 1.463492 | 771.0419 | 1014.529 | 1.23728 | 673.1956 | 885.7836 | 1.535351 | 773.587 | 1017.878 | 1.694505 | 835.7693 | 1099.697 | 1.672515 | 840.9675 | 1106.536 | 1.370323 | 759.7347 | 999.651 | 1.878667 | 911.5584 | 1199.419
1.49952 | 794.1161 | 1044.89 | 1.245343 | 669.5894 | 881.0387 | 1.490514 | 821.0226 | 1080.293 | 1.466842 | 772.3919 | 1016.305 | 1.238933 | 673.8301 | 886.6185 | 1.538661 | 774.9838 | 1019.715 | 1.697846 | 837.2014 | 1101.581 | 1.675831 | 842.509 | 1108.564 | 1.37368 | 761.4134 | 1001.86 | 1.88202 | 912.8717 | 1201.147
1.50284 | 795.731 | 1047.014 | 1.247952 | 670.5997 | 882.3681 | 1.493846 | 822.645 | 1082.428 | 1.470188 | 773.9311 | 1018.33 | 1.240603 | 674.6938 | 887.755 | 1.542013 | 776.5566 | 1021.785 | 1.701167 | 838.431 | 1103.199 | 1.679183 | 843.7397 | 1110.184 | 1.377002 | 763.1236 | 1004.11 | 1.885322 | 914.2206 | 1202.922
1.506192 | 797.3466 | 1049.14 | 1.250653 | 671.8419 | 884.0025 | 1.497182 | 824.2921 | 1084.595 | 1.473509 | 775.3876 | 1020.247 | 1.242283 | 675.5353 | 888.8622 | 1.545347 | 777.9998 | 1023.684 | 1.704526 | 839.6967 | 1104.864 | 1.682508 | 845.2167 | 1112.127 | 1.380333 | 764.8175 | 1006.339 | 1.888669 | 915.6796 | 1204.842
1.509497 | 798.8468 | 1051.114 | 1.253445 | 672.9699 | 885.4867 | 1.500531 | 825.9717 | 1086.805 | 1.476868 | 776.8116 | 1022.121 | 1.243948 | 676.2946 | 889.8613 | 1.548674 | 779.465 | 1025.612 | 1.707839 | 840.9359 | 1106.495 | 1.685853 | 846.574 | 1113.913 | 1.383683 | 766.5892 | 1008.67 | 1.892007 | 917.0129 | 1206.596
1.512841 | 800.3275 | 1053.063 | 1.256285 | 674.2551 | 887.1777 | 1.503836 | 827.5668 | 1088.904 | 1.48018 | 778.2469 | 1024.009 | 1.245604 | 677.1569 | 890.9959 | 1.552036 | 780.921 | 1027.528 | 1.711169 | 842.252 | 1108.226 | 1.689197 | 847.8685 | 1115.616 | 1.387007 | 768.3956 | 1011.047 | 1.895326 | 918.433 | 1208.465
1.516179 | 801.8116 | 1055.015 | 1.259205 | 675.5844 | 888.9268 | 1.507182 | 829.2081 | 1091.063 | 1.483509 | 779.68 | 1025.895 | 1.247257 | 678.1137 | 892.2549 | 1.555343 | 782.3577 | 1029.418 | 1.714502 | 843.6329 | 1110.043 | 1.692506 | 849.0982 | 1117.234 | 1.390354 | 770.0859 | 1013.271 | 1.89868 | 919.8876 | 1210.378
1.519493 | 803.4269 | 1057.141 | 1.262221 | 676.9549 | 890.7301 | 1.510507 | 830.8066 | 1093.167 | 1.486852 | 781.0629 | 1027.714 | 1.248928 | 678.8147 | 893.1772 | 1.558688 | 783.8573 | 1031.391 | 1.717818 | 845.1095 | 1111.986 | 1.695859 | 850.5997 | 1119.21 | 1.39367 | 771.812 | 1015.542 | 1.902008 | 921.389 | 1212.354
1.522845 | 804.9491 | 1059.144 | 1.265275 | 678.3426 | 892.556 | 1.513841 | 832.5641 | 1095.479 | 1.490167 | 782.5243 | 1029.637 | 1.25061 | 679.5516 | 894.1469 | 1.562015 | 785.4254 | 1033.454 | 1.721176 | 846.5573 | 1113.891 | 1.699171 | 851.9991 | 1121.052 | 1.396995 | 773.4009 | 1017.633 | 1.905353 | 922.6519 | 1214.016
1.526161 | 806.5814 | 1061.291 | 1.268433 | 679.8361 | 894.5212 | 1.517188 | 834.2055 | 1097.639 | 1.493521 | 783.9571 | 1031.522 | 1.252282 | 680.27 | 895.0921 | 1.565325 | 786.8681 | 1035.353 | 1.724504 | 847.9905 | 1115.777 | 1.7025 | 853.4302 | 1122.934 | 1.400344 | 774.9619 | 1019.687 | 1.908685 | 924.1467 | 1215.983
1.529498 | 808.0643 | 1063.243 | 1.270585 | 680.9114 | 895.9361 | 1.520509 | 835.9033 | 1099.873 | 1.496851 | 785.372 | 1033.384 | 1.253942 | 681.0206 | 896.0797 | 1.568676 | 788.3714 | 1037.331 | 1.727844 | 849.3879 | 1117.616 | 1.70585 | 854.8593 | 1124.815 | 1.403658 | 776.6677 | 1021.931 | 1.911997 | 925.4551 | 1217.704
1.53285 | 809.6086 | 1065.275 | 1.272748 | 681.9249 | 897.2696 | 1.523852 | 837.6082 | 1102.116 | 1.500179 | 786.7301 | 1035.171 | 1.254771 | 681.3885 | 896.5638 | 1.572 | 789.8442 | 1039.269 | 1.731193 | 850.863 | 1119.557 | 1.709167 | 856.3118 | 1126.726 | 1.407012 | 778.2906 | 1024.067 | 1.915349 | 926.6423 | 1219.266
1.536168 | 811.1593 | 1067.315 | 1.274943 | 683.048 | 898.7474 | 1.527179 | 839.3796 | 1104.447 | 1.503523 | 788.1777 | 1037.076 | 1.256433 | 682.2825 | 897.7401 | 1.575354 | 791.3085 | 1041.195 | 1.734498 | 852.2946 | 1121.44 | 1.712522 | 857.6871 | 1128.536 | 1.410346 | 779.8821 | 1026.161 | 1.918667 | 927.843 | 1220.846
1.539518 | 812.7105 | 1069.356 | 1.277196 | 684.2054 | 900.2703 | 1.530497 | 840.9587 | 1106.525 | 1.50683 | 789.4791 | 1038.788 | 1.258114 | 683.2343 | 898.9924 | 1.578689 | 792.6747 | 1042.993 | 1.737848 | 853.7338 | 1123.334 | 1.715846 | 859.1721 | 1130.49 | 1.413662 | 781.5725 | 1028.385 | 1.922008 | 929.4089 | 1222.906
1.542837 | 814.2433 | 1071.373 | 1.27948 | 685.3022 | 901.7134 | 1.533851 | 842.6267 | 1108.719 | 1.510183 | 790.8691 | 1040.617 | 1.25979 | 684.1608 | 900.2116 | 1.581998 | 794.068 | 1044.826 | 1.741171 | 855.0869 | 1125.114 | 1.719169 | 860.5948 | 1132.362 | 1.417019 | 783.0527 | 1030.332 | 1.925353 | 930.765625 | 1224.692
1.546174 | 815.78 | 1073.395 | 1.281777 | 686.3284 | 903.0637 | 1.537162 | 844.2743 | 1110.887 | 1.513507 | 792.361 | 1042.58 | 1.26228 | 685.464 | 901.9263 | 1.585339 | 795.5521 | 1046.779 | 1.744508 | 856.4701 | 1126.934 | 1.722505 | 861.9521 | 1134.148 | 1.420338 | 784.4139 | 1032.124 | 1.928667 | 932.1779 | 1226.55
1.549517 | 817.2902 | 1075.382 | 1.284114 | 687.3718 | 904.4365 | 1.540507 | 845.894 | 1113.018 | 1.516832 | 793.7938 | 1044.466 | 1.264764 | 686.6849 | 903.5327 | 1.588651 | 797.1263 | 1048.85 | 1.747861 | 857.6749 | 1128.52 | 1.725816 | 863.3205 | 1135.948 | 1.423682 | 785.6451 | 1033.744 | 1.932018 | 933.6498 | 1228.487
1.55284 | 818.8452 | 1077.428 | 1.287712 | 688.9147 | 906.4668 | 1.54384 | 847.5189 | 1115.156 | 1.52018 | 795.2166 | 1046.338 | 1.267278 | 687.71875 | 904.8931 | 1.591998 | 798.6576 | 1050.865 | 1.751175 | 858.9769 | 1130.233 | 1.729174 | 864.7315 | 1137.805 | 1.427019 | 786.794 | 1035.255 | 1.935345 | 935.1783 | 1230.498
1.5562 | 820.4415 | 1079.528 | 1.290122 | 689.9418 | 907.8181 | 1.547159 | 849.134 | 1117.282 | 1.523493 | 796.621 | 1048.185 | 1.269775 | 688.9517 | 906.5153 | 1.595347 | 800.1622 | 1052.845 | 1.754525 | 860.2906 | 1131.961 | 1.732508 | 866.0948 | 1139.598 | 1.430331 | 787.944 | 1036.768 | 1.938675 | 936.457 | 1232.18
1.559522 | 821.992 | 1081.568 | 1.292573 | 691.1169 | 909.3644 | 1.550516 | 850.7462 | 1119.403 | 1.526842 | 798.1051 | 1050.138 | 1.272258 | 689.9826 | 907.8718 | 1.598666 | 801.7808 | 1054.975 | 1.757853 | 861.6592 | 1133.762 | 1.735839 | 867.4442 | 1141.374 | 1.433685 | 789.0745 | 1038.256 | 1.94202 | 937.9678 | 1234.168
1.562847 | 823.5753 | 1083.652 | 1.295078 | 692.2371 | 910.8382 | 1.553836 | 852.3671 | 1121.536 | 1.530183 | 799.5814 | 1052.081 | 1.274773 | 691.2764 | 909.5742 | 1.602021 | 803.1975 | 1056.839 | 1.761175 | 862.828125 | 1135.3 | 1.739194 | 868.8011 | 1143.159 | 1.438673 | 790.4938 | 1040.123 | 1.94533 | 939.3707 | 1236.014
1.566191 | 825.1392 | 1085.709 | 1.297596 | 693.4813 | 912.4754 | 1.55718 | 854.0375 | 1123.734 | 1.533506 | 801.1028 | 1054.083 | 1.277289 | 692.429 | 911.0908 | 1.605337 | 804.6776 | 1058.786 | 1.764526 | 864.119 | 1136.999 | 1.742501 | 870.1912 | 1144.988 | 1.443692 | 791.6141 | 1041.597 | 1.948679 | 940.9193 | 1238.052
1.569496 | 826.6627 | 1087.714 | 1.300137 | 694.6957 | 914.0733 | 1.560514 | 855.5538 | 1125.729 | 1.536857 | 802.498 | 1055.918 | 1.279792 | 693.6765 | 912.7322 | 1.608668 | 806.082 | 1060.634 | 1.767836 | 865.4437 | 1138.742 | 1.745845 | 871.4853 | 1146.691 | 1.45035 | 792.8721 | 1043.253 | 1.952006 | 942.3422 | 1239.924
1.57284 | 828.1303 | 1089.645 | 1.30274 | 695.8859 | 915.6394 | 1.563831 | 857.1512 | 1127.831 | 1.540166 | 804.073 | 1057.991 | 1.282358 | 694.9656 | 914.4285 | 1.612011 | 807.504 | 1062.505 | 1.771181 | 866.7958 | 1140.521 | 1.749177 | 872.7743 | 1148.387 | 1.45532 | 794.0092 | 1044.749 | 1.955344 | 943.6152 | 1241.599
1.576174 | 829.7046 | 1091.717 | 1.305372 | 697.0817 | 917.2127 | 1.567185 | 858.824 | 1130.032 | 1.543515 | 805.4351 | 1059.783 | 1.285024 | 696.3438 | 916.2419 | 1.615328 | 808.9521 | 1064.411 | 1.77451 | 868.2132 | 1142.386 | 1.752503 | 874.0769 | 1150.101 | 1.460348 | 795.4563 | 1046.653 | 1.958695 | 944.8147 | 1243.177
1.579508 | 831.3166 | 1093.838 | 1.30802 | 698.2787 | 918.7877 | 1.570509 | 860.4283 | 1132.142 | 1.546851 | 806.859375 | 1061.657 | 1.28773 | 697.6705 | 917.9875 | 1.618682 | 810.4451 | 1066.375 | 1.777834 | 869.827 | 1144.509 | 1.755864 | 875.4968 | 1151.97 | 1.463666 | 796.5633 | 1048.11 | 1.962004 | 946.115 | 1244.888
1.582864 | 832.8267 | 1095.825 | 1.310717 | 699.5392 | 920.4464 | 1.573854 | 861.9446 | 1134.138 | 1.550177 | 808.2312 | 1063.462 | 1.290506 | 699.0164 | 919.7584 | 1.622012 | 811.8604 | 1068.237 | 1.781188 | 871.3599 | 1146.526 | 1.75918 | 876.7796 | 1153.657 | 1.467022 | 797.7816 | 1049.713 | 1.965347 | 947.2673 | 1246.404
1.586168 | 834.3527 | 1097.832 | 1.313462 | 700.7056 | 921.981 | 1.577202 | 863.5989 | 1136.314 | 1.553539 | 809.6552 | 1065.336 | 1.292423 | 700.0502 | 921.1187 | 1.625346 | 813.261 | 1070.08 | 1.7845 | 872.7216 | 1148.318 | 1.762521 | 878.1802 | 1155.5 | 1.47034 | 799.0071 | 1051.325 | 1.968673 | 948.5903 | 1248.145
1.589507 | 836.0053 | 1100.007 | 1.3162 | 701.9988 | 923.6827 | 1.580506 | 865.2506 | 1138.488 | 1.556849 | 810.9265 | 1067.009 | 1.29437 | 701.1213 | 922.5281 | 1.628688 | 814.7972 | 1072.102 | 1.787842 | 873.9996 | 1150 | 1.765856 | 879.6 | 1157.368 | 1.473671 | 800.2605 | 1052.974 | 1.971992 | 950.0536 | 1250.071
1.592831 | 837.5637 | 1102.058 | 1.318989 | 703.309 | 925.4066 | 1.583861 | 866.8255 | 1140.56 | 1.560188 | 812.3898 | 1068.934 | 1.297325 | 702.5991 | 924.4725 | 1.631997 | 816.2689 | 1074.038 | 1.791171 | 875.3467 | 1151.772 | 1.769175 | 880.8849 | 1159.059 | 1.477009 | 801.5538 | 1054.676 | 1.975349 | 951.4529 | 1251.912
1.596155 | 839.1301 | 1104.119 | 1.321826 | 704.6389 | 927.1564 | 1.587172 | 868.4726 | 1142.727 | 1.563522 | 813.8225 | 1070.819 | 1.299341 | 703.6572 | 925.8647 | 1.635348 | 817.7783 | 1076.024 | 1.794487 | 876.6215 | 1153.449 | 1.772526 | 882.2043 | 1160.795 | 1.480319 | 802.7941 | 1056.308 | 1.978677 | 952.9056 | 1253.823
1.599513 | 840.846 | 1106.376 | 1.324661 | 705.9298 | 928.855 | 1.590497 | 870.1948 | 1144.993 | 1.56683 | 815.2277 | 1072.668 | 1.302458 | 705.092 | 927.7527 | 1.63867 | 819.2982 | 1078.024 | 1.797836 | 877.7983 | 1154.998 | 1.775839 | 883.5782 | 1162.603 | 1.48368 | 803.9427 | 1057.819 | 1.98202 | 954.4062 | 1255.798
1.602836 | 842.4745 | 1108.519 | 1.327554 | 707.2993 | 930.6569 | 1.593847 | 871.9131 | 1147.254 | 1.570178 | 816.6343 | 1074.519 | 1.30562 | 706.6434 | 929.794 | 1.642003 | 820.7994 | 1079.999 | 1.801164 | 879.1973 | 1156.839 | 1.77918 | 884.9346 | 1164.388 | 1.487014 | 805.1706 | 1059.435 | 1.985354 | 955.7085 | 1257.511
1.606179 | 844.0594 | 1110.605 | 1.330496 | 708.6522 | 932.4371 | 1.597168 | 873.5451 | 1149.401 | 1.573505 | 818.1501 | 1076.513 | 1.307771 | 707.7596 | 931.2626 | 1.645352 | 822.2404 | 1081.895 | 1.804506 | 880.6877 | 1158.8 | 1.782517 | 886.1393 | 1165.973 | 1.490347 | 806.55 | 1061.25 | 1.988669 | 957.0797 | 1259.315
1.609517 | 845.5637 | 1112.584 | 1.333443 | 709.9666 | 934.1666 | 1.600528 | 875.2145 | 1151.598 | 1.576854 | 819.5203 | 1078.316 | 1.309975 | 708.9281 | 932.8001 | 1.648659 | 823.7312 | 1083.857 | 1.807856 | 882.0572 | 1160.602 | 1.785833 | 887.5464 | 1167.824 | 1.493695 | 807.843 | 1062.951 | 1.992015 | 958.4658 | 1261.139
1.61283 | 847.0261 | 1114.508 | 1.336444 | 711.298 | 935.9185 | 1.603848 | 876.8709 | 1153.778 | 1.580195 | 820.941 | 1080.185 | 1.312192 | 710.0181 | 934.2343 | 1.652004 | 825.0654 | 1085.612 | 1.811169 | 883.5122 | 1162.516 | 1.789188 | 888.7986 | 1169.472 | 1.497001 | 809.1189 | 1064.63 | 1.995324 | 959.7451 | 1262.822
1.616183 | 848.5038 | 1116.452 | 1.339488 | 712.7833 | 937.8727 | 1.607171 | 878.4841 | 1155.9 | 1.583503 | 822.4249 | 1082.138 | 1.314427 | 711.2046 | 935.7955 | 1.655342 | 826.4789 | 1087.472 | 1.814523 | 885.0497 | 1164.539 | 1.792504 | 890.0524 | 1171.122 | 1.500348 | 810.4772 | 1066.417 | 1.998677 | 961.1614 | 1264.686
1.619498 | 850.0815 | 1118.528 | 1.342517 | 714.2924 | 939.8584 | 1.610505 | 879.9651 | 1157.849 | 1.586844 | 823.9043 | 1084.085 | 1.316716 | 712.2932 | 937.2279 | 1.658665 | 827.9114 | 1089.357 | 1.817836 | 886.4826 | 1166.424 | 1.79584 | 891.2486 | 1172.696 | 1.503674 | 811.8613 | 1068.239 | 2.002019 | 962.6403 | 1266.632
1.622848 | 851.5411 | 1120.449 | 1.345616 | 715.835 | 941.8882 | 1.613815 | 881.5726 | 1159.964 | 1.590158 | 825.373 | 1086.017 | 1.319052 | 713.4456 | 938.7442 | 1.662021 | 829.2589 | 1091.13 | 1.821171 | 887.8454 | 1168.218 | 1.799174 | 892.5032 | 1174.346 | 1.507004 | 813.2497 | 1070.065 | 2.005336 | 964.1009 | 1268.554
1.626186 | 853.0374 | 1122.418 | 1.348731 | 717.3713 | 943.9096 | 1.617174 | 883.1568 | 1162.048 | 1.593498 | 826.8569 | 1087.97 | 1.321403 | 714.6048 | 940.2695 | 1.665333 | 830.6022 | 1092.898 | 1.824517 | 889.1640625 | 1169.953 | 1.802486 | 893.8873 | 1176.167 | 1.510358 | 814.6043 | 1071.848 | 2.008693 | 965.5213 | 1270.423
1.629508 | 854.4896 | 1124.328 | 1.351877 | 718.8821 | 945.8976 | 1.620512 | 884.7738 | 1164.176 | 1.59685 | 828.2383 | 1089.787 | 1.323777 | 715.8865 | 941.956 | 1.668675 | 832.1103 | 1094.882 | 1.827837 | 890.4277 | 1171.615 | 1.805836 | 895.2667 | 1177.982 | 1.513674 | 816.0806 | 1073.79 | 2.012003 | 966.976 | 1272.337
1.632859 | 855.9355 | 1126.231 | 1.355098 | 720.3456 | 947.8231 | 1.623834 | 886.4125 | 1166.332 | 1.600172 | 829.636 | 1091.626 | 1.326209 | 717.1492 | 943.6174 | 1.67201 | 833.532 | 1096.753 | 1.831199 | 891.6962 | 1173.284 | 1.809167 | 896.5796 | 1179.71 | 1.517017 | 817.3085 | 1075.406 | 2.015336 | 968.2632 | 1274.031
1.636171 | 857.3459 | 1128.087 | 1.358319 | 721.887 | 949.8513 | 1.627194 | 888.1717 | 1168.647 | 1.603524 | 831.1354 | 1093.599 | 1.328678 | 718.5812 | 945.5015 | 1.675339 | 835.03125 | 1098.725 | 1.834515 | 892.9022 | 1174.871 | 1.812503 | 897.8604 | 1181.395 | 1.520344 | 818.5612 | 1077.054 | 2.018672 | 969.6353 | 1275.836
1.639512 | 858.9246 | 1130.164 | 1.361575 | 723.3553 | 951.7834 | 1.630494 | 889.7881 | 1170.774 | 1.606842 | 832.4924 | 1095.385 | 1.331154 | 719.8639 | 947.1893 | 1.678699 | 836.574 | 1100.755 | 1.837841 | 894.2341 | 1176.624 | 1.815858 | 899.288 | 1183.274 | 1.52366 | 819.7551 | 1078.625 | 2.021994 | 971.0976 | 1277.76
1.642846 | 860.4371 | 1132.154 | 1.364881 | 724.9292 | 953.8542 | 1.633845 | 891.4286 | 1172.932 | 1.610169 | 834.0223 | 1097.398 | 1.333661 | 721.1204 | 948.8427 | 1.68201 | 838.0073 | 1102.641 | 1.841174 | 895.5714 | 1178.383 | 1.81917 | 900.4502 | 1184.803 | 1.527018 | 821.0512 | 1080.331 | 2.025347 | 972.413 | 1279.491
1.646163 | 862.0935 | 1134.334 | 1.368162 | 726.4482 | 955.8529 | 1.637175 | 892.9621 | 1174.95 | 1.613518 | 835.461 | 1099.291 | 1.336241 | 722.3525 | 950.4638 | 1.685347 | 839.4165 | 1104.495 | 1.844487 | 896.8419 | 1180.055 | 1.822522 | 901.7309 | 1186.488 | 1.530327 | 822.2921 | 1081.963 | 2.028673 | 973.7842 | 1281.295
1.649517 | 863.8126 | 1136.595 | 1.371513 | 727.9062 | 957.7713 | 1.6405 | 894.5336 | 1177.018 | 1.616832 | 836.8734 | 1101.149 | 1.338828 | 723.6263 | 952.1398 | 1.688683 | 840.7972 | 1106.312 | 1.847844 | 898.1182 | 1181.734 | 1.825841 | 903.0422 | 1188.213 | 1.533673 | 823.804 | 1083.953 | 2.032007 | 975.1959 | 1283.153
1.652832 | 865.368 | 1138.642 | 1.374838 | 729.3749 | 959.7039 | 1.643854 | 896.0433 | 1179.004 | 1.620188 | 838.3114 | 1103.041 | 1.341432 | 724.8041 | 953.6896 | 1.691992 | 842.0874 | 1108.01 | 1.851175 | 899.5576 | 1183.628 | 1.829167 | 904.3112 | 1189.883 | 1.537007 | 825.095 | 1085.651 | 2.035352 | 976.4527 | 1284.806
1.656164 | 866.9465 | 1140.719 | 1.378165 | 730.9537 | 961.7812 | 1.647176 | 897.6506 | 1181.119 | 1.623519 | 839.772 | 1104.963 | 1.344104 | 726.1558 | 955.4682 | 1.695344 | 843.49 | 1109.855 | 1.854501 | 900.8471 | 1185.325 | 1.832516 | 905.4893 | 1191.433 | 1.540326 | 826.2703 | 1087.198 | 2.038661 | 977.5376 | 1286.234
1.659516 | 868.5068 | 1142.772 | 1.381515 | 732.4734 | 963.7808 | 1.650518 | 899.1653 | 1183.112 | 1.626846 | 841.1122 | 1106.727 | 1.346795 | 727.5089 | 957.2485 | 1.698672 | 844.892 | 1111.7 | 1.857854 | 902.199 | 1187.104 | 1.835838 | 906.8448 | 1193.217 | 1.543681 | 827.446 | 1088.745 | 2.042019 | 978.9221 | 1288.055
1.662827 | 870.0695 | 1144.828 | 1.384838 | 734.1202 | 965.9477 | 1.65385 | 900.7586 | 1185.209 | 1.630193 | 842.5666 | 1108.64 | 1.349494 | 728.929 | 959.1171 | 1.702008 | 846.3575 | 1113.628 | 1.861152 | 903.6142 | 1188.966 | 1.839195 | 908.0836 | 1194.847 | 1.548668 | 828.9305 | 1090.698 | 2.045342 | 980.1847 | 1289.717
1.666186 | 871.4503 | 1146.645 | 1.388187 | 735.7497 | 968.0917 | 1.657167 | 902.3453 | 1187.296 | 1.6335 | 844.1009 | 1110.659 | 1.352265 | 730.2729 | 960.8855 | 1.705358 | 847.8974 | 1115.654 | 1.864507 | 905.0386 | 1190.84 | 1.842523 | 909.2966 | 1196.443 | 1.553682 | 830.1127 | 1092.254 | 2.04867 | 981.5234375 | 1291.478
1.669508 | 872.9832 | 1148.662 | 1.391509 | 737.3323 | 970.1741 | 1.660517 | 903.983 | 1189.451 | 1.636847 | 845.5644 | 1112.585 | 1.355055 | 731.7479 | 962.8262 | 1.708662 | 849.4081 | 1117.642 | 1.867837 | 906.334 | 1192.545 | 1.845841 | 910.6358 | 1198.205 | 1.565338 | 830.3102 | 1092.513 | 2.052017 | 982.9162 | 1293.311
1.672837 | 874.4948 | 1150.651 | 1.394824 | 738.8663 | 972.1925 | 1.663832 | 905.5521 | 1191.516 | 1.640177 | 847.0337 | 1114.518 | 1.357863 | 733.2481 | 964.8001 | 1.712009 | 850.8723 | 1119.569 | 1.871163 | 907.7155 | 1194.363 | 1.849178 | 911.8883 | 1199.853 | 1.57037 | 829.0695 | 1090.881 | 2.055332 | 984.3572 | 1295.207
1.67618 | 876.0404 | 1152.685 | 1.39818 | 740.4109 | 974.2249 | 1.667176 | 907.2355 | 1193.731 | 1.643502 | 848.4804 | 1116.422 | 1.360738 | 734.6367 | 966.6272 | 1.715318 | 852.3954 | 1121.573 | 1.874516 | 908.9553 | 1195.994 | 1.852486 | 913.1503 | 1201.514 | 1.575348 | 827.9232 | 1089.373 | 2.058683 | 985.7159 | 1296.995
1.679504 | 877.5685 | 1154.695 | 1.401492 | 742.0081 | 976.3264 | 1.670515 | 908.9322 | 1195.963 | 1.646851 | 849.8358 | 1118.205 | 1.363628 | 736.1036 | 968.5573 | 1.718663 | 853.8232 | 1123.452 | 1.877841 | 910.269 | 1197.722 | 1.855843 | 914.3642 | 1203.111 | 1.587015 | 828.7164 | 1090.416 | 2.062016 | 987.1479 | 1298.879
1.682862 | 879.1063 | 1156.719 | 1.40484 | 743.7021 | 978.5554 | 1.673822 | 910.6403 | 1198.211 | 1.650164 | 851.1346 | 1119.914 | 1.366529 | 737.5618 | 970.476 | 1.72201 | 855.2009 | 1125.264 | 1.881191 | 911.5757 | 1199.442 | 1.859182 | 915.736 | 1204.916 | 1.59201 | 829.9589 | 1092.051 | 2.065345 | 988.4673 | 1300.615
1.686189 | 880.5997 | 1158.684 | 1.408181 | 745.2501 | 980.5922 | 1.677178 | 912.1694 | 1200.223 | 1.653504 | 852.4295 | 1121.618 | 1.369493 | 739.0544 | 972.4401 | 1.725328 | 856.6417 | 1127.16 | 1.884514 | 912.8811 | 1201.159 | 1.862499 | 917.0219 | 1206.608 | 1.595364 | 830.9605 | 1093.369 | 2.068685 | 989.6981 | 1302.234
1.689511 | 882.0108 | 1160.541 | 1.411493 | 746.787 | 982.6145 | 1.680504 | 913.7895 | 1202.355 | 1.65685 | 853.7726 | 1123.385 | 1.372477 | 740.5011 | 974.3436 | 1.728687 | 857.9772 | 1128.917 | 1.887833 | 914.0903 | 1202.75 | 1.865854 | 918.3561 | 1208.363 | 1.600338 | 832.395 | 1095.257 | 2.071994 | 990.9642 | 1303.9
1.692855 | 883.4922 | 1162.49 | 1.41485 | 748.2692 | 984.5648 | 1.68384 | 915.4334 | 1204.518 | 1.660165 | 855.1849 | 1125.243 | 1.375475 | 742.0703 | 976.4082 | 1.732013 | 859.2997 | 1130.657 | 1.891184 | 915.5302 | 1204.645 | 1.869157 | 919.6774 | 1210.102 | 1.603671 | 833.4777 | 1096.681 | 2.075347 | 992.3263 | 1305.692
1.696161 | 884.9651 | 1164.428 | 1.418171 | 749.6985 | 986.4454 | 1.687187 | 917.0378 | 1206.629 | 1.663524 | 856.6435 | 1127.162 | 1.378548 | 743.6268 | 978.4564 | 1.735333 | 860.7036 | 1132.505 | 1.894496 | 916.8579 | 1206.392 | 1.872503 | 920.9731 | 1211.807 | 1.606984 | 834.6603 | 1098.237 | 2.07868 | 993.6241 | 1307.4
1.699506 | 886.4722 | 1166.411 | 1.421513 | 751.1337 | 988.3339 | 1.690499 | 918.549 | 1208.617 | 1.666839 | 858.0362 | 1128.995 | 1.381638 | 745.2448 | 980.5852 | 1.738679 | 862.0878 | 1134.326 | 1.897847 | 918.2602 | 1208.237 | 1.875843 | 922.2532 | 1213.491 | 1.61034 | 835.9022 | 1099.871 | 2.082006 | 994.9719 | 1309.174
1.702844 | 887.9464 | 1168.35 | 1.424853 | 752.6952 | 990.3884 | 1.693847 | 920.1638 | 1210.742 | 1.670174 | 859.5471 | 1130.983 | 1.384754 | 746.7712 | 982.5937 | 1.741997 | 863.5739 | 1136.281 | 1.901185 | 919.6202 | 1210.027 | 1.879164 | 923.4357 | 1215.047 | 1.61368 | 837.203 | 1101.583 | 2.085365 | 996.4046 | 1311.059
1.706165 | 889.5439 | 1170.453 | 1.428164 | 754.2128 | 992.3853 | 1.697174 | 921.8884 | 1213.011 | 1.673515 | 861.0549 | 1132.967 | 1.387931 | 748.3295 | 984.6441 | 1.745352 | 865.1342 | 1138.334 | 1.904501 | 921.0334 | 1211.886 | 1.882516 | 924.6829 | 1216.688 | 1.617 | 838.5174 | 1103.312 | 2.088674 | 997.8663 | 1312.982
1.709528 | 891.0935 | 1172.491 | 1.431514 | 755.7938 | 994.4656 | 1.700515 | 923.4387 | 1215.051 | 1.676841 | 862.4493 | 1134.802 | 1.391096 | 750.0185 | 986.8664 | 1.748685 | 866.5735 | 1140.228 | 1.907857 | 922.3455 | 1213.612 | 1.885843 | 925.9828 | 1218.398 | 1.620357 | 839.7985 | 1104.998 | 2.092013 | 999.1855 | 1314.718
1.712833 | 892.5835 | 1174.452 | 1.434839 | 757.4087 | 996.5904 | 1.703865 | 925.086 | 1217.218 | 1.680202 | 863.8593 | 1136.657 | 1.394324 | 751.6585 | 989.0244 | 1.752012 | 867.9873 | 1142.089 | 1.911172 | 923.6978 | 1215.392 | 1.889189 | 927.3993 | 1220.262 | 1.623664 | 841.1351 | 1106.757 | 2.095345 | 1000.611 | 1316.593
1.716173 | 894.1344 | 1176.493 | 1.438185 | 759.0246 | 998.7166 | 1.707174 | 926.742 | 1219.397 | 1.683517 | 865.3745 | 1138.651 | 1.397578 | 753.2699 | 991.1446 | 1.755359 | 869.4612 | 1144.028 | 1.914513 | 924.9507 | 1217.04 | 1.892518 | 928.6253 | 1221.875 | 1.627009 | 842.3603 | 1108.369 | 2.098657 | 1002.022 | 1318.45
1.719498 | 895.6976 | 1178.549 | 1.441529 | 760.6549 | 1000.862 | 1.710522 | 928.3789 | 1221.551 | 1.68685 | 866.7592 | 1140.473 | 1.400847 | 754.9332 | 993.3332 | 1.758669 | 870.8914 | 1145.91 | 1.917849 | 926.3032 | 1218.82 | 1.895829 | 929.9003 | 1223.553 | 1.630342 | 843.7509 | 1110.198 | 2.102009 | 1003.414 | 1320.282
1.722816 | 897.1469 | 1180.456 | 1.444836 | 762.2795 | 1002.999 | 1.713841 | 929.9003 | 1223.553 | 1.690188 | 868.0045 | 1142.111 | 1.404191 | 756.6281 | 995.5632 | 1.76202 | 872.2811 | 1147.738 | 1.921162 | 927.6413 | 1220.581 | 1.899185 | 931.2446 | 1225.322 | 1.633665 | 844.985 | 1111.822 | 2.105338 | 1004.693 | 1321.965
1.726177 | 898.7055 | 1182.507 | 1.448183 | 763.9088 | 1005.143 | 1.717162 | 931.463 | 1225.609 | 1.693497 | 869.4113 | 1143.962 | 1.407516 | 758.2773 | 997.7333 | 1.765348 | 873.6877 | 1149.589 | 1.924513 | 928.8595 | 1222.184 | 1.902502 | 932.4152 | 1226.862 | 1.637019 | 846.3456 | 1113.613 | 2.108693 | 1006.055 | 1323.757
1.7295 | 900.2153 | 1184.494 | 1.451498 | 765.4952 | 1007.23 | 1.720512 | 932.9824 | 1227.608 | 1.696848 | 870.7643 | 1145.742 | 1.410849 | 760.0051 | 1000.007 | 1.768669 | 875.0978 | 1151.444 | 1.927839 | 930.1213 | 1223.844 | 1.905842 | 933.5459 | 1228.35 | 1.640345 | 847.5483 | 1115.195 | 2.112029 | 1007.371 | 1325.488
1.732848 | 901.8009 | 1186.58 | 1.454827 | 767.154 | 1009.413 | 1.723836 | 934.4779 | 1229.576 | 1.700176 | 872.1777 | 1147.602 | 1.414197 | 761.6854 | 1002.218 | 1.772017 | 876.4416 | 1153.213 | 1.931181 | 931.5419 | 1225.713 | 1.909189 | 934.7521 | 1229.937 | 1.643686 | 848.9095 | 1116.986 | 2.11534 | 1008.685 | 1327.217
1.73619 | 903.4193 | 1188.71 | 1.458179 | 768.6967 | 1011.443 | 1.727185 | 936.1024 | 1231.714 | 1.703507 | 873.4464 | 1149.272 | 1.4175 | 763.4451 | 1004.533 | 1.77533 | 877.7405 | 1154.922 | 1.934525 | 932.7743 | 1227.335 | 1.912499 | 935.9934 | 1231.57 | 1.647016 | 849.9916 | 1118.41 | 2.118681 | 1010.022 | 1328.977
1.739497 | 905.0018 | 1190.792 | 1.461498 | 770.1743 | 1013.387 | 1.730517 | 937.6215 | 1233.713 | 1.706864 | 874.9056 | 1151.192 | 1.420849 | 765.09 | 1006.697 | 1.778677 | 879.0399 | 1156.631 | 1.937834 | 934.0467 | 1229.009 | 1.915851 | 937.1814 | 1233.133 | 1.650335 | 851.4089 | 1120.275 | 2.121992 | 1011.513 | 1330.938
1.742848 | 906.5669 | 1192.851 | 1.46485 | 771.6754 | 1015.362 | 1.733833 | 939.2742 | 1235.887 | 1.710163 | 876.1913 | 1152.883 | 1.424174 | 766.68 | 1008.789 | 1.782014 | 880.528 | 1158.589 | 1.941182 | 935.4565 | 1230.864 | 1.919179 | 938.3877 | 1234.721 | 1.653682 | 852.6463 | 1121.903 | 2.125338 | 1012.917 | 1332.786
1.746168 | 908.0526 | 1194.806 | 1.468177 | 773.2345 | 1017.414 | 1.737172 | 940.9335 | 1238.07 | 1.713512 | 877.5235 | 1154.636 | 1.427507 | 768.2047 | 1010.796 | 1.785331 | 881.8237 | 1160.294 | 1.944499 | 936.8944 | 1232.756 | 1.922511 | 939.5851 | 1236.296 | 1.656999 | 853.9626 | 1123.635 | 2.128689 | 1014.223 | 1334.504
1.749512 | 909.5205 | 1196.738 | 1.4715 | 774.643 | 1019.267 | 1.740484 | 942.6085 | 1240.274 | 1.716827 | 878.8627 | 1156.398 | 1.430857 | 769.7809 | 1012.87 | 1.788677 | 883.2364 | 1162.153 | 1.947828 | 938.0793 | 1234.315 | 1.925854 | 940.7459 | 1237.824 | 1.660343 | 855.1653 | 1125.217 | 2.132004 | 1015.557 | 1336.259
1.75286 | 910.9245 | 1198.585 | 1.474845 | 776.1693 | 1021.275 | 1.743835 | 944.2281 | 1242.405 | 1.720161 | 880.3918 | 1158.41 | 1.434174 | 771.3351 | 1014.915 | 1.791989 | 884.7874 | 1164.194 | 1.951183 | 939.4927 | 1236.175 | 1.929161 | 942.0593 | 1239.552 | 1.66368 | 856.5399 | 1127.026 | 2.13536 | 1016.753 | 1337.833
1.756176 | 912.4375 | 1200.576 | 1.478153 | 777.7167 | 1023.311 | 1.747176 | 945.9397 | 1244.657 | 1.723513 | 881.743 | 1160.188 | 1.437519 | 773.0222 | 1017.134 | 1.795329 | 886.1752 | 1166.02 | 1.954506 | 940.7063 | 1237.771 | 1.932514 | 943.2195 | 1241.078 | 1.666989 | 857.7169 | 1128.575 | 2.138675 | 1017.888 | 1339.326
1.759527 | 913.915 | 1202.52 | 1.481512 | 779.287 | 1025.378 | 1.750501 | 947.5396 | 1246.763 | 1.726834 | 883.2161 | 1162.126 | 1.440845 | 774.7599 | 1019.421 | 1.79867 | 887.5801 | 1167.869 | 1.957859 | 942.0106 | 1239.488 | 1.935839 | 944.3374 | 1242.549 | 1.670346 | 858.9769 | 1130.233 | 2.142004 | 1019.213 | 1341.07
1.762846 | 915.3922 | 1204.463 | 1.484849 | 780.783 | 1027.346 | 1.753859 | 949.148 | 1248.879 | 1.730189 | 884.7203 | 1164.106 | 1.444164 | 776.4707 | 1021.672 | 1.801993 | 889.1348 | 1169.914 | 1.961181 | 943.2376 | 1241.102 | 1.939176 | 945.5472 | 1244.141 | 1.673672 | 860.2775 | 1131.944 | 2.145349 | 1020.514 | 1342.782
1.766178 | 916.9335 | 1206.491 | 1.488175 | 782.375 | 1029.441 | 1.757169 | 950.7148 | 1250.941 | 1.733517 | 885.9973 | 1165.786 | 1.447518 | 778.2913 | 1024.067 | 1.805355 | 890.5808 | 1171.817 | 1.964505 | 944.4995 | 1242.763 | 1.942531 | 946.8159 | 1245.81 | 1.677007 | 861.5384 | 1133.603 | 2.148664 | 1021.859 | 1344.551
1.769523 | 918.5137 | 1208.571 | 1.49153 | 783.9299 | 1031.487 | 1.760509 | 952.2747 | 1252.993 | 1.736834 | 887.2225 | 1167.398 | 1.450828 | 779.9603 | 1026.264 | 1.808673 | 891.907 | 1173.562 | 1.967848 | 945.7805 | 1244.448 | 1.945837 | 947.9066 | 1247.245 | 1.680352 | 862.8746 | 1135.361 | 2.152016 | 1023.381 | 1346.554
1.772836 | 919.9758 | 1210.494 | 1.494836 | 785.5173 | 1033.575 | 1.763843 | 953.7481 | 1254.932 | 1.740184 | 888.6349 | 1169.256 | 1.454176 | 781.6638 | 1028.505 | 1.812008 | 893.3661 | 1175.482 | 1.971158 | 947.2498 | 1246.381 | 1.94918 | 949.0768 | 1248.785 | 1.683662 | 864.1279 | 1137.01 | 2.155343 | 1024.869 | 1348.512
1.776184 | 921.5477 | 1212.563 | 1.498179 | 787.1348 | 1035.704 | 1.767168 | 955.1971 | 1256.838 | 1.743501 | 890.0357 | 1171.1 | 1.457507 | 783.3172 | 1030.681 | 1.815352 | 894.7276 | 1177.273 | 1.974514 | 948.5337 | 1248.071 | 1.952504 | 950.2661 | 1250.35 | 1.687011 | 865.4407 | 1138.738 | 2.158675 | 1026.13 | 1350.171
1.779506 | 923.2378 | 1214.787 | 1.501508 | 788.7961 | 1037.89 | 1.770525 | 956.6932 | 1258.807 | 1.746855 | 891.3461 | 1172.824 | 1.460825 | 784.9886 | 1032.88 | 1.818656 | 896.0958 | 1179.073 | 1.97785 | 949.7278 | 1249.642 | 1.955825 | 951.3112 | 1251.725 | 1.69034 | 866.722 | 1140.424 | 2.162021 | 1027.624 | 1352.137
1.782835 | 924.7466 | 1216.772 | 1.504833 | 790.324 | 1039.9 | 1.773847 | 958.3196 | 1260.947 | 1.750189 | 892.799 | 1174.735 | 1.464182 | 786.5834 | 1034.978 | 1.822013 | 897.4731 | 1180.886 | 1.981174 | 951.0731 | 1251.412 | 1.959183 | 952.3386 | 1253.077 | 1.693681 | 868.0239 | 1142.137 | 2.165331 | 1028.932 | 1353.857
1.786186 | 926.1809 | 1218.659 | 1.508187 | 791.8187 | 1041.867 | 1.777184 | 959.8479 | 1262.958 | 1.753515 | 894.1313 | 1176.489 | 1.467503 | 788.2527 | 1037.175 | 1.825341 | 898.8374 | 1182.681 | 1.984524 | 952.3677 | 1253.115 | 1.962508 | 953.3439 | 1254.4 | 1.697029 | 869.2153 | 1143.704 | 2.168678 | 1030.208 | 1355.536
1.789499 | 927.799 | 1220.788 | 1.51151 | 793.309 | 1043.828 | 1.780523 | 961.4235 | 1265.031 | 1.756864 | 895.442 | 1178.213 | 1.470846 | 789.8721 | 1039.305 | 1.828678 | 900.2844 | 1184.585 | 1.987831 | 953.6465 | 1254.798 | 1.96753 | 954.9074 | 1256.457 | 1.700339 | 870.4052 | 1145.27 | 2.172006 | 1031.521 | 1357.264
1.792842 | 929.2051 | 1222.638 | 1.514847 | 794.8179 | 1045.813 | 1.783838 | 963.1702 | 1267.329 | 1.760174 | 896.7484 | 1179.932 | 1.474181 | 791.5464 | 1041.508 | 1.83203 | 901.7073 | 1186.457 | 1.991173 | 954.9102 | 1256.461 | 1.972505 | 956.4632 | 1258.504 | 1.703687 | 871.6166 | 1146.864 | 2.175334 | 1032.878 | 1359.05
1.796167 | 930.6774 | 1224.576 | 1.518184 | 796.2493 | 1047.696 | 1.787192 | 964.7278 | 1269.379 | 1.76352 | 898.1608 | 1181.791 | 1.477497 | 793.1234 | 1043.583 | 1.835337 | 903.1976 | 1188.418 | 1.994502 | 956.2421 | 1258.213 | 1.975853 | 957.473 | 1259.833 | 1.707007 | 872.8333 | 1148.465 | 2.178684 | 1034.086 | 1360.639
1.799491 | 932.241 | 1226.633 | 1.521492 | 797.6849 | 1049.585 | 1.790507 | 966.2606 | 1271.395 | 1.766855 | 899.4968 | 1183.548 | 1.480853 | 794.6451 | 1045.586 | 1.838679 | 904.6104 | 1190.277 | 1.997829 | 957.5989 | 1259.999 | 1.97916 | 958.5646 | 1261.269 | 1.71033 | 873.9818 | 1149.976 | 2.182001 | 1035.477 | 1362.47
1.802837 | 933.8184 | 1228.708 | 1.524849 | 799.1693 | 1051.538 | 1.793843 | 967.8976 | 1273.549 | 1.770173 | 900.9601 | 1185.474 | 1.484178 | 796.2932 | 1047.754 | 1.841991 | 905.973 | 1192.07 | 2.001182 | 958.8727 | 1261.675 | 1.982511 | 959.6446 | 1262.69 | 1.71368 | 875.0867 | 1151.43 | 2.185342 | 1036.843 | 1364.267
1.80616 | 935.2321 | 1230.569 | 1.528163 | 800.7207 | 1053.58 | 1.797184 | 969.4619 | 1275.608 | 1.77352 | 902.2999 | 1187.237 | 1.48752 | 797.8597 | 1049.815 | 1.845326 | 907.3839 | 1193.926 | 2.004504 | 960.0264 | 1263.193 | 1.987508 | 961.1686 | 1264.695 | 1.717 | 876.2003 | 1152.895 | 2.188682 | 1038.233 | 1366.096
1.809512 | 936.7919 | 1232.621 | 1.531502 | 802.2474 | 1055.589 | 1.800497 | 970.9998 | 1277.631 | 1.776836 | 903.6168 | 1188.969 | 1.490868 | 799.3765 | 1051.811 | 1.848683 | 908.7454 | 1195.718 | 2.007845 | 961.3192 | 1264.894 | 1.992528 | 962.6196 | 1266.605 | 1.720348 | 877.2946 | 1154.335 | 2.192001 | 1039.681 | 1368.002
1.812855 | 938.3002 | 1234.606 | 1.534842 | 803.7484 | 1057.564 | 1.803851 | 972.587 | 1279.72 | 1.780179 | 904.8726 | 1190.622 | 1.494175 | 801.0627 | 1054.03 | 1.851995 | 910.2025 | 1197.635 | 2.011182 | 962.6217 | 1266.608 | 1.997495 | 963.7571 | 1268.102 | 1.725334 | 878.6993 | 1156.183 | 2.195357 | 1041.016 | 1369.758
1.816171 | 939.7709 | 1236.541 | 1.538155 | 805.3695 | 1059.697 | 1.807174 | 974.1725 | 1281.806 | 1.783519 | 906.2485 | 1192.432 | 1.497528 | 802.8328 | 1056.359 | 1.855348 | 911.6685 | 1199.564 | 2.014499 | 963.8531 | 1268.228 | 2.004164 | 964.8889 | 1269.591 | 1.730341 | 880.1448 | 1158.085 | 2.198669 | 1042.384 | 1371.558
1.81952 | 941.3423 | 1238.608 | 1.541512 | 806.8942 | 1061.703 | 1.810503 | 975.6924 | 1283.806 | 1.786832 | 907.4894 | 1194.065 | 1.500839 | 804.4614 | 1058.502 | 1.858671 | 913.1409 | 1201.501 | 2.017856 | 965.1185 | 1269.893 | 2.01085 | 966.0308 | 1271.093 | 1.73532 | 881.6723 | 1160.095 | 2.202009 | 1043.805 | 1373.427
1.822829 | 942.9362 | 1240.705 | 1.544837 | 808.4861 | 1063.798 | 1.813844 | 977.4023 | 1286.056 | 1.79018 | 908.86 | 1195.868 | 1.504164 | 806.0652 | 1060.612 | 1.861985 | 914.5251 | 1203.322 | 2.021172 | 966.4285 | 1271.616 | 2.015842 | 967.0496 | 1272.434 | 1.738677 | 882.7105 | 1161.461 | 2.205343 | 1045.207 | 1375.272
1.826173 | 944.4507 | 1242.698 | 1.548174 | 810.027 | 1065.825 | 1.817152 | 978.9601 | 1288.105 | 1.793492 | 910.2332 | 1197.675 | 1.507513 | 807.7706 | 1062.856 | 1.865344 | 915.9943 | 1205.256 | 2.02451 | 967.6752 | 1273.257 | 2.020837 | 968.1843 | 1273.927 | 1.742002 | 883.8242 | 1162.927 | 2.208673 | 1046.573 | 1377.07
1.829514 | 946.0157 | 1244.758 | 1.551517 | 811.603 | 1067.899 | 1.820503 | 980.5057 | 1290.139 | 1.796829 | 911.5496 | 1199.407 | 1.510835 | 809.3644 | 1064.953 | 1.868658 | 917.2958 | 1206.968 | 2.027847 | 968.984 | 1274.979 | 2.025856 | 969.3091 | 1275.407 | 1.747026 | 885.3168 | 1164.891 | 2.212029 | 1048.131 | 1379.119
1.83284 | 947.6035 | 1246.847 | 1.554828 | 813.0092 | 1069.749 | 1.823835 | 982.0997 | 1292.236 | 1.800174 | 912.895 | 1201.178 | 1.514195 | 810.9215 | 1067.002 | 1.872006 | 918.7654 | 1208.902 | 2.031165 | 970.3692 | 1276.802 | 2.030832 | 970.4971 | 1276.97 | 1.750339 | 886.4648 | 1166.401 | 2.215339 | 1049.56 | 1381
1.836199 | 949.2086 | 1248.959 | 1.558182 | 814.5148 | 1071.73 | 1.827165 | 983.6554 | 1294.283 | 1.803495 | 914.2635 | 1202.978 | 1.517514 | 812.4829 | 1069.056 | 1.875344 | 920.2346 | 1210.835 | 2.034518 | 971.7164 | 1278.574 | 2.035851 | 971.7445 | 1278.611 | 1.753675 | 887.5808 | 1167.869 | 2.218677 | 1051 | 1382.895
1.839511 | 950.7318 | 1250.963 | 1.561512 | 815.8875 | 1073.536 | 1.830527 | 985.1425 | 1296.24 | 1.806857 | 915.607 | 1204.746 | 1.520837 | 814.0772 | 1071.154 | 1.878674 | 921.7751 | 1212.862 | 2.037846 | 972.9731 | 1280.228 | 2.040835 | 973.1435 | 1280.452 | 1.757012 | 888.6132 | 1169.228 | 2.22201 | 1052.336 | 1384.653
1.842841 | 952.1463 | 1252.824 | 1.564848 | 817.2068 | 1075.272 | 1.833836 | 986.7383 | 1298.34 | 1.810181 | 916.9401 | 1206.5 | 1.524173 | 815.6529 | 1073.227 | 1.882024 | 923.2890625 | 1214.854 | 2.04118 | 974.3336 | 1282.018 | 2.044188 | 974.2135 | 1281.86 | 1.760332 | 889.702 | 1170.66 | 2.22532 | 1053.644 | 1386.374
1.846169 | 953.6726 | 1254.832 | 1.568199 | 818.6787 | 1077.209 | 1.837183 | 988.4001 | 1300.526 | 1.813509 | 918.3094 | 1208.302 | 1.527481 | 817.2217 | 1075.292 | 1.88533 | 924.7253 | 1216.744 | 2.044519 | 975.5284 | 1283.59 | 2.049178 | 975.6633 | 1283.768 | 1.763694 | 890.9821 | 1172.345 | 2.228678 | 1055.125 | 1388.322
1.849488 | 955.0369 | 1256.627 | 1.571508 | 820.1407 | 1079.133 | 1.84051 | 989.9811 | 1302.607 | 1.816854 | 919.5497 | 1209.934 | 1.530839 | 818.7339 | 1077.281 | 1.888677 | 926.1326 | 1218.595 | 2.047829 | 976.6939 | 1285.124 | 2.054177 | 977.2206 | 1285.817 | 1.767014 | 892.1837 | 1173.926 | 2.232006 | 1056.597 | 1390.259
1.852849 | 956.4961 | 1258.547 | 1.574857 | 821.6335 | 1081.097 | 1.843828 | 991.6442 | 1304.795 | 1.82016 | 920.8184 | 1211.603 | 1.53418 | 820.2879 | 1079.326 | 1.89201 | 927.5958 | 1220.521 | 2.051182 | 977.923 | 1286.741 | 2.059178 | 978.6897 | 1287.75 | 1.77035 | 893.2974 | 1175.391 | 2.235342 | 1058.024 | 1392.137
1.856172 | 958.0291 | 1260.565 | 1.578176 | 823.1746 | 1083.124 | 1.847183 | 993.2635 | 1306.926 | 1.823512 | 922.1021 | 1213.292 | 1.5375 | 821.8538 | 1081.387 | 1.895329 | 928.9439 | 1222.295 | 2.054508 | 979.3132 | 1288.57 | 2.062513 | 979.728 | 1289.116 | 1.773691 | 894.4807 | 1176.948 | 2.238692 | 1059.595 | 1394.205
1.859503 | 959.7347 | 1262.809 | 1.581494 | 824.7545 | 1085.203 | 1.850504 | 994.8538 | 1309.018 | 1.826847 | 923.3354 | 1214.915 | 1.540859 | 823.3051 | 1083.296 | 1.898685 | 930.3022 | 1224.082 | 2.057844 | 980.4809 | 1290.106 | 2.067522 | 981.1705 | 1291.014 | 1.777004 | 895.6769 | 1178.522 | 2.242 | 1061.137 | 1396.233
1.86285 | 961.27 | 1264.829 | 1.584844 | 826.1735 | 1087.07 | 1.853857 | 996.3111 | 1310.936 | 1.830181 | 924.6633 | 1216.662 | 1.544163 | 824.8369 | 1085.312 | 1.902005 | 931.801 | 1226.054 | 2.061197 | 981.6613 | 1291.66 | 2.070859 | 982.2659 | 1292.455 | 1.780357 | 896.9298 | 1180.171 | 2.245348 | 1062.325 | 1397.796
1.866151 | 962.8225 | 1266.872 | 1.588167 | 827.7425 | 1089.135 | 1.857192 | 997.942 | 1313.082 | 1.833535 | 925.9991 | 1218.42 | 1.547511 | 826.4072 | 1087.378 | 1.905337 | 933.21875 | 1227.919 | 2.064502 | 982.8438 | 1293.216 | 2.07417 | 983.364 | 1293.9 | 1.783675 | 898.1559 | 1181.784 | 2.248662 | 1063.667 | 1399.562
1.869511 | 964.2303 | 1268.724 | 1.591524 | 829.2269 | 1091.088 | 1.860503 | 999.5264 | 1315.166 | 1.836839 | 927.369 | 1220.222 | 1.550842 | 828.0099 | 1089.487 | 1.908688 | 934.666 | 1229.824 | 2.067852 | 983.9547 | 1294.677 | 2.077522 | 984.421 | 1295.291 | 1.787007 | 899.483 | 1183.53 | 2.252002 | 1064.991 | 1401.305
1.872835 | 965.6518 | 1270.594 | 1.594851 | 830.6245 | 1092.927 | 1.863847 | 1001.1 | 1317.237 | 1.840178 | 928.6426 | 1221.898 | 1.554167 | 829.6515 | 1091.647 | 1.912 | 936.0783 | 1231.682 | 2.071175 | 985.2452 | 1296.375 | 2.080831 | 985.6991 | 1296.972 | 1.790349 | 900.7501 | 1185.197 | 2.255353 | 1066.273 | 1402.991
1.876167 | 967.0977 | 1272.497 | 1.598168 | 832.0215 | 1094.765 | 1.867152 | 1002.666 | 1319.297 | 1.843498 | 929.9478 | 1223.616 | 1.55752 | 831.2682 | 1093.774 | 1.91535 | 937.4626 | 1233.503 | 2.074495 | 986.6378 | 1298.208 | 2.084168 | 986.8839 | 1298.531 | 1.793663 | 902.0614 | 1186.923 | 2.25867 | 1067.566 | 1404.692
1.879516 | 968.5321 | 1274.384 | 1.601507 | 833.4904 | 1096.698 | 1.870504 | 1004.451 | 1321.646 | 1.846828 | 931.2511 | 1225.33 | 1.560844 | 832.9838 | 1096.031 | 1.91867 | 938.8376 | 1235.313 | 2.077848 | 988.1552 | 1300.204 | 2.087515 | 987.9557 | 1299.942 | 1.797014 | 903.3331 | 1188.596 | 2.262025 | 1068.868 | 1406.405
1.882841 | 970.0452 | 1276.375 | 1.604815 | 834.9413 | 1098.607 | 1.87385 | 1006.023 | 1323.715 | 1.850185 | 932.5321 | 1227.016 | 1.564186 | 834.5186 | 1098.051 | 1.922005 | 940.2551 | 1237.178 | 2.08117 | 989.5355 | 1302.02 | 2.090843 | 989.1009 | 1301.449 | 1.800342 | 904.5753 | 1190.231 | 2.26535 | 1070.217 | 1408.18
1.886192 | 971.6415 | 1278.476 | 1.608168 | 836.3192 | 1100.42 | 1.877163 | 1007.604 | 1325.795 | 1.8535 | 933.8742 | 1228.782 | 1.567518 | 835.9847 | 1099.98 | 1.925343 | 941.605 | 1238.954 | 2.084528 | 990.9745 | 1303.914 | 2.094202 | 990.3201 | 1303.053 | 1.803669 | 905.7302 | 1191.75 | 2.26867 | 1071.663 | 1410.083
1.889508 | 973.087 | 1280.378 | 1.611512 | 837.7766 | 1102.338 | 1.88052 | 1009.072 | 1327.727 | 1.856848 | 935.1863 | 1230.508 | 1.570832 | 837.4293 | 1101.881 | 1.928667 | 943.0191 | 1240.815 | 2.087857 | 992.2735 | 1305.623 | 2.097511 | 991.4603 | 1304.553 | 1.80701 | 907.0019 | 1193.424 | 2.272014 | 1073.029 | 1411.88
1.892836 | 974.5255 | 1282.27 | 1.614833 | 839.2975 | 1104.339 | 1.883828 | 1010.648 | 1329.801 | 1.860179 | 936.4532 | 1232.175 | 1.574183 | 839.0121 | 1103.963 | 1.932024 | 944.5439 | 1242.821 | 2.091176 | 993.5017 | 1307.239 | 2.100847 | 992.6043 | 1306.058 | 1.810319 | 908.2966 | 1195.127 | 2.275331 | 1074.469 | 1413.775
1.896182 | 976.0077 | 1284.221 | 1.618188 | 840.7391 | 1106.236 | 1.887163 | 1012.139 | 1331.762 | 1.863487 | 937.718 | 1233.839 | 1.577498 | 840.4545 | 1105.861 | 1.935345 | 945.9304 | 1244.645 | 2.094512 | 994.7602 | 1308.895 | 2.104171 | 993.7709 | 1307.593 | 1.813667 | 909.5479 | 1196.774 | 2.278681 | 1076.025 | 1415.822
1.899494 | 977.4421 | 1286.108 | 1.621498 | 842.1885 | 1108.143 | 1.890512 | 1013.648 | 1333.748 | 1.866848 | 938.9366 | 1235.443 | 1.580842 | 841.9882 | 1107.879 | 1.938671 | 947.3297 | 1246.486 | 2.097821 | 996.1373 | 1310.707 | 2.107492 | 994.8071 | 1308.957 | 1.817001 | 910.8614 | 1198.502 | 2.282014 | 1077.439 | 1417.683
1.902847 | 978.9521 | 1288.095 | 1.624838 | 843.6721 | 1110.095 | 1.893826 | 1015.201 | 1335.791 | 1.870163 | 940.0665 | 1236.93 | 1.584181 | 843.4913 | 1109.857 | 1.942014 | 948.7524 | 1248.358 | 2.101178 | 997.4349 | 1312.414 | 2.110853 | 995.8924 | 1310.385 | 1.820329 | 912.2048 | 1200.27 | 2.285338 | 1078.691 | 1419.33
1.906182 | 980.4609 | 1290.08 | 1.628178 | 845.2299 | 1112.145 | 1.897179 | 1016.777 | 1337.864 | 1.873507 | 941.2744 | 1238.519 | 1.587492 | 845.0169 | 1111.864 | 1.94532 | 950.1676 | 1250.221 | 2.10452 | 998.7202 | 1314.106 | 2.11418 | 997.0771 | 1311.944 | 1.82369 | 913.5914 | 1202.094 | 2.288688 | 1079.983 | 1421.03
1.9095 | 981.9677 | 1292.063 | 1.631496 | 846.621 | 1113.975 | 1.90051 | 1018.361 | 1339.949 | 1.876852 | 942.5624 | 1240.214 | 1.590846 | 846.4373 | 1113.733 | 1.948675 | 951.4832 | 1251.952 | 2.107835 | 1000.123 | 1315.952 | 2.11751 | 998.2222 | 1313.45 | 1.827003 | 914.9059 | 1203.824 | 2.291999 | 1081.291 | 1422.751
1.912856 | 983.426 | 1293.982 | 1.634851 | 848.0074 | 1115.799 | 1.903852 | 1019.894 | 1341.966 | 1.880178 | 943.7919 | 1241.831 | 1.59417 | 847.8097 | 1115.539 | 1.95201 | 952.9905 | 1253.935 | 2.111195 | 1001.358 | 1317.576 | 2.12086 | 999.4285 | 1315.038 | 1.830351 | 916.1988 | 1205.525 | 2.29535 | 1082.613 | 1424.491
1.916169 | 984.9547 | 1295.993 | 1.638177 | 849.3743 | 1117.598 | 1.907187 | 1021.507 | 1344.089 | 1.88353 | 945.1317 | 1243.594 | 1.597509 | 849.2842 | 1117.479 | 1.955343 | 954.4989 | 1255.92 | 2.114504 | 1002.616 | 1319.232 | 2.124162 | 1000.667 | 1316.666 | 1.83368 | 917.3994 | 1207.104 | 2.298682 | 1083.946 | 1426.244
1.919514 | 986.3724 | 1297.858 | 1.641514 | 850.8407 | 1119.527 | 1.910495 | 1023.119 | 1346.21 | 1.886837 | 946.4048 | 1245.27 | 1.600851 | 850.8226 | 1119.503 | 1.958695 | 955.9389 | 1257.814 | 2.117842 | 1003.812 | 1320.805 | 2.127515 | 1001.831 | 1318.199 | 1.836995 | 918.6717 | 1208.779 | 2.302 | 1085.454 | 1428.228
1.922845 | 987.8978 | 1299.865 | 1.644852 | 852.1869 | 1121.299 | 1.913848 | 1024.79 | 1348.408 | 1.890179 | 947.6132 | 1246.86 | 1.604166 | 852.2858 | 1121.429 | 1.961998 | 957.2919 | 1259.595 | 2.121177 | 1005 | 1322.368 | 2.130836 | 1002.849 | 1319.538 | 1.840349 | 919.8271 | 1210.299 | 2.305351 | 1086.875 | 1430.099
1.926162 | 989.4016 | 1301.844 | 1.648165 | 853.5497 | 1123.092 | 1.91717 | 1026.28125 | 1350.37 | 1.893515 | 948.8051 | 1248.428 | 1.607512 | 853.7892 | 1123.407 | 1.965347 | 958.6871 | 1261.43 | 2.124494 | 1006.212 | 1323.963 | 2.134171 | 1004.065 | 1321.138 | 1.843672 | 921.0324 | 1211.885 | 2.308669 | 1088.189 | 1431.827
1.929512 | 990.9216 | 1303.844 | 1.651514 | 855.039 | 1125.051 | 1.920503 | 1027.958 | 1352.577 | 1.896831 | 949.8318 | 1249.779 | 1.610841 | 855.3393 | 1125.446 | 1.968667 | 959.924 | 1263.058 | 2.127851 | 1007.575 | 1325.757 | 2.137516 | 1005.157 | 1322.575 | 1.847021 | 922.4027 | 1213.688 | 2.312016 | 1089.549 | 1433.617
1.932835 | 992.3779 | 1305.76 | 1.654835 | 856.3962 | 1126.837 | 1.923854 | 1029.474 | 1354.571 | 1.900188 | 950.8652 | 1251.138 | 1.614182 | 856.4822 | 1126.95 | 1.971996 | 961.2086 | 1264.748 | 2.131174 | 1008.832 | 1327.41 | 2.140836 | 1006.316 | 1324.101 | 1.850359 | 923.7425 | 1215.451 | 2.315355 | 1090.858 | 1435.339
1.936184 | 993.8443 | 1307.69 | 1.65817 | 857.8247 | 1128.717 | 1.92717 | 1030.971 | 1356.54 | 1.903511 | 952.0305 | 1252.672 | 1.617533 | 854.2794 | 1124.052 | 1.975353 | 962.5251 | 1266.48 | 2.134512 | 1010.21 | 1329.224 | 2.144188 | 1007.46 | 1325.605 | 1.85367 | 925.0124 | 1217.122 | 2.318672 | 1092.125 | 1437.006
1.939523 | 995.3729 | 1309.701 | 1.661515 | 859.2795 | 1130.631 | 1.930516 | 1032.48 | 1358.526 | 1.90684 | 953.3147 | 1254.361 | 1.619186 | 852.9376 | 1122.286 | 1.97867 | 964.0111 | 1268.436 | 2.137851 | 1011.536 | 1330.968 | 2.147509 | 1008.692 | 1327.226 | 1.857013 | 926.3035 | 1218.82 | 2.32202 | 1093.581 | 1438.922
1.942835 | 996.8757 | 1311.679 | 1.664825 | 860.7376 | 1132.549 | 1.933847 | 1034.064 | 1360.611 | 1.910191 | 954.4507 | 1255.856 | 1.62084 | 851.4617 | 1120.344 | 1.982019 | 965.4306 | 1270.303 | 2.141165 | 1012.794 | 1332.624 | 2.150838 | 1009.783 | 1328.662 | 1.860323 | 927.5917 | 1220.515 | 2.325329 | 1094.953 | 1440.727
1.946182 | 998.171875 | 1313.384 | 1.668175 | 862.0876 | 1134.326 | 1.937172 | 1035.507 | 1362.509 | 1.913505 | 955.7589 | 1257.577 | 1.622511 | 849.9557 | 1118.363 | 1.985347 | 966.9898 | 1272.355 | 2.144518 | 1014.029 | 1334.248 | 2.154182 | 1010.908 | 1330.143 | 1.863669 | 928.7894 | 1222.091 | 2.32867 | 1096.377 | 1442.601
1.949497 | 999.7272 | 1315.43 | 1.671503 | 863.5975 | 1136.312 | 1.940519 | 1037.007 | 1364.482 | 1.916854 | 957.0297 | 1259.25 | 1.624191 | 848.4125 | 1116.332 | 1.988658 | 968.4691 | 1274.301 | 2.147833 | 1015.231 | 1335.83 | 2.157493 | 1012.107 | 1331.72 | 1.867016 | 929.9811 | 1223.659 | 2.33201 | 1097.832 | 1444.515
1.952834 | 1001.244 | 1317.426 | 1.674834 | 865.0232 | 1138.188 | 1.943829 | 1038.477 | 1366.417 | 1.920173 | 958.2294 | 1260.828 | 1.625856 | 846.8259 | 1114.245 | 1.992008 | 969.9519 | 1276.253 | 2.151171 | 1016.438 | 1337.418 | 2.160852 | 1013.31 | 1333.303 | 1.870331 | 931.2806 | 1225.369 | 2.335332 | 1099.163 | 1446.267
1.956184 | 1002.678 | 1319.313 | 1.678185 | 866.4352 | 1140.046 | 1.947178 | 1040.009 | 1368.433 | 1.923503 | 959.2794 | 1262.21 | 1.627508 | 845.2041 | 1112.111 | 1.995323 | 971.4061 | 1278.166 | 2.154518 | 1017.642 | 1339.002 | 2.164179 | 1014.314 | 1334.623 | 1.873686 | 932.5991 | 1227.104 | 2.338692 | 1100.444 | 1447.952
1.959508 | 1004.042 | 1321.108 | 1.681499 | 867.7228 | 1141.741 | 1.950509 | 1041.593 | 1370.517 | 1.926848 | 960.4639 | 1263.768 | 1.62916 | 843.4999 | 1109.868 | 1.998675 | 972.8099 | 1280.013 | 2.157829 | 1018.919 | 1340.682 | 2.167501 | 1015.405 | 1336.059 | 1.876995 | 933.9236 | 1228.847 | 2.342012 | 1101.789 | 1449.722
1.962862 | 1005.739 | 1323.341 | 1.684843 | 869.0824 | 1143.529 | 1.95384 | 1043.107 | 1372.509 | 1.93017 | 961.549 | 1265.196 | 1.630831 | 842.1321 | 1108.069 | 2.002012 | 974.1765 | 1281.811 | 2.161182 | 1020.198 | 1342.366 | 2.170855 | 1016.512 | 1337.516 | 1.880328 | 935.1413 | 1230.449 | 2.345343 | 1103.062 | 1451.398
1.966176 | 1007.242 | 1325.319 | 1.688175 | 870.4005 | 1145.264 | 1.957198 | 1044.688 | 1374.59 | 1.933527 | 962.6348 | 1266.625 | 1.639171 | 843.3896 | 1109.723 | 2.005332 | 975.5746 | 1283.651 | 2.16451 | 1021.541 | 1344.133 | 2.17417 | 1017.647 | 1339.01 | 1.883679 | 936.4098 | 1232.118 | 2.34868 | 1104.457 | 1453.233
1.969511 | 1008.693 | 1327.228 | 1.691512 | 871.7209 | 1147.001 | 1.960505 | 1046.34 | 1376.763 | 1.936851 | 963.7618 | 1268.108 | 1.644184 | 844.8662 | 1111.666 | 2.008685 | 976.9534 | 1285.465 | 2.167841 | 1022.856 | 1345.863 | 2.17752 | 1018.823 | 1340.557 | 1.886992 | 937.6053 | 1233.691 | 2.351985 | 1105.85 | 1455.066
1.972845 | 1010.177 | 1329.18 | 1.694865 | 873.0275 | 1148.72 | 1.963845 | 1047.986 | 1378.929 | 1.940174 | 964.9189 | 1269.63 | 1.647499 | 845.971 | 1113.12 | 2.011999 | 978.3228 | 1287.267 | 2.171188 | 1024.235 | 1347.678 | 2.180846 | 1020.093 | 1342.227 | 1.890346 | 938.8423 | 1235.319 | 2.355342 | 1107.161 | 1456.79
1.976156 | 1011.652 | 1331.121 | 1.698172 | 874.3858 | 1150.508 | 1.967174 | 1049.496 | 1380.916 | 1.943517 | 966.0978 | 1271.181 | 1.65084 | 847.1125 | 1114.622 | 2.015339 | 979.7417 | 1289.134 | 2.174501 | 1025.592 | 1349.463 | 2.184167 | 1021.357 | 1343.891 | 1.893678 | 940.0871 | 1236.957 | 2.358671 | 1108.533 | 1458.597
1.979517 | 1013.077 | 1332.996 | 1.701517 | 875.7667 | 1152.325 | 1.970492 | 1050.981 | 1382.87 | 1.946826 | 967.3198 | 1272.789 | 1.65415 | 848.2957 | 1116.179 | 2.018685 | 981.1307 | 1290.961 | 2.177845 | 1026.871 | 1351.146 | 2.187516 | 1022.662 | 1345.608 | 1.897014 | 941.3263 | 1238.587 | 2.36201 | 1109.929 | 1460.433
1.982845 | 1014.524 | 1334.899 | 1.704843 | 877.0832 | 1154.057 | 1.973848 | 1052.578 | 1384.971 | 1.950174 | 968.569 | 1274.433 | 1.657504 | 849.301 | 1117.501 | 2.021996 | 982.4969 | 1292.759 | 2.181173 | 1028.196 | 1352.89 | 2.190838 | 1023.821 | 1347.133 | 1.900356 | 942.6702 | 1240.356 | 2.365362 | 1111.205 | 1462.112
1.986178 | 1015.897 | 1336.706 | 1.70816 | 878.3732 | 1155.754 | 1.977178 | 1054.084 | 1386.952 | 1.953517 | 969.7416 | 1275.976 | 1.660841 | 850.4612 | 1119.028 | 2.025347 | 983.9825 | 1294.714 | 2.184511 | 1029.53 | 1354.644 | 2.194187 | 1024.897 | 1348.549 | 1.903662 | 944.0618 | 1242.187 | 2.368666 | 1112.56 | 1463.895
1.989522 | 1017.342 | 1338.608 | 1.711511 | 879.7119 | 1157.516 | 1.98052 | 1055.592 | 1388.937 | 1.956846 | 970.9107 | 1277.514 | 1.664168 | 851.6425 | 1120.582 | 2.028669 | 985.2299 | 1296.355 | 2.187864 | 1030.856 | 1356.389 | 2.197522 | 1026.074 | 1350.097 | 1.907012 | 945.2569 | 1243.759 | 2.37201 | 1113.898 | 1465.655
1.992826 | 1018.83 | 1340.566 | 1.714834 | 881.0891 | 1159.328 | 1.983857 | 1057.145 | 1390.981 | 1.9602 | 972.0345 | 1278.993 | 1.667528 | 852.8124 | 1122.122 | 2.032004 | 986.6308 | 1298.198 | 2.191167 | 1032.199 | 1358.157 | 2.200832 | 1027.282 | 1351.687 | 1.910338 | 946.4962 | 1245.39 | 2.375328 | 1115.239 | 1467.419
1.996175 | 1020.235 | 1342.414 | 1.718179 | 882.4374 | 1161.102 | 1.987169 | 1058.722 | 1393.055 | 1.963503 | 973.2065 | 1280.535 | 1.670835 | 853.9271 | 1123.588 | 2.035356 | 988.0179 | 1300.024 | 2.194512 | 1033.554 | 1359.94 | 2.204182 | 1028.457 | 1353.233 | 1.913668 | 947.8519 | 1247.174 | 2.378662 | 1116.48 | 1469.053
1.999499 | 1021.69 | 1344.329 | 1.721519 | 883.7673 | 1162.852 | 1.990517 | 1060.216 | 1395.022 | 1.966851 | 974.3008 | 1281.975 | 1.674176 | 855.2473 | 1125.325 | 2.03867 | 989.572 | 1302.068 | 2.197839 | 1034.994 | 1361.835 | 2.207494 | 1029.637 | 1354.785 | 1.917021 | 949.2309 | 1248.988 | 2.38202 | 1117.786 | 1470.771
2.002834 | 1023.253 | 1346.386 | 1.724828 | 885.178 | 1164.708 | 1.993828 | 1061.79 | 1397.092 | 1.970173 | 975.366 | 1283.376 | 1.677509 | 856.4899 | 1126.96 | 2.042017 | 990.8866 | 1303.798 | 2.201157 | 1036.494 | 1363.807 | 2.210836 | 1031.04 | 1356.631 | 1.920336 | 950.5746 | 1250.756 | 2.38534 | 1119.04 | 1472.421
2.006181 | 1024.76 | 1348.369 | 1.728174 | 886.496 | 1166.442 | 1.997172 | 1063.296 | 1399.073 | 1.973497 | 976.566 | 1284.955 | 1.680834 | 857.7377 | 1128.602 | 2.045338 | 992.477 | 1305.891 | 2.204514 | 1037.956 | 1365.732 | 2.21418 | 1032.324 | 1358.321 | 1.92368 | 951.9909 | 1252.62 | 2.388686 | 1120.265 | 1474.032
2.009501 | 1026.298 | 1350.392 | 1.73148 | 887.8826 | 1168.267 | 2.00052 | 1064.888 | 1401.169 | 1.976857 | 977.7542 | 1286.519 | 1.684193 | 859.0111 | 1130.278 | 2.048667 | 993.9623 | 1307.845 | 2.207836 | 1039.317 | 1367.522 | 2.2175 | 1033.476 | 1359.837 | 1.927013 | 953.1862 | 1254.192 | 2.392016 | 1121.536 | 1475.706
2.012847 | 1027.786 | 1352.349 | 1.734831 | 889.2028 | 1170.004 | 2.003837 | 1066.5 | 1403.289 | 1.980175 | 978.8713 | 1287.989 | 1.687513 | 860.4266 | 1132.14 | 2.052014 | 995.3651 | 1309.691 | 2.211181 | 1040.781 | 1369.449 | 2.220859 | 1034.588 | 1361.3 | 1.930339 | 954.5267 | 1255.956 | 2.395328 | 1122.95 | 1477.566
2.016176 | 1029.215 | 1354.23 | 1.738176 | 890.6584 | 1171.919 | 2.007191 | 1068.059 | 1405.341 | 1.983518 | 980.0116 | 1289.489 | 1.690853 | 861.7159 | 1133.837 | 2.055335 | 996.644 | 1311.374 | 2.21452 | 1042.161 | 1371.264 | 2.224174 | 1035.864 | 1362.979 | 1.933686 | 955.8243 | 1257.664 | 2.398684 | 1124.229 | 1479.249
2.019499 | 1030.622 | 1356.082 | 1.741498 | 891.9694 | 1173.644 | 2.010504 | 1069.444 | 1407.163 | 1.986854 | 981.3024 | 1291.187 | 1.694189 | 862.9973 | 1135.523 | 2.058691 | 998.0919 | 1313.279 | 2.21783 | 1043.392 | 1372.885 | 2.227505 | 1036.875 | 1364.31 | 1.936996 | 957.1302 | 1259.382 | 2.402 | 1125.644 | 1481.111
2.022857 | 1032.042 | 1357.95 | 1.744857 | 893.2851 | 1175.375 | 2.013832 | 1071.033 | 1409.254 | 1.990161 | 982.484 | 1292.742 | 1.697505 | 864.2939 | 1137.229 | 2.062022 | 999.4059 | 1315.008 | 2.22118 | 1044.682 | 1374.581 | 2.230844 | 1037.987 | 1365.773 | 1.940343 | 958.4191 | 1261.078 | 2.405344 | 1127.082 | 1483.003
2.026167 | 1033.501 | 1359.87 | 1.748172 | 894.6153 | 1177.125 | 2.017175 | 1072.55 | 1411.25 | 1.99351 | 983.5989 | 1294.209 | 1.700859 | 865.6459 | 1139.008 | 2.065336 | 1000.674 | 1316.677 | 2.22449 | 1046.052 | 1376.385 | 2.234156 | 1039.140625 | 1367.29 | 1.943676 | 959.9019 | 1263.029 | 2.408681 | 1128.455 | 1484.809
2.029512 | 1034.873 | 1361.675 | 1.751506 | 895.9313 | 1178.857 | 2.020492 | 1074.148 | 1413.352 | 1.996832 | 984.8105 | 1295.803 | 1.704175 | 867.0009 | 1140.791 | 2.068684 | 1002.18 | 1318.658 | 2.227845 | 1047.337 | 1378.075 | 2.237517 | 1040.346 | 1368.876 | 1.947004 | 961.2332 | 1264.78 | 2.412008 | 1129.574 | 1486.281
2.032846 | 1036.227 | 1363.456 | 1.754843 | 897.1613 | 1180.475 | 2.02385 | 1075.736 | 1415.442 | 2.000175 | 985.9923 | 1297.358 | 1.707509 | 868.2836 | 1142.478 | 2.07199 | 1003.589 | 1320.512 | 2.231186 | 1048.596 | 1379.731 | 2.240845 | 1041.479 | 1370.367 | 1.950362 | 962.4346 | 1266.361 | 2.415358 | 1130.915 | 1488.046
2.036165 | 1037.704 | 1365.4 | 1.758163 | 898.4849 | 1182.217 | 2.027176 | 1077.472 | 1417.726 | 2.003516 | 987.028 | 1298.721 | 1.71085 | 869.7244 | 1144.374 | 2.075335 | 1005.033 | 1322.412 | 2.234503 | 1050.018 | 1381.603 | 2.244179 | 1042.724 | 1372.006 | 1.953672 | 963.6354 | 1267.941 | 2.418661 | 1132.211 | 1489.752
2.039521 | 1039.111 | 1367.251 | 1.761521 | 899.8018 | 1183.95 | 2.030503 | 1078.978 | 1419.708 | 2.006836 | 988.0872 | 1300.115 | 1.714162 | 871.1616 | 1146.265 | 2.078676 | 1006.444 | 1324.268 | 2.237861 | 1051.136 | 1383.074 | 2.24753 | 1043.827 | 1373.457 | 1.957009 | 964.8975 | 1269.602 | 2.422004 | 1133.535 | 1491.493
2.042843 | 1040.485 | 1369.06 | 1.76485 | 901.113 | 1185.675 | 2.033854 | 1080.507 | 1421.72 | 2.010188 | 989.2079 | 1301.589 | 1.717516 | 872.4464 | 1147.956 | 2.082007 | 1007.865 | 1326.138 | 2.241177 | 1052.392 | 1384.727 | 2.250834 | 1044.993 | 1374.991 | 1.960341 | 966.054 | 1271.124 | 2.42534 | 1134.927 | 1493.325
2.046184 | 1041.99 | 1371.039 | 1.768179 | 902.3903 | 1187.356 | 2.03716 | 1082.008 | 1423.695 | 2.013502 | 990.3665 | 1303.114 | 1.720841 | 873.6472 | 1149.536 | 2.085367 | 1009.165 | 1327.849 | 2.244508 | 1053.685 | 1386.428 | 2.254182 | 1046.254 | 1376.65 | 1.963655 | 967.2121 | 1272.647 | 2.428659 | 1136.357 | 1495.206
2.049513 | 1043.35 | 1372.829 | 1.771525 | 903.7515 | 1189.147 | 2.040519 | 1083.538 | 1425.708 | 2.016843 | 991.4639 | 1304.558 | 1.72417 | 875.054 | 1151.387 | 2.088674 | 1010.562 | 1329.687 | 2.247845 | 1055.058 | 1388.235 | 2.257505 | 1047.417 | 1378.181 | 1.967012 | 968.5325 | 1274.385 | 2.432016 | 1137.661 | 1496.923
2.05283 | 1044.675 | 1374.573 | 1.774835 | 905.0701 | 1190.882 | 2.043846 | 1085.072 | 1427.727 | 2.020189 | 992.6968 | 1306.18 | 1.727509 | 876.3282 | 1153.063 | 2.092013 | 1011.89 | 1331.435 | 2.251163 | 1056.333 | 1389.911 | 2.260839 | 1048.586 | 1379.718 | 1.97034 | 969.8392 | 1276.104 | 2.435336 | 1138.915 | 1498.572
2.056183 | 1046.078 | 1376.418 | 1.778193 | 906.4246 | 1192.664 | 2.047171 | 1086.717 | 1429.891 | 2.0235 | 993.9305 | 1307.803 | 1.730818 | 877.5868 | 1154.719 | 2.095335 | 1013.296 | 1333.284 | 2.254518 | 1057.754 | 1391.781 | 2.264187 | 1049.828125 | 1381.353 | 1.973684 | 970.9778 | 1277.602 | 2.43867 | 1140.19 | 1500.251
2.059506 | 1047.435 | 1378.204 | 1.781512 | 907.5204 | 1194.106 | 2.050519 | 1088.195 | 1431.835 | 2.026852 | 995.1484 | 1309.406 | 1.734168 | 878.9902 | 1156.566 | 2.098658 | 1014.698 | 1335.129 | 2.257843 | 1059.127 | 1393.588 | 2.267503 | 1051.148 | 1383.09 | 1.977027 | 972.1469 | 1279.141 | 2.442022 | 1141.31 | 1501.723
2.062847 | 1048.878 | 1380.102 | 1.784838 | 908.6548 | 1195.598 | 2.05383 | 1089.785 | 1433.928 | 2.030171 | 996.3004 | 1310.922 | 1.7375 | 880.3542 | 1158.361 | 2.102018 | 1016.126 | 1337.008 | 2.261176 | 1060.313 | 1395.149 | 2.27085 | 1052.356 | 1384.679 | 1.980334 | 973.4947 | 1280.914 | 2.445335 | 1142.741 | 1503.606
2.066195 | 1050.274 | 1381.94 | 1.788184 | 909.8401 | 1197.158 | 2.057182 | 1091.323 | 1435.951 | 2.033506 | 997.473 | 1312.464 | 1.740833 | 881.6209 | 1160.028 | 2.10534 | 1017.407 | 1338.693 | 2.26452 | 1061.333 | 1396.491 | 2.274179 | 1053.638 | 1386.366 | 1.983683 | 974.629 | 1282.407 | 2.448688 | 1144.015 | 1505.283
2.069501 | 1051.668 | 1383.774 | 1.791496 | 910.9348 | 1198.598 | 2.06052 | 1092.922 | 1438.056 | 2.036862 | 998.6484375 | 1314.011 | 1.744193 | 882.9499 | 1161.776 | 2.108677 | 1018.772 | 1340.489 | 2.267833 | 1062.362 | 1397.845 | 2.277503 | 1054.906 | 1388.034 | 1.986997 | 975.8344 | 1283.993 | 2.452007 | 1145.245 | 1506.902
2.072857 | 1053.132 | 1385.7 | 1.794845 | 912.0441 | 1200.058 | 2.063843 | 1094.346 | 1439.929 | 2.040175 | 999.8104 | 1315.54 | 1.747503 | 884.3062 | 1163.561 | 2.112022 | 1020.2 | 1342.368 | 2.271187 | 1063.539 | 1399.393 | 2.280858 | 1056.084 | 1389.585 | 1.990336 | 977.2184 | 1285.814 | 2.455344 | 1146.47 | 1508.513
2.07617 | 1054.505 | 1387.507 | 1.798178 | 913.384 | 1201.821 | 2.067189 | 1095.942 | 1442.028 | 2.043522 | 1001.071 | 1317.198 | 1.750852 | 885.5369 | 1165.18 | 2.115326 | 1021.623 | 1344.241 | 2.276165 | 1065.037 | 1401.364 | 2.284168 | 1057.23 | 1391.092 | 1.993688 | 978.613 | 1287.649 | 2.458685 | 1147.84 | 1510.315
2.079496 | 1055.739 | 1389.13 | 1.801498 | 914.7523 | 1203.621 | 2.070498 | 1097.345 | 1443.874 | 2.046844 | 1002.389 | 1318.933 | 1.754179 | 886.8922 | 1166.963 | 2.118678 | 1022.975 | 1346.02 | 2.279516 | 1066.123 | 1402.793 | 2.287511 | 1058.312 | 1392.516 | 1.997003 | 979.8203125 | 1289.237 | 2.462007 | 1149.049 | 1511.907
2.082849 | 1057.144 | 1390.979 | 1.804845 | 915.9792 | 1205.236 | 2.073842 | 1098.916 | 1445.942 | 2.050168 | 1003.724 | 1320.69 | 1.757494 | 888.1918 | 1168.673 | 2.121999 | 1024.416 | 1347.916 | 2.282844 | 1067.366 | 1404.429 | 2.290848 | 1059.536 | 1394.126 | 2.000357 | 981.1715 | 1291.015 | 2.465364 | 1150.374 | 1513.65
2.086172 | 1058.543 | 1392.819 | 1.808152 | 917.1523 | 1206.779 | 2.077183 | 1100.361 | 1447.844 | 2.053515 | 1004.952 | 1322.305 | 1.76085 | 889.5073 | 1170.404 | 2.12534 | 1025.708 | 1349.615 | 2.286172 | 1068.537 | 1405.97 | 2.294167 | 1060.749 | 1395.722 | 2.003672 | 982.3365 | 1292.548 | 2.468689 | 1151.729 | 1515.433
2.089532 | 1059.878 | 1394.576 | 1.811498 | 918.1846 | 1208.138 | 2.080504 | 1101.951 | 1449.936 | 2.056838 | 1006.235 | 1323.994 | 1.764172 | 890.8014 | 1172.107 | 2.128678 | 1027.015 | 1351.336 | 2.289527 | 1069.666 | 1407.455 | 2.297525 | 1062.008 | 1397.379 | 2.006998 | 983.5276 | 1294.115 | 2.47201 | 1153.14 | 1517.29
2.092852 | 1061.36 | 1396.526 | 1.816496 | 919.7203 | 1210.158 | 2.083864 | 1103.543 | 1452.03 | 2.06019 | 1007.488 | 1325.643 | 1.767525 | 892.2132 | 1173.965 | 2.132002 | 1028.405 | 1353.164 | 2.29284 | 1070.895 | 1409.072 | 2.300844 | 1063.217 | 1398.969 | 2.010341 | 984.7018 | 1295.66 | 2.475352 | 1154.502 | 1519.082
2.096177 | 1062.862 | 1398.502 | 1.821522 | 921.1722 | 1212.069 | 2.087177 | 1105.193 | 1454.201 | 2.063525 | 1008.587 | 1327.088 | 1.770859 | 893.6079 | 1175.8 | 2.135355 | 1029.823 | 1355.031 | 2.296184 | 1072.2 | 1410.789 | 2.304183 | 1064.566 | 1400.745 | 2.013656 | 985.8844 | 1297.216 | 2.47866 | 1155.781 | 1520.765
2.099511 | 1064.385 | 1400.506 | 1.824838 | 922.2213 | 1213.449 | 2.090513 | 1106.698 | 1456.181 | 2.066839 | 1009.694 | 1328.545 | 1.77417 | 894.9769 | 1177.601 | 2.138669 | 1031.198 | 1356.839 | 2.299506 | 1073.37 | 1412.329 | 2.307509 | 1065.736 | 1402.284 | 2.017012 | 987.0605 | 1298.764 | 2.482006 | 1157.062 | 1522.45
2.102819 | 1065.812 | 1402.384 | 1.82818 | 923.2591 | 1214.815 | 2.093851 | 1108.193 | 1458.149 | 2.070189 | 1011.004 | 1330.268 | 1.77751 | 896.2991 | 1179.341 | 2.142003 | 1032.652 | 1358.753 | 2.302828 | 1074.624 | 1413.979 | 2.310828 | 1066.937 | 1403.864 | 2.020341 | 988.3901 | 1300.513 | 2.485345 | 1158.439 | 1524.261
2.10618 | 1067.243 | 1404.267 | 1.831511 | 924.3375 | 1216.234 | 2.097157 | 1109.748 | 1460.194 | 2.073499 | 1012.287 | 1331.956 | 1.78082 | 897.7318 | 1181.226 | 2.145344 | 1033.992 | 1360.515 | 2.306178 | 1075.912 | 1415.674 | 2.314177 | 1068.282 | 1405.634 | 2.023669 | 989.7036 | 1302.242 | 2.488672 | 1159.8 | 1526.053
2.109515 | 1068.751 | 1406.251 | 1.836505 | 925.76 | 1218.105 | 2.100508 | 1111.264 | 1462.19 | 2.076838 | 1013.473 | 1333.517 | 1.784169 | 899.1077 | 1183.036 | 2.148658 | 1035.295 | 1362.23 | 2.309501 | 1077.144 | 1417.295 | 2.317504 | 1069.597 | 1407.364 | 2.02702 | 991.0146 | 1303.967 | 2.492027 | 1161.053 | 1527.701
2.112838 | 1070.137 | 1408.075 | 1.841505 | 926.9649 | 1219.691 | 2.103842 | 1112.835 | 1464.256 | 2.080181 | 1014.689 | 1335.117 | 1.787516 | 900.5142 | 1184.887 | 2.152016 | 1036.63 | 1363.987 | 2.31285 | 1078.322 | 1418.844 | 2.320844 | 1070.748 | 1408.879 | 2.030328 | 992.2108 | 1305.54 | 2.495335 | 1162.38 | 1529.448
2.116196 | 1071.546 | 1409.928 | 1.846531 | 928.3721 | 1221.542 | 2.107187 | 1114.327 | 1466.219 | 2.08351 | 1016.094 | 1336.966 | 1.790832 | 901.9525 | 1186.78 | 2.15534 | 1038.033 | 1365.833 | 2.31619 | 1079.581 | 1420.502 | 2.324196 | 1072.048 | 1410.589 | 2.033682 | 993.4902 | 1307.224 | 2.498678 | 1163.603 | 1531.057
2.119496 | 1073.03 | 1411.882 | 1.851499 | 929.5598 | 1223.105 | 2.110533 | 1116.005 | 1468.428 | 2.08687 | 1017.193 | 1338.412 | 1.794188 | 903.3946 | 1188.677 | 2.158666 | 1039.44 | 1367.684 | 2.319503 | 1080.683 | 1421.951 | 2.327501 | 1073.28 | 1412.211 | 2.037014 | 994.7468 | 1308.877 | 2.501999 | 1164.938 | 1532.814
2.122845 | 1074.456 | 1413.758 | 1.856501 | 931.0014 | 1225.002 | 2.113842 | 1117.545 | 1470.454 | 2.090182 | 1018.401 | 1340.001 | 1.797495 | 904.6835 | 1190.373 | 2.162019 | 1040.812 | 1369.489 | 2.322853 | 1081.875 | 1423.52 | 2.330853 | 1074.442 | 1413.739 | 2.040334 | 995.9009 | 1310.396 | 2.505327 | 1166.169 | 1534.433
2.126173 | 1075.859 | 1415.603 | 1.861499 | 932.3979 | 1226.839 | 2.117181 | 1119.1 | 1472.5 | 2.093517 | 1019.619 | 1341.604 | 1.800832 | 905.9362 | 1192.021 | 2.165333 | 1042.283 | 1371.425 | 2.32616 | 1083.115 | 1425.152 | 2.334165 | 1075.549 | 1415.196 | 2.043684 | 997.0378 | 1311.892 | 2.508685 | 1167.445 | 1536.112
2.129497 | 1077.377 | 1417.602 | 1.866505 | 933.7927 | 1228.675 | 2.120493 | 1120.602 | 1474.476 | 2.09684 | 1020.871 | 1343.251 | 1.804177 | 907.1751 | 1193.651 | 2.168686 | 1043.735 | 1373.335 | 2.3295 | 1084.345 | 1426.77 | 2.337493 | 1076.786 | 1416.824 | 2.046999 | 998.3116 | 1313.568 | 2.512007 | 1168.716 | 1537.784
2.132848 | 1078.773 | 1419.438 | 1.871516 | 935.2401 | 1230.579 | 2.123836 | 1122.08 | 1476.421 | 2.100159 | 1021.893 | 1344.596 | 1.807494 | 908.4907 | 1195.382 | 2.17201 | 1045.129 | 1375.169 | 2.332843 | 1085.649 | 1428.485 | 2.340847 | 1077.948 | 1418.352 | 2.050344 | 999.4292 | 1315.038 | 2.515359 | 1170.053 | 1539.543
2.136172 | 1080.201 | 1421.317 | 1.876485 | 936.6807 | 1232.475 | 2.127186 | 1123.555 | 1478.362 | 2.103518 | 1023.154 | 1346.255 | 1.810845 | 909.8553 | 1197.178 | 2.175334 | 1046.594 | 1377.098 | 2.336167 | 1086.88 | 1430.106 | 2.344167 | 1079.164 | 1419.953 | 2.053686 | 1000.583 | 1316.556 | 2.518688 | 1171.235 | 1541.099
2.139516 | 1081.598 | 1423.155 | 1.881511 | 938.0859 | 1234.324 | 2.130504 | 1125.079 | 1480.367 | 2.106845 | 1024.284 | 1347.742 | 1.814176 | 911.1241 | 1198.848 | 2.178679 | 1048.137 | 1379.128 | 2.339527 | 1088.042 | 1431.634 | 2.347525 | 1080.385 | 1421.559 | 2.057008 | 1001.72 | 1318.053 | 2.521999 | 1172.305 | 1542.507
2.142848 | 1082.937 | 1424.917 | 1.884825 | 939.1004 | 1235.658 | 2.133855 | 1126.576 | 1482.337 | 2.110179 | 1025.453 | 1349.28 | 1.817518 | 912.5109 | 1200.672 | 2.182002 | 1049.532 | 1380.963 | 2.34284 | 1089.234 | 1433.203 | 2.350847 | 1081.62 | 1423.184 | 2.060352 | 1002.9 | 1319.605 | 2.525347 | 1173.566 | 1544.166
2.146165 | 1084.41 | 1426.855 | 1.888177 | 940.1699 | 1237.066 | 2.137181 | 1128.07 | 1484.303 | 2.113526 | 1026.639 | 1350.841 | 1.820853 | 913.9319 | 1202.542 | 2.185353 | 1050.99 | 1382.881 | 2.346172 | 1090.565 | 1434.954 | 2.354173 | 1082.789 | 1424.723 | 2.063666 | 1003.946 | 1320.982 | 2.528666 | 1174.864 | 1545.874
2.149518 | 1085.962 | 1428.897 | 1.893175 | 941.6904 | 1239.066 | 2.140498 | 1129.756 | 1486.521 | 2.116831 | 1027.957 | 1352.575 | 1.824162 | 915.2896 | 1204.328 | 2.188683 | 1052.4 | 1384.737 | 2.349502 | 1091.704 | 1436.453 | 2.357505 | 1084.065 | 1426.401 | 2.067009 | 1005.16 | 1322.579 | 2.532012 | 1176.101 | 1547.501
2.152831 | 1087.43 | 1430.829 | 1.896524 | 942.8336 | 1240.57 | 2.143847 | 1131.268 | 1488.51 | 2.120183 | 1029.178 | 1354.182 | 1.827514 | 916.5286 | 1205.959 | 2.191999 | 1053.703 | 1386.452 | 2.35282 | 1093.097 | 1438.286 | 2.360818 | 1085.344 | 1428.084 | 2.070349 | 1006.189 | 1323.933 | 2.535352 | 1177.387 | 1549.193
2.156176 | 1088.913 | 1432.78 | 1.899839 | 943.9645 | 1242.059 | 2.147161 | 1132.846 | 1490.587 | 2.123501 | 1030.463 | 1355.873 | 1.830838 | 918.0507 | 1207.961 | 2.195349 | 1055.04 | 1388.211 | 2.356184 | 1094.494 | 1440.124 | 2.364184 | 1086.535 | 1429.652 | 2.073669 | 1007.261 | 1325.344 | 2.538672 | 1178.807 | 1551.062
2.159517 | 1090.413 | 1434.754 | 1.903168 | 945.0502 | 1243.487 | 2.150515 | 1134.465 | 1492.717 | 2.126841 | 1031.735 | 1357.546 | 1.834173 | 919.4343 | 1209.782 | 2.198657 | 1056.371 | 1389.962 | 2.359513 | 1095.801 | 1441.843 | 2.367517 | 1087.777 | 1431.285 | 2.07703 | 1008.352 | 1326.779 | 2.542021 | 1180.032 | 1552.674
2.162829 | 1091.821 | 1436.606 | 1.906515 | 946.1864 | 1244.982 | 2.153842 | 1136.082 | 1494.845 | 2.130183 | 1033.015 | 1359.231 | 1.83752 | 920.6627 | 1211.398 | 2.202004 | 1057.658 | 1391.656 | 2.362845 | 1096.903 | 1443.293 | 2.370845 | 1089.136 | 1433.073 | 2.080344 | 1009.559 | 1328.367 | 2.545333 | 1181.202 | 1554.214
2.166184 | 1093.166 | 1438.376 | 1.909826 | 947.3608 | 1246.527 | 2.157173 | 1137.563 | 1496.793 | 2.133503 | 1034.199 | 1360.789 | 1.840834 | 921.9882 | 1213.142 | 2.205343 | 1059.027 | 1393.456 | 2.366188 | 1098.092 | 1444.858 | 2.374196 | 1090.31 | 1434.618 | 2.085354 | 1011.021 | 1330.291 | 2.548671 | 1182.437 | 1555.838
2.169508 | 1094.525 | 1440.164 | 1.913181 | 948.3626 | 1247.846 | 2.160521 | 1139.071 | 1498.777 | 2.136855 | 1035.297 | 1362.233 | 1.844183 | 923.4207 | 1215.027 | 2.208665 | 1060.549 | 1395.46 | 2.36949 | 1099.153 | 1446.254 | 2.377496 | 1091.509 | 1436.196 | 2.088666 | 1012.029 | 1331.617 | 2.552014 | 1183.659 | 1557.446
2.172846 | 1095.971 | 1442.067 | 1.916513 | 949.5441 | 1249.4 | 2.163832 | 1140.501 | 1500.659 | 2.140176 | 1036.553 | 1363.886 | 1.847514 | 924.6906 | 1216.698 | 2.212023 | 1061.96875 | 1397.327 | 2.372851 | 1100.196 | 1447.627 | 2.380846 | 1092.744 | 1437.821 | 2.093674 | 1013.329 | 1333.327 | 2.555323 | 1184.935 | 1559.125
2.176186 | 1097.417 | 1443.97 | 1.919831 | 950.7502 | 1250.987 | 2.167176 | 1141.892 | 1502.489 | 2.143505 | 1037.716 | 1365.416 | 1.850843 | 926.0095 | 1218.434 | 2.215336 | 1063.48 | 1399.316 | 2.376173 | 1101.377 | 1449.18 | 2.384178 | 1093.979 | 1439.447 | 2.098669 | 1014.692 | 1335.121 | 2.558676 | 1186.211 | 1560.804
2.179498 | 1098.801 | 1445.79 | 1.923187 | 952.0194 | 1252.657 | 2.170508 | 1143.322 | 1504.372 | 2.146852 | 1038.922 | 1367.002 | 1.854187 | 927.4362 | 1220.311 | 2.218671 | 1064.874 | 1401.15 | 2.379506 | 1102.654 | 1450.861 | 2.3875 | 1095.117 | 1440.943 | 2.1037 | 1015.997 | 1336.838 | 2.561996 | 1187.556 | 1562.573
2.182845 | 1100.313 | 1447.781 | 1.926502 | 953.2301 | 1254.25 | 2.173832 | 1144.93 | 1506.486 | 2.150162 | 1040.147 | 1368.615 | 1.857497 | 928.7483 | 1222.037 | 2.222006 | 1066.325 | 1403.059 | 2.382852 | 1103.869 | 1452.46 | 2.390852 | 1096.294 | 1442.492 | 2.108677 | 1017.557 | 1338.891 | 2.565331 | 1188.897 | 1564.339
2.186173 | 1101.82 | 1449.763 | 1.929846 | 954.5566 | 1255.996 | 2.177188 | 1146.404 | 1508.427 | 2.153517 | 1041.467 | 1370.352 | 1.860845 | 929.9716 | 1223.647 | 2.225322 | 1067.632 | 1404.779 | 2.386172 | 1105.086 | 1454.061 | 2.394177 | 1097.528 | 1444.116 | 2.112009 | 1018.562 | 1340.213 | 2.568683 | 1190.182 | 1566.03
2.189513 | 1103.286 | 1451.692 | 1.933179 | 955.7437 | 1257.558 | 2.180504 | 1147.905 | 1510.402 | 2.156847 | 1042.579 | 1371.814 | 1.864175 | 931.2288 | 1225.301 | 2.228683 | 1069.034 | 1406.623 | 2.389523 | 1106.296 | 1455.653 | 2.397521 | 1098.679 | 1445.63 | 2.116996 | 1019.86 | 1341.921 | 2.572001 | 1191.448 | 1567.695
2.19286 | 1104.659 | 1453.499 | 1.936494 | 957.1045 | 1259.348 | 2.183839 | 1149.411 | 1512.383 | 2.160168 | 1043.882 | 1373.529 | 1.867505 | 932.5069 | 1226.983 | 2.232005 | 1070.33 | 1408.329 | 2.392838 | 1107.398 | 1457.103 | 2.400845 | 1099.908 | 1447.247 | 2.120354 | 1020.861 | 1343.238 | 2.575353 | 1192.714 | 1569.36
2.196165 | 1106.181 | 1455.502 | 1.939843 | 958.2259 | 1260.824 | 2.187185 | 1150.967 | 1514.43 | 2.163521 | 1045.028 | 1375.037 | 1.870862 | 933.7987 | 1228.683 | 2.235347 | 1071.804 | 1410.269 | 2.39616 | 1108.611 | 1458.698 | 2.404157 | 1101.095 | 1448.809 | 2.125339 | 1022.091 | 1344.856 | 2.578673 | 1194.008 | 1571.063
2.199511 | 1107.57 | 1457.329 | 1.943168 | 959.4474 | 1262.431 | 2.190501 | 1152.38 | 1516.29 | 2.166837 | 1046.253 | 1376.648 | 1.874172 | 935.1607 | 1230.475 | 2.238693 | 1073.214 | 1412.124 | 2.399512 | 1109.829 | 1460.301 | 2.407513 | 1102.347 | 1450.457 | 2.130347 | 1023.216 | 1346.337 | 2.582004 | 1195.391 | 1572.883
2.202834 | 1109.034 | 1459.255 | 1.946516 | 960.6511 | 1264.015 | 2.193856 | 1153.99 | 1518.408 | 2.170187 | 1047.493 | 1378.28 | 1.877515 | 936.6049 | 1232.375 | 2.241996 | 1074.491 | 1413.804 | 2.402823 | 1111.027 | 1461.878 | 2.410827 | 1103.46 | 1451.922 | 2.133668 | 1024.218 | 1347.656 | 2.585353 | 1196.752 | 1574.674
2.20616 | 1110.413 | 1461.069 | 1.949857 | 961.8869 | 1265.641 | 2.197171 | 1155.632 | 1520.568 | 2.173515 | 1048.647 | 1379.799 | 1.880841 | 937.88 | 1234.053 | 2.245347 | 1075.835 | 1415.572 | 2.406178 | 1112.271 | 1463.515 | 2.414173 | 1104.766 | 1453.639 | 2.138673 | 1025.609 | 1349.485 | 2.588672 | 1198.044 | 1576.373
2.209513 | 1111.844 | 1462.952 | 1.953166 | 963.0713 | 1267.199 | 2.200509 | 1157.13 | 1522.539 | 2.176835 | 1049.824 | 1381.347 | 1.884158 | 939.1956 | 1235.784 | 2.248666 | 1077.265 | 1417.453 | 2.409513 | 1113.434 | 1465.044 | 2.417515 | 1106.009 | 1455.275 | 2.14368 | 1026.956 | 1351.258 | 2.592026 | 1199.376 | 1578.126
2.212832 | 1113.167 | 1464.694 | 1.956514 | 964.4578 | 1269.023 | 2.203843 | 1158.625 | 1524.506 | 2.180184 | 1051.235 | 1383.204 | 1.887514 | 940.4827 | 1237.477 | 2.252006 | 1078.631 | 1419.252 | 2.412831 | 1114.628 | 1466.616 | 2.420829 | 1107.202 | 1456.844 | 2.148671 | 1028.364 | 1353.111 | 2.595361 | 1200.633 | 1579.78
2.216184 | 1114.583 | 1466.557 | 1.959828 | 965.7182 | 1270.682 | 2.207172 | 1160.09 | 1526.434 | 2.183505 | 1052.479 | 1384.841 | 1.890843 | 941.722 | 1239.108 | 2.255353 | 1080.015 | 1421.072 | 2.416188 | 1115.767 | 1468.115 | 2.424186 | 1108.439 | 1458.472 | 2.153688 | 1029.745 | 1354.928 | 2.598675 | 1201.73 | 1581.224
2.219515 | 1116.061 | 1468.501 | 1.963163 | 967.011 | 1272.383 | 2.210528 | 1161.558 | 1528.365 | 2.186857 | 1053.796 | 1386.574 | 1.894187 | 942.7998 | 1240.526 | 2.258665 | 1081.393 | 1422.886 | 2.419503 | 1116.962 | 1469.687 | 2.427505 | 1109.724 | 1460.163 | 2.156999 | 1030.802 | 1356.319 | 2.602026 | 1202.782 | 1582.608
2.222832 | 1117.571 | 1470.488 | 1.966517 | 968.368 | 1274.168 | 2.213841 | 1162.952 | 1530.2 | 2.19019 | 1055.115 | 1388.309 | 1.897526 | 944.1686 | 1242.327 | 2.262017 | 1082.887 | 1424.852 | 2.422848 | 1118.159 | 1471.261 | 2.430848 | 1110.859 | 1461.656 | 2.160343 | 1031.876 | 1357.732 | 2.605332 | 1203.915 | 1584.098
2.226178 | 1119.085 | 1472.48 | 1.969838 | 969.5501 | 1275.724 | 2.217171 | 1164.568 | 1532.326 | 2.193501 | 1056.399 | 1389.999 | 1.900835 | 945.3846 | 1243.927 | 2.265342 | 1084.28 | 1426.684 | 2.426184 | 1119.383 | 1472.872 | 2.434188 | 1111.948 | 1463.09 | 2.163678 | 1032.883 | 1359.057 | 2.608672 | 1205.08 | 1585.632
2.229488 | 1120.499 | 1474.34 | 1.973193 | 970.7686 | 1277.327 | 2.220516 | 1166.09 | 1534.33 | 2.196851 | 1057.599 | 1391.577 | 1.904185 | 946.6479 | 1245.589 | 2.268669 | 1085.632 | 1428.464 | 2.429502 | 1120.557 | 1474.418 | 2.4375 | 1113.189 | 1464.723 | 2.166997 | 1033.995 | 1360.52 | 2.612009 | 1206.326 | 1587.271
2.232843 | 1121.891 | 1476.173 | 1.97651 | 972.0011 | 1278.949 | 2.223822 | 1167.64 | 1536.368 | 2.200162 | 1058.883 | 1393.267 | 1.907494 | 947.8897 | 1247.223 | 2.272021 | 1086.926 | 1430.166 | 2.432853 | 1121.887 | 1476.167 | 2.440854 | 1114.312 | 1466.2 | 2.170353 | 1035.174 | 1362.071 | 2.615341 | 1207.557 | 1588.89
2.236182 | 1123.191 | 1477.882 | 1.979842 | 973.2202 | 1280.553 | 2.227178 | 1169.173 | 1538.386 | 2.203503 | 1059.981 | 1394.712 | 1.910839 | 949.3362 | 1249.127 | 2.275331 | 1088.321 | 1432.002 | 2.436175 | 1123.195 | 1477.888 | 2.444179 | 1115.352 | 1467.568 | 2.175331 | 1036.551 | 1363.883 | 2.618698 | 1208.774 | 1590.492
2.239505 | 1124.46 | 1479.553 | 1.983178 | 974.4295 | 1282.144 | 2.230506 | 1170.627 | 1540.298 | 2.206846 | 1061.167 | 1396.273 | 1.914187 | 950.6628 | 1250.872 | 2.27868 | 1089.568 | 1433.642 | 2.439523 | 1124.491 | 1479.594 | 2.447522 | 1116.561 | 1469.159 | 2.18035 | 1038.055 | 1365.862 | 2.622004 | 1210.04 | 1592.158
2.242862 | 1125.774 | 1481.281 | 1.986488 | 975.6821 | 1283.792 | 2.233838 | 1172.099 | 1542.236 | 2.210166 | 1062.355 | 1397.836 | 1.917501 | 952.0065 | 1252.64 | 2.28201 | 1090.933 | 1435.438 | 2.442865 | 1125.821 | 1481.343 | 2.450868 | 1117.662 | 1470.608 | 2.183666 | 1039.103 | 1367.241 | 2.625339 | 1211.25 | 1593.75
2.246172 | 1127.315 | 1483.309 | 1.989848 | 976.9088 | 1285.406 | 2.237194 | 1173.557 | 1544.154 | 2.213526 | 1063.462 | 1399.292 | 1.920861 | 953.2835 | 1254.32 | 2.285335 | 1092.311 | 1437.251 | 2.446174 | 1127.021 | 1482.922 | 2.454174 | 1118.853 | 1472.175 | 2.188686 | 1040.703 | 1369.347 | 2.628663 | 1212.417 | 1595.286
2.24951 | 1128.712 | 1485.147 | 1.993178 | 978.1718 | 1287.068 | 2.240497 | 1175.085 | 1546.164 | 2.216841 | 1064.679 | 1400.894 | 1.924171 | 954.6552 | 1256.125 | 2.288691 | 1093.642 | 1439.002 | 2.449521 | 1128.222 | 1484.503 | 2.457523 | 1120.177 | 1473.917 | 2.191999 | 1041.72 | 1370.684 | 2.631987 | 1213.713 | 1596.991
2.252844 | 1130.236 | 1487.152 | 1.996508 | 979.4401 | 1288.737 | 2.243847 | 1176.52 | 1548.053 | 2.220174 | 1066.072 | 1402.726 | 1.927498 | 955.9235 | 1257.794 | 2.292005 | 1095.093 | 1440.912 | 2.452832 | 1129.452 | 1486.121 | 2.46084 | 1121.483 | 1475.636 | 2.195347 | 1042.849 | 1372.17 | 2.635347 | 1215.171 | 1598.909
2.256166 | 1131.648 | 1489.011 | 1.999856 | 980.7626 | 1290.477 | 2.247165 | 1178.133 | 1550.175 | 2.223509 | 1067.42 | 1404.5 | 1.930843 | 957.1074 | 1259.352 | 2.295348 | 1096.53 | 1442.803 | 2.456164 | 1130.595 | 1487.624 | 2.464163 | 1122.774 | 1477.335 | 2.198673 | 1043.89 | 1373.539 | 2.638674 | 1216.474 | 1600.623
2.259519 | 1133.033 | 1490.833 | 2.003162 | 982.04 | 1292.158 | 2.250498 | 1179.639 | 1552.156 | 2.226825 | 1068.658 | 1406.129 | 1.934158 | 958.3406 | 1260.974 | 2.298671 | 1097.854 | 1444.544 | 2.459516 | 1131.743 | 1489.135 | 2.467514 | 1124.022 | 1478.977 | 2.202013 | 1044.903 | 1374.872 | 2.642011 | 1217.773 | 1602.333
2.262841 | 1134.415 | 1492.651 | 2.006505 | 983.3201 | 1293.842 | 2.253851 | 1181.161 | 1554.159 | 2.230184 | 1069.991 | 1407.883 | 1.937514 | 959.6517 | 1262.7 | 2.301992 | 1099.114 | 1446.202 | 2.462835 | 1132.882 | 1490.634 | 2.470835 | 1125.335 | 1480.704 | 2.207011 | 1046.288 | 1376.695 | 2.645355 | 1219.083 | 1604.057
2.266178 | 1135.879 | 1494.578 | 2.009832 | 984.7265 | 1295.693 | 2.257173 | 1182.604 | 1556.058 | 2.233511 | 1071.242 | 1409.53 | 1.940844 | 960.8528 | 1264.28 | 2.305343 | 1100.523 | 1448.057 | 2.466191 | 1134.017 | 1492.128 | 2.474188 | 1126.421 | 1482.133 | 2.210335 | 1047.412 | 1378.174 | 2.648663 | 1220.354 | 1605.729
2.269517 | 1137.156 | 1496.258 | 2.013165 | 986.1271 | 1297.536 | 2.260522 | 1184.091 | 1558.014 | 2.236849 | 1072.475 | 1411.151 | 1.94417 | 961.9031 | 1265.662 | 2.308667 | 1101.871 | 1449.831 | 2.46951 | 1135.138 | 1493.603 | 2.477518 | 1127.654 | 1483.755 | 2.213678 | 1048.473 | 1379.569 | 2.652018 | 1221.425 | 1607.138
2.272833 | 1138.61 | 1498.171 | 2.016513 | 987.468 | 1299.3 | 2.263853 | 1185.53 | 1559.908 | 2.240195 | 1073.614 | 1412.65 | 1.94752 | 963.1024 | 1267.24 | 2.312012 | 1103.197 | 1451.575 | 2.47284 | 1136.3 | 1495.132 | 2.480838 | 1128.742 | 1485.187 | 2.216989 | 1049.522 | 1380.95 | 2.655338 | 1222.654 | 1608.755
2.276188 | 1140.071 | 1500.093 | 2.019835 | 988.8048 | 1301.059 | 2.267168 | 1187.006 | 1561.85 | 2.2435 | 1074.984 | 1414.453 | 1.950827 | 964.3425 | 1268.872 | 2.315357 | 1104.47 | 1453.251 | 2.476177 | 1137.524 | 1496.742 | 2.484183 | 1130.059 | 1486.919 | 2.220343 | 1050.604 | 1382.374 | 2.658681 | 1223.929 | 1610.433
2.279507 | 1141.436 | 1501.889 | 2.02318 | 990.1584 | 1302.84 | 2.270517 | 1188.451 | 1563.751 | 2.246848 | 1076.261 | 1416.133 | 1.954185 | 965.4448 | 1270.322 | 2.318665 | 1105.888 | 1455.115 | 2.479487 | 1138.798 | 1498.418 | 2.487488 | 1131.202 | 1488.424 | 2.223674 | 1051.799 | 1383.946 | 2.662022 | 1225.164 | 1612.057
2.282839 | 1142.77 | 1503.645 | 2.026509 | 991.3436 | 1304.4 | 2.27383 | 1190.078 | 1565.892 | 2.250174 | 1077.556 | 1417.837 | 1.957513 | 966.6089 | 1271.854 | 2.322016 | 1107.168 | 1456.799 | 2.482849 | 1140.045 | 1500.059 | 2.490846 | 1132.404 | 1490.006 | 2.227005 | 1052.981 | 1385.501 | 2.665343 | 1226.363 | 1613.635
2.286184 | 1144.269 | 1505.617 | 2.029829 | 992.6331 | 1306.096 | 2.27718 | 1191.577 | 1567.864 | 2.253507 | 1078.756 | 1419.416 | 1.960835 | 967.9045 | 1273.559 | 2.325324 | 1108.524 | 1458.585 | 2.48618 | 1141.257 | 1501.654 | 2.494183 | 1133.67 | 1491.671 | 2.230358 | 1054.038 | 1386.892 | 2.668692 | 1227.649 | 1615.328
2.289501 | 1145.681 | 1507.476 | 2.033188 | 993.9326 | 1307.806 | 2.280517 | 1193.138 | 1569.919 | 2.256857 | 1080.092 | 1421.173 | 1.964183 | 969.0876 | 1275.115 | 2.328662 | 1109.763 | 1460.215 | 2.489512 | 1142.587 | 1503.404 | 2.497509 | 1134.937 | 1493.338 | 2.233665 | 1055.155 | 1388.362 | 2.672013 | 1228.87 | 1616.934
2.292854 | 1147.054 | 1509.282 | 2.036499 | 995.2726 | 1309.569 | 2.283837 | 1194.655 | 1571.914 | 2.260172 | 1081.373 | 1422.86 | 1.967499 | 970.2759 | 1276.679 | 2.332012 | 1111.231 | 1462.146 | 2.492863 | 1143.831 | 1505.041 | 2.500863 | 1136.196 | 1494.995 | 2.238678 | 1056.684 | 1390.373 | 2.675343 | 1230.063 | 1618.504
2.296181 | 1148.462 | 1511.134 | 2.039843 | 996.5738 | 1311.281 | 2.287189 | 1196.181 | 1573.922 | 2.263518 | 1082.585 | 1424.455 | 1.970845 | 971.4601 | 1278.237 | 2.335333 | 1112.518 | 1463.839 | 2.496167 | 1145.083 | 1506.688 | 2.504169 | 1137.294 | 1496.439 | 2.243661 | 1058.071 | 1392.199 | 2.678684 | 1231.267 | 1620.088
2.29951 | 1149.934 | 1513.072 | 2.043178 | 998.0034 | 1313.162 | 2.290503 | 1197.461 | 1575.606 | 2.266847 | 1083.796 | 1426.047 | 1.974184 | 972.7449 | 1279.928 | 2.338691 | 1114.006 | 1465.798 | 2.499511 | 1146.261 | 1508.238 | 2.507509 | 1138.529 | 1498.065 | 2.24702 | 1059.081 | 1393.528 | 2.681998 | 1232.558 | 1621.786
2.302849 | 1151.312 | 1514.884 | 2.046496 | 999.2348 | 1314.783 | 2.293849 | 1198.827 | 1577.404 | 2.270172 | 1085.126 | 1427.797 | 1.977511 | 973.894 | 1281.439 | 2.342007 | 1115.278 | 1467.471 | 2.50284 | 1147.446 | 1509.797 | 2.510843 | 1139.686 | 1499.587 | 2.252005 | 1060.248 | 1395.063 | 2.685349 | 1233.895 | 1623.546
2.306159 | 1152.753 | 1516.78 | 2.049852 | 1000.551 | 1316.514 | 2.297187 | 1200.189 | 1579.196 | 2.273524 | 1086.443 | 1429.53 | 1.980856 | 975.1999 | 1283.158 | 2.345338 | 1116.726 | 1469.377 | 2.50617 | 1148.488 | 1511.168 | 2.514166 | 1140.78 | 1501.027 | 2.25702 | 1061.538 | 1396.76 | 2.688672 | 1235.153 | 1625.202
2.309508 | 1154.157 | 1518.627 | 2.053176 | 1001.932 | 1318.332 | 2.300499 | 1201.699 | 1581.183 | 2.276833 | 1087.723 | 1431.215 | 1.984165 | 976.2771 | 1284.575 | 2.348669 | 1118.036 | 1471.101 | 2.50952 | 1149.614 | 1512.649 | 2.517521 | 1141.868 | 1502.457 | 2.26201 | 1062.72 | 1398.316 | 2.691993 | 1236.507 | 1626.983
2.312839 | 1155.572 | 1520.489 | 2.056515 | 1003.293 | 1320.123 | 2.30385 | 1203.227 | 1583.193 | 2.280181 | 1089.099 | 1433.025 | 1.987511 | 977.4644 | 1286.137 | 2.351984 | 1119.452 | 1472.963 | 2.51284 | 1150.665 | 1514.033 | 2.520842 | 1143.085 | 1504.059 | 2.266998 | 1063.974 | 1399.965 | 2.695349 | 1237.678 | 1628.524
2.31617 | 1156.921 | 1522.265 | 2.059846 | 1004.53125 | 1321.752 | 2.30717 | 1204.849 | 1585.327 | 2.283514 | 1090.453 | 1434.807 | 1.990847 | 978.5182 | 1287.524 | 2.355349 | 1120.733 | 1474.648 | 2.516183 | 1151.731 | 1515.436 | 2.524179 | 1144.286 | 1505.639 | 2.272019 | 1065.361 | 1401.79 | 2.69866 | 1238.854 | 1630.071
2.31953 | 1158.193 | 1523.938 | 2.063161 | 1005.885 | 1323.534 | 2.310512 | 1206.445 | 1587.428 | 2.286836 | 1091.738 | 1436.497 | 1.994171 | 979.8326 | 1289.253 | 2.358681 | 1122.059 | 1476.394 | 2.51951 | 1152.756 | 1516.784 | 2.527517 | 1145.452 | 1507.173 | 2.277003 | 1066.744 | 1403.61 | 2.702014 | 1239.872 | 1631.41
2.322835 | 1159.504 | 1525.663 | 2.066514 | 1007.184 | 1325.241 | 2.313858 | 1208.01 | 1589.487 | 2.290193 | 1093.127 | 1438.324 | 1.997531 | 980.9767 | 1290.759 | 2.362008 | 1123.305 | 1478.033 | 2.522828 | 1153.968 | 1518.379 | 2.530828 | 1146.729 | 1508.854 | 2.282015 | 1068.146 | 1405.455 | 2.705343 | 1241.119 | 1633.052
2.326183 | 1160.836 | 1527.416 | 2.069837 | 1008.434 | 1326.887 | 2.317171 | 1209.393 | 1591.306 | 2.293509 | 1094.404 | 1440.005 | 2.000844 | 982.3193 | 1292.525 | 2.365358 | 1124.722 | 1479.897 | 2.526183 | 1155.057 | 1519.812 | 2.534182 | 1147.855 | 1510.336 | 2.285332 | 1069.169 | 1406.801 | 2.708665 | 1242.408 | 1634.747
2.329504 | 1162.153 | 1529.148 | 2.073179 | 1009.682 | 1328.528 | 2.320516 | 1210.771 | 1593.12 | 2.296851 | 1095.782 | 1441.818 | 2.00418 | 983.5629 | 1294.162 | 2.368655 | 1126.05 | 1481.644 | 2.529494 | 1156.303 | 1521.451 | 2.537502 | 1149.092 | 1511.964 | 2.290352 | 1070.578 | 1408.655 | 2.712014 | 1243.682 | 1636.423
2.332821 | 1163.471 | 1530.883 | 2.07653 | 1010.98 | 1330.237 | 2.323835 | 1212.28125 | 1595.107 | 2.300177 | 1097.156 | 1443.626 | 2.007518 | 984.7352 | 1295.704 | 2.372012 | 1127.255 | 1483.23 | 2.532838 | 1157.577 | 1523.128 | 2.540834 | 1150.246 | 1513.481 | 2.293666 | 1071.593 | 1409.991 | 2.715336 | 1244.853 | 1637.965
2.336177 | 1164.819 | 1532.657 | 2.079833 | 1012.29 | 1331.961 | 2.327168 | 1213.806 | 1597.113 | 2.303494 | 1098.564 | 1445.479 | 2.010824 | 985.913 | 1297.254 | 2.37534 | 1128.716 | 1485.152 | 2.536173 | 1158.813 | 1524.754 | 2.544176 | 1151.44 | 1515.053 | 2.297017 | 1072.714 | 1411.466 | 2.718687 | 1246.192 | 1639.726
2.3395 | 1166.288 | 1534.589 | 2.083186 | 1013.549 | 1333.617 | 2.33051 | 1215.236 | 1598.995 | 2.306846 | 1099.921 | 1447.264 | 2.014174 | 987.1426 | 1298.872 | 2.378669 | 1130.045 | 1486.902 | 2.53949 | 1160.144 | 1526.505 | 2.547489 | 1152.537 | 1516.496 | 2.302 | 1074.228 | 1413.458 | 2.722021 | 1247.552 | 1641.515
2.342853 | 1167.673 | 1536.411 | 2.086503 | 1014.865 | 1335.349 | 2.333832 | 1216.776 | 1601.021 | 2.310171 | 1101.248 | 1449.01 | 2.017509 | 988.3406 | 1300.448 | 2.382016 | 1131.31 | 1488.566 | 2.542848 | 1161.397 | 1528.155 | 2.550847 | 1153.835 | 1518.204 | 2.305354 | 1075.323 | 1414.899 | 2.725337 | 1248.749 | 1643.09
2.346189 | 1169.072 | 1538.252 | 2.089828 | 1016.292 | 1337.226 | 2.337192 | 1218.237 | 1602.943 | 2.313515 | 1102.573 | 1450.754 | 2.020855 | 989.4861 | 1301.955 | 2.385339 | 1132.605 | 1490.269 | 2.546172 | 1162.572 | 1529.7 | 2.554176 | 1154.969 | 1519.696 | 2.30868 | 1076.469 | 1416.407 | 2.728687 | 1250.019 | 1644.762
2.349501 | 1170.468 | 1540.09 | 2.093177 | 1017.635 | 1338.994 | 2.340516 | 1219.617 | 1604.759 | 2.316862 | 1103.967 | 1452.589 | 2.024198 | 990.7535 | 1303.623 | 2.388688 | 1133.97 | 1492.066 | 2.549513 | 1163.798 | 1531.313 | 2.557509 | 1156.156 | 1521.258 | 2.313685 | 1077.956 | 1418.363 | 2.731997 | 1251.31 | 1646.46
2.352843 | 1171.903 | 1541.978 | 2.096503 | 1018.952 | 1340.726 | 2.343839 | 1221.109 | 1606.722 | 2.32017 | 1105.31 | 1454.355 | 2.027507 | 991.9169 | 1305.154 | 2.392003 | 1135.241 | 1493.738 | 2.552848 | 1165.031 | 1532.935 | 2.560853 | 1157.215 | 1522.652 | 2.317002 | 1079.041 | 1419.79 | 2.735339 | 1252.616 | 1648.179
2.356153 | 1173.075 | 1543.519 | 2.099863 | 1020.267 | 1342.456 | 2.347184 | 1222.557 | 1608.628 | 2.323519 | 1106.584 | 1456.031 | 2.030848 | 992.9829 | 1306.556 | 2.395324 | 1136.6 | 1495.526 | 2.557843 | 1166.516 | 1534.89 | 2.564165 | 1158.402 | 1524.214 | 2.320334 | 1080.207 | 1421.324 | 2.738682 | 1253.815 | 1649.756
2.359508 | 1174.388 | 1545.248 | 2.103185 | 1021.579 | 1344.182 | 2.350484 | 1224.059 | 1610.604 | 2.32683 | 1107.939 | 1457.814 | 2.034161 | 994.0461 | 1307.955 | 2.398675 | 1137.854 | 1497.177 | 2.561185 | 1167.714 | 1536.466 | 2.567517 | 1159.585 | 1525.769 | 2.323678 | 1081.244 | 1422.689 | 2.742002 | 1255.02 | 1651.342
2.362854 | 1175.64 | 1546.895 | 2.106509 | 1022.72 | 1345.685 | 2.353838 | 1225.665 | 1612.717 | 2.330166 | 1109.22 | 1459.5 | 2.037501 | 995.1513 | 1309.41 | 2.401991 | 1139.084 | 1498.795 | 2.564508 | 1168.751 | 1537.831 | 2.570848 | 1160.733 | 1527.28 | 2.326998 | 1082.555 | 1424.414 | 2.74536 | 1256.265 | 1652.981
2.366174 | 1177.027 | 1548.72 | 2.109844 | 1024.074 | 1347.465 | 2.357174 | 1227.114 | 1614.624 | 2.333513 | 1110.5 | 1461.185 | 2.040854 | 996.1905 | 1310.777 | 2.405341 | 1140.424 | 1500.557 | 2.567867 | 1169.777 | 1539.18 | 2.574181 | 1161.815 | 1528.704 | 2.330355 | 1083.774 | 1426.018 | 2.748669 | 1257.473 | 1654.569
2.369527 | 1178.421 | 1550.554 | 2.113154 | 1025.345 | 1349.138 | 2.360504 | 1228.63 | 1616.618 | 2.336833 | 1111.743 | 1462.819 | 2.044171 | 997.2315 | 1312.147 | 2.408681 | 1141.66 | 1502.184 | 2.571188 | 1171.001 | 1540.791 | 2.577536 | 1163.079 | 1530.368 | 2.333684 | 1084.974 | 1427.598 | 2.752004 | 1258.639 | 1656.104
2.372833 | 1179.882 | 1552.476 | 2.116509 | 1026.703 | 1350.925 | 2.363863 | 1230.178 | 1618.655 | 2.340194 | 1112.995 | 1464.467 | 2.047522 | 998.3535 | 1313.623 | 2.411993 | 1142.956 | 1503.89 | 2.574513 | 1172.081 | 1542.212 | 2.580843 | 1164.223 | 1531.873 | 2.337004 | 1086.115 | 1429.098 | 2.755335 | 1259.753 | 1657.569
2.376168 | 1181.223 | 1554.241 | 2.11985 | 1027.917 | 1352.522 | 2.367168 | 1231.619 | 1620.552 | 2.343514 | 1114.352 | 1466.252 | 2.050846 | 999.459 | 1315.078 | 2.41535 | 1144.246 | 1505.587 | 2.577858 | 1173.16 | 1543.631 | 2.584193 | 1165.325 | 1533.323 | 2.34035 | 1087.355 | 1430.73 | 2.758651 | 1260.833 | 1658.991
2.379515 | 1182.517 | 1555.943 | 2.123171 | 1029.21 | 1354.223 | 2.37051 | 1233.098 | 1622.497 | 2.346841 | 1115.678 | 1467.997 | 2.054169 | 1000.672 | 1316.674 | 2.418669 | 1145.504 | 1507.242 | 2.58116 | 1174.237 | 1545.049 | 2.587515 | 1166.475 | 1534.835 | 2.343655 | 1088.528 | 1432.274 | 2.762012 | 1261.954 | 1660.466
2.382829 | 1183.789 | 1557.617 | 2.126527 | 1030.387 | 1355.772 | 2.373829 | 1234.621 | 1624.501 | 2.350176 | 1116.885 | 1469.586 | 2.057513 | 1001.865 | 1318.243 | 2.422014 | 1146.842 | 1509.002 | 2.58451 | 1175.488 | 1546.695 | 2.590827 | 1167.689 | 1536.433 | 2.347005 | 1089.657 | 1433.759 | 2.765338 | 1263.107 | 1661.983
2.386182 | 1185.026 | 1559.245 | 2.129831 | 1031.611 | 1357.383 | 2.37716 | 1236.071 | 1626.409 | 2.353488 | 1118.157 | 1471.259 | 2.060829 | 1003.04 | 1319.789 | 2.425349 | 1148.262 | 1510.871 | 2.587842 | 1176.61 | 1548.172 | 2.594179 | 1168.862 | 1537.977 | 2.350342 | 1090.938 | 1435.444 | 2.768675 | 1264.258 | 1663.497
2.389509 | 1186.26 | 1560.868 | 2.133176 | 1032.81 | 1358.96 | 2.380521 | 1237.581 | 1628.397 | 2.356851 | 1119.499 | 1473.025 | 2.064181 | 1004.171 | 1321.277 | 2.428669 | 1149.619 | 1512.657 | 2.591178 | 1177.907 | 1549.877 | 2.597505 | 1170.131 | 1539.647 | 2.35367 | 1092.051 | 1436.909 | 2.772025 | 1265.444 | 1665.058
2.39285 | 1187.539 | 1562.552 | 2.136505 | 1034.147 | 1360.72 | 2.383843 | 1238.994 | 1630.255 | 2.360187 | 1120.746 | 1474.665 | 2.067512 | 1005.348 | 1322.826 | 2.432018 | 1150.892 | 1514.331 | 2.594531 | 1179.156 | 1551.52 | 2.60086 | 1171.339 | 1541.236 | 2.357028 | 1093.208 | 1438.432 | 2.775331 | 1266.68 | 1666.684
2.39618 | 1188.837 | 1564.259 | 2.139831 | 1035.404 | 1362.374 | 2.387185 | 1240.475 | 1632.203 | 2.36351 | 1121.989 | 1476.301 | 2.070841 | 1006.425 | 1324.244 | 2.435339 | 1152.434 | 1516.36 | 2.597834 | 1180.385 | 1553.138 | 2.60419 | 1172.574 | 1542.861 | 2.360337 | 1094.307 | 1439.877 | 2.77868 | 1267.92 | 1668.316
2.399489 | 1190.179 | 1566.025 | 2.14318 | 1036.746 | 1364.14 | 2.390518 | 1241.985 | 1634.191 | 2.36686 | 1123.292 | 1478.015 | 2.074186 | 1007.54 | 1325.711 | 2.438685 | 1153.728 | 1518.064 | 2.601176 | 1181.466 | 1554.56 | 2.607503 | 1173.723 | 1544.372 | 2.363674 | 1095.466 | 1441.403 | 2.782004 | 1269.254 | 1670.072
2.402845 | 1191.542 | 1567.818 | 2.146503 | 1038.125 | 1365.954 | 2.393825 | 1243.465 | 1636.139 | 2.370161 | 1124.564 | 1479.689 | 2.077498 | 1008.783 | 1327.346 | 2.442029 | 1154.873 | 1519.57 | 2.60449 | 1182.554 | 1555.993 | 2.610838 | 1174.754 | 1545.729 | 2.366995 | 1096.54 | 1442.816 | 2.785343 | 1270.528 | 1671.748
2.406165 | 1192.976 | 1569.705 | 2.149848 | 1039.441 | 1367.686 | 2.397184 | 1244.983 | 1638.135 | 2.373514 | 1125.767 | 1481.272 | 2.080844 | 1009.994 | 1328.939 | 2.445339 | 1156.081 | 1521.159 | 2.607823 | 1183.574 | 1557.334 | 2.61415 | 1175.82 | 1547.131 | 2.370324 | 1097.686 | 1444.323 | 2.788693 | 1271.767 | 1673.378
2.409499 | 1194.403 | 1571.582 | 2.153179 | 1040.783 | 1369.452 | 2.4005 | 1246.541 | 1640.186 | 2.376845 | 1126.924 | 1482.795 | 2.084175 | 1011.308 | 1330.669 | 2.448686 | 1157.536 | 1523.074 | 2.612846 | 1184.874 | 1559.044 | 2.617504 | 1176.98 | 1548.658 | 2.373688 | 1098.883 | 1445.899 | 2.792009 | 1273.067 | 1675.088
2.412851 | 1195.807 | 1573.43 | 2.156496 | 1042.17 | 1371.276 | 2.403842 | 1247.946 | 1642.034 | 2.380171 | 1128.195 | 1484.468 | 2.087498 | 1012.589 | 1332.354 | 2.451999 | 1158.739 | 1524.656 | 2.617849 | 1186.268 | 1560.879 | 2.620847 | 1178.122 | 1550.16 | 2.377007 | 1100.079 | 1447.472 | 2.795358 | 1274.409 | 1676.854
2.416164 | 1197.1 | 1575.132 | 2.159848 | 1043.429 | 1372.933 | 2.407185 | 1249.379 | 1643.92 | 2.38352 | 1129.42 | 1486.079 | 2.090852 | 1013.937 | 1334.128 | 2.455331 | 1159.997 | 1526.312 | 2.622832 | 1187.665 | 1562.717 | 2.624168 | 1179.254 | 1551.65 | 2.380354 | 1101.114 | 1448.834 | 2.79868 | 1275.715 | 1678.572
2.419513 | 1198.409 | 1576.854 | 2.163162 | 1044.67 | 1374.565 | 2.410508 | 1250.736 | 1645.706 | 2.386843 | 1130.734 | 1487.808 | 2.094168 | 1015.127 | 1335.693 | 2.45868 | 1161.444 | 1528.216 | 2.627852 | 1189.057 | 1564.548 | 2.627528 | 1180.483 | 1553.267 | 2.383686 | 1102.257 | 1450.338 | 2.802009 | 1276.994 | 1680.255
2.422844 | 1199.656 | 1578.495 | 2.166507 | 1045.849 | 1376.118 | 2.413857 | 1252.106 | 1647.507 | 2.39019 | 1132.04 | 1489.527 | 2.097507 | 1016.381 | 1337.343 | 2.461998 | 1162.834 | 1530.045 | 2.632836 | 1190.455 | 1566.388 | 2.630837 | 1181.796 | 1554.995 | 2.386991 | 1103.428 | 1451.878 | 2.80536 | 1278.128 | 1681.747
2.426174 | 1200.979 | 1580.236 | 2.169849 | 1047.108 | 1377.773 | 2.417165 | 1253.623 | 1649.503 | 2.393511 | 1133.386 | 1491.297 | 2.100852 | 1017.644 | 1339.005 | 2.465353 | 1164.101 | 1531.712 | 2.636193 | 1191.465 | 1567.717 | 2.634174 | 1182.917 | 1556.469 | 2.39035 | 1104.524 | 1453.32 | 2.808668 | 1279.215 | 1683.177
2.429523 | 1202.308 | 1581.984 | 2.173162 | 1048.331 | 1379.382 | 2.4205 | 1255.173 | 1651.543 | 2.396827 | 1134.521 | 1492.79 | 2.104167 | 1018.871 | 1340.62 | 2.468677 | 1165.416 | 1533.442 | 2.639512 | 1192.577 | 1569.18 | 2.637517 | 1184.085 | 1558.007 | 2.393668 | 1105.731 | 1454.909 | 2.812014 | 1280.216 | 1684.495
2.432835 | 1203.691 | 1583.803 | 2.176516 | 1049.621 | 1381.081 | 2.423841 | 1256.688 | 1653.537 | 2.400182 | 1135.696 | 1494.337 | 2.107524 | 1020.058 | 1342.182 | 2.472003 | 1166.8 | 1535.264 | 2.642855 | 1193.653 | 1570.596 | 2.640835 | 1185.301 | 1559.606 | 2.397009 | 1106.962 | 1456.529 | 2.815344 | 1281.401 | 1686.054
2.436182 | 1204.95 | 1585.461 | 2.179839 | 1050.853 | 1382.702 | 2.427159 | 1258.323 | 1655.689 | 2.403496 | 1136.779 | 1495.761 | 2.110837 | 1021.322 | 1343.844 | 2.475344 | 1168.063 | 1536.925 | 2.646186 | 1194.786 | 1572.087 | 2.644191 | 1186.464 | 1561.137 | 2.400351 | 1108.064 | 1457.978 | 2.818665 | 1282.524 | 1687.531
2.439512 | 1206.271 | 1587.199 | 2.183177 | 1052.163 | 1384.425 | 2.430515 | 1259.791 | 1657.619 | 2.406842 | 1138.012 | 1497.384 | 2.114174 | 1022.595 | 1345.52 | 2.478654 | 1169.385 | 1538.664 | 2.649502 | 1195.892 | 1573.542 | 2.647518 | 1187.548 | 1562.563 | 2.403673 | 1109.176 | 1459.442 | 2.822021 | 1283.734 | 1689.124
2.442844 | 1207.527 | 1588.851 | 2.18652 | 1053.426 | 1386.086 | 2.43384 | 1261.23 | 1659.513 | 2.410185 | 1139.084 | 1498.795 | 2.117512 | 1023.746 | 1347.034 | 2.482012 | 1170.713 | 1540.412 | 2.652851 | 1196.971 | 1574.962 | 2.650853 | 1188.727 | 1564.114 | 2.407024 | 1110.312 | 1460.937 | 2.825337 | 1284.844 | 1690.584
2.4462 | 1208.873 | 1590.622 | 2.189831 | 1054.698 | 1387.761 | 2.437169 | 1262.689 | 1661.433 | 2.413498 | 1140.351 | 1500.461 | 2.120838 | 1024.986 | 1348.666 | 2.485345 | 1172.059 | 1542.183 | 2.656167 | 1198.09 | 1576.434 | 2.654193 | 1190 | 1565.79 | 2.410331 | 1111.315 | 1462.257 | 2.828675 | 1285.998 | 1692.103
2.449511 | 1210.236 | 1592.415 | 2.193178 | 1056.039 | 1389.525 | 2.440521 | 1264.179 | 1663.393 | 2.416853 | 1141.624 | 1502.136 | 2.124194 | 1026.296 | 1350.389 | 2.488675 | 1173.378 | 1543.918 | 2.659511 | 1199.199 | 1577.894 | 2.657504 | 1191.203 | 1567.373 | 2.413664 | 1112.482 | 1463.792 | 2.833659 | 1287.445 | 1694.006
2.452851 | 1211.591 | 1594.198 | 2.196506 | 1057.307 | 1391.194 | 2.443834 | 1265.499 | 1665.13 | 2.420174 | 1142.839 | 1503.735 | 2.12751 | 1027.446 | 1351.902 | 2.492028 | 1174.636 | 1545.574 | 2.66285 | 1200.417 | 1579.497 | 2.660852 | 1192.409 | 1568.959 | 2.417009 | 1113.576 | 1465.232 | 2.838675 | 1288.906 | 1695.929
2.456179 | 1212.874 | 1595.887 | 2.199843 | 1058.518 | 1392.787 | 2.447188 | 1266.935 | 1667.02 | 2.423516 | 1143.921875 | 1505.16 | 2.130838 | 1028.623 | 1353.451 | 2.495333 | 1176.011 | 1547.384 | 2.666156 | 1201.546 | 1580.982 | 2.664172 | 1193.681 | 1570.632 | 2.420323 | 1114.73 | 1466.75 | 2.842 | 1289.959 | 1697.315
2.459488 | 1214.217 | 1597.654 | 2.203192 | 1059.843 | 1394.53 | 2.450511 | 1268.354 | 1668.887 | 2.426857 | 1145.225 | 1506.875 | 2.13418 | 1029.826 | 1355.034 | 2.498676 | 1177.185 | 1548.927 | 2.669513 | 1202.658 | 1582.445 | 2.667505 | 1194.890625 | 1572.225 | 2.42368 | 1115.895 | 1468.283 | 2.847025 | 1291.383 | 1699.188
2.462844 | 1215.435 | 1599.257 | 2.2065 | 1061.103 | 1396.188 | 2.453839 | 1269.738 | 1670.707 | 2.430169 | 1146.463 | 1508.503 | 2.137488 | 1031.021 | 1356.607 | 2.502003 | 1178.294 | 1550.386 | 2.672835 | 1203.801 | 1583.948 | 2.670853 | 1196.128 | 1573.853 | 2.427007 | 1116.95 | 1469.671 | 2.852003 | 1292.882 | 1701.161
2.466171 | 1216.681 | 1600.896 | 2.209846 | 1062.253 | 1397.701 | 2.457185 | 1271.162 | 1672.582 | 2.433523 | 1147.484375 | 1509.848 | 2.140843 | 1032.275 | 1358.256 | 2.505332 | 1179.575 | 1552.072 | 2.676176 | 1205.034 | 1585.571 | 2.67416 | 1197.427 | 1575.562 | 2.432012 | 1118.392 | 1471.569 | 2.855359 | 1293.885 | 1702.48
2.469515 | 1218.037 | 1602.68 | 2.213165 | 1063.624 | 1399.505 | 2.460506 | 1272.677 | 1674.574 | 2.436844 | 1148.641 | 1511.37 | 2.144173 | 1033.563 | 1359.951 | 2.508685 | 1180.811 | 1553.699 | 2.679518 | 1206.241 | 1587.159 | 2.677508 | 1198.82 | 1577.395 | 2.437 | 1119.675 | 1473.256 | 2.858668 | 1294.896 | 1703.81
2.472855 | 1219.525 | 1604.638 | 2.216493 | 1065.046 | 1401.376 | 2.463863 | 1274.087 | 1676.431 | 2.440186 | 1149.834 | 1512.939 | 2.147504 | 1034.728 | 1361.484 | 2.512004 | 1181.962 | 1555.213 | 2.682826 | 1207.336 | 1588.6 | 2.68084 | 1200.024 | 1578.979 | 2.442023 | 1120.975 | 1474.968 | 2.863685 | 1296.339 | 1705.709
2.476166 | 1220.832 | 1606.357 | 2.219844 | 1066.306 | 1403.035 | 2.46719 | 1275.546875 | 1678.351 | 2.443534 | 1150.923 | 1514.373 | 2.15086 | 1035.911 | 1363.041 | 2.515346 | 1183.379 | 1557.078 | 2.686177 | 1208.432 | 1590.042 | 2.68417 | 1201.289 | 1580.644 | 2.447005 | 1122.218 | 1476.603 | 2.86701 | 1297.479 | 1707.21
2.479516 | 1222.138 | 1608.077 | 2.223166 | 1067.599 | 1404.736 | 2.47051 | 1277.04 | 1680.315 | 2.446842 | 1151.958 | 1515.734 | 2.154165 | 1037.122 | 1364.634 | 2.518675 | 1184.713 | 1558.833 | 2.689505 | 1209.64 | 1591.632 | 2.687519 | 1202.473 | 1582.202 | 2.452014 | 1123.284 | 1478.006 | 2.872033 | 1298.705 | 1708.822
2.482827 | 1223.425 | 1609.77 | 2.226515 | 1068.853 | 1406.385 | 2.473853 | 1278.523 | 1682.268 | 2.450191 | 1153.241 | 1517.422 | 2.159178 | 1038.543 | 1366.504 | 2.521992 | 1185.911 | 1560.409 | 2.692846 | 1210.73 | 1593.066 | 2.69083 | 1203.711 | 1583.83 | 2.458704 | 1124.366 | 1479.429 | 2.878675 | 1300.131 | 1710.699
2.48617 | 1224.685 | 1611.427 | 2.229849 | 1070.09 | 1408.013 | 2.477161 | 1280.057 | 1684.286 | 2.453505 | 1154.485 | 1519.059 | 2.162489 | 1039.677 | 1367.995 | 2.525347 | 1187.261 | 1562.186 | 2.696195 | 1211.82 | 1594.5 | 2.694176 | 1204.949 | 1585.459 | 2.465351 | 1125.615 | 1481.072 | 2.883658 | 1301.148 | 1712.037
2.489519 | 1225.901 | 1613.028 | 2.233164 | 1071.393 | 1409.727 | 2.480505 | 1281.591 | 1686.304 | 2.456831 | 1155.69 | 1520.645 | 2.165845 | 1040.834 | 1369.518 | 2.528661 | 1188.585 | 1563.928 | 2.699507 | 1212.941 | 1595.975 | 2.697509 | 1206.194 | 1587.097 | 2.471991 | 1126.621 | 1482.397 | 2.88868 | 1302.264 | 1713.505
2.492841 | 1227.225 | 1614.77 | 2.23651 | 1072.574 | 1411.282 | 2.483846 | 1283.015 | 1688.178 | 2.460183 | 1156.897 | 1522.233 | 2.169182 | 1042.095 | 1371.178 | 2.532004 | 1189.81 | 1565.539 | 2.702852 | 1214.111 | 1597.515 | 2.700842 | 1207.502 | 1588.819 | 2.480336 | 1127.676 | 1483.784 | 2.893663 | 1303.519 | 1715.157
2.496196 | 1228.665 | 1616.664 | 2.23982 | 1073.908 | 1413.037 | 2.487172 | 1284.419 | 1690.025 | 2.463505 | 1158.155 | 1523.888 | 2.172508 | 1043.491 | 1373.014 | 2.535339 | 1191.208 | 1567.378 | 2.706171 | 1215.262 | 1599.029 | 2.704197 | 1208.833 | 1590.569 | 2.490347 | 1127.991 | 1484.198 | 2.898686 | 1304.624 | 1716.61
2.49951 | 1230.037 | 1618.47 | 2.243176 | 1075.238 | 1414.787 | 2.490527 | 1285.8 | 1691.842 | 2.466855 | 1159.472 | 1525.62 | 2.175862 | 1044.758 | 1374.681 | 2.538654 | 1192.574 | 1569.176 | 2.709497 | 1216.387 | 1600.509 | 2.70751 | 1210.081 | 1592.212 | 2.500352 | 1127.114 | 1483.045 | 2.905343 | 1305.745 | 1718.085
2.502838 | 1231.383 | 1620.24 | 2.246515 | 1076.481 | 1416.422 | 2.493836 | 1287.148 | 1693.616 | 2.470182 | 1160.578 | 1527.076 | 2.179171 | 1046.049 | 1376.38 | 2.542013 | 1193.818 | 1570.814 | 2.712848 | 1217.522 | 1602.003 | 2.710849 | 1211.246 | 1593.744 | 2.510358 | 1126.796 | 1482.626 | 2.915349 | 1306.854 | 1719.545
2.506178 | 1232.578 | 1621.813 | 2.249834 | 1077.718 | 1418.05 | 2.49718 | 1288.633 | 1695.57 | 2.473508 | 1161.784 | 1528.664 | 2.182512 | 1047.219 | 1377.92 | 2.545337 | 1195.067 | 1572.457 | 2.716168 | 1218.662 | 1603.503 | 2.71418 | 1212.502 | 1595.398 | 2.521996 | 1127.692 | 1483.805 | 2.923693 | 1307.951 | 1720.988
2.509497 | 1233.806 | 1623.429 | 2.253192 | 1079.021 | 1419.764 | 2.500502 | 1290.088 | 1697.485 | 2.476846 | 1162.944 | 1530.19 | 2.185842 | 1048.419 | 1379.499 | 2.548676 | 1196.38 | 1574.184 | 2.719517 | 1219.808 | 1605.011 | 2.717494 | 1213.696 | 1596.969 | 2.530336 | 1128.731 | 1485.172 | 2.932016 | 1309.017 | 1722.39
2.512849 | 1235.052 | 1625.068 | 2.256505 | 1080.291 | 1421.436 | 2.503825 | 1291.59 | 1699.46 | 2.480155 | 1164.16 | 1531.79 | 2.189168 | 1049.49 | 1380.907 | 2.552016 | 1197.661 | 1575.869 | 2.722851 | 1220.894 | 1606.44 | 2.720849 | 1214.752 | 1598.358 | 2.537005 | 1129.732 | 1486.489 | 2.940354 | 1310.066 | 1723.771
2.516181 | 1236.351 | 1626.778 | 2.259843 | 1081.6 | 1423.158 | 2.507185 | 1292.999 | 1701.315 | 2.485188 | 1165.713 | 1533.833 | 2.192519 | 1050.765 | 1382.586 | 2.555329 | 1198.864 | 1577.453 | 2.726166 | 1222.225 | 1608.191 | 2.724172 | 1215.984 | 1599.978 | 2.543678 | 1130.777 | 1487.865 | 2.94869 | 1311.239 | 1725.315
2.519508 | 1237.575 | 1628.389 | 2.263178 | 1083.002 | 1425.002 | 2.510507 | 1294.414 | 1703.176 | 2.488507 | 1166.977 | 1535.497 | 2.195838 | 1052.022 | 1384.24 | 2.558683 | 1200.182 | 1579.187 | 2.729508 | 1223.365 | 1609.691 | 2.727515 | 1217.174 | 1601.545 | 2.548662 | 1131.861 | 1489.291 | 2.957018 | 1312.343 | 1726.767
2.522853 | 1238.926 | 1630.166 | 2.266497 | 1084.437 | 1426.89 | 2.513852 | 1295.8 | 1705 | 2.49186 | 1168.142 | 1537.029 | 2.199179 | 1053.348 | 1385.984 | 2.562009 | 1201.429 | 1580.828 | 2.732818 | 1224.574 | 1611.282 | 2.730855 | 1218.38 | 1603.131 | 2.553668 | 1133.034 | 1490.834 | 2.968669 | 1313.134 | 1727.807
2.526159 | 1240.36 | 1632.053 | 2.269854 | 1085.791 | 1428.672 | 2.517191 | 1297.277 | 1706.943 | 2.495188 | 1169.22 | 1538.447 | 2.202516 | 1054.539 | 1387.551 | 2.565348 | 1202.6 | 1582.368 | 2.736171 | 1225.694 | 1612.755 | 2.734165 | 1219.517 | 1604.628 | 2.558671 | 1134.229 | 1492.407 | 2.978671 | 1313.682 | 1728.53
2.52951 | 1241.728 | 1633.853 | 2.273175 | 1087.156 | 1430.468 | 2.520499 | 1298.637 | 1708.733 | 2.4985 | 1170.264 | 1539.821 | 2.205832 | 1055.805 | 1389.217 | 2.568699 | 1203.844 | 1584.005 | 2.73951 | 1226.803 | 1614.215 | 2.737511 | 1220.744 | 1606.241 | 2.563668 | 1135.389 | 1493.933 | 2.990344 | 1312.828 | 1727.405
2.532839 | 1242.976 | 1635.495 | 2.276511 | 1088.452 | 1432.174 | 2.523846 | 1299.988 | 1710.51 | 2.501851 | 1171.549 | 1541.512 | 2.209189 | 1057.055 | 1390.862 | 2.572006 | 1205.132 | 1585.699 | 2.744514 | 1228.326 | 1616.219 | 2.740822 | 1221.905 | 1607.769 | 2.568687 | 1136.436 | 1495.31 | 3.000368 | 1311.886 | 1726.166
2.536161 | 1244.326 | 1637.272 | 2.27985 | 1089.792 | 1433.936 | 2.527168 | 1301.451 | 1712.436 | 2.505164 | 1172.671 | 1542.989 | 2.212503 | 1058.314 | 1392.518 | 2.575356 | 1206.324 | 1587.269 | 2.747854 | 1229.543 | 1617.82 | 2.744166 | 1223.099 | 1609.341 | 2.573668 | 1137.828 | 1497.142 | 3.011993 | 1312.556 | 1727.047
2.53951 | 1245.581 | 1638.923 | 2.283163 | 1091.001 | 1435.527 | 2.530509 | 1302.839 | 1714.262 | 2.508514 | 1173.87 | 1544.566 | 2.215843 | 1059.399 | 1393.946 | 2.578674 | 1207.579 | 1588.919 | 2.751164 | 1230.826 | 1619.507 | 2.747513 | 1224.231 | 1610.831 | 2.578682 | 1139.121 | 1498.844 | 3.018683 | 1313.582 | 1728.398
2.542824 | 1246.861 | 1640.607 | 2.28652 | 1092.332 | 1437.279 | 2.533853 | 1304.277 | 1716.155 | 2.511853 | 1174.996 | 1546.048 | 2.219181 | 1060.615 | 1395.546 | 2.581995 | 1208.833 | 1590.569 | 2.754513 | 1232.052 | 1621.121 | 2.750834 | 1225.549 | 1612.565 | 2.58369 | 1140.543 | 1500.715 | 3.023691 | 1314.633 | 1729.78
2.546172 | 1248.08 | 1642.21 | 2.289838 | 1093.673 | 1439.043 | 2.537172 | 1305.681 | 1718.001 | 2.515174 | 1176.118 | 1547.523 | 2.2225 | 1061.808 | 1397.116 | 2.585345 | 1210.116 | 1592.258 | 2.757833 | 1233.183 | 1622.609 | 2.754191 | 1226.763 | 1614.162 | 2.58868 | 1141.854 | 1502.44 | 3.03033 | 1315.914 | 1731.466
2.549512 | 1249.373 | 1643.912 | 2.29317 | 1094.995 | 1440.782 | 2.540521 | 1307.12 | 1719.894 | 2.520184 | 1177.65 | 1549.54 | 2.225857 | 1062.934 | 1398.598 | 2.58867 | 1211.416 | 1593.968 | 2.76118 | 1234.346 | 1624.14 | 2.757511 | 1228.022 | 1615.818 | 2.593693 | 1143.18 | 1504.184 | 3.036994 | 1317.233 | 1733.202
2.552836 | 1250.681 | 1645.633 | 2.296516 | 1096.191 | 1442.356 | 2.543835 | 1308.393 | 1721.57 | 2.523493 | 1178.714 | 1550.939 | 2.229181 | 1063.994 | 1399.992 | 2.592026 | 1212.83 | 1595.829 | 2.764525 | 1235.451 | 1625.593 | 2.760839 | 1229.283 | 1617.478 | 2.59866 | 1144.584 | 1506.032 | 3.042017 | 1318.39 | 1734.723
2.556186 | 1252.14 | 1647.553 | 2.299832 | 1097.423 | 1443.978 | 2.547166 | 1309.816 | 1723.442 | 2.526851 | 1179.73 | 1552.277 | 2.232513 | 1065.222 | 1401.608 | 2.595349 | 1214.198 | 1597.63 | 2.767842 | 1236.548 | 1627.037 | 2.764179 | 1230.508 | 1619.089 | 2.603676 | 1145.953 | 1507.834 | 3.047005 | 1319.696 | 1736.442
2.5595 | 1253.407 | 1649.219 | 2.303187 | 1098.72 | 1445.684 | 2.550515 | 1311.189 | 1725.248 | 2.530166 | 1180.945 | 1553.875 | 2.235846 | 1066.361 | 1403.107 | 2.598668 | 1215.566 | 1599.429 | 2.771194 | 1237.648 | 1628.484 | 2.767498 | 1231.716 | 1620.68 | 2.608687 | 1147.192 | 1509.463 | 3.052013 | 1320.998 | 1738.155
2.562846 | 1254.767 | 1651.01 | 2.306511 | 1099.889 | 1447.223 | 2.553823 | 1312.596 | 1727.1 | 2.533503 | 1182.111 | 1555.41 | 2.239159 | 1067.606 | 1404.744 | 2.602003 | 1216.842 | 1601.108 | 2.774512 | 1238.966 | 1630.218 | 2.770854 | 1233.004 | 1622.374 | 2.613675 | 1148.433 | 1511.097 | 3.057008 | 1322.113 | 1739.622
2.566184 | 1256.053 | 1652.702 | 2.309843 | 1101.242 | 1449.003 | 2.557176 | 1314.091 | 1729.067 | 2.536841 | 1183.14 | 1556.763 | 2.24251 | 1068.773 | 1406.281 | 2.605313 | 1218.092 | 1602.753 | 2.777849 | 1240.223 | 1631.872 | 2.774186 | 1234.185 | 1623.928 | 2.618674 | 1149.831 | 1512.935 | 3.062001 | 1323.317 | 1741.207
2.569509 | 1257.346 | 1654.403 | 2.313181 | 1102.552 | 1450.727 | 2.560497 | 1315.627 | 1731.088 | 2.540158 | 1184.189 | 1558.143 | 2.245837 | 1069.953 | 1407.833 | 2.60867 | 1219.189 | 1604.196 | 2.781189 | 1241.365 | 1633.375 | 2.777515 | 1235.262 | 1625.345 | 2.621985 | 1150.886 | 1514.324 | 3.06702 | 1324.619 | 1742.92
2.572866 | 1258.637 | 1656.101 | 2.31649 | 1103.821 | 1452.396 | 2.563827 | 1317.048 | 1732.958 | 2.543514 | 1185.303 | 1559.609 | 2.249173 | 1071.224 | 1409.505 | 2.612011 | 1220.45 | 1605.855 | 2.784501 | 1242.517 | 1634.891 | 2.780858 | 1236.424 | 1626.874 | 2.62701 | 1152.433 | 1516.359 | 3.071993 | 1326.032 | 1744.78
2.576181 | 1259.891 | 1657.752 | 2.31984 | 1105.006 | 1453.955 | 2.567182 | 1318.452 | 1734.806 | 2.546843 | 1186.386 | 1561.034 | 2.252529 | 1072.377 | 1411.022 | 2.615331 | 1221.665 | 1607.454 | 2.78785 | 1243.705 | 1636.454 | 2.784173 | 1237.568 | 1628.379 | 2.630343 | 1153.459 | 1517.709 | 3.075351 | 1327.037 | 1746.101
2.57952 | 1261.196 | 1659.469 | 2.323172 | 1106.253 | 1455.596 | 2.570502 | 1319.981 | 1736.817 | 2.550179 | 1187.475 | 1562.467 | 2.255835 | 1073.494 | 1412.492 | 2.618693 | 1222.82 | 1608.973 | 2.791173 | 1244.889 | 1638.011 | 2.787524 | 1238.729 | 1629.907 | 2.635356 | 1154.784 | 1519.452 | 3.078672 | 1328.115 | 1747.52
2.582855 | 1262.479 | 1661.156 | 2.326502 | 1107.474 | 1457.202 | 2.573851 | 1321.423 | 1738.715 | 2.553521 | 1188.595 | 1563.94 | 2.259185 | 1074.605 | 1413.954 | 2.621999 | 1224.053 | 1610.596 | 2.794505 | 1246.101 | 1639.607 | 2.790848 | 1239.794 | 1631.308 | 2.640328 | 1156.217 | 1521.338 | 3.083687 | 1329.536 | 1749.389
2.58616 | 1263.862 | 1662.976 | 2.329862 | 1108.776 | 1458.915 | 2.577178 | 1322.957 | 1740.733 | 2.556832 | 1189.715 | 1565.414 | 2.262503 | 1075.878 | 1415.629 | 2.625343 | 1225.445 | 1612.428 | 2.797853 | 1247.343 | 1641.241 | 2.794172 | 1241.009 | 1632.907 | 2.64535 | 1157.561 | 1523.107 | 3.087005 | 1330.546 | 1750.719
2.58951 | 1265.052 | 1664.543 | 2.333169 | 1110.065 | 1460.611 | 2.580502 | 1324.387 | 1742.614 | 2.560185 | 1190.773 | 1566.806 | 2.265824 | 1077.141 | 1417.291 | 2.628678 | 1226.662 | 1614.029 | 2.801166 | 1248.473 | 1642.727 | 2.797519 | 1242.187 | 1634.456 | 2.650343 | 1158.909 | 1524.88 | 3.092012 | 1332.001 | 1752.633
2.592837 | 1266.324 | 1666.216 | 2.336512 | 1111.354 | 1462.308 | 2.583853 | 1325.854 | 1744.544 | 2.563514 | 1191.823 | 1568.188 | 2.269177 | 1078.549 | 1419.143 | 2.631999 | 1227.913 | 1615.675 | 2.804511 | 1249.621 | 1644.239 | 2.800833 | 1243.341 | 1635.975 | 2.653689 | 1159.92 | 1526.211 | 3.096999 | 1333.385 | 1754.454
2.596182 | 1267.559 | 1667.841 | 2.339837 | 1112.659 | 1464.025 | 2.587176 | 1327.213 | 1746.333 | 2.566849 | 1192.83 | 1569.514 | 2.272498 | 1079.828 | 1420.826 | 2.635354 | 1229.316 | 1617.522 | 2.807833 | 1250.697 | 1645.654 | 2.804183 | 1244.446 | 1637.428 | 2.658681 | 1161.233 | 1527.939 | 3.102027 | 1334.687 | 1756.167
2.599528 | 1268.899 | 1669.604 | 2.343152 | 1113.933 | 1465.702 | 2.590523 | 1328.69 | 1748.276 | 2.570203 | 1193.931 | 1570.961 | 2.275854 | 1081.212 | 1422.647 | 2.638678 | 1230.542 | 1619.134 | 2.811162 | 1251.837 | 1647.154 | 2.807515 | 1245.712 | 1639.094 | 2.663681 | 1162.663 | 1529.82 | 3.107012 | 1336.096 | 1758.021
2.602834 | 1270.143 | 1671.241 | 2.346508 | 1115.193 | 1467.359 | 2.593864 | 1330.045 | 1750.059 | 2.573511 | 1194.978 | 1572.339 | 2.279184 | 1082.42 | 1424.236 | 2.642018 | 1231.82 | 1620.816 | 2.814508 | 1252.967 | 1648.64 | 2.810832 | 1246.844 | 1640.585 | 2.668682 | 1164.115 | 1531.731 | 3.112007 | 1337.54 | 1759.921
2.606173 | 1271.47 | 1672.986 | 2.349831 | 1116.475 | 1469.046 | 2.597176 | 1331.52 | 1752 | 2.576861 | 1196.093 | 1573.806 | 2.282504 | 1083.628 | 1425.826 | 2.645355 | 1233.135 | 1622.545 | 2.817828 | 1254.196 | 1650.258 | 2.814181 | 1247.99 | 1642.093 | 2.673663 | 1165.579 | 1533.656 | 3.117005 | 1338.876 | 1761.679
2.609487 | 1272.856 | 1674.81 | 2.353184 | 1117.795 | 1470.783 | 2.600528 | 1332.908 | 1753.826 | 2.581832 | 1197.708 | 1575.931 | 2.285842 | 1084.802 | 1427.371 | 2.648666 | 1234.452 | 1624.279 | 2.821185 | 1255.412 | 1651.858 | 2.817491 | 1249.115 | 1643.572 | 2.678682 | 1167.037 | 1535.575 | 3.122001 | 1340.301 | 1763.553
2.612827 | 1274.174 | 1676.545 | 2.356521 | 1119.034 | 1472.413 | 2.603833 | 1334.314 | 1755.677 | 2.585175 | 1198.821 | 1577.396 | 2.289152 | 1085.983 | 1428.926 | 2.652018 | 1235.664 | 1625.873 | 2.82452 | 1256.648 | 1653.484 | 2.820836 | 1250.293 | 1645.122 | 2.681995 | 1168.087 | 1536.956 | 3.127037 | 1341.614 | 1765.282
2.616182 | 1275.514 | 1678.308 | 2.359832 | 1120.27 | 1474.039 | 2.607169 | 1335.655 | 1757.441 | 2.588511 | 1199.901 | 1578.817 | 2.29251 | 1087.117 | 1430.418 | 2.655334 | 1236.956 | 1627.573 | 2.827838 | 1257.712 | 1654.884 | 2.824172 | 1251.431 | 1646.62 | 2.687014 | 1169.547 | 1538.877 | 3.13201 | 1342.947 | 1767.036
2.6195 | 1276.84 | 1680.053 | 2.363177 | 1121.514 | 1475.677 | 2.610511 | 1337.047 | 1759.273 | 2.591845 | 1200.925 | 1580.165 | 2.295851 | 1088.314 | 1431.992 | 2.658674 | 1238.215 | 1629.231 | 2.831192 | 1258.753 | 1656.254 | 2.827496 | 1252.699 | 1648.288 | 2.691995 | 1171.033 | 1540.832 | 3.135346 | 1344.085 | 1768.533
2.622856 | 1277.869 | 1681.407 | 2.366486 | 1122.788 | 1477.353 | 2.613839 | 1338.437 | 1761.102 | 2.595197 | 1201.947 | 1581.509 | 2.299174 | 1089.426 | 1433.456 | 2.662014 | 1239.514 | 1630.939 | 2.834498 | 1259.938 | 1657.813 | 2.83086 | 1253.821 | 1649.764 | 2.695354 | 1172.141 | 1542.291 | 3.140325 | 1345.387 | 1770.246
2.62783 | 1279.268 | 1683.247 | 2.369838 | 1124.043 | 1479.004 | 2.617196 | 1339.827 | 1762.93 | 2.60017 | 1203.356 | 1583.363 | 2.302528 | 1090.617 | 1435.023 | 2.665321 | 1240.706 | 1632.507 | 2.837846 | 1261.063 | 1659.293 | 2.834177 | 1254.998 | 1651.314 | 2.700328 | 1173.697 | 1544.338 | 3.14535 | 1346.842 | 1772.161
2.632851 | 1280.487 | 1684.851 | 2.373186 | 1125.384 | 1480.768 | 2.620508 | 1341.39 | 1764.986 | 2.603508 | 1204.456 | 1584.81 | 2.305829 | 1091.923 | 1436.741 | 2.668677 | 1241.929 | 1634.117 | 2.841184 | 1262.122 | 1660.686 | 2.837515 | 1256.23 | 1652.935 | 2.705342 | 1175.101 | 1546.186 | 3.150352 | 1348.293 | 1774.07
2.63784 | 1281.819 | 1686.604 | 2.376505 | 1126.698 | 1482.497 | 2.623842 | 1342.854 | 1766.913 | 2.608489 | 1205.959 | 1586.788 | 2.309176 | 1093.211 | 1438.436 | 2.672004 | 1243.251 | 1635.856 | 2.844509 | 1263.306 | 1662.245 | 2.84085 | 1257.295 | 1654.336 | 2.710351 | 1176.449 | 1547.959 | 3.155334 | 1349.65 | 1775.855
2.64119 | 1283.024 | 1688.19 | 2.379858 | 1128.023 | 1484.24 | 2.627164 | 1344.245 | 1768.744 | 2.611849 | 1207.076 | 1588.258 | 2.312515 | 1094.472 | 1440.095 | 2.675337 | 1244.565 | 1637.586 | 2.847867 | 1264.598 | 1663.945 | 2.844162 | 1258.439 | 1655.84 | 2.715342 | 1177.67 | 1549.565 | 3.160345 | 1350.919 | 1777.525
2.644511 | 1284.152 | 1689.674 | 2.383167 | 1129.241 | 1485.843 | 2.630484 | 1345.71 | 1770.672 | 2.615173 | 1208.142 | 1589.661 | 2.315832 | 1095.716 | 1441.732 | 2.678681 | 1245.737 | 1639.128 | 2.851179 | 1265.766 | 1665.481 | 2.847518 | 1259.703 | 1657.503 | 2.720352 | 1179.099 | 1551.446 | 3.165325 | 1352.412 | 1779.489
2.647857 | 1285.407 | 1691.325 | 2.386501 | 1130.424 | 1487.399 | 2.633845 | 1347.26 | 1772.711 | 2.618513 | 1209.146 | 1590.982 | 2.319185 | 1096.958 | 1443.366 | 2.681994 | 1247.083 | 1640.899 | 2.854508 | 1266.904 | 1666.979 | 2.850844 | 1260.942 | 1659.134 | 2.725324 | 1180.477 | 1553.259 | 3.170346 | 1353.784 | 1781.295
2.651183 | 1286.806 | 1693.166 | 2.38985 | 1131.524 | 1488.847 | 2.637173 | 1348.561 | 1774.422 | 2.623503 | 1210.649 | 1592.959 | 2.32251 | 1098.18 | 1444.974 | 2.685342 | 1248.431 | 1642.672 | 2.857833 | 1268.038 | 1668.471 | 2.854187 | 1262.061 | 1660.607 | 2.728676 | 1181.492 | 1554.595 | 3.175346 | 1355.205 | 1783.165
2.654502 | 1287.932 | 1694.648 | 2.393163 | 1132.765 | 1490.48 | 2.640506 | 1350.004 | 1776.321 | 2.626844 | 1211.677 | 1594.312 | 2.325852 | 1099.408 | 1446.589 | 2.688673 | 1249.681 | 1644.318 | 2.861155 | 1269.14 | 1669.921 | 2.857535 | 1263.369 | 1662.327 | 2.732007 | 1182.541 | 1555.975 | 3.180335 | 1356.476 | 1784.836
2.657852 | 1289.256 | 1696.389 | 2.396514 | 1133.964 | 1492.058 | 2.643857 | 1351.318 | 1778.05 | 2.631839 | 1213.107 | 1596.193 | 2.32918 | 1100.71 | 1448.302 | 2.692008 | 1250.879 | 1645.893 | 2.864516 | 1270.261 | 1671.396 | 2.860837 | 1264.464 | 1663.769 | 2.737026 | 1183.956 | 1557.837 | 3.185348 | 1357.799 | 1786.578
2.661164 | 1290.588 | 1698.142 | 2.399843 | 1135.248 | 1493.747 | 2.647163 | 1352.623 | 1779.768 | 2.636859 | 1214.644 | 1598.216 | 2.332488 | 1102.012 | 1450.016 | 2.695362 | 1252.273 | 1647.728 | 2.86784 | 1271.437 | 1672.943 | 2.864179 | 1265.704 | 1665.4 | 2.740342 | 1185.101 | 1559.343 | 3.190334 | 1359.234 | 1788.466
2.664513 | 1291.759 | 1699.683 | 2.403181 | 1136.462 | 1495.345 | 2.650517 | 1353.835 | 1781.361 | 2.641844 | 1215.976 | 1599.968 | 2.335846 | 1103.144 | 1451.505 | 2.698668 | 1253.55 | 1649.408 | 2.871175 | 1272.611 | 1674.488 | 2.867493 | 1266.725 | 1666.744 | 2.74367 | 1186.175 | 1560.757 | 3.19369 | 1360.275 | 1789.835
2.667845 | 1293.046 | 1701.376 | 2.406517 | 1137.758 | 1497.049 | 2.653839 | 1355.164 | 1783.111 | 2.645194 | 1217.071 | 1601.409 | 2.339162 | 1104.258 | 1452.971 | 2.702016 | 1254.735 | 1650.967 | 2.874518 | 1273.824 | 1676.084 | 2.870831 | 1267.816 | 1668.179 | 2.748657 | 1187.381 | 1562.343 | 3.198665 | 1361.769 | 1791.801
2.67116 | 1294.42 | 1703.184 | 2.409821 | 1138.979 | 1498.657 | 2.657177 | 1356.415 | 1784.757 | 2.650167 | 1218.519 | 1603.314 | 2.342502 | 1105.489 | 1454.59 | 2.705344 | 1256.063 | 1652.714 | 2.877817 | 1275 | 1677.631 | 2.874186 | 1268.873 | 1669.569 | 2.753677 | 1188.565 | 1563.901 | 3.203688 | 1362.954 | 1793.36
2.674512 | 1295.643 | 1704.794 | 2.413173 | 1140.197 | 1500.259 | 2.660523 | 1357.899 | 1786.709 | 2.655184 | 1220.012 | 1605.279 | 2.345848 | 1106.661 | 1456.133 | 2.708658 | 1257.474 | 1654.571 | 2.881177 | 1276.307 | 1679.351 | 2.877502 | 1269.895 | 1670.914 | 2.758665 | 1189.75 | 1565.46 | 3.208675 | 1364.14 | 1794.921
2.677833 | 1296.928 | 1706.484 | 2.416498 | 1141.448 | 1501.905 | 2.663843 | 1359.259 | 1788.498 | 2.6585 | 1221.033 | 1606.623 | 2.349163 | 1107.81 | 1457.644 | 2.712016 | 1258.716 | 1656.206 | 2.884498 | 1277.3125 | 1680.674 | 2.880849 | 1271.094 | 1672.493 | 2.763694 | 1191.262 | 1567.45 | 3.212024 | 1365.201 | 1796.318
2.681175 | 1298.271 | 1708.252 | 2.419832 | 1142.843 | 1503.741 | 2.667191 | 1360.573 | 1790.227 | 2.663517 | 1222.307 | 1608.299 | 2.352514 | 1108.977 | 1459.18 | 2.715333 | 1260.05 | 1657.96 | 2.887835 | 1278.393 | 1682.096 | 2.884171 | 1272.271 | 1674.041 | 2.766998 | 1192.384 | 1568.926 | 3.217004 | 1366.735 | 1798.336
2.684515 | 1299.515 | 1709.889 | 2.423182 | 1144.192 | 1505.515 | 2.670513 | 1361.941 | 1792.028 | 2.666827 | 1223.312 | 1609.622 | 2.355841 | 1110.252 | 1460.858 | 2.718683 | 1261.390625 | 1659.725 | 2.891184 | 1279.499 | 1683.551 | 2.887492 | 1273.374 | 1675.491 | 2.770345 | 1193.471 | 1570.357 | 3.22035 | 1367.829 | 1799.776
2.687829 | 1300.722 | 1711.476 | 2.426498 | 1145.404 | 1507.111 | 2.673838 | 1363.301 | 1793.818 | 2.670178 | 1224.329 | 1610.96 | 2.359176 | 1111.36 | 1462.316 | 2.722018 | 1262.618 | 1661.34 | 2.894505 | 1280.736 | 1685.179 | 2.890847 | 1274.535 | 1677.02 | 2.773672 | 1194.49 | 1571.697 | 3.223667 | 1368.925 | 1801.217
2.691178 | 1302.036 | 1713.205 | 2.429846 | 1146.725 | 1508.848 | 2.677189 | 1364.659 | 1795.603 | 2.675163 | 1225.87 | 1612.986 | 2.362525 | 1112.519 | 1463.84 | 2.72533 | 1263.675 | 1662.73 | 2.897859 | 1281.846 | 1686.639 | 2.894159 | 1275.832 | 1678.727 | 2.778685 | 1195.836 | 1573.468 | 3.228692 | 1370.304 | 1803.031
2.694505 | 1303.241 | 1714.791 | 2.433175 | 1148.031 | 1510.566 | 2.680498 | 1366.098 | 1797.498 | 2.678519 | 1226.898 | 1614.34 | 2.365832 | 1113.756 | 1465.468 | 2.728672 | 1264.861 | 1664.291 | 2.901169 | 1283.006 | 1688.166 | 2.899183 | 1277.478 | 1680.893 | 2.782022 | 1196.938 | 1574.919 | 3.232 | 1371.305 | 1804.348
2.697849 | 1304.582 | 1716.555 | 2.436503 | 1149.301 | 1512.238 | 2.683847 | 1367.58 | 1799.447 | 2.681843 | 1227.988 | 1615.773 | 2.369185 | 1115.083 | 1467.214 | 2.731982 | 1266.155 | 1665.993 | 2.904501 | 1284.166 | 1689.692 | 2.902507 | 1278.738 | 1682.55 | 2.785345 | 1197.944 | 1576.243 | 3.237015 | 1372.674 | 1806.151
2.701193 | 1305.953 | 1718.36 | 2.439854 | 1150.553 | 1513.886 | 2.687176 | 1368.903 | 1801.188 | 2.686844 | 1229.29 | 1617.487 | 2.372514 | 1116.159 | 1468.63 | 2.735334 | 1267.321 | 1667.528 | 2.90785 | 1285.384 | 1691.295 | 2.905858 | 1279.956 | 1684.153 | 2.788693 | 1199.002 | 1577.634 | 3.241989 | 1374.171875 | 1808.121
2.704505 | 1307.213 | 1720.016 | 2.443167 | 1151.886 | 1515.64 | 2.690494 | 1370.422 | 1803.187 | 2.690176 | 1230.319 | 1618.841 | 2.375847 | 1117.393 | 1470.254 | 2.738676 | 1268.618 | 1669.234 | 2.91116 | 1286.567 | 1692.852 | 2.909176 | 1281.023 | 1685.557 | 2.792005 | 1200.019 | 1578.972 | 3.247009 | 1375.648 | 1810.064
2.707852 | 1308.523 | 1721.741 | 2.446517 | 1153.208 | 1517.379 | 2.693848 | 1371.754 | 1804.939 | 2.695193 | 1231.69 | 1620.645 | 2.379202 | 1118.599 | 1471.841 | 2.742001 | 1269.956 | 1670.994 | 2.914518 | 1287.742 | 1694.397 | 2.912499 | 1282.162 | 1687.055 | 2.795351 | 1201.067 | 1580.351 | 3.25033 | 1376.653 | 1811.386
2.711169 | 1309.805 | 1723.428 | 2.449847 | 1154.554 | 1519.15 | 2.697164 | 1373.071 | 1806.673 | 2.700176 | 1232.955 | 1622.31 | 2.382509 | 1119.81 | 1473.434 | 2.745356 | 1271.227 | 1672.667 | 2.917849 | 1289.043 | 1696.109 | 2.915853 | 1283.314 | 1688.571 | 2.800337 | 1202.304 | 1581.978 | 3.253693 | 1377.692 | 1812.752
2.714499 | 1311.123 | 1725.162 | 2.453175 | 1155.842 | 1520.845 | 2.700513 | 1374.492 | 1808.542 | 2.703516 | 1233.972 | 1623.647 | 2.385851 | 1121.015 | 1475.02 | 2.74867 | 1272.372 | 1674.174 | 2.921168 | 1290.207 | 1697.641 | 2.919166 | 1284.373 | 1689.965 | 2.805353 | 1203.762 | 1583.897 | 3.257001 | 1378.708 | 1814.089
2.717848 | 1312.321 | 1726.738 | 2.456534 | 1157.227 | 1522.668 | 2.703844 | 1375.894 | 1810.387 | 2.708497 | 1235.366 | 1625.481 | 2.389176 | 1122.411 | 1476.856 | 2.752003 | 1273.734 | 1675.966 | 2.924522 | 1291.446 | 1699.272 | 2.922511 | 1285.588 | 1691.563 | 2.808666 | 1204.762 | 1585.214 | 3.260341 | 1379.713 | 1815.412
2.721169 | 1313.578 | 1728.392 | 2.459844 | 1158.59 | 1524.46 | 2.707164 | 1377.209 | 1812.117 | 2.713514 | 1236.774 | 1627.335 | 2.392494 | 1123.66 | 1478.501 | 2.755341 | 1274.896 | 1677.495 | 2.927835 | 1292.6 | 1700.789 | 2.925853 | 1286.778 | 1693.129 | 2.813687 | 1206.194 | 1587.098 | 3.265322 | 1381.095 | 1817.23
2.724522 | 1314.803 | 1730.004 | 2.46318 | 1159.903 | 1526.188 | 2.710513 | 1378.603 | 1813.951 | 2.716839 | 1237.869 | 1628.775 | 2.395846 | 1124.908 | 1480.143 | 2.758665 | 1276.199 | 1679.209 | 2.931186 | 1293.75 | 1702.303 | 2.929169 | 1287.958 | 1694.682 | 2.817004 | 1207.307 | 1588.562 | 3.270354 | 1382.433 | 1818.991
2.727844 | 1316.136 | 1731.757 | 2.466511 | 1161.141 | 1527.818 | 2.713835 | 1379.979 | 1815.761 | 2.721862 | 1239.329 | 1630.696 | 2.399169 | 1126.099 | 1481.709 | 2.762022 | 1277.518 | 1680.945 | 2.93451 | 1294.766 | 1703.64 | 2.932524 | 1289.144 | 1696.242 | 2.820339 | 1208.432 | 1590.043 | 3.275338 | 1383.871 | 1820.883
2.73117 | 1317.352 | 1733.358 | 2.469823 | 1162.454 | 1529.544 | 2.717186 | 1381.286 | 1817.481 | 2.725172 | 1240.392 | 1632.094 | 2.402519 | 1127.206 | 1483.165 | 2.765346 | 1278.745 | 1682.56 | 2.937833 | 1295.929 | 1705.17 | 2.935838 | 1290.332 | 1697.805 | 2.825326 | 1209.827 | 1591.877 | 3.278694 | 1384.896 | 1822.232
2.734506 | 1318.643 | 1735.056 | 2.473176 | 1163.72 | 1531.21 | 2.720527 | 1382.719 | 1819.367 | 2.728513 | 1241.412 | 1633.437 | 2.405852 | 1128.364 | 1484.69 | 2.768681 | 1279.968 | 1684.169 | 2.941181 | 1296.982 | 1706.555 | 2.939181 | 1291.514 | 1699.361 | 2.828663 | 1210.949 | 1593.354 | 3.28201 | 1386.048 | 1823.748
2.737813 | 1320.094 | 1736.966 | 2.476504 | 1165 | 1532.894 | 2.723839 | 1384.077 | 1821.154 | 2.733489 | 1242.737 | 1635.181 | 2.409168 | 1129.515 | 1486.204 | 2.772024 | 1281.225 | 1685.822 | 2.944503 | 1298.124 | 1708.057 | 2.942516 | 1292.599 | 1700.788 | 2.833664 | 1212.333 | 1595.175 | 3.285343 | 1387.246 | 1825.323
2.741176 | 1321.452 | 1738.753 | 2.479848 | 1166.24 | 1534.526 | 2.727189 | 1385.471 | 1822.988 | 2.738514 | 1244.049 | 1636.906 | 2.412515 | 1130.623 | 1487.661 | 2.775334 | 1282.435 | 1687.415 | 2.94953 | 1299.815 | 1710.282 | 2.94583 | 1293.775 | 1702.335 | 2.83869 | 1213.716 | 1596.995 | 3.290335 | 1388.77 | 1827.329
2.744509 | 1322.802 | 1740.529 | 2.483189 | 1167.574 | 1536.282 | 2.730498 | 1386.958 | 1824.945 | 2.743501 | 1245.292 | 1638.542 | 2.415824 | 1131.764 | 1489.163 | 2.778689 | 1283.644 | 1689.005 | 2.952842 | 1300.984 | 1711.821 | 2.949182 | 1294.855 | 1703.756 | 2.843668 | 1215.129 | 1598.854 | 3.293676 | 1389.897 | 1828.812
2.747836 | 1324.146 | 1742.297 | 2.486499 | 1168.867 | 1537.983 | 2.733836 | 1388.323 | 1826.741 | 2.748524 | 1246.697 | 1640.391 | 2.419176 | 1132.915 | 1490.678 | 2.782009 | 1284.948 | 1690.721 | 2.956181 | 1302.271 | 1713.515 | 2.952505 | 1295.874 | 1705.098 | 2.848689 | 1216.508 | 1600.669 | 3.298677 | 1391.18 | 1830.501
2.751189 | 1325.45 | 1744.013 | 2.489847 | 1170.097 | 1539.602 | 2.73718 | 1389.73 | 1828.592 | 2.751833 | 1247.807 | 1641.851 | 2.422519 | 1134.044 | 1492.163 | 2.785338 | 1286.226 | 1692.403 | 2.959511 | 1303.284 | 1714.847 | 2.955849 | 1296.948 | 1706.51 | 2.853668 | 1218.035 | 1602.678 | 3.303689 | 1392.522 | 1832.265
2.7545 | 1326.613 | 1745.543 | 2.493159 | 1171.429 | 1541.354 | 2.7405 | 1391.177 | 1830.496 | 2.755181 | 1248.816 | 1643.178 | 2.425839 | 1135.302 | 1493.818 | 2.788685 | 1287.583 | 1694.188 | 2.962823 | 1304.453 | 1716.385 | 2.959195 | 1298.086 | 1708.008 | 2.857019 | 1219.068 | 1604.037 | 3.308665 | 1393.979 | 1834.183
2.757842 | 1327.844 | 1747.163 | 2.4965 | 1172.712 | 1543.042 | 2.743858 | 1392.625 | 1832.402 | 2.758502 | 1249.953 | 1644.674 | 2.429197 | 1136.478 | 1495.366 | 2.791997 | 1288.78 | 1695.763 | 2.966179 | 1305.686 | 1718.008 | 2.962503 | 1299.203 | 1709.477 | 2.860338 | 1220.128 | 1605.432 | 3.313687 | 1395.32 | 1835.948
2.761173 | 1329.081 | 1748.791 | 2.499851 | 1174.043 | 1544.794 | 2.747175 | 1393.973 | 1834.175 | 2.763524 | 1251.501 | 1646.712 | 2.432507 | 1137.709 | 1496.985 | 2.795346 | 1290.048 | 1697.432 | 2.969511 | 1306.924 | 1719.637 | 2.965852 | 1300.339 | 1710.972 | 2.863696 | 1221.222 | 1606.871 | 3.316996 | 1396.501 | 1837.502
2.764502 | 1330.28 | 1750.369 | 2.503171 | 1175.366 | 1546.534 | 2.750505 | 1395.381 | 1836.027 | 2.768509 | 1252.874 | 1648.519 | 2.43584 | 1138.991 | 1498.672 | 2.798676 | 1291.247 | 1699.009 | 2.972853 | 1307.941 | 1720.975 | 2.969166 | 1301.63 | 1712.672 | 2.868671 | 1222.66 | 1608.763 | 3.32035 | 1397.563 | 1838.899
2.767859 | 1331.54 | 1752.027 | 2.506526 | 1176.671 | 1548.252 | 2.753838 | 1396.703 | 1837.767 | 2.773527 | 1254.314 | 1650.413 | 2.439178 | 1140.12 | 1500.158 | 2.801999 | 1292.472 | 1700.62 | 2.976196 | 1309.247 | 1722.694 | 2.972499 | 1302.831 | 1714.252 | 2.87201 | 1223.708 | 1610.142 | 3.325333 | 1399.133 | 1840.964
2.771179 | 1332.795 | 1753.677 | 2.509841 | 1177.843 | 1549.793 | 2.75715 | 1398.079 | 1839.578 | 2.776835 | 1255.33 | 1651.75 | 2.442496 | 1141.299 | 1501.71 | 2.805344 | 1293.721 | 1702.265 | 2.979506 | 1310.472 | 1724.305 | 2.975853 | 1304.085 | 1715.902 | 2.875325 | 1224.747 | 1611.509 | 3.328686 | 1400.149 | 1842.302
2.774518 | 1334.006 | 1755.271 | 2.51317 | 1179.094 | 1551.44 | 2.760512 | 1399.474 | 1841.413 | 2.78186 | 1256.834 | 1653.729 | 2.445852 | 1142.553 | 1503.359 | 2.808653 | 1295.067 | 1704.035 | 2.982857 | 1311.605 | 1725.796 | 2.979173 | 1305.175 | 1717.335 | 2.880345 | 1226.247 | 1613.483 | 3.333672 | 1401.524 | 1844.111
2.777853 | 1335.235 | 1756.889 | 2.516509 | 1180.276 | 1552.994 | 2.763839 | 1400.824 | 1843.19 | 2.78517 | 1257.936 | 1655.178 | 2.449176 | 1143.752 | 1504.937 | 2.812003 | 1296.289 | 1705.643 | 2.986166 | 1312.796875 | 1727.364 | 2.98253 | 1306.402 | 1718.949 | 2.883679 | 1227.305 | 1614.875 | 3.338685 | 1402.986 | 1846.034
2.781169 | 1336.452 | 1758.49 | 2.519827 | 1181.454 | 1554.545 | 2.767172 | 1402.211 | 1845.014 | 2.788517 | 1259.049 | 1656.644 | 2.45251 | 1144.855 | 1506.388 | 2.815335 | 1297.548 | 1707.3 | 2.989507 | 1314.142 | 1729.135 | 2.985853 | 1307.504 | 1720.4 | 2.886998 | 1228.401 | 1616.317 | 3.343663 | 1404.339 | 1847.815
2.784526 | 1337.64 | 1760.052 | 2.523181 | 1182.661 | 1556.133 | 2.770524 | 1403.643 | 1846.898 | 2.7935 | 1260.487 | 1658.536 | 2.455851 | 1146.04 | 1507.947 | 2.818664 | 1298.844 | 1709.005 | 2.992855 | 1315.263 | 1730.609 | 2.98918 | 1308.579 | 1721.815 | 2.892009 | 1229.89 | 1618.276 | 3.348673 | 1405.875 | 1849.836
2.787838 | 1338.904 | 1761.716 | 2.526514 | 1183.987 | 1557.877 | 2.773831 | 1405.014 | 1848.702 | 2.79685 | 1261.528 | 1659.906 | 2.459157 | 1147.083 | 1509.32 | 2.822025 | 1300.01 | 1710.539 | 2.996174 | 1316.448 | 1732.169 | 2.992519 | 1309.755 | 1723.362 | 2.897003 | 1231.431 | 1620.304 | 3.353684 | 1407.319 | 1851.735
2.791178 | 1340.19 | 1763.408 | 2.529838 | 1185.143 | 1559.398 | 2.777179 | 1406.301 | 1850.396 | 2.800182 | 1262.55 | 1661.25 | 2.462513 | 1148.211 | 1510.804 | 2.825335 | 1301.107 | 1711.982 | 2.99953 | 1317.646 | 1733.744 | 2.995828 | 1310.92 | 1724.894 | 2.901993 | 1232.953 | 1622.306 | 3.357023 | 1408.329 | 1853.064
2.794516 | 1341.437 | 1765.049 | 2.533187 | 1186.335 | 1560.967 | 2.780505 | 1407.639 | 1852.157 | 2.80518 | 1264.014 | 1663.177 | 2.465836 | 1149.323 | 1512.267 | 2.828683 | 1302.364 | 1713.637 | 3.002842 | 1318.84 | 1735.315 | 2.999186 | 1312.047 | 1726.377 | 2.907012 | 1234.423 | 1624.241 | 3.362016 | 1409.788 | 1854.985
2.79783 | 1342.732 | 1766.753 | 2.536492 | 1187.581 | 1562.607 | 2.783837 | 1409.044 | 1854.005 | 2.808503 | 1265.075 | 1664.573 | 2.469164 | 1150.541 | 1513.87 | 2.832013 | 1303.775 | 1715.493 | 3.006171 | 1319.988 | 1736.826 | 3.002517 | 1313.145 | 1727.822 | 2.910341 | 1235.505 | 1625.665 | 3.366993 | 1411.268 | 1856.931
2.801185 | 1344.052 | 1768.49 | 2.539842 | 1188.827 | 1564.246 | 2.787193 | 1410.381 | 1855.765 | 2.813504 | 1266.495 | 1666.441 | 2.472509 | 1151.725 | 1515.428 | 2.835325 | 1304.974 | 1717.072 | 3.009508 | 1321.224 | 1738.452 | 3.005848 | 1314.256 | 1729.284 | 2.915359 | 1236.942 | 1627.555 | 3.370338 | 1412.353 | 1858.36
2.804508 | 1345.246 | 1770.061 | 2.543173 | 1189.995 | 1565.783 | 2.790511 | 1411.704 | 1857.506 | 2.818501 | 1267.838 | 1668.207 | 2.475822 | 1153.028 | 1517.142 | 2.838684 | 1306.272 | 1718.779 | 3.012825 | 1322.426 | 1740.035 | 3.009196 | 1315.416 | 1730.811 | 2.918667 | 1237.972 | 1628.911 | 3.37534 | 1413.844 | 1860.32
2.807839 | 1346.49 | 1771.698 | 2.546494 | 1191.337 | 1567.548 | 2.793854 | 1413.139 | 1859.393 | 2.823527 | 1269.246 | 1670.06 | 2.479175 | 1154.237 | 1518.732 | 2.842004 | 1307.58 | 1720.5 | 3.016181 | 1323.576 | 1741.548 | 3.012498 | 1316.543 | 1732.294 | 2.922007 | 1239.115 | 1630.414 | 3.378686 | 1414.905 | 1861.717
2.811177 | 1347.748 | 1773.352 | 2.549839 | 1192.531 | 1569.119 | 2.797182 | 1414.481 | 1861.16 | 2.828506 | 1270.759 | 1672.052 | 2.48251 | 1155.54 | 1520.447 | 2.845353 | 1308.773 | 1722.07 | 3.019513 | 1324.686 | 1743.008 | 3.015843 | 1317.657 | 1733.759 | 2.927 | 1240.525 | 1632.269 | 3.382029 | 1415.93 | 1863.066
2.814487 | 1349.002 | 1775.003 | 2.553157 | 1193.635 | 1570.573 | 2.800504 | 1415.915 | 1863.046 | 2.83186 | 1271.856 | 1673.495 | 2.485838 | 1156.777 | 1522.076 | 2.848695 | 1309.83 | 1723.46 | 3.022839 | 1325.708 | 1744.352 | 3.019171 | 1318.722 | 1735.16 | 2.930342 | 1241.636 | 1633.732 | 3.387012 | 1417.341 | 1864.922
2.81784 | 1350.218 | 1776.603 | 2.556504 | 1194.794 | 1572.097 | 2.803861 | 1417.366 | 1864.956 | 2.836825 | 1273.235 | 1675.31 | 2.489188 | 1157.985 | 1523.665 | 2.852 | 1310.974 | 1724.965 | 3.026189 | 1326.782 | 1745.766 | 3.022497 | 1319.921 | 1736.738 | 2.935342 | 1243.146 | 1635.718 | 3.391993 | 1418.786 | 1866.824
2.821169 | 1351.547 | 1778.352 | 2.559844 | 1195.856 | 1573.495 | 2.807171 | 1418.864 | 1866.927 | 2.841856 | 1274.623 | 1677.136 | 2.4925 | 1159.042 | 1525.056 | 2.855341 | 1312.19 | 1726.565 | 3.029492 | 1327.79 | 1747.092 | 3.027517 | 1321.486 | 1738.797 | 2.938672 | 1244.173 | 1637.069 | 3.397022 | 1420.132 | 1868.595
2.824502 | 1352.791 | 1779.988 | 2.563167 | 1197.008 | 1575.011 | 2.810513 | 1420.261 | 1868.765 | 2.846855 | 1275.868 | 1678.773 | 2.495848 | 1160.19 | 1526.565 | 2.858653 | 1313.375 | 1728.125 | 3.032845 | 1328.941 | 1748.607 | 3.030838 | 1322.719 | 1740.419 | 2.942025 | 1245.356 | 1638.627 | 3.400347 | 1421.143 | 1869.925
2.82786 | 1353.943 | 1781.504 | 2.566519 | 1198.132 | 1576.489 | 2.813847 | 1421.699 | 1870.656 | 2.85185 | 1277.297 | 1680.655 | 2.499183 | 1161.218 | 1527.918 | 2.862 | 1314.609 | 1729.749 | 3.036175 | 1330.042 | 1750.055 | 3.03419 | 1323.941 | 1742.028 | 2.945333 | 1246.374 | 1639.965 | 3.403682 | 1422.23 | 1871.356
2.83117 | 1355.12 | 1783.053 | 2.569832 | 1199.348 | 1578.089 | 2.817163 | 1423.107 | 1872.51 | 2.855175 | 1278.373 | 1682.069 | 2.502509 | 1162.354 | 1529.413 | 2.865347 | 1315.941 | 1731.501 | 3.039503 | 1331.181 | 1751.554 | 3.037496 | 1325.039 | 1743.473 | 2.950351 | 1247.856 | 1641.916 | 3.407025 | 1423.289 | 1872.749
2.834521 | 1356.285 | 1784.585 | 2.573177 | 1200.495 | 1579.599 | 2.82052 | 1424.471 | 1874.305 | 2.860158 | 1279.843 | 1684.004 | 2.505869 | 1163.424 | 1530.821 | 2.868664 | 1317.252 | 1733.227 | 3.042851 | 1332.24 | 1752.947 | 3.040839 | 1326.298 | 1745.129 | 2.955336 | 1249.211 | 1643.698 | 3.410324 | 1424.414 | 1874.229
2.837842 | 1357.404 | 1786.057 | 2.576515 | 1201.727 | 1581.22 | 2.823838 | 1425.709 | 1875.933 | 2.863502 | 1280.892 | 1685.384 | 2.509178 | 1164.669 | 1532.46 | 2.872018 | 1318.416 | 1734.758 | 3.046164 | 1333.319 | 1754.368 | 3.044182 | 1327.408 | 1746.589 | 2.960338 | 1250.701 | 1645.659 | 3.413681 | 1425.495 | 1875.651
2.841164 | 1358.54 | 1787.553 | 2.579838 | 1202.879 | 1582.736 | 2.827174 | 1427.144 | 1877.822 | 2.866851 | 1282.014 | 1686.861 | 2.512521 | 1165.799 | 1533.946 | 2.875329 | 1319.734 | 1736.492 | 3.049509 | 1334.385 | 1755.769 | 3.0475 | 1328.501 | 1748.028 | 2.963677 | 1251.719 | 1646.999 | 3.418664 | 1426.84 | 1877.421
2.844516 | 1359.742 | 1789.134 | 2.5832 | 1204.023 | 1584.241 | 2.830506 | 1428.542 | 1879.66 | 2.871842 | 1283.406 | 1688.692 | 2.515851 | 1166.955 | 1535.467 | 2.878659 | 1320.886 | 1738.008 | 3.052848 | 1335.532 | 1757.279 | 3.050852 | 1329.562 | 1749.423 | 2.967029 | 1252.729 | 1648.328 | 3.422013 | 1427.965 | 1878.902
2.847842 | 1360.966 | 1790.745 | 2.586514 | 1205.065 | 1585.611 | 2.833822 | 1429.905 | 1881.453 | 2.876834 | 1284.978 | 1690.761 | 2.51916 | 1168.203 | 1537.109 | 2.882008 | 1322.065 | 1739.559 | 3.056169 | 1336.699 | 1758.814 | 3.054167 | 1330.734 | 1750.966 | 2.970337 | 1253.85 | 1649.802 | 3.427007 | 1429.406 | 1880.798
2.851197 | 1362.269 | 1792.459 | 2.589848 | 1206.179 | 1587.078 | 2.837174 | 1431.273 | 1883.254 | 2.88016 | 1286.015 | 1692.125 | 2.522509 | 1169.492 | 1538.806 | 2.885323 | 1323.289 | 1741.169 | 3.059523 | 1337.903 | 1760.398 | 3.057505 | 1331.771 | 1752.331 | 2.973682 | 1254.922 | 1651.214 | 3.430357 | 1430.428 | 1882.142
2.85452 | 1363.553 | 1794.148 | 2.593186 | 1207.25 | 1588.487 | 2.840501 | 1432.704 | 1885.136 | 2.885169 | 1287.513 | 1694.096 | 2.525836 | 1170.65 | 1540.329 | 2.888677 | 1324.604 | 1742.899 | 3.062834 | 1339.237 | 1762.154 | 3.060853 | 1332.927 | 1753.851 | 2.978657 | 1256.164 | 1652.848 | 3.433668 | 1431.516 | 1883.574
2.85784 | 1364.797 | 1795.785 | 2.598164 | 1208.8 | 1590.526 | 2.843841 | 1434.015 | 1886.862 | 2.890177 | 1288.948 | 1695.984 | 2.529188 | 1171.919 | 1541.998 | 2.892008 | 1325.762 | 1744.424 | 3.066175 | 1340.509 | 1763.827 | 3.06417 | 1333.963 | 1755.214 | 2.983681 | 1257.699 | 1654.867 | 3.436994 | 1432.548 | 1884.932
2.861176 | 1366.081 | 1797.475 | 2.601511 | 1210.016 | 1592.126 | 2.847194 | 1435.507 | 1888.825 | 2.895174 | 1290.454 | 1697.966 | 2.532524 | 1173.12 | 1543.579 | 2.895346 | 1327.091 | 1746.172 | 3.069512 | 1341.728 | 1765.432 | 3.067521 | 1335.046 | 1756.639 | 2.987008 | 1258.739 | 1656.236 | 3.442001 | 1433.963 | 1886.793
2.864487 | 1367.326 | 1799.113 | 2.604833 | 1211.256 | 1593.758 | 2.850502 | 1436.81 | 1890.54 | 2.900194 | 1291.927 | 1699.904 | 2.535835 | 1174.2 | 1545 | 2.898687 | 1328.246 | 1747.692 | 3.072832 | 1342.784 | 1766.821 | 3.070837 | 1336.212 | 1758.174 | 2.992033 | 1260.162 | 1658.108 | 3.44533 | 1435.046 | 1888.218
2.867842 | 1368.551 | 1800.726 | 2.608196 | 1212.458 | 1595.34 | 2.853859 | 1438.147 | 1892.299 | 2.903498 | 1292.983 | 1701.293 | 2.539172 | 1175.432 | 1546.62 | 2.901992 | 1329.435 | 1749.257 | 3.076192 | 1344.002 | 1768.424 | 3.074172 | 1337.329 | 1759.644 | 2.995342 | 1261.307 | 1659.614 | 3.448685 | 1436.06 | 1889.552
2.871183 | 1369.898 | 1802.498 | 2.611509 | 1213.5 | 1596.711 | 2.85717 | 1439.512 | 1894.095 | 2.906846 | 1294.028 | 1702.668 | 2.542485 | 1176.575 | 1548.125 | 2.905345 | 1330.677 | 1750.891 | 3.081169 | 1345.526 | 1770.43 | 3.077513 | 1338.411 | 1761.067 | 2.998686 | 1262.41 | 1661.066 | 3.451998 | 1437.19 | 1891.039
2.874503 | 1371.219 | 1804.235 | 2.614836 | 1214.705 | 1598.296 | 2.860502 | 1440.811 | 1895.804 | 2.910177 | 1295.033 | 1703.99 | 2.545832 | 1177.639 | 1549.525 | 2.908671 | 1331.915 | 1752.52 | 3.084526 | 1346.599 | 1771.841 | 3.080833 | 1339.486 | 1762.481 | 3.003659 | 1263.798 | 1662.892 | 3.457019 | 1438.653 | 1892.965
2.877852 | 1372.472 | 1805.885 | 2.618166 | 1215.804 | 1599.742 | 2.863854 | 1442.086 | 1897.482 | 2.915183 | 1296.434 | 1705.835 | 2.549184 | 1178.875 | 1551.151 | 2.912002 | 1333.07 | 1754.04 | 3.087832 | 1347.709 | 1773.302 | 3.08419 | 1340.684 | 1764.058 | 3.007013 | 1265.006 | 1664.482 | 3.462004 | 1440.142 | 1894.923
2.881157 | 1373.791 | 1807.619 | 2.62316 | 1217.3 | 1601.711 | 2.867171 | 1443.459 | 1899.288 | 2.918519 | 1297.436 | 1707.153 | 2.5525 | 1180.011 | 1552.646 | 2.915354 | 1334.359 | 1755.736 | 3.091165 | 1348.954 | 1774.939 | 3.089168 | 1342.13 | 1765.96 | 3.010352 | 1266.079 | 1665.893 | 3.465357 | 1441.189 | 1896.302
2.8845 | 1375.091 | 1809.331 | 2.626513 | 1218.421 | 1603.186 | 2.870528 | 1444.872 | 1901.148 | 2.923513 | 1298.768 | 1708.905 | 2.555857 | 1181.085 | 1554.059 | 2.918667 | 1335.585 | 1757.348 | 3.094511 | 1350.079 | 1776.419 | 3.092523 | 1343.272 | 1767.464 | 3.013674 | 1267.106 | 1667.245 | 3.470336 | 1442.604 | 1898.163
2.887841 | 1376.323 | 1810.951 | 2.629832 | 1219.493 | 1604.597 | 2.873851 | 1446.253 | 1902.964 | 2.928505 | 1300.279 | 1710.893 | 2.559174 | 1182.217 | 1555.549 | 2.922012 | 1336.767 | 1758.904 | 3.097836 | 1351.155 | 1777.836 | 3.095841 | 1344.404 | 1768.953 | 3.018687 | 1268.627 | 1669.246 | 3.473687 | 1443.671 | 1899.567
2.891161 | 1377.468 | 1812.458 | 2.633184 | 1220.507 | 1605.931 | 2.877172 | 1447.641 | 1904.791 | 2.933523 | 1301.653 | 1712.701 | 2.562505 | 1183.388 | 1557.089 | 2.925347 | 1337.995 | 1760.52 | 3.101198 | 1352.24 | 1779.263 | 3.099161 | 1345.512 | 1770.41 | 3.021996 | 1269.697 | 1670.654 | 3.478674 | 1445.071 | 1901.409
2.894513 | 1378.637 | 1813.996 | 2.636511 | 1221.622 | 1607.398 | 2.880509 | 1449.067 | 1906.667 | 2.936834 | 1302.691 | 1714.067 | 2.56585 | 1184.462 | 1558.503 | 2.928669 | 1339.258 | 1762.182 | 3.104519 | 1353.404 | 1780.795 | 3.102513 | 1346.625 | 1771.875 | 3.027007 | 1271.16 | 1672.579 | 3.482033 | 1446.141 | 1902.817
2.897841 | 1379.717 | 1815.417 | 2.639832 | 1222.892 | 1609.068 | 2.883818 | 1450.236 | 1908.206 | 2.94185 | 1304.196 | 1716.047 | 2.569167 | 1185.672 | 1560.094 | 2.932017 | 1340.428 | 1763.721 | 3.109515 | 1354.887 | 1782.746 | 3.105838 | 1347.88 | 1773.526 | 3.030326 | 1272.227 | 1673.983 | 3.485346 | 1447.286 | 1904.323
2.901185 | 1380.745 | 1816.769 | 2.643182 | 1223.987 | 1610.509 | 2.887176 | 1451.532 | 1909.911 | 2.946837 | 1305.709 | 1718.038 | 2.572522 | 1186.862 | 1561.661 | 2.93533 | 1341.706 | 1765.403 | 3.112826 | 1355.952 | 1784.147 | 3.109197 | 1348.97 | 1774.961 | 3.035352 | 1273.674 | 1675.887 | 3.490356 | 1448.688 | 1906.169
2.904517 | 1381.875 | 1818.257 | 2.646498 | 1225.168 | 1612.064 | 2.890514 | 1452.839 | 1911.63 | 2.950197 | 1306.861 | 1719.553 | 2.57585 | 1188.026 | 1563.192 | 2.938675 | 1342.88 | 1766.948 | 3.117846 | 1357.447 | 1786.115 | 3.112525 | 1350.076 | 1776.416 | 3.040344 | 1275.091 | 1677.751 | 3.493663 | 1449.777 | 1907.601
2.907827 | 1383.152 | 1819.937 | 2.649853 | 1226.172 | 1613.384 | 2.893836 | 1454.168 | 1913.379 | 2.955171 | 1308.416 | 1721.6 | 2.579181 | 1189.223 | 1564.767 | 2.942008 | 1344.138 | 1768.603 | 3.122837 | 1358.805 | 1787.901 | 3.115845 | 1351.257 | 1777.969 | 3.043682 | 1276.12 | 1679.105 | 3.498674 | 1451.169 | 1909.433
2.911183 | 1384.486 | 1821.692 | 2.653183 | 1227.205 | 1614.744 | 2.897185 | 1455.319 | 1914.894 | 2.95852 | 1309.432 | 1722.936 | 2.582526 | 1190.315 | 1566.204 | 2.945335 | 1345.4 | 1770.263 | 3.126194 | 1359.814 | 1789.229 | 3.119181 | 1352.383 | 1779.451 | 3.04867 | 1277.679 | 1681.157 | 3.503667 | 1452.599 | 1911.315
2.914501 | 1385.745 | 1823.348 | 2.656512 | 1228.258 | 1616.129 | 2.90049 | 1456.856 | 1916.916 | 2.963493 | 1310.959 | 1724.946 | 2.585833 | 1191.392 | 1567.621 | 2.948692 | 1346.587 | 1771.825 | 3.131163 | 1361.377 | 1791.286 | 3.124161 | 1353.878 | 1781.419 | 3.052016 | 1278.805 | 1682.638 | 3.507022 | 1453.709 | 1912.775
2.91784 | 1387.071 | 1825.093 | 2.659858 | 1229.357 | 1617.575 | 2.903838 | 1458.309 | 1918.828 | 2.96852 | 1312.498 | 1726.971 | 2.589185 | 1192.538 | 1569.129 | 2.952006 | 1347.795 | 1773.415 | 3.134511 | 1362.467 | 1792.72 | 3.129185 | 1355.392 | 1783.411 | 3.057006 | 1280.257 | 1684.549 | 3.510343 | 1454.765625 | 1914.165
2.921186 | 1388.401 | 1826.843 | 2.663167 | 1230.417 | 1618.97 | 2.907172 | 1459.601 | 1920.528 | 2.971843 | 1313.501 | 1728.29 | 2.592509 | 1193.83 | 1570.829 | 2.955345 | 1349.063 | 1775.083 | 3.137834 | 1363.65 | 1794.277 | 3.134187 | 1356.896 | 1785.389 | 3.060348 | 1281.358 | 1685.998 | 3.513675 | 1455.919 | 1915.683
2.9245 | 1389.717 | 1828.575 | 2.666514 | 1231.562 | 1620.476 | 2.910495 | 1461.019 | 1922.393 | 2.975199 | 1314.68 | 1729.843 | 2.595835 | 1195 | 1572.368 | 2.958677 | 1350.338 | 1776.761 | 3.141164 | 1364.705 | 1795.664 | 3.139168 | 1358.415 | 1787.389 | 3.063658 | 1282.4 | 1687.368 | 3.517009 | 1456.949 | 1917.039
2.927851 | 1390.955 | 1830.204 | 2.669845 | 1232.695 | 1621.967 | 2.913845 | 1462.483 | 1924.32 | 2.980176 | 1315.962 | 1731.529 | 2.599186 | 1196.265 | 1574.032 | 2.961988 | 1351.476 | 1778.258 | 3.144515 | 1365.947 | 1797.298 | 3.142508 | 1359.587 | 1788.931 | 3.067013 | 1283.421 | 1688.712 | 3.52032 | 1458.05 | 1918.486
2.931176 | 1392.23 | 1831.881 | 2.674844 | 1234.107 | 1623.825 | 2.917174 | 1463.706 | 1925.928 | 2.985185 | 1317.258 | 1733.234 | 2.602494 | 1197.449 | 1575.59 | 2.965345 | 1352.69 | 1779.856 | 3.14784 | 1367.125 | 1798.849 | 3.147494 | 1361.024 | 1790.822 | 3.070341 | 1284.509 | 1690.144 | 3.525352 | 1459.305 | 1920.138
2.934508 | 1393.523 | 1833.583 | 2.678176 | 1235.179 | 1625.235 | 2.92052 | 1464.802 | 1927.371 | 2.988493 | 1318.422 | 1734.765 | 2.605838 | 1198.546 | 1577.034 | 2.968674 | 1353.84375 | 1781.373 | 3.151184 | 1368.261 | 1800.344 | 3.150844 | 1362.047 | 1792.168 | 3.073673 | 1285.594 | 1691.571 | 3.530348 | 1460.741 | 1922.028
2.937851 | 1394.721 | 1835.159 | 2.681489 | 1236.214 | 1626.597 | 2.923849 | 1466.136 | 1929.127 | 2.993523 | 1319.822 | 1736.608 | 2.609179 | 1199.629 | 1578.459 | 2.972017 | 1354.985 | 1782.875 | 3.154514 | 1369.355 | 1801.782 | 3.154182 | 1363.181 | 1793.659 | 3.078672 | 1287.13 | 1693.593 | 3.533697 | 1461.798 | 1923.419
2.941161 | 1395.993 | 1836.833 | 2.684845 | 1237.276 | 1627.995 | 2.927163 | 1467.425 | 1930.822 | 2.998515 | 1321.31 | 1738.566 | 2.612498 | 1200.788 | 1579.985 | 2.975362 | 1356.068 | 1784.3 | 3.157832 | 1370.582 | 1803.397 | 3.157504 | 1364.215 | 1795.019 | 3.083675 | 1288.561 | 1695.475 | 3.537 | 1462.883 | 1924.845
2.944512 | 1397.278 | 1838.523 | 2.688166 | 1238.471 | 1629.567 | 2.930519 | 1468.656 | 1932.441 | 3.001864 | 1322.413 | 1740.017 | 2.615854 | 1201.89 | 1581.434 | 2.97867 | 1357.172 | 1785.753 | 3.161184 | 1371.684 | 1804.848 | 3.160855 | 1365.298 | 1796.445 | 3.088664 | 1290.049 | 1697.433 | 3.540346 | 1463.945 | 1926.243
2.94784 | 1398.522 | 1840.161 | 2.691506 | 1239.595 | 1631.046 | 2.933831 | 1470.024 | 1934.242 | 3.006833 | 1323.618 | 1741.603 | 2.619168 | 1203.095 | 1583.02 | 2.98202 | 1358.222 | 1787.134 | 3.164498 | 1372.706 | 1806.192 | 3.16417 | 1366.467 | 1797.983 | 3.092014 | 1291.071 | 1698.778 | 3.543672 | 1465.037 | 1927.68
2.951174 | 1399.791 | 1841.831 | 2.694849 | 1240.677 | 1632.469 | 2.937177 | 1471.394 | 1936.044 | 3.011838 | 1324.645 | 1742.954 | 2.622506 | 1204.322 | 1584.635 | 2.985331 | 1359.274 | 1788.518 | 3.169526 | 1374.138 | 1808.076 | 3.167507 | 1367.646 | 1799.534 | 3.097003 | 1292.487 | 1700.641 | 3.547002 | 1466.048 | 1929.01
2.954529 | 1401.107 | 1843.562 | 2.69816 | 1241.855 | 1634.02 | 2.940522 | 1472.747 | 1937.825 | 3.016847 | 1325.994 | 1744.729 | 2.625844 | 1205.429 | 1586.091 | 2.988673 | 1360.404 | 1790.006 | 3.1745 | 1375.224 | 1809.505 | 3.172503 | 1369.085 | 1801.428 | 3.102021 | 1293.890625 | 1702.488 | 3.552016 | 1467.369 | 1930.749
2.95784 | 1402.336 | 1845.179 | 2.70151 | 1242.922 | 1635.424 | 2.943835 | 1473.981 | 1939.449 | 3.021838 | 1327.489 | 1746.696 | 2.62917 | 1206.634 | 1587.676 | 2.992019 | 1361.503 | 1791.451 | 3.179518 | 1376.234 | 1810.834 | 3.175845 | 1370.156 | 1802.837 | 3.106992 | 1295.337 | 1704.391 | 3.55534 | 1468.488 | 1932.22
2.961181 | 1403.555 | 1846.783 | 2.706499 | 1244.385 | 1637.349 | 2.947188 | 1475.209 | 1941.064 | 3.026857 | 1328.837 | 1748.469 | 2.632529 | 1207.904 | 1589.347 | 2.995338 | 1362.677 | 1792.997 | 3.184515 | 1377.502 | 1812.502 | 3.179191 | 1371.24 | 1804.263 | 3.110343 | 1296.424 | 1705.821 | 3.560343 | 1469.87 | 1934.04
2.964507 | 1404.911 | 1848.567 | 2.709865 | 1245.543 | 1638.872 | 2.950508 | 1476.549 | 1942.828 | 3.031827 | 1330.137 | 1750.18 | 2.635844 | 1209.066 | 1590.876 | 2.998695 | 1364.036 | 1794.785 | 3.187853 | 1378.574 | 1813.913 | 3.182501 | 1372.434 | 1805.834 | 3.113668 | 1297.444 | 1707.163 | 3.563665 | 1470.967 | 1935.482
2.967827 | 1406.126 | 1850.166 | 2.714835 | 1247.072 | 1640.884 | 2.953842 | 1477.861 | 1944.554 | 3.036849 | 1331.424 | 1751.874 | 2.639179 | 1210.19 | 1592.355 | 3.002011 | 1365.359 | 1796.526 | 3.191167 | 1379.722 | 1815.424 | 3.185854 | 1373.608 | 1807.378 | 3.118702 | 1298.929 | 1709.117 | 3.567017 | 1472.063 | 1936.925
2.971182 | 1407.341 | 1851.764 | 2.718184 | 1248.08 | 1642.21 | 2.957184 | 1479.092 | 1946.174 | 3.041847 | 1332.859 | 1753.762 | 2.642514 | 1211.353 | 1593.886 | 3.005332 | 1366.545 | 1798.085 | 3.194515 | 1380.936 | 1817.022 | 3.189176 | 1374.787 | 1808.93 | 3.122012 | 1299.968 | 1710.485 | 3.571998 | 1473.566 | 1938.903
2.974507 | 1408.526 | 1853.323 | 2.721502 | 1249.175 | 1643.652 | 2.960494 | 1480.328 | 1947.8 | 3.046836 | 1334.28 | 1755.631 | 2.645825 | 1212.503 | 1595.399 | 3.008673 | 1367.79 | 1799.724 | 3.197839 | 1382.17 | 1818.645 | 3.192508 | 1375.837 | 1810.312 | 3.127012 | 1301.401 | 1712.369 | 3.575346 | 1474.794 | 1940.518
2.977859 | 1409.815 | 1855.02 | 2.72651 | 1250.642 | 1645.581 | 2.963848 | 1481.695 | 1949.599 | 3.051849 | 1335.729 | 1757.538 | 2.649178 | 1213.639 | 1596.893 | 3.011989 | 1369.062 | 1801.397 | 3.20118 | 1383.295 | 1820.125 | 3.195858 | 1376.974 | 1811.808 | 3.131987 | 1302.901 | 1714.343 | 3.578662 | 1475.821 | 1941.869
2.981191 | 1411.046 | 1856.64 | 2.7315 | 1252.097 | 1647.496 | 2.967172 | 1482.953 | 1951.254 | 3.056838 | 1337.144 | 1759.401 | 2.652506 | 1214.772 | 1598.384 | 3.015344 | 1370.255 | 1802.967 | 3.204525 | 1384.481 | 1821.686 | 3.199168 | 1378.004 | 1813.164 | 3.135347 | 1303.941 | 1715.712 | 3.583681 | 1477.165 | 1943.638
2.984508 | 1412.387 | 1858.404 | 2.73485 | 1253.099 | 1648.815 | 2.97051 | 1484.232 | 1952.936 | 3.060189 | 1338.395 | 1761.046 | 2.655843 | 1215.854 | 1599.808 | 3.01868 | 1371.466 | 1804.56 | 3.207833 | 1385.683 | 1823.267 | 3.202513 | 1379.182 | 1814.713 | 3.140338 | 1305.322 | 1717.528 | 3.588666 | 1478.561 | 1945.476
2.987854 | 1413.623 | 1860.03 | 2.739828 | 1254.689 | 1650.907 | 2.973861 | 1485.486 | 1954.587 | 3.065165 | 1339.609 | 1762.643 | 2.659192 | 1217.029 | 1601.353 | 3.022003 | 1372.776 | 1806.284 | 3.21118 | 1386.963 | 1824.951 | 3.20584 | 1380.363 | 1816.267 | 3.143695 | 1306.382 | 1718.923 | 3.593678 | 1479.988 | 1947.353
2.991161 | 1414.915 | 1861.73 | 2.743174 | 1255.764 | 1652.321 | 2.97717 | 1486.701 | 1956.186 | 3.068514 | 1340.67 | 1764.04 | 2.662497 | 1218.162 | 1602.845 | 3.025355 | 1374.028 | 1807.932 | 3.214497 | 1387.978 | 1826.287 | 3.209174 | 1381.41 | 1817.644 | 3.147003 | 1307.408 | 1720.273 | 3.597 | 1480.998 | 1948.682
2.994511 | 1416.102 | 1863.293 | 2.746491 | 1256.837 | 1653.733 | 2.980517 | 1487.864 | 1957.716 | 3.073498 | 1342.127 | 1765.956 | 2.665841 | 1219.31 | 1604.355 | 3.028657 | 1375.23 | 1809.513 | 3.217827 | 1389.105 | 1827.77 | 3.212528 | 1382.463 | 1819.03 | 3.152013 | 1308.872 | 1722.2 | 3.600351 | 1482.007 | 1950.009
2.997853 | 1417.356 | 1864.942 | 2.749822 | 1257.927 | 1655.167 | 2.983837 | 1488.957 | 1959.154 | 3.078527 | 1343.264 | 1767.452 | 2.669154 | 1220.408 | 1605.8 | 3.032008 | 1376.43 | 1811.092 | 3.221174 | 1390.263 | 1829.294 | 3.215836 | 1383.522 | 1820.424 | 3.155327 | 1309.947 | 1723.614 | 3.603675 | 1483.091 | 1951.436
3.001175 | 1418.655 | 1866.652 | 2.753177 | 1259.038 | 1656.629 | 2.98716 | 1490.202 | 1960.792 | 3.083511 | 1344.711 | 1769.357 | 2.672495 | 1221.73 | 1607.54 | 3.035342 | 1377.555 | 1812.572 | 3.224497 | 1391.423 | 1830.819 | 3.219179 | 1384.579 | 1821.815 | 3.160347 | 1311.4 | 1725.527 | 3.608697 | 1484.406 | 1953.165
3.004531 | 1419.887 | 1868.272 | 2.758169 | 1260.462 | 1658.503 | 2.990518 | 1491.435 | 1962.414 | 3.086858 | 1345.75 | 1770.723 | 2.675846 | 1222.837 | 1608.996 | 3.038665 | 1378.74 | 1814.132 | 3.229525 | 1392.903 | 1832.767 | 3.222502 | 1385.71 | 1823.303 | 3.165338 | 1312.872 | 1727.463 | 3.612015 | 1485.496 | 1954.6
3.007839 | 1421.156 | 1869.942 | 2.763183 | 1261.765 | 1660.217 | 2.993843 | 1492.759 | 1964.157 | 3.091831 | 1347.272 | 1772.727 | 2.679167 | 1223.962 | 1610.477 | 3.042016 | 1379.941 | 1815.711 | 3.232831 | 1394.012 | 1834.226 | 3.225822 | 1386.97 | 1824.96 | 3.170349 | 1314.266 | 1729.298 | 3.615346 | 1486.509 | 1955.932
3.011169 | 1422.404 | 1871.585 | 2.768172 | 1262.981 | 1661.817 | 2.997194 | 1493.982 | 1965.766 | 3.096842 | 1348.507 | 1774.351 | 2.682521 | 1225.014 | 1611.861 | 3.045328 | 1381.144 | 1817.294 | 3.236179 | 1395.237 | 1835.839 | 3.229177 | 1388.125 | 1826.48 | 3.173663 | 1315.323 | 1730.688 | 3.618688 | 1487.522 | 1957.265
3.014509 | 1423.621 | 1873.186 | 2.773165 | 1264.153 | 1663.36 | 3.000523 | 1495.238 | 1967.418 | 3.101867 | 1349.702 | 1775.924 | 2.685846 | 1226.21 | 1613.434 | 3.048675 | 1382.287 | 1818.798 | 3.241154 | 1396.735 | 1837.809 | 3.232497 | 1389.221 | 1827.922 | 3.178679 | 1316.78 | 1732.606 | 3.623662 | 1489.094 | 1959.335
3.017826 | 1424.774 | 1874.703 | 2.77819 | 1265.565 | 1665.217 | 3.003843 | 1496.415 | 1968.967 | 3.105191 | 1350.791 | 1777.356 | 2.689167 | 1227.281 | 1614.843 | 3.052014 | 1383.554 | 1820.466 | 3.244514 | 1397.915 | 1839.362 | 3.235848 | 1390.372 | 1829.437 | 3.181998 | 1317.791 | 1733.936 | 3.627011 | 1490.097 | 1960.653
3.021183 | 1426.072 | 1876.41 | 2.781512 | 1266.572 | 1666.542 | 3.007185 | 1497.583 | 1970.504 | 3.110183 | 1351.912 | 1778.831 | 2.692513 | 1228.581 | 1616.554 | 3.055336 | 1384.743 | 1822.03 | 3.247849 | 1398.97 | 1840.75 | 3.239183 | 1391.373 | 1830.754 | 3.187023 | 1319.284 | 1735.9 | 3.630334 | 1491.115 | 1961.994
3.02451 | 1427.331 | 1878.067 | 2.786525 | 1267.86 | 1668.237 | 3.010494 | 1498.729 | 1972.012 | 3.1135 | 1352.924 | 1780.163 | 2.695831 | 1229.768 | 1618.115 | 3.058686 | 1385.96 | 1823.632 | 3.251174 | 1400.036 | 1842.153 | 3.242499 | 1392.392 | 1832.095 | 3.191999 | 1320.738 | 1737.813 | 3.633694 | 1492.253 | 1963.49
3.02784 | 1428.59 | 1879.724 | 2.791501 | 1269.216 | 1670.022 | 3.013849 | 1500.002 | 1973.687 | 3.118511 | 1354.232 | 1781.884 | 2.699187 | 1231.033 | 1619.78 | 3.061997 | 1387.142 | 1825.186 | 3.254529 | 1401.095 | 1843.546 | 3.245847 | 1393.429 | 1833.459 | 3.197014 | 1322.034 | 1739.518 | 3.638667 | 1493.712 | 1965.41
3.031186 | 1429.848 | 1881.378 | 2.79652 | 1270.52 | 1671.736 | 3.017184 | 1501.192 | 1975.252 | 3.123507 | 1355.414 | 1783.44 | 2.702519 | 1232.198 | 1621.313 | 3.065339 | 1388.436 | 1826.889 | 3.257838 | 1402.316 | 1845.152 | 3.249156 | 1394.521 | 1834.896 | 3.200337 | 1323.152 | 1740.99 | 3.64367 | 1495.234 | 1967.413
3.034492 | 1431.093 | 1883.016 | 2.799833 | 1271.53 | 1673.066 | 3.020512 | 1502.447 | 1976.904 | 3.128531 | 1356.640625 | 1785.053 | 2.705846 | 1233.423 | 1622.925 | 3.068677 | 1389.53 | 1828.329 | 3.261177 | 1403.467 | 1846.667 | 3.25251 | 1395.536 | 1836.232 | 3.205348 | 1324.604 | 1742.9 | 3.64698 | 1496.272 | 1968.779
3.037848 | 1432.345 | 1884.664 | 2.803185 | 1272.56 | 1674.421 | 3.023864 | 1503.746 | 1978.613 | 3.133495 | 1357.734 | 1786.492 | 2.709193 | 1234.529 | 1624.38 | 3.071995 | 1390.738 | 1829.918 | 3.26451 | 1404.704 | 1848.295 | 3.255853 | 1396.721 | 1837.791 | 3.208668 | 1325.694 | 1744.334 | 3.650342 | 1497.275 | 1970.099
3.04117 | 1433.606 | 1886.324 | 2.806502 | 1273.607 | 1675.799 | 3.027168 | 1505.046 | 1980.324 | 3.138505 | 1359.004 | 1788.163 | 2.712504 | 1235.699 | 1625.92 | 3.075354 | 1391.944 | 1831.505 | 3.267836 | 1405.717 | 1849.628 | 3.25917 | 1397.786 | 1839.192 | 3.212013 | 1326.763 | 1745.741 | 3.653679 | 1498.29 | 1971.434
3.044505 | 1434.914 | 1888.045 | 2.811516 | 1275.074 | 1677.729 | 3.030507 | 1506.225 | 1981.874 | 3.143512 | 1360.373 | 1789.965 | 2.715855 | 1236.94 | 1627.552 | 3.078677 | 1393.212 | 1833.174 | 3.271189 | 1406.856 | 1851.127 | 3.262529 | 1398.857 | 1840.602 | 3.217005 | 1328.258 | 1747.708 | 3.658688 | 1499.743 | 1973.346
3.047851 | 1436.213 | 1889.754 | 2.816496 | 1276.413 | 1679.491 | 3.033837 | 1507.481 | 1983.528 | 3.148508 | 1361.65 | 1791.645 | 2.719184 | 1238.207 | 1629.219 | 3.082009 | 1394.397 | 1834.733 | 3.274508 | 1407.963 | 1852.582 | 3.265843 | 1399.922 | 1842.003 | 3.22202 | 1329.686 | 1749.587 | 3.663666 | 1501.223 | 1975.293
3.051164 | 1437.515625 | 1891.468 | 2.819843 | 1277.432 | 1680.832 | 3.037162 | 1508.631 | 1985.041 | 3.153523 | 1362.898 | 1793.287 | 2.722502 | 1239.295 | 1630.652 | 3.085351 | 1395.679 | 1836.42 | 3.277849 | 1409.137 | 1854.127 | 3.269176 | 1400.977 | 1843.391 | 3.22701 | 1331.116 | 1751.469 | 3.668685 | 1502.715 | 1977.257
3.054512 | 1438.808 | 1893.169 | 2.823159 | 1278.525 | 1682.27 | 3.040518 | 1509.745 | 1986.506 | 3.1585 | 1364.272 | 1795.095 | 2.725853 | 1240.503 | 1632.241 | 3.088656 | 1396.908 | 1838.037 | 3.281182 | 1410.325 | 1855.691 | 3.272514 | 1401.983 | 1844.715 | 3.230339 | 1332.188 | 1752.879 | 3.673668 | 1504.053 | 1979.017
3.057846 | 1439.955 | 1894.678 | 2.826494 | 1279.597 | 1683.681 | 3.043842 | 1510.878 | 1987.998 | 3.163514 | 1365.479 | 1796.683 | 2.729166 | 1241.63 | 1633.724 | 3.092007 | 1398.014 | 1839.492 | 3.284501 | 1411.622 | 1857.397 | 3.275833 | 1403.125 | 1846.217 | 3.235331 | 1333.675 | 1754.836 | 3.677021 | 1505.076 | 1980.363
3.061173 | 1441.151 | 1896.251 | 2.829839 | 1280.726 | 1685.166 | 3.047179 | 1512.029 | 1989.512 | 3.168515 | 1366.882 | 1798.529 | 2.732511 | 1242.772 | 1635.226 | 3.095336 | 1399.32 | 1841.211 | 3.287855 | 1412.766 | 1858.903 | 3.27919 | 1404.188 | 1847.616 | 3.238674 | 1334.786 | 1756.297 | 3.680344 | 1506.08 | 1981.684
3.064518 | 1442.347 | 1897.825 | 2.83316 | 1281.749 | 1686.511 | 3.050513 | 1513.199 | 1991.051 | 3.17351 | 1368.158 | 1800.208 | 2.735848 | 1243.857 | 1636.654 | 3.098681 | 1400.408 | 1842.642 | 3.29117 | 1413.77 | 1860.223 | 3.282512 | 1405.284 | 1849.057 | 3.241995 | 1335.837 | 1757.681 | 3.685361 | 1507.579 | 1983.657
3.06783 | 1443.453 | 1899.28 | 2.838191 | 1283.128 | 1688.327 | 3.053826 | 1514.362 | 1992.581 | 3.178518 | 1369.569 | 1802.065 | 2.739166 | 1245.128 | 1638.326 | 3.102032 | 1401.641 | 1844.264 | 3.294509 | 1414.874 | 1861.676 | 3.285844 | 1406.42 | 1850.553 | 3.24702 | 1337.331 | 1759.646 | 3.688673 | 1508.678 | 1985.103
3.071177 | 1444.633 | 1900.833 | 2.843175 | 1284.448 | 1690.064 | 3.057184 | 1515.533 | 1994.122 | 3.183499 | 1370.926 | 1803.85 | 2.742512 | 1246.321 | 1639.896 | 3.10534 | 1402.849 | 1845.855 | 3.297849 | 1415.967 | 1863.114 | 3.289186 | 1407.463 | 1851.924 | 3.252008 | 1338.716 | 1761.469 | 3.692013 | 1509.696 | 1986.442
3.07451 | 1445.966 | 1902.587 | 2.848175 | 1285.774 | 1691.807 | 3.060503 | 1516.677 | 1995.627 | 3.188526 | 1372.273 | 1805.623 | 2.745825 | 1247.59 | 1641.566 | 3.10868 | 1404.067 | 1847.457 | 3.301167 | 1417.042 | 1864.53 | 3.292499 | 1408.52 | 1853.316 | 3.256992 | 1339.962 | 1763.108 | 3.696999 | 1511.046 | 1988.219
3.077835 | 1447.201 | 1904.212 | 2.851498 | 1286.869 | 1693.248 | 3.06384 | 1517.806 | 1997.113 | 3.193508 | 1373.679 | 1807.472 | 2.749164 | 1248.675 | 1642.994 | 3.111993 | 1405.086 | 1848.798 | 3.304524 | 1418.073 | 1865.886 | 3.295855 | 1409.646 | 1854.797 | 3.262016 | 1341.397 | 1764.996 | 3.700344 | 1512.125 | 1989.638
3.081193 | 1448.38 | 1905.763 | 2.85485 | 1287.883 | 1694.583 | 3.067182 | 1518.879 | 1998.525 | 3.198507 | 1374.876 | 1809.048 | 2.752505 | 1249.852 | 1644.542 | 3.11533 | 1406.343 | 1850.451 | 3.307844 | 1419.203 | 1867.372 | 3.299175 | 1410.733 | 1856.228 | 3.265343 | 1342.468 | 1766.405 | 3.703683 | 1513.127 | 1990.957
3.084507 | 1449.615 | 1907.388 | 2.858173 | 1288.929 | 1695.959 | 3.070495 | 1519.948 | 1999.932 | 3.203527 | 1376.158 | 1810.734 | 2.75583 | 1250.927 | 1645.957 | 3.118682 | 1407.455 | 1851.915 | 3.311177 | 1420.265 | 1868.77 | 3.302504 | 1411.777 | 1857.602 | 3.268677 | 1343.623 | 1767.924 | 3.706993 | 1514.214 | 1992.386
3.087852 | 1450.792 | 1908.936 | 2.861525 | 1290.12 | 1697.526 | 3.073846 | 1521.056 | 2001.39 | 3.208503 | 1377.502 | 1812.503 | 2.759191 | 1251.929 | 1647.275 | 3.122005 | 1408.511 | 1853.303 | 3.316168 | 1421.76 | 1870.736 | 3.305852 | 1412.898 | 1859.077 | 3.272028 | 1344.714 | 1769.361 | 3.710345 | 1515.249 | 1993.748
3.091182 | 1451.949 | 1910.459 | 2.864856 | 1291.141 | 1698.87 | 3.077175 | 1522.158 | 2002.839 | 3.213516 | 1378.725 | 1814.112 | 2.762511 | 1253.09 | 1648.802 | 3.125355 | 1409.765 | 1854.954 | 3.3195 | 1422.82 | 1872.131 | 3.309165 | 1414.004 | 1860.531 | 3.277002 | 1346.189 | 1771.302 | 3.715329 | 1516.759 | 1995.736
3.09449 | 1453.215 | 1912.125 | 2.868169 | 1292.151 | 1700.199 | 3.080509 | 1523.24 | 2004.264 | 3.218491 | 1380.154 | 1815.992 | 2.765844 | 1254.328 | 1650.431 | 3.128679 | 1410.966 | 1856.534 | 3.322845 | 1424.071 | 1873.777 | 3.312519 | 1415.061 | 1861.922 | 3.282006 | 1347.468 | 1772.984 | 3.720353 | 1518.005 | 1997.376
3.097843 | 1454.497 | 1913.812 | 2.873163 | 1293.648 | 1702.168 | 3.083853 | 1524.35 | 2005.724 | 3.223507 | 1381.437 | 1817.68 | 2.769187 | 1255.55 | 1652.039 | 3.131996 | 1412.15 | 1858.091 | 3.326165 | 1425.139 | 1875.183 | 3.315852 | 1416.133 | 1863.333 | 3.287019 | 1348.898 | 1774.866 | 3.72534 | 1519.44 | 1999.263
3.101171 | 1455.859375 | 1915.604 | 2.876491 | 1294.704 | 1703.558 | 3.087163 | 1525.471 | 2007.198 | 3.228515 | 1382.688 | 1819.327 | 2.77249 | 1256.748 | 1653.616 | 3.135342 | 1413.395 | 1859.73 | 3.329522 | 1426.238 | 1876.629 | 3.319177 | 1417.15625 | 1864.679 | 3.290349 | 1349.942 | 1776.239 | 3.730339 | 1520.905 | 2001.191
3.104522 | 1457.164 | 1917.321 | 2.879851 | 1295.739 | 1704.92 | 3.090511 | 1526.519 | 2008.578 | 3.233503 | 1383.971 | 1821.014 | 2.77585 | 1258.017 | 1655.285 | 3.138654 | 1414.592 | 1861.305 | 3.332846 | 1427.375 | 1878.126 | 3.322518 | 1418.288 | 1866.168 | 3.293673 | 1351.015 | 1777.652 | 3.735364 | 1522.268 | 2002.984
3.107863 | 1458.515 | 1919.099 | 2.883168 | 1296.79 | 1706.302 | 3.093842 | 1527.524 | 2009.9 | 3.238513 | 1385.201 | 1822.632 | 2.779178 | 1259.183 | 1656.82 | 3.142011 | 1415.756 | 1862.836 | 3.336174 | 1428.419 | 1879.499 | 3.325828 | 1419.366 | 1867.587 | 3.297019 | 1352.114 | 1779.097 | 3.74034 | 1523.668 | 2004.826
3.111174 | 1459.757 | 1920.732 | 2.888188 | 1298.3 | 1708.289 | 3.097172 | 1528.571 | 2011.277 | 3.243495 | 1386.67 | 1824.566 | 2.782515 | 1260.295 | 1658.283 | 3.145344 | 1416.91 | 1864.355 | 3.339519 | 1429.479 | 1880.893 | 3.329173 | 1420.374 | 1868.914 | 3.300332 | 1353.203 | 1780.531 | 3.745355 | 1524.941 | 2006.502
3.114513 | 1460.985 | 1922.349 | 2.893151 | 1299.805 | 1710.269 | 3.102184 | 1529.964 | 2013.11 | 3.248517 | 1387.971 | 1826.278 | 2.785869 | 1261.473 | 1659.833 | 3.14867 | 1418.025 | 1865.822 | 3.342825 | 1430.481 | 1882.212 | 3.332507 | 1421.382 | 1870.24 | 3.305356 | 1354.603 | 1782.372 | 3.750331 | 1526.132 | 2008.068
3.117822 | 1462.134 | 1923.86 | 2.89651 | 1300.843 | 1711.636 | 3.107185 | 1531.416 | 2015.021 | 3.253521 | 1389.453125 | 1828.228 | 2.789172 | 1262.598 | 1661.313 | 3.15202 | 1419.245 | 1867.427 | 3.346176 | 1431.606 | 1883.693 | 3.335837 | 1422.501 | 1871.712 | 3.310331 | 1356.001 | 1784.211 | 3.755342 | 1527.276 | 2009.574
3.121167 | 1463.312 | 1925.411 | 2.899827 | 1301.854 | 1712.965 | 3.112161 | 1532.57 | 2016.54 | 3.256861 | 1390.455 | 1829.546 | 2.792511 | 1263.762 | 1662.845 | 3.155332 | 1420.443 | 1869.003 | 3.34951 | 1432.768 | 1885.221 | 3.340855 | 1424.003 | 1873.688 | 3.315345 | 1357.336 | 1785.969 | 3.760354 | 1528.496 | 2011.179
3.124517 | 1464.389 | 1926.828 | 2.903169 | 1302.951 | 1714.409 | 3.117179 | 1533.721 | 2018.055 | 3.261845 | 1391.741 | 1831.238 | 2.795826 | 1264.864 | 1664.295 | 3.158675 | 1421.514 | 1870.413 | 3.352844 | 1433.909 | 1886.723 | 3.344172 | 1425.1 | 1875.131 | 3.320349 | 1358.562 | 1787.582 | 3.765334 | 1529.848 | 2012.958
3.127837 | 1465.52 | 1928.316 | 2.906512 | 1304.127 | 1715.956 | 3.125535 | 1534.987 | 2019.719 | 3.266837 | 1393.073 | 1832.99 | 2.799159 | 1265.954 | 1665.729 | 3.16201 | 1422.769 | 1872.065 | 3.356199 | 1435.094 | 1888.282 | 3.347523 | 1426.143 | 1876.504 | 3.325343 | 1359.726 | 1789.113 | 3.770341 | 1531.175 | 2014.704
3.131194 | 1466.791 | 1929.988 | 2.909836 | 1305.171 | 1717.33 | 3.133847 | 1536.061 | 2021.133 | 3.271858 | 1394.339 | 1834.657 | 2.802518 | 1267.012 | 1667.121 | 3.165332 | 1423.962 | 1873.634 | 3.359508 | 1436.269 | 1889.827 | 3.350826 | 1427.169 | 1877.854 | 3.330349 | 1361.121 | 1790.949 | 3.77532 | 1532.447 | 2016.377
3.134506 | 1467.987 | 1931.562 | 2.91319 | 1306.1875 | 1718.668 | 3.142184 | 1537.286 | 2022.745 | 3.276838 | 1395.698 | 1836.444 | 2.805833 | 1268.177 | 1668.654 | 3.168688 | 1424.995 | 1874.994 | 3.364513 | 1437.791 | 1891.83 | 3.354173 | 1428.222 | 1879.24 | 3.335327 | 1362.62 | 1792.921 | 3.780343 | 1533.731 | 2018.068
3.137834 | 1469.164 | 1933.111 | 2.916502 | 1307.312 | 1720.147 | 3.148848 | 1538.431 | 2024.252 | 3.281854 | 1396.991 | 1838.146 | 2.809182 | 1269.302 | 1670.134 | 3.172004 | 1426.175 | 1876.545 | 3.367822 | 1438.799 | 1893.156 | 3.357513 | 1429.413 | 1880.807 | 3.340342 | 1364.057 | 1794.811 | 3.785347 | 1535.096 | 2019.863
3.141175 | 1470.465 | 1934.822 | 2.919838 | 1308.351 | 1721.514 | 3.155495 | 1539.492 | 2025.647 | 3.286844 | 1398.354 | 1839.939 | 2.812508 | 1270.511 | 1671.725 | 3.175337 | 1427.399 | 1878.156 | 3.37118 | 1439.819 | 1894.499 | 3.36084 | 1430.544 | 1882.295 | 3.345343 | 1365.5 | 1796.711 | 3.790334 | 1536.508 | 2021.721
3.144488 | 1471.761 | 1936.527 | 2.923178 | 1309.364 | 1722.847 | 3.162162 | 1540.5 | 2026.974 | 3.291841 | 1399.671 | 1841.672 | 2.815821 | 1271.678 | 1673.261 | 3.178685 | 1428.604 | 1879.743 | 3.376177 | 1441.338 | 1896.497 | 3.364201 | 1431.682 | 1883.792 | 3.34869 | 1366.533 | 1798.07 | 3.795348 | 1537.987 | 2023.667
3.147847 | 1472.956 | 1938.1 | 2.926495 | 1310.389 | 1724.196 | 3.17217 | 1541.075 | 2027.73 | 3.296852 | 1401.063 | 1843.504 | 2.819178 | 1272.903 | 1674.873 | 3.181996 | 1429.898 | 1881.445 | 3.379521 | 1442.474 | 1897.992 | 3.367511 | 1432.868 | 1885.353 | 3.352002 | 1367.55 | 1799.408 | 3.798664 | 1539.022 | 2025.029
3.151177 | 1474.337 | 1939.918 | 2.931519 | 1311.831 | 1726.093 | 3.182169 | 1540.943 | 2027.557 | 3.301834 | 1402.493 | 1845.385 | 2.822495 | 1274.033 | 1676.359 | 3.185357 | 1431.111 | 1883.04 | 3.382854 | 1443.66 | 1899.553 | 3.370846 | 1433.993 | 1886.833 | 3.357017 | 1368.962 | 1801.266 | 3.803687 | 1540.531 | 2027.014
3.154509 | 1475.65 | 1941.645 | 2.934833 | 1312.98 | 1727.605 | 3.192189 | 1540.81 | 2027.381 | 3.306859 | 1403.854 | 1847.176 | 2.82584 | 1275.261 | 1677.975 | 3.188673 | 1432.299 | 1884.604 | 3.386158 | 1444.751 | 1900.988 | 3.374174 | 1435.025 | 1888.191 | 3.360322 | 1370.007 | 1802.64 | 3.808676 | 1542 | 2028.947
3.157852 | 1476.882 | 1943.266 | 2.938182 | 1313.991 | 1728.935 | 3.203845 | 1541.143 | 2027.82 | 3.311841 | 1405.191 | 1848.935 | 2.829177 | 1276.371 | 1679.435 | 3.192005 | 1433.542 | 1886.239 | 3.389516 | 1445.906 | 1902.508 | 3.377492 | 1436.046 | 1889.534 | 3.36535 | 1371.47 | 1804.566 | 3.813687 | 1543.401 | 2030.791
3.161164 | 1478.177 | 1944.97 | 2.94151 | 1315.045 | 1730.322 | 3.215502 | 1541.416 | 2028.179 | 3.316839 | 1406.495 | 1850.651 | 2.832509 | 1277.615 | 1681.072 | 3.195345 | 1434.606 | 1887.639 | 3.392833 | 1446.99 | 1903.935 | 3.382523 | 1437.621 | 1891.607 | 3.370347 | 1372.932 | 1806.49 | 3.817003 | 1544.408 | 2032.115
3.164511 | 1479.405 | 1946.586 | 2.944841 | 1316.257 | 1731.918 | 3.225522 | 1541.685 | 2028.533 | 3.321843 | 1407.887 | 1852.483 | 2.83586 | 1278.772 | 1682.594 | 3.198667 | 1435.79 | 1889.198 | 3.396173 | 1448.015625 | 1905.284 | 3.385842 | 1438.627 | 1892.93 | 3.373698 | 1373.964 | 1807.847 | 3.822023 | 1545.812 | 2033.963
3.167839 | 1480.558 | 1948.103 | 2.948181 | 1317.413 | 1733.438 | 3.237173 | 1541.991 | 2028.935 | 3.326834 | 1409.262 | 1854.293 | 2.839166 | 1279.976 | 1684.179 | 3.202025 | 1436.941 | 1890.712 | 3.401178 | 1449.441 | 1907.159 | 3.389197 | 1439.772 | 1894.437 | 3.377004 | 1374.985 | 1809.191 | 3.827007 | 1547.266 | 2035.876
3.171171 | 1481.796 | 1949.731 | 2.953166 | 1318.917 | 1735.417 | 3.248827 | 1542.687 | 2029.851 | 3.331863 | 1410.523 | 1855.951 | 2.842509 | 1281.098 | 1685.655 | 3.205344 | 1438.056 | 1892.179 | 3.404516 | 1450.49 | 1908.539 | 3.39416 | 1441.323 | 1896.478 | 3.382008 | 1376.419 | 1811.078 | 3.830351 | 1548.403 | 2037.372
3.174523 | 1482.998 | 1951.314 | 2.956511 | 1319.948 | 1736.773 | 3.257165 | 1543.723 | 2031.215 | 3.33684 | 1411.823 | 1857.662 | 2.845845 | 1282.221 | 1687.133 | 3.20867 | 1439.204 | 1893.689 | 3.409494 | 1452.012 | 1910.542 | 3.397515 | 1442.449 | 1897.959 | 3.387 | 1377.935 | 1813.072 | 3.835341 | 1549.696 | 2039.073
3.177835 | 1484.119 | 1952.789 | 2.959833 | 1321.032 | 1738.2 | 3.265488 | 1544.913 | 2032.781 | 3.341843 | 1413.042 | 1859.265 | 2.849165 | 1283.333 | 1688.596 | 3.21201 | 1440.443 | 1895.32 | 3.412832 | 1453.064 | 1911.927 | 3.400837 | 1443.585 | 1899.453 | 3.392017 | 1379.336 | 1814.916 | 3.838688 | 1548.391 | 2037.357
3.181177 | 1485.296 | 1954.337 | 2.963188 | 1322.09 | 1739.592 | 3.273836 | 1546.149 | 2034.407 | 3.34516 | 1414.073 | 1860.623 | 2.85252 | 1284.354 | 1689.939 | 3.21532 | 1441.644 | 1896.9 | 3.416175 | 1454.232 | 1913.464 | 3.404171 | 1444.678 | 1900.893 | 3.397022 | 1380.777 | 1816.811 | 3.840342 | 1543.022 | 2030.292
3.184514 | 1486.497 | 1955.918 | 2.966518 | 1323.106 | 1740.93 | 3.280514 | 1547.386 | 2036.034 | 3.350181 | 1415.497 | 1862.496 | 2.855843 | 1285.49 | 1691.434 | 3.218668 | 1442.891 | 1898.541 | 3.419493 | 1455.331 | 1914.909 | 3.407519 | 1445.682 | 1902.213 | 3.401992 | 1382.221 | 1818.712 | 3.842 | 1537.714 | 2023.308
3.187837 | 1487.575 | 1957.336 | 2.969838 | 1324.216 | 1742.389 | 3.285517 | 1548.434 | 2037.413 | 3.355192 | 1416.881 | 1864.317 | 2.859175 | 1286.507 | 1692.772 | 3.222003 | 1444.184 | 1900.242 | 3.422851 | 1456.37 | 1916.276 | 3.41084 | 1446.845 | 1903.743 | 3.407016 | 1383.616 | 1820.548 | 3.843673 | 1532.348 | 2016.247
3.191192 | 1488.724 | 1958.847 | 2.973183 | 1325.297 | 1743.811 | 3.292174 | 1549.698 | 2039.076 | 3.360178 | 1418.109 | 1865.933 | 2.86252 | 1287.544 | 1694.137 | 3.225336 | 1445.447 | 1901.904 | 3.426172 | 1457.471 | 1917.725 | 3.414191 | 1447.969 | 1905.222 | 3.410328 | 1384.655 | 1821.914 | 3.845346 | 1527.052 | 2009.278
3.194504 | 1490.02 | 1960.553 | 2.976491 | 1326.313 | 1745.149 | 3.29718 | 1550.779 | 2040.498 | 3.365182 | 1419.3 | 1867.499 | 2.865835 | 1288.629 | 1695.564 | 3.22869 | 1446.669 | 1903.512 | 3.429499 | 1458.616 | 1919.231 | 3.417505 | 1449.095 | 1906.704 | 3.415351 | 1386.166 | 1823.902 | 3.847011 | 1521.731 | 2002.277
3.197843 | 1491.258 | 1962.181 | 2.979836 | 1327.38 | 1746.553 | 3.302185 | 1551.842 | 2041.897 | 3.37016 | 1420.611 | 1869.226 | 2.869183 | 1289.815 | 1697.125 | 3.231997 | 1447.751 | 1904.936 | 3.432854 | 1459.626 | 1920.561 | 3.420827 | 1450.184 | 1908.137 | 3.420344 | 1387.644 | 1825.848 | 3.848668 | 1516.523 | 1995.425
3.201177 | 1492.437 | 1963.733 | 2.983181 | 1328.538 | 1748.076 | 3.307164 | 1553.084 | 2043.531 | 3.373524 | 1421.652 | 1870.595 | 2.872504 | 1290.897 | 1698.548 | 3.235344 | 1448.961 | 1906.527 | 3.436169 | 1460.73 | 1922.013 | 3.424177 | 1451.284 | 1909.584 | 3.425342 | 1389.075 | 1827.73 | 3.850324 | 1511.392 | 1988.673
3.204503 | 1493.679 | 1965.367 | 2.986507 | 1329.642 | 1749.529 | 3.312189 | 1554.237 | 2045.048 | 3.378508 | 1423.061 | 1872.448 | 2.875837 | 1292.023 | 1700.03 | 3.238663 | 1450.11 | 1908.04 | 3.43952 | 1461.835 | 1923.467 | 3.427491 | 1452.302 | 1910.923 | 3.428656 | 1390.131 | 1829.12 | 3.851996 | 1506.352 | 1982.042
3.20786 | 1494.928 | 1967.011 | 2.989865 | 1330.744 | 1750.978 | 3.317169 | 1555.513 | 2046.727 | 3.383527 | 1424.31 | 1874.092 | 2.879179 | 1293.243 | 1701.635 | 3.241993 | 1451.247 | 1909.536 | 3.444501 | 1463.385 | 1925.507 | 3.430846 | 1453.422 | 1912.398 | 3.43367 | 1391.673 | 1831.149 | 3.853674 | 1501.391 | 1975.514
3.211173 | 1496.003 | 1968.425 | 2.993174 | 1331.905 | 1752.506 | 3.322179 | 1556.662 | 2048.239 | 3.388503 | 1425.547 | 1875.719 | 2.882501 | 1294.399 | 1703.156 | 3.245349 | 1452.378 | 1911.023 | 3.449518 | 1464.853 | 1927.439 | 3.435831 | 1454.861 | 1914.291 | 3.438674 | 1393.115 | 1833.047 | 3.855344 | 1498.339 | 1971.499
3.214509 | 1497.144 | 1969.926 | 2.996516 | 1332.912 | 1753.832 | 3.327184 | 1557.994 | 2049.992 | 3.393505 | 1426.835 | 1877.415 | 2.885859 | 1295.458 | 1704.55 | 3.248669 | 1453.523 | 1912.53 | 3.454513 | 1466.35 | 1929.407 | 3.440855 | 1456.42 | 1916.342 | 3.443667 | 1394.442 | 1834.793 | 3.858664 | 1499.798 | 1973.419
3.217843 | 1498.32 | 1971.474 | 2.999844 | 1333.925 | 1755.164 | 3.332173 | 1559.245 | 2051.639 | 3.398517 | 1428.166 | 1879.166 | 2.889183 | 1296.489 | 1705.906 | 3.25202 | 1454.659 | 1914.026 | 3.457866 | 1467.456 | 1930.863 | 3.444169 | 1457.514 | 1917.782 | 3.448684 | 1395.678 | 1836.419 | 3.862017 | 1501.445 | 1975.586
3.221152 | 1499.527 | 1973.062 | 3.004842 | 1335.387 | 1757.088 | 3.337184 | 1560.555 | 2053.362 | 3.403508 | 1429.455 | 1880.862 | 2.892507 | 1297.684 | 1707.48 | 3.255354 | 1455.796875 | 1915.522 | 3.462844 | 1468.973 | 1932.859 | 3.447518 | 1458.538 | 1919.129 | 3.453668 | 1397.107 | 1838.299 | 3.865348 | 1503 | 1977.632
3.224508 | 1500.63 | 1974.513 | 3.008185 | 1336.51 | 1758.566 | 3.342158 | 1561.801 | 2055.001 | 3.408518 | 1430.76 | 1882.579 | 2.89585 | 1298.818 | 1708.97 | 3.258664 | 1456.891 | 1916.962 | 3.466187 | 1470.192 | 1934.464 | 3.452503 | 1460.025 | 1921.085 | 3.457022 | 1398.215 | 1839.757 | 3.868674 | 1504.558 | 1979.681
3.227834 | 1501.805 | 1976.059 | 3.013186 | 1338.019 | 1760.551 | 3.347175 | 1563.088 | 2056.695 | 3.413497 | 1432.138 | 1884.393 | 2.899159 | 1299.997 | 1710.522 | 3.262014 | 1457.983 | 1918.399 | 3.469492 | 1471.283 | 1935.898 | 3.455851 | 1461.164 | 1922.584 | 3.462 | 1399.773 | 1841.807 | 3.872023 | 1506.11 | 1981.724
3.231173 | 1502.984 | 1977.61 | 3.016523 | 1339.194 | 1762.098 | 3.352179 | 1564.473 | 2058.517 | 3.418502 | 1433.512 | 1886.2 | 2.902508 | 1301.16 | 1712.053 | 3.26533 | 1459.056 | 1919.811 | 3.472836 | 1472.389 | 1937.354 | 3.459181 | 1462.24 | 1924 | 3.465351 | 1400.833 | 1843.202 | 3.875327 | 1507.583 | 1983.661
3.234522 | 1504.244 | 1979.268 | 3.019826 | 1340.357 | 1763.627 | 3.355523 | 1565.507 | 2059.878 | 3.423514 | 1434.746 | 1887.824 | 2.905848 | 1302.443 | 1713.741 | 3.26868 | 1460.202 | 1921.318 | 3.476177 | 1473.445 | 1938.744 | 3.462508 | 1463.302 | 1925.397 | 3.468676 | 1401.884 | 1844.584 | 3.878677 | 1509.001 | 1985.527
3.237831 | 1505.485 | 1980.901 | 3.023176 | 1341.474 | 1765.097 | 3.360511 | 1566.906 | 2061.719 | 3.428502 | 1436.026 | 1889.508 | 2.909178 | 1303.583 | 1715.241 | 3.272019 | 1461.414 | 1922.914 | 3.479502 | 1474.485 | 1940.112 | 3.467527 | 1464.786 | 1927.349 | 3.473695 | 1403.264 | 1846.399 | 3.882015 | 1510.481 | 1987.475
3.241176 | 1506.803 | 1982.635 | 3.026494 | 1342.655 | 1766.651 | 3.365497 | 1568.298 | 2063.55 | 3.433522 | 1437.387 | 1891.299 | 2.914189 | 1305.148 | 1717.301 | 3.275339 | 1462.552 | 1924.411 | 3.484522 | 1475.944 | 1942.032 | 3.470842 | 1465.893 | 1928.807 | 3.478673 | 1404.63 | 1848.197 | 3.885341 | 1512.039 | 1989.525
3.244493 | 1508.065 | 1984.296 | 3.029836 | 1343.761 | 1768.107 | 3.370511 | 1569.667 | 2065.351 | 3.438508 | 1438.747 | 1893.088 | 2.917508 | 1306.177 | 1718.654 | 3.278686 | 1463.705 | 1925.928 | 3.489512 | 1477.469 | 1944.038 | 3.475847 | 1467.241 | 1930.58 | 3.482022 | 1405.63 | 1849.514 | 3.888702 | 1513.606 | 1991.587
3.247834 | 1509.222 | 1985.819 | 3.033184 | 1344.788 | 1769.458 | 3.375504 | 1571.08 | 2067.211 | 3.443518 | 1440.037 | 1894.786 | 2.920852 | 1307.291 | 1720.119 | 3.282001 | 1464.9 | 1927.499 | 3.494491 | 1478.954 | 1945.992 | 3.479157 | 1468.296 | 1931.968 | 3.486988 | 1407.036 | 1851.363 | 3.89201 | 1515.19 | 1993.671
3.251184 | 1510.303 | 1987.241 | 3.036503 | 1345.922 | 1770.949 | 3.380531 | 1572.427 | 2068.983 | 3.448517 | 1441.314 | 1896.466 | 2.924162 | 1308.363 | 1721.53 | 3.285343 | 1466.078 | 1929.049 | 3.497839 | 1480.048 | 1947.432 | 3.482508 | 1469.448 | 1933.484 | 3.490339 | 1408.154 | 1852.834 | 3.895342 | 1516.618 | 1995.551
3.254502 | 1511.409 | 1988.696 | 3.039851 | 1347.039 | 1772.419 | 3.385506 | 1573.747 | 2070.719 | 3.453508 | 1442.578 | 1898.129 | 2.927512 | 1309.528 | 1723.063 | 3.288682 | 1467.145 | 1930.453 | 3.501184 | 1481.131 | 1948.857 | 3.485838 | 1470.611 | 1935.015 | 3.493673 | 1409.173 | 1854.175 | 3.898668 | 1518.046 | 1997.429
3.257857 | 1512.436 | 1990.047 | 3.043168 | 1348.112 | 1773.831 | 3.38884 | 1574.781 | 2072.08 | 3.456858 | 1443.586 | 1899.455 | 2.930852 | 1310.637 | 1724.523 | 3.291994 | 1468.321 | 1932.001 | 3.506187 | 1482.624 | 1950.821 | 3.489179 | 1471.637 | 1936.364 | 3.498688 | 1410.646 | 1856.114 | 3.901992 | 1519.466 | 1999.298
3.261184 | 1513.537 | 1991.496 | 3.046499 | 1349.235 | 1775.309 | 3.393838 | 1576.305 | 2074.086 | 3.461846 | 1444.987 | 1901.298 | 2.934175 | 1311.777 | 1726.022 | 3.295348 | 1469.463 | 1933.504 | 3.509528 | 1483.718 | 1952.261 | 3.492525 | 1472.767 | 1937.851 | 3.502015 | 1411.665 | 1857.454 | 3.905351 | 1520.803 | 2001.057
3.264504 | 1514.75 | 1993.092 | 3.049849 | 1350.398 | 1776.84 | 3.398851 | 1577.801 | 2076.054 | 3.466857 | 1446.324 | 1903.058 | 2.937531 | 1312.839 | 1727.42 | 3.298671 | 1470.672 | 1935.095 | 3.512834 | 1484.816 | 1953.705 | 3.495833 | 1473.848 | 1939.273 | 3.507014 | 1413.078 | 1859.314 | 3.908675 | 1522.198 | 2002.892
3.267849 | 1515.913 | 1994.622 | 3.053163 | 1351.427 | 1778.194 | 3.402179 | 1578.828 | 2077.406 | 3.471822 | 1447.619 | 1904.761 | 2.942497 | 1314.411 | 1729.489 | 3.302009 | 1471.74 | 1936.501 | 3.517844 | 1486.34 | 1955.711 | 3.499182 | 1474.881 | 1940.633 | 3.510331 | 1414.086 | 1860.64 | 3.912014 | 1523.523 | 2004.636
3.271164 | 1517.043 | 1996.109 | 3.056516 | 1352.511 | 1779.62 | 3.407177 | 1580.336 | 2079.39 | 3.476847 | 1448.941 | 1906.501 | 2.945843 | 1315.55 | 1730.987 | 3.305355 | 1472.788 | 1937.879 | 3.521162 | 1487.386 | 1957.087 | 3.504155 | 1476.369 | 1942.591 | 3.515342 | 1415.507 | 1862.509 | 3.91535 | 1524.903 | 2006.451
3.274519 | 1518.189 | 1997.617 | 3.061494 | 1353.969 | 1781.538 | 3.41218 | 1581.829 | 2081.353 | 3.481847 | 1450.177 | 1908.127 | 2.949161 | 1316.655 | 1732.44 | 3.308669 | 1473.885 | 1939.322 | 3.526187 | 1488.785 | 1958.928 | 3.507516 | 1477.381 | 1943.922 | 3.520337 | 1416.874 | 1864.307 | 3.918653 | 1526.184 | 2008.137
3.277848 | 1519.322 | 1999.108 | 3.066517 | 1355.339 | 1783.341 | 3.415506 | 1582.86 | 2082.711 | 3.486844 | 1451.621 | 1910.028 | 2.952508 | 1317.734 | 1733.861 | 3.312015 | 1474.994 | 1940.781 | 3.529506 | 1489.859 | 1960.341 | 3.510845 | 1478.418 | 1945.286 | 3.525366 | 1418.29 | 1866.171 | 3.922013 | 1527.448 | 2009.8
3.281175 | 1520.459 | 2000.604 | 3.071506 | 1356.731 | 1785.172 | 3.420514 | 1584.262 | 2084.556 | 3.491851 | 1452.984375 | 1911.822 | 2.955849 | 1318.896 | 1735.39 | 3.315332 | 1476.06 | 1942.184 | 3.532854 | 1490.957 | 1961.785 | 3.515865 | 1479.976 | 1947.336 | 3.530333 | 1419.544 | 1867.821 | 3.925333 | 1528.559 | 2011.261
3.284519 | 1521.658 | 2002.182 | 3.076508 | 1358.214 | 1787.124 | 3.423846 | 1585.271 | 2085.883 | 3.496823 | 1454.312 | 1913.568 | 2.959169 | 1319.98 | 1736.815 | 3.318664 | 1477.187 | 1943.667 | 3.53617 | 1491.974 | 1963.123 | 3.520834 | 1481.515 | 1949.362 | 3.535342 | 1421.025 | 1869.769 | 3.928669 | 1529.888 | 2013.01
3.287834 | 1522.931 | 2003.857 | 3.081508 | 1359.672 | 1789.043 | 3.428855 | 1586.692 | 2087.752 | 3.501856 | 1455.486 | 1915.113 | 2.962523 | 1321.039 | 1738.209 | 3.322008 | 1478.404 | 1945.269 | 3.539501 | 1493.054 | 1964.545 | 3.524181 | 1482.626 | 1950.823 | 3.538666 | 1422.047 | 1871.114 | 3.932016 | 1531.123 | 2014.635
3.291183 | 1524.173 | 2005.491 | 3.086499 | 1361.057 | 1790.864 | 3.433823 | 1588.215 | 2089.757 | 3.506852 | 1456.772 | 1916.805 | 2.965832 | 1322.132 | 1739.647 | 3.325332 | 1479.557 | 1946.785 | 3.54285 | 1494.216 | 1966.073 | 3.527504 | 1483.696 | 1952.232 | 3.54202 | 1423.048 | 1872.432 | 3.935341 | 1532.218 | 2016.076
3.294513 | 1525.423 | 2007.136 | 3.089845 | 1362.265 | 1792.454 | 3.437171 | 1589.244 | 2091.111 | 3.511849 | 1457.935 | 1918.335 | 2.969169 | 1323.4 | 1741.316 | 3.328686 | 1480.754 | 1948.36 | 3.546161 | 1495.281 | 1967.475 | 3.530838 | 1484.795 | 1953.677 | 3.547005 | 1424.493 | 1874.333 | 3.938693 | 1529.511 | 2012.514
3.297832 | 1526.673 | 2008.78 | 3.093188 | 1363.272 | 1793.778 | 3.442159 | 1590.743 | 2093.082 | 3.51685 | 1459.32 | 1920.158 | 2.972517 | 1324.578 | 1742.866 | 3.332017 | 1481.819 | 1949.761 | 3.551179 | 1496.817 | 1969.495 | 3.534187 | 1485.891 | 1955.12 | 3.552014 | 1425.797 | 1876.049 | 3.940356 | 1527.28125 | 2009.581
3.301185 | 1527.802 | 2010.265 | 3.096503 | 1364.479 | 1795.367 | 3.447184 | 1592.122 | 2094.897 | 3.521831 | 1460.649 | 1921.907 | 2.975833 | 1325.67 | 1744.303 | 3.335337 | 1483.014 | 1951.334 | 3.554492 | 1497.823 | 1970.82 | 3.537508 | 1486.97 | 1956.539 | 3.557003 | 1427.097 | 1877.76 | 3.942007 | 1525.055 | 2006.651
3.3045 | 1528.854 | 2011.65 | 3.099857 | 1365.573 | 1796.806 | 3.452162 | 1593.531 | 2096.751 | 3.526857 | 1462.05 | 1923.75 | 2.979184 | 1326.78 | 1745.764 | 3.338685 | 1484.172 | 1952.857 | 3.557841 | 1498.971 | 1972.33 | 3.542524 | 1488.514 | 1958.571 | 3.561999 | 1428.593 | 1879.728 | 3.943661 | 1522.851 | 2003.751
3.30785 | 1530.068 | 2013.248 | 3.10316 | 1366.804 | 1798.427 | 3.455519 | 1594.541 | 2098.08 | 3.531843 | 1463.378 | 1925.497 | 2.982503 | 1327.89 | 1747.223 | 3.341989 | 1485.26 | 1954.29 | 3.562833 | 1500.428 | 1974.247 | 3.547496 | 1490.024 | 1960.558 | 3.567012 | 1430.017 | 1881.602 | 3.945338 | 1520.602 | 2000.792
3.31119 | 1531.183 | 2014.714 | 3.108176 | 1368.29 | 1800.381 | 3.458839 | 1595.599 | 2099.473 | 3.536843 | 1464.669 | 1927.197 | 2.985833 | 1328.903 | 1748.556 | 3.34534 | 1486.358 | 1955.735 | 3.566183 | 1501.56 | 1975.737 | 3.55251 | 1491.58 | 1962.605 | 3.57199 | 1431.497 | 1883.549 | 3.947014 | 1518.343 | 1997.819
3.314504 | 1532.277 | 2016.154 | 3.111501 | 1369.312 | 1801.726 | 3.462183 | 1596.603 | 2100.794 | 3.541843 | 1465.997 | 1928.943 | 2.989185 | 1330.058 | 1750.076 | 3.348675 | 1487.514 | 1957.255 | 3.569513 | 1502.642 | 1977.16 | 3.555832 | 1492.67 | 1964.04 | 3.577015 | 1432.989 | 1885.512 | 3.948682 | 1516.13 | 1994.908
3.31785 | 1533.358 | 2017.577 | 3.114853 | 1370.413 | 1803.175 | 3.465518 | 1597.706 | 2102.245 | 3.545172 | 1467.027 | 1930.299 | 2.992502 | 1331.203 | 1751.582 | 3.352007 | 1488.55 | 1958.618 | 3.572835 | 1503.679 | 1978.525 | 3.559182 | 1493.7 | 1965.395 | 3.582007 | 1434.452 | 1887.437 | 3.950338 | 1514.017 | 1992.127
3.321165 | 1534.537 | 2019.128 | 3.118197 | 1371.567 | 1804.694 | 3.468833 | 1598.717 | 2103.575 | 3.550179 | 1468.285 | 1931.954 | 2.995851 | 1332.372 | 1753.121 | 3.355366 | 1489.606 | 1960.008 | 3.576186 | 1504.8 | 1980 | 3.562498 | 1494.784 | 1966.82 | 3.587006 | 1435.903 | 1889.346 | 3.951996 | 1511.853 | 1989.28
3.324503 | 1535.708 | 2020.669 | 3.121506 | 1372.596 | 1806.047 | 3.47385 | 1600.128 | 2105.432 | 3.555161 | 1469.546875 | 1933.614 | 2.999174 | 1333.522 | 1754.635 | 3.358674 | 1490.731 | 1961.488 | 3.579504 | 1505.863 | 1981.399 | 3.565837 | 1495.824 | 1968.189 | 3.592016 | 1437.234 | 1891.097 | 3.953673 | 1510.759 | 1987.841
3.327844 | 1536.894 | 2022.228 | 3.124846 | 1373.618 | 1807.392 | 3.477171 | 1601.242 | 2106.897 | 3.560183 | 1470.835 | 1935.309 | 3.002505 | 1334.641 | 1756.106 | 3.362011 | 1491.784 | 1962.873 | 3.582852 | 1506.914 | 1982.782 | 3.569179 | 1496.847 | 1969.536 | 3.597003 | 1438.606 | 1892.903 | 3.95702 | 1512.195 | 1989.731
3.331163 | 1538.072 | 2023.779 | 3.128155 | 1374.674 | 1808.781 | 3.482196 | 1602.651 | 2108.751 | 3.565168 | 1472.232 | 1937.147 | 3.007505 | 1336.227 | 1758.193 | 3.36533 | 1492.828 | 1964.248 | 3.586194 | 1507.989 | 1984.197 | 3.572504 | 1497.94 | 1970.973 | 3.602031 | 1439.986 | 1894.718 | 3.960335 | 1513.55 | 1991.513
3.334525 | 1539.296 | 2025.39 | 3.133178 | 1376.12 | 1810.684 | 3.487182 | 1604.177 | 2110.759 | 3.570181 | 1473.603 | 1938.952 | 3.010838 | 1337.282 | 1759.582 | 3.368661 | 1493.839 | 1965.577 | 3.589506 | 1509.006 | 1985.535 | 3.577516 | 1499.342 | 1972.818 | 3.607009 | 1441.518 | 1896.734 | 3.963682 | 1514.928 | 1993.326
3.337846 | 1540.412 | 2026.858 | 3.138168 | 1377.584 | 1812.611 | 3.490519 | 1605.242 | 2112.16 | 3.57518 | 1474.86 | 1940.605 | 3.014194 | 1338.395 | 1761.046 | 3.372021 | 1494.842 | 1966.898 | 3.592861 | 1510.05 | 1986.907 | 3.580834 | 1500.522 | 1974.371 | 3.612011 | 1442.915 | 1898.572 | 3.967012 | 1516.186 | 1994.981
3.341174 | 1541.566 | 2028.377 | 3.141524 | 1378.69 | 1814.065 | 3.493822 | 1606.313 | 2113.57 | 3.580176 | 1476.141 | 1942.29 | 3.017506 | 1339.447 | 1762.43 | 3.377003 | 1496.283 | 1968.794 | 3.596164 | 1511.188 | 1988.405 | 3.584184 | 1501.719 | 1975.946 | 3.617004 | 1444.328 | 1900.431 | 3.97034 | 1517.373 | 1996.543
3.344517 | 1542.768 | 2029.958 | 3.144839 | 1379.842 | 1815.581 | 3.497173 | 1607.342 | 2114.923 | 3.585201 | 1477.352 | 1943.884 | 3.020854 | 1340.531 | 1763.857 | 3.380362 | 1497.326 | 1970.165 | 3.601175 | 1512.69 | 1990.381 | 3.587509 | 1502.783 | 1977.346 | 3.622001 | 1445.756 | 1902.31 | 3.973683 | 1518.598 | 1998.155
3.34782 | 1543.932 | 2031.49 | 3.148164 | 1380.939 | 1817.025 | 3.502166 | 1608.852 | 2116.911 | 3.590174 | 1478.719 | 1945.684 | 3.024178 | 1341.623 | 1765.293 | 3.383666 | 1498.336 | 1971.495 | 3.604503 | 1513.808 | 1991.853 | 3.590848 | 1503.868 | 1978.773 | 3.627028 | 1447.036 | 1903.994 | 3.976994 | 1519.792 | 1999.726
3.351179 | 1545.105 | 2033.032 | 3.151508 | 1381.97 | 1818.382 | 3.505522 | 1609.897 | 2118.286 | 3.595191 | 1479.904 | 1947.242 | 3.027492 | 1342.717 | 1766.733 | 3.388682 | 1499.822 | 1973.451 | 3.60785 | 1514.979 | 1993.394 | 3.594198 | 1505.048 | 1980.326 | 3.630335 | 1448.104 | 1905.4 | 3.980345 | 1520.893 | 2001.175
3.354512 | 1546.342 | 2034.66 | 3.15482 | 1383.078 | 1819.839 | 3.5105 | 1611.296 | 2120.126 | 3.600166 | 1481.253 | 1949.017 | 3.030844 | 1343.777 | 1768.128 | 3.391998 | 1500.95 | 1974.934 | 3.612842 | 1516.49 | 1995.382 | 3.599181 | 1506.491 | 1982.225 | 3.635337 | 1449.539 | 1907.288 | 3.983676 | 1521.967 | 2002.588
3.357849 | 1547.405 | 2036.059 | 3.158178 | 1384.144 | 1821.242 | 3.513848 | 1612.414 | 2121.597 | 3.605175 | 1482.594 | 1950.782 | 3.034169 | 1344.994 | 1769.729 | 3.395339 | 1502.025 | 1976.349 | 3.616171 | 1517.659 | 1996.919 | 3.604171 | 1508.016 | 1984.232 | 3.640318 | 1450.992 | 1909.201 | 3.987004 | 1523.052 | 2004.015
3.3612 | 1548.454 | 2037.439 | 3.161511 | 1385.16 | 1822.579 | 3.518821 | 1613.864 | 2123.505 | 3.610195 | 1483.949 | 1952.564 | 3.037529 | 1346.051 | 1771.119 | 3.398683 | 1503.047 | 1977.694 | 3.621153 | 1519.126 | 1998.85 | 3.609177 | 1509.464 | 1986.136 | 3.643678 | 1452.076 | 1910.627 | 3.992023 | 1524.5 | 2005.921
3.364505 | 1549.517 | 2038.838 | 3.166519 | 1386.667 | 1824.562 | 3.523854 | 1615.271 | 2125.357 | 3.615169 | 1485.287 | 1954.325 | 3.040862 | 1347.18 | 1772.606 | 3.403682 | 1504.518 | 1979.629 | 3.624496 | 1520.182 | 2000.24 | 3.614168 | 1511.017 | 1988.181 | 3.648667 | 1453.325 | 1912.269 | 3.997011 | 1525.687 | 2007.483
3.367846 | 1550.654 | 2040.334 | 3.169842 | 1387.668 | 1825.879 | 3.528845 | 1616.729 | 2127.275 | 3.62017 | 1486.503 | 1955.925 | 3.044174 | 1348.281 | 1774.055 | 3.408665 | 1505.905 | 1981.454 | 3.627846 | 1521.281 | 2001.686 | 3.617527 | 1512.104 | 1989.611 | 3.653688 | 1454.637 | 1913.996 | 4.001996 | 1526.868 | 2009.036
3.371163 | 1551.829 | 2041.881 | 3.173165 | 1388.763 | 1827.32 | 3.533853 | 1618.205 | 2129.217 | 3.62516 | 1487.764 | 1957.584 | 3.047513 | 1349.342 | 1775.45 | 3.413673 | 1507.062 | 1982.976 | 3.632843 | 1522.831 | 2003.726 | 3.620847 | 1513.12 | 1990.947 | 3.658676 | 1455.963 | 1915.741 | 4.007018 | 1527.879 | 2010.367
3.374501 | 1552.96 | 2043.369 | 3.178173 | 1390.292 | 1829.331 | 3.538842 | 1619.697 | 2131.18 | 3.630178 | 1489.073 | 1959.307 | 3.052489 | 1350.78 | 1777.342 | 3.416995 | 1508.097 | 1984.339 | 3.636194 | 1523.899 | 2005.13 | 3.62417 | 1514.409 | 1992.643 | 3.663666 | 1457.358 | 1917.577 | 4.01201 | 1529.086 | 2011.956
3.377857 | 1554.108 | 2044.879 | 3.181503 | 1391.434 | 1830.834 | 3.54383 | 1621.036 | 2132.942 | 3.635191 | 1490.422 | 1961.082 | 3.05585 | 1351.848 | 1778.747 | 3.422014 | 1509.298 | 1985.918 | 3.639497 | 1524.956 | 2006.521 | 3.627504 | 1515.474 | 1994.045 | 3.668688 | 1458.755 | 1919.415 | 4.017027 | 1530.256 | 2013.495
3.381175 | 1555.203 | 2046.319 | 3.184857 | 1392.481 | 1832.212 | 3.548854 | 1622.365 | 2134.69 | 3.640166 | 1491.83 | 1962.935 | 3.060839 | 1353.27 | 1780.619 | 3.428662 | 1510.51 | 1987.513 | 3.64285 | 1526.11 | 2008.04 | 3.630814 | 1516.572 | 1995.489 | 3.673675 | 1460.05 | 1921.119 | 4.028658 | 1530.945 | 2014.401
3.384522 | 1556.342 | 2047.818 | 3.188167 | 1393.643 | 1833.741 | 3.55384 | 1623.681 | 2136.422 | 3.645185 | 1493.049 | 1964.538 | 3.064195 | 1354.277 | 1781.943 | 3.438685 | 1511.348 | 1988.616 | 3.646173 | 1527.153 | 2009.412 | 3.634173 | 1517.581 | 1996.817 | 3.67869 | 1461.492 | 1923.016 | 4.038682 | 1530.176 | 2013.389
3.387847 | 1557.354 | 2049.149 | 3.191507 | 1394.845 | 1835.322 | 3.558848 | 1624.886 | 2138.008 | 3.650172 | 1494.389 | 1966.302 | 3.067502 | 1355.393 | 1783.412 | 3.450343 | 1510.556 | 1987.574 | 3.651187 | 1528.644 | 2011.374 | 3.63751 | 1518.72 | 1998.316 | 3.683674 | 1462.911 | 1924.882 | 4.045328 | 1531.534 | 2015.176
3.39116 | 1558.442 | 2050.582 | 3.194847 | 1395.955 | 1836.782 | 3.565515 | 1626.224 | 2139.768 | 3.655188 | 1495.637 | 1967.943 | 3.07251 | 1356.72 | 1785.158 | 3.458691 | 1509.478 | 1986.155 | 3.654516 | 1529.684 | 2012.742 | 3.64252 | 1520.083 | 2000.109 | 3.688669 | 1464.374 | 1926.808 | 4.050341 | 1532.953 | 2017.043
3.394515 | 1559.646 | 2052.165 | 3.198167 | 1397.012 | 1838.173 | 3.572174 | 1627.303 | 2141.188 | 3.660192 | 1496.984 | 1969.716 | 3.077491 | 1358.1 | 1786.973 | 3.470321 | 1508.78 | 1985.237 | 3.659526 | 1531.112 | 2014.62 | 3.64585 | 1521.157 | 2001.523 | 3.692007 | 1465.405 | 1928.164 | 4.055336 | 1534.39 | 2018.934
3.397831 | 1560.93 | 2053.856 | 3.201522 | 1398.158 | 1839.682 | 3.5805 | 1628.511 | 2142.777 | 3.665172 | 1498.27 | 1971.408 | 3.082516 | 1359.377 | 1788.654 | 3.480345 | 1509.534 | 1986.229 | 3.662849 | 1532.224 | 2016.084 | 3.649168 | 1522.194 | 2002.887 | 3.697004 | 1466.806 | 1930.007 | 4.060349 | 1535.787 | 2020.772
3.401179 | 1562.08 | 2055.369 | 3.204837 | 1399.302 | 1841.187 | 3.587167 | 1629.641 | 2144.265 | 3.670187 | 1499.565 | 1973.112 | 3.087511 | 1360.747 | 1790.456 | 3.488677 | 1510.636 | 1987.679 | 3.666171 | 1533.248 | 2017.431 | 3.65252 | 1523.257 | 2004.285 | 3.70201 | 1468.225 | 1931.875 | 4.063673 | 1536.803 | 2022.11
3.404515 | 1563.241 | 2056.896 | 3.208174 | 1400.333 | 1842.544 | 3.597177 | 1625.744 | 2139.136 | 3.675168 | 1500.844 | 1974.795 | 3.092506 | 1362.192 | 1792.358 | 3.493656 | 1511.672 | 1989.042 | 3.669518 | 1534.274 | 2018.781 | 3.655831 | 1524.309 | 2005.67 | 3.706995 | 1469.484 | 1933.532 | 4.068674 | 1528.914 | 2011.728
3.407841 | 1564.448 | 2058.485 | 3.211509 | 1401.436 | 1843.994 | 3.59885 | 1621.761 | 2133.896 | 3.680184 | 1502.198 | 1976.576 | 3.095838 | 1363.241 | 1793.738 | 3.498683 | 1512.702 | 1990.397 | 3.67283 | 1535.317 | 2020.153 | 3.659186 | 1525.389 | 2007.091 | 3.710349 | 1470.568 | 1934.958 | 4.070328 | 1521.49 | 2001.961
3.411189 | 1565.478 | 2059.84 | 3.214834 | 1402.535 | 1845.441 | 3.600518 | 1617.761 | 2128.632 | 3.685169 | 1503.537 | 1978.338 | 3.099181 | 1364.43 | 1795.303 | 3.503672 | 1513.794 | 1991.835 | 3.677854 | 1536.711 | 2021.988 | 3.66252 | 1526.481 | 2008.528 | 3.713678 | 1471.613 | 1936.332 | 4.072 | 1514.158 | 1992.314
3.414492 | 1566.539 | 2061.236 | 3.21819 | 1403.604 | 1846.847 | 3.602177 | 1613.77 | 2123.381 | 3.690168 | 1504.893 | 1980.122 | 3.102498 | 1365.489 | 1796.696 | 3.508693 | 1514.875 | 1993.257 | 3.682827 | 1538.231 | 2023.988 | 3.665846 | 1527.556 | 2009.942 | 3.717001 | 1472.641 | 1937.686 | 4.073681 | 1506.795 | 1982.625
3.417836 | 1567.592 | 2062.621 | 3.223164 | 1405.107 | 1848.824 | 3.603838 | 1609.761 | 2118.106 | 3.695188 | 1506.138 | 1981.761 | 3.105853 | 1366.663 | 1798.24 | 3.513671 | 1516.017 | 1994.759 | 3.687843 | 1539.72 | 2025.948 | 3.669193 | 1528.566 | 2011.272 | 3.722009 | 1474.066 | 1939.56 | 4.075352 | 1499.489 | 1973.012
3.421171 | 1568.754 | 2064.15 | 3.228174 | 1406.577 | 1850.759 | 3.605514 | 1605.736 | 2112.811 | 3.700168 | 1507.473 | 1983.517 | 3.109177 | 1367.874 | 1799.834 | 3.518666 | 1517.282 | 1996.423 | 3.692844 | 1541.131 | 2027.804 | 3.672507 | 1529.716 | 2012.784 | 3.727025 | 1475.466 | 1941.402 | 4.077017 | 1492.119 | 1963.314
3.42449 | 1569.895 | 2065.652 | 3.231484 | 1407.65 | 1852.171 | 3.607196 | 1601.774 | 2107.597 | 3.705183 | 1508.812 | 1985.279 | 3.112502 | 1368.992 | 1801.305 | 3.523682 | 1518.576 | 1998.126 | 3.696181 | 1542.143 | 2029.136 | 3.675846 | 1530.927 | 2014.377 | 3.730356 | 1476.469 | 1942.723 | 4.078669 | 1484.806 | 1953.692
3.427849 | 1571.14 | 2067.29 | 3.234839 | 1408.769 | 1853.644 | 3.608866 | 1597.998 | 2102.629 | 3.710184 | 1510.125 | 1987.006 | 3.115857 | 1370.02 | 1802.658 | 3.528671 | 1519.893 | 1999.859 | 3.699501 | 1543.163 | 2030.477 | 3.680833 | 1532.512 | 2016.463 | 3.735351 | 1477.907 | 1944.614 | 4.08034 | 1477.436 | 1943.994
3.431169 | 1572.366 | 2068.902 | 3.238165 | 1409.923 | 1855.162 | 3.61052 | 1594.439 | 2097.946 | 3.715186 | 1511.413 | 1988.701 | 3.119169 | 1371.183 | 1804.188 | 3.533687 | 1521.185 | 2001.56 | 3.70285 | 1544.21875 | 2031.867 | 3.685856 | 1534.071 | 2018.515 | 3.740329 | 1479.366 | 1946.535 | 4.082018 | 1470.16 | 1934.422
3.434502 | 1573.566 | 2070.481 | 3.241503 | 1411.03 | 1856.619 | 3.612173 | 1591.601 | 2094.212 | 3.720188 | 1512.531 | 1990.173 | 3.12252 | 1372.214 | 1805.545 | 3.538663 | 1522.534 | 2003.335 | 3.706173 | 1545.32 | 2033.316 | 3.690829 | 1535.472 | 2020.357 | 3.745346 | 1480.697 | 1948.286 | 4.083688 | 1464.328 | 1926.747
3.437851 | 1574.691 | 2071.962 | 3.244855 | 1412.147 | 1858.088 | 3.620495 | 1584.822 | 2085.292 | 3.725163 | 1513.894 | 1991.966 | 3.127505 | 1373.767 | 1807.588 | 3.542014 | 1523.538 | 2004.656 | 3.709521 | 1546.569 | 2034.959 | 3.695847 | 1536.922 | 2022.265 | 3.750333 | 1482.198 | 1950.261 | 4.086998 | 1465.688 | 1928.537
3.441169 | 1575.744 | 2073.347 | 3.248161 | 1413.269 | 1859.564 | 3.622161 | 1508.048 | 1984.273 | 3.730185 | 1515.076 | 1993.521 | 3.130844 | 1374.891 | 1809.067 | 3.546999 | 1524.94 | 2006.5 | 3.71286 | 1547.682 | 2036.424 | 3.69916 | 1538.079 | 2023.788 | 3.753692 | 1483.237 | 1951.628 | 4.090345 | 1467.12 | 1930.421
3.444524 | 1576.796 | 2074.732 | 3.251512 | 1414.292 | 1860.911 | 3.62384 | 1427.98 | 1878.922 | 3.735173 | 1516.16 | 1994.947 | 3.135835 | 1376.251 | 1810.857 | 3.552003 | 1526.249 | 2008.222 | 3.716172 | 1548.827 | 2037.93 | 3.702521 | 1539.087 | 2025.114 | 3.757002 | 1484.25 | 1952.961 | 4.093684 | 1468.557 | 1932.311
3.449498 | 1578.324 | 2076.743 | 3.254824 | 1415.359 | 1862.314 | 3.625512 | 1347.658 | 1773.235 | 3.740182 | 1517.531 | 1996.752 | 3.139188 | 1377.31 | 1812.25 | 3.557006 | 1527.671 | 2010.093 | 3.719523 | 1549.956 | 2039.416 | 3.705839 | 1540.265625 | 2026.665 | 3.760338 | 1485.306 | 1954.35 | 4.097005 | 1469.999 | 1934.21
3.452853 | 1579.59 | 2078.408 | 3.258163 | 1416.444 | 1863.743 | 3.627173 | 1267.423 | 1667.662 | 3.745177 | 1518.727 | 1998.325 | 3.142518 | 1378.417 | 1813.707 | 3.561998 | 1529.078 | 2011.944 | 3.722833 | 1551.013 | 2040.806 | 3.709173 | 1541.389 | 2028.143 | 3.765317 | 1486.758 | 1956.26 | 4.100355 | 1471.369 | 1936.011
3.456175 | 1580.817 | 2080.022 | 3.261516 | 1417.61 | 1865.276 | 3.628835 | 1187.034 | 1561.886 | 3.750149 | 1520.055 | 2000.073 | 3.147509 | 1379.931 | 1815.699 | 3.56702 | 1530.578 | 2013.918 | 3.727848 | 1552.524 | 2042.795 | 3.712514 | 1542.501 | 2029.607 | 3.770342 | 1488.173 | 1958.123 | 4.103664 | 1472.767 | 1937.851
3.459516 | 1582.002 | 2081.581 | 3.264833 | 1418.724 | 1866.742 | 3.630555 | 1106.759 | 1456.261 | 3.755177 | 1521.413 | 2001.859 | 3.15084 | 1381.051 | 1817.172 | 3.570333 | 1531.582 | 2015.239 | 3.732832 | 1554.009 | 2044.749 | 3.717517 | 1543.956 | 2031.521 | 3.77533 | 1489.506 | 1959.877 | 4.107009 | 1474.098 | 1939.603
3.462868 | 1583.28 | 2083.263 | 3.268189 | 1419.907 | 1868.299 | 3.632243 | 1026.747 | 1350.983 | 3.76017 | 1522.451 | 2003.225 | 3.154155 | 1382.215 | 1818.704 | 3.575349 | 1532.979 | 2017.078 | 3.737859 | 1555.43 | 2046.619 | 3.720865 | 1544.975 | 2032.862 | 3.780354 | 1490.928 | 1961.748 | 4.110346 | 1475.457 | 1941.391
3.466176 | 1584.473 | 2084.833 | 3.271516 | 1421.025 | 1869.77 | 3.633888 | 946.6508 | 1245.593 | 3.766835 | 1523.698 | 2004.866 | 3.157507 | 1383.35 | 1820.197 | 3.580338 | 1534.35 | 2018.881 | 3.741162 | 1556.447 | 2047.956 | 3.724174 | 1545.99 | 2034.197 | 3.785335 | 1492.329 | 1963.59 | 4.113668 | 1476.819 | 1943.183
3.469521 | 1585.516 | 2086.205 | 3.274833 | 1422.149 | 1871.249 | 3.635532 | 866.6891 | 1140.38 | 3.773508 | 1524.797 | 2006.312 | 3.160833 | 1384.493 | 1821.702 | 3.58536 | 1535.771 | 2020.751 | 3.746171 | 1557.786 | 2049.718 | 3.727523 | 1547.056 | 2035.6 | 3.790332 | 1493.721 | 1965.423 | 4.117025 | 1478.211 | 1945.014
3.472838 | 1586.622 | 2087.661 | 3.278182 | 1423.196 | 1872.627 | 3.637177 | 791.0390625 | 1040.841 | 3.778517 | 1526.014 | 2007.913 | 3.164175 | 1385.592 | 1823.147 | 3.58867 | 1536.81 | 2022.119 | 3.74948 | 1558.788 | 2051.037 | 3.730842 | 1548.098 | 2036.972 | 3.793674 | 1494.736 | 1966.758 | 4.12034 | 1479.665 | 1946.928
3.476158 | 1587.699 | 2089.078 | 3.281497 | 1424.339 | 1874.13 | 3.63884 | 779.4532 | 1025.596 | 3.783514 | 1527.296 | 2009.6 | 3.16752 | 1386.699 | 1824.604 | 3.592025 | 1537.817 | 2023.443 | 3.752842 | 1559.899 | 2052.498 | 3.734164 | 1549.112 | 2038.305 | 3.798682 | 1496.138 | 1968.603 | 4.123682 | 1481.034 | 1948.729
3.481176 | 1589.232 | 2091.095 | 3.28485 | 1425.349 | 1875.46 | 3.640508 | 771.0413 | 1014.528 | 3.788526 | 1528.52 | 2011.21 | 3.172506 | 1388.129 | 1826.486 | 3.596992 | 1539.238 | 2025.313 | 3.757831 | 1561.406 | 2054.482 | 3.737518 | 1550.143 | 2039.662 | 3.803688 | 1497.603 | 1970.53 | 4.127016 | 1482.351 | 1950.461
3.484506 | 1590.428 | 2092.669 | 3.288184 | 1426.406 | 1876.85 | 3.642174 | 762.9103 | 1003.829 | 3.793501 | 1529.837 | 2012.943 | 3.175836 | 1389.205 | 1827.902 | 3.60034 | 1540.274 | 2026.676 | 3.761184 | 1562.655 | 2056.125 | 3.742502 | 1551.592 | 2041.569 | 3.808666 | 1499.099 | 1972.499 | 4.130322 | 1483.702 | 1952.239
3.487859 | 1591.642 | 2094.266 | 3.293181 | 1427.954 | 1878.887 | 3.643826 | 754.5917 | 992.8839 | 3.798522 | 1531.073 | 2014.57 | 3.179154 | 1390.265 | 1829.296 | 3.605334 | 1541.654 | 2028.492 | 3.764513 | 1563.812 | 2057.647 | 3.745859 | 1552.674 | 2042.992 | 3.813689 | 1500.487 | 1974.325 | 4.133673 | 1485.076 | 1954.047
3.491166 | 1592.802 | 2095.792 | 3.29651 | 1428.995 | 1880.256 | 3.645482 | 744.1749 | 979.1775 | 3.803513 | 1532.363 | 2016.267 | 3.182514 | 1391.316 | 1830.679 | 3.608696 | 1542.668 | 2029.826 | 3.769511 | 1565.296 | 2059.6 | 3.749167 | 1553.699 | 2044.341 | 3.81867 | 1501.886 | 1976.165 | 4.137004 | 1486.351 | 1955.724
3.494513 | 1594.012 | 2097.384 | 3.299831 | 1430.053 | 1881.649 | 3.647157 | 733.5787 | 965.2352 | 3.808505 | 1533.688 | 2018.011 | 3.185842 | 1392.444 | 1832.163 | 3.612008 | 1543.744 | 2031.242 | 3.772836 | 1566.376 | 2061.022 | 3.752507 | 1554.714 | 2045.676 | 3.823677 | 1503.25 | 1977.961 | 4.140348 | 1487.761 | 1957.58
3.497834 | 1595.209 | 2098.959 | 3.303188 | 1431.177 | 1883.128 | 3.64884 | 722.9728 | 951.28 | 3.81352 | 1534.829 | 2019.512 | 3.189179 | 1393.606 | 1833.692 | 3.617006 | 1545.18 | 2033.132 | 3.777851 | 1567.874 | 2062.992 | 3.755826 | 1555.754 | 2047.045 | 3.828683 | 1504.656 | 1979.81 | 4.143698 | 1489.211 | 1959.488
3.50116 | 1596.331 | 2100.436 | 3.3065 | 1432.266 | 1884.561 | 3.650516 | 712.5018 | 937.5023 | 3.818501 | 1536.083 | 2021.162 | 3.192527 | 1394.744 | 1835.189 | 3.620317 | 1546.202 | 2034.476 | 3.782843 | 1569.375 | 2064.967 | 3.759156 | 1556.891 | 2048.54 | 3.833669 | 1506.073 | 1981.675 | 4.147005 | 1490.558 | 1961.26
3.506183 | 1597.995 | 2102.625 | 3.309841 | 1433.396 | 1886.047 | 3.652181 | 702.022 | 923.7131 | 3.823512 | 1537.253 | 2022.702 | 3.195833 | 1395.76 | 1836.527 | 3.62366 | 1547.283 | 2035.899 | 3.78786 | 1570.859 | 2066.919 | 3.762512 | 1557.9 | 2049.868 | 3.838678 | 1507.513 | 1983.569 | 4.150344 | 1491.807 | 1962.903
3.509511 | 1599.182 | 2104.187 | 3.313179 | 1434.446 | 1887.429 | 3.653838 | 692.0041 | 910.5317 | 3.828499 | 1538.538 | 2024.392 | 3.199182 | 1396.771 | 1837.857 | 3.627012 | 1548.406 | 2037.376 | 3.79117 | 1571.923 | 2068.32 | 3.765831 | 1559.059 | 2051.393 | 3.843656 | 1508.889 | 1985.38 | 4.153657 | 1492.903 | 1964.346
3.512865 | 1600.353 | 2105.728 | 3.318177 | 1435.967 | 1889.43 | 3.655504 | 682.8525 | 898.4902 | 3.833503 | 1539.86 | 2026.132 | 3.202504 | 1397.823 | 1839.241 | 3.630332 | 1549.411 | 2038.699 | 3.796191 | 1573.412 | 2070.279 | 3.769183 | 1560.278 | 2052.997 | 3.847008 | 1509.962 | 1986.792 | 4.15868 | 1494.123 | 1965.952
3.516172 | 1601.555 | 2107.309 | 3.323176 | 1437.456 | 1891.39 | 3.657182 | 671.9032 | 884.0832 | 3.83852 | 1541.211 | 2027.91 | 3.205842 | 1398.829 | 1840.565 | 3.633688 | 1550.497 | 2040.128 | 3.80117 | 1574.905 | 2072.243 | 3.77252 | 1561.408 | 2054.484 | 3.851998 | 1511.425 | 1988.717 | 4.168691 | 1494.301 | 1966.186
3.51951 | 1602.714 | 2108.834 | 3.326511 | 1438.469 | 1892.723 | 3.658866 | 660.9835 | 869.7152 | 3.843506 | 1542.566 | 2029.692 | 3.209189 | 1399.914 | 1841.993 | 3.637008 | 1551.546875 | 2041.509 | 3.806182 | 1576.307 | 2074.088 | 3.777509 | 1562.954 | 2056.518 | 3.85702 | 1512.826 | 1990.561 | 4.173666 | 1493.103 | 1964.61
3.522842 | 1603.814 | 2110.282 | 3.329842 | 1439.483 | 1894.056 | 3.660521 | 650.068 | 855.3526 | 3.848524 | 1543.707 | 2031.194 | 3.212504 | 1401.036 | 1843.469 | 3.640334 | 1552.57 | 2042.855 | 3.811178 | 1577.786 | 2076.034 | 3.780841 | 1564.003 | 2057.898 | 3.862013 | 1514.244 | 1992.426 | 4.175343 | 1486.028 | 1955.3
3.526166 | 1604.962 | 2111.792 | 3.333156 | 1440.608 | 1895.537 | 3.66217 | 640.8956 | 843.2836 | 3.853497 | 1545.074 | 2032.993 | 3.215854 | 1402.126 | 1844.902 | 3.645335 | 1553.97 | 2044.697 | 3.816172 | 1579.275 | 2077.994 | 3.784164 | 1565.037 | 2059.26 | 3.866997 | 1515.737 | 1994.391 | 4.177012 | 1479.093 | 1946.175
3.529521 | 1606.011 | 2113.172 | 3.336507 | 1441.665 | 1896.928 | 3.663831 | 631.8145 | 831.3349 | 3.858513 | 1546.302 | 2034.609 | 3.219177 | 1403.315 | 1846.467 | 3.64867 | 1555.113 | 2046.201 | 3.819508 | 1580.347 | 2079.404 | 3.787522 | 1566.088 | 2060.642 | 3.870337 | 1516.747 | 1995.719 | 4.178668 | 1472.523 | 1937.53
3.532844 | 1607.182 | 2114.713 | 3.339834 | 1442.733 | 1898.333 | 3.665515 | 622.7357 | 819.3891 | 3.863528 | 1547.652 | 2036.384 | 3.222504 | 1404.431 | 1847.935 | 3.653683 | 1556.571 | 2048.119 | 3.824493 | 1581.82 | 2081.342 | 3.790846 | 1567.095 | 2061.967 | 3.87534 | 1518.218 | 1997.655 | 4.180325 | 1465.946 | 1928.876
3.536181 | 1608.301 | 2116.186 | 3.343171 | 1443.845 | 1899.796 | 3.667187 | 613.7206 | 807.5271 | 3.868511 | 1548.787 | 2037.877 | 3.225856 | 1405.445 | 1849.269 | 3.657014 | 1557.617 | 2049.496 | 3.829508 | 1583.262 | 2083.24 | 3.794183 | 1568.245 | 2063.48 | 3.880366 | 1519.538 | 1999.392 | 4.182 | 1459.322 | 1920.16
3.539516 | 1609.389 | 2117.617 | 3.346526 | 1444.881 | 1901.16 | 3.668848 | 604.7192 | 795.6831 | 3.873513 | 1550.21 | 2039.751 | 3.229164 | 1406.492 | 1850.647 | 3.662015 | 1559.093 | 2051.438 | 3.834496 | 1584.778 | 2085.234 | 3.797521 | 1569.346 | 2064.929 | 3.885339 | 1520.849 | 2001.117 | 4.183688 | 1452.84 | 1911.632
3.542827 | 1610.453 | 2119.017 | 3.349834 | 1445.954 | 1902.571 | 3.6705 | 596.7697 | 785.2232 | 3.878495 | 1551.593 | 2041.57 | 3.232514 | 1407.61 | 1852.119 | 3.667012 | 1560.434 | 2053.202 | 3.839525 | 1586.203125 | 2087.109375 | 3.802515 | 1570.813 | 2066.859 | 3.890339 | 1522.226 | 2002.929 | 4.185355 | 1446.315 | 1903.046
3.54618 | 1611.633 | 2120.57 | 3.354848 | 1447.517 | 1904.627 | 3.672165 | 594.634 | 782.4131 | 3.883518 | 1552.954 | 2043.361 | 3.237501 | 1409.063 | 1854.03 | 3.671996 | 1561.915 | 2055.151 | 3.842832 | 1587.44 | 2088.737 | 3.807507 | 1572.326 | 2068.851 | 3.895335 | 1523.628 | 2004.774 | 4.187015 | 1439.857 | 1894.549
3.5495 | 1612.713 | 2121.991 | 3.358154 | 1448.601 | 1906.054 | 3.682184 | 594.514 | 782.2552 | 3.888519 | 1554.171 | 2044.962 | 3.240848 | 1410.099 | 1855.394 | 3.675348 | 1562.984 | 2056.557 | 3.846188 | 1588.587 | 2090.246 | 3.810842 | 1573.406 | 2070.272 | 3.898685 | 1524.68 | 2006.158 | 4.188674 | 1433.611 | 1886.33
3.552837 | 1613.808 | 2123.432 | 3.361509 | 1449.648 | 1907.432 | 3.688833 | 595.5305 | 783.5927 | 3.893498 | 1555.397 | 2046.575 | 3.244187 | 1411.192 | 1856.831 | 3.680329 | 1564.502 | 2058.556 | 3.849506 | 1589.69 | 2091.698 | 3.81584 | 1575.059 | 2072.446 | 3.903676 | 1526.071 | 2007.988 | 4.190345 | 1428.277 | 1879.312
3.556178 | 1614.978 | 2124.971 | 3.364841 | 1450.771 | 1908.909 | 3.695503 | 596.5568 | 784.9432 | 3.898517 | 1556.672 | 2048.253 | 3.247504 | 1412.253 | 1858.227 | 3.685346 | 1565.961 | 2060.475 | 3.852834 | 1590.72 | 2093.052 | 3.819176 | 1576.111 | 2073.83 | 3.90867 | 1527.434 | 2009.781 | 4.193692 | 1429.602 | 1881.055
3.559489 | 1616.286 | 2126.692 | 3.36986 | 1452.304 | 1910.926 | 3.702185 | 597.696 | 786.4421 | 3.903495 | 1557.979 | 2049.972 | 3.250852 | 1413.306 | 1859.614 | 3.690325 | 1567.386 | 2062.35 | 3.856184 | 1591.899 | 2094.604 | 3.822521 | 1577.188 | 2075.247 | 3.913679 | 1528.708 | 2011.459 | 4.197002 | 1430.621 | 1882.396
3.562842 | 1617.478 | 2128.261 | 3.373185 | 1453.408 | 1912.379 | 3.708845 | 598.7157 | 787.7838 | 3.90852 | 1559.245 | 2051.639 | 3.25416 | 1414.489 | 1861.169 | 3.693687 | 1568.42 | 2063.71 | 3.861181 | 1593.305 | 2096.454 | 3.827506 | 1578.651 | 2077.172 | 3.918661 | 1530.225 | 2013.454 | 4.202021 | 1432.076 | 1884.31
3.566173 | 1618.572 | 2129.7 | 3.376507 | 1454.552 | 1913.885 | 3.717184 | 599.808 | 789.221 | 3.913518 | 1560.512 | 2053.305 | 3.257504 | 1415.57 | 1862.592 | 3.697002 | 1569.485 | 2065.112 | 3.866189 | 1594.754 | 2098.361 | 3.830847 | 1579.703 | 2078.556 | 3.923681 | 1531.557 | 2015.206 | 4.205331 | 1433.114 | 1885.676
3.569507 | 1619.677 | 2131.154 | 3.37984 | 1455.575 | 1915.23 | 3.720509 | 594.1178 | 781.7339 | 3.918508 | 1561.689 | 2054.854 | 3.260841 | 1416.701 | 1864.08 | 3.70034 | 1570.564 | 2066.531 | 3.869506 | 1595.793 | 2099.728 | 3.835831 | 1581.241 | 2080.58 | 3.927005 | 1532.648 | 2016.643 | 4.208682 | 1434.224 | 1887.136
3.572853 | 1620.813 | 2132.648 | 3.383152 | 1456.602 | 1916.581 | 3.722166 | 582.4236 | 766.3469 | 3.923516 | 1562.992 | 2056.568 | 3.265845 | 1418.263 | 1866.136 | 3.703678 | 1571.566 | 2067.85 | 3.874498 | 1597.174 | 2101.545 | 3.839177 | 1582.461 | 2082.186 | 3.930358 | 1533.725 | 2018.059 | 4.212021 | 1435.559 | 1888.893
3.576166 | 1621.875 | 2134.046 | 3.386513 | 1457.803 | 1918.162 | 3.723837 | 570.7293 | 750.9596 | 3.928497 | 1564.255 | 2058.231 | 3.270841 | 1419.753 | 1868.096 | 3.708683 | 1573.194 | 2069.992 | 3.87783 | 1598.189 | 2102.88 | 3.842495 | 1583.571 | 2083.646 | 3.935327 | 1535.135 | 2019.915 | 4.215337 | 1436.913 | 1890.675
3.579515 | 1622.971 | 2135.489 | 3.38985 | 1458.869 | 1919.564 | 3.725512 | 558.9628 | 735.4773 | 3.933523 | 1565.716 | 2060.152 | 3.274179 | 1420.871 | 1869.567 | 3.713681 | 1574.67 | 2071.935 | 3.882848 | 1599.643 | 2104.793 | 3.845852 | 1584.599 | 2084.998 | 3.940348 | 1536.535 | 2021.756 | 4.218687 | 1438.186 | 1892.35
3.582845 | 1624.198 | 2137.103 | 3.393176 | 1459.961 | 1921.002 | 3.727183 | 547.2184 | 720.0242 | 3.938505 | 1566.887 | 2061.694 | 3.279164 | 1422.393 | 1871.57 | 3.718686 | 1576.28 | 2074.053 | 3.886173 | 1600.648 | 2106.115 | 3.850836 | 1586.088 | 2086.957 | 3.945333 | 1537.738 | 2023.339 | 4.222006 | 1430.274 | 1881.939
3.586178 | 1625.274 | 2138.518 | 3.396528 | 1461.155 | 1922.572 | 3.728845 | 535.4874 | 704.5886 | 3.943512 | 1568.333 | 2063.595 | 3.282501 | 1423.458 | 1872.971 | 3.721999 | 1577.309 | 2075.406 | 3.891178 | 1602.242 | 2108.213 | 3.854187 | 1587.092 | 2088.279 | 3.950348 | 1539.117 | 2025.154 | 4.223669 | 1420.062 | 1868.503
3.589531 | 1626.472 | 2140.095 | 3.399828 | 1462.23 | 1923.986 | 3.730511 | 523.8422 | 689.2661 | 3.948519 | 1569.616 | 2065.284 | 3.285848 | 1424.564 | 1874.427 | 3.72701 | 1578.755 | 2077.309 | 3.896174 | 1603.678 | 2110.102 | 3.859162 | 1588.574 | 2090.229 | 3.955343 | 1540.472 | 2026.936 | 4.225351 | 1409.758 | 1854.945
3.594507 | 1627.967 | 2142.062 | 3.403172 | 1463.296875 | 1925.390625 | 3.732184 | 512.1523 | 673.8847 | 3.953496 | 1570.848 | 2066.905 | 3.289172 | 1425.567 | 1875.747 | 3.731999 | 1580.137 | 2079.127 | 3.899507 | 1604.714 | 2111.465 | 3.862509 | 1589.598 | 2091.577 | 3.960333 | 1541.789 | 2028.67 | 4.227023 | 1399.45 | 1841.382
3.599513 | 1629.454 | 2144.019 | 3.406508 | 1464.36 | 1926.789 | 3.733865 | 500.4192 | 658.4463 | 3.958513 | 1572.051 | 2068.488 | 3.292531 | 1426.751 | 1877.304 | 3.737026 | 1581.605 | 2081.059 | 3.90283 | 1605.772 | 2112.858 | 3.865849 | 1590.739 | 2093.077 | 3.965353 | 1543.214 | 2030.545 | 4.228683 | 1389.172 | 1827.858
3.602826 | 1630.543 | 2145.452 | 3.40983 | 1465.366 | 1928.114 | 3.735533 | 488.7442 | 643.0845 | 3.963506 | 1573.339 | 2070.184 | 3.295849 | 1427.79 | 1878.672 | 3.741999 | 1583.107 | 2083.036 | 3.906183 | 1606.946 | 2114.403 | 3.869178 | 1591.805 | 2094.48 | 3.970327 | 1544.708 | 2032.51 | 4.230343 | 1378.878 | 1814.314
3.607843 | 1632.06 | 2147.448 | 3.413184 | 1466.385 | 1929.453 | 3.737191 | 483.1673 | 635.7464 | 3.968521 | 1574.607 | 2071.852 | 3.299176 | 1428.905 | 1880.138 | 3.745338 | 1584.17 | 2084.434 | 3.909509 | 1607.967 | 2115.746 | 3.872535 | 1592.836 | 2095.837 | 3.975341 | 1546.177 | 2034.443 | 4.232005 | 1368.614 | 1800.807
3.61117 | 1633.184 | 2148.927 | 3.416504 | 1467.541 | 1930.975 | 3.745509 | 484.203125 | 637.109375 | 3.973514 | 1575.906 | 2073.561 | 3.302507 | 1429.962 | 1881.529 | 3.750323 | 1585.592 | 2086.306 | 3.912857 | 1608.994 | 2117.097 | 3.875844 | 1593.889 | 2097.222 | 3.980348 | 1547.637 | 2036.365 | 4.233678 | 1358.393 | 1787.359
3.614531 | 1634.358 | 2150.471 | 3.419851 | 1468.59 | 1932.355 | 3.757169 | 485.1559 | 638.363 | 3.978497 | 1577.01 | 2075.014 | 3.305822 | 1431.031 | 1882.936 | 3.755337 | 1587.083 | 2088.268 | 3.916182 | 1610.072 | 2118.516 | 3.880847 | 1595.356 | 2099.153 | 3.985342 | 1549.095 | 2038.283 | 4.235351 | 1348.08 | 1773.79
3.617838 | 1635.504 | 2151.979 | 3.423177 | 1469.757 | 1933.891 | 3.758849 | 476.3132 | 626.7279 | 3.983517 | 1578.209 | 2076.59 | 3.309188 | 1432.041 | 1884.264 | 3.760351 | 1588.451 | 2090.067 | 3.921175 | 1611.493 | 2120.386 | 3.885826 | 1596.9 | 2101.184 | 3.99035 | 1550.503 | 2040.136 | 4.237014 | 1337.897 | 1760.39
3.621173 | 1636.646 | 2153.481 | 3.426487 | 1470.854 | 1935.335 | 3.760528 | 462.208 | 608.1684 | 3.988513 | 1579.277 | 2077.996 | 3.312517 | 1433.151 | 1885.725 | 3.76368 | 1589.484 | 2091.426 | 3.92451 | 1612.526 | 2121.745 | 3.889186 | 1597.99 | 2102.618 | 3.993664 | 1551.504 | 2041.453 | 4.238672 | 1336.738 | 1758.866
3.624494 | 1637.748 | 2154.932 | 3.429838 | 1471.957 | 1936.786 | 3.762189 | 448.2745 | 589.8349 | 3.993528 | 1580.498 | 2079.602 | 3.315847 | 1434.202 | 1887.108 | 3.766996 | 1590.583 | 2092.873 | 3.927829 | 1613.645 | 2123.217 | 3.892508 | 1599.048 | 2104.011 | 3.998679 | 1552.885 | 2043.27 | 4.242017 | 1337.891 | 1760.383
3.627818 | 1638.794 | 2156.308 | 3.433159 | 1473.1 | 1938.289 | 3.763837 | 434.2216 | 571.3442 | 3.998519 | 1581.672 | 2081.147 | 3.319194 | 1435.274 | 1888.519 | 3.772003 | 1592.066 | 2094.824 | 3.932852 | 1615.14 | 2125.184 | 3.895848 | 1600.174 | 2105.492 | 4.003675 | 1554.376 | 2045.231 | 4.245357 | 1339.201 | 1762.107
3.632848 | 1640.301 | 2158.29 | 3.436503 | 1474.218 | 1939.761 | 3.765498 | 420.3188 | 553.051 | 4.003496 | 1582.866 | 2082.719 | 3.322492 | 1436.411 | 1890.014 | 3.775331 | 1593.229 | 2096.354 | 3.937839 | 1616.522 | 2127.002 | 3.899184 | 1601.177 | 2106.812 | 4.008695 | 1555.669 | 2046.933 | 4.248667 | 1340.504 | 1763.82
3.636167 | 1641.369 | 2159.697 | 3.439846 | 1475.259 | 1941.131 | 3.767176 | 406.3767 | 534.7062 | 4.008521 | 1584.194 | 2084.466 | 3.325845 | 1437.461 | 1891.396 | 3.778687 | 1594.262 | 2097.713 | 3.941187 | 1617.524 | 2128.32 | 3.902488 | 1602.197 | 2108.154 | 4.013679 | 1556.95 | 2048.618 | 4.252017 | 1341.772 | 1765.489
3.63953 | 1642.524 | 2161.216 | 3.44316 | 1476.389 | 1942.617 | 3.768853 | 392.5048 | 516.4536 | 4.013506 | 1585.39 | 2086.039 | 3.329174 | 1438.542 | 1892.818 | 3.783675 | 1595.749 | 2099.67 | 3.946175 | 1618.889 | 2130.117 | 3.907512 | 1603.556 | 2109.943 | 4.018665 | 1558.284 | 2050.373 | 4.255332 | 1343.023 | 1767.135
3.644497 | 1644.076 | 2163.258 | 3.446515 | 1477.405 | 1943.953 | 3.770503 | 378.5912 | 498.1463 | 4.018527 | 1586.573 | 2087.596 | 3.3325 | 1439.568 | 1894.168 | 3.787022 | 1596.861 | 2101.132 | 3.951168 | 1620.249 | 2131.907 | 3.912507 | 1604.984 | 2111.82 | 4.023681 | 1559.669 | 2052.196 | 4.258665 | 1344.291 | 1768.803
3.647851 | 1645.231 | 2164.778 | 3.4515 | 1478.908 | 1945.932 | 3.772152 | 364.7881 | 479.9843 | 4.023504 | 1587.807 | 2089.22 | 3.337513 | 1441.108 | 1896.195 | 3.790336 | 1597.882 | 2102.477 | 3.954501 | 1621.273 | 2133.255 | 3.917513 | 1606.353 | 2113.622 | 4.027011 | 1560.725 | 2053.586 | 4.262014 | 1345.657 | 1770.602
3.65283 | 1646.683 | 2166.688 | 3.454854 | 1480.09 | 1947.487 | 3.773818 | 351.0291 | 461.8804 | 4.028499 | 1589.075 | 2090.888 | 3.342522 | 1442.553 | 1898.096 | 3.795357 | 1599.35 | 2104.407 | 3.959505 | 1622.724 | 2135.163 | 3.920852 | 1607.366 | 2114.955 | 4.032022 | 1562.223 | 2055.557 | 4.265333 | 1346.956 | 1772.311
3.657855 | 1648.062 | 2168.503 | 3.458175 | 1481.104 | 1948.821 | 3.775499 | 346.104 | 455.4 | 4.03352 | 1590.323 | 2092.53 | 3.347489 | 1444.094 | 1900.124 | 3.798666 | 1600.407 | 2105.799 | 3.962843 | 1623.728 | 2136.484 | 3.925839 | 1608.78 | 2116.816 | 4.036995 | 1563.624 | 2057.4 | 4.268686 | 1348.249 | 1774.012
3.66285 | 1649.452 | 2170.332 | 3.461508 | 1482.107 | 1950.141 | 3.783843 | 347.1638 | 456.7945 | 4.038507 | 1591.484 | 2094.058 | 3.350838 | 1445.103 | 1901.451 | 3.80201 | 1601.485 | 2107.218 | 3.966193 | 1624.747 | 2137.825 | 3.929171 | 1609.802 | 2118.161 | 4.042007 | 1564.995 | 2059.205 | 4.272013 | 1349.505 | 1775.664
3.667845 | 1650.801 | 2172.107 | 3.466509 | 1483.596 | 1952.1 | 3.793844 | 348.1765 | 458.1269 | 4.043522 | 1592.597 | 2095.522 | 3.354169 | 1446.147 | 1902.825 | 3.807 | 1602.833 | 2108.991 | 3.971172 | 1626.17 | 2139.697 | 3.934171 | 1611.222 | 2120.029 | 4.046998 | 1566.509 | 2061.196 | 4.275337 | 1350.894 | 1777.492
3.671173 | 1651.825 | 2173.454 | 3.469846 | 1484.597 | 1953.418 | 3.803858 | 349.0493 | 459.2753 | 4.048503 | 1593.748 | 2097.036 | 3.357494 | 1447.327 | 1904.378 | 3.810343 | 1603.858 | 2110.339 | 3.974518 | 1627.204 | 2141.058 | 3.939188 | 1612.544 | 2121.768 | 4.052013 | 1567.878 | 2062.998 | 4.278679 | 1352.203 | 1779.215
3.674516 | 1652.853 | 2174.807 | 3.473197 | 1485.64 | 1954.79 | 3.8155 | 350.1637 | 460.7417 | 4.053514 | 1594.868 | 2098.511 | 3.360849 | 1448.416 | 1905.811 | 3.815339 | 1605.42 | 2112.394 | 3.979492 | 1628.556 | 2142.837 | 3.942512 | 1613.583 | 2123.136 | 4.057016 | 1569.227 | 2064.772 | 4.281987 | 1353.542 | 1780.976
3.677831 | 1653.891 | 2176.173 | 3.476508 | 1486.785 | 1956.297 | 3.825506 | 350.5914 | 461.3044 | 4.058521 | 1596.083 | 2100.109 | 3.365828 | 1449.899 | 1907.762 | 3.820346 | 1606.874 | 2114.307 | 3.984518 | 1629.798 | 2144.471 | 3.947516 | 1614.911 | 2124.882 | 4.061996 | 1570.644 | 2066.636 | 4.285347 | 1354.857 | 1782.707
3.682853 | 1655.221 | 2177.922 | 3.479851 | 1487.849 | 1957.696 | 3.83384 | 349.3069 | 459.6143 | 4.063498 | 1597.213 | 2101.597 | 3.369184 | 1450.969 | 1909.17 | 3.825318 | 1608.349 | 2116.249 | 3.989525 | 1631.106 | 2146.193 | 3.950844 | 1615.975 | 2126.283 | 4.06702 | 1571.892 | 2068.28 | 4.288682 | 1356.14 | 1784.395
3.689508 | 1656.44 | 2179.527 | 3.483168 | 1488.963 | 1959.161 |  |  |  | 4.068522 | 1598.301 | 2103.028 | 3.374169 | 1452.339 | 1910.972 | 3.83034 | 1609.873 | 2118.254 | 3.994506 | 1632.486 | 2148.007 | 3.95585 | 1617.431 | 2128.198 | 4.070335 | 1572.91 | 2069.618 | 4.292008 | 1357.274 | 1785.886
3.69617 | 1657.455 | 2180.861 | 3.48649 | 1490.04 | 1960.579 |  |  |  | 4.073508 | 1599.515 | 2104.625 | 3.379187 | 1453.863 | 1912.978 | 3.835335 | 1611.257 | 2120.074 | 3.997852 | 1633.546 | 2149.403 | 3.960829 | 1618.861 | 2130.08 | 4.073681 | 1573.961 | 2071.001 | 4.297018 | 1358.794 | 1787.887
3.701179 | 1658.714 | 2182.518 | 3.491507 | 1491.412 | 1962.385 |  |  |  | 4.078513 | 1600.607 | 2106.062 | 3.38418 | 1455.331 | 1914.909 | 3.838691 | 1612.327 | 2121.483 | 4.001171 | 1634.561 | 2150.738 | 3.964177 | 1619.967 | 2131.535 | 4.078668 | 1575.39 | 2072.882 | 4.300333 | 1359.876 | 1789.311
3.706178 | 1660.112 | 2184.358 | 3.494836 | 1492.531 | 1963.856 |  |  |  | 4.08351 | 1601.752 | 2107.569 | 3.389174 | 1456.844 | 1916.901 | 3.842 | 1613.337 | 2122.812 | 4.004495 | 1635.611 | 2152.12 | 3.967509 | 1621.012 | 2132.91 | 4.082008 | 1576.453 | 2074.28 | 4.305339 | 1361.41 | 1791.329
3.709511 | 1661.207 | 2185.799 | 3.498192 | 1493.685 | 1965.375 |  |  |  | 4.088503 | 1602.843 | 2109.003 | 3.394198 | 1458.276 | 1918.784 | 3.847018 | 1614.755 | 2124.678 | 4.009516 | 1637.003 | 2153.952 | 3.970838 | 1622.086 | 2134.324 | 4.085352 | 1577.507 | 2075.667 | 4.308666 | 1362.488 | 1792.748
3.712845 | 1662.318 | 2187.26 | 3.5015 | 1494.787 | 1966.825 |  |  |  | 4.09353 | 1604.05 | 2110.593 | 3.399176 | 1459.702 | 1920.661 | 3.851996 | 1616.233 | 2126.623 | 4.014519 | 1638.275 | 2155.625 | 3.974194 | 1623.127 | 2135.693 | 4.090348 | 1578.853 | 2077.438 | 4.312022 | 1363.591 | 1794.198
3.716198 | 1663.398 | 2188.681 | 3.504846 | 1495.79 | 1968.144 |  |  |  | 4.098507 | 1605.075 | 2111.941 | 3.404184 | 1461.135 | 1922.547 | 3.855349 | 1617.245 | 2127.953 | 4.0195 | 1639.698 | 2157.498 | 3.977508 | 1624.284 | 2137.216 | 4.095335 | 1580.131 | 2079.119 | 4.317006 | 1365.08 | 1796.157
3.71951 | 1664.472 | 2190.095 | 3.508167 | 1496.818 | 1969.498 |  |  |  | 4.105165 | 1606.451 | 2113.751 | 3.40916 | 1462.628 | 1924.51 | 3.858667 | 1618.284 | 2129.32 | 4.024509 | 1641.191 | 2159.461 | 3.982517 | 1625.759 | 2139.157 | 4.100345 | 1581.433 | 2080.833 | 4.322016 | 1366.388 | 1797.879
3.72285 | 1665.635 | 2191.625 | 3.513174 | 1498.069 | 1971.143 |  |  |  | 4.110176 | 1607.615 | 2115.282 | 3.412511 | 1463.696 | 1925.915 | 3.862027 | 1619.39 | 2130.777 | 4.027828 | 1642.198 | 2160.787 | 3.98583 | 1626.76 | 2140.474 | 4.105332 | 1582.738 | 2082.55 | 4.327014 | 1367.526 | 1799.376
3.72618 | 1666.755 | 2193.099 | 3.518172 | 1499.285 | 1972.744 |  |  |  | 4.115171 | 1608.829 | 2116.881 | 3.417507 | 1465.219 | 1927.92 | 3.867005 | 1620.798 | 2132.629 | 4.032852 | 1643.691 | 2162.752 | 3.990849 | 1628.316 | 2142.521 | 4.108688 | 1583.794 | 2083.939 | 4.330353 | 1362.91 | 1793.303
3.729495 | 1667.893 | 2194.596 | 3.523194 | 1500.666 | 1974.56 |  |  |  | 4.120199 | 1609.97 | 2118.381 | 3.420861 | 1466.233 | 1929.253 | 3.870346 | 1621.856 | 2134.022 | 4.036176 | 1644.76 | 2164.158 | 3.995843 | 1629.836 | 2144.521 | 4.113667 | 1585.172 | 2085.753 | 4.332001 | 1347.991 | 1773.672
3.732849 | 1668.97 | 2196.014 | 3.528162 | 1502.022 | 1976.345 |  |  |  | 4.126843 | 1611.067 | 2119.825 | 3.42584 | 1467.469 | 1930.88 | 3.873662 | 1622.887 | 2135.378 | 4.039511 | 1645.764 | 2165.479 | 4.000862 | 1631.313 | 2146.465 | 4.118687 | 1586.443 | 2087.425 | 4.333662 | 1331.213 | 1751.597
3.73617 | 1670.105 | 2197.507 | 3.531511 | 1503.031 | 1977.673 |  |  |  | 4.133501 | 1612.274 | 2121.414 | 3.429179 | 1468.515 | 1932.257 | 3.876991 | 1623.891 | 2136.698 | 4.044503 | 1647.036 | 2167.153 | 4.005851 | 1632.752 | 2148.358 | 4.123661 | 1587.779 | 2089.183 | 4.335342 | 1314.272 | 1729.305
3.739513 | 1671.125 | 2198.849 | 3.534829 | 1504.056 | 1979.021 |  |  |  | 4.140172 | 1613.504 | 2123.032 | 3.432486 | 1469.578 | 1933.655 | 3.880351 | 1624.966 | 2138.113 | 4.049516 | 1648.127 | 2168.589 | 4.009179 | 1633.757 | 2149.68 | 4.128669 | 1589.204 | 2091.057 | 4.337017 | 1297.441 | 1707.159
3.742855 | 1672.155 | 2200.204 | 3.539853 | 1505.512 | 1980.937 |  |  |  | 4.145193 | 1614.61 | 2124.487 | 3.437519 | 1471.042 | 1935.582 | 3.883669 | 1625.99 | 2139.46 | 4.05284 | 1645.444 | 2165.058 | 4.014171 | 1635.188 | 2151.563 | 4.133692 | 1590.743 | 2093.082 | 4.338684 | 1280.696 | 1685.127
3.747838 | 1673.661 | 2202.186 | 3.543177 | 1506.536 | 1982.285 |  |  |  | 4.150166 | 1615.641 | 2125.843 | 3.44084 | 1472.203 | 1937.109 | 3.887015 | 1627.017 | 2140.812 | 4.0545 | 1591.984 | 2094.715 | 4.019178 | 1636.651 | 2153.488 | 4.138671875 | 1592.093 | 2094.859 | 4.340344 | 1263.216 | 1662.126
3.751168 | 1674.724 | 2203.585 | 3.546511 | 1507.619 | 1983.71 |  |  |  | 4.155169 | 1616.956 | 2127.573 | 3.444196 | 1473.203 | 1938.426 | 3.89199 | 1628.249 | 2142.433 | 4.056176 | 1531.817 | 2015.548 | 4.024196 | 1638.109 | 2155.407 | 4.143673 | 1593.519 | 2096.735 | 4.342003 | 1243.345 | 1635.98
3.754482 | 1675.813 | 2205.018 | 3.551496 | 1509.078 | 1985.628 |  |  |  | 4.160184 | 1618.055 | 2129.019 | 3.44752 | 1474.209 | 1939.748 | 3.895337 | 1629.275 | 2143.782 | 4.057855 | 1468.89 | 1932.75 | 4.027509 | 1639.156 | 2156.784 | 4.148657 | 1594.902 | 2098.555 | 4.343679 | 1223.425 | 1609.769
3.757842 | 1676.84 | 2206.368 | 3.554832 | 1510.153 | 1987.043 |  |  |  | 4.165172 | 1619.138 | 2130.445 | 3.450835 | 1475.243 | 1941.11 | 3.898674 | 1630.319 | 2145.157 |  |  |  | 4.032509 | 1640.63 | 2158.724 | 4.153678 | 1596.374 | 2100.491 | 4.345357 | 1201.729 | 1581.222
3.761169 | 1677.934 | 2207.808 | 3.55818 | 1511.247 | 1988.483 |  |  |  | 4.171849 | 1620.32 | 2132 | 3.455839 | 1476.698 | 1943.024 | 3.903673 | 1631.878 | 2147.208 |  |  |  | 4.037494 | 1642.101 | 2160.659 | 4.157002 | 1597.399 | 2101.84 | 4.347023 | 1181.047 | 1554.01
3.766186 | 1679.319 | 2209.63 | 3.561494 | 1512.352 | 1989.936 |  |  |  | 4.176852 | 1621.39 | 2133.407 | 3.459167 | 1477.706 | 1944.35 | 3.907013 | 1633.028 | 2148.721 |  |  |  | 4.040852 | 1643.149 | 2162.039 | 4.162015 | 1598.892 | 2103.805 | 4.348677 | 1170.34 | 1539.921
3.771163 | 1680.589 | 2211.301 | 3.564844 | 1513.353 | 1991.254 |  |  |  | 4.181834 | 1622.436 | 2134.784 | 3.462519 | 1478.76 | 1945.737 | 3.91034 | 1634.035 | 2150.047 |  |  |  | 4.045839 | 1644.592 | 2163.937 | 4.167006 | 1600.192 | 2105.516 | 4.350335 | 1161.58 | 1528.395
3.777834 | 1681.674 | 2212.729 | 3.568164 | 1514.449 | 1992.696 |  |  |  | 4.186858 | 1623.587 | 2136.299 | 3.467505 | 1480.147 | 1947.561 | 3.915348 | 1635.539 | 2152.025 |  |  |  | 4.049189 | 1645.703125 | 2165.399 | 4.171993 | 1601.472 | 2107.2 | 4.352011 | 1152.943 | 1517.03
3.787843 | 1681.147 | 2212.036 | 3.573175 | 1515.977 | 1994.707 |  |  |  | 4.191836 | 1624.606 | 2137.64 | 3.472511 | 1481.568 | 1949.432 | 3.920339 | 1636.91 | 2153.829 |  |  |  | 4.05416 | 1647.078 | 2167.208 | 4.175344 | 1602.477 | 2108.522 | 4.353684 | 1144.377 | 1505.759
3.791186 | 1678.188 | 2208.142 | 3.578164 | 1517.442 | 1996.634 |  |  |  | 4.196854 | 1625.654 | 2139.018 | 3.477506 | 1482.955 | 1951.257 | 3.923676 | 1637.914 | 2155.149 |  |  |  | 4.059188 | 1648.422 | 2168.976 | 4.180343 | 1603.904 | 2110.4 | 4.35535 | 1135.784 | 1494.452
3.792854 | 1674.854 | 2203.755 | 3.581515 | 1518.514 | 1998.045 |  |  |  | 4.203527 | 1626.993 | 2140.78 | 3.482498 | 1484.357 | 1953.101 | 3.926994 | 1638.921 | 2156.475 |  |  |  | 4.06417 | 1649.857 | 2170.864 | 4.185357 | 1605.335 | 2112.283 | 4.357003 | 1127.914 | 1484.097
3.794514 | 1671.553 | 2199.412 | 3.584842 | 1519.589 | 1999.459 |  |  |  | 4.2085 | 1628.024 | 2142.137 | 3.485841 | 1485.432 | 1954.516 | 3.930351 | 1639.988 | 2157.879 |  |  |  | 4.06918 | 1651.351 | 2172.83 | 4.188672 | 1606.481 | 2113.791 | 4.35866 | 1122.404 | 1476.848
3.796169 | 1668.222 | 2195.028 | 3.588169 | 1520.698 | 2000.919 |  |  |  | 4.215176 | 1629.337 | 2143.864 | 3.49083 | 1486.873 | 1956.412 | 3.933674 | 1641.079 | 2159.314 |  |  |  | 4.072499 | 1652.408 | 2174.221 | 4.193689 | 1607.787 | 2115.51 | 4.360335 | 1117.049 | 1469.801
3.79784 | 1664.865 | 2190.612 | 3.593179 | 1522.149 | 2002.828 |  |  |  | 4.220199 | 1630.379 | 2145.236 | 3.494167 | 1487.979 | 1957.867 | 3.938684 | 1642.572 | 2161.279 |  |  |  | 4.077518 | 1653.622 | 2175.818 | 4.197001 | 1608.865 | 2116.927 | 4.362012 | 1113.492 | 1465.121
3.799521 | 1661.747 | 2186.509 | 3.598189 | 1523.574 | 2004.703 |  |  |  | 4.226841 | 1631.725 | 2147.007 | 3.49917 | 1489.476 | 1959.837 | 3.943664 | 1644.064 | 2163.242 |  |  |  | 4.082521 | 1654.951 | 2177.567 | 4.200342 | 1609.89 | 2118.277 | 4.365337 | 1114.955 | 1467.047
3.801192 | 1658.703 | 2182.504 | 3.603174 | 1525.055 | 2006.651 |  |  |  | 4.233489 | 1632.913 | 2148.57 | 3.502508 | 1490.52 | 1961.21 | 3.948681 | 1645.563 | 2165.215 |  |  |  | 4.087501 | 1656.327 | 2179.378 | 4.205341 | 1611.07 | 2119.829 | 4.368673 | 1101.348 | 1449.143
3.80285 | 1656.244 | 2179.269 | 3.60819 | 1526.513 | 2008.57 |  |  |  | 4.238515 | 1633.914 | 2149.887 | 3.507505 | 1492.004 | 1963.163 | 3.953663 | 1647.107 | 2167.246 |  |  |  | 4.092516 | 1657.854 | 2181.387 | 4.210351 | 1612.41 | 2121.593 | 4.370356 | 1072.595 | 1411.309
3.804501 | 1654.095 | 2176.441 | 3.611495 | 1527.691 | 2010.12 |  |  |  | 4.243509 | 1634.993 | 2151.306 | 3.512516 | 1493.529 | 1965.17 | 3.957009 | 1648.164 | 2168.637 |  |  |  | 4.097503 | 1659.325 | 2183.323 | 4.215334 | 1613.576 | 2123.127 | 4.372026 | 1043.824 | 1373.452
3.806172 | 1652.106 | 2173.824 | 3.614833 | 1528.753 | 2011.517 |  |  |  | 4.248512 | 1636.051 | 2152.698 | 3.517504 | 1494.838 | 1966.893 | 3.962007 | 1649.587 | 2170.509 |  |  |  | 4.100859 | 1660.354 | 2184.677 | 4.220353 | 1614.935 | 2124.914 | 4.373684 | 1014.956 | 1335.468
3.812834 | 1653.325 | 2175.428 | 3.618174 | 1529.849 | 2012.96 |  |  |  | 4.253513 | 1637.241 | 2154.264 | 3.52253 | 1496.328 | 1968.853 | 3.967016 | 1651.021 | 2172.396 |  |  |  | 4.105835 | 1661.764 | 2186.532 | 4.225337 | 1616.241 | 2126.633 | 4.375338 | 986.1273 | 1297.536
3.816181 | 1654.56 | 2177.052 | 3.621503 | 1531.007 | 2014.483 |  |  |  | 4.25849 | 1638.274 | 2155.624 | 3.527511 | 1497.624 | 1970.558 | 3.972012 | 1652.365 | 2174.164 |  |  |  | 4.110851 | 1663.242 | 2188.476 | 4.230341 | 1617.5625 | 2128.372 | 4.377014 | 957.1833 | 1259.452
3.819515 | 1655.677 | 2178.522 | 3.624861 | 1532.045 | 2015.848 |  |  |  | 4.26352 | 1639.343 | 2157.03 | 3.53251 | 1499.131 | 1972.541 | 3.975339 | 1653.418 | 2175.55 |  |  |  | 4.115829 | 1664.708 | 2190.405 | 4.235357 | 1618.801 | 2130.001 | 4.378709 | 928.1503 | 1221.25
3.822833 | 1656.897 | 2180.128 | 3.62817 | 1533.106 | 2017.245 |  |  |  | 4.26851 | 1640.469 | 2158.512 | 3.537505 | 1500.635 | 1974.52 | 3.978658 | 1654.478 | 2176.945 |  |  |  | 4.120837 | 1666.013 | 2192.123 | 4.240333 | 1616.843 | 2127.425 | 4.380364 | 899.1598 | 1183.105
3.826177 | 1657.992 | 2181.568 | 3.631506 | 1534.177 | 2018.653 |  |  |  | 4.275171 | 1641.747 | 2160.194 | 3.540843 | 1501.73 | 1975.961 | 3.983682 | 1655.85 | 2178.751 |  |  |  | 4.130839 | 1666.724 | 2193.057 | 4.24368 | 1614.984 | 2124.978 | 4.382011 | 870.2484 | 1145.064
3.829489 | 1659.013 | 2182.911 | 3.636482 | 1535.605 | 2020.533 |  |  |  | 4.280182 | 1642.869 | 2161.669 | 3.544174 | 1502.758 | 1977.314 | 3.98701 | 1656.894 | 2180.124 |  |  |  | 4.142513 | 1666.454 | 2192.703 | 4.247003 | 1613.002 | 2122.371 | 4.383658 | 841.4846 | 1107.217
3.834509 | 1660.364 | 2184.689 | 3.639832 | 1536.62 | 2021.868 |  |  |  | 4.28517 | 1643.946 | 2163.087 | 3.547528 | 1503.86 | 1978.763 | 3.992019 | 1658.346 | 2182.034 |  |  |  | 4.147502 | 1667.796 | 2194.468 | 4.250327 | 1611.251 | 2120.067 | 4.385331 | 827.1879 | 1088.405
3.841175 | 1648.516 | 2169.101 | 3.643178 | 1537.706 | 2023.298 |  |  |  | 4.290184 | 1645.114 | 2164.623 | 3.550838 | 1504.893 | 1980.122 | 3.995339 | 1659.349 | 2183.353 |  |  |  | 4.150856 | 1668.927 | 2195.956 | 4.25368 | 1610.042 | 2118.476 | 4.392002 | 828.4587 | 1090.077
3.842857 | 1624.104 | 2136.978 | 3.646498 | 1538.734 | 2024.649 |  |  |  | 4.295181 | 1646.263 | 2166.135 | 3.555838 | 1506.287 | 1981.957 | 3.998685 | 1660.461 | 2184.817 |  |  |  | 4.154175 | 1670 | 2197.368 | 4.256999 | 1611.195 | 2119.994 | 4.398686 | 825.338 | 1085.971
3.844521 | 1599.772 | 2104.963 | 3.649859 | 1539.83 | 2026.093 |  |  |  | 4.301834 | 1647.499 | 2167.762 | 3.560821 | 1507.653 | 1983.754 | 4.001989 | 1661.491 | 2186.173 |  |  |  | 4.157499 | 1671.083 | 2198.794 | 4.262026 | 1612.675 | 2121.941 | 4.400338 | 818.2469 | 1076.641
3.846175 | 1575.333 | 2072.807 | 3.653169 | 1540.981 | 2027.607 |  |  |  | 4.308502 | 1648.9 | 2169.605 | 3.565844 | 1508.861 | 1985.344 | 4.005342 | 1662.517 | 2187.523 |  |  |  | 4.160846 | 1672.247 | 2200.325 | 4.266999 | 1613.702 | 2123.293 | 4.402006 | 811.2466 | 1067.43
3.847835 | 1550.952 | 2040.726 | 3.658183 | 1542.485 | 2029.586 |  |  |  | 4.313519 | 1649.976 | 2171.021 | 3.570849 | 1510.234 | 1987.149 | 4.008681 | 1663.566 | 2188.903 |  |  |  | 4.165832 | 1673.714 | 2202.256 | 4.275326 | 1614.782 | 2124.713 | 4.403679 | 804.1808 | 1058.133
3.849518 | 1526.632 | 2008.727 | 3.661502 | 1543.499 | 2030.92 |  |  |  | 4.318502 | 1651.245 | 2172.691 | 3.575834 | 1511.521 | 1988.844 | 4.013684 | 1665.06 | 2190.869 |  |  |  | 4.170847 | 1675.053 | 2204.017 | 4.282006 | 1616.113 | 2126.465 | 4.405344 | 797.1706 | 1048.909
3.851207 | 1502.395 | 1976.836 | 3.664843 | 1544.621 | 2032.396 |  |  |  | 4.323523 | 1652.451 | 2174.278 | 3.580851 | 1512.984 | 1990.768 | 4.017018 | 1666.154 | 2192.308 |  |  |  | 4.175854 | 1676.183 | 2205.504 | 4.287026 | 1617.315 | 2128.045 | 4.407001 | 790.0733 | 1039.57
3.852861 | 1478.207 | 1945.009 | 3.669846 | 1546.162 | 2034.424 |  |  |  | 4.330184 | 1653.821 | 2176.08 | 3.585833 | 1514.486 | 1992.745 | 4.020324 | 1667.196 | 2193.679 |  |  |  | 4.180836 | 1677.513 | 2207.254 | 4.290342 | 1614.64 | 2124.526 | 4.40866 | 783.0688 | 1030.354
3.854503 | 1454.214 | 1913.439 | 3.67318 | 1547.243 | 2035.846 |  |  |  | 4.33516 | 1654.821 | 2177.396 | 3.589189 | 1515.517 | 1994.101 | 4.025338 | 1668.663 | 2195.609 |  |  |  | 4.185854 | 1678.978 | 2209.181 | 4.291999 | 1604.711 | 2111.462 | 4.41033 | 775.9795 | 1021.026
3.856162 | 1430.476 | 1882.205 | 3.676522 | 1548.268 | 2037.195 |  |  |  | 4.341839 | 1656.213 | 2179.227 | 3.592513 | 1516.601 | 1995.528 | 4.028657 | 1669.714 | 2196.993 |  |  |  | 4.190836 | 1680.371 | 2211.014 | 4.293674 | 1594.642 | 2098.214 | 4.412011 | 767.7914 | 1010.252
3.857839 | 1418.918 | 1866.997 | 3.681506 | 1549.806 | 2039.218 |  |  |  | 4.346859 | 1657.277 | 2180.628 | 3.595854 | 1517.618 | 1996.866 | 4.033684 | 1671.098 | 2198.813 |  |  |  | 4.195852 | 1681.759 | 2212.841 | 4.295349 | 1584.518 | 2084.892 | 4.413688 | 752.1579 | 989.6814
3.861184 | 1420.166 | 1868.64 | 3.686505 | 1551.186 | 2041.034 |  |  |  | 4.351836 | 1658.297 | 2181.97 | 3.599189 | 1518.714 | 1998.307 | 4.038675 | 1672.505 | 2200.665 |  |  |  | 4.197507 | 1677.65 | 2207.434 | 4.297012 | 1574.53 | 2071.75 | 4.415353 | 740.9112 | 974.8831
3.864505 | 1421.496 | 1870.39 | 3.689838 | 1552.216 | 2042.389 |  |  |  | 4.356854 | 1659.354 | 2183.36 | 3.604177 | 1520.068 | 2000.089 | 4.043668 | 1673.999 | 2202.63 |  |  |  | 4.199169 | 1667.129 | 2193.591 | 4.298666 | 1564.535 | 2058.599 | 4.417006 | 732.6585 | 964.0244
3.867866 | 1422.929 | 1872.275 | 3.693183 | 1553.231 | 2043.726 |  |  |  | 4.361829 | 1660.623 | 2185.031 | 3.609169 | 1521.351 | 2001.778 | 4.047001 | 1675.014 | 2203.966 |  |  |  | 4.200847 | 1656.612 | 2179.752 | 4.300338 | 1554.719 | 2045.682 | 4.418673 | 724.2225 | 952.9243
3.871183 | 1424.332 | 1874.121 | 3.696495 | 1554.295 | 2045.125 |  |  |  | 4.366845 | 1661.754 | 2186.518 | 3.614187 | 1522.78 | 2003.658 | 4.052006 | 1676.393 | 2205.781 |  |  |  | 4.202524 | 1646.024 | 2165.821 | 4.302014 | 1544.912 | 2032.779 | 4.420353 | 715.6732 | 941.6752
3.874509 | 1425.716 | 1875.942 | 3.701513 | 1555.805 | 2047.112 |  |  |  | 4.371859 | 1663.113 | 2188.306 | 3.61916 | 1524.166 | 2005.481 | 4.057018 | 1677.817 | 2207.654 |  |  |  | 4.204184 | 1635.528 | 2152.011 | 4.303689 | 1535.009 | 2019.748 | 4.422032 | 707.078 | 930.3658
3.877839 | 1427.198 | 1877.892 | 3.704827 | 1556.985 | 2048.665 |  |  |  | 4.376842 | 1664.205 | 2189.744 | 3.622511 | 1525.257 | 2006.917 | 4.060338 | 1678.901 | 2209.08 |  |  |  | 4.205839 | 1625.017 | 2138.18 | 4.305352 | 1525.256 | 2006.915 | 4.423692 | 698.6307 | 919.251
3.881153 | 1428.647 | 1879.798 | 3.708182 | 1558.195 | 2050.256 |  |  |  | 4.381845 | 1665.3125 | 2191.201 | 3.625837 | 1526.295 | 2008.283 | 4.065347 | 1680.287 | 2210.904 |  |  |  | 4.207511 | 1614.565 | 2124.428 | 4.307009 | 1519.015 | 1998.704 | 4.425333 | 690.1012 | 908.0279
3.884515 | 1429.908 | 1881.458 | 3.711509 | 1559.207 | 2051.589 |  |  |  | 4.386831 | 1666.337 | 2192.549 | 3.62917 | 1527.409 | 2009.749 | 4.070335 | 1681.78 | 2212.868 |  |  |  | 4.209187 | 1604.172 | 2110.752 | 4.310345 | 1520.66 | 2000.868 | 4.426995 | 681.575 | 896.8092
3.887848 | 1431.403 | 1883.425 | 3.714835 | 1560.238 | 2052.945 |  |  |  | 4.393511 | 1667.667 | 2194.299 | 3.634178 | 1528.718 | 2011.471 | 4.073684 | 1682.781 | 2214.185 |  |  |  | 4.21086 | 1593.789 | 2097.091 | 4.313682 | 1522.396 | 2003.153 | 4.428676 | 674.2841 | 887.2159
3.891172 | 1432.831 | 1885.305 | 3.718181 | 1561.312 | 2054.358 |  |  |  | 4.398529 | 1668.748 | 2195.722 | 3.63918 | 1530.192 | 2013.41 | 4.07866 | 1684.297 | 2216.181 |  |  |  | 4.212521 | 1583.387 | 2083.405 | 4.316996 | 1524.186 | 2005.507 | 4.438683 | 675.4127 | 888.7009
3.894522 | 1434.203 | 1887.11 | 3.723174 | 1562.637 | 2056.101 |  |  |  | 4.403495 | 1669.849 | 2197.17 | 3.64251 | 1531.246 | 2014.797 | 4.08201 | 1685.407 | 2217.641 |  |  |  | 4.214175 | 1577.557 | 2075.733 | 4.320354 | 1526.025 | 2007.928 | 4.45033 | 676.2086 | 889.7481
3.897824 | 1435.655 | 1889.02 | 3.72819 | 1564.1 | 2058.026 |  |  |  | 4.408514 | 1670.998 | 2198.682 | 3.647529 | 1532.495 | 2016.441 | 4.085342 | 1686.577 | 2219.18 |  |  |  | 4.217509 | 1578.822 | 2077.398 | 4.323673 | 1527.753 | 2010.202 | 4.455344 | 669.773 | 881.2803
3.901178 | 1437.241 | 1891.106 | 3.731507 | 1565.237 | 2059.522 |  |  |  | 4.413512 | 1672.132 | 2200.174 | 3.652509 | 1533.854 | 2018.228 | 4.090346 | 1688.021 | 2221.08 |  |  |  | 4.220848 | 1580.205 | 2079.217 | 4.327003 | 1529.537 | 2012.549 | 4.457009 | 664.313 | 874.096
3.904503 | 1438.554 | 1892.834 | 3.736511 | 1566.807 | 2061.588 |  |  |  | 4.418511 | 1673.184 | 2201.558 | 3.657521 | 1535.043 | 2019.793 | 4.095337 | 1689.487 | 2223.009 |  |  |  | 4.224172 | 1581.65 | 2081.118 | 4.330348 | 1531.181 | 2014.712 | 4.458666 | 658.7174 | 866.7334
3.907831 | 1439.875 | 1894.572 | 3.739828 | 1567.87 | 2062.987 |  |  |  | 4.423527 | 1674.303 | 2203.03 | 3.662496 | 1536.463 | 2021.662 | 4.100354 | 1690.898 | 2224.866 |  |  |  | 4.227532 | 1582.983 | 2082.872 | 4.333664 | 1532.873 | 2016.938 | 4.460329 | 652.5862 | 858.666
3.911182 | 1441.125 | 1896.217 | 3.743179 | 1568.892 | 2064.331 |  |  |  | 4.428493 | 1675.385 | 2204.454 | 3.665846 | 1537.466 | 2022.982 | 4.105322 | 1692.354 | 2226.782 |  |  |  | 4.230846 | 1584.343 | 2084.662 | 4.337017 | 1534.443 | 2019.004 | 4.462007 | 642.2572 | 845.0753
3.914507 | 1442.356 | 1897.837 | 3.748167 | 1570.171 | 2066.015 |  |  |  | 4.43351 | 1676.564 | 2206.006 | 3.670837 | 1538.784 | 2024.716 | 4.110338 | 1693.795 | 2228.678 |  |  |  | 4.234173 | 1585.613 | 2086.333 | 4.340345 | 1536.027 | 2021.088
3.917856 | 1443.569 | 1899.433 | 3.751524 | 1571.191 | 2067.356 |  |  |  | 4.438511 | 1677.642 | 2207.423 | 3.675853 | 1540.254 | 2026.65 | 4.113667 | 1694.863 | 2230.082 |  |  |  | 4.237512 | 1587.007 | 2088.167 | 4.343675 | 1537.508 | 2023.037
3.921176 | 1444.829 | 1901.091 | 3.756495 | 1572.661 | 2069.291 |  |  |  | 4.443508 | 1678.703125 | 2208.82 | 3.680837 | 1541.624 | 2028.453 | 4.11703 | 1695.885 | 2231.428 |  |  |  | 4.240825 | 1588.358 | 2089.944 | 4.347014 | 1539.134 | 2025.176
3.924499 | 1446.092 | 1902.752 | 3.761498 | 1574.203 | 2071.32 |  |  |  | 4.44852 | 1679.75 | 2210.197 | 3.685816 | 1543.129 | 2030.433 | 4.120343 | 1696.896 | 2232.757 |  |  |  | 4.244178 | 1589.676 | 2091.678 | 4.350325 | 1540.694 | 2027.229
3.92785 | 1447.402 | 1904.476 | 3.764812 | 1575.239 | 2072.683 |  |  |  | 4.453504 | 1680.99 | 2211.829 | 3.689166 | 1544.157 | 2031.786 | 4.125342 | 1698.301 | 2234.607 |  |  |  | 4.249165 | 1585.638 | 2086.366 | 4.353675 | 1542.346 | 2029.402
3.931163 | 1448.819 | 1906.341 | 3.768172 | 1576.287 | 2074.062 |  |  |  | 4.458525 | 1682.097 | 2213.285 | 3.69251 | 1545.167 | 2033.114 | 4.128652 | 1699.359 | 2235.999 |  |  |  | 4.250842 | 1581.155 | 2080.467 | 4.357006 | 1544.043 | 2031.636
3.934513 | 1450.141 | 1908.08 | 3.7715 | 1577.374 | 2075.493 |  |  |  | 4.463508 | 1683.117 | 2214.628 | 3.697511 | 1546.622 | 2035.029 | 4.133679 | 1700.744 | 2237.821 |  |  |  | 4.252522 | 1576.701 | 2074.607 | 4.360336 | 1545.677 | 2033.786
3.937849 | 1451.467 | 1909.826 | 3.774839 | 1578.48 | 2076.948 |  |  |  | 4.47017 | 1684.506 | 2216.455 | 3.702504 | 1548.053 | 2036.912 | 4.137007 | 1701.831 | 2239.251 |  |  |  | 4.254194 | 1572.382 | 2068.923 | 4.363695 | 1547.351 | 2035.988
3.941166 | 1452.756 | 1911.521 | 3.778187 | 1579.549 | 2078.354 |  |  |  | 4.475196 | 1685.792 | 2218.148 | 3.707512 | 1549.401 | 2038.686 | 4.142023 | 1703.314 | 2241.203 |  |  |  | 4.255846 | 1567.933 | 2063.069 | 4.367002 | 1548.963 | 2038.109
3.94452 | 1454.006 | 1913.166 | 3.781494 | 1580.707 | 2079.878 |  |  |  | 4.480174 | 1686.985 | 2219.717 | 3.712496 | 1550.756 | 2040.469 | 4.145336 | 1704.316 | 2242.52 |  |  |  | 4.257504 | 1563.471 | 2057.199 | 4.370348 | 1550.487 | 2040.115
3.947835 | 1455.192 | 1914.726 | 3.786509 | 1582.135 | 2081.757 |  |  |  | 4.485172 | 1688.09 | 2221.172 | 3.717521 | 1552.125 | 2042.27 | 4.150342 | 1705.717 | 2244.364 |  |  |  | 4.259174 | 1559.147 | 2051.509 | 4.373676 | 1552.07 | 2042.197
3.951177 | 1448.3 | 1905.658 | 3.791503 | 1583.495 | 2083.546 |  |  |  | 4.491846 | 1689.362 | 2222.845 | 3.722515 | 1553.43 | 2043.987 | 4.155323 | 1707.233 | 2246.36 |  |  |  | 4.260847 | 1554.752 | 2045.727 | 4.37699 | 1553.595 | 2044.204
3.952853 | 1421.988 | 1871.037 | 3.794855 | 1584.563 | 2084.951 |  |  |  | 4.496839 | 1690.503 | 2224.346 | 3.72751 | 1554.898 | 2045.918 | 4.15868 | 1708.238 | 2247.681 |  |  |  | 4.26251 | 1550.654 | 2040.334 | 4.380349 | 1555.132 | 2046.226
3.954514 | 1395.446 | 1836.114 | 3.799844 | 1585.916 | 2086.732 |  |  |  | 4.501851 | 1691.714 | 2225.94 | 3.732526 | 1556.218 | 2047.656 | 4.163668 | 1709.644 | 2249.532 |  |  |  | 4.264166 | 1547.133 | 2035.702 | 4.38367 | 1556.637 | 2048.206
3.956165 | 1368.855 | 1801.125 | 3.804844 | 1587.416 | 2088.705 |  |  |  | 4.506846 | 1692.883 | 2227.478 | 3.737499 | 1557.657 | 2049.548 | 4.167021 | 1710.678 | 2250.892 |  |  |  | 4.267499 | 1548.485 | 2037.481 | 4.38702 | 1558.258 | 2050.339
3.957826 | 1342.352 | 1766.253 | 3.80817 | 1588.435 | 2090.046 |  |  |  | 4.511826 | 1694.015 | 2228.967 | 3.742518 | 1559.004 | 2051.321 | 4.172 | 1712.132 | 2252.805 |  |  |  | 4.270852 | 1549.769 | 2039.169 | 4.390357 | 1559.701 | 2052.239
3.959507 | 1315.807 | 1731.325 | 3.813181 | 1589.818 | 2091.866 |  |  |  | 4.516857 | 1695.134 | 2230.439 | 3.745832 | 1560.013 | 2052.648 | 4.177018 | 1713.632 | 2254.779 |  |  |  | 4.274171 | 1551.244 | 2041.11 | 4.393672 | 1561.213 | 2054.228
3.961197 | 1288.959 | 1695.998 | 3.816505 | 1590.846 | 2093.219 |  |  |  | 4.521845 | 1696.239 | 2231.894 | 3.750855 | 1561.419 | 2054.499 | 4.182003 | 1715.102 | 2256.713 |  |  |  | 4.277522 | 1552.697 | 2043.023 | 4.397012 | 1562.704 | 2056.19
3.962855 | 1257.302 | 1654.345 | 3.821512 | 1592.372 | 2095.226 |  |  |  | 4.528509 | 1697.588 | 2233.669 | 3.755835 | 1562.695 | 2056.178 | 4.185352 | 1716.128 | 2258.063 |  |  |  | 4.280854 | 1554.105 | 2044.876 | 4.400324 | 1564.128 | 2058.063
3.964509 | 1220.08 | 1605.369 | 3.826512 | 1593.846 | 2097.166 |  |  |  | 4.535182 | 1698.925 | 2235.428 | 3.760834 | 1563.918 | 2057.787 | 4.190336 | 1717.584 | 2259.98 |  |  |  | 4.284169 | 1555.561 | 2046.791 | 4.403673 | 1565.465 | 2059.823
3.966172 | 1182.85 | 1556.382 | 3.829849 | 1594.911 | 2098.568 |  |  |  | 4.540182 | 1700.159 | 2237.052 | 3.765838 | 1565.202 | 2059.476 | 4.195347 | 1719.027 | 2261.877 |  |  |  | 4.287517 | 1556.913 | 2048.57 | 4.407019 | 1567.039 | 2061.893
3.967848 | 1153.554 | 1517.834 | 3.833166 | 1595.963 | 2099.951 |  |  |  | 4.54518 | 1701.5 | 2238.815 | 3.77083 | 1566.541 | 2061.238 | 4.200351 | 1720.383 | 2263.661 |  |  |  | 4.290831 | 1558.159 | 2050.21 | 4.410342 | 1568.417 | 2063.707
3.969527 | 1143.196 | 1504.205 | 3.836507 | 1597.022 | 2101.344 |  |  |  | 4.550188 | 1702.694 | 2240.387 | 3.774179 | 1567.57 | 2062.593 | 4.20368 | 1721.428 | 2265.037 |  |  |  | 4.294181 | 1559.327 | 2051.745 | 4.415355 | 1560.417 | 2053.18
3.971193 | 1132.865 | 1490.612 | 3.839823 | 1598.089 | 2102.749 |  |  |  | 4.555162 | 1703.851 | 2241.909 | 3.77917 | 1568.964 | 2064.427 | 4.208676 | 1722.807 | 2266.852 |  |  |  | 4.295856 | 1552.11 | 2042.25 | 4.417002 | 1551.562 | 2041.529
3.972854 | 1122.633 | 1477.148 | 3.843168 | 1599.095 | 2104.072 |  |  |  | 4.561833 | 1704.936 | 2243.337 | 3.784188 | 1570.452 | 2066.385 | 4.212011 | 1723.823 | 2268.188 |  |  |  | 4.297517 | 1542.203 | 2029.215 | 4.418657 | 1542.676 | 2029.837
3.974507 | 1112.379 | 1463.657 | 3.848164 | 1600.568 | 2106.01 |  |  |  | 4.566847 | 1706.017 | 2244.76 | 3.787495 | 1571.462 | 2067.714 | 4.217021 | 1725.426 | 2270.297 |  |  |  | 4.299176 | 1532.279 | 2016.157 | 4.420335 | 1533.765 | 2018.112
3.976179 | 1102.157 | 1450.207 | 3.85319 | 1602.057 | 2107.969 |  |  |  | 4.573499 | 1707.332 | 2246.49 | 3.792516 | 1572.835 | 2069.52 | 4.222003 | 1726.794 | 2272.098 |  |  |  | 4.300838 | 1522.328 | 2003.063 | 4.422014 | 1524.9 | 2006.447
3.977852 | 1092.139 | 1437.025 | 3.858169 | 1603.545 | 2109.928 |  |  |  | 4.57851 | 1708.554 | 2248.097 | 3.797508 | 1574.299 | 2071.446 | 4.227014 | 1728.143 | 2273.873 |  |  |  | 4.302513 | 1512.419 | 1990.026 | 4.423685 | 1515.912 | 1994.622
3.979513 | 1086.884 | 1430.11 | 3.861523 | 1604.599 | 2111.314 |  |  |  | 4.583522 | 1709.654 | 2249.544 | 3.802528 | 1575.56 | 2073.106 | 4.231987 | 1729.509 | 2275.669 |  |  |  | 4.304193 | 1502.49 | 1976.96 | 4.425342 | 1507.071 | 1982.988
3.984497 | 1088.145 | 1431.77 | 3.86649 | 1606.042 | 2113.214 |  |  |  | 4.588499 | 1710.917 | 2251.207 | 3.807509 | 1576.836 | 2074.785 | 4.237012 | 1730.847 | 2277.43 |  |  |  | 4.305855 | 1492.632 | 1963.99 | 4.426997 | 1498.221 | 1971.344
3.987852 | 1089.149 | 1433.09 | 3.869847 | 1607.081 | 2114.58 |  |  |  | 4.593521 | 1712.075 | 2252.731 | 3.812491 | 1578.23 | 2076.619 | 4.242008 | 1732.387 | 2279.456 |  |  |  | 4.307507 | 1482.706 | 1950.929 | 4.428672 | 1489.365 | 1959.691
3.992846 | 1090.467 | 1434.825 | 3.873174 | 1608.082 | 2115.897 |  |  |  | 4.598513 | 1713.296 | 2254.337 | 3.817517 | 1579.68 | 2078.526 | 4.247006 | 1733.81 | 2281.329 |  |  |  | 4.309168 | 1472.73 | 1937.803 | 4.430347 | 1481.123 | 1948.846
3.99785 | 1091.905 | 1436.717 | 3.876516 | 1609.082 | 2117.213 |  |  |  | 4.603525 | 1714.546 | 2255.981 | 3.822506 | 1581.056 | 2080.337 | 4.252007 | 1735.177 | 2283.127 |  |  |  | 4.31085 | 1462.795 | 1924.73 | 4.433679 | 1482.667 | 1950.878
4.002855 | 1093.263 | 1438.504 | 3.881516 | 1610.565 | 2119.165 |  |  |  | 4.608523 | 1715.606 | 2257.376 | 3.825856 | 1582.059 | 2081.657 | 4.256987 | 1736.634 | 2285.044 |  |  |  | 4.312523 | 1460.656 | 1921.915 | 4.437015 | 1484.295 | 1953.02
4.007824 | 1094.717 | 1440.417 | 3.886513 | 1611.952 | 2120.989 |  |  |  | 4.613501 | 1716.645 | 2258.743 | 3.830822 | 1583.347 | 2083.352 | 4.262017 | 1737.988 | 2286.827 |  |  |  | 4.315835 | 1461.838 | 1923.471 | 4.440351 | 1485.796 | 1954.995
4.012853 | 1096.034 | 1442.15 | 3.891484 | 1613.422 | 2122.924 |  |  |  | 4.620181 | 1717.807 | 2260.272 | 3.834178 | 1584.363 | 2084.688 | 4.265335 | 1739.057 | 2288.233 |  |  |  | 4.319176 | 1462.867 | 1924.824 | 4.443657 | 1487.323 | 1957.003
4.017846 | 1097.277 | 1443.786 | 3.894847 | 1614.43 | 2124.25 |  |  |  | 4.626863 | 1719.015 | 2261.862 | 3.839161 | 1585.733 | 2086.491 | 4.268689 | 1740.081 | 2289.581 |  |  |  | 4.325831 | 1464.222 | 1926.608 | 4.447007 | 1488.813 | 1958.964
4.022846 | 1098.599 | 1445.525 | 3.899837 | 1615.887 | 2126.167 |  |  |  | 4.635174 | 1711.577 | 2252.075 | 3.844185 | 1587.115 | 2088.309 | 4.272014 | 1741.14 | 2290.974 |  |  |  | 4.329189 | 1462.47 | 1924.303 | 4.450333 | 1490.393 | 1961.044
4.027839 | 1099.896 | 1447.231 | 3.903187 | 1616.928 | 2127.537 |  |  |  | 4.636832 | 1704.709 | 2243.039 | 3.847506 | 1588.151 | 2089.672 | 4.275334 | 1742.19 | 2292.356 |  |  |  | 4.330855 | 1459.885 | 1920.901 | 4.453668 | 1491.898 | 1963.023
4.031171 | 1100.942 | 1448.608 | 3.908155 | 1618.444 | 2129.532 |  |  |  | 4.638484 | 1697.909 | 2234.091 | 3.852523 | 1589.536 | 2091.495 | 4.278679 | 1743.264 | 2293.769 |  |  |  | 4.33251 | 1457.245 | 1917.427 | 4.45702 | 1493.505 | 1965.139
4.036181 | 1102.343 | 1450.451 | 3.913179 | 1619.899 | 2131.446 |  |  |  | 4.640151 | 1691.188 | 2225.248 | 3.857502 | 1590.955 | 2093.361 | 4.283669 | 1744.754 | 2295.729 |  |  |  | 4.334168 | 1454.647 | 1914.009 | 4.460335 | 1495.021 | 1967.133
4.039517 | 1103.361 | 1451.791 | 3.916492 | 1620.935 | 2132.809 |  |  |  | 4.641835 | 1684.388 | 2216.299 | 3.86085 | 1591.963 | 2094.688 | 4.288681 | 1746.082 | 2297.476 |  |  |  | 4.335845 | 1452.155 | 1910.73 | 4.463679 | 1496.498 | 1969.077
4.042837 | 1104.483 | 1453.268 | 3.919841 | 1621.965 | 2134.165 |  |  |  | 4.64352 | 1677.746 | 2207.561 | 3.865835 | 1593.34 | 2096.5 | 4.293681 | 1747.407 | 2299.22 |  |  |  | 4.337518 | 1440.421 | 1895.291 | 4.467012 | 1497.765 | 1970.744
4.047846 | 1105.815 | 1455.02 | 3.923178 | 1623.016 | 2135.548 |  |  |  | 4.645186 | 1671.181 | 2198.923 | 3.870849 | 1594.733 | 2098.333 | 4.298663 | 1748.697 | 2300.916 |  |  |  | 4.33918 | 1423.052 | 1872.436 | 4.470339 | 1499.333 | 1972.807
4.052842 | 1107.21 | 1456.856 | 3.926509 | 1624.026 | 2136.877 |  |  |  | 4.646842 | 1664.726 | 2190.429 | 3.875844 | 1596.075 | 2100.099 | 4.303687 | 1750.08 | 2302.737 |  |  |  | 4.340833 | 1405.661 | 1849.553 | 4.473691 | 1500.726 | 1974.64
4.057835 | 1108.519 | 1458.578 | 3.929857 | 1625.035 | 2138.204 |  |  |  | 4.648501 | 1658.229 | 2181.88 | 3.880835 | 1597.491 | 2101.962 | 4.308664 | 1751.521 | 2304.633 |  |  |  | 4.342491 | 1388.221 | 1826.607 | 4.476999 | 1502.289 | 1976.695
4.062853 | 1109.978 | 1460.497 | 3.934828 | 1626.538 | 2140.181 |  |  |  | 4.650176 | 1653.307 | 2175.404 | 3.885851 | 1598.953 | 2103.885 | 4.312014 | 1752.642 | 2306.108 |  |  |  | 4.34417 | 1370.969 | 1803.907 | 4.480346 | 1503.79 | 1978.671
4.06783 | 1111.41 | 1462.382 | 3.938179 | 1627.544 | 2141.506 |  |  |  | 4.653522 | 1654.805 | 2177.375 | 3.889164 | 1599.973 | 2105.228 | 4.315331 | 1753.708 | 2307.511 |  |  |  | 4.345849 | 1356.026 | 1784.245 | 4.483679 | 1505.36 | 1980.737
4.071185 | 1112.44 | 1463.736 | 3.941494 | 1628.556 | 2142.836 |  |  |  | 4.656831 | 1656.257 | 2179.285 | 3.89418 | 1601.234 | 2106.887 | 4.318676 | 1754.733 | 2308.859 |  |  |  | 4.347521 | 1341.635 | 1765.309 | 4.487005 | 1506.604 | 1982.374
4.076169 | 1113.927 | 1465.693 | 3.944844 | 1629.6 | 2144.21 |  |  |  | 4.660183 | 1657.775 | 2181.283 | 3.899168 | 1602.661 | 2108.765 | 4.323671 | 1756.143 | 2310.714 |  |  |  | 4.349178 | 1327.169 | 1746.275 | 4.490363 | 1508.025 | 1984.243
4.081185 | 1115.236 | 1467.416 | 3.949838 | 1631.03 | 2146.092 |  |  |  | 4.663504 | 1659.166 | 2183.113 | 3.904189 | 1604.104 | 2110.663 | 4.328681 | 1757.43 | 2312.408 |  |  |  | 4.350837 | 1310.986 | 1724.982 | 4.493675 | 1509.35 | 1985.987
4.086171 | 1116.586 | 1469.192 | 3.95485 | 1632.359 | 2147.841 |  |  |  | 4.666846 | 1660.58 | 2184.974 | 3.907503 | 1605.186 | 2112.087 | 4.331994 | 1758.442 | 2313.739 |  |  |  | 4.35251 | 1292.531 | 1700.699 | 4.495337 | 1498.645 | 1971.902
4.091173 | 1118.05 | 1471.118 | 3.959832 | 1633.765 | 2149.691 |  |  |  | 4.670188 | 1662.112 | 2186.989 | 3.912513 | 1606.505 | 2113.822 | 4.335336 | 1759.446 | 2315.06 |  |  |  | 4.354192 | 1283.395 | 1688.678 | 4.497013 | 1479.321 | 1946.475
4.096189 | 1119.358 | 1472.839 | 3.964845 | 1635.224 | 2151.611 |  |  |  | 4.673509 | 1663.537 | 2188.864 | 3.917498 | 1607.8 | 2115.526 | 4.338675 | 1760.498 | 2316.445 |  |  |  | 4.355864 | 1279.867 | 1684.036 | 4.498684 | 1460.008 | 1921.064
4.101169 | 1120.84 | 1474.79 | 3.96816 | 1636.293 | 2153.017 |  |  |  | 4.67686 | 1665.018 | 2190.813 | 3.922513 | 1609.023 | 2117.136 | 4.342 | 1761.535 | 2317.81 |  |  |  | 4.357515 | 1276.376 | 1679.442 | 4.50034 | 1440.552 | 1895.463
4.10619 | 1122.234 | 1476.623 | 3.971511 | 1637.359 | 2154.42 |  |  |  | 4.680178 | 1666.416 | 2192.653 | 3.927528 | 1610.34 | 2118.868 | 4.34702 | 1762.963 | 2319.689 |  |  |  | 4.35917 | 1272.858 | 1674.813 | 4.501991 | 1421.148 | 1869.932
4.10949 | 1123.318 | 1478.05 | 3.9765 | 1638.827 | 2156.351 |  |  |  | 4.683508 | 1667.916 | 2194.626 | 3.932504 | 1611.746 | 2120.719 | 4.352008 | 1764.309 | 2321.459 |  |  |  | 4.360845 | 1269.26 | 1670.079 | 4.503656 | 1401.686 | 1844.323
4.114511 | 1124.765 | 1479.954 | 3.979855 | 1640.012 | 2157.911 |  |  |  | 4.686851 | 1669.201 | 2196.317 | 3.937514 | 1613.057 | 2122.443 | 4.356996 | 1765.535 | 2323.072 |  |  |  | 4.36252 | 1265.694 | 1665.387 | 4.505345 | 1382.205 | 1818.691
4.11951 | 1126.089 | 1481.696 | 3.983177 | 1641.075 | 2159.309 |  |  |  | 4.690163 | 1670.636 | 2198.205 | 3.942502 | 1614.347 | 2124.14 | 4.362012 | 1766.834 | 2324.782 |  |  |  | 4.364186 | 1262.151 | 1660.725 | 4.507015 | 1362.606 | 1792.902
4.124523 | 1127.449 | 1483.486 | 3.986507 | 1642.14 | 2160.71 |  |  |  | 4.693517 | 1671.953 | 2199.939 | 3.947511 | 1615.749 | 2125.985 | 4.366999 | 1767.901 | 2326.186 |  |  |  | 4.365839 | 1258.67 | 1656.144 | 4.50868 | 1343.029 | 1767.143
4.129509 | 1128.811 | 1485.277 | 3.989847 | 1643.187 | 2162.088 |  |  |  | 4.696847 | 1673.456 | 2201.916 | 3.952527 | 1617.121 | 2127.791 | 4.372028 | 1769.146 | 2327.824 |  |  |  | 4.367491 | 1256.887 | 1653.799 | 4.510337 | 1323.479 | 1741.42
4.134483 | 1130.162 | 1487.055 | 3.993155 | 1644.249 | 2163.485 |  |  |  | 4.700167 | 1674.689 | 2203.538 | 3.957494 | 1618.514 | 2129.623 | 4.377007 | 1770.445 | 2329.533 |  |  |  | 4.370842 | 1258.058 | 1655.339 | 4.512 | 1315.24 | 1730.578
4.139514 | 1131.477 | 1488.785 | 3.998183 | 1645.563 | 2165.214 |  |  |  | 4.703522 | 1675.959 | 2205.209 | 3.962508 | 1620 | 2131.579 | 4.38034 | 1771.462 | 2330.871 |  |  |  | 4.374178 | 1251.974 | 1647.334 | 4.517025 | 1316.514 | 1732.255
4.144504 | 1133.025 | 1490.822 | 4.003181 | 1646.947 | 2167.036 |  |  |  | 4.706835 | 1677.204 | 2206.848 | 3.9675 | 1621.431 | 2133.461 | 4.38533 | 1772.713 | 2332.517 |  |  |  | 4.375836 | 1238.136 | 1629.127 | 4.520331 | 1317.654 | 1733.755
4.149518 | 1134.312 | 1492.515 | 4.008183 | 1648.344 | 2168.874 |  |  |  | 4.710184 | 1678.546 | 2208.613 | 3.972514 | 1622.658 | 2135.076 | 4.39035 | 1774.094 | 2334.334 |  |  |  | 4.37751 | 1224.298 | 1610.919 | 4.523682 | 1318.923 | 1735.425
4.154507 | 1135.664 | 1494.295 | 4.013183 | 1649.85 | 2170.856 |  |  |  | 4.713514 | 1679.746 | 2210.193 | 3.977517 | 1623.986 | 2136.824 | 4.395355 | 1775.302 | 2335.923 |  |  |  | 4.379194 | 1210.366 | 1592.587 | 4.526991 | 1320.174 | 1737.071
4.164516 | 1136.361 | 1495.212 | 4.018157 | 1651.083 | 2172.478 |  |  |  | 4.716834 | 1681.085 | 2211.953 | 3.982496 | 1625.311 | 2138.568 | 4.400325 | 1776.437 | 2337.418 |  |  |  | 4.380867 | 1196.443 | 1574.267 | 4.530333 | 1321.364 | 1738.636
4.174519 | 1137.191 | 1496.304 | 4.023184 | 1652.154 | 2173.886 |  |  |  | 4.720185 | 1682.515 | 2213.835 | 3.987522 | 1626.721 | 2140.422 | 4.405349 | 1777.646 | 2339.008 |  |  |  | 4.382523 | 1182.475 | 1555.888 | 4.533688 | 1322.715 | 1740.415
4.179509 | 1138.422 | 1497.924 | 4.028174 | 1653.213 | 2175.28 |  |  |  | 4.723506 | 1683.8 | 2215.527 | 3.990833 | 1627.728 | 2141.748 | 4.410331 | 1778.876 | 2340.626 |  |  |  | 4.384183 | 1168.55 | 1537.566 | 4.538682 | 1306.67 | 1719.303
4.184503 | 1139.424 | 1499.243 | 4.033183 | 1654.225 | 2176.611 |  |  |  | 4.726859 | 1685.084 | 2217.216 | 3.995854 | 1629.076 | 2143.521 | 4.415345 | 1780.19 | 2342.356 |  |  |  | 4.385847 | 1154.505 | 1519.085 | 4.540361 | 1288.781 | 1695.765
4.189519 | 1136.653 | 1495.596 | 4.03817 | 1655.565 | 2178.375 |  |  |  | 4.730193 | 1686.438 | 2218.998 | 4.000832 | 1630.487 | 2145.378 | 4.420353 | 1781.536 | 2344.127 |  |  |  | 4.387517 | 1140.556 | 1500.731 | 4.542027 | 1270.891 | 1672.225
4.191187 | 1127.463 | 1483.504 | 4.043159 | 1656.79 | 2179.986 |  |  |  | 4.733502 | 1687.643 | 2220.583 | 4.005851 | 1631.775 | 2147.073 | 4.425324 | 1782.753 | 2345.727 |  |  |  | 4.389181 | 1126.685 | 1482.481 | 4.543679 | 1253.004 | 1648.69
4.192842 | 1118.174 | 1471.281 | 4.048186 | 1658.204 | 2181.847 |  |  |  | 4.736853 | 1688.792 | 2222.094 | 4.010849 | 1633.057 | 2148.759 | 4.430345 | 1783.999 | 2347.367 |  |  |  | 4.390834 | 1119.975 | 1473.651 | 4.545334 | 1235.144 | 1625.19
4.194502 | 1108.889 | 1459.065 | 4.05317 | 1659.617 | 2183.706 |  |  |  | 4.740165 | 1690.022 | 2223.713 | 4.015835 | 1634.396 | 2150.522 | 4.435328 | 1785.181 | 2348.923 |  |  |  | 4.395846 | 1121.311 | 1475.409 | 4.547013 | 1217.316 | 1601.731
4.196174 | 1099.631 | 1446.882 | 4.05818 | 1660.998 | 2185.524 |  |  |  | 4.741831 | 1688.103 | 2221.189 | 4.020847 | 1635.795 | 2152.362 | 4.440351 | 1786.275 | 2350.362 |  |  |  | 4.400844 | 1122.659 | 1477.183 | 4.548692 | 1199.355 | 1578.099
4.19785 | 1090.394 | 1434.729 | 4.063172 | 1662.295 | 2187.23 |  |  |  | 4.743508 | 1684.752 | 2216.779 | 4.025832 | 1637.269 | 2154.301 | 4.445337 | 1787.504 | 2351.978 |  |  |  | 4.404189 | 1123.668 | 1478.51 | 4.550353 | 1181.457 | 1554.549
4.199529 | 1081.199 | 1422.631 | 4.06817 | 1663.682 | 2189.055 |  |  |  | 4.745186 | 1681.375 | 2212.335 | 4.030858 | 1638.75 | 2156.25 | 4.451999 | 1788.744 | 2353.611 |  |  |  | 4.412508 | 1120.795 | 1474.73 | 4.55201 | 1163.588 | 1531.037
4.201183 | 1071.967 | 1410.483 | 4.073185 | 1665.131 | 2190.961 |  |  |  | 4.746851 | 1678.078 | 2207.997 | 4.035843 | 1640.099 | 2158.025 | 4.457018 | 1789.978 | 2355.234 |  |  |  | 4.414185 | 1116.053 | 1468.49 | 4.553665 | 1146.635 | 1508.73
4.202837 | 1062.759 | 1398.367 | 4.076502 | 1666.135 | 2192.283 |  |  |  | 4.748509 | 1674.799 | 2203.683 | 4.040836 | 1641.457 | 2159.811 | 4.462009 | 1791.039 | 2356.631 |  |  |  | 4.415845 | 1108.787 | 1458.93 | 4.555342 | 1145.555 | 1507.31
4.204513 | 1053.691 | 1386.435 | 4.081515 | 1667.476 | 2194.047 |  |  |  | 4.75017 | 1671.501 | 2199.344 | 4.045838 | 1642.787 | 2161.562 | 4.468666 | 1792.236 | 2358.206 |  |  |  | 4.4175 | 1101.519 | 1449.367 | 4.558687 | 1146.689 | 1508.802
4.206192 | 1048.181 | 1379.186 | 4.086503 | 1668.83 | 2195.828 |  |  |  | 4.751845 | 1668.261 | 2195.08 | 4.050832 | 1644.127 | 2163.326 | 4.478674 | 1789.894 | 2355.123 |  |  |  | 4.419165 | 1094.206 | 1439.745 | 4.562005 | 1147.852 | 1510.331
4.211166 | 1049.473 | 1380.886 | 4.091517 | 1670.299 | 2197.761 |  |  |  | 4.753526 | 1665.055 | 2190.862 | 4.055865 | 1645.549 | 2165.196 | 4.480352 | 1787.99 | 2352.619 |  |  |  | 4.420844 | 1086.804 | 1430.006 | 4.565351 | 1149.088 | 1511.958
4.216183 | 1050.861 | 1382.712 | 4.094826 | 1671.315 | 2199.098 |  |  |  | 4.75519 | 1661.745 | 2186.506 | 4.060842 | 1646.889 | 2166.959 | 4.482013 | 1786.153 | 2350.202 |  |  |  | 4.422519 | 1079.815 | 1420.809 | 4.568675 | 1150.131 | 1513.33
4.219502 | 1051.919 | 1384.104 | 4.098177 | 1672.374 | 2200.491 |  |  |  | 4.75684 | 1658.597 | 2182.364 | 4.065828 | 1648.184 | 2168.663 | 4.483665 | 1784.278 | 2347.734 |  |  |  | 4.424187 | 1072.781 | 1411.553 | 4.575351 | 1146.926 | 1509.113
4.224529 | 1053.244 | 1385.847 | 4.101505 | 1673.441 | 2201.896 |  |  |  | 4.763505 | 1660.113 | 2184.36 | 4.070844 | 1649.524 | 2170.426 | 4.485318 | 1782.481 | 2345.369 |  |  |  | 4.425845 | 1065.789 | 1402.353 | 4.57701 | 1139.251 | 1499.015
4.229502 | 1054.589 | 1387.618 | 4.10484 | 1674.454 | 2203.229 |  |  |  | 4.76682 | 1661.526 | 2186.218 | 4.075836 | 1650.914 | 2172.255 | 4.486991 | 1780.759 | 2343.104 |  |  |  | 4.42751 | 1060.002 | 1394.74 | 4.57866 | 1131.682 | 1489.055
4.234504 | 1055.883 | 1389.319 | 4.109848 | 1675.831 | 2205.041 |  |  |  | 4.770183 | 1656.887 | 2180.115 | 4.080859 | 1652.307 | 2174.088 | 4.488672 | 1779.078125 | 2340.892 |  |  |  | 4.429188 | 1055.546 | 1388.877 | 4.580329 | 1124.005 | 1478.954
4.239505 | 1057.078 | 1390.891 | 4.114852 | 1677.211 | 2206.857 |  |  |  | 4.77185 | 1651.318 | 2172.787 | 4.08583 | 1653.575 | 2175.757 | 4.490345 | 1777.755 | 2339.151 |  |  |  | 4.430859 | 1053.383 | 1386.03 | 4.582008 | 1116.113 | 1468.569
4.244499 | 1058.248 | 1392.431 | 4.119822 | 1678.424 | 2208.452 |  |  |  | 4.773508 | 1645.676 | 2165.363 | 4.090838 | 1654.943 | 2177.556 | 4.492007 | 1776.447 | 2337.431 |  |  |  | 4.435826 | 1054.642 | 1387.687 | 4.583681 | 1108.225 | 1458.19
4.249528 | 1059.465 | 1394.033 | 4.124842 | 1679.819 | 2210.288 |  |  |  | 4.77517 | 1640.043 | 2157.951 | 4.095845 | 1656.308 | 2179.353 | 4.493664 | 1775.247 | 2335.851 |  |  |  | 4.442498 | 1055.851 | 1389.278 | 4.585342 | 1100.392 | 1447.885
4.254502 | 1060.686 | 1395.64 | 4.129839 | 1681.161 | 2212.054 |  |  |  | 4.776843 | 1634.415 | 2150.546 | 4.100839 | 1657.619 | 2181.078 | 4.498688 | 1776.424 | 2337.399 |  |  |  | 4.449187 | 1056.93 | 1390.698 | 4.586997 | 1091.836 | 1436.626
4.259503 | 1061.757 | 1397.048 | 4.133199 | 1682.169 | 2213.38 |  |  |  | 4.778526 | 1628.818 | 2143.182 | 4.105857 | 1659.084 | 2183.005 | 4.503667 | 1777.807 | 2339.22 |  |  |  | 4.455851 | 1058.244 | 1392.427 | 4.588661 | 1071.106 | 1409.35
4.269508 | 1062.711 | 1398.304 | 4.136506 | 1683.3 | 2214.869 |  |  |  | 4.780199 | 1623.215 | 2135.81 | 4.110837 | 1660.383 | 2184.714 | 4.508666 | 1779.326 | 2341.218 |  |  |  | 4.459177 | 1056.731 | 1390.436 | 4.590336 | 1050.38 | 1382.079
4.277842 | 1063.789 | 1399.723 | 4.141507 | 1684.679 | 2216.683 |  |  |  | 4.78185 | 1617.691 | 2128.54 | 4.115848 | 1661.687 | 2186.43 | 4.513675 | 1780.712 | 2343.042 |  |  |  | 4.460835 | 1053.636 | 1386.363 | 4.592015 | 1033.652 | 1360.068
4.282849 | 1064.925 | 1401.217 | 4.146489 | 1686.09 | 2218.539 |  |  |  | 4.783503 | 1612.136 | 2121.231 | 4.120843 | 1662.982 | 2188.134 | 4.520342 | 1779.384 | 2341.295 |  |  |  | 4.462509 | 1050.576 | 1382.337 | 4.593682 | 1020.657 | 1342.969
4.28951 | 1065.963 | 1402.583 | 4.151515 | 1687.445 | 2220.323 |  |  |  | 4.785175 | 1606.747 | 2114.141 | 4.125845 | 1664.212 | 2189.752 | 4.522023 | 1777.402 | 2338.687 |  |  |  | 4.464185 | 1047.591 | 1378.41 | 4.595337 | 1007.494 | 1325.65
4.296168 | 1067.068 | 1404.036 | 4.156513 | 1688.9 | 2222.237 |  |  |  | 4.788519 | 1607.878 | 2115.629 | 4.130852 | 1665.498 | 2191.445 | 4.523697 | 1775.27 | 2335.881 |  |  |  | 4.465854 | 1044.461 | 1374.29 | 4.59701 | 994.4626 | 1308.503
4.306175 | 1067.982 | 1405.239 | 4.161499 | 1690.401 | 2224.212 |  |  |  | 4.791836 | 1609.39 | 2117.619 | 4.135834 | 1666.902 | 2193.292 | 4.525355 | 1773.232 | 2333.2 |  |  |  | 4.467512 | 1041.407 | 1370.272 | 4.598688 | 981.572 | 1291.542
4.31618 | 1062.231 | 1397.673 | 4.166511 | 1691.725 | 2225.954 |  |  |  | 4.795188 | 1610.875 | 2119.572 | 4.140853 | 1668.322 | 2195.16 | 4.527002 | 1771.256 | 2330.6 |  |  |  | 4.469171 | 1038.449 | 1366.381 | 4.600359 | 968.7888 | 1274.722
|  |  | 4.171492 | 1692.814 | 2227.386 |  |  |  | 4.79852 | 1612.341 | 2121.502 | 4.14584 | 1669.756 | 2197.047 | 4.528669 | 1769.234 | 2327.939 |  |  |  | 4.470843 | 1035.396 | 1362.363 | 4.602015 | 955.9548 | 1257.835
|  |  | 4.176517 | 1693.875 | 2228.783 |  |  |  | 4.801849 | 1613.774 | 2123.387 | 4.149183 | 1670.756 | 2198.364 | 4.530344 | 1767.172 | 2325.227 |  |  |  | 4.472515 | 1032.284 | 1358.269 | 4.603669 | 943.9445 | 1242.032
|  |  | 4.181512 | 1694.911 | 2230.145 |  |  |  | 4.805193 | 1615.172 | 2125.226 | 4.154179 | 1672.079 | 2200.104 | 4.532014 | 1765.186 | 2322.613 |  |  |  | 4.474183 | 1029.178 | 1354.181 | 4.608685 | 944.999 | 1243.42
|  |  | 4.186506 | 1696.176 | 2231.81 |  |  |  | 4.808508 | 1616.648 | 2127.169 | 4.159179 | 1673.274 | 2201.676 | 4.533675 | 1763.227 | 2320.036 |  |  |  | 4.482529 | 1030.469 | 1355.88 | 4.613673 | 946.3068 | 1245.141
|  |  | 4.191519 | 1697.609 | 2233.696 |  |  |  | 4.811858 | 1618.146 | 2129.14 | 4.164182 | 1674.657 | 2203.497 | 4.535331 | 1761.786 | 2318.139 |  |  |  | 4.490851 | 1031.557 | 1357.311 | 4.618696 | 947.3769 | 1246.549
|  |  | 4.196497 | 1699.019 | 2235.551 |  |  |  | 4.815185 | 1619.577 | 2131.023 | 4.169154 | 1675.817 | 2205.022 | 4.540352 | 1763.06 | 2319.815 |  |  |  | 4.502501 | 1031.605 | 1357.375 | 4.623682 | 948.4633 | 1247.978
|  |  | 4.201519 | 1700.396 | 2237.363 |  |  |  | 4.818501 | 1621.127 | 2133.062 | 4.174181 | 1677.154 | 2206.782 | 4.545337 | 1764.298 | 2321.445 |  |  |  | 4.509186 | 1026.303 | 1350.399 | 4.628671 | 949.6109 | 1249.488
|  |  | 4.206503 | 1701.635 | 2238.994 |  |  |  | 4.821852 | 1622.576 | 2134.969 | 4.17917 | 1678.459 | 2208.498 | 4.550344 | 1765.506 | 2323.034 |  |  |  | 4.510837 | 1019.452 | 1341.384 | 4.633674 | 950.7639 | 1251.005
|  |  | 4.211512 | 1702.83 | 2240.566 |  |  |  | 4.825169 | 1624.109 | 2136.985 | 4.184184 | 1679.571 | 2209.962 | 4.555337 | 1766.741 | 2324.659 |  |  |  | 4.512501 | 1012.572 | 1332.331 | 4.638668 | 951.9832 | 1252.609
|  |  | 4.21652 | 1704.214 | 2242.386 |  |  |  | 4.828514 | 1625.49 | 2138.802 | 4.189178 | 1680.761 | 2211.527 | 4.560329 | 1767.9 | 2326.185 |  |  |  | 4.514179 | 1005.743 | 1323.345 | 4.643692 | 953.1443 | 1254.137
|  |  | 4.221499 | 1705.689 | 2244.328 |  |  |  | 4.831852 | 1626.898 | 2140.655 | 4.194157 | 1681.775 | 2212.862 | 4.565342 | 1769.055 | 2327.704 |  |  |  | 4.515848 | 999.2291 | 1314.775 | 4.648666 | 954.3101 | 1255.671
|  |  | 4.226515 | 1707.162 | 2246.266 |  |  |  | 4.835168 | 1628.134 | 2142.282 | 4.200848 | 1682.915 | 2214.362 | 4.570321 | 1770.205 | 2329.217 |  |  |  | 4.517505 | 993.2044 | 1306.848 | 4.653653 | 955.6263 | 1257.403
|  |  | 4.231509 | 1708.556 | 2248.1 |  |  |  | 4.838511 | 1629.481 | 2144.053 | 4.207528 | 1684.201 | 2216.054 | 4.575348 | 1771.224 | 2330.558 |  |  |  | 4.519162 | 987.1475 | 1298.878 | 4.658673 | 956.9371 | 1259.128
|  |  | 4.236517 | 1709.95 | 2249.934 |  |  |  | 4.841825 | 1630.65 | 2145.592 | 4.214175 | 1685.634 | 2217.94 | 4.580338 | 1772.502 | 2332.24 |  |  |  | 4.520829 | 981.0506 | 1290.856 | 4.663667 | 958.2799 | 1260.895
|  |  | 4.241512 | 1711.275 | 2251.678 |  |  |  | 4.845167 | 1631.852 | 2147.174 | 4.219166 | 1686.85 | 2219.539 | 4.585339 | 1773.875 | 2334.045 |  |  |  | 4.52251 | 975.0093 | 1282.907 | 4.668692 | 959.5398 | 1262.552
|  |  | 4.246488 | 1712.717 | 2253.575 |  |  |  | 4.848505 | 1633.001 | 2148.685 | 4.225852 | 1683.176 | 2214.705 | 4.586995 | 1771.31 | 2330.67 |  |  |  | 4.524187 | 968.9668 | 1274.956 | 4.673661 | 960.8673 | 1264.299
|  |  | 4.251511 | 1714.133 | 2255.438 |  |  |  | 4.851832 | 1634.119 | 2150.156 | 4.227509 | 1680.179 | 2210.762 | 4.588667 | 1765.139 | 2322.551 |  |  |  | 4.525854 | 967.2755 | 1272.731 | 4.678672 | 962.2363 | 1266.1
|  |  | 4.254832 | 1715.152 | 2256.779 |  |  |  | 4.855192 | 1635.234 | 2151.624 | 4.229174 | 1677.127 | 2206.746 | 4.590345 | 1755.155 | 2309.414 |  |  |  | 4.530857 | 968.7211 | 1274.633 | 4.683684 | 963.5218 | 1267.792
|  |  | 4.259858 | 1716.535 | 2258.599 |  |  |  | 4.860167 | 1636.413 | 2153.174 | 4.230844 | 1674.171 | 2202.857 | 4.592016 | 1745.281 | 2296.423 |  |  |  | 4.53584 | 970.1642 | 1276.532 | 4.688674 | 964.678 | 1269.313
|  |  | 4.26483 | 1717.892 | 2260.385 |  |  |  | 4.865184 | 1637.668 | 2154.826 | 4.23252 | 1671.201 | 2198.949 | 4.59368 | 1735.314 | 2283.308 |  |  |  | 4.540853 | 971.499 | 1278.288 | 4.693691 | 965.8337 | 1270.834
|  |  | 4.268178 | 1718.97 | 2261.803 |  |  |  | 4.876842 | 1637.082 | 2154.055 | 4.234186 | 1668.392 | 2195.252 | 4.595343 | 1725.399 | 2270.261 |  |  |  | 4.545835 | 972.9405 | 1280.185 | 4.698668 | 967.2399 | 1272.684
|  |  | 4.273156 | 1720.21 | 2263.435 |  |  |  | 4.886846 | 1638.548 | 2155.984 | 4.235839 | 1665.462 | 2191.398 | 4.597014 | 1715.52 | 2257.263 |  |  |  | 4.550856 | 974.0667 | 1281.667 | 4.703679 | 968.5258 | 1274.376
|  |  | 4.278183 | 1721.756 | 2265.468 |  |  |  | 4.890177 | 1639.729 | 2157.538 | 4.2375 | 1662.551 | 2187.567 | 4.598697 | 1705.588 | 2244.195 |  |  |  | 4.555842 | 975.2936 | 1283.281 | 4.708678 | 969.6748 | 1275.888
|  |  | 4.283182 | 1723.185 | 2267.349 |  |  |  | 4.893491 | 1640.979 | 2159.183 | 4.239177 | 1659.705 | 2183.822 | 4.600368 | 1695.79 | 2231.302 |  |  |  | 4.560834 | 976.4109 | 1284.751 | 4.718681 | 968.7272 | 1274.641
|  |  | 4.288177 | 1724.689 | 2269.328 |  |  |  | 4.896851 | 1642.091 | 2160.645 | 4.245829 | 1660.963 | 2185.478 | 4.602021 | 1685.903 | 2218.294 |  |  |  | 4.565847 | 977.6705 | 1286.409 | 4.723666 | 967.6616 | 1273.239
|  |  | 4.293181 | 1726.048 | 2271.116 |  |  |  | 4.900182 | 1643.411 | 2162.382 | 4.249183 | 1662.421 | 2187.396 | 4.603673 | 1678.987 | 2209.193 |  |  |  | 4.570826 | 978.8831 | 1288.004 | 4.727017 | 966.4081 | 1271.59
|  |  | 4.298162 | 1727.403 | 2272.899 |  |  |  | 4.903507 | 1644.569 | 2163.906 | 4.252505 | 1663.743 | 2189.135 | 4.605339 | 1675.789 | 2204.985 |  |  |  | 4.575844 | 979.9442 | 1289.4 | 4.735349 | 965.3201 | 1270.158
|  |  | 4.303183 | 1728.891 | 2274.857 |  |  |  | 4.906857 | 1645.719 | 2165.42 | 4.255839 | 1665.084 | 2190.9 | 4.610345 | 1676.946 | 2206.508 |  |  |  | 4.580827 | 981.0173 | 1290.812 | 4.745363 | 965.5811 | 1270.501
|  |  | 4.308174 | 1730.204 | 2276.584 |  |  |  | 4.910159 | 1646.777 | 2166.812 | 4.25919 | 1666.202 | 2192.371 | 4.617013 | 1677.948 | 2207.827 |  |  |  | 4.589175 | 982.1996 | 1292.368 | 4.752017 | 963.9432 | 1268.346
|  |  | 4.313173 | 1731.573 | 2278.386 |  |  |  | 4.913507 | 1647.943 | 2168.346 | 4.262501 | 1667.29 | 2193.803 | 4.625361 | 1679.228 | 2209.51 |  |  |  | 4.599179 | 982.5934 | 1292.886 | 4.755337 | 962.6815 | 1266.686
|  |  | 4.318186 | 1732.946 | 2280.192 |  |  |  | 4.918497 | 1649.481 | 2170.37 | 4.265849 | 1664.658 | 2190.339 | 4.630328 | 1680.748 | 2211.51 |  |  |  | 4.609202 | 982.736 | 1293.074 | 4.758667 | 961.2868 | 1264.851
|  |  | 4.323162 | 1734.298 | 2281.971 |  |  |  | 4.926842 | 1634.295 | 2150.388 | 4.267517 | 1660.478 | 2184.84 | 4.63367 | 1681.863 | 2212.977 |  |  |  | 4.619184 | 980.3719 | 1289.963 | 4.760344 | 946.1904 | 1244.987
|  |  | 4.328181 | 1735.623 | 2283.715 |  |  |  | 4.928512 | 1617.359375 | 2128.104 | 4.269167 | 1656.25 | 2179.276 | 4.63698 | 1683.1 | 2214.605 |  |  |  | 4.620832 | 976.1671 | 1284.43 | 4.762016 | 925.3629 | 1217.583
|  |  | 4.333166 | 1737.026 | 2285.56 |  |  |  | 4.930189 | 1600.31 | 2105.671 | 4.270824 | 1652.088 | 2173.8 | 4.640333 | 1684.314 | 2216.203 |  |  |  | 4.622494 | 969.1505 | 1275.198 | 4.76368 | 904.5971 | 1190.259
|  |  | 4.336523 | 1738.042 | 2286.897 |  |  |  | 4.93186 | 1583.278 | 2083.26 | 4.272498 | 1647.946 | 2168.351 | 4.643679 | 1685.536 | 2217.811 |  |  |  | 4.624171 | 956.6772 | 1258.786 | 4.765335 | 883.8259 | 1162.929
|  |  | 4.341504 | 1739.431 | 2288.725 |  |  |  | 4.933518 | 1566.169 | 2060.749 | 4.274179 | 1643.842 | 2162.95 | 4.646997 | 1686.621 | 2219.238 |  |  |  | 4.625846 | 941.9044 | 1239.348 | 4.767006 | 845.8958 | 1113.021
|  |  | 4.346504 | 1740.804 | 2290.532 |  |  |  | 4.935176 | 1548.909 | 2038.038 | 4.275851 | 1639.833 | 2157.676 | 4.650356 | 1687.624 | 2220.558 |  |  |  | 4.627512 | 926.9974 | 1219.733
|  |  | 4.351507 | 1742.103 | 2292.241 |  |  |  | 4.936845 | 1531.674 | 2015.36 | 4.277509 | 1635.839 | 2152.419 | 4.655327 | 1688.914 | 2222.256 |  |  |  | 4.629173 | 889.2883 | 1170.116
|  |  | 4.3565 | 1743.464 | 2294.032 |  |  |  | 4.938519 | 1514.585 | 1992.875 | 4.279168 | 1631.855 | 2147.177 | 4.660344 | 1690.111 | 2223.831
|  |  | 4.361525 | 1744.846 | 2295.85 |  |  |  | 4.940188 | 1498.014 | 1971.071 | 4.280839 | 1627.916 | 2141.995 | 4.667016 | 1691.372 | 2225.49
|  |  | 4.36484 | 1745.946 | 2297.297 |  |  |  | 4.941848 | 1481.537 | 1949.391 | 4.285854 | 1629.186 | 2143.666 | 4.672003 | 1692.399 | 2226.841
|  |  | 4.369851 | 1747.341 | 2299.133 |  |  |  | 4.943499 | 1474.719 | 1940.419 | 4.28917 | 1630.724 | 2145.689 | 4.677018 | 1693.462 | 2228.24
|  |  | 4.37482 | 1748.807 | 2301.062 |  |  |  | 4.94517 | 1444.339 | 1900.446 | 4.29252 | 1632.292 | 2147.752 | 4.682007 | 1694.502 | 2229.608
|  |  | 4.379843 | 1750.209 | 2302.907 |  |  |  | 4.94685 | 1413.614 | 1860.018 | 4.295823 | 1633.816 | 2149.758 | 4.685349 | 1691.574 | 2225.756
|  |  | 4.38485 | 1751.478 | 2304.576 |  |  |  | 4.948523 | 1382.857 | 1819.548 | 4.299172 | 1635.361 | 2151.79 | 4.686997 | 1688.135 | 2221.23
|  |  | 4.388193 | 1752.506 | 2305.929 |  |  |  | 4.950187 | 1352.196 | 1779.206 | 4.30251 | 1636.456 | 2153.232 | 4.68866 | 1680.896 | 2211.705
|  |  | 4.393175 | 1753.934 | 2307.808 |  |  |  | 4.951845 | 1321.564 | 1738.9 | 4.307522 | 1637.603 | 2154.741 | 4.690338 | 1672.8 | 2201.053
|  |  | 4.398156 | 1755.335 | 2309.651 |  |  |  | 4.95352 | 1290.979 | 1698.657 | 4.312508 | 1638.724 | 2156.216 | 4.692014 | 1663.834 | 2189.256
|  |  | 4.403183 | 1756.694 | 2311.439 |  |  |  | 4.955192 | 1260.392 | 1658.411 | 4.317512 | 1639.781 | 2157.606 | 4.693683 | 1654.088 | 2176.432
|  |  | 4.408175 | 1757.97 | 2313.119 |  |  |  | 4.956867 | 1229.791 | 1618.146 | 4.320822 | 1641.168 | 2159.431 | 4.695341 | 1630.921 | 2145.949
|  |  | 4.413188 | 1759.396 | 2314.995 |  |  |  | 4.958529 | 1197.425 | 1575.559 | 4.324172 | 1642.588 | 2161.3 | 4.697 | 1607.487 | 2115.115
|  |  | 4.416489 | 1760.475 | 2316.415 |  |  |  | 4.960177 | 1167.945 | 1536.77 | 4.32752 | 1644.063 | 2163.241 | 4.698668 | 1584.161 | 2084.423
|  |  | 4.421514 | 1761.839 | 2318.209 |  |  |  | 4.961839 | 1163.601 | 1531.054 | 4.330843 | 1645.308 | 2164.879 | 4.700347 | 1561.519 | 2054.63
|  |  | 4.424825 | 1762.842 | 2319.529 |  |  |  | 4.963515 | 1159.618 | 1525.814 | 4.334193 | 1646.594 | 2166.572 | 4.702019 | 1540.946 | 2027.56
|  |  | 4.42985 | 1764.319 | 2321.473 |  |  |  | 4.965189 | 1155.708 | 1520.669 | 4.337501 | 1647.754 | 2168.097 | 4.703682 | 1521.308 | 2001.721
|  |  | 4.434846 | 1765.664 | 2323.243 |  |  |  | 4.966851 | 1151.688 | 1515.379 | 4.340837 | 1648.92 | 2169.631 | 4.705336 | 1505.505 | 1980.927
|  |  | 4.439838 | 1767.019 | 2325.025 |  |  |  | 4.968505 | 1147.784 | 1510.242 | 4.344182 | 1650.083 | 2171.162 | 4.707006 | 1485.715 | 1954.888
|  |  | 4.444838 | 1768.353 | 2326.78 |  |  |  | 4.970166 | 1143.909 | 1505.143 | 4.345837 | 1646.206 | 2166.06 | 4.708685 | 1464.495 | 1926.967
|  |  | 4.449825 | 1769.787 | 2328.667 |  |  |  | 4.971842 | 1139.927 | 1499.904 | 4.347496 | 1639.968 | 2157.852 | 4.710354 | 1443.994 | 1899.992
|  |  | 4.453179 | 1770.795 | 2329.994 |  |  |  | 4.973516 | 1136.076 | 1494.836 | 4.349172 | 1633.792 | 2149.727 | 4.712009 | 1436.836 | 1890.574
|  |  | 4.458166 | 1772.242 | 2331.897 |  |  |  | 4.97518 | 1134.284 | 1492.479 | 4.350848 | 1627.581 | 2141.554 | 4.713665 | 1424.662 | 1874.555
|  |  | 4.463185 | 1773.739 | 2333.867 |  |  |  | 4.98018 | 1135.491 | 1494.067 | 4.352517 | 1621.344 | 2133.347 | 4.715336 | 1407.236 | 1851.626
|  |  | 4.468168 | 1775.033 | 2335.569 |  |  |  | 4.985181 | 1136.927 | 1495.957 | 4.35418 | 1603.062 | 2109.292 | 4.717014 | 1389.733 | 1828.596
|  |  | 4.473184 | 1776.478 | 2337.471 |  |  |  | 4.990184 | 1138.119 | 1497.525 | 4.355844 | 1583.27 | 2083.25 | 4.718684 | 1372.155 | 1805.467
|  |  | 4.478178 | 1777.927 | 2339.377 |  |  |  | 4.995156 | 1139.402 | 1499.213 | 4.357521 | 1563.328125 | 2057.011 | 4.720344 | 1354.617 | 1782.391
|  |  | 4.483169 | 1779.208 | 2341.063 |  |  |  | 5.000186 | 1140.588 | 1500.773 | 4.359192 | 1543.156 | 2030.468 | 4.722005 | 1337.009 | 1759.222
|  |  | 4.488192 | 1780.649 | 2342.959 |  |  |  | 5.00185 | 1131.675 | 1489.046 | 4.360851 | 1523.079 | 2004.051 | 4.723682 | 1324.304 | 1742.505
|  |  | 4.493168 | 1782.035 | 2344.783 |  |  |  | 5.003509 | 1117.199 | 1469.998 | 4.362505 | 1507.422 | 1983.451 | 4.725361 | 1313.831 | 1728.724
|  |  | 4.498176 | 1783.298 | 2346.445 |  |  |  | 5.00518 | 1102.651 | 1450.856 | 4.364166 | 1494.192 | 1966.042 | 4.727033 | 1303.423 | 1715.031
|  |  | 4.501485 | 1784.343 | 2347.819 |  |  |  | 5.006858 | 1086.687 | 1429.851 | 4.365839 | 1480.899 | 1948.551 | 4.728692 | 1293.096 | 1701.442
|  |  | 4.506509 | 1785.626 | 2349.509 |  |  |  | 5.008531 | 1070.593 | 1408.675 | 4.367513 | 1467.587 | 1931.035 | 4.730341 | 1287.998 | 1694.734
|  |  | 4.511509 | 1786.955 | 2351.257 |  |  |  | 5.01019 | 1054.291 | 1387.225 | 4.369178 | 1454.078 | 1913.261 | 4.73535 | 1285.711 | 1691.725
|  |  | 4.514853 | 1788.009 | 2352.644 |  |  |  | 5.011847 | 1038.087 | 1365.904 | 4.370834 | 1451.821 | 1910.29 | 4.737008 | 1276.131 | 1679.12
|  |  | 4.519835 | 1789.475 | 2354.573 |  |  |  | 5.013515 | 1021.95 | 1344.671 | 4.374169 | 1450.528 | 1908.59 | 4.738661 | 1266.429 | 1666.354
|  |  | 4.524825 | 1790.961 | 2356.528 |  |  |  | 5.01519 | 1005.688 | 1323.274 | 4.379179 | 1449.398 | 1907.103 | 4.740326 | 1256.639 | 1653.472
|  |  | 4.529848 | 1792.316 | 2358.311 |  |  |  | 5.016854 | 989.5389 | 1302.025 | 4.385855 | 1448.321 | 1905.686 | 4.742005 | 1246.805 | 1640.533
|  |  | 4.53484 | 1793.678 | 2360.103 |  |  |  | 5.018507 | 982.6069 | 1292.904 | 4.389165 | 1449.673 | 1907.464 | 4.74368 | 1236.99 | 1627.618
|  |  | 4.539863 | 1795.061 | 2361.922 |  |  |  | 5.020161 | 981.2916 | 1291.173 | 4.392519 | 1451.063 | 1909.293 | 4.745351 | 1227.018 | 1614.497
|  |  | 4.544835 | 1796.594 | 2363.94 |  |  |  | 5.021833 | 980.0807 | 1289.58 | 4.395845 | 1452.293 | 1910.912 | 4.747009 | 1217.144 | 1601.505
|  |  | 4.549838 | 1797.892 | 2365.648 |  |  |  | 5.028506 | 981.2465 | 1291.114 | 4.399169 | 1453.444 | 1912.427 | 4.748672 | 1207.21875 | 1588.446
|  |  | 4.554852 | 1799.39 | 2367.619 |  |  |  | 5.035183 | 982.3716 | 1292.594 | 4.40252 | 1454.703 | 1914.083 | 4.750349 | 1197.15 | 1575.198
|  |  | 4.559838 | 1800.74 | 2369.395 |  |  |  | 5.041845 | 981.1025 | 1290.924 | 4.405837 | 1455.902 | 1915.661 | 4.752023 | 1190.394 | 1566.308
|  |  | 4.564853 | 1802.083 | 2371.162 |  |  |  | 5.043507 | 979.7984 | 1289.208 | 4.409187 | 1457.131 | 1917.277 | 4.756995 | 1189.145 | 1564.665
|  |  | 4.569827 | 1803.498 | 2373.023 |  |  |  | 5.045161 | 978.5304 | 1287.54 | 4.412521 | 1458.371 | 1918.91 | 4.760343 | 1188.016 | 1563.179
|  |  | 4.574841 | 1804.834 | 2374.781 |  |  |  | 5.046833 | 977.2319 | 1285.831 | 4.415835 | 1459.677 | 1920.627 | 4.763651 | 1186.931 | 1561.752
|  |  | 4.579837 | 1806.216 | 2376.6 |  |  |  | 5.048512 | 975.9422 | 1284.134 | 4.419183 | 1456.141 | 1915.975 | 4.767002 | 1185.669 | 1560.091
|  |  | 4.584826 | 1807.655 | 2378.493 |  |  |  | 5.050186 | 974.6517 | 1282.436 | 4.420841 | 1453.447 | 1912.43 | 4.77035 | 1184.277 | 1558.26
|  |  | 4.589848 | 1809.102 | 2380.398 |  |  |  | 5.051852 | 973.2791 | 1280.63 | 4.422493 | 1450.724 | 1908.847 | 4.773665 | 1177.774 | 1549.702
|  |  | 4.594834 | 1810.384 | 2382.084 |  |  |  | 5.05351 | 972.0073 | 1278.957 | 4.424154 | 1447.913 | 1905.149 | 4.775343 | 1170.727 | 1540.43
|  |  | 4.598186 | 1811.478 | 2383.523 |  |  |  | 5.055171 | 970.7288 | 1277.275 | 4.42583 | 1445.133 | 1901.491 | 4.777024 | 1163.675 | 1531.151
|  |  | 4.603162 | 1812.812 | 2385.279 |  |  |  | 5.065177 | 971.9474 | 1278.878 | 4.427511 | 1442.108 | 1897.51 | 4.77869 | 1156.459 | 1521.657
|  |  | 4.608182 | 1814.172 | 2387.069 |  |  |  | 5.070174 | 972.9581 | 1280.208 | 4.42918 | 1438.11 | 1892.25 | 4.780345 | 1149.243 | 1512.162
|  |  | 4.611507 | 1815.177 | 2388.391 |  |  |  | 5.075188 | 970.1588 | 1276.525 | 4.430837 | 1434.005 | 1886.848 | 4.782001 | 1142.108 | 1502.773
|  |  | 4.616528 | 1816.438 | 2390.05 |  |  |  | 5.076852 | 965.0403 | 1269.79 | 4.432502 | 1429.964 | 1881.531 | 4.783676 | 1135.016 | 1493.442
|  |  | 4.621511 | 1817.785 | 2391.822 |  |  |  | 5.078505 | 959.6966 | 1262.759 | 4.434177 | 1427.129 | 1877.802 | 4.785351 | 1128.009 | 1484.222
|  |  | 4.626504 | 1819.121 | 2393.581 |  |  |  | 5.080163 | 954.3316 | 1255.699 | 4.437521 | 1425.608 | 1875.8 | 4.787017 | 1121.119 | 1475.156
|  |  | 4.631506 | 1820.39 | 2395.251 |  |  |  | 5.08184 | 949.0948 | 1248.809 | 4.439173 | 1423.097 | 1872.497 | 4.788671 | 1114.242 | 1466.108
|  |  | 4.636499 | 1821.841 | 2397.159 |  |  |  | 5.08352 | 943.8094 | 1241.854 | 4.440832 | 1417.105 | 1864.612 | 4.790331 | 1113.134 | 1464.651
|  |  | 4.641528 | 1823.373 | 2399.175 |  |  |  | 5.085194 | 938.5145 | 1234.888 | 4.442509 | 1398.759 | 1840.472 | 4.793684 | 1110.182 | 1460.765
|  |  | 4.6465 | 1824.777 | 2401.022 |  |  |  | 5.08685 | 933.3412 | 1228.081 | 4.444182 | 1379.839 | 1815.577 | 4.795356 | 1105.831 | 1455.041
|  |  | 4.651488 | 1826.183 | 2402.872 |  |  |  | 5.088507 | 928.1084 | 1221.195 | 4.445839 | 1361.797 | 1791.838 | 4.797014 | 1101.62 | 1449.5
|  |  | 4.656506 | 1827.508 | 2404.615 |  |  |  | 5.090181 | 922.8099 | 1214.224 | 4.447493 | 1343.875 | 1768.257 | 4.798671 | 1097.34 | 1443.868
|  |  | 4.661497 | 1828.753 | 2406.254 |  |  |  | 5.091856 | 921.0404 | 1211.895 | 4.449161 | 1325.89 | 1744.592
|  |  | 4.666523 | 1830.147 | 2408.089 |  |  |  | 5.100182 | 922.0969 | 1213.285 | 4.450848 | 1308.083 | 1721.161
|  |  | 4.671494 | 1831.584 | 2409.979 |  |  |  | 5.110197 | 919.0021 | 1209.213 | 4.452528 | 1290.125 | 1697.533
|  |  | 4.676506 | 1832.854 | 2411.651 |  |  |  | 5.111856 | 904.4474 | 1190.062 | 4.454193 | 1272.104 | 1673.822
|  |  | 4.686506 | 1832.282 | 2410.898 |  |  |  | 5.113506 | 889.8766 | 1170.89 | 4.455849 | 1255.903 | 1652.504
|  |  | 4.691524 | 1831.059 | 2409.288 |  |  |  | 5.115175 | 875.2985 | 1151.709 | 4.45751 | 1243.199 | 1635.788
|  |  | 4.696498 | 1830.017 | 2407.917 |  |  |  | 5.116856 | 860.6496 | 1132.434 | 4.464179 | 1244.25 | 1637.171
|  |  | 4.703165 | 1831.378 | 2409.708 |  |  |  | 5.118525 | 845.9764 | 1113.127 | 4.469182 | 1245.52 | 1638.842
|  |  | 4.708183 | 1832.644 | 2411.374 |  |  |  | 5.120187 | 831.1523 | 1093.622 | 4.472504 | 1246.665 | 1640.349
|  |  | 4.713159 | 1834.009 | 2413.17 |  |  |  | 5.121837 | 816.4174 | 1074.233 | 4.477521 | 1248.166 | 1642.323
|  |  | 4.718182 | 1835.221 | 2414.765 |  |  |  | 5.123499 | 801.7034 | 1054.873 | 4.482503 | 1249.639 | 1644.262
|  |  | 4.723173 | 1836.588 | 2416.563 |  |  |  | 5.125175 | 787.4021 | 1036.055 | 4.485851 | 1250.712 | 1645.674
|  |  | 4.72817 | 1838.026 | 2418.455 |  |  |  | 5.12685 | 776.6476 | 1021.905 | 4.490826 | 1251.92 | 1647.263
|  |  | 4.733179 | 1839.408 | 2420.273 |  |  |  | 5.13686 | 766.9667 | 1009.167 | 4.49585 | 1253.233 | 1648.991
|  |  | 4.73817 | 1840.784 | 2422.084 |  |  |  | 5.138512 | 757.0341 | 996.0975 | 4.500829 | 1254.56 | 1650.736
|  |  | 4.743194 | 1842.048 | 2423.748 |  |  |  | 5.140176 | 747.0242 | 982.9265 | 4.505836 | 1255.78 | 1652.342
|  |  | 4.748169 | 1843.264 | 2425.348 |  |  |  | 5.14185 | 736.9462 | 969.666 | 4.510839 | 1256.991 | 1653.936
|  |  | 4.75317 | 1844.552 | 2427.042 |  |  |  | 5.143515 | 726.918 | 956.471 | 4.515836 | 1253.701 | 1649.607
|  |  | 4.758178 | 1845.81 | 2428.697 |  |  |  | 5.145175 | 716.8948 | 943.2827 | 4.517503 | 1249.024 | 1643.453
|  |  | 4.763168 | 1847.081 | 2430.369 |  |  |  | 5.14683 | 706.8441 | 930.058 | 4.519184 | 1242.022 | 1634.24
|  |  | 4.768189 | 1848.4 | 2432.106 | [6 empty] | 4.520854 | 1234.927 | 1624.904
|  |  | 4.773164 | 1849.51 | 2433.566 | [6 empty] | 4.522514 | 1227.353 | 1614.938
|  |  | 4.783173 | 1849.98 | 2434.184 | [6 empty] | 4.524168 | 1219.337 | 1604.391
|  |  | 4.793192 | 1850.637 | 2435.049 | [6 empty] | 4.525835 | 1211.245 | 1593.743
|  |  | 4.799844 | 1851.885 | 2436.691 | [6 empty] | 4.527513 | 1202.949 | 1582.828
|  |  | 4.808179 | 1852.931 | 2438.067 | [6 empty] | 4.529185 | 1193.113 | 1569.886
|  |  | 4.81318 | 1848.475 | 2432.205 | [6 empty] | 4.530849 | 1177.392 | 1549.2
|  |  | 4.81484 | 1838.344 | 2418.873 | [6 empty] | 4.532509 | 1161.173 | 1527.859
|  |  | 4.816516 | 1828.065 | 2405.348 | [6 empty] | 4.534173 | 1146.262 | 1508.24
|  |  | 4.818192 | 1817.894 | 2391.966 | [6 empty] | 4.535853 | 1133.5625 | 1491.53
|  |  | 4.819854 | 1807.805 | 2378.691 | [6 empty] | 4.537535 | 1120.882 | 1474.845
|  |  | 4.821512 | 1797.795 | 2365.519 | [6 empty] | 4.539202 | 1106.721 | 1456.212
|  |  | 4.823176 | 1787.921875 | 2352.529 | [6 empty] | 4.540852 | 1070.672 | 1408.779
|  |  | 4.824849 | 1778.193 | 2339.728 | [6 empty] | 4.54251 | 1033.449 | 1359.802
|  |  | 4.826527 | 1768.5 | 2326.973 | [6 empty] | 4.544187 | 996.273 | 1310.886
|  |  | 4.82819 | 1758.978 | 2314.445 | [6 empty] | 4.545862 | 960.304 | 1263.558
|  |  | 4.829841 | 1753.874 | 2307.729 | [6 empty] | 4.547521 | 930.7372 | 1224.654
|  |  | 4.833172 | 1755.051 | 2309.277 | [6 empty] | 4.549183 | 904.2137 | 1189.755
|  |  | 4.83817 | 1756.26 | 2310.868 | [6 empty] | 4.550842 | 877.9542 | 1155.203
|  |  | 4.844853 | 1757.513 | 2312.517 | [6 empty] | 4.552507 | 851.7345 | 1120.703
|  |  | 4.849832 | 1748.724 | 2300.952 | [6 empty] | 4.554182 | 825.1023 | 1085.661
|  |  | 4.851506 | 1735.539 | 2283.603 | [6 empty] | 4.555848 | 799.4941 | 1051.966
|  |  | 4.853172 | 1722.298 | 2266.182 | [6 empty] | 4.557506 | 796.1744 | 1047.598
|  |  | 4.854827 | 1709.1 | 2248.816 | [6 empty] | 4.559173 | 794.0474 | 1044.799
|  |  | 4.856484 | 1695.982 | 2231.555 | [6 empty] | 4.560851 | 791.9315 | 1042.015
|  |  | 4.858161 | 1682.877 | 2214.312 | [6 empty] | 4.562531 | 790.1348 | 1039.651
|  |  | 4.859847 | 1669.618 | 2196.866 | [6 empty] | 4.564194 | 781.202 | 1027.897
|  |  | 4.861512 | 1656.194 | 2179.203 | [6 empty] | 4.565845 | 767.6922 | 1010.121
|  |  | 4.86317 | 1642.853 | 2161.648 | [6 empty] | 4.567499 | 754.2703 | 992.461
|  |  | 4.86483 | 1629.551 | 2144.146 | [6 empty] | 4.569173 | 740.8329 | 974.7802
|  |  | 4.866497 | 1625.746 | 2139.139 | [6 empty] | 4.570839 | 727.4318 | 957.1471
|  |  | 4.873167 | 1624.514 | 2137.518 | [6 empty] | 4.572502 | 714.3979 | 939.9972
|  |  | 4.874835 | 1623.427 | 2136.089 | [6 empty] | 4.574159 | 700.3833 | 921.557
|  |  | 4.876512 | 1622.403 | 2134.74 | [6 empty] | 4.575819 | 680.7207 | 895.6851
|  |  | 4.879841 | 1620.448 | 2132.168 | [6 empty] | 4.577496 | 661.1874 | 869.9834
|  |  | 4.881494 | 1619.405 | 2130.796 | [6 empty] | 4.579178 | 641.7416 | 844.3969
|  |  | 4.884843 | 1617.554 | 2128.36 | [6 empty] | 4.58085 | 629.7169 | 828.5749
|  |  | 4.888184 | 1615.602 | 2125.792 | [6 empty] | 4.58251 | 622.2933 | 818.8069
|  |  | 4.89319 | 1608.245 | 2116.112 | [6 empty] | 4.584169 | 614.8216 | 808.9758
|  |  | 4.894865 | 1585.238 | 2085.839 | [6 empty] | 4.58584 | 607.4313 | 799.2518
|  |  | 4.896524 | 1562.059 | 2055.34 | [6 empty] | 4.587523 | 600.4531 | 790.0698
|  |  | 4.898174 | 1538.917 | 2024.891 | [6 empty] | 4.589192 | 594.0124 | 781.5953
|  |  | 4.899839 | 1515.946 | 1994.666 | [6 empty] | 4.590846 | 588.6005 | 774.4744
|  |  | 4.901513 | 1493.055 | 1964.546 | [6 empty] | 4.600829 | 589.6313 | 775.8307
|  |  | 4.903192 | 1470.355 | 1934.678 | [6 empty] | 4.610845 | 590.6746 | 777.2034
|  |  | 4.904845 | 1447.684 | 1904.847 | [6 empty] | 4.619168 | 587.1888 | 772.6168
|  |  | 4.906495 | 1425.132 | 1875.174 | [6 empty] | 4.620847 | 565.6794 | 744.315
|  |  | 4.908161 | 1402.725 | 1845.69
|  |  | 4.909842 | 1386.466 | 1824.298
|  |  | 4.91484 | 1387.739 | 1825.973
|  |  | 4.919852 | 1388.899 | 1827.498
|  |  | 4.931498 | 1388.455 | 1826.915
|  |  | 4.93818 | 1387.392 | 1825.516
|  |  | 4.941504 | 1383.204 | 1820.005
|  |  | 4.943181 | 1376.504 | 1811.19
|  |  | 4.944858 | 1369.792 | 1802.359
|  |  | 4.946521 | 1363.074 | 1793.518
|  |  | 4.94817 | 1356.322 | 1784.634
|  |  | 4.949828 | 1349.6 | 1775.79
|  |  | 4.951506 | 1342.875 | 1766.941
|  |  | 4.953183 | 1336.257 | 1758.233
|  |  | 4.954851 | 1329.557 | 1749.418
|  |  | 4.956506 | 1320.671 | 1737.724
|  |  | 4.958163 | 1305.578 | 1717.865
|  |  | 4.959836 | 1275.894 | 1678.808
|  |  | 4.961516 | 1245.149 | 1638.354
|  |  | 4.963188 | 1214.427 | 1597.93
|  |  | 4.964847 | 1183.636 | 1557.416
|  |  | 4.966506 | 1152.903 | 1516.977
|  |  | 4.968182 | 1122.202 | 1476.582
|  |  | 4.969862 | 1091.51 | 1436.197
|  |  | 4.97153 | 1060.781 | 1395.764
|  |  | 4.973186 | 1032.388 | 1358.406
|  |  | 4.974837 | 1014.315 | 1334.625
|  |  | 4.986509 | 1013.696 | 1333.811
|  |  | 4.996528 | 1013.95 | 1334.144
|  |  | 5.00816 | 1013.352 | 1333.358
|  |  | 5.011499 | 1007.357 | 1325.469
|  |  | 5.013176 | 992.4127 | 1305.806
|  |  | 5.014849 | 957.7468 | 1260.193

## Раст_Базальтопластик_1600_1-1
Образец1 |  |  | Образец2 |  |  | Образец3 |  |  | Образец4 |  |  | Образец5 |  |  | Образец6 |  |  | Образец7 |  |  | Образец8 |  |  | Образец9 |  |  | Образец10
Деформация | Стандартное усилие | Напряжение | Деформация | Стандартное усилие | Напряжение | Деформация | Стандартное усилие | Напряжение | Деформация | Стандартное усилие | Напряжение | Деформация | Стандартное усилие | Напряжение | Деформация | Стандартное усилие | Напряжение | Деформация | Стандартное усилие | Напряжение | Деформация | Стандартное усилие | Напряжение | Деформация | Стандартное усилие | Напряжение | Деформация | Стандартное усилие | Напряжение
0 | 12.43637 | 20.72728 | 0 | 12.62779 | 21.04631 | 0 | 11.97149 | 19.95248 | 0 | 12.08655 | 20.14425 | 0 | 10.05352 | 16.75587 | 0 | 11.59832 | 19.33054 | 0 | 11.41107 | 19.01844 | 0 | 11.22165 | 18.70275 | 0 | 10.70108 | 17.83514 | 0 | 8.445096 | 14.07516
2.228567e-07 | 12.22448 | 20.37414 | -1.782854e-06 | 12.5858 | 20.97633 | -4.311794e-07 | 12.0102 | 20.017 | -2.78571e-06 | 12.36992 | 20.61654 | -6.395021e-07 | 10.25088 | 17.0848 | -9.495636e-07 | 11.75829 | 19.59715 | 9.544083e-07 | 11.4982 | 19.16366 | 6.346572e-07 | 11.34927 | 18.91546 | 1.390433e-06 | 10.73596 | 17.89327 | 4.263347e-07 | 8.405787 | 14.00964
-1.695649e-06 | 12.50948 | 20.84913 | -1.031924e-06 | 12.61273 | 21.02121 | -1.191799e-06 | 11.90731 | 19.84552 | -7.315516e-07 | 12.08006 | 20.13344 | -1.162731e-06 | 10.07235 | 16.78725 | 1.598755e-07 | 11.73162 | 19.55269 | 8.962718e-07 | 11.4779 | 19.12983 | 6.976386e-07 | 11.38222 | 18.97037 | 2.310928e-06 | 11.04338 | 18.40563 | 4.166452e-07 | 8.449783 | 14.08297
4.387372e-05 | 12.29451 | 20.49085 | 1.931102e-05 | 12.45753 | 20.76255 | 1.818705e-05 | 12.13781 | 20.22969 | 4.29726e-05 | 12.3206 | 20.53433 | 1.98391e-05 | 10.147 | 16.91167 | 2.490182e-06 | 11.60111 | 19.33518 | 3.989136e-05 | 11.42866 | 19.04776 | 3.407286e-05 | 11.42212 | 19.03687 | 4.029347e-05 | 10.80036 | 18.0006 | 8.79073e-05 | 8.315665 | 13.85944
0.001044384 | 12.34018 | 20.56696 | 0.000886408 | 12.87467 | 21.45778 | 0.0008851532 | 12.04475 | 20.07459 | 0.001043057 | 12.80777 | 21.34629 | 0.0008900948 | 10.08506 | 16.80843 | 0.0006388529 | 11.85484 | 19.75807 | 0.001014066 | 11.663 | 19.43833 | 0.0009810252 | 11.42265 | 19.03775 | 0.001013247 | 11.31436 | 18.85727 | 0.001206813 | 8.453394 | 14.08899
0.002233815 | 13.08433 | 21.80721 | 0.002010347 | 13.18974 | 21.98289 | 0.002004975 | 12.54807 | 20.91344 | 0.002236358 | 13.0376 | 21.72933 | 0.00200887 | 10.51927 | 17.53212 | 0.001830705 | 12.28298 | 20.47164 | 0.002192441 | 12.09781 | 20.16301 | 0.002145365 | 11.82456 | 19.7076 | 0.002191685 | 11.67463 | 19.45772 | 0.002254526 | 8.823347 | 14.70558
0.003275379 | 13.61132 | 22.68553 | 0.00328081 | 13.50516 | 22.50861 | 0.003283872 | 13.04199 | 21.73665 | 0.003277884 | 13.43663 | 22.39438 | 0.003274846 | 11.15171 | 18.58618 | 0.003052033 | 12.69699 | 21.16165 | 0.003223289 | 12.39353 | 20.65589 | 0.003174038 | 12.12756 | 20.21259 | 0.003221109 | 11.84079 | 19.73465 | 0.003312359 | 9.12194 | 15.20323
0.004520407 | 13.98895 | 23.31492 | 0.00452157 | 13.8811 | 23.13517 | 0.004529458 | 13.68147 | 22.80245 | 0.004515287 | 13.98043 | 23.30072 | 0.004514332 | 11.63065 | 19.38441 | 0.004255387 | 13.04601 | 21.74335 | 0.004446768 | 12.68767 | 21.14611 | 0.004397551 | 12.62192 | 21.03653 | 0.00444873 | 12.24513 | 20.40856 | 0.004566927 | 9.390429 | 15.65072
0.005587169 | 14.2508 | 23.75134 | 0.005583856 | 14.32167 | 23.86945 | 0.005595067 | 14.20775 | 23.67958 | 0.005574912 | 14.41293 | 24.02156 | 0.00558264 | 12.09568 | 20.15946 | 0.005293992 | 13.44532 | 22.40887 | 0.005508293 | 12.92971 | 21.54952 | 0.005448228 | 13.05567 | 21.75946 | 0.005505565 | 12.61251 | 21.02085 | 0.005643087 | 9.673059 | 16.12177
0.006776212 | 14.67592 | 24.45986 | 0.006752492 | 14.90356 | 24.83927 | 0.006768437 | 14.73616 | 24.56027 | 0.006750932 | 14.66849 | 24.44748 | 0.006761378 | 12.56226 | 20.93711 | 0.006443507 | 13.87229 | 23.12048 | 0.006678901 | 13.46136 | 22.43559 | 0.006604477 | 13.53078 | 22.55131 | 0.006681498 | 13.12828 | 21.88046 | 0.006833389 | 9.982036 | 16.63673
0.008063486 | 15.49305 | 25.82175 | 0.008040575 | 15.52479 | 25.87466 | 0.0080501 | 15.12364 | 25.20606 | 0.00804698 | 15.25763 | 25.42938 | 0.008058477 | 13.06993 | 21.78321 | 0.007704178 | 14.41768 | 24.02947 | 0.007968486 | 13.96849 | 23.28082 | 0.007873036 | 14.03832 | 23.39721 | 0.007970347 | 13.74908 | 22.91513 | 0.008138007 | 10.20046 | 17.00077
0.009462455 | 16.22831 | 27.04718 | 0.009444971 | 16.17035 | 26.95058 | 0.009442854 | 15.71148 | 26.18579 | 0.009456835 | 15.87929 | 26.46548 | 0.009456709 | 13.74042 | 22.9007 | 0.009071399 | 14.96518 | 24.94197 | 0.009366442 | 14.57422 | 24.29037 | 0.009252679 | 14.39036 | 23.98393 | 0.009361554 | 14.42385 | 24.03975 | 0.009544607 | 10.62385 | 17.70641
0.01096549 | 17.14882 | 28.58136 | 0.01044949 | 16.56149 | 27.60248 | 0.01095606 | 16.32684 | 27.2114 | 0.01045619 | 16.10347 | 26.83912 | 0.0109645 | 14.44602 | 24.07669 | 0.01054528 | 15.50702 | 25.84504 | 0.01087132 | 15.326 | 25.54333 | 0.01075743 | 14.92487 | 24.87479 | 0.01086809 | 15.13158 | 25.21929 | 0.01054676 | 10.96881 | 18.28134
0.01203139 | 17.54595 | 29.24324 | 0.011504 | 16.92997 | 28.21661 | 0.01203533 | 16.89284 | 28.15473 | 0.01150332 | 16.83745 | 28.06241 | 0.01202848 | 14.85202 | 24.75337 | 0.0115913 | 16.03874 | 26.73123 | 0.01193005 | 15.92783 | 26.54639 | 0.01182339 | 15.20394 | 25.3399 | 0.01192849 | 15.50798 | 25.84663 | 0.01159061 | 11.44586 | 19.07644
0.01315024 | 17.97501 | 29.95835 | 0.01260159 | 17.32095 | 28.86826 | 0.01316154 | 17.48601 | 29.14336 | 0.01259581 | 17.31247 | 28.85412 | 0.01314243 | 15.37572 | 25.62621 | 0.01268807 | 16.55376 | 27.5896 | 0.01304213 | 16.30169 | 27.16948 | 0.01293661 | 15.72419 | 26.20698 | 0.01303968 | 15.92906 | 26.54843 | 0.0126879 | 11.85256 | 19.75426
0.01432753 | 18.5143 | 30.85717 | 0.01374744 | 17.62289 | 29.37148 | 0.01433637 | 17.98104 | 29.9684 | 0.01373397 | 17.94934 | 29.91557 | 0.01431961 | 15.8664 | 26.44401 | 0.01384885 | 17.0968 | 28.49467 | 0.014207 | 16.87692 | 28.1282 | 0.01409991 | 16.27108 | 27.11847 | 0.0142085 | 16.34991 | 27.24985 | 0.01383742 | 12.47188 | 20.78647
0.01555203 | 19.04522 | 31.74203 | 0.01493591 | 18.20958 | 30.3493 | 0.01555282 | 18.60116 | 31.00193 | 0.01492375 | 18.33154 | 30.55256 | 0.01555004 | 16.43141 | 27.38569 | 0.01505556 | 17.59368 | 29.3228 | 0.01542853 | 17.25504 | 28.75841 | 0.01530456 | 16.81029 | 28.01715 | 0.01543178 | 16.93256 | 28.22093 | 0.01504156 | 12.9495 | 21.5825
0.01682383 | 19.61758 | 32.69597 | 0.01617673 | 18.68987 | 31.14978 | 0.01681578 | 19.26524 | 32.10873 | 0.01617527 | 19.03717 | 31.72861 | 0.0168306 | 16.90251 | 28.17085 | 0.0163155 | 18.15819 | 30.26366 | 0.01670812 | 17.74897 | 29.58161 | 0.0165583 | 17.3211 | 28.86849 | 0.01671047 | 17.52737 | 29.21228 | 0.01630832 | 13.53645 | 22.56075
0.01814184 | 20.19358 | 33.65597 | 0.01747476 | 19.2171 | 32.0285 | 0.01813102 | 19.75638 | 32.9273 | 0.01747788 | 19.56663 | 32.61106 | 0.01815374 | 17.64399 | 29.40665 | 0.01761885 | 18.54624 | 30.9104 | 0.01802695 | 18.12587 | 30.20978 | 0.0178636 | 17.98171 | 29.96952 | 0.01802681 | 18.17652 | 30.29421 | 0.0176157 | 14.03388 | 23.38979
0.01950415 | 20.82864 | 34.7144 | 0.01883022 | 19.84781 | 33.07968 | 0.01950729 | 20.37897 | 33.96495 | 0.01883565 | 20.15905 | 33.59842 | 0.01952656 | 18.29724 | 30.49541 | 0.01896209 | 19.04267 | 31.73778 | 0.01938822 | 18.7082 | 31.18033 | 0.01922878 | 18.46194 | 30.76989 | 0.01938575 | 18.80331 | 31.33886 | 0.01896909 | 14.55714 | 24.2619
0.02091641 | 21.50288 | 35.83814 | 0.02023662 | 20.50697 | 34.17828 | 0.02093757 | 20.98432 | 34.97387 | 0.02023231 | 20.766 | 34.61001 | 0.02093688 | 18.95211 | 31.58685 | 0.02035378 | 19.68865 | 32.81441 | 0.02079383 | 19.1776 | 31.96267 | 0.02064775 | 19.02649 | 31.71082 | 0.02079192 | 19.46592 | 32.4432 | 0.02036482 | 15.09812 | 25.16353
0.02239218 | 22.25365 | 37.08942 | 0.02168112 | 21.03717 | 35.06194 | 0.02241725 | 21.57736 | 35.96227 | 0.02166577 | 21.32025 | 35.53375 | 0.02240344 | 19.60445 | 32.67409 | 0.02180606 | 20.29519 | 33.82532 | 0.02224662 | 19.70239 | 32.83732 | 0.02211502 | 19.58914 | 32.64857 | 0.02224772 | 20.09279 | 33.48798 | 0.02181004 | 15.80232 | 26.33721
0.02392524 | 22.89633 | 38.16054 | 0.0231654 | 21.6622 | 36.10367 | 0.02393852 | 22.18577 | 36.97628 | 0.02314328 | 22.02089 | 36.70149 | 0.0239336 | 20.18171 | 33.63619 | 0.0233181 | 21.01267 | 35.02112 | 0.02376374 | 20.2599 | 33.7665 | 0.02362195 | 20.31118 | 33.85197 | 0.02377144 | 20.74572 | 34.57619 | 0.02331192 | 16.44204 | 27.40341
0.02550892 | 23.67347 | 39.45579 | 0.02469736 | 22.38785 | 37.31309 | 0.02550126 | 22.87988 | 38.13313 | 0.02469264 | 22.74372 | 37.9062 | 0.02551818 | 20.84061 | 34.73435 | 0.02487995 | 21.79977 | 36.33295 | 0.02534307 | 20.96977 | 34.94962 | 0.02517628 | 20.94745 | 34.91242 | 0.02534497 | 21.45998 | 35.76663 | 0.02487365 | 17.07674 | 28.46124
0.0271269 | 24.39299 | 40.65498 | 0.02629319 | 23.13872 | 38.56454 | 0.02711014 | 23.62597 | 39.37662 | 0.02630145 | 23.45783 | 39.09639 | 0.02713916 | 21.62459 | 36.04099 | 0.02647891 | 22.51145 | 37.51909 | 0.02696365 | 21.68746 | 36.14577 | 0.02677882 | 21.68497 | 36.14162 | 0.02696056 | 22.17004 | 36.95006 | 0.02648187 | 17.97078 | 29.9513
0.0287695 | 25.0765 | 41.79416 | 0.02794221 | 23.74484 | 39.57473 | 0.02876776 | 24.544 | 40.90666 | 0.02794778 | 24.20431 | 40.34052 | 0.02877589 | 22.36579 | 37.27631 | 0.02810771 | 23.18613 | 38.64355 | 0.02860844 | 22.35651 | 37.26086 | 0.02843802 | 22.48561 | 37.47601 | 0.02860096 | 22.98409 | 38.30681 | 0.02812282 | 18.72065 | 31.20109
0.0304247 | 25.80976 | 43.01627 | 0.02960508 | 24.43016 | 40.71694 | 0.0304418 | 25.28069 | 42.13448 | 0.02960095 | 25.0027 | 41.67116 | 0.03042379 | 23.08322 | 38.47203 | 0.02975884 | 23.76336 | 39.6056 | 0.0302586 | 23.18332 | 38.63887 | 0.03011547 | 23.27627 | 38.79379 | 0.03025416 | 23.66958 | 39.4493 | 0.02976483 | 19.51266 | 32.5211
0.03209915 | 26.58715 | 44.31191 | 0.03126595 | 25.15923 | 41.93205 | 0.03210771 | 26.21124 | 43.68539 | 0.0312526 | 25.74345 | 42.90574 | 0.03208925 | 23.86821 | 39.78035 | 0.03143009 | 24.39767 | 40.66278 | 0.031923 | 23.81135 | 39.68558 | 0.0317815 | 23.96004 | 39.9334 | 0.03192261 | 24.36408 | 40.6068 | 0.0314169 | 20.2411 | 33.73516
0.03377886 | 27.35739 | 45.59565 | 0.03292151 | 25.86622 | 43.11036 | 0.03376345 | 27.07299 | 45.12165 | 0.03292091 | 26.46706 | 44.11177 | 0.03376693 | 24.61646 | 41.02743 | 0.03310326 | 25.05236 | 41.75393 | 0.03360486 | 24.45746 | 40.76244 | 0.03343836 | 24.72069 | 41.20115 | 0.03360399 | 25.0823 | 41.80384 | 0.03309267 | 20.99035 | 34.98392
0.03544294 | 28.15975 | 46.93291 | 0.0345844 | 26.39569 | 43.99281 | 0.03541888 | 27.89198 | 46.48664 | 0.03460256 | 27.18198 | 45.3033 | 0.03543699 | 25.28066 | 42.13444 | 0.03476769 | 25.73367 | 42.88945 | 0.03527732 | 25.16985 | 41.94974 | 0.03509223 | 25.45572 | 42.4262 | 0.03527903 | 25.82586 | 43.0431 | 0.03476653 | 21.68795 | 36.14658
0.03709067 | 29.03211 | 48.38685 | 0.03626672 | 27.01441 | 45.02401 | 0.03709067 | 28.57319 | 47.62199 | 0.03627434 | 27.83617 | 46.39362 | 0.03709474 | 26.04738 | 43.41231 | 0.0364195 | 26.41933 | 44.03221 | 0.03694279 | 25.89326 | 43.15544 | 0.03676375 | 26.0373 | 43.3955 | 0.03694011 | 26.45726 | 44.09543 | 0.03643074 | 22.4446 | 37.40767
0.03874802 | 29.76655 | 49.61092 | 0.03794404 | 27.67574 | 46.12624 | 0.03877101 | 29.42745 | 49.04576 | 0.03794055 | 28.59832 | 47.66387 | 0.03875051 | 26.8473 | 44.74549 | 0.03807951 | 27.22475 | 45.37458 | 0.03859841 | 26.56746 | 44.2791 | 0.03844188 | 26.76923 | 44.61538 | 0.03859416 | 27.34178 | 45.56963 | 0.03808919 | 23.056 | 38.42667
0.04042272 | 30.51554 | 50.85923 | 0.0396084 | 28.30899 | 47.18166 | 0.04043815 | 30.09952 | 50.16587 | 0.03959559 | 29.2531 | 48.75516 | 0.04042135 | 27.66538 | 46.10897 | 0.03975994 | 27.93467 | 46.55778 | 0.04025742 | 27.33787 | 45.56311 | 0.04010582 | 27.44346 | 45.7391 | 0.04026316 | 28.19723 | 46.99538 | 0.03974941 | 23.67257 | 39.45428
0.0421015 | 31.28904 | 52.1484 | 0.04126465 | 28.93194 | 48.21989 | 0.04209823 | 30.80351 | 51.33919 | 0.04125768 | 29.89165 | 49.81942 | 0.04210357 | 28.39606 | 47.32677 | 0.04144148 | 28.61568 | 47.6928 | 0.04193578 | 28.10457 | 46.84096 | 0.04176033 | 28.12878 | 46.8813 | 0.04194109 | 29.04204 | 48.40339 | 0.04142854 | 24.42699 | 40.71165
0.04376566 | 31.96029 | 53.26715 | 0.04292221 | 29.67706 | 49.46177 | 0.04374997 | 31.53781 | 52.56301 | 0.04293548 | 30.55102 | 50.91836 | 0.04377583 | 29.14272 | 48.5712 | 0.04311044 | 29.33776 | 48.89626 | 0.04361048 | 28.84413 | 48.07354 | 0.04341263 | 28.76315 | 47.93858 | 0.04361259 | 29.89808 | 49.83013 | 0.04310632 | 25.09005 | 41.81675
0.04541907 | 32.65611 | 54.42684 | 0.04459571 | 30.52388 | 50.87314 | 0.04542087 | 32.37909 | 53.96514 | 0.04460792 | 31.34336 | 52.23893 | 0.04543915 | 29.87666 | 49.79443 | 0.04476837 | 30.02181 | 50.03635 | 0.04527259 | 29.55511 | 49.25852 | 0.0450856 | 29.53392 | 49.2232 | 0.04527014 | 30.76941 | 51.28236 | 0.04477592 | 25.77097 | 42.95162
0.04708602 | 33.4255 | 55.70917 | 0.04627485 | 31.29916 | 52.16527 | 0.04710259 | 33.15153 | 55.25255 | 0.04626892 | 32.09374 | 53.48956 | 0.04709408 | 30.55621 | 50.92702 | 0.04642947 | 30.75364 | 51.25607 | 0.0469275 | 30.2927 | 50.48783 | 0.046767 | 30.11659 | 50.19431 | 0.04691686 | 31.5689 | 52.61483 | 0.04643383 | 26.57049 | 44.28414
0.04876388 | 34.27547 | 57.12579 | 0.04793886 | 32.07787 | 53.46312 | 0.04877331 | 33.95958 | 56.59931 | 0.04792456 | 32.79498 | 54.6583 | 0.04875674 | 31.19237 | 51.98728 | 0.04810369 | 31.40521 | 52.34202 | 0.04858825 | 31.02283 | 51.70472 | 0.04843879 | 30.81563 | 51.35939 | 0.04858452 | 32.24947 | 53.74911 | 0.04808939 | 27.37447 | 45.62411
0.05043982 | 35.01461 | 58.35769 | 0.04959361 | 32.87212 | 54.78687 | 0.05043259 | 34.7528 | 57.92133 | 0.04958241 | 33.57548 | 55.95913 | 0.05043499 | 31.9909 | 53.31816 | 0.04978406 | 32.09477 | 53.49128 | 0.05026536 | 31.78004 | 52.96673 | 0.05009992 | 31.5573 | 52.5955 | 0.05026616 | 32.96514 | 54.9419 | 0.0497609 | 28.09739 | 46.82899
0.05210786 | 35.79712 | 59.66186 | 0.05124971 | 33.57639 | 55.96064 | 0.05208686 | 35.52539 | 59.20898 | 0.05126148 | 34.30547 | 57.17578 | 0.05210852 | 32.79319 | 54.65531 | 0.05144922 | 32.8498 | 54.74966 | 0.05194292 | 32.43571 | 54.05952 | 0.05175694 | 32.33475 | 53.89125 | 0.05193908 | 33.65732 | 56.09554 | 0.05144155 | 28.91996 | 48.19993
0.0537663 | 36.53584 | 60.89306 | 0.05292616 | 34.20885 | 57.01475 | 0.05375601 | 36.20374 | 60.33957 | 0.05293791 | 34.97534 | 58.29223 | 0.05377023 | 33.54093 | 55.90155 | 0.05309872 | 33.54997 | 55.91662 | 0.05360577 | 33.14861 | 55.24768 | 0.05343006 | 33.24952 | 55.41586 | 0.05360191 | 34.502 | 57.50334 | 0.05311008 | 29.63293 | 49.38822
0.05542506 | 37.31906 | 62.19844 | 0.05460703 | 34.89098 | 58.15163 | 0.05543821 | 36.86027 | 61.43379 | 0.0546013 | 35.60058 | 59.3343 | 0.0554216 | 34.35243 | 57.25405 | 0.05475171 | 34.14474 | 56.90791 | 0.05525723 | 33.86639 | 56.44398 | 0.05511316 | 34.08548 | 56.80914 | 0.05525607 | 35.28129 | 58.80215 | 0.05476382 | 30.32441 | 50.54068
0.05710059 | 38.08207 | 63.47011 | 0.05627228 | 35.58854 | 59.31424 | 0.05710961 | 37.52284 | 62.53806 | 0.05625764 | 36.3749 | 60.62483 | 0.05708551 | 35.22874 | 58.71457 | 0.05642265 | 34.90401 | 58.17336 | 0.0569209 | 34.60866 | 57.6811 | 0.05678246 | 34.84359 | 58.07265 | 0.05692053 | 36.04342 | 60.07236 | 0.05641467 | 31.10596 | 51.84326
0.05877508 | 38.96036 | 64.93393 | 0.05792638 | 36.28428 | 60.4738 | 0.05876784 | 38.27113 | 63.78522 | 0.05792012 | 37.17427 | 61.95711 | 0.05876742 | 35.90435 | 59.84058 | 0.05809985 | 35.70984 | 59.5164 | 0.05859979 | 35.20426 | 58.67377 | 0.05843805 | 35.62582 | 59.37637 | 0.0586036 | 36.79949 | 61.33248 | 0.05809136 | 31.87284 | 53.1214
0.0604416 | 39.68852 | 66.14753 | 0.05958745 | 37.07701 | 61.79501 | 0.06042194 | 39.0444 | 65.074 | 0.05960022 | 37.98182 | 63.30303 | 0.06044114 | 36.65737 | 61.09561 | 0.05976896 | 36.40494 | 60.6749 | 0.06027686 | 35.90252 | 59.83753 | 0.06009004 | 36.37778 | 60.62964 | 0.06028053 | 37.50303 | 62.50504 | 0.05977571 | 32.55298 | 54.25497
0.06209349 | 40.36596 | 67.2766 | 0.06126216 | 37.85992 | 63.09987 | 0.0620878 | 39.82916 | 66.38194 | 0.0612768 | 38.65731 | 64.42885 | 0.06210347 | 37.44349 | 62.40581 | 0.06142658 | 37.08368 | 61.80613 | 0.06194141 | 36.71893 | 61.19822 | 0.06175889 | 36.93624 | 61.56041 | 0.06194485 | 38.33002 | 63.88337 | 0.06144259 | 33.31746 | 55.5291
0.06374982 | 41.11639 | 68.52732 | 0.06293998 | 38.66191 | 64.43652 | 0.06376611 | 40.63609 | 67.72682 | 0.06293982 | 39.48031 | 65.80052 | 0.06375527 | 38.21003 | 63.68338 | 0.06308368 | 37.93192 | 63.21986 | 0.06359498 | 37.45975 | 62.43292 | 0.06343485 | 37.68547 | 62.80911 | 0.0636007 | 38.96009 | 64.93348 | 0.06310008 | 34.07545 | 56.79241
0.06542576 | 41.73267 | 69.55445 | 0.06460463 | 39.39142 | 65.65236 | 0.06543797 | 41.41608 | 69.02681 | 0.06459421 | 40.24468 | 67.07447 | 0.06542273 | 39.05663 | 65.09439 | 0.06475839 | 38.62894 | 64.38157 | 0.06525873 | 38.13084 | 63.55141 | 0.06510002 | 38.36638 | 63.94396 | 0.06526525 | 39.7291 | 66.21517 | 0.06475498 | 34.87177 | 58.11962
0.0671027 | 42.53373 | 70.88955 | 0.06625949 | 40.04506 | 66.74177 | 0.06709766 | 42.17764 | 70.29606 | 0.06625144 | 40.93955 | 68.23258 | 0.06710387 | 39.83019 | 66.38365 | 0.06643827 | 39.33936 | 65.5656 | 0.06693467 | 38.8967 | 64.82783 | 0.06676055 | 39.05187 | 65.08645 | 0.06694435 | 40.4482 | 67.41367 | 0.06642646 | 35.55085 | 59.25141
0.06877188 | 43.30805 | 72.18009 | 0.0679188 | 40.71004 | 67.85007 | 0.06875213 | 42.88902 | 71.48169 | 0.06792518 | 41.68366 | 69.47277 | 0.06877203 | 40.60505 | 67.67508 | 0.06810974 | 40.04449 | 66.74081 | 0.0686118 | 39.6814 | 66.13567 | 0.06841536 | 39.69512 | 66.15853 | 0.06861508 | 41.36891 | 68.94818 | 0.06810622 | 36.31171 | 60.51951
0.07042708 | 44.16471 | 73.60786 | 0.06959167 | 41.39069 | 68.98448 | 0.07041704 | 43.60288 | 72.67147 | 0.06960718 | 42.46368 | 70.77279 | 0.07043586 | 41.363 | 68.93833 | 0.06977209 | 40.83521 | 68.05869 | 0.07027678 | 40.39868 | 67.33113 | 0.07008665 | 40.41397 | 67.35662 | 0.07027297 | 41.97531 | 69.95885 | 0.06977426 | 37.05541 | 61.75901
0.0720835 | 44.85789 | 74.76315 | 0.07126816 | 42.05142 | 70.0857 | 0.07209504 | 44.34436 | 73.90727 | 0.07127602 | 43.16703 | 71.94505 | 0.0720905 | 42.02564 | 70.04273 | 0.07142471 | 41.42692 | 69.04487 | 0.07193072 | 41.11081 | 68.51802 | 0.07176984 | 41.13812 | 68.56354 | 0.07192297 | 42.69982 | 71.16636 | 0.07143042 | 37.80213 | 63.00355
0.07376277 | 45.79277 | 76.32128 | 0.07293917 | 42.72233 | 71.20389 | 0.07376795 | 45.12637 | 75.21062 | 0.07292702 | 43.78691 | 72.97819 | 0.07375217 | 42.725 | 71.20833 | 0.07309117 | 42.17439 | 70.29065 | 0.07358849 | 41.75323 | 69.58871 | 0.07344572 | 41.95818 | 69.9303 | 0.07358589 | 43.45869 | 72.43115 | 0.07308504 | 38.47176 | 64.1196
0.07544073 | 46.4268 | 77.37799 | 0.07459479 | 43.4711 | 72.45183 | 0.07543103 | 45.87743 | 76.46239 | 0.07458651 | 44.50167 | 74.16946 | 0.07543258 | 43.53506 | 72.55843 | 0.07476832 | 42.89473 | 71.49122 | 0.07526516 | 42.45716 | 70.76194 | 0.07510863 | 42.68792 | 71.14653 | 0.0752646 | 44.27251 | 73.78752 | 0.07475404 | 39.23375 | 65.38959
0.07710708 | 47.33693 | 78.89488 | 0.0762534 | 44.19477 | 73.65794 | 0.07708731 | 46.70737 | 77.84562 | 0.07626192 | 45.21452 | 75.35753 | 0.07710773 | 44.33039 | 73.88398 | 0.07644176 | 43.62518 | 72.70864 | 0.07693944 | 43.07844 | 71.7974 | 0.07676215 | 43.60281 | 72.67134 | 0.07694146 | 44.95475 | 74.92458 | 0.07643815 | 39.90886 | 66.51477
0.07876372 | 48.13827 | 80.23045 | 0.07792854 | 44.93345 | 74.88909 | 0.07875259 | 47.54003 | 79.23338 | 0.07794235 | 45.98258 | 76.63763 | 0.07876954 | 45.04336 | 75.07227 | 0.07810163 | 44.43416 | 74.05693 | 0.07860834 | 43.74645 | 72.91075 | 0.07843015 | 44.33926 | 73.89877 | 0.07860357 | 45.78781 | 76.31301 | 0.07811037 | 40.57061 | 67.61769
0.08041596 | 48.99083 | 81.65138 | 0.07960601 | 45.66142 | 76.10236 | 0.08043069 | 48.31749 | 80.52914 | 0.0796072 | 46.74691 | 77.91151 | 0.0804269 | 45.83484 | 76.39139 | 0.07975087 | 45.11178 | 75.1863 | 0.08026152 | 44.4761 | 74.12683 | 0.08011223 | 45.10737 | 75.17895 | 0.08026087 | 46.54588 | 77.57646 | 0.07976744 | 41.38923 | 68.98204
0.0820884 | 49.69185 | 82.81975 | 0.08127521 | 46.41643 | 77.36072 | 0.0821137 | 49.09415 | 81.82358 | 0.08126242 | 47.5056 | 79.176 | 0.08208812 | 46.6198 | 77.69967 | 0.08142094 | 45.83807 | 76.39678 | 0.08191551 | 45.31676 | 75.52794 | 0.08178225 | 45.8669 | 76.44484 | 0.08192289 | 47.32372 | 78.87287 | 0.0814238 | 42.10456 | 70.17427
0.08377221 | 50.50912 | 84.18186 | 0.08292925 | 47.21217 | 78.68696 | 0.08377658 | 49.88808 | 83.14681 | 0.08291834 | 48.2355 | 80.39251 | 0.08376739 | 47.42764 | 79.04607 | 0.08310384 | 46.57551 | 77.62585 | 0.08359145 | 46.0597 | 76.76616 | 0.08343972 | 46.64079 | 77.73465 | 0.08359986 | 48.14312 | 80.23854 | 0.08309188 | 42.83663 | 71.39438
0.08544125 | 51.30832 | 85.51386 | 0.08458719 | 48.03598 | 80.05996 | 0.08542749 | 50.60318 | 84.33864 | 0.08459149 | 48.94608 | 81.57679 | 0.08544346 | 48.09317 | 80.15529 | 0.08477511 | 47.25843 | 78.76405 | 0.08526945 | 46.82495 | 78.04159 | 0.08508392 | 47.28709 | 78.81182 | 0.08527687 | 48.90074 | 81.50124 | 0.08477144 | 43.71629 | 72.86048
0.0871029 | 52.23302 | 87.05503 | 0.08625901 | 48.7807 | 81.30117 | 0.08708854 | 51.37312 | 85.62186 | 0.08626971 | 49.64791 | 82.74651 | 0.08710659 | 48.94628 | 81.57714 | 0.08643475 | 47.93765 | 79.89609 | 0.08693723 | 47.53655 | 79.22758 | 0.08674721 | 48.00227 | 80.00378 | 0.08694047 | 49.59661 | 82.66102 | 0.08644133 | 44.5629 | 74.27151
0.08875472 | 53.01512 | 88.35853 | 0.08793537 | 49.45642 | 82.42737 | 0.08876594 | 52.27058 | 87.11764 | 0.08793878 | 50.39656 | 83.99426 | 0.08876462 | 49.73164 | 82.88607 | 0.08808778 | 48.76946 | 81.28244 | 0.08859687 | 48.1988 | 80.33133 | 0.08842636 | 48.72147 | 81.20244 | 0.0885983 | 50.47596 | 84.12659 | 0.08810196 | 45.25513 | 75.42521
0.09042487 | 53.87224 | 89.78706 | 0.08960523 | 50.33257 | 83.88761 | 0.09043986 | 53.09261 | 88.48768 | 0.08959457 | 51.20064 | 85.3344 | 0.09041927 | 50.51839 | 84.19732 | 0.08975473 | 49.58158 | 82.63596 | 0.09025235 | 49.01549 | 81.69248 | 0.0901046 | 49.39502 | 82.32503 | 0.09025249 | 51.31892 | 85.53154 | 0.0897543 | 46.02518 | 76.70863
0.09210418 | 54.63733 | 91.06222 | 0.09126631 | 51.10953 | 85.18255 | 0.09210174 | 53.77578 | 89.6263 | 0.09125602 | 51.94866 | 86.5811 | 0.09209685 | 51.23088 | 85.38479 | 0.09143702 | 50.30369 | 83.83949 | 0.09192864 | 49.78236 | 82.97059 | 0.09176551 | 50.09641 | 83.49401 | 0.09192727 | 52.11175 | 86.85292 | 0.09142148 | 46.83801 | 78.06335
0.09377635 | 55.33053 | 92.21755 | 0.09292141 | 51.87589 | 86.45982 | 0.09375035 | 54.63892 | 91.06486 | 0.09293012 | 52.70176 | 87.83627 | 0.09377395 | 52.01517 | 86.69195 | 0.09310572 | 51.12296 | 85.20493 | 0.09360947 | 50.57528 | 84.29214 | 0.09341909 | 50.96804 | 84.94673 | 0.09360999 | 52.86689 | 88.11148 | 0.09309998 | 47.56694 | 79.27823
0.09543446 | 55.88464 | 93.14107 | 0.09459582 | 52.66173 | 87.76955 | 0.09541054 | 55.37539 | 92.29232 | 0.09460985 | 53.39478 | 88.9913 | 0.0954384 | 52.67152 | 87.78587 | 0.09476789 | 51.8794 | 86.46566 | 0.0952822 | 51.32772 | 85.54621 | 0.09508522 | 51.86039 | 86.43398 | 0.09527694 | 53.63456 | 89.39093 | 0.09477322 | 48.24791 | 80.41319
0.09708847 | 56.64988 | 94.41646 | 0.09627776 | 53.46163 | 89.10272 | 0.09709071 | 56.05263 | 93.42105 | 0.09628125 | 54.03532 | 90.05886 | 0.0970967 | 53.55843 | 89.26405 | 0.09642143 | 52.71275 | 87.85458 | 0.09694252 | 52.08108 | 86.8018 | 0.09676595 | 52.61208 | 87.6868 | 0.09693103 | 54.40346 | 90.67244 | 0.09643506 | 48.98351 | 81.63918
0.09875543 | 57.30328 | 95.50546 | 0.0979512 | 54.06189 | 90.10316 | 0.09877186 | 56.81279 | 94.68798 | 0.09793484 | 54.74591 | 91.24318 | 0.09875701 | 54.27473 | 90.45789 | 0.09808544 | 53.43527 | 89.05879 | 0.09859195 | 52.66242 | 87.7707 | 0.09844149 | 53.4562 | 89.09367 | 0.09858858 | 55.15623 | 91.92706 | 0.09809019 | 49.72468 | 82.87447
0.1004351 | 58.05869 | 96.76448 | 0.0996104 | 54.69659 | 91.16099 | 0.1004376 | 57.70123 | 96.16871 | 0.09958944 | 55.42171 | 92.36952 | 0.1004351 | 55.03739 | 91.72898 | 0.09976699 | 54.11054 | 90.18424 | 0.1002622 | 53.40164 | 89.00273 | 0.1001101 | 54.2355 | 90.39251 | 0.1002656 | 55.89925 | 93.16542 | 0.09975798 | 50.38087 | 83.96812
0.1021058 | 58.8144 | 98.024 | 0.1012569 | 55.34453 | 92.24088 | 0.1020939 | 58.47826 | 97.46377 | 0.1012582 | 56.12214 | 93.5369 | 0.1021173 | 55.85648 | 93.09413 | 0.101441 | 54.90181 | 91.50302 | 0.1019416 | 54.11159 | 90.18599 | 0.1017655 | 54.90258 | 91.5043 | 0.1019431 | 56.69857 | 94.49761 | 0.1014404 | 51.0024 | 85.004
0.1037662 | 59.5722 | 99.28699 | 0.1029263 | 56.04681 | 93.41136 | 0.1037553 | 59.30968 | 98.84947 | 0.102935 | 56.87431 | 94.79051 | 0.1037839 | 56.63658 | 94.3943 | 0.103105 | 55.46082 | 92.43469 | 0.1036057 | 54.76018 | 91.26696 | 0.1034258 | 55.55427 | 92.59045 | 0.10361 | 57.51601 | 95.86001 | 0.1031176 | 51.83618 | 86.39364
0.1054237 | 60.34673 | 100.5779 | 0.104606 | 56.79088 | 94.65147 | 0.1054344 | 60.14838 | 100.2473 | 0.1046049 | 57.56933 | 95.94889 | 0.1054377 | 57.39768 | 95.6628 | 0.1047579 | 56.07302 | 93.45503 | 0.1052628 | 55.50742 | 92.51237 | 0.105106 | 56.26389 | 93.77315 | 0.1052666 | 58.33696 | 97.22826 | 0.1047797 | 52.66829 | 87.78048
0.1070933 | 61.12392 | 101.8732 | 0.1062725 | 57.63153 | 96.05256 | 0.107114 | 60.98248 | 101.6375 | 0.1062599 | 58.23773 | 97.06288 | 0.107092 | 58.31489 | 97.19148 | 0.1064222 | 56.74911 | 94.58185 | 0.1069168 | 56.31953 | 93.86588 | 0.106778 | 57.06754 | 95.11256 | 0.1069197 | 58.99117 | 98.31862 | 0.1064305 | 53.49034 | 89.15056
0.1087761 | 61.82403 | 103.0401 | 0.1079315 | 58.44038 | 97.40064 | 0.1087805 | 61.71653 | 102.8609 | 0.1079137 | 58.9785 | 98.29751 | 0.1087644 | 59.16394 | 98.60656 | 0.108103 | 57.61005 | 96.01676 | 0.1085852 | 57.115 | 95.19166 | 0.1084374 | 57.78785 | 96.31308 | 0.1085954 | 59.84863 | 99.74771 | 0.1080918 | 54.28893 | 90.48154
0.1104488 | 62.62354 | 104.3726 | 0.1095822 | 59.26052 | 98.76753 | 0.1104301 | 62.48179 | 104.1363 | 0.1095842 | 59.82054 | 99.7009 | 0.1104434 | 59.8325 | 99.72083 | 0.1097766 | 58.24481 | 97.07469 | 0.1102701 | 57.88103 | 96.46838 | 0.110088 | 58.46361 | 97.43935 | 0.110273 | 60.64552 | 101.0759 | 0.1097693 | 55.15633 | 91.92722
0.1121048 | 63.43409 | 105.7235 | 0.1112446 | 60.03712 | 100.0619 | 0.1120856 | 63.2597 | 105.4328 | 0.1112645 | 60.57739 | 100.9623 | 0.1121056 | 60.7139 | 101.1898 | 0.1114389 | 59.08944 | 98.4824 | 0.1119401 | 58.72203 | 97.87004 | 0.1117461 | 59.26276 | 98.77126 | 0.1119413 | 61.38269 | 102.3045 | 0.111444 | 55.83319 | 93.05532
0.1137567 | 64.21736 | 107.0289 | 0.1129277 | 60.66704 | 101.1117 | 0.113761 | 64.01217 | 106.6869 | 0.1129361 | 61.38848 | 102.3141 | 0.1137601 | 61.45874 | 102.4312 | 0.1130929 | 59.85966 | 99.7661 | 0.1136009 | 59.46163 | 99.10272 | 0.1134249 | 60.16853 | 100.2809 | 0.1135981 | 62.18774 | 103.6462 | 0.1131051 | 56.51522 | 94.19203
0.1154226 | 65.01945 | 108.3658 | 0.1146008 | 61.36684 | 102.2781 | 0.115432 | 64.73245 | 107.8874 | 0.1146016 | 62.23219 | 103.7203 | 0.115415 | 62.08902 | 103.4817 | 0.1147531 | 60.58609 | 100.9768 | 0.1152591 | 60.2678 | 100.4463 | 0.1151041 | 60.87243 | 101.454 | 0.1152576 | 63.0798 | 105.133 | 0.1147537 | 57.34444 | 95.57407
0.1170985 | 65.86633 | 109.7772 | 0.1162651 | 62.06572 | 103.4429 | 0.1170968 | 65.62216 | 109.3703 | 0.1162539 | 62.98583 | 104.9764 | 0.1170846 | 62.91984 | 104.8664 | 0.1164323 | 61.24957 | 102.0826 | 0.1169283 | 61.02942 | 101.7157 | 0.1167673 | 61.62333 | 102.7056 | 0.1169339 | 63.77318 | 106.2886 | 0.1164145 | 58.08969 | 96.81616
0.1187735 | 66.60585 | 111.0098 | 0.1179272 | 62.73454 | 104.5576 | 0.1187513 | 66.33752 | 110.5625 | 0.1179244 | 63.67942 | 106.1324 | 0.1187644 | 63.83492 | 106.3915 | 0.1181076 | 61.8529 | 103.0882 | 0.1186115 | 61.78991 | 102.9832 | 0.1184242 | 62.39754 | 103.9959 | 0.1186139 | 64.64098 | 107.735 | 0.1180939 | 58.71205 | 97.85341
0.1204315 | 67.37197 | 112.2866 | 0.1195929 | 63.55862 | 105.931 | 0.1204123 | 67.12815 | 111.8803 | 0.119603 | 64.36797 | 107.28 | 0.1204372 | 64.54591 | 107.5765 | 0.1197716 | 62.49049 | 104.1508 | 0.1202861 | 62.57025 | 104.2838 | 0.1200839 | 63.1862 | 105.3103 | 0.1202849 | 65.4039 | 109.0065 | 0.119769 | 59.46217 | 99.10361
0.1220857 | 68.08143 | 113.469 | 0.1212779 | 64.34747 | 107.2458 | 0.1220914 | 67.84672 | 113.0779 | 0.12128 | 65.22041 | 108.7007 | 0.1220971 | 65.33591 | 108.8932 | 0.121428 | 63.25218 | 105.4203 | 0.1219393 | 63.32621 | 105.5437 | 0.1217606 | 63.96196 | 106.6033 | 0.1219379 | 66.09739 | 110.1623 | 0.1214392 | 60.20222 | 100.337
0.1237462 | 68.83224 | 114.7204 | 0.12295 | 64.96919 | 108.282 | 0.1237715 | 68.58842 | 114.314 | 0.1229405 | 65.97767 | 109.9628 | 0.123757 | 66.14905 | 110.2484 | 0.1230902 | 64.00777 | 106.6796 | 0.123591 | 64.00256 | 106.6709 | 0.1234421 | 64.74265 | 107.9044 | 0.1235945 | 66.83429 | 111.3905 | 0.1230979 | 60.86184 | 101.4364
0.1254278 | 69.53427 | 115.8905 | 0.124607 | 65.67139 | 109.4523 | 0.1254415 | 69.28369 | 115.4728 | 0.12459 | 66.79423 | 111.3237 | 0.1254336 | 66.85131 | 111.4189 | 0.1247719 | 64.71155 | 107.8526 | 0.1252571 | 64.83933 | 108.0656 | 0.1251069 | 65.63178 | 109.3863 | 0.125266 | 67.57715 | 112.6286 | 0.1247613 | 61.68078 | 102.8013
0.1271021 | 70.27924 | 117.1321 | 0.1262581 | 66.39258 | 110.6543 | 0.1271007 | 70.12094 | 116.8682 | 0.1262526 | 67.53945 | 112.5658 | 0.1271146 | 67.56425 | 112.6071 | 0.1264522 | 65.54172 | 109.2362 | 0.1269337 | 65.60145 | 109.3357 | 0.1267652 | 66.48192 | 110.8032 | 0.1269417 | 68.22706 | 113.7118 | 0.1264404 | 62.6003 | 104.3338
0.1287682 | 71.12762 | 118.546 | 0.1279198 | 67.07475 | 111.7913 | 0.1287558 | 70.81747 | 118.0291 | 0.1279335 | 68.45016 | 114.0836 | 0.1287837 | 68.3182 | 113.8637 | 0.1281172 | 66.36951 | 110.6159 | 0.1286031 | 66.27773 | 110.4629 | 0.1284201 | 67.25033 | 112.0839 | 0.128608 | 68.99612 | 114.9935 | 0.1281168 | 63.38903 | 105.6484
0.1304276 | 71.94279 | 119.9047 | 0.1295951 | 67.84338 | 113.0723 | 0.1304291 | 71.64349 | 119.4058 | 0.1296037 | 69.04589 | 115.0765 | 0.1304382 | 69.09919 | 115.1653 | 0.1297664 | 67.18475 | 111.9746 | 0.1302611 | 66.9916 | 111.6527 | 0.1300895 | 67.94686 | 113.2448 | 0.1302651 | 69.7762 | 116.2937 | 0.1297806 | 64.19641 | 106.994
0.1320888 | 72.73724 | 121.2287 | 0.1312649 | 68.60688 | 114.3448 | 0.1321127 | 72.3837 | 120.6395 | 0.1312622 | 69.65932 | 116.0989 | 0.132092 | 69.89025 | 116.4838 | 0.1314278 | 67.89919 | 113.1653 | 0.1319199 | 67.67355 | 112.7892 | 0.131772 | 68.784 | 114.64 | 0.1319178 | 70.52721 | 117.5453 | 0.1314299 | 64.89995 | 108.1666
0.1337643 | 73.48074 | 122.4679 | 0.1329217 | 69.31558 | 115.526 | 0.1337766 | 73.18571 | 121.9762 | 0.1329146 | 70.34926 | 117.2488 | 0.1337579 | 70.63721 | 117.7287 | 0.1330989 | 68.70917 | 114.5153 | 0.1335867 | 68.22132 | 113.7022 | 0.1334426 | 69.44601 | 115.7433 | 0.1335885 | 71.27489 | 118.7915 | 0.1330888 | 65.61935 | 109.3656
0.135447 | 74.32542 | 123.8757 | 0.1345784 | 70.08563 | 116.8094 | 0.1354275 | 73.95599 | 123.26 | 0.1345822 | 71.1567 | 118.5945 | 0.1354272 | 71.46683 | 119.1114 | 0.1347771 | 69.36747 | 115.6124 | 0.1352691 | 68.9286 | 114.881 | 0.1350987 | 70.16637 | 116.944 | 0.1352687 | 72.01248 | 120.0208 | 0.1347605 | 66.30608 | 110.5101
0.1371099 | 75.04044 | 125.0674 | 0.1362426 | 70.81709 | 118.0285 | 0.1370803 | 74.78156 | 124.6359 | 0.1362673 | 71.82499 | 119.7083 | 0.1370991 | 72.19548 | 120.3258 | 0.136438 | 70.08309 | 116.8052 | 0.1369469 | 69.6523 | 116.0872 | 0.1367577 | 70.90414 | 118.1736 | 0.1369419 | 72.74947 | 121.2491 | 0.136434 | 67.1245 | 111.8742
0.1387605 | 75.81379 | 126.3563 | 0.1379253 | 71.55022 | 119.2504 | 0.1387502 | 75.57928 | 125.9655 | 0.1379395 | 72.71503 | 121.1917 | 0.1387536 | 72.88692 | 121.4782 | 0.1380892 | 70.63435 | 117.7239 | 0.1386079 | 70.49989 | 117.4998 | 0.1384303 | 71.58747 | 119.3125 | 0.1386057 | 73.46076 | 122.4346 | 0.1380975 | 67.74367 | 112.9061
0.1404194 | 76.64439 | 127.7406 | 0.1396064 | 72.25823 | 120.4304 | 0.1404318 | 76.29453 | 127.1575 | 0.1396068 | 73.51907 | 122.5318 | 0.140409 | 73.65759 | 122.7627 | 0.139748 | 71.3131 | 118.8552 | 0.1402643 | 71.21957 | 118.6993 | 0.1401097 | 72.24635 | 120.4106 | 0.1402615 | 74.10215 | 123.5036 | 0.1397522 | 68.61296 | 114.3549
0.1420969 | 77.50081 | 129.168 | 0.1412727 | 73.01517 | 121.692 | 0.1421025 | 77.03827 | 128.3971 | 0.1412599 | 74.25404 | 123.7567 | 0.1420825 | 74.34286 | 123.9048 | 0.1414205 | 71.94803 | 119.9134 | 0.1419258 | 72.0293 | 120.0488 | 0.1417764 | 72.95863 | 121.5977 | 0.1419297 | 74.81816 | 124.6969 | 0.1414123 | 69.37993 | 115.6332
0.1437692 | 78.12534 | 130.2089 | 0.142931 | 73.78532 | 122.9755 | 0.1437584 | 77.79604 | 129.6601 | 0.1429248 | 74.89413 | 124.8236 | 0.1437647 | 75.04385 | 125.0731 | 0.143099 | 72.7577 | 121.2628 | 0.143605 | 72.81881 | 121.3647 | 0.1434328 | 73.71803 | 122.8634 | 0.1436144 | 75.57464 | 125.9577 | 0.143091 | 70.0396 | 116.7327
0.1454321 | 78.87042 | 131.4507 | 0.1445908 | 74.50381 | 124.173 | 0.1454171 | 78.68761 | 131.146 | 0.1446062 | 75.58419 | 125.9737 | 0.1454415 | 75.93026 | 126.5504 | 0.1447735 | 73.45944 | 122.4324 | 0.1452837 | 73.64283 | 122.738 | 0.1450891 | 74.53555 | 124.2259 | 0.1452873 | 76.29778 | 127.163 | 0.1447716 | 70.76686 | 117.9448
0.1470852 | 79.62356 | 132.7059 | 0.1462655 | 75.30759 | 125.5127 | 0.1470847 | 79.46634 | 132.4439 | 0.1462782 | 76.15749 | 126.9292 | 0.1471051 | 76.7566 | 127.9277 | 0.1464289 | 74.27238 | 123.7873 | 0.1469383 | 74.28953 | 123.8159 | 0.1467609 | 75.2784 | 125.464 | 0.1469443 | 77.10486 | 128.5081 | 0.1464404 | 71.53912 | 119.2319
0.1487495 | 80.42085 | 134.0348 | 0.1479498 | 76.1415 | 126.9025 | 0.1487678 | 80.3883 | 133.9805 | 0.1479426 | 76.95816 | 128.2636 | 0.1487611 | 77.51261 | 129.1877 | 0.1480912 | 75.06539 | 125.109 | 0.1485881 | 75.11721 | 125.1954 | 0.1484406 | 76.00194 | 126.6699 | 0.1485935 | 78.02479 | 130.0413 | 0.1481018 | 72.21578 | 120.3596
0.1504309 | 81.26702 | 135.445 | 0.1496111 | 76.99541 | 128.3257 | 0.1504403 | 81.25559 | 135.426 | 0.149592 | 77.65974 | 129.4329 | 0.150429 | 78.42044 | 130.7007 | 0.1497686 | 75.80247 | 126.3375 | 0.1502504 | 75.81789 | 126.3631 | 0.1501075 | 76.72814 | 127.8802 | 0.1502613 | 78.91415 | 131.5236 | 0.1497554 | 72.9492 | 121.582
0.152109 | 82.16057 | 136.9343 | 0.1512602 | 77.65792 | 129.4299 | 0.1521032 | 82.09277 | 136.8213 | 0.1512493 | 78.34946 | 130.5824 | 0.152106 | 79.32688 | 132.2115 | 0.1514491 | 76.59965 | 127.6661 | 0.1519292 | 76.4731 | 127.4552 | 0.1517671 | 77.51036 | 129.1839 | 0.1519391 | 79.69724 | 132.8287 | 0.1514267 | 73.77672 | 122.9612
0.1537734 | 82.97472 | 138.2912 | 0.1529179 | 78.35548 | 130.5925 | 0.1537605 | 82.76896 | 137.9483 | 0.1529293 | 79.16192 | 131.9365 | 0.1537825 | 80.07073 | 133.4512 | 0.1531156 | 77.47723 | 129.1287 | 0.153607 | 77.15652 | 128.5942 | 0.1534258 | 78.15379 | 130.2563 | 0.1536072 | 80.52525 | 134.2087 | 0.1531104 | 74.45298 | 124.0883
0.1554309 | 83.80905 | 139.6818 | 0.1545934 | 79.06518 | 131.7753 | 0.1554286 | 83.61256 | 139.3543 | 0.1546011 | 79.95594 | 133.2599 | 0.155442 | 80.9081 | 134.8468 | 0.1547688 | 78.26184 | 130.4364 | 0.1552709 | 77.91665 | 129.8611 | 0.1550985 | 79.13724 | 131.8954 | 0.155267 | 81.27432 | 135.4572 | 0.1547795 | 75.28864 | 125.4811
0.1570906 | 84.55166 | 140.9194 | 0.1562706 | 79.79237 | 132.9873 | 0.1571062 | 84.36865 | 140.6144 | 0.1562671 | 80.67674 | 134.4612 | 0.1570891 | 81.72145 | 136.2024 | 0.1564223 | 79.03661 | 131.7277 | 0.1569216 | 78.6209 | 131.0348 | 0.1567775 | 79.97278 | 133.288 | 0.1569193 | 82.04013 | 136.7336 | 0.1564336 | 76.03575 | 126.7263
0.1587678 | 85.18882 | 141.9814 | 0.157935 | 80.38063 | 133.9677 | 0.1587761 | 85.00806 | 141.6801 | 0.157922 | 81.42564 | 135.7094 | 0.1587524 | 82.39274 | 137.3212 | 0.1580927 | 79.86943 | 133.1157 | 0.1585892 | 79.35397 | 132.2566 | 0.158449 | 80.8502 | 134.7503 | 0.1585871 | 82.74107 | 137.9018 | 0.1580807 | 76.88506 | 128.1418
0.1604466 | 85.92805 | 143.2134 | 0.159591 | 81.15903 | 135.2651 | 0.1604284 | 85.72298 | 142.8716 | 0.1595851 | 82.31618 | 137.1936 | 0.1604338 | 83.05384 | 138.4231 | 0.1597653 | 80.54176 | 134.2363 | 0.1602663 | 80.17346 | 133.6224 | 0.1601047 | 81.70618 | 136.177 | 0.1602704 | 83.4659 | 139.1098 | 0.1597552 | 77.52968 | 129.2161
0.1621106 | 86.67245 | 144.4541 | 0.1612541 | 81.90636 | 136.5106 | 0.1620825 | 86.36607 | 143.9435 | 0.1612644 | 83.07674 | 138.4612 | 0.1621058 | 83.78877 | 139.648 | 0.1614299 | 81.24766 | 135.4128 | 0.1619394 | 80.96252 | 134.9375 | 0.1617585 | 82.46238 | 137.4373 | 0.1619472 | 84.37633 | 140.6272 | 0.1614375 | 78.33893 | 130.5649
0.1637621 | 87.41514 | 145.6919 | 0.1629338 | 82.56255 | 137.6042 | 0.1637523 | 87.02657 | 145.0443 | 0.1629404 | 83.7734375 | 139.6224 | 0.1637658 | 84.52843 | 140.8807 | 0.1630857 | 81.9233 | 136.5388 | 0.1636113 | 81.73696 | 136.2283 | 0.1634285 | 83.0386 | 138.3977 | 0.1636115 | 85.13406 | 141.8901 | 0.1631015 | 78.99599 | 131.66
0.1654164 | 88.10577 | 146.843 | 0.1646118 | 83.23868 | 138.7311 | 0.1654334 | 87.8404 | 146.4007 | 0.1646063 | 84.58784 | 140.9797 | 0.165422 | 85.21394 | 142.0232 | 0.164743 | 82.63815 | 137.7302 | 0.1652665 | 82.52906 | 137.5484 | 0.1651063 | 83.79871 | 139.6645 | 0.1652677 | 85.95423 | 143.2571 | 0.1647622 | 79.72821 | 132.8804
0.16709 | 88.91437 | 148.1906 | 0.1662832 | 84.12892 | 140.2149 | 0.1671066 | 88.65733 | 147.7622 | 0.1662648 | 85.38406 | 142.3068 | 0.1670924 | 86.10155 | 143.5026 | 0.1664198 | 83.27892 | 138.7982 | 0.1669261 | 83.38263 | 138.971 | 0.1667736 | 84.64643 | 141.0774 | 0.1669337 | 86.75498 | 144.5916 | 0.1664182 | 80.26955 | 133.7826
0.1687666 | 89.74267 | 149.5711 | 0.1679365 | 84.84698 | 141.4116 | 0.1687647 | 89.49814 | 149.1636 | 0.1679192 | 85.9892 | 143.3153 | 0.1687782 | 86.88873 | 144.8146 | 0.168102 | 84.05499 | 140.0917 | 0.1686054 | 84.09595 | 140.1599 | 0.1684302 | 85.34047 | 142.2341 | 0.1686126 | 87.55621 | 145.927 | 0.1680915 | 81.0987 | 135.1645
0.1704348 | 90.57143 | 150.9524 | 0.1695943 | 85.58897 | 142.6483 | 0.1704194 | 90.42253 | 150.7042 | 0.1695973 | 86.62431 | 144.3739 | 0.1704475 | 87.72413 | 146.2069 | 0.1697735 | 84.71117 | 141.1853 | 0.1702799 | 84.84789 | 141.4131 | 0.1700842 | 86.24641 | 143.744 | 0.1702858 | 88.16558 | 146.9426 | 0.1697742 | 81.77374 | 136.2896
0.1720911 | 91.3651 | 152.2752 | 0.1712674 | 86.3189 | 143.8648 | 0.1720872 | 91.29612 | 152.1602 | 0.1712745 | 87.39134 | 145.6522 | 0.1721158 | 88.5211 | 147.5352 | 0.1714365 | 85.47465 | 142.4577 | 0.1719418 | 85.5825 | 142.6375 | 0.1717495 | 87.09118 | 145.152 | 0.1719423 | 88.84783 | 148.0797 | 0.1714432 | 82.57183 | 137.6197
0.1737498 | 92.06747 | 153.4458 | 0.1729418 | 87.0955 | 145.1592 | 0.1737654 | 92.06107 | 153.4351 | 0.1729393 | 87.99811 | 146.6635 | 0.1737685 | 89.32666 | 148.8778 | 0.1730927 | 86.18639 | 143.644 | 0.17359 | 86.35818 | 143.9303 | 0.1734295 | 87.86185 | 146.4364 | 0.1735932 | 89.50416 | 149.1736 | 0.1731035 | 83.38413 | 138.9736
0.1754239 | 92.89597 | 154.8266 | 0.174605 | 87.72839 | 146.214 | 0.1754403 | 92.86749 | 154.7792 | 0.1745938 | 88.62032 | 147.7005 | 0.1754303 | 90.01907 | 150.0318 | 0.1747618 | 86.94914 | 144.9152 | 0.175248 | 87.05851 | 145.0975 | 0.1751066 | 88.5779 | 147.6298 | 0.1752547 | 90.26997 | 150.45 | 0.1747607 | 84.29412 | 140.4902
0.1771058 | 93.65194 | 156.0866 | 0.1762605 | 88.55251 | 147.5875 | 0.177104 | 93.49667 | 155.8278 | 0.1762529 | 89.34205 | 148.9034 | 0.1771063 | 90.88412 | 151.4735 | 0.1764448 | 87.68269 | 146.1378 | 0.1769282 | 87.80067 | 146.3344 | 0.1767676 | 89.37419 | 148.957 | 0.1769316 | 90.99676 | 151.6613 | 0.1764303 | 85.05214 | 141.7536
0.1787784 | 94.32376 | 157.2063 | 0.1779162 | 89.28529 | 148.8088 | 0.1787559 | 94.25362 | 157.0894 | 0.1779274 | 90.16356 | 150.2726 | 0.1787749 | 91.6078 | 152.6797 | 0.1781149 | 88.5074 | 147.5123 | 0.178606 | 88.45606 | 147.4268 | 0.1784245 | 90.1458 | 150.243 | 0.1786035 | 91.84502 | 153.075 | 0.1781079 | 85.82872 | 143.0479
0.180433 | 94.99675 | 158.3279 | 0.1795917 | 90.05752 | 150.0959 | 0.1804189 | 94.91324 | 158.1887 | 0.1796063 | 90.88345 | 151.4724 | 0.1804384 | 92.28066 | 153.8011 | 0.179771 | 89.28661 | 148.811 | 0.1802698 | 89.26677 | 148.7779 | 0.1800905 | 90.99158 | 151.6526 | 0.1802692 | 92.73907 | 154.5651 | 0.1797801 | 86.53261 | 144.221
0.1820891 | 95.83039 | 159.7173 | 0.1812701 | 90.85937 | 151.4323 | 0.1820966 | 95.60825 | 159.3471 | 0.1812701 | 91.63921 | 152.732 | 0.1820923 | 93.05778 | 155.0963 | 0.1814194 | 90.11801 | 150.1967 | 0.1819313 | 90.03848 | 150.0641 | 0.181772 | 91.72576 | 152.8763 | 0.1819242 | 93.49684 | 155.8281 | 0.1814342 | 87.1524 | 145.254
0.1837601 | 96.42018 | 160.7003 | 0.1829378 | 91.63329 | 152.7222 | 0.1837762 | 96.35622 | 160.5937 | 0.1829249 | 92.47974 | 154.1329 | 0.1837526 | 93.87091 | 156.4515 | 0.1830858 | 90.91306 | 151.5218 | 0.1835858 | 90.88454 | 151.4742 | 0.1834483 | 92.41319 | 154.022 | 0.1835867 | 94.17598 | 156.96 | 0.183088 | 87.91074 | 146.5179
0.18544 | 97.07906 | 161.7984 | 0.1845944 | 92.25826 | 153.7638 | 0.1854416 | 97.17371 | 161.9562 | 0.1845844 | 93.27613 | 155.4602 | 0.1854302 | 94.41451 | 157.3575 | 0.1847682 | 91.6878 | 152.813 | 0.1852624 | 91.7613 | 152.9355 | 0.1851077 | 93.12231 | 155.2039 | 0.1852676 | 94.93953 | 158.2325 | 0.1847593 | 88.62933 | 147.7155
0.1871082 | 97.72528 | 162.8755 | 0.186248 | 92.98163 | 154.9694 | 0.1870921 | 97.83435 | 163.0573 | 0.1862556 | 94.00277 | 156.6713 | 0.1871061 | 95.10252 | 158.5042 | 0.1864393 | 92.48103 | 154.1351 | 0.1869401 | 92.59621 | 154.327 | 0.1867552 | 93.85768 | 156.4295 | 0.1869441 | 95.64024 | 159.4004 | 0.1864363 | 89.40926 | 149.0154
0.1887636 | 98.37387 | 163.9565 | 0.1879269 | 93.77435 | 156.2906 | 0.1887544 | 98.53532 | 164.2255 | 0.1879365 | 94.69592 | 157.8265 | 0.1887698 | 95.80516 | 159.6753 | 0.1881008 | 93.15475 | 155.2579 | 0.1886104 | 93.29974 | 155.4996 | 0.1884229 | 94.49457 | 157.4909 | 0.18861 | 96.30962 | 160.516 | 0.188106 | 90.19303 | 150.3217
0.1904169 | 98.95216 | 164.9203 | 0.1896055 | 94.4833 | 157.4722 | 0.1904353 | 99.21979 | 165.3663 | 0.1896056 | 95.41185 | 159.0197 | 0.190426 | 96.45597 | 160.76 | 0.1897553 | 93.8332 | 156.3887 | 0.1902675 | 94.00181 | 156.6697 | 0.190102 | 95.22965 | 158.7161 | 0.1902689 | 97.0455 | 161.7425 | 0.1897654 | 90.97585 | 151.6264
0.1920919 | 99.67007 | 166.1168 | 0.1912734 | 95.16611 | 158.6102 | 0.1921089 | 99.85232 | 166.4205 | 0.1912637 | 96.02161 | 160.036 | 0.1920859 | 97.11597 | 161.8599 | 0.191426 | 94.47017 | 157.4503 | 0.1919222 | 94.62528 | 157.7088 | 0.1917695 | 95.97787 | 159.9631 | 0.1919251 | 97.75591 | 162.9265 | 0.1914214 | 91.66789 | 152.7798
0.1937723 | 100.2731 | 167.1218 | 0.1929306 | 95.86953 | 159.7825 | 0.1937745 | 100.5153 | 167.5255 | 0.1929199 | 96.7056 | 161.176 | 0.1937648 | 97.93192 | 163.2199 | 0.1931096 | 95.05228 | 158.4205 | 0.193591 | 95.22444 | 158.7074 | 0.1934294 | 96.77507 | 161.2918 | 0.1935982 | 98.33397 | 163.8899 | 0.193093 | 92.46418 | 154.107
0.1954406 | 101.0235 | 168.3725 | 0.1945814 | 96.53671 | 160.8945 | 0.1954263 | 101.1961 | 168.6601 | 0.194595 | 97.28103 | 162.135 | 0.1954435 | 98.64706 | 164.4118 | 0.1947822 | 95.64041 | 159.4007 | 0.195275 | 95.90128 | 159.8355 | 0.1950828 | 97.40455 | 162.3409 | 0.1952807 | 99.0143 | 165.0238 | 0.1947728 | 93.17991 | 155.2998
0.1970959 | 101.7357 | 169.5595 | 0.1962526 | 97.14417 | 161.907 | 0.1970857 | 101.953 | 169.9217 | 0.1962746 | 98.02142 | 163.369 | 0.1971054 | 99.38052 | 165.6342 | 0.1964458 | 96.2438 | 160.4063 | 0.1969458 | 96.54848 | 160.9141 | 0.1967502 | 98.16658 | 163.611 | 0.1969426 | 99.64829 | 166.0805 | 0.1964469 | 93.9526 | 156.5877
0.1987493 | 102.5699 | 170.9499 | 0.1979354 | 97.73033 | 162.8839 | 0.1987666 | 102.7303 | 171.2171 | 0.1979424 | 98.66675 | 164.4446 | 0.1987604 | 100.1496 | 166.9159 | 0.1981 | 96.87392 | 161.4565 | 0.1986029 | 97.16541 | 161.9423 | 0.1984331 | 98.84861 | 164.7477 | 0.1985971 | 100.2425 | 167.0709 | 0.1981043 | 94.71794 | 157.8632
0.2004205 | 103.4429 | 172.4049 | 0.1996068 | 98.43929 | 164.0655 | 0.2004391 | 103.5374 | 172.5623 | 0.1995992 | 99.32323 | 165.5387 | 0.2004174 | 100.875 | 168.1249 | 0.1997634 | 97.5361 | 162.5602 | 0.2002571 | 97.71996 | 162.8666 | 0.20011 | 99.55386 | 165.9231 | 0.2002518 | 100.8673 | 168.1121 | 0.1997569 | 95.42533 | 159.0422
0.2021017 | 104.2367 | 173.7278 | 0.2012662 | 99.09658 | 165.161 | 0.2021014 | 104.2111 | 173.6852 | 0.2012535 | 100.0266 | 166.711 | 0.2020941 | 101.5976 | 169.3294 | 0.2014399 | 98.2606 | 163.7677 | 0.2019297 | 98.36686 | 163.9448 | 0.2017758 | 100.1779 | 166.9632 | 0.2019302 | 101.6038 | 169.3397 | 0.2014206 | 96.00614 | 160.0102
0.2037718 | 105.0309 | 175.0515 | 0.2029195 | 99.7924 | 166.3207 | 0.2037616 | 104.9792 | 174.9654 | 0.2029252 | 100.7544 | 167.924 | 0.2037749 | 102.3191 | 170.5318 | 0.2031101 | 98.85683 | 164.7614 | 0.2036132 | 99.03897 | 165.065 | 0.2034325 | 100.8667 | 168.1112 | 0.2036091 | 102.2718 | 170.453 | 0.2031017 | 96.70275 | 161.1713
0.2054345 | 105.8714 | 176.4524 | 0.2045884 | 100.5252 | 167.542 | 0.2054247 | 105.7538 | 176.2564 | 0.2046029 | 101.4245 | 169.0408 | 0.2054417 | 102.9915 | 171.6526 | 0.2047666 | 99.64418 | 166.0736 | 0.2052778 | 99.72496 | 166.2083 | 0.2050978 | 101.5196 | 169.1993 | 0.2052785 | 103.0785 | 171.7974 | 0.2047785 | 97.27129 | 162.1188
0.2070892 | 106.6624 | 177.7707 | 0.2062703 | 101.2819 | 168.8032 | 0.2071048 | 106.5813 | 177.6355 | 0.2062718 | 102.0498 | 170.083 | 0.2070941 | 103.7098 | 172.8496 | 0.206421 | 100.2676 | 167.1127 | 0.2069357 | 100.4147 | 167.3579 | 0.2067767 | 102.2671 | 170.4451 | 0.2069322 | 103.7867 | 172.9778 | 0.2064407 | 97.87119 | 163.1187
0.2087553 | 107.3708 | 178.9514 | 0.2079404 | 101.9549 | 169.9249 | 0.2087807 | 107.3658 | 178.943 | 0.2079268 | 102.8783 | 171.4639 | 0.2087522 | 104.395 | 173.9916 | 0.2080903 | 100.9735 | 168.2891 | 0.2085904 | 101.1689 | 168.6148 | 0.2084542 | 102.9755 | 171.6259 | 0.2085919 | 104.5272 | 174.212 | 0.2080913 | 98.44979 | 164.083
0.2104408 | 108.2504 | 180.4173 | 0.2096034 | 102.7462 | 171.2437 | 0.2104442 | 108.2129 | 180.3548 | 0.2095804 | 103.5364 | 172.5607 | 0.2104273 | 105.1502 | 175.2503 | 0.2097663 | 101.6633 | 169.4389 | 0.2102617 | 101.8526 | 169.7543 | 0.2101095 | 103.71 | 172.85 | 0.2102628 | 105.3564 | 175.594 | 0.2097561 | 99.07671 | 165.1278
0.2121111 | 108.9654 | 181.6089 | 0.2112571 | 103.423 | 172.3717 | 0.2120972 | 109.0454 | 181.7424 | 0.2112529 | 104.2309 | 173.7182 | 0.2121085 | 106.0059 | 176.6765 | 0.21144 | 102.3322 | 170.5537 | 0.2119413 | 102.5505 | 170.9175 | 0.2117591 | 104.4911 | 174.1518 | 0.2119424 | 106.1758 | 176.9596 | 0.2114367 | 99.65032 | 166.0839
0.2137682 | 109.561 | 182.6017 | 0.2129214 | 104.1191 | 173.5318 | 0.2137552 | 109.9329 | 183.2215 | 0.2129299 | 104.8905 | 174.8176 | 0.2137754 | 106.8641 | 178.1069 | 0.213103 | 102.9978 | 171.663 | 0.2136102 | 103.2933 | 172.1555 | 0.213419 | 105.3157 | 175.5262 | 0.213608 | 106.9176 | 178.196 | 0.2131106 | 100.4294 | 167.3823
0.2154241 | 110.2191 | 183.6985 | 0.2146032 | 104.8673 | 174.7789 | 0.2154266 | 110.6502 | 184.417 | 0.2146041 | 105.6707 | 176.1178 | 0.2154308 | 107.6221 | 179.3702 | 0.2147568 | 103.8099 | 173.0165 | 0.2152677 | 104.0562 | 173.4269 | 0.2150956 | 106.0251 | 176.7085 | 0.215266 | 107.6998 | 179.4997 | 0.214773 | 101.0687 | 168.4479
0.2170876 | 110.9628 | 184.9379 | 0.2162727 | 105.4945 | 175.8241 | 0.217103 | 111.4172 | 185.6953 | 0.2162618 | 106.3078 | 177.1797 | 0.2170875 | 108.4479 | 180.7465 | 0.2164208 | 104.6898 | 174.4829 | 0.216927 | 104.8744 | 174.7907 | 0.2167689 | 106.8743 | 178.1238 | 0.2169223 | 108.5404 | 180.9006 | 0.2164238 | 101.7254 | 169.5423
0.2187666 | 111.6018 | 186.003 | 0.2179343 | 106.1849 | 176.9748 | 0.2187667 | 112.24 | 187.0667 | 0.2179203 | 107.077 | 178.4616 | 0.2187599 | 109.1448 | 181.908 | 0.2180999 | 105.4074 | 175.6791 | 0.2185974 | 105.6016 | 176.0026 | 0.2184342 | 107.6477 | 179.4128 | 0.2185937 | 109.379 | 182.2983 | 0.2180886 | 102.6084 | 171.0139
0.2204378 | 112.412 | 187.3534 | 0.2195897 | 106.9614 | 178.269 | 0.2204212 | 113.1278 | 188.5463 | 0.2195901 | 107.8045 | 179.6742 | 0.2204387 | 109.8093 | 183.0156 | 0.2197765 | 106.1452 | 176.9087 | 0.2202826 | 106.4177 | 177.3628 | 0.2200885 | 108.4464 | 180.7439 | 0.2202747 | 110.0661 | 183.4435 | 0.2197668 | 103.4052 | 172.3421
0.2220991 | 113.3397 | 188.8994 | 0.2212591 | 107.7105 | 179.5176 | 0.2220767 | 113.7489 | 189.5815 | 0.2212704 | 108.5623 | 180.9371 | 0.2221065 | 110.5799 | 184.2998 | 0.2214365 | 106.8439 | 178.0732 | 0.2219512 | 107.2375 | 178.7292 | 0.2217533 | 109.1733 | 181.9555 | 0.2219462 | 110.7692 | 184.6154 | 0.2214391 | 104.0453 | 173.4088
0.2237511 | 114.1331 | 190.2218 | 0.2229431 | 108.4208 | 180.7013 | 0.2237534 | 114.5741 | 190.9568 | 0.2229455 | 109.4563 | 182.4272 | 0.2237642 | 111.4225 | 185.7042 | 0.2230899 | 107.479 | 179.1317 | 0.223606 | 107.9385 | 179.8974 | 0.2234332 | 110.0525 | 183.4209 | 0.2236011 | 111.6097 | 186.0162 | 0.2231034 | 104.7405 | 174.5675
0.2254168 | 114.9117 | 191.5195 | 0.2246169 | 109.2187 | 182.0312 | 0.2254334 | 115.3595 | 192.2659 | 0.2246067 | 110.2077 | 183.6795 | 0.2254252 | 112.1527 | 186.9211 | 0.2247503 | 108.0375 | 180.0625 | 0.225259 | 108.7334 | 181.2223 | 0.2251093 | 110.7466 | 184.5777 | 0.2252582 | 112.3462 | 187.2436 | 0.2247625 | 105.5019 | 175.8365
0.2270959 | 115.7194 | 192.8657 | 0.2262723 | 109.785 | 182.975 | 0.2271056 | 116.0753 | 193.4589 | 0.2262574 | 110.927 | 184.8783 | 0.2271019 | 112.9842 | 188.307 | 0.2264291 | 108.7647 | 181.2745 | 0.2269251 | 109.5437 | 182.5729 | 0.2267764 | 111.4652 | 185.7754 | 0.2269314 | 113.0103 | 188.3505 | 0.2264257 | 106.1031 | 176.8385
0.2287682 | 116.3713 | 193.9522 | 0.2279286 | 110.5201 | 184.2001 | 0.2287627 | 116.769 | 194.6151 | 0.2279236 | 111.6357 | 186.0595 | 0.2287808 | 113.7828 | 189.638 | 0.2281093 | 109.5188 | 182.5313 | 0.2286008 | 110.3001 | 183.8335 | 0.2284353 | 112.2228 | 187.038 | 0.2286089 | 113.8107 | 189.6845 | 0.2281064 | 106.7722 | 177.9536
0.2304304 | 117.1317 | 195.2195 | 0.2295908 | 111.1588 | 185.2647 | 0.2304204 | 117.6514 | 196.0856 | 0.2295995 | 112.4054 | 187.3423 | 0.2304521 | 114.5458 | 190.9097 | 0.2297728 | 110.2829 | 183.8049 | 0.2302734 | 110.9459 | 184.9098 | 0.2300905 | 113.1535 | 188.5892 | 0.2302787 | 114.5998 | 190.9997 | 0.229781 | 107.4836 | 179.1394
0.2320904 | 117.8158 | 196.3597 | 0.2312701 | 111.7908 | 186.3179 | 0.2320957 | 118.3922 | 197.3204 | 0.2312725 | 112.9807 | 188.3012 | 0.2321058 | 115.243 | 192.0717 | 0.2314249 | 111.0184 | 185.0306 | 0.2319311 | 111.6844 | 186.1406 | 0.2317632 | 113.9572 | 189.9286 | 0.2319343 | 115.3373 | 192.2289 | 0.2314447 | 108.3429 | 180.5714
0.233754 | 118.606 | 197.6767 | 0.2329425 | 112.4812 | 187.4686 | 0.2337789 | 119.2615 | 198.7692 | 0.2329314 | 113.7263 | 189.5439 | 0.2337605 | 116.0892 | 193.482 | 0.2330845 | 111.8206 | 186.3677 | 0.2335845 | 112.3335 | 187.2225 | 0.2334438 | 114.7853 | 191.3088 | 0.233587 | 116.1678 | 193.613 | 0.2330966 | 109.0987 | 181.8311
0.2354314 | 119.4402 | 199.067 | 0.2346013 | 113.3411 | 188.9019 | 0.2354428 | 120.1483 | 200.2472 | 0.2345813 | 114.4956 | 190.826 | 0.2354293 | 116.8473 | 194.7454 | 0.2347633 | 112.5083 | 187.5138 | 0.2352505 | 112.9603 | 188.2672 | 0.23511 | 115.5826 | 192.6377 | 0.2352618 | 116.9399 | 194.8999 | 0.234755 | 109.8992 | 183.1654
0.2371119 | 120.2387 | 200.3979 | 0.2362519 | 114.0374 | 190.0624 | 0.2370957 | 120.9735 | 201.6225 | 0.2362483 | 115.1753 | 191.9588 | 0.2371078 | 117.6699 | 196.1164 | 0.2364409 | 113.1446 | 188.5744 | 0.2369303 | 113.6169 | 189.3616 | 0.2367641 | 116.3774 | 193.9623 | 0.2369379 | 117.6906 | 196.151 | 0.2364317 | 110.7714 | 184.6189
0.2387762 | 120.9423 | 201.5704 | 0.2379141 | 114.8181 | 191.3634 | 0.2387514 | 121.6766 | 202.7943 | 0.2379311 | 115.9359 | 193.2265 | 0.2387769 | 118.5126 | 197.5209 | 0.2381075 | 113.8849 | 189.8081 | 0.2386076 | 114.3002 | 190.5004 | 0.2384188 | 116.9046 | 194.841 | 0.2386109 | 118.4803 | 197.4672 | 0.238106 | 111.6038 | 186.0063
0.2404289 | 121.7231 | 202.8718 | 0.239594 | 115.5984 | 192.6639 | 0.2404234 | 122.5374 | 204.229 | 0.2396041 | 116.6366 | 194.3943 | 0.2404307 | 119.3165 | 198.8608 | 0.2397619 | 114.6848 | 191.1414 | 0.2402723 | 115.0323 | 191.7205 | 0.2400936 | 117.6372 | 196.0619 | 0.2402698 | 119.2613 | 198.7689 | 0.239771 | 112.2957 | 187.1594
0.2420893 | 122.3238 | 203.873 | 0.2412714 | 116.4417 | 194.0695 | 0.2421041 | 123.2325 | 205.3876 | 0.24127 | 117.3355 | 195.5592 | 0.2420838 | 120.0575 | 200.0959 | 0.2414217 | 115.3087 | 192.1811 | 0.2419277 | 115.6537 | 192.7561 | 0.2417759 | 118.4058 | 197.3431 | 0.2419241 | 120.0498 | 200.0829 | 0.2414231 | 113.1076 | 188.5127
0.2437654 | 123.0748 | 205.1247 | 0.242938 | 117.1906 | 195.3177 | 0.2437672 | 124.0194 | 206.699 | 0.2429251 | 117.9029 | 196.5049 | 0.2437524 | 120.8686 | 201.4476 | 0.2430955 | 115.9934 | 193.3223 | 0.2435926 | 116.4854 | 194.1423 | 0.2434399 | 119.2165 | 198.6941 | 0.243598 | 120.8551 | 201.4252 | 0.2430802 | 113.8246 | 189.7077
0.2454394 | 123.9299 | 206.5498 | 0.2445924 | 117.9361 | 196.5601 | 0.2454255 | 124.7347 | 207.8912 | 0.244592 | 118.682 | 197.8034 | 0.2454331 | 121.6049 | 202.6749 | 0.2447704 | 116.8737 | 194.7894 | 0.2452743 | 117.2497 | 195.4161 | 0.2450971 | 119.9859 | 199.9765 | 0.2452795 | 121.6287 | 202.7145 | 0.2447577 | 114.5065 | 190.8442
0.2471017 | 124.7258 | 207.8763 | 0.2462546 | 118.7197 | 197.8662 | 0.24708 | 125.5748 | 209.2914 | 0.2462734 | 119.3205 | 198.8675 | 0.2471049 | 122.3874 | 203.9791 | 0.2464378 | 117.6105 | 196.0175 | 0.2469475 | 118.0655 | 196.7759 | 0.2467536 | 120.8668 | 201.4447 | 0.2469546 | 122.3635 | 203.9391 | 0.246435 | 115.1965 | 191.9941
0.2487515 | 125.5008 | 209.168 | 0.247931 | 119.3974 | 198.9957 | 0.2487539 | 126.2676 | 210.446 | 0.247948 | 120.0969 | 200.1615 | 0.2487681 | 123.1673 | 205.2789 | 0.2480959 | 118.426 | 197.3767 | 0.2486055 | 118.8452 | 198.0754 | 0.2484261 | 121.6385 | 202.7309 | 0.2486126 | 123.1527 | 205.2544 | 0.2481065 | 115.969 | 193.2816
0.2504135 | 126.3081 | 210.5135 | 0.2496102 | 120.0525 | 200.0875 | 0.2504391 | 127.0004 | 211.6673 | 0.2496065 | 120.8977 | 201.4962 | 0.2504236 | 123.8926 | 206.4876 | 0.2497579 | 119.1538 | 198.5896 | 0.2502578 | 119.7583 | 199.5972 | 0.2501084 | 122.3627 | 203.9379 | 0.2502608 | 123.8165 | 206.3608 | 0.2497628 | 116.7159 | 194.5265
0.2520922 | 127.0196 | 211.6993 | 0.2512797 | 120.7599 | 201.2665 | 0.2521116 | 127.7533 | 212.9222 | 0.251258 | 121.6777 | 202.7961 | 0.2520898 | 124.6049 | 207.6749 | 0.2514366 | 119.9856 | 199.976 | 0.2519205 | 120.4953 | 200.8256 | 0.2517728 | 123.1825 | 205.3042 | 0.2519276 | 124.5595 | 207.5992 | 0.2514225 | 117.5274 | 195.879
0.2537688 | 127.7783 | 212.9639 | 0.2529289 | 121.535 | 202.5583 | 0.2537706 | 128.5466 | 214.2443 | 0.252919 | 122.4194 | 204.0324 | 0.2537685 | 125.326 | 208.8767 | 0.2531149 | 120.6709 | 201.1182 | 0.2535996 | 121.1167 | 201.8611 | 0.2534288 | 123.9757 | 206.6261 | 0.2536063 | 125.2993 | 208.8322 | 0.2530938 | 118.3379 | 197.2299
0.2554383 | 128.6036 | 214.3394 | 0.2545872 | 122.3398 | 203.8997 | 0.2554285 | 129.3371 | 215.5619 | 0.2545969 | 123.2185 | 205.3641 | 0.2554483 | 126.021 | 210.035 | 0.2547824 | 121.2575 | 202.0958 | 0.2552718 | 121.9241 | 203.2068 | 0.2550883 | 124.7749 | 207.9582 | 0.2552779 | 126.1238 | 210.2064 | 0.2547782 | 119.1208 | 198.5346
0.2570949 | 129.476 | 215.7934 | 0.2562614 | 123.1657 | 205.2762 | 0.2570978 | 130.1619 | 216.9366 | 0.2562656 | 123.9387 | 206.5645 | 0.2571105 | 126.7764 | 211.294 | 0.2564341 | 121.8274 | 203.0457 | 0.2569335 | 122.7535 | 204.5892 | 0.256758 | 125.6 | 209.3333 | 0.2569364 | 126.8411 | 211.4018 | 0.2564461 | 119.8874 | 199.8123
0.2587562 | 130.397 | 217.3284 | 0.2579335 | 123.8829 | 206.4714 | 0.2587782 | 130.9313 | 218.2188 | 0.2579275 | 124.6598 | 207.7663 | 0.2587604 | 127.6869 | 212.8115 | 0.258093 | 122.7003 | 204.5005 | 0.2585859 | 123.4052 | 205.6753 | 0.2584379 | 126.4689 | 210.7815 | 0.2585866 | 127.7438 | 212.9064 | 0.2581014 | 120.6094 | 201.0157
0.2604353 | 131.2493 | 218.7488 | 0.2595952 | 124.5659 | 207.6098 | 0.2604479 | 131.7144 | 219.524 | 0.2595825 | 125.5046 | 209.1743 | 0.2604222 | 128.5042 | 214.1737 | 0.259765 | 123.4143 | 205.6904 | 0.2602515 | 124.1496 | 206.916 | 0.2601089 | 127.2632 | 212.1053 | 0.2602506 | 128.6422 | 214.4037 | 0.2597531 | 121.296 | 202.16
0.2621129 | 131.9533 | 219.9221 | 0.2612474 | 125.2587 | 208.7645 | 0.262101 | 132.5165 | 220.8608 | 0.2612473 | 126.2633 | 210.4388 | 0.2620981 | 129.345 | 215.5751 | 0.2614412 | 124.1863 | 206.9771 | 0.2619326 | 125.0208 | 208.368 | 0.2617653 | 128.074 | 213.4566 | 0.2619321 | 129.4841 | 215.8068 | 0.2614253 | 122.0176 | 203.3627
0.2637785 | 132.6717 | 221.1196 | 0.2629092 | 125.9031 | 209.8385 | 0.2637527 | 133.3766 | 222.2944 | 0.2629308 | 126.9179 | 211.5298 | 0.2637669 | 130.1831 | 216.9719 | 0.2631094 | 125.1126 | 208.521 | 0.2636113 | 125.6296 | 209.3826 | 0.2634231 | 128.8625 | 214.7709 | 0.2636076 | 130.2046 | 217.0076 | 0.2631051 | 122.7472 | 204.5787
0.2654288 | 133.3873 | 222.3122 | 0.2645919 | 126.695 | 211.1584 | 0.2654223 | 134.1435 | 223.5725 | 0.2646074 | 127.639 | 212.7316 | 0.2654257 | 130.9826 | 218.3043 | 0.2647609 | 125.9723 | 209.9538 | 0.2652787 | 126.3536 | 210.5893 | 0.2650961 | 129.5895 | 215.9825 | 0.2652746 | 131.0916 | 218.4861 | 0.2647692 | 123.5011 | 205.8352
0.2670849 | 134.0967 | 223.4945 | 0.26627 | 127.575 | 212.625 | 0.2671 | 135.0493 | 225.0821 | 0.2662753 | 128.4077 | 214.0129 | 0.2670776 | 131.607 | 219.3449 | 0.2664135 | 126.6824 | 211.1374 | 0.2669347 | 127.2055 | 212.0092 | 0.2667738 | 130.2949 | 217.1582 | 0.2669305 | 131.7587 | 219.5978 | 0.266426 | 124.273 | 207.1216
0.2687606 | 134.8365 | 224.7274 | 0.2679406 | 128.3297 | 213.8828 | 0.2687716 | 135.7243 | 226.2071 | 0.2679308 | 129.1324 | 215.2207 | 0.2687474 | 132.3202 | 220.5337 | 0.2680893 | 127.4293 | 212.3821 | 0.2685952 | 127.9539 | 213.2565 | 0.2684454 | 130.9785 | 218.2974 | 0.2685996 | 132.3951 | 220.6584 | 0.2680842 | 125.1529 | 208.5882
0.2704329 | 135.6876 | 226.146 | 0.2695951 | 129.0362 | 215.0604 | 0.2704301 | 136.4796 | 227.466 | 0.2695882 | 129.7871 | 216.3118 | 0.2704273 | 133.0802 | 221.8003 | 0.2697695 | 128.1966 | 213.6609 | 0.270273 | 128.8103 | 214.6838 | 0.2700999 | 131.7895 | 219.6491 | 0.2702813 | 133.0969 | 221.8282 | 0.2697574 | 125.7517 | 209.5862
0.272098 | 136.4617 | 227.4361 | 0.2712553 | 129.6684 | 216.114 | 0.2720869 | 137.1614 | 228.6024 | 0.2712657 | 130.6741 | 217.7902 | 0.272106 | 133.8376 | 223.0626 | 0.2714389 | 128.8873 | 214.8122 | 0.2719512 | 129.651 | 216.0849 | 0.2717552 | 132.4886 | 220.8143 | 0.2719544 | 133.9023 | 223.1704 | 0.2714411 | 126.5588 | 210.9313
0.2737517 | 137.2046 | 228.6743 | 0.272933 | 130.3361 | 217.2268 | 0.2737574 | 138.0227 | 230.0379 | 0.2729464 | 131.3995 | 218.9992 | 0.2737731 | 134.5337 | 224.2228 | 0.2730974 | 129.6747 | 216.1245 | 0.2736128 | 130.3404 | 217.234 | 0.2734247 | 133.1269 | 221.8782 | 0.2736118 | 134.5572 | 224.262 | 0.2731079 | 127.1966 | 211.9943
0.2754134 | 137.8969 | 229.8281 | 0.2746121 | 131.057 | 218.4283 | 0.275435 | 138.6731 | 231.1218 | 0.2746083 | 132.0838 | 220.1396 | 0.2754246 | 135.3648 | 225.6079 | 0.2747549 | 130.3997 | 217.3329 | 0.2752642 | 131.1231 | 218.5385 | 0.2751053 | 133.9808 | 223.3013 | 0.2752621 | 135.2728 | 225.4547 | 0.2747683 | 127.8376 | 213.0626
0.2770938 | 138.6468 | 231.0779 | 0.2762783 | 131.8462 | 219.7436 | 0.2771111 | 139.538 | 232.5633 | 0.2762576 | 132.8053 | 221.3422 | 0.2770914 | 136.2423 | 227.0704 | 0.2764248 | 131.1944 | 218.6573 | 0.2769222 | 131.8952 | 219.8254 | 0.2767749 | 134.7707 | 224.6178 | 0.2769259 | 136.0232 | 226.7053 | 0.2764265 | 128.5021 | 214.1702
0.2787736 | 139.3596 | 232.266 | 0.2779284 | 132.7376 | 221.2294 | 0.2787713 | 140.3401 | 233.9002 | 0.2779112 | 133.546 | 222.5767 | 0.278774 | 137.086 | 228.4767 | 0.2781059 | 131.8548 | 219.758 | 0.278598 | 132.5817 | 220.9694 | 0.2784356 | 135.5585 | 225.9308 | 0.2786014 | 136.7824 | 227.9706 | 0.2780968 | 129.2795 | 215.4659
0.2804414 | 140.0713 | 233.4522 | 0.2795824 | 133.647 | 222.745 | 0.2804258 | 141.1106 | 235.1843 | 0.2795865 | 134.2534 | 223.7557 | 0.2804473 | 137.7111 | 229.5184 | 0.279781 | 132.5876 | 220.9793 | 0.2802712 | 133.2941 | 222.1568 | 0.2800907 | 136.3157 | 227.1928 | 0.2802691 | 137.4571 | 229.0952 | 0.2797773 | 129.8637 | 216.4395
0.2821012 | 140.8601 | 234.7668 | 0.2812523 | 134.4856 | 224.1426 | 0.2820906 | 141.8424 | 236.404 | 0.2812686 | 135.0191 | 225.0319 | 0.2821081 | 138.5618 | 230.9364 | 0.2814401 | 133.2276 | 222.0459 | 0.2819361 | 134.1054 | 223.509 | 0.2817619 | 137.2625 | 228.7709 | 0.2819301 | 138.2663 | 230.4438 | 0.281449 | 130.7394 | 217.899
0.283756 | 141.628 | 236.0467 | 0.2829314 | 135.076 | 225.1267 | 0.2837666 | 142.6759 | 237.7932 | 0.2829356 | 135.7874 | 226.3124 | 0.2837572 | 139.2803 | 232.1338 | 0.2830903 | 134.0925 | 223.4875 | 0.2835948 | 134.7113 | 224.5188 | 0.2834439 | 137.9972 | 229.9954 | 0.2835877 | 139.0842 | 231.807 | 0.283104 | 131.595 | 219.325
0.285428 | 142.3581 | 237.2635 | 0.2845996 | 135.7862 | 226.3104 | 0.2854417 | 143.5032 | 239.172 | 0.2845895 | 136.5118 | 227.5197 | 0.2854169 | 140.0893 | 233.4821 | 0.2847565 | 134.6776 | 224.4626 | 0.2852521 | 135.4247 | 225.7079 | 0.285117 | 138.7624 | 231.2707 | 0.2852482 | 139.8692 | 233.1153 | 0.2847557 | 132.2754 | 220.459
0.2871118 | 143.1072 | 238.512 | 0.2862571 | 136.4852 | 227.4753 | 0.2871037 | 144.326 | 240.5433 | 0.2862488 | 137.3482 | 228.9136 | 0.2870931 | 140.8499 | 234.7499 | 0.2864345 | 135.4343 | 225.7238 | 0.2869317 | 136.2338 | 227.0564 | 0.2867781 | 139.4463 | 232.4105 | 0.2869284 | 140.6156 | 234.3593 | 0.2864182 | 133.0673 | 221.7788
0.2887765 | 143.9673 | 239.9456 | 0.2879162 | 137.2288 | 228.7146 | 0.2887528 | 145.1164 | 241.8607 | 0.287924 | 138.0621 | 230.1035 | 0.2887678 | 141.6753 | 236.1254 | 0.2881006 | 136.1643 | 226.9405 | 0.2886125 | 136.96 | 228.2666 | 0.2884285 | 140.2794 | 233.7991 | 0.2886106 | 141.3705 | 235.6175 | 0.2880998 | 133.89 | 223.15
0.2904287 | 144.7643 | 241.2739 | 0.2895909 | 137.9141 | 229.8569 | 0.2904174 | 145.7999 | 242.9999 | 0.2896035 | 138.781 | 231.3017 | 0.2904327 | 142.4581 | 237.4302 | 0.2897583 | 136.9484 | 228.2474 | 0.2902778 | 137.6771 | 229.4618 | 0.2900941 | 140.9777 | 234.9629 | 0.2902757 | 142.1177 | 236.8628 | 0.2897716 | 134.5553 | 224.2588
0.2920793 | 145.6617 | 242.7695 | 0.2912717 | 138.7213 | 231.2022 | 0.2920957 | 146.6582 | 244.4303 | 0.2912731 | 139.4969 | 232.4949 | 0.292088 | 143.375 | 238.9583 | 0.2914123 | 137.5932 | 229.3221 | 0.291935 | 138.5794 | 230.9656 | 0.291772 | 141.6991 | 236.1652 | 0.2919342 | 142.8153 | 238.0255 | 0.29143 | 135.292 | 225.4867
0.2937491 | 146.4531 | 244.0884 | 0.2929432 | 139.4373 | 232.3955 | 0.293772 | 147.4808 | 245.8014 | 0.2929313 | 140.2778 | 233.7963 | 0.2937506 | 144.0662 | 240.1103 | 0.2930837 | 138.5795 | 230.9658 | 0.2935919 | 139.3905 | 232.3176 | 0.2934417 | 142.5325 | 237.5541 | 0.2935908 | 143.5566 | 239.261 | 0.2930873 | 136.0488 | 226.7479
0.2954359 | 147.0536 | 245.0893 | 0.2946016 | 140.1428 | 233.5713 | 0.2954381 | 148.3363 | 247.2272 | 0.2945923 | 141.0298 | 235.0497 | 0.2954316 | 144.7953 | 241.3256 | 0.2947669 | 139.3152 | 232.1919 | 0.2952641 | 140.0896 | 233.4826 | 0.2951048 | 143.2942 | 238.8236 | 0.2952659 | 144.3927 | 240.6545 | 0.2947563 | 136.8826 | 228.1377
0.2971032 | 147.6625 | 246.1042 | 0.2962592 | 140.7829 | 234.6382 | 0.2970886 | 149.1738 | 248.623 | 0.2962655 | 141.8587 | 236.4312 | 0.2971103 | 145.6039 | 242.6731 | 0.2964394 | 140.0624 | 233.4374 | 0.2969431 | 140.9793 | 234.9656 | 0.2967513 | 144.0783 | 240.1305 | 0.2969478 | 145.2217 | 242.0362 | 0.2964389 | 137.6422 | 229.4037
0.2987632 | 148.2578 | 247.0963 | 0.2979276 | 141.4094 | 235.6824 | 0.2987491 | 150.0923 | 250.1539 | 0.2979433 | 142.6214 | 237.7024 | 0.2987775 | 146.3051 | 243.8418 | 0.2981027 | 140.6956 | 234.4926 | 0.2986103 | 141.7225 | 236.2042 | 0.2984124 | 144.9207 | 241.5344 | 0.2986118 | 145.9579 | 243.2631 | 0.2981103 | 138.3789 | 230.6316
0.3004165 | 148.8683 | 248.1139 | 0.2996073 | 142.0685 | 236.7808 | 0.3004297 | 150.8389 | 251.3981 | 0.2996071 | 143.3027 | 238.8378 | 0.3004353 | 146.9557 | 244.9262 | 0.2997589 | 141.2872 | 235.4787 | 0.3002639 | 142.4093 | 237.3489 | 0.3000954 | 145.6944 | 242.8239 | 0.3002621 | 146.6707 | 244.4511 | 0.2997703 | 139.1143 | 231.8572
0.3020847 | 149.5416 | 249.236 | 0.301276 | 142.8458 | 238.0763 | 0.3021014 | 151.5537 | 252.5895 | 0.3012588 | 143.9906 | 239.9843 | 0.3020923 | 147.7284 | 246.2139 | 0.3014271 | 141.867 | 236.4451 | 0.3019165 | 143.2317 | 238.7194 | 0.3017691 | 146.4996 | 244.166 | 0.3019188 | 147.457 | 245.7616 | 0.3014266 | 139.8332 | 233.0553
0.3037682 | 150.4129 | 250.6881 | 0.3029325 | 143.6117 | 239.3528 | 0.3037657 | 152.1927 | 253.6545 | 0.3029124 | 144.7053 | 241.1755 | 0.3037691 | 148.5149 | 247.5249 | 0.3031086 | 142.5695 | 237.6158 | 0.3035916 | 143.951 | 239.9184 | 0.3034358 | 147.3225 | 245.5376 | 0.3035941 | 148.1465 | 246.9109 | 0.3030901 | 140.4731 | 234.1219
0.305442 | 151.2146 | 252.0243 | 0.3045856 | 144.2494 | 240.4157 | 0.305421 | 152.9414 | 254.9023 | 0.3045875 | 145.2965 | 242.1609 | 0.3054442 | 149.1923 | 248.6538 | 0.304778 | 143.4006 | 239.001 | 0.3052763 | 144.6564 | 241.094 | 0.3050962 | 148.0144 | 246.6906 | 0.305273 | 148.8181 | 248.0302 | 0.3047687 | 141.2451 | 235.4085
0.3070989 | 152.021 | 253.3683 | 0.306257 | 144.9685 | 241.6142 | 0.3070844 | 153.6539 | 256.0898 | 0.3062701 | 146.0875 | 243.4791 | 0.3071105 | 150.0164 | 250.0273 | 0.3064393 | 144.2927 | 240.4878 | 0.3069409 | 145.3878 | 242.3129 | 0.3067595 | 148.7492 | 247.9153 | 0.3069371 | 149.5288 | 249.2147 | 0.306443 | 141.9933 | 236.6556
0.3087608 | 152.7904 | 254.6506 | 0.3079374 | 145.7899 | 242.9831 | 0.3087636 | 154.448 | 257.4133 | 0.3079382 | 146.8129 | 244.6881 | 0.3087621 | 150.7883 | 251.3139 | 0.3080897 | 145.1894 | 241.9823 | 0.3085998 | 146.187 | 243.645 | 0.3084439 | 149.6636 | 249.4394 | 0.308594 | 150.3544 | 250.5906 | 0.3081032 | 142.6606 | 237.7677
0.3104265 | 153.5785 | 255.9642 | 0.3096039 | 146.5139 | 244.1899 | 0.3104387 | 155.3495 | 258.9158 | 0.3095942 | 147.5968 | 245.9946 | 0.3104208 | 151.5782 | 252.6304 | 0.3097513 | 145.9258 | 243.2097 | 0.310252 | 146.78 | 244.6334 | 0.3101164 | 150.3237 | 250.5396 | 0.3102545 | 151.1291 | 251.8818 | 0.3097581 | 143.4167 | 239.0278
0.3121073 | 154.2836 | 257.1393 | 0.3112623 | 147.1576 | 245.2627 | 0.3121044 | 156.2062 | 260.3437 | 0.3112491 | 148.264 | 247.1067 | 0.3120934 | 152.3054 | 253.8424 | 0.3114309 | 146.7214 | 244.5356 | 0.3119226 | 147.5024 | 245.8373 | 0.3117773 | 151.0585 | 251.7641 | 0.3119321 | 151.9571 | 253.2619 | 0.3114231 | 144.1524 | 240.254
0.3137738 | 155.0112 | 258.3521 | 0.3129147 | 148.0486 | 246.7477 | 0.3137595 | 156.9399 | 261.5665 | 0.3129227 | 148.9669 | 248.2781 | 0.3137739 | 153.0946 | 255.1577 | 0.313103 | 147.382 | 245.6366 | 0.3136034 | 148.1463 | 246.9105 | 0.3134285 | 151.9174 | 253.1957 | 0.3136105 | 152.7584 | 254.5973 | 0.3131004 | 144.868 | 241.4466
0.3154269 | 155.81 | 259.6833 | 0.314585 | 148.8822 | 248.1369 | 0.3154188 | 157.7643 | 262.9406 | 0.3146016 | 149.6371 | 249.3952 | 0.3154353 | 153.8187 | 256.3646 | 0.314765 | 148.1072 | 246.8454 | 0.3152707 | 148.9095 | 248.1826 | 0.3150875 | 152.7084 | 254.514 | 0.3152776 | 153.5596 | 255.9327 | 0.3147746 | 145.6249 | 242.7081
0.3170833 | 156.5135 | 260.8559 | 0.3162659 | 149.5709 | 249.2848 | 0.3170962 | 158.4697 | 264.1161 | 0.3162719 | 150.5069 | 250.8448 | 0.3170922 | 154.6528 | 257.7547 | 0.3164194 | 148.8194 | 248.0324 | 0.3169305 | 149.6319 | 249.3864 | 0.3167609 | 153.362 | 255.6033 | 0.3169359 | 154.3313 | 257.2188 | 0.3164373 | 146.4349 | 244.0581
0.3187514 | 157.2216 | 262.036 | 0.3179376 | 150.3111 | 250.5185 | 0.3187741 | 159.1108 | 265.1847 | 0.3179335 | 151.1866 | 251.9776 | 0.3187503 | 155.3655 | 258.9425 | 0.3180873 | 149.6373 | 249.3955 | 0.3185859 | 150.4643 | 250.7738 | 0.3184311 | 154.1432 | 256.9053 | 0.3185944 | 155.0563 | 258.4271 | 0.318086 | 147.1197 | 245.1995
0.3204303 | 158.065 | 263.4416 | 0.3195984 | 151.0564 | 251.7607 | 0.3204356 | 159.8383 | 266.3972 | 0.3195868 | 151.9116 | 253.186 | 0.3204237 | 156.156 | 260.26 | 0.3197666 | 150.3089 | 250.5149 | 0.3202556 | 151.2263 | 252.0439 | 0.3200911 | 154.8983 | 258.1639 | 0.3202686 | 155.7955 | 259.6592 | 0.3197518 | 147.8768 | 246.4614
0.3221037 | 158.8008 | 264.668 | 0.3212495 | 151.8542 | 253.0903 | 0.3220924 | 160.5665 | 267.6109 | 0.3212523 | 152.6934 | 254.4889 | 0.3221056 | 156.9493 | 261.5821 | 0.3214442 | 150.9816 | 251.6359 | 0.3219379 | 152.1045 | 253.5075 | 0.3217475 | 155.6135 | 259.3559 | 0.3219466 | 156.5793 | 260.9656 | 0.3214332 | 148.6453 | 247.7422
0.3237619 | 159.528 | 265.88 | 0.322918 | 152.617 | 254.3616 | 0.3237486 | 161.33 | 268.8833 | 0.322933 | 153.3974 | 255.6623 | 0.3237733 | 157.7482 | 262.9136 | 0.3231094 | 151.6121 | 252.6868 | 0.323612 | 152.8387 | 254.7312 | 0.3234082 | 156.291 | 260.485 | 0.3236138 | 157.3547 | 262.2579 | 0.3231079 | 149.343 | 248.9051
0.3254191 | 160.4033 | 267.3388 | 0.3246015 | 153.3824 | 255.6373 | 0.3254268 | 162.0574 | 270.0956 | 0.3246102 | 154.0808 | 256.8013 | 0.3254279 | 158.4367 | 264.0611 | 0.3247659 | 152.3697 | 253.9496 | 0.3252669 | 153.5367 | 255.8944 | 0.325094 | 157.0297 | 261.7161 | 0.325265 | 158.1162 | 263.527 | 0.3247716 | 150.0715 | 250.1191
0.3270846 | 161.1987 | 268.6644 | 0.3262728 | 154.1325 | 256.8875 | 0.3271054 | 162.8626 | 271.4376 | 0.3262695 | 154.8622 | 258.1036 | 0.3270846 | 159.2095 | 265.3491 | 0.3264275 | 152.9999 | 254.9999 | 0.3269243 | 154.223 | 257.0383 | 0.326773 | 157.7818 | 262.9696 | 0.3269225 | 158.8872 | 264.812 | 0.3264266 | 150.8472 | 251.412
0.3287669 | 161.867 | 269.7783 | 0.3279305 | 154.8384 | 258.064 | 0.3287708 | 163.6839 | 272.8065 | 0.3279226 | 155.6427 | 259.4045 | 0.3287581 | 160.1016 | 266.836 | 0.3281034 | 153.859 | 256.4316 | 0.3285949 | 154.9946 | 258.3243 | 0.328442 | 158.5579 | 264.2631 | 0.3285957 | 159.572 | 265.9533 | 0.3280907 | 151.5522 | 252.5869
0.3304407 | 162.6721 | 271.1202 | 0.3295835 | 155.3996 | 258.9993 | 0.3304305 | 164.5351 | 274.2252 | 0.3295918 | 156.3377 | 260.5628 | 0.330436 | 160.9394 | 268.2324 | 0.3297794 | 154.6181 | 257.6969 | 0.3302721 | 155.6084 | 259.3473 | 0.3301001 | 159.3882 | 265.647 | 0.3302769 | 160.4387 | 267.3978 | 0.329772 | 152.2315 | 253.7191
0.3321024 | 163.4891 | 272.4818 | 0.3312459 | 156.0636 | 260.106 | 0.3320894 | 165.3381 | 275.5636 | 0.3312732 | 157.1902 | 261.9837 | 0.3321068 | 161.6629 | 269.4382 | 0.3314413 | 155.3757 | 258.9595 | 0.3319423 | 156.33 | 260.55 | 0.3317591 | 160.219 | 267.0317 | 0.3319433 | 161.2233 | 268.7056 | 0.3314462 | 152.9599 | 254.9332
0.3337573 | 164.2113 | 273.6855 | 0.3329248 | 156.7038 | 261.173 | 0.333765 | 166.246 | 277.0767 | 0.3329412 | 157.7618 | 262.9364 | 0.3337617 | 162.5131 | 270.8552 | 0.3330915 | 156.1335 | 260.2225 | 0.3335998 | 157.1499 | 261.9165 | 0.3334305 | 161.0285 | 268.3809 | 0.3336002 | 162.0405 | 270.0674 | 0.3331093 | 153.7064 | 256.1774
0.3354206 | 165.015 | 275.0249 | 0.3345984 | 157.4077 | 262.3461 | 0.3354487 | 167.0168 | 278.3613 | 0.3346025 | 158.4825 | 264.1375 | 0.3354144 | 163.328 | 272.2133 | 0.3347529 | 156.921 | 261.5349 | 0.3352549 | 157.899 | 263.165 | 0.335115 | 161.8339 | 269.7232 | 0.3352562 | 162.7822 | 271.3036 | 0.334761 | 154.417 | 257.3617
0.3370952 | 165.8355 | 276.3925 | 0.3362592 | 158.1904 | 263.6507 | 0.3371167 | 167.8164 | 279.694 | 0.3362558 | 159.2084 | 265.3473 | 0.3370865 | 164.0071 | 273.3452 | 0.3364277 | 157.6365 | 262.7275 | 0.3369259 | 158.6195 | 264.3658 | 0.3367813 | 162.5766 | 270.9609 | 0.3369301 | 163.6151 | 272.6918 | 0.3364226 | 155.1244 | 258.5406
0.3387777 | 166.5443 | 277.5738 | 0.3379122 | 158.987 | 264.9783 | 0.338772 | 168.5713 | 280.9521 | 0.3379209 | 159.9564 | 266.5939 | 0.3387621 | 164.7769 | 274.6282 | 0.3381054 | 158.398 | 263.9966 | 0.3386035 | 159.4181 | 265.6968 | 0.3384323 | 163.3316 | 272.2194 | 0.33861 | 164.3147 | 273.8578 | 0.3380979 | 155.8572 | 259.7621
0.3404407 | 167.2057 | 278.6761 | 0.339575 | 159.7053 | 266.1755 | 0.3404224 | 169.2969 | 282.1615 | 0.3396033 | 160.5655 | 267.6092 | 0.340433 | 165.5187 | 275.8645 | 0.3397706 | 159.0208 | 265.0347 | 0.340276 | 160.1969 | 266.9949 | 0.3400826 | 164.0719 | 273.4531 | 0.3402796 | 165.071 | 275.1183 | 0.3397698 | 156.5697 | 260.9496
0.3420905 | 167.9854 | 279.9757 | 0.3412556 | 160.6421 | 267.7368 | 0.3420939 | 169.9957 | 283.3262 | 0.3412722 | 161.3211 | 268.8684 | 0.3420876 | 166.2457 | 277.0761 | 0.3414218 | 159.7027 | 266.1712 | 0.3419367 | 160.8219 | 268.0364 | 0.3417575 | 164.8278 | 274.713 | 0.3419372 | 165.8077 | 276.3462 | 0.3414375 | 157.2496 | 262.0826
0.343755 | 168.719 | 281.1983 | 0.3429304 | 161.4187 | 269.0311 | 0.3437756 | 170.7003 | 284.5004 | 0.3429354 | 162.067 | 270.1116 | 0.343742 | 167.0027 | 278.3378 | 0.3430821 | 160.443 | 267.4051 | 0.3435949 | 161.592 | 269.3199 | 0.343439 | 165.6606 | 276.1009 | 0.3435902 | 166.5634 | 277.6056 | 0.3430885 | 158.0578 | 263.4297
0.3454352 | 169.568 | 282.6133 | 0.344591 | 162.1266 | 270.211 | 0.3454393 | 171.3881 | 285.6468 | 0.3445907 | 162.8199 | 271.3666 | 0.3454152 | 167.686 | 279.4766 | 0.3447601 | 161.1558 | 268.5929 | 0.3452607 | 162.3167 | 270.5279 | 0.3451036 | 166.4685 | 277.4475 | 0.3452584 | 167.2352 | 278.7253 | 0.3447474 | 158.8836 | 264.806
0.3471089 | 170.3904 | 283.984 | 0.3462517 | 162.9081 | 271.5135 | 0.347097 | 172.1692 | 286.9487 | 0.3462588 | 163.5818 | 272.6363 | 0.3470922 | 168.3884 | 280.6473 | 0.3464395 | 161.764 | 269.6067 | 0.3469438 | 163.1018 | 271.8364 | 0.3467623 | 167.3044 | 278.8407 | 0.3469402 | 167.9713 | 279.9521 | 0.3464257 | 159.6352 | 266.0587
0.3487737 | 171.294 | 285.4899 | 0.3479162 | 163.6765 | 272.7941 | 0.3487473 | 172.8656 | 288.1093 | 0.3479423 | 164.3828125 | 273.9714 | 0.3487648 | 169.2509 | 282.0849 | 0.3481049 | 162.5627 | 270.9378 | 0.3486225 | 163.9081 | 273.1802 | 0.3484202 | 168.118 | 280.1967 | 0.3486156 | 168.6735 | 281.1224 | 0.3481011 | 160.3765 | 267.2942
0.3504251 | 171.9612 | 286.602 | 0.3495962 | 164.2859 | 273.8098 | 0.3504179 | 173.7207 | 289.5344 | 0.3496158 | 165.2176 | 275.3627 | 0.3504263 | 169.9718 | 283.2863 | 0.3497572 | 163.3058 | 272.1763 | 0.3502839 | 164.6416 | 274.4027 | 0.3500989 | 168.9106 | 281.5176 | 0.3502728 | 169.4123 | 282.3538 | 0.3497708 | 161.1763 | 268.6272
0.3520854 | 172.6891 | 287.8152 | 0.3512772 | 165.043 | 275.0716 | 0.3521017 | 174.5425 | 290.9041 | 0.3512733 | 165.8755 | 276.4592 | 0.3520845 | 170.7522 | 284.587 | 0.3514182 | 164.0489 | 273.4149 | 0.3519328 | 165.3148 | 275.5246 | 0.3517792 | 169.677 | 282.795 | 0.3519261 | 170.1873 | 283.6454 | 0.3514302 | 161.8575 | 269.7625
0.3537643 | 173.3828 | 288.9714 | 0.3529429 | 165.6747 | 276.1246 | 0.3537723 | 175.2321 | 292.0535 | 0.352927 | 166.5173 | 277.5289 | 0.353754 | 171.4904 | 285.8174 | 0.3530947 | 164.6723 | 274.4539 | 0.3535927 | 166.0365 | 276.7275 | 0.3534479 | 170.3811 | 283.9685 | 0.3535947 | 170.9987 | 284.9979 | 0.3530888 | 162.5831 | 270.9718
0.3554378 | 174.1456 | 290.2427 | 0.3545951 | 166.3121 | 277.1869 | 0.3554319 | 176.0344 | 293.3907 | 0.3545879 | 167.2351 | 278.7252 | 0.3554349 | 172.2126 | 287.021 | 0.3547719 | 165.5107 | 275.8512 | 0.3552716 | 166.7871 | 277.9785 | 0.3551067 | 171.0607 | 285.1012 | 0.3552761 | 171.731 | 286.2184 | 0.3547636 | 163.3097 | 272.1829
0.3571034 | 174.7351 | 291.2252 | 0.3562559 | 167.0501 | 278.4168 | 0.3570919 | 176.8625 | 294.7708 | 0.3562635 | 167.9569 | 279.9282 | 0.3571116 | 172.9274 | 288.2123 | 0.3564374 | 166.3557 | 277.2595 | 0.3569436 | 167.5031 | 279.1718 | 0.3567652 | 171.8307 | 286.3844 | 0.3569448 | 172.5372 | 287.562 | 0.3564461 | 164.0441 | 273.4068
0.3587613 | 175.6207 | 292.7012 | 0.3579296 | 167.8063 | 279.6771 | 0.3587627 | 177.6065 | 296.0108 | 0.3579378 | 168.7188 | 281.198 | 0.358774 | 173.7785 | 289.6309 | 0.358092 | 167.0954 | 278.4924 | 0.3586085 | 168.2412 | 280.402 | 0.3584354 | 172.6557 | 287.7595 | 0.3586051 | 173.3143 | 288.8572 | 0.3581134 | 164.6401 | 274.4001
0.360425 | 176.3798 | 293.9663 | 0.3596084 | 168.3792 | 280.6321 | 0.3604472 | 178.4278 | 297.3797 | 0.3595968 | 169.3676 | 282.2794 | 0.3604243 | 174.4034 | 290.6724 | 0.3597476 | 167.8486 | 279.7476 | 0.3602577 | 169.0055 | 281.6758 | 0.3601109 | 173.3529 | 288.9215 | 0.3602573 | 174.1075 | 290.1791 | 0.3597691 | 165.486 | 275.81
0.3621064 | 177.1398 | 295.2331 | 0.3612677 | 169.2964 | 282.1606 | 0.3621131 | 179.285 | 298.8083 | 0.361252 | 170.1273 | 283.5456 | 0.3620913 | 175.2253 | 292.0422 | 0.3614215 | 168.661 | 281.1017 | 0.3619172 | 169.962 | 283.27 | 0.3617771 | 174.0779 | 290.1299 | 0.3619252 | 174.8443 | 291.4072 | 0.3614234 | 166.2406 | 277.0677
0.3637825 | 177.9182 | 296.5303 | 0.3629185 | 170.1017 | 283.5028 | 0.3637669 | 180.0887 | 300.1478 | 0.3629113 | 170.8303 | 284.7172 | 0.3637702 | 175.9088 | 293.1813 | 0.3630988 | 169.3995 | 282.3326 | 0.3635956 | 170.6905 | 284.4842 | 0.363431 | 174.8784 | 291.4639 | 0.3636028 | 175.5796 | 292.6327 | 0.3630946 | 166.9531 | 278.2551
0.3654444 | 178.7347 | 297.8912 | 0.364579 | 170.8189 | 284.6982 | 0.3654192 | 180.8413 | 301.4022 | 0.3645903 | 171.5269 | 285.8782 | 0.3654396 | 176.7142 | 294.5237 | 0.3647643 | 170.1573 | 283.5956 | 0.3652725 | 171.4603 | 285.7672 | 0.3650872 | 175.5244 | 292.5407 | 0.3652744 | 176.2991 | 293.8318 | 0.3647732 | 167.7771 | 279.6285
0.3671007 | 179.4737 | 299.1228 | 0.3662575 | 171.5658 | 285.9429 | 0.3670878 | 181.5955 | 302.6592 | 0.3662684 | 172.1499 | 286.9165 | 0.3671011 | 177.4845 | 295.8075 | 0.366419 | 170.8483 | 284.7472 | 0.3669401 | 172.2699 | 287.1165 | 0.3667579 | 176.197 | 293.6616 | 0.3669381 | 177.096 | 295.16 | 0.3664372 | 168.6592 | 281.0987
0.3687552 | 180.2527 | 300.4212 | 0.3679371 | 172.4341 | 287.3901 | 0.3687626 | 182.3232 | 303.8721 | 0.3679395 | 172.9566 | 288.261 | 0.3687504 | 178.3532 | 297.2554 | 0.3680754 | 171.5424 | 285.904 | 0.3685977 | 173.1247 | 288.5411 | 0.3684378 | 177.0297 | 295.0495 | 0.3685939 | 177.7651 | 296.2751 | 0.3680946 | 169.334 | 282.2233
0.370428 | 180.9559 | 301.5931 | 0.3696053 | 173.0831 | 288.4718 | 0.3704319 | 183.0112 | 305.0186 | 0.3695936 | 173.7459 | 289.5764 | 0.3704147 | 179.1066 | 298.511 | 0.3697492 | 172.2931 | 287.1552 | 0.3702598 | 173.7551 | 289.5918 | 0.3701079 | 177.8113 | 296.3521 | 0.3702629 | 178.6707 | 297.7845 | 0.3697491 | 170.0142 | 283.3569
0.3721053 | 181.6642 | 302.7736 | 0.3712616 | 173.8409 | 289.7348 | 0.3720877 | 183.6607 | 306.1012 | 0.371256 | 174.4839 | 290.8065 | 0.3720997 | 179.9961 | 299.9935 | 0.3714265 | 172.9793 | 288.2989 | 0.3719394 | 174.4196 | 290.6993 | 0.3717639 | 178.517 | 297.5283 | 0.3719456 | 179.4231 | 299.0385 | 0.3714196 | 170.8159 | 284.6932
0.3737672 | 182.4926 | 304.1543 | 0.3729228 | 174.5561 | 290.9269 | 0.3737443 | 184.4442 | 307.407 | 0.3729326 | 175.2506 | 292.0843 | 0.3737714 | 180.6616 | 301.1027 | 0.373098 | 173.6227 | 289.3712 | 0.3736151 | 175.0658 | 291.7763 | 0.3734196 | 179.3104 | 298.8507 | 0.3736169 | 180.1962 | 300.327 | 0.3731071 | 171.5248 | 285.8747
0.3754225 | 183.202 | 305.3367 | 0.3746023 | 175.2437 | 292.0728 | 0.3754163 | 185.1382 | 308.5637 | 0.3746118 | 176.0158 | 293.3596 | 0.3754382 | 181.3993 | 302.3322 | 0.3747599 | 174.3244 | 290.5407 | 0.375275 | 175.7988 | 292.998 | 0.3750911 | 180.1163 | 300.1938 | 0.3752765 | 180.8942 | 301.4903 | 0.374774 | 172.2766 | 287.1277
0.377077 | 183.9053 | 306.5088 | 0.3762793 | 175.8995 | 293.1659 | 0.3770966 | 185.9233 | 309.8722 | 0.3762743 | 176.7693 | 294.6156 | 0.3770951 | 182.129 | 303.5483 | 0.3764161 | 175.061 | 291.7683 | 0.376926 | 176.4102 | 294.017 | 0.3767719 | 180.8508 | 301.4181 | 0.3769288 | 181.7962 | 302.9937 | 0.3764328 | 172.9936 | 288.3227
0.3787535 | 184.6063 | 307.6771 | 0.377948 | 176.6146 | 294.3576 | 0.3787738 | 186.854 | 311.4234 | 0.3779232 | 177.4982 | 295.8304 | 0.3787572 | 182.8615 | 304.7692 | 0.3780889 | 175.7916 | 292.986 | 0.3785861 | 177.1101 | 295.1836 | 0.378442 | 181.7053 | 302.8421 | 0.3785914 | 182.5109 | 304.1849 | 0.3780912 | 173.7304 | 289.5507
0.3804329 | 185.3707 | 308.9512 | 0.3795983 | 177.3557 | 295.5929 | 0.3804382 | 187.6799 | 312.7998 | 0.3795848 | 178.2906 | 297.151 | 0.3804428 | 183.6161 | 306.0268 | 0.3797723 | 176.4857 | 294.1428 | 0.3802623 | 177.9053 | 296.5088 | 0.380099 | 182.4942 | 304.157 | 0.3802679 | 183.4209 | 305.7016 | 0.3797616 | 174.3419 | 290.5699
0.3821065 | 186.1214 | 310.2024 | 0.3812546 | 178.0431 | 296.7385 | 0.3820906 | 188.5331 | 314.2219 | 0.3812611 | 179.006 | 298.3433 | 0.3821174 | 184.4107 | 307.3511 | 0.3814461 | 177.296 | 295.4933 | 0.3819331 | 178.7607 | 297.9345 | 0.3817518 | 183.3587 | 305.5979 | 0.3819423 | 184.1608 | 306.9347 | 0.3814453 | 175.1294 | 291.8823
0.3837636 | 186.8882 | 311.4803 | 0.3829254 | 178.759 | 297.9317 | 0.3837552 | 189.3504 | 315.584 | 0.3829368 | 179.7175 | 299.5292 | 0.3837762 | 185.1416 | 308.5693 | 0.3831057 | 177.9984 | 296.6641 | 0.3835968 | 179.4906 | 299.1511 | 0.3834187 | 184.1068 | 306.8446 | 0.3836025 | 184.8811 | 308.1352 | 0.3831176 | 175.731 | 292.8849
0.3854223 | 187.6069 | 312.6782 | 0.3846005 | 179.62 | 299.3666 | 0.3854326 | 190.0868 | 316.8113 | 0.3845988 | 180.3485 | 300.5809 | 0.3854265 | 185.8531 | 309.7551 | 0.3847579 | 178.793 | 297.9883 | 0.3852516 | 180.2923 | 300.4871 | 0.3851021 | 184.8017 | 308.0028 | 0.3852562 | 185.5431 | 309.2385 | 0.3847674 | 176.3776 | 293.9626
0.3870941 | 188.4488 | 314.0813 | 0.3862628 | 180.3844 | 300.6406 | 0.3871121 | 190.8085 | 318.0141 | 0.386252 | 180.9667 | 301.6111 | 0.3870878 | 186.611 | 311.0183 | 0.3864273 | 179.5728 | 299.2881 | 0.3869124 | 181.0784 | 301.7974 | 0.3867775 | 185.5323 | 309.2205 | 0.3869175 | 186.2625 | 310.4376 | 0.3864201 | 177.0822 | 295.137
0.3887764 | 189.2248 | 315.3747 | 0.3879167 | 181.0428 | 301.738 | 0.388772 | 191.5652 | 319.2753 | 0.3879143 | 181.6185 | 302.6976 | 0.3887637 | 187.3555 | 312.2591 | 0.3881039 | 180.5183 | 300.8639 | 0.3885908 | 181.8652 | 303.1087 | 0.388436 | 186.2488 | 310.4146 | 0.3885972 | 186.864 | 311.44 | 0.3880893 | 177.8142 | 296.357
0.390442 | 189.9846 | 316.6409 | 0.3895783 | 181.7842 | 302.9737 | 0.3904209 | 192.2458 | 320.4096 | 0.3895934 | 182.4115 | 304.0192 | 0.3904345 | 188.1074 | 313.5123 | 0.3897724 | 181.1809 | 301.9682 | 0.3902723 | 182.505 | 304.1749 | 0.3900882 | 186.995 | 311.6584 | 0.3902726 | 187.6197 | 312.6995 | 0.3897674 | 178.4848 | 297.4747
0.3920976 | 190.704 | 317.84 | 0.391258 | 182.5231 | 304.2051 | 0.3920847 | 193.0303 | 321.7172 | 0.3912739 | 183.1645 | 305.2741 | 0.3920937 | 188.746 | 314.5767 | 0.3914307 | 181.9558 | 303.2596 | 0.3919414 | 183.3518 | 305.5863 | 0.3917554 | 187.7865 | 312.9775 | 0.3919368 | 188.3929 | 313.9882 | 0.3914358 | 179.256 | 298.7601
0.3937505 | 191.4268 | 319.0447 | 0.3929365 | 183.2378 | 305.3964 | 0.3937643 | 193.8362 | 323.0603 | 0.3929418 | 184.001 | 306.6683 | 0.3937507 | 189.5154 | 315.859 | 0.3930836 | 182.649 | 304.415 | 0.3936023 | 184.1204 | 306.8673 | 0.3934363 | 188.5873 | 314.3122 | 0.3935983 | 189.1335 | 315.2225 | 0.3930913 | 180.0599 | 300.0998
0.3954248 | 192.184 | 320.3066 | 0.3946095 | 183.9842 | 306.6404 | 0.3954368 | 194.5296 | 324.216 | 0.3946001 | 184.8433 | 308.0721 | 0.3954141 | 190.2501 | 317.0835 | 0.3947502 | 183.337 | 305.5617 | 0.3952571 | 184.7419 | 307.9031 | 0.3951071 | 189.3566 | 315.5943 | 0.3952594 | 189.8692 | 316.4486 | 0.3947482 | 180.842 | 301.4033
0.3971033 | 192.8922 | 321.487 | 0.3962669 | 184.6913 | 307.8188 | 0.397102 | 195.3329 | 325.5549 | 0.3962584 | 185.5829 | 309.3049 | 0.3970954 | 191.0623 | 318.4372 | 0.3964348 | 184.0045 | 306.6742 | 0.3969295 | 185.4388 | 309.0647 | 0.3967686 | 190.1178 | 316.8631 | 0.3969339 | 190.7563 | 317.9271 | 0.3964245 | 181.7101 | 302.8501
0.3987681 | 193.6508 | 322.7514 | 0.39792 | 185.4097 | 309.0162 | 0.3987561 | 196.0555 | 326.7592 | 0.3979339 | 186.1911 | 310.3185 | 0.3987762 | 191.7666 | 319.611 | 0.3981049 | 184.8095 | 308.0158 | 0.3986111 | 186.3012 | 310.5019 | 0.3984249 | 190.902 | 318.17 | 0.3986157 | 191.5676 | 319.2794 | 0.398103 | 182.416 | 304.0267
0.4004244 | 194.3857 | 323.9762 | 0.3995962 | 186.1459 | 310.2431 | 0.4004216 | 196.8444 | 328.074 | 0.399613 | 186.971 | 311.6183 | 0.400441 | 192.6044 | 321.0073 | 0.399767 | 185.6 | 309.3334 | 0.400279 | 186.9623 | 311.6038 | 0.4000883 | 191.7586 | 319.5977 | 0.4002808 | 192.3688 | 320.6147 | 0.3997792 | 183.1373 | 305.2289
0.4020804 | 195.1748 | 325.2913 | 0.4012746 | 186.8023 | 311.3371 | 0.4021026 | 197.6 | 329.3333 | 0.4012792 | 187.6346 | 312.7244 | 0.4020979 | 193.3864 | 322.3106 | 0.4014252 | 186.3559 | 310.5932 | 0.4019314 | 187.5592 | 312.5986 | 0.401768 | 192.6568 | 321.0947 | 0.4019309 | 193.2551 | 322.0918 | 0.4014402 | 183.8438 | 306.4064
0.4037525 | 195.8829 | 326.4716 | 0.4029438 | 187.4781 | 312.4634 | 0.4037766 | 198.3691 | 330.6151 | 0.4029322 | 188.3064 | 313.844 | 0.4037571 | 194.1266 | 323.5444 | 0.4030944 | 187.0638 | 311.773 | 0.4035859 | 188.317 | 313.8617 | 0.4034399 | 193.4254 | 322.3757 | 0.4035892 | 194.021 | 323.3683 | 0.4030938 | 184.584 | 307.6401
0.4054363 | 196.646 | 327.7434 | 0.4045955 | 188.2578125 | 313.763 | 0.4054416 | 199.1329 | 331.8882 | 0.4045836 | 189.1026 | 315.171 | 0.4054317 | 194.7706 | 324.6177 | 0.4047789 | 187.7349 | 312.8915 | 0.4052557 | 188.9997 | 314.9995 | 0.4051031 | 194.234 | 323.7233 | 0.4052663 | 194.6928 | 324.488 | 0.4047593 | 185.2153 | 308.6922
0.4071095 | 197.3633 | 328.9389 | 0.4062436 | 189.0747 | 315.1245 | 0.4070964 | 199.8713 | 333.1188 | 0.4062573 | 189.8407 | 316.4012 | 0.4071147 | 195.69 | 326.1501 | 0.4064512 | 188.457 | 314.0951 | 0.4069397 | 189.7081 | 316.1801 | 0.4067589 | 194.9545 | 324.9242 | 0.4069411 | 195.3525 | 325.5874 | 0.4064403 | 185.9942 | 309.9903
0.4087702 | 198.0566 | 330.0944 | 0.4079131 | 189.8179 | 316.3632 | 0.4087572 | 200.5724 | 334.2873 | 0.4079345 | 190.4404 | 317.4006 | 0.4087764 | 196.468 | 327.4466 | 0.408106 | 189.1413 | 315.2355 | 0.4086064 | 190.5183 | 317.5305 | 0.4084265 | 195.6983 | 326.1638 | 0.408604 | 196.1053 | 326.8421 | 0.4081125 | 186.7416 | 311.236
0.4104283 | 198.7898 | 331.3163 | 0.4095996 | 190.571 | 317.6184 | 0.4104362 | 201.2639 | 335.4398 | 0.4096037 | 191.1701 | 318.6168 | 0.410424 | 197.3073 | 328.8455 | 0.4097585 | 189.8508 | 316.4181 | 0.4102638 | 191.4893 | 319.1489 | 0.4101085 | 196.4078 | 327.3463 | 0.4102578 | 196.7079 | 327.8464 | 0.40977 | 187.5212 | 312.5353
0.4120972 | 199.569 | 332.615 | 0.4112702 | 191.3242 | 318.8736 | 0.412112 | 202.0364 | 336.7273 | 0.4112601 | 191.9664 | 319.944 | 0.41208 | 198.1766 | 330.2944 | 0.411422 | 190.6265 | 317.7109 | 0.411923 | 192.3151 | 320.5252 | 0.4117837 | 197.1805 | 328.6342 | 0.4119186 | 197.4047 | 329.0078 | 0.4114171 | 188.2464 | 313.744
0.4137812 | 200.3498 | 333.9163 | 0.412928 | 191.9932 | 319.9886 | 0.4137719 | 202.8328 | 338.0546 | 0.4129173 | 192.6431 | 321.0719 | 0.4137548 | 198.9603 | 331.6004 | 0.4130983 | 191.4293 | 319.0488 | 0.4135934 | 193.1101 | 321.8501 | 0.4134437 | 198.0435 | 330.0725 | 0.4135989 | 198.0966 | 330.1609 | 0.4130826 | 189.0353 | 315.0588
0.415448 | 201.0351 | 335.0585 | 0.4145827 | 192.7428 | 321.2379 | 0.4154246 | 203.7113 | 339.5188 | 0.4145931 | 193.4105 | 322.3508 | 0.415438 | 199.6339 | 332.7232 | 0.4147682 | 192.0504 | 320.0841 | 0.4152773 | 193.7376 | 322.896 | 0.415098 | 198.8838 | 331.473 | 0.4152789 | 198.836 | 331.3933 | 0.4147658 | 189.7356 | 316.226
0.4171005 | 201.7978 | 336.3297 | 0.4162513 | 193.4291 | 322.3818 | 0.4170858 | 204.5053 | 340.8422 | 0.416273 | 194.229 | 323.715 | 0.417104 | 200.4342 | 334.0569 | 0.416426 | 192.8267 | 321.3778 | 0.4169454 | 194.4232 | 324.0386 | 0.416759 | 199.5617 | 332.6028 | 0.4169449 | 199.5641 | 332.6068 | 0.4164396 | 190.5186 | 317.5309
0.4187559 | 202.5317 | 337.5528 | 0.4179367 | 194.1640625 | 323.6068 | 0.4187609 | 205.2533 | 342.0889 | 0.4179433 | 195.0171 | 325.0285 | 0.4187593 | 201.1296 | 335.216 | 0.4180823 | 193.478 | 322.4634 | 0.4186039 | 195.0605 | 325.1008 | 0.4184361 | 200.3054 | 333.8423 | 0.4186021 | 200.3101 | 333.8502 | 0.4181016 | 191.2128 | 318.688
0.4204216 | 203.2722 | 338.7871 | 0.4196091 | 194.99 | 324.9833 | 0.4204388 | 206.1402 | 343.567 | 0.4196027 | 195.6444 | 326.074 | 0.4204188 | 201.8935 | 336.4892 | 0.4197492 | 194.1621 | 323.6035 | 0.4202608 | 195.718 | 326.1967 | 0.4201089 | 201.1041 | 335.1736 | 0.4202623 | 201.0552 | 335.092 | 0.4197531 | 191.9097 | 319.8495
0.4220984 | 203.9798 | 339.9664 | 0.4212724 | 195.719 | 326.1984 | 0.4221024 | 206.8757 | 344.7928 | 0.4212584 | 196.3552 | 327.2586 | 0.4220943 | 202.7041 | 337.8401 | 0.4214307 | 194.8063 | 324.6772 | 0.4219331 | 196.5051 | 327.5086 | 0.4217713 | 201.7799 | 336.2998 | 0.4219349 | 201.8633 | 336.4388 | 0.4214209 | 192.588 | 320.9801
0.423771 | 204.6634 | 341.1057 | 0.4229298 | 196.3756 | 327.2927 | 0.423757 | 207.6049 | 346.0082 | 0.4229245 | 196.9597 | 328.2661 | 0.4237737 | 203.404 | 339.0066 | 0.4231102 | 195.5618 | 325.9363 | 0.4236102 | 197.2284 | 328.7139 | 0.4234222 | 202.4139 | 337.3565 | 0.4236145 | 202.6405 | 337.7342 | 0.4231008 | 193.3506 | 322.251
0.4254297 | 205.5009 | 342.5015 | 0.424596 | 197.0771 | 328.4619 | 0.4254149 | 208.4068 | 347.3447 | 0.4246028 | 197.6236 | 329.3726 | 0.4254463 | 204.1416 | 340.236 | 0.4247734 | 196.1511 | 326.9184 | 0.4252812 | 197.998 | 329.9967 | 0.4250826 | 203.2078 | 338.6797 | 0.4252839 | 203.3023 | 338.8372 | 0.4247747 | 193.9809 | 323.3015
0.427087 | 206.2514 | 343.7524 | 0.4262755 | 197.6711 | 329.4518 | 0.4270939 | 209.219 | 348.6983 | 0.4262753 | 198.3913 | 330.6521 | 0.4271008 | 204.8941 | 341.4901 | 0.4264289 | 196.9111 | 328.1851 | 0.4269335 | 198.8148 | 331.358 | 0.4267621 | 203.9785 | 339.9642 | 0.4269358 | 204.1073 | 340.1788 | 0.4264404 | 194.7689 | 324.6148
0.4287553 | 206.9552 | 344.9253 | 0.4279439 | 198.2823 | 330.4705 | 0.4287723 | 210.0167 | 350.0278 | 0.4279337 | 199.2048 | 332.008 | 0.428762 | 205.5376 | 342.5627 | 0.4280909 | 197.5914 | 329.319 | 0.4285888 | 199.6501 | 332.7502 | 0.4284391 | 204.6211 | 341.0352 | 0.428587 | 204.8666 | 341.4443 | 0.4280978 | 195.5266 | 325.8777
0.4304363 | 207.6994 | 346.1656 | 0.4295983 | 199.0126 | 331.6876 | 0.430437 | 210.7591 | 351.2652 | 0.4295826 | 199.806 | 333.0099 | 0.4304343 | 206.2788 | 343.7979 | 0.4297695 | 198.3511 | 330.5851 | 0.4302596 | 200.3945 | 333.9908 | 0.4301043 | 205.4095 | 342.3491 | 0.4302585 | 205.6844 | 342.8073 | 0.4297594 | 196.3324 | 327.2206
0.4321108 | 208.4925 | 347.4876 | 0.4312499 | 199.6474 | 332.7456 | 0.4320915 | 211.4404 | 352.4007 | 0.4312529 | 200.5994 | 334.3323 | 0.4321121 | 207.0149 | 345.0248 | 0.4314456 | 199.0929 | 331.8214 | 0.4319375 | 201.2905 | 335.4842 | 0.4317642 | 206.189 | 343.6484 | 0.4319386 | 206.4883 | 344.1472 | 0.4314418 | 197.0261 | 328.3769
0.4337723 | 209.2249 | 348.7082 | 0.4329199 | 200.408 | 334.0134 | 0.4337484 | 212.1559 | 353.5932 | 0.4329356 | 201.3621 | 335.6034 | 0.4337764 | 207.6608 | 346.1014 | 0.4331069 | 199.8937 | 333.1561 | 0.4336084 | 201.9966 | 336.6609 | 0.4334214 | 206.911 | 344.8516 | 0.4336061 | 207.3699 | 345.6165 | 0.4331116 | 197.7875 | 329.6459
0.4354265 | 210.0869 | 350.1449 | 0.4345991 | 201.2353 | 335.3922 | 0.4354234 | 212.9221 | 354.8701 | 0.4346052 | 202.0131 | 336.6886 | 0.4354259 | 208.3973 | 347.3288 | 0.4347535 | 200.6797 | 334.4662 | 0.4352665 | 202.679 | 337.7984 | 0.4350968 | 207.6567 | 346.0945 | 0.4352643 | 208.1047 | 346.8411 | 0.4347704 | 198.4716 | 330.786
0.4370917 | 210.8891 | 351.4819 | 0.4362733 | 202.0287 | 336.7146 | 0.4371059 | 213.6498 | 356.0829 | 0.4362674 | 202.779 | 337.965 | 0.4370832 | 209.2567 | 348.7612 | 0.4364114 | 201.5185 | 335.8641 | 0.4369192 | 203.3734 | 338.9556 | 0.4367793 | 208.5246 | 347.541 | 0.4369187 | 208.8343 | 348.0572 | 0.4364204 | 199.1987 | 331.9979
0.4387644 | 211.6975 | 352.8291 | 0.4379312 | 202.7833 | 337.9721 | 0.4387708 | 214.4623 | 357.4371 | 0.4379162 | 203.6129 | 339.3549 | 0.4387581 | 210.0368 | 350.0613 | 0.4380934 | 202.1586 | 336.9311 | 0.4385897 | 204.0781 | 340.1301 | 0.4384493 | 209.3793 | 348.9655 | 0.4385955 | 209.5161 | 349.1934 | 0.4380818 | 199.9776 | 333.2959
0.4404449 | 212.4648 | 354.108 | 0.4395872 | 203.6152 | 339.3587 | 0.4404296875 | 215.3075 | 358.8459 | 0.4395836 | 204.2887 | 340.4812 | 0.4404365 | 210.8635 | 351.4392 | 0.4397697 | 202.9435 | 338.2392 | 0.4402683 | 204.7176 | 341.196 | 0.4400999 | 210.1637 | 350.2728 | 0.4402754 | 210.1833 | 350.3054 | 0.4397636 | 200.7301 | 334.5502
0.4421035 | 213.1669 | 355.2782 | 0.4412535 | 204.4308 | 340.7179 | 0.4420872 | 216.0558 | 360.093 | 0.4412649 | 205.0023 | 341.6705 | 0.4421079 | 211.7759 | 352.9599 | 0.4414363 | 203.673 | 339.4549 | 0.441942 | 205.3955 | 342.3258 | 0.4417561 | 211.0488 | 351.7481 | 0.4419448 | 210.8849 | 351.4748 | 0.4414384 | 201.4781 | 335.7968
0.4437555 | 213.9129 | 356.5215 | 0.4429339 | 205.1928 | 341.988 | 0.4437603 | 216.8522 | 361.4204 | 0.4429357 | 205.7604 | 342.9339 | 0.4437627 | 212.5585 | 354.2642 | 0.4430898 | 204.4938 | 340.8231 | 0.4436014 | 206.0961 | 343.4934 | 0.4434279 | 211.7821 | 352.9701 | 0.4436042 | 211.6146 | 352.6911 | 0.4431049 | 202.1757 | 336.9595
0.4454172 | 214.6326 | 357.721 | 0.4446084 | 205.8642 | 343.107 | 0.4454394 | 217.5366 | 362.5611 | 0.444598 | 206.4404 | 344.0673 | 0.4454168 | 213.334 | 355.5567 | 0.4447518 | 205.1917 | 341.9862 | 0.4452506 | 206.8654 | 344.7756 | 0.4451022 | 212.5517 | 354.2528 | 0.4452587 | 212.3578 | 353.9296 | 0.444758 | 202.8274 | 338.0457
0.4470964 | 215.3705 | 358.9508 | 0.4462694 | 206.7555 | 344.5925 | 0.4471069 | 218.2806 | 363.8011 | 0.446253 | 207.2144 | 345.3574 | 0.4470926 | 214.0581 | 356.7636 | 0.44643 | 205.9545 | 343.2574 | 0.4469203 | 207.6419 | 346.0699 | 0.4467621 | 213.2548 | 355.4247 | 0.4469288 | 213.0935 | 355.1559 | 0.4464187 | 203.4078 | 339.013
0.4487737 | 216.0829 | 360.1382 | 0.4479232 | 207.555 | 345.925 | 0.4487629 | 219.0424 | 365.0707 | 0.4479189 | 208.0136 | 346.6894 | 0.4487708 | 214.6982 | 357.8303 | 0.4481076 | 206.5737 | 344.2895 | 0.4485999 | 208.3913 | 347.3189 | 0.4484182 | 213.9973 | 356.6622 | 0.448608 | 213.9587 | 356.5979 | 0.4480946 | 204.1163 | 340.1938
0.4504367 | 216.8571 | 361.4285 | 0.4495853 | 208.2262 | 347.0437 | 0.4504192 | 219.783 | 366.3049 | 0.4495986 | 208.6427 | 347.7379 | 0.4504414 | 215.4603 | 359.1005 | 0.4497771 | 207.3838 | 345.6396 | 0.4502766 | 209.0833 | 348.4721 | 0.4500776 | 214.5987 | 357.6645 | 0.4502764 | 214.7706 | 357.951 | 0.4497743 | 204.8183 | 341.3638
0.4520903 | 217.4937 | 362.4895 | 0.4512612 | 208.8858 | 348.143 | 0.4520915 | 220.588 | 367.6466 | 0.4512746 | 209.3245 | 348.8741 | 0.4520999 | 216.2361 | 360.3934 | 0.4514329 | 207.9543 | 346.5906 | 0.4519406 | 209.8731 | 349.7885 | 0.4517568 | 215.3658 | 358.943 | 0.4519363 | 215.539 | 359.2316 | 0.4514401 | 205.5751 | 342.6251
0.4537503 | 218.2112 | 363.6853 | 0.4529417 | 209.5824 | 349.304 | 0.4537703 | 221.4023 | 369.0038 | 0.4529372 | 210.0018 | 350.0031 | 0.4537545 | 216.8914 | 361.4857 | 0.4530941 | 208.6925 | 347.8208 | 0.4535931 | 210.664 | 351.1067 | 0.4534373 | 216.0506 | 360.0844 | 0.453591 | 216.4363 | 360.7272 | 0.4530986 | 206.3588 | 343.9313
0.4554289 | 218.8337 | 364.7228 | 0.4546056 | 210.1228 | 350.2046 | 0.4554384 | 222.1986 | 370.331 | 0.4545915 | 210.72 | 351.1999 | 0.4554203 | 217.6476 | 362.746 | 0.4547721 | 209.3682 | 348.947 | 0.4552565 | 211.3288 | 352.2147 | 0.455106 | 216.7379 | 361.2298 | 0.4552609 | 217.2215 | 362.0359 | 0.4547526 | 207.0996 | 345.166
0.4571029 | 219.7169 | 366.1948 | 0.4562544 | 210.7012 | 351.1687 | 0.4570966 | 222.9305 | 371.5508 | 0.4562536 | 211.4364 | 352.3939 | 0.4571005 | 218.4529 | 364.0881 | 0.456446 | 210.0145 | 350.0242 | 0.4569377 | 212.0659 | 353.4432 | 0.4567651 | 217.5183 | 362.5305 | 0.4569415 | 217.8723 | 363.1204 | 0.456425 | 207.8083 | 346.3471
0.4587674 | 220.5351 | 367.5584 | 0.4579176 | 211.4731 | 352.4552 | 0.4587573 | 223.8213 | 373.0355 | 0.4579339 | 212.2842 | 353.807 | 0.4587767 | 219.1459 | 365.2431 | 0.4581067 | 210.6237 | 351.0395 | 0.4586104 | 212.8634 | 354.7724 | 0.4584242 | 218.3337 | 363.8896 | 0.4586108 | 218.5681 | 364.2801 | 0.4581092 | 208.5531 | 347.5886
0.4604212 | 221.3699 | 368.9499 | 0.4595959 | 212.2485 | 353.7475 | 0.4604335 | 224.5432 | 374.2387 | 0.4596086 | 213.008 | 355.0133 | 0.4604355 | 219.8197 | 366.3661 | 0.4597561 | 211.3656 | 352.276 | 0.460277 | 213.6147 | 356.0245 | 0.4600979 | 219.1061 | 365.1768 | 0.4602673 | 219.3071 | 365.5118 | 0.4597767 | 209.2885 | 348.8142
0.4620835 | 222.1122 | 370.1871 | 0.4612737 | 213.0388 | 355.0647 | 0.4621139 | 225.2503 | 375.4172 | 0.4612688 | 213.7799 | 356.2998 | 0.4620868 | 220.5175 | 367.5291 | 0.4614155 | 212.0369 | 353.3948 | 0.4619249 | 214.2691 | 357.1151 | 0.4617798 | 219.9474 | 366.579 | 0.4619209 | 219.9897 | 366.6495 | 0.4614299 | 210.1034 | 350.1724
0.4637623 | 222.9126 | 371.521 | 0.4629362 | 213.8283 | 356.3804 | 0.463782 | 225.9204 | 376.5339 | 0.4629205 | 214.3932 | 357.3219 | 0.4637567 | 221.3367 | 368.8945 | 0.463096 | 212.8164 | 354.694 | 0.4635884 | 215.0264 | 358.3773 | 0.463448 | 220.8136 | 368.0226 | 0.4635889 | 220.7534 | 367.9223 | 0.4630878 | 210.8829 | 351.4715
0.4654399 | 223.5848 | 372.6413 | 0.4645878 | 214.7016 | 357.8361 | 0.4654399 | 226.7785 | 377.9641 | 0.4645843 | 215.1166 | 358.5277 | 0.4654384 | 222.1568 | 370.2614 | 0.4647688 | 213.6004 | 356.0007 | 0.4652674 | 215.7626 | 359.6044 | 0.4650976 | 221.647 | 369.4117 | 0.4652704 | 221.5037 | 369.1728 | 0.464765 | 211.5441 | 352.5735
0.4671052 | 224.3325 | 373.8875 | 0.4662508 | 215.3867 | 358.9778 | 0.4670877 | 227.4326 | 379.0544 | 0.4662654 | 215.8152 | 359.692 | 0.467108 | 222.9485 | 371.5809 | 0.4664375 | 214.3636 | 357.2726 | 0.4669406 | 216.5698 | 360.9497 | 0.4667511 | 222.4625 | 370.7709 | 0.4669428 | 222.2735 | 370.4559 | 0.4664437 | 212.1945 | 353.6575
0.4687608 | 225.1135 | 375.1891 | 0.467928 | 216.0693 | 360.1155 | 0.4687583 | 228.2331 | 380.3886 | 0.4679395 | 216.5407 | 360.9011 | 0.4687692 | 223.725 | 372.875 | 0.468093 | 215.1182 | 358.5304 | 0.4686066 | 217.2166 | 362.0276 | 0.4684209 | 223.1642 | 371.9404 | 0.4686044 | 223.0276 | 371.7127 | 0.4681092 | 212.9518 | 354.9196
0.4704192 | 225.9508 | 376.5847 | 0.4696009 | 216.7808 | 361.3013 | 0.4704371 | 229.0738 | 381.7897 | 0.469603 | 217.1496 | 361.916 | 0.470419 | 224.6144 | 374.3573 | 0.4697506 | 215.9206 | 359.8677 | 0.4702638 | 217.8844 | 363.1407 | 0.4700986 | 223.9283 | 373.2138 | 0.4702581 | 223.6838 | 372.8064 | 0.4697655 | 213.5671 | 355.9452
0.4720973 | 226.5991 | 377.6652 | 0.4712678 | 217.4421 | 362.4034 | 0.4721065 | 229.8796 | 383.1327 | 0.4712609 | 217.8969 | 363.1614 | 0.4720874 | 225.4402 | 375.7337 | 0.4714267 | 216.7052 | 361.1754 | 0.4719297 | 218.6618 | 364.4363 | 0.4717704 | 224.645 | 374.4084 | 0.4719269 | 224.4031 | 374.0052 | 0.4714199 | 214.1877 | 356.9795
0.4737737 | 227.3469 | 378.9115 | 0.4729238 | 218.136 | 363.5601 | 0.4737649 | 230.7176 | 384.5294 | 0.4729241 | 218.6881 | 364.4801 | 0.4737696 | 226.1243 | 376.8739 | 0.4731059 | 217.4049 | 362.3414 | 0.4736102 | 219.3706 | 365.6177 | 0.473427 | 225.4543 | 375.7571 | 0.4736076 | 225.1065 | 375.1774 | 0.4730943 | 214.9734 | 358.289
0.4754389 | 228.0195 | 380.0325 | 0.4745899 | 218.9036 | 364.8394 | 0.4754165 | 231.4532 | 385.7554 | 0.4746042 | 219.4059 | 365.6765 | 0.4754385 | 226.8642 | 378.107 | 0.4747738 | 218.0369 | 363.3948 | 0.4752856 | 219.9825 | 366.6375 | 0.4750831 | 226.1123 | 376.8539 | 0.475279 | 225.855 | 376.425 | 0.4747735 | 215.8238 | 359.7064
0.4770933 | 228.7003 | 381.1672 | 0.4762691 | 219.6662 | 366.1104 | 0.4770851 | 232.1686 | 386.9477 | 0.4762852 | 220.0666 | 366.7776 | 0.4770994 | 227.6339 | 379.3899 | 0.4764318 | 218.6994 | 364.499 | 0.4769467 | 220.691 | 367.8183 | 0.4767569 | 226.9821 | 378.3035 | 0.476942 | 226.4887 | 377.4812 | 0.4764417 | 216.5611 | 360.9351
0.4787489 | 229.3876 | 382.3126 | 0.4779437 | 220.4021 | 367.3369 | 0.4787663 | 232.8221 | 388.0368 | 0.4779483 | 220.8251 | 368.0418 | 0.4787577 | 228.3297 | 380.5494 | 0.4780867 | 219.374 | 365.6233 | 0.4786005 | 221.4994 | 369.1657 | 0.478439 | 227.7152 | 379.5253 | 0.4785954 | 227.3088 | 378.848 | 0.4780987 | 217.3043 | 362.1739
0.4804267 | 230.1878 | 383.6464 | 0.4796099 | 221.2043 | 368.6739 | 0.4804366 | 233.5895 | 389.3158 | 0.4796021 | 221.5736 | 369.2894 | 0.4804243 | 228.9187 | 381.5312 | 0.4797544 | 220.0359 | 366.7265 | 0.4802565 | 222.1444 | 370.2406 | 0.4801118 | 228.5388 | 380.8981 | 0.4802588 | 228.0445 | 380.0741 | 0.479759 | 218.0861 | 363.4768
0.4821061 | 230.9012 | 384.8353 | 0.4812638 | 221.8842 | 369.8071 | 0.4821005 | 234.2696 | 390.4494 | 0.481258 | 222.2818 | 370.4696 | 0.4821084 | 229.6636 | 382.7726 | 0.4814372 | 220.8075 | 368.0125 | 0.4819326 | 222.8439 | 371.4066 | 0.4817741 | 229.2649 | 382.1082 | 0.4819367 | 228.8825 | 381.4709 | 0.4814342 | 218.8443 | 364.7406
0.4837733 | 231.5801 | 385.9669 | 0.4829213 | 222.5468 | 370.9113 | 0.4837576 | 235.0726 | 391.7876 | 0.4829311 | 222.9384 | 371.5639 | 0.4837803 | 230.44 | 384.0667 | 0.4831097 | 221.6373 | 369.3955 | 0.4836107 | 223.5988 | 372.6647 | 0.4834284 | 230.1175 | 383.5291 | 0.4836087 | 229.5853 | 382.6421 | 0.4831177 | 219.4934 | 365.8223
0.4854317 | 232.2979 | 387.1632 | 0.4845977 | 223.3095 | 372.1825 | 0.4854243 | 235.854 | 393.09 | 0.4846091 | 223.7483 | 372.9139 | 0.4854401 | 231.1986 | 385.331 | 0.4847631 | 222.5086 | 370.8476 | 0.4852747 | 224.474 | 374.1234 | 0.4850965 | 230.8326 | 384.721 | 0.4852694 | 230.3816 | 383.9693 | 0.4847843 | 220.1237 | 366.8728
0.487091 | 233.0044 | 388.3407 | 0.4862728 | 223.8338 | 373.0563 | 0.4870995 | 236.6325 | 394.3875 | 0.4862716 | 224.4378 | 374.063 | 0.4870971 | 231.9797 | 386.6328 | 0.4864203 | 223.2148 | 372.0247 | 0.4869274 | 225.1076 | 375.1793 | 0.4867734 | 231.5654 | 385.9423 | 0.4869227 | 231.1152 | 385.192 | 0.4864378 | 220.8978 | 368.1629
0.4887663 | 233.7614 | 389.6024 | 0.487936 | 224.4241 | 374.0401 | 0.4887796 | 237.3667 | 395.6112 | 0.487924 | 225.0723 | 375.1205 | 0.488756 | 232.7188 | 387.8647 | 0.4880917 | 223.8046 | 373.0076 | 0.488583 | 225.8425 | 376.4042 | 0.4884449 | 232.1541 | 386.9234 | 0.4885855 | 231.8991 | 386.4985 | 0.4880926 | 221.604 | 369.34
0.4904503 | 234.5278 | 390.8796 | 0.4895916 | 225.1204 | 375.2006 | 0.4904388 | 238.0834 | 396.8056 | 0.4895803 | 225.6836 | 376.1393 | 0.4904364 | 233.5285 | 389.2142 | 0.4897718 | 224.6161 | 374.3602 | 0.4902588 | 226.6503 | 377.7505 | 0.4901021 | 232.8924 | 388.154 | 0.4902641 | 232.6736 | 387.7894 | 0.4897608 | 222.3234 | 370.539
0.4921179 | 235.2706 | 392.1177 | 0.4912441 | 225.895 | 376.4916 | 0.4920875 | 238.8604 | 398.1007 | 0.4912569 | 226.519 | 377.5317 | 0.4921081 | 234.2267 | 390.3778 | 0.4914408 | 225.3083 | 375.5138 | 0.4919395 | 227.4257 | 379.0429 | 0.4917559 | 233.6203 | 389.3671 | 0.4919376 | 233.4516 | 389.086 | 0.4914359 | 223.0408 | 371.7346
0.4937735 | 235.9682 | 393.2803 | 0.4929226 | 226.577 | 377.6283 | 0.4937507 | 239.5916 | 399.3193 | 0.4929356 | 227.2225 | 378.7042 | 0.4937677 | 234.9415 | 391.5691 | 0.4930972 | 225.9084 | 376.5141 | 0.4936056 | 228.0582 | 380.097 | 0.4934266 | 234.336 | 390.5599 | 0.4936028 | 234.282 | 390.47 | 0.4931051 | 223.8198 | 373.033
0.4954256 | 236.6691 | 394.4485 | 0.4946024 | 227.4607 | 379.1011 | 0.4954287 | 240.3518 | 400.5863 | 0.4946057 | 227.9538 | 379.9229 | 0.4954228 | 235.651 | 392.7516 | 0.4947526 | 226.6679 | 377.7798 | 0.4952659 | 228.8123 | 381.3538 | 0.4951006 | 235.1277 | 391.8795 | 0.4952631 | 234.9914 | 391.6524 | 0.4947611 | 224.4994 | 374.1657
0.4970959 | 237.4061 | 395.6768 | 0.4962741 | 228.1893 | 380.3155 | 0.4971004 | 241.0385 | 401.7308 | 0.4962633 | 228.7875 | 381.3124 | 0.4970792 | 236.4526 | 394.0877 | 0.4964231 | 227.4831 | 379.1384 | 0.4969252 | 229.6362 | 382.727 | 0.4967718 | 236.0382 | 393.3969 | 0.4969259 | 235.5794 | 392.6323 | 0.4964139 | 225.2579 | 375.4299
0.498774 | 238.0822 | 396.8036 | 0.4979333 | 228.9854 | 381.6424 | 0.4987603 | 241.7829 | 402.9715 | 0.4979244 | 229.5104 | 382.5173 | 0.4987612 | 237.1908 | 395.3179 | 0.4981025 | 228.0599 | 380.0999 | 0.4985954 | 230.2552 | 383.7586 | 0.4984348 | 236.8732 | 394.7886 | 0.4986012 | 236.3459 | 393.9099 | 0.4980845 | 225.9134 | 376.5223
0.5004399 | 238.7716 | 397.9527 | 0.4995917 | 229.6342 | 382.7237 | 0.5004126 | 242.5918 | 404.3197 | 0.4996004 | 230.1805 | 383.6342 | 0.5004383 | 237.9454 | 396.5757 | 0.499771 | 228.7301 | 381.2169 | 0.5002776 | 230.9431 | 384.9052 | 0.5000833 | 237.6945 | 396.1575 | 0.5002831 | 237.0136 | 395.0227 | 0.4997648 | 226.6507 | 377.7512
0.5020972 | 239.6101 | 399.3502 | 0.5012648 | 230.4311 | 384.0518 | 0.5020791 | 243.4140625 | 405.6901 | 0.5012805 | 230.838 | 384.73 | 0.5021077 | 238.7201 | 397.8668 | 0.5014322 | 229.4428 | 382.4047 | 0.5019476 | 231.7278 | 386.213 | 0.5017534 | 238.528 | 397.5467 | 0.5019494 | 237.7066 | 396.1776 | 0.5014388 | 227.4142 | 379.0236
0.5037493 | 240.3304 | 400.5506 | 0.5029465 | 231.1739 | 385.2898 | 0.5037636 | 244.1884 | 406.9807 | 0.5029466 | 231.5766 | 385.961 | 0.5037647 | 239.4279 | 399.0466 | 0.5030904 | 230.1013 | 383.5022 | 0.503601 | 232.5361 | 387.5602 | 0.5034349 | 239.3616 | 398.936 | 0.5036007 | 238.4896 | 397.4827 | 0.5031019 | 228.1217 | 380.2028
0.5054191 | 241.0383 | 401.7304 | 0.5046132 | 231.8742 | 386.457 | 0.5054364 | 244.9882 | 408.3136 | 0.5045966 | 232.2602 | 387.1003 | 0.505428 | 240.1987 | 400.3312 | 0.5047603 | 230.8389 | 384.7316 | 0.5052496 | 233.1909 | 388.6515 | 0.505106 | 240.1496 | 400.2494 | 0.5052582 | 239.3253 | 398.8756 | 0.5047591 | 228.8456 | 381.4093
0.5071004 | 241.7187 | 402.8645 | 0.5062684 | 232.5691 | 387.6152 | 0.5071037 | 245.6179 | 409.3631 | 0.506251 | 233.0128 | 388.3546 | 0.5071018 | 241.048 | 401.7467 | 0.5064434 | 231.5416 | 385.9027 | 0.506926 | 233.9858 | 389.9763 | 0.5067673 | 240.8799 | 401.4665 | 0.5069335 | 240.006 | 400.01 | 0.5064249 | 229.7157 | 382.8595
0.5087706 | 242.5814 | 404.3023 | 0.5079228 | 233.3713 | 388.9522 | 0.5087592 | 246.3371 | 410.5619 | 0.5079255 | 233.6931 | 389.4886 | 0.508783 | 241.724 | 402.8733 | 0.5081157 | 232.2741 | 387.1234 | 0.5086021 | 234.7569 | 391.2614 | 0.5084203 | 241.5221 | 402.5368 | 0.5086105 | 240.855 | 401.4249 | 0.5081077 | 230.3881 | 383.9802
0.510433 | 243.2154 | 405.359 | 0.5095946 | 234.0147 | 390.0245 | 0.510421 | 247.0284 | 411.714 | 0.5095971 | 234.3436 | 390.5726 | 0.510447 | 242.4726 | 404.121 | 0.5097719 | 232.9699 | 388.2832 | 0.5102656 | 235.338 | 392.23 | 0.5100862 | 242.2729 | 403.7882 | 0.5102733 | 241.6682 | 402.7804 | 0.5097798 | 231.0256 | 385.0426
0.5120918 | 243.9898 | 406.6497 | 0.5112734 | 234.6144 | 391.024 | 0.512103 | 247.7609 | 412.9349 | 0.5112637 | 235.0698 | 391.783 | 0.5120988 | 243.342 | 405.57 | 0.5114264 | 233.6881 | 389.4802 | 0.5119209 | 236.0409 | 393.4015 | 0.5117663 | 243.021 | 405.0349 | 0.5119243 | 242.439 | 404.065 | 0.511434 | 231.7661 | 386.2768
0.513763 | 244.7542 | 407.9237 | 0.5129374 | 235.4444 | 392.4074 | 0.5137758 | 248.5097 | 414.1829 | 0.5129189 | 235.709 | 392.8484 | 0.5137578 | 244.1017 | 406.8361 | 0.5130935 | 234.4942 | 390.8236 | 0.5135817 | 236.6843 | 394.4739 | 0.5134408 | 243.6665 | 406.1109 | 0.5135831 | 243.2195 | 405.3658 | 0.5130849 | 232.5893 | 387.6488
0.5154465 | 245.6538 | 409.4229 | 0.5145921 | 236.1317 | 393.5528 | 0.515442 | 249.4119 | 415.6865 | 0.5145771 | 236.4147 | 394.0244 | 0.5154333 | 244.763 | 407.9383 | 0.5147696 | 235.2819 | 392.1366 | 0.5152557 | 237.4062 | 395.6769 | 0.5151011 | 244.4861 | 407.4768 | 0.5152613 | 243.976 | 406.6266 | 0.5147544 | 233.2714 | 388.7856
0.5171155 | 246.3087 | 410.5144 | 0.5162469 | 236.7605 | 394.6008 | 0.5170933 | 250.2662 | 417.1103 | 0.5162525 | 237.1408 | 395.2347 | 0.5171059 | 245.5564 | 409.2606 | 0.5164397 | 236.0658 | 393.443 | 0.5169379 | 238.1631 | 396.9385 | 0.5167527 | 245.4346 | 409.0577 | 0.5169414 | 244.6685 | 407.7808 | 0.5164365 | 234.1082 | 390.1803
0.5187664 | 247.1341 | 411.8902 | 0.5179207 | 237.5327 | 395.8878 | 0.5187527 | 251.075 | 418.4584 | 0.5179325 | 237.9615 | 396.6025 | 0.5187677 | 246.3363 | 410.5604 | 0.5180975 | 236.7864 | 394.644 | 0.5186076 | 239.0459 | 398.4098 | 0.5184159 | 246.1935 | 410.3225 | 0.5186098 | 245.3269 | 408.8781 | 0.5181032 | 234.7846 | 391.3077
0.5204198 | 247.8459 | 413.0765 | 0.5196052 | 238.4378 | 397.3964 | 0.5204268 | 251.9131 | 419.8551 | 0.5196069 | 238.6593 | 397.7655 | 0.5204228 | 247.0398 | 411.733 | 0.5197521 | 237.4582 | 395.7636 | 0.5202681 | 239.7693 | 399.6156 | 0.5200929 | 246.8507 | 411.4179 | 0.5202654 | 246.0235 | 410.0392 | 0.5197634 | 235.4668 | 392.4447
0.5220883 | 248.6228 | 414.3714 | 0.5212774 | 239.1519 | 398.5864 | 0.5221028 | 252.7446 | 421.2411 | 0.5212686 | 239.5526 | 399.2543 | 0.5220837 | 247.7885 | 412.9809 | 0.5214189 | 238.0617 | 396.7695 | 0.5219255 | 240.7121 | 401.1868 | 0.5217651 | 247.6236 | 412.7061 | 0.5219265 | 246.6871 | 411.1452 | 0.5214143 | 236.1582 | 393.5971
0.5237651 | 249.3221 | 415.5369 | 0.5229361 | 239.8289 | 399.7148 | 0.5237672 | 253.5446 | 422.5744 | 0.5229217 | 240.1915 | 400.3192 | 0.5237623 | 248.5207 | 414.2011 | 0.523095 | 238.8281 | 398.0468 | 0.5236003 | 241.5662 | 402.6103 | 0.523428 | 248.2648 | 413.7747 | 0.5236014 | 247.3661 | 412.2768 | 0.5230851 | 236.8993 | 394.8322
0.5254299 | 250.1386 | 416.8977 | 0.5245963 | 240.5376 | 400.896 | 0.5254238 | 254.231 | 423.7183 | 0.524592 | 240.8944 | 401.4907 | 0.5254419 | 249.3447 | 415.5746 | 0.5247722 | 239.4993 | 399.1654 | 0.525277 | 242.3583 | 403.9304 | 0.525084 | 248.8955 | 414.8258 | 0.5252808 | 248.1302 | 413.5503 | 0.5247691 | 237.6052 | 396.0087
0.5270887 | 250.9554 | 418.2589 | 0.5262647 | 241.1211 | 401.8685 | 0.5270871 | 254.9752 | 424.9586 | 0.5262683 | 241.5363 | 402.5605 | 0.527112 | 250.105 | 416.8417 | 0.5264423 | 240.1917 | 400.3195 | 0.5269487 | 243.0731 | 405.1219 | 0.5267425 | 249.6682 | 416.1136 | 0.5269523 | 248.8396 | 414.7327 | 0.5264452 | 238.3398 | 397.2329
0.5287457 | 251.849 | 419.7484 | 0.5279472 | 241.6349 | 402.7249 | 0.5287662 | 255.6502 | 426.0837 | 0.5279439 | 242.2553 | 403.7589 | 0.5287668 | 250.8884 | 418.1473 | 0.5280969 | 240.9624 | 401.604 | 0.5286029 | 243.7841 | 406.3068 | 0.5284224 | 250.4822 | 417.4703 | 0.5286016 | 249.6335 | 416.0559 | 0.5281121 | 239.1266 | 398.5443
0.5304159 | 252.6754 | 421.1256 | 0.5296137 | 242.3306 | 403.8844 | 0.5304419 | 256.3177 | 427.1961 | 0.5296013 | 242.8606 | 404.7676 | 0.5304297 | 251.6908 | 419.4846 | 0.5297604 | 241.6762 | 402.7937 | 0.5302536 | 244.49 | 407.4834 | 0.5300972 | 251.3066 | 418.8444 | 0.5302563 | 250.4804 | 417.4673 | 0.529764 | 239.7175 | 399.5292
0.5320967 | 253.4978 | 422.4964 | 0.5312668 | 243.103 | 405.1717 | 0.5321109 | 257.0185 | 428.3642 | 0.5312482 | 243.6341 | 406.0568 | 0.5321027 | 252.5512 | 420.9186 | 0.5314397 | 242.2758 | 403.7931 | 0.5319255 | 245.061 | 408.435 | 0.5317631 | 252.1607 | 420.2678 | 0.5319283 | 251.2549 | 418.7582 | 0.5314302 | 240.4218 | 400.703
0.5337741 | 254.1688 | 423.6146 | 0.5329192 | 243.8145 | 406.3574 | 0.5337657 | 257.6916 | 429.4859 | 0.5329181 | 244.3802 | 407.3004 | 0.5337822 | 253.2198 | 422.0331 | 0.5331186 | 242.9074 | 404.8456 | 0.5336022 | 245.8407 | 409.7345 | 0.5334237 | 252.9831 | 421.6385 | 0.5336026 | 251.9518 | 419.9197 | 0.5331092 | 241.0763 | 401.7938
0.5354369 | 254.9726 | 424.9544 | 0.5345871 | 244.5976 | 407.6627 | 0.5354216 | 258.3118 | 430.5196 | 0.5346025 | 245.1439 | 408.5731 | 0.5354491 | 253.9103 | 423.1839 | 0.534777 | 243.6516 | 406.086 | 0.5352747 | 246.5337 | 410.8895 | 0.5350854 | 253.7107 | 422.8512 | 0.5352714 | 252.7993 | 421.3322 | 0.5347829 | 241.8497 | 403.0828
0.537093 | 255.673 | 426.1217 | 0.5362651 | 245.3302 | 408.8836 | 0.5370991 | 259.1111 | 431.8519 | 0.5362697 | 245.8307 | 409.7178 | 0.5370982 | 254.6214 | 424.369 | 0.5364301 | 244.3237 | 407.2062 | 0.5369323 | 247.3069 | 412.1781 | 0.5367627 | 254.5213 | 424.2022 | 0.5369255 | 253.5171 | 422.5285 | 0.5364419 | 242.5522 | 404.2536
0.5387538 | 256.293 | 427.155 | 0.5379331 | 246.0148 | 410.0247 | 0.5387792 | 259.9543 | 433.2571 | 0.5379326 | 246.5067 | 410.8445 | 0.5387504 | 255.2734 | 425.4556 | 0.5380901 | 245.0981 | 408.4968 | 0.53859 | 247.8855 | 413.1424 | 0.5384437 | 255.2646 | 425.4411 | 0.5385821 | 254.2082 | 423.6803 | 0.5380941 | 243.4133 | 405.6888
0.5404326 | 256.8474 | 428.079 | 0.5395932 | 246.7442 | 411.2404 | 0.5404429 | 260.6922 | 434.487 | 0.5395867 | 247.3046 | 412.1744 | 0.5404238 | 255.9822 | 426.637 | 0.5397683 | 245.8524 | 409.754 | 0.540261 | 248.733 | 414.555 | 0.540112 | 255.9565 | 426.5941 | 0.5402622 | 254.9775 | 424.9624 | 0.5397554 | 244.1217 | 406.8695
0.5421121 | 257.6772 | 429.462 | 0.5412518 | 247.5246 | 412.541 | 0.5420994 | 261.5352 | 435.892 | 0.5412549 | 247.9713 | 413.2855 | 0.5420997 | 256.7421 | 427.9035 | 0.5414391 | 246.6437 | 411.0728 | 0.5419431 | 249.2682 | 415.447 | 0.541766 | 256.6608 | 427.7679 | 0.5419425 | 255.7796 | 426.2993 | 0.5414328 | 244.8301 | 408.0502
0.5437739 | 258.2022 | 430.337 | 0.5429201 | 248.2654 | 413.7757 | 0.543756 | 262.3419 | 437.2366 | 0.5429403 | 248.7182 | 414.5304 | 0.5437674 | 257.5181 | 429.1969 | 0.5430999 | 247.277 | 412.1283 | 0.5436145 | 250.0806 | 416.8011 | 0.5434232 | 257.4593 | 429.0989 | 0.5436135 | 256.5091 | 427.5152 | 0.5431041 | 245.6493 | 409.4155
0.5454204 | 258.903 | 431.505 | 0.5446026 | 248.9959 | 414.9931 | 0.5454285 | 262.9975 | 438.3292 | 0.5446115 | 249.493 | 415.8216 | 0.5454254 | 258.3774 | 430.6291 | 0.5447533 | 248.0119 | 413.3532 | 0.5452753 | 250.8526 | 418.0876 | 0.5450982 | 258.1428 | 430.2379 | 0.5452725 | 257.2764 | 428.794 | 0.5447689 | 246.3463 | 410.5772
0.5470838 | 259.6308 | 432.718 | 0.5462753 | 249.6761 | 416.1269 | 0.5471106 | 263.6552 | 439.4253 | 0.5462701 | 250.2111 | 417.0185 | 0.5470832 | 259.0764 | 431.794 | 0.5464155 | 248.695 | 414.4917 | 0.5469289 | 251.7007 | 419.5011 | 0.5467746 | 258.8957 | 431.4928 | 0.546928 | 258.0467 | 430.0778 | 0.546426 | 247.0366 | 411.7276
0.5487659 | 260.3488 | 433.9146 | 0.5479409 | 250.3823 | 417.3039 | 0.5487766 | 264.4016 | 440.6694 | 0.5479259 | 250.8478 | 418.0797 | 0.5487575 | 259.8061 | 433.0102 | 0.5480983 | 249.4266 | 415.7109 | 0.5485939 | 252.4646 | 420.7744 | 0.5484393 | 259.6552 | 432.7587 | 0.5485975 | 258.8041 | 431.3402 | 0.548087 | 247.688 | 412.8134
0.5504367 | 260.9134 | 434.8556 | 0.5495946 | 251.1283 | 418.5472 | 0.5504305 | 265.1383 | 441.8972 | 0.549592 | 251.5284 | 419.2139 | 0.5504382 | 260.5225 | 434.2042 | 0.5497762 | 250.1668 | 416.9447 | 0.5502759 | 253.2663 | 422.1106 | 0.5500882 | 260.3823 | 433.9704 | 0.5502814 | 259.4785 | 432.4642 | 0.5497683 | 248.3861 | 413.9768
0.5521017 | 261.7082 | 436.1804 | 0.5512561 | 251.7894 | 419.649 | 0.5520868 | 265.9288 | 443.2146 | 0.5512727 | 252.1193 | 420.1989 | 0.55211 | 261.3444 | 435.574 | 0.5514445 | 251.0817 | 418.4696 | 0.5519478 | 253.9101 | 423.1835 | 0.5517481 | 261.1114 | 435.1856 | 0.5519459 | 260.1698 | 433.6164 | 0.5514442 | 248.9337 | 414.8895
0.5537539 | 262.4341 | 437.3901 | 0.5529321 | 252.6065 | 421.0108 | 0.5537565 | 266.7232 | 444.5386 | 0.5529442 | 252.8329 | 421.3882 | 0.553771 | 262.0356 | 436.7259 | 0.5531006 | 251.8032 | 419.6719 | 0.5536075 | 254.556 | 424.2599 | 0.5534238 | 261.8818 | 436.4696 | 0.5536022 | 260.9436 | 434.906 | 0.5531083 | 249.6979 | 416.1631
0.5554231 | 263.1195 | 438.5325 | 0.5546097 | 253.4102 | 422.3504 | 0.5554355 | 267.4526 | 445.7544 | 0.5546016 | 253.6051 | 422.6752 | 0.5554253 | 262.8471 | 438.0786 | 0.5547622 | 252.5368 | 420.8947 | 0.5552623 | 255.2469 | 425.4115 | 0.5551046 | 262.5754 | 437.6257 | 0.5552512 | 261.6478 | 436.0797 | 0.5547657 | 250.3363 | 417.2272
0.5571064 | 263.9535 | 439.9225 | 0.5562705 | 253.9965 | 423.3274 | 0.5571053 | 268.0821 | 446.8035 | 0.5562544 | 254.3138 | 423.8564 | 0.5570928 | 263.6034 | 439.339 | 0.5564407 | 253.2105 | 422.0175 | 0.5569282 | 255.9046 | 426.5076 | 0.5567741 | 263.42 | 439.0333 | 0.5569201 | 262.3088 | 437.1813 | 0.5564219 | 251.1223 | 418.5371
0.5587766 | 264.7721 | 441.2868 | 0.5579202 | 254.6212 | 424.3686 | 0.5587624 | 268.696 | 447.8267 | 0.5579202 | 255.1151 | 425.1919 | 0.5587712 | 264.4767 | 440.7946 | 0.5581182 | 253.9045 | 423.1741 | 0.5586053 | 256.5782 | 427.6304 | 0.5584322 | 264.2533 | 440.4222 | 0.5586051 | 263.0024 | 438.3374 | 0.5580968 | 251.8631 | 419.7718
0.560442 | 265.5022 | 442.5037 | 0.5595831 | 255.353 | 425.5884 | 0.5604194 | 269.4666 | 449.111 | 0.559598 | 255.849 | 426.415 | 0.560444 | 265.1735 | 441.9558 | 0.5597776 | 254.4754 | 424.1256 | 0.5602794 | 257.3342 | 428.8904 | 0.5600932 | 265.1222 | 441.8703 | 0.560274 | 263.679 | 439.465 | 0.5597781 | 252.6152 | 421.0254
0.5620946 | 266.2039 | 443.6731 | 0.5612624 | 256.017 | 426.695 | 0.5620922 | 270.2952 | 450.492 | 0.5612707 | 256.4718 | 427.453 | 0.5621008 | 265.7343 | 442.8906 | 0.5614265 | 255.1646 | 425.2743 | 0.5619419 | 258.0671 | 430.1118 | 0.5617663 | 265.9335 | 443.2225 | 0.5619345 | 264.4357 | 440.7262 | 0.5614421 | 253.2873 | 422.1456
0.5637589 | 266.9613 | 444.9356 | 0.5629413 | 256.7606 | 427.9343 | 0.563773 | 271.1367 | 451.8944 | 0.5629326 | 257.1545 | 428.5909 | 0.563749 | 266.4958 | 444.1596 | 0.5630844 | 255.8924 | 426.4873 | 0.5635898 | 258.8265 | 431.3775 | 0.5634481 | 266.7939 | 444.6565 | 0.563586 | 265.1112 | 441.852 | 0.5630946 | 254.0679 | 423.4465
0.5654379 | 267.7704 | 446.284 | 0.5646047 | 257.5263 | 429.2105 | 0.5654427 | 271.9888 | 453.3147 | 0.5645869 | 257.8499 | 429.7498 | 0.5654232 | 267.2066 | 445.3444 | 0.5647584 | 256.6117 | 427.6862 | 0.5652557 | 259.5617 | 432.6028 | 0.5651188 | 267.4586 | 445.7644 | 0.5652575 | 265.9154 | 443.1923 | 0.5647487 | 254.7517 | 424.5861
0.5671102 | 268.4027 | 447.3379 | 0.5662578 | 258.269 | 430.4483 | 0.567099 | 272.7527 | 454.5879 | 0.5662513 | 258.5132 | 430.8553 | 0.5671021 | 267.8425 | 446.4041 | 0.5664338 | 257.3521 | 428.9201 | 0.5669352 | 260.2908 | 433.818 | 0.5667672 | 268.2124 | 447.0207 | 0.5669385 | 266.6941 | 444.4902 | 0.5664268 | 255.5226 | 425.871
0.568772 | 269.0762 | 448.4604 | 0.5679202 | 258.99 | 431.65 | 0.5687542 | 273.3279 | 455.5465 | 0.5679308 | 259.2435 | 432.0724 | 0.5687763 | 268.5952 | 447.6587 | 0.5681009 | 258.1206 | 430.2011 | 0.5686077 | 261.0278 | 435.0463 | 0.5684201 | 268.9073 | 448.1788 | 0.5686111 | 267.58 | 445.9666 | 0.5681096 | 256.2488 | 427.0813
0.5704267 | 269.794 | 449.6567 | 0.5696001 | 259.7256 | 432.8759 | 0.5704239 | 273.8628 | 456.4379 | 0.5696058 | 259.9476 | 433.246 | 0.5704371 | 269.5148 | 449.1913 | 0.5697567 | 258.8732 | 431.4553 | 0.5702713 | 261.8417 | 436.4028 | 0.5700932 | 269.6597 | 449.4329 | 0.5702741 | 268.2363 | 447.0604 | 0.5697756 | 257.0049 | 428.3416
0.5720837 | 270.4666 | 450.7776 | 0.5712718 | 260.4209 | 434.0349 | 0.5721012 | 274.5321 | 457.5535 | 0.5712674 | 260.6432 | 434.4053 | 0.5720881 | 270.2285 | 450.3809 | 0.571417 | 259.53 | 432.55 | 0.5719252 | 262.5006 | 437.5011 | 0.5717679 | 270.313 | 450.5217 | 0.5719316 | 268.955 | 448.2583 | 0.5714298 | 257.7313 | 429.5521
0.5737613 | 271.1051 | 451.8419 | 0.5729359 | 261.1708 | 435.2846 | 0.5737692 | 275.2195 | 458.6992 | 0.5729207 | 261.3429 | 435.5715 | 0.5737584 | 271.0485 | 451.7475 | 0.5730951 | 260.2564 | 433.7607 | 0.5735905 | 263.1106 | 438.5176 | 0.5734331 | 270.9948 | 451.658 | 0.5735981 | 269.7056 | 449.5093 | 0.5730841 | 258.5134 | 430.8556
0.5754384 | 271.9066 | 453.1777 | 0.5745884 | 261.8387 | 436.3978 | 0.5754238 | 275.8908 | 459.8181 | 0.5745834 | 261.9951 | 436.6586 | 0.5754395 | 271.7974 | 452.9957 | 0.5747729 | 260.9171 | 434.8618 | 0.5752699 | 263.8853 | 439.8088 | 0.5750878 | 271.7596 | 452.9326 | 0.5752771 | 270.5052 | 450.8419 | 0.5747555 | 259.2013 | 432.0021
0.5771002 | 272.6563 | 454.4271 | 0.5762522 | 262.5479 | 437.5798 | 0.5770795 | 276.6502 | 461.0837 | 0.5762603 | 262.7687 | 437.9479 | 0.5771068 | 272.4764 | 454.1273 | 0.5764417 | 261.6102 | 436.0169 | 0.5769451 | 264.6089 | 441.0148 | 0.5767455 | 272.4986 | 454.1644 | 0.5769465 | 271.1854 | 451.9757 | 0.5764356 | 259.929 | 433.2151
0.578758 | 273.3814 | 455.6357 | 0.5779309 | 263.2651 | 438.7752 | 0.57875 | 277.4257 | 462.3761 | 0.5779402 | 263.5629 | 439.2715 | 0.5787693 | 273.1787 | 455.2978 | 0.5781022 | 262.1995 | 436.9991 | 0.5786082 | 265.2167 | 442.0278 | 0.5784233 | 273.2365 | 455.3942 | 0.5786006 | 271.8703 | 453.1171 | 0.5781044 | 260.6357 | 434.3929
0.5804159 | 274.2035 | 457.0058 | 0.5796061 | 263.9716 | 439.9527 | 0.5804275 | 278.1537 | 463.5896 | 0.5796037 | 264.2118 | 440.353 | 0.5804216 | 273.9563 | 456.5938 | 0.5797578 | 262.9334 | 438.2223 | 0.5802607 | 265.9928 | 443.3213 | 0.580104 | 273.9707 | 456.6179 | 0.5802553 | 272.6446 | 454.4077 | 0.5797596 | 261.3488 | 435.5814
0.5820932 | 274.8448 | 458.0747 | 0.5812736 | 264.6831 | 441.1385 | 0.5821002 | 278.9157 | 464.8595 | 0.5812591 | 264.9952 | 441.6587 | 0.5820884 | 274.6842 | 457.807 | 0.5814273 | 263.6516 | 439.4193 | 0.5819203 | 266.8331 | 444.7219 | 0.5817771 | 274.7682 | 457.947 | 0.581921 | 273.3849 | 455.6415 | 0.5814203 | 262.0117 | 436.6861
0.5837725 | 275.6362 | 459.3936 | 0.5829285 | 265.3344 | 442.224 | 0.5837627 | 279.7365 | 466.2274 | 0.5829167 | 265.7643 | 442.9405 | 0.5837692 | 275.4722 | 459.1203 | 0.5831079 | 264.4037 | 440.6729 | 0.5835986 | 267.5011 | 445.8351 | 0.5834355 | 275.5022 | 459.1703 | 0.5836009 | 274.1532 | 456.922 | 0.5830896 | 262.6928 | 437.8213
0.5854361 | 276.3023 | 460.5038 | 0.5845864 | 266.0275 | 443.3791 | 0.5854185 | 280.4999 | 467.4999 | 0.5845976 | 266.4032 | 444.0054 | 0.5854437 | 276.3955 | 460.6592 | 0.5847765 | 265.0962 | 441.827 | 0.5852705 | 268.1914 | 446.9856 | 0.5850916 | 276.235 | 460.3917 | 0.5852752 | 274.9473 | 458.2454 | 0.5847712 | 263.4488 | 439.0813
0.5870919 | 276.9727 | 461.6211 | 0.5862642 | 266.7062 | 444.5103 | 0.5870879 | 281.276 | 468.7933 | 0.5862739 | 267.0084 | 445.014 | 0.5871063 | 277.1271 | 461.8785 | 0.5864296 | 266.0056 | 443.3427 | 0.5869333 | 269.0148 | 448.3581 | 0.5867618 | 276.8354 | 461.3923 | 0.5869353 | 275.6386 | 459.3976 | 0.5864441 | 264.1456 | 440.2427
0.5887493 | 277.7169 | 462.8615 | 0.5879402 | 267.3718 | 445.6196 | 0.588769 | 281.9211 | 469.8685 | 0.587938 | 267.7738 | 446.2896 | 0.5887591 | 277.924 | 463.2067 | 0.588082 | 266.716 | 444.5267 | 0.5885867 | 269.7823 | 449.6372 | 0.5884418 | 277.656 | 462.7601 | 0.5885885 | 276.5195 | 460.8659 | 0.5881 | 264.8229 | 441.3715
0.590425 | 278.6092 | 464.3487 | 0.5896046 | 268.1334 | 446.8889 | 0.5904486 | 282.6288 | 471.0481 | 0.58959 | 268.5217 | 447.5361 | 0.5904242 | 278.66 | 464.4333 | 0.5897593 | 267.503 | 445.8383 | 0.5902445 | 270.5717 | 450.9528 | 0.5901113 | 278.5154 | 464.1924 | 0.5902544 | 277.2602 | 462.1004 | 0.589755 | 265.4324 | 442.3874
0.5921034 | 279.2583 | 465.4306 | 0.5912579 | 269.0201 | 448.3668 | 0.5921075 | 283.2615 | 472.1026 | 0.5912509 | 269.3061 | 448.8434 | 0.5921029 | 279.3676 | 465.6127 | 0.5914397 | 268.2647 | 447.1078 | 0.5919264 | 271.2814 | 452.1356 | 0.5917644 | 279.3558 | 465.593 | 0.591934 | 277.8985 | 463.1641 | 0.5914302 | 266.1417 | 443.5695
0.5937739 | 279.9214 | 466.5357 | 0.5929161 | 269.8494 | 449.749 | 0.5937563 | 284.0276 | 473.3794 | 0.5929271 | 270.0613 | 450.1021 | 0.5937768 | 280.0656 | 466.7759 | 0.5931107 | 268.8802 | 448.1337 | 0.5936006 | 271.9242 | 453.2069 | 0.5934141 | 280.0947 | 466.8245 | 0.5936106 | 278.5453 | 464.2422 | 0.5931045 | 266.7997 | 444.6661
0.595429 | 280.6278 | 467.7131 | 0.5945942 | 270.6277 | 451.0462 | 0.5954216 | 284.777 | 474.6284 | 0.5946021 | 270.8608 | 451.4346 | 0.5954357 | 280.8484 | 468.0807 | 0.5947679 | 269.5731 | 449.2884 | 0.5952668 | 272.5645 | 454.2741 | 0.5950823 | 280.9833 | 468.3055 | 0.595273 | 279.3501 | 465.5835 | 0.5947754 | 267.4527 | 445.7544
0.5970864 | 281.2626 | 468.771 | 0.5962704 | 271.3915 | 452.3192 | 0.597102 | 285.6179 | 476.0299 | 0.596269 | 271.5797 | 452.6328 | 0.5970913 | 281.6193 | 469.3655 | 0.5964205 | 270.3143 | 450.5238 | 0.5969284 | 273.2422 | 455.4036 | 0.5967674 | 281.7332 | 469.5554 | 0.5969289 | 279.9344 | 466.5574 | 0.5964304 | 268.1636 | 446.9393
0.598761 | 281.913 | 469.855 | 0.5979373 | 271.9813 | 453.3022 | 0.5987703 | 286.4116 | 477.3527 | 0.5979284 | 272.2888 | 453.8146 | 0.598753 | 282.2952 | 470.492 | 0.5980917 | 271.0007 | 451.6679 | 0.5985874 | 273.9258 | 456.543 | 0.5984389 | 282.4561 | 470.7602 | 0.5985906 | 280.59 | 467.65 | 0.5980874 | 268.9556 | 448.2594
0.6004408 | 282.6149 | 471.0248 | 0.5995964 | 272.5839 | 454.3065 | 0.6004364 | 287.2341 | 478.7235 | 0.5995925 | 272.9701 | 454.9502 | 0.6004313 | 283.0903 | 471.8172 | 0.5997729 | 271.7291 | 452.8818 | 0.6002644 | 274.6954 | 457.8256 | 0.6000996 | 283.174 | 471.9566 | 0.6002661 | 281.3902 | 468.9837 | 0.5997576 | 269.7335 | 449.5559
0.6021078 | 283.4951 | 472.4918 | 0.6012548 | 273.1967 | 455.3279 | 0.6020839 | 287.9379 | 479.8965 | 0.6012698 | 273.6693 | 456.1154 | 0.6021072 | 283.8795 | 473.1324 | 0.6014417 | 272.5576 | 454.2627 | 0.6019453 | 275.5173 | 459.1955 | 0.6017524 | 283.8863 | 473.1439 | 0.6019443 | 282.0806 | 470.1343 | 0.6014383 | 270.4182 | 450.6969
0.6037652 | 284.3392 | 473.8987 | 0.6029292 | 273.9831 | 456.6384 | 0.6037492 | 288.5961 | 480.9934 | 0.6029471 | 274.3687 | 457.2812 | 0.6037707 | 284.5515 | 474.2525 | 0.6030988 | 273.1386 | 455.2311 | 0.6036161 | 276.2091 | 460.3485 | 0.6034229 | 284.6148 | 474.358 | 0.6036112 | 282.8442 | 471.4071 | 0.6031085 | 271.1672 | 451.9453
0.6054183 | 285.1347 | 475.2245 | 0.6046135 | 274.6824 | 457.804 | 0.6054314 | 289.3232 | 482.2054 | 0.6046132 | 275.0683 | 458.4472 | 0.605429 | 285.2914 | 475.4857 | 0.6047542 | 273.7956 | 456.326 | 0.6052717 | 277.0601 | 461.7668 | 0.6051027 | 285.3578 | 475.5964 | 0.6052606 | 283.6395 | 472.7325 | 0.6047695 | 271.8076 | 453.0127
0.607089 | 285.8262 | 476.377 | 0.6062813 | 275.452 | 459.0866 | 0.6071046 | 290.0006 | 483.3344 | 0.6062678 | 275.6662 | 459.4437 | 0.6070913 | 286.0508 | 476.7513 | 0.6064228 | 274.4613 | 457.4355 | 0.6069232 | 277.7735 | 462.9558 | 0.6067786 | 286.063 | 476.7717 | 0.6069258 | 284.5842 | 474.3069 | 0.6064254 | 272.5522 | 454.2536
0.6087692 | 286.6016 | 477.6693 | 0.6079373 | 276.1732 | 460.2887 | 0.6087724 | 290.7657 | 484.6096 | 0.607922 | 276.3813 | 460.6356 | 0.6087693 | 286.8876 | 478.146 | 0.6081033 | 275.1286 | 458.5476 | 0.6085954 | 278.4962 | 464.1603 | 0.6084428 | 286.8527 | 478.0878 | 0.608605 | 285.2875 | 475.4791 | 0.6080963 | 273.2241 | 455.3735
0.6104374 | 287.2099 | 478.6831 | 0.6095906 | 277.0187 | 461.6978 | 0.6104314 | 291.4974 | 485.829 | 0.609594 | 277.1135 | 461.8558 | 0.6104496 | 287.5715 | 479.2858 | 0.6097779 | 275.8359 | 459.7265 | 0.6102753 | 279.1904 | 465.3174 | 0.6100961 | 287.6647 | 479.4412 | 0.6102802 | 286.1221 | 476.8702 | 0.6097788 | 274.0084 | 456.6807
0.6120982 | 287.9166 | 479.861 | 0.6112587 | 277.5875 | 462.6458 | 0.6120933 | 292.2683 | 487.1139 | 0.6112712 | 277.7953 | 462.9922 | 0.612114 | 288.4117 | 480.6862 | 0.6114365 | 276.5998 | 460.9997 | 0.61194 | 280.023 | 466.705 | 0.6117643 | 288.5438 | 480.9063 | 0.6119432 | 286.848 | 478.08 | 0.6114528 | 274.6919 | 457.8199
0.6137589 | 288.6483 | 481.0805 | 0.6129413 | 278.2336 | 463.7226 | 0.6137755 | 292.9616 | 488.2694 | 0.6129387 | 278.4838 | 464.1396 | 0.6137667 | 289.1206 | 481.8676 | 0.6130905 | 277.2847 | 462.1411 | 0.6135949 | 280.5788 | 467.6313 | 0.6134414 | 289.3662 | 482.2771 | 0.6135979 | 287.5968 | 479.328 | 0.6131135 | 275.4818 | 459.1364
0.6154326 | 289.3923 | 482.3206 | 0.6146053 | 278.9381 | 464.8969 | 0.615448 | 293.7031 | 489.5052 | 0.6145921 | 279.2298 | 465.383 | 0.6154248 | 289.992 | 483.32 | 0.6147591 | 277.9946 | 463.3243 | 0.6152515 | 281.3861 | 468.9769 | 0.6151125 | 290.1995 | 483.6658 | 0.6152574 | 288.272 | 480.4533 | 0.6147611 | 276.2109 | 460.3515
0.6171136 | 290.1059 | 483.5099 | 0.6162611 | 279.7103 | 466.1839 | 0.6171089 | 294.4335 | 490.7226 | 0.6162463 | 279.8527 | 466.4212 | 0.6170993 | 290.5748 | 484.2913 | 0.6164384 | 278.586 | 464.31 | 0.6169236 | 282.1317 | 470.2195 | 0.6167698 | 290.8629 | 484.7715 | 0.6169351 | 288.9819 | 481.6366 | 0.6164246 | 276.953 | 461.5884
0.6187817 | 290.9833 | 484.9722 | 0.6179152 | 280.4156 | 467.3593 | 0.6187589 | 295.2937 | 492.1562 | 0.6179224 | 280.4814 | 467.469 | 0.6187766 | 291.2616 | 485.4359 | 0.6181096 | 279.2315 | 465.3859 | 0.6186083 | 282.8199 | 471.3664 | 0.6184182 | 291.4784 | 485.7973 | 0.6186106 | 289.7503 | 482.9172 | 0.6181039 | 277.6985 | 462.8309
0.6204373 | 291.6348 | 486.058 | 0.6195812 | 281.1168 | 468.528 | 0.6204197 | 296.1613 | 493.6022 | 0.6196011 | 281.2425 | 468.7375 | 0.6204394 | 292.0588 | 486.7647 | 0.6197667 | 279.936 | 466.5601 | 0.6202762 | 283.5614 | 472.6023 | 0.6200852 | 292.2162 | 487.0271 | 0.6202744 | 290.4618 | 484.1029 | 0.6197755 | 278.4392 | 464.0654
0.622093 | 292.4236 | 487.3726 | 0.6212646 | 281.7285 | 469.5475 | 0.6220989 | 296.9667 | 494.9445 | 0.6212699 | 281.9949 | 469.9915 | 0.622091 | 292.8381 | 488.0635 | 0.6214219 | 280.7246 | 467.8743 | 0.6219367 | 284.3183 | 473.8638 | 0.6217661 | 292.9654 | 488.2756 | 0.6219348 | 291.205 | 485.3417 | 0.6214375 | 279.1262 | 465.2103
0.6237584 | 293.0881 | 488.4801 | 0.6229365 | 282.485 | 470.8083 | 0.6237666 | 297.8534 | 496.4223 | 0.6229325 | 282.6898 | 471.1497 | 0.6237499 | 293.4925 | 489.1541 | 0.6230878 | 281.4752 | 469.1253 | 0.6235939 | 284.9576 | 474.9293 | 0.6234402 | 293.6962 | 489.4936 | 0.6235973 | 291.8967 | 486.4945 | 0.6230862 | 279.7957 | 466.3261
0.6254359 | 293.8174 | 489.6956 | 0.6245973 | 283.21 | 472.0166 | 0.6254275 | 298.6947 | 497.8245 | 0.6245875 | 283.3407 | 472.2345 | 0.6254215 | 294.3233 | 490.5388 | 0.6247683 | 282.1049 | 470.1748 | 0.6252677 | 285.6653 | 476.1089 | 0.6250984 | 294.4799 | 490.7999 | 0.625271 | 292.6482 | 487.747 | 0.6247492 | 280.4905 | 467.4842
0.6271076 | 294.4232 | 490.7053 | 0.6262579 | 283.8121 | 473.0202 | 0.627085 | 299.4006 | 499.001 | 0.626258 | 284.0755 | 473.4591 | 0.6271028 | 294.9634 | 491.6056 | 0.6264408 | 282.8103 | 471.3506 | 0.6269487 | 286.4116 | 477.3526 | 0.6267551 | 295.4437 | 492.4062 | 0.6269518 | 293.3558 | 488.9263 | 0.6264287 | 281.1705 | 468.6176
0.6287624 | 295.2395 | 492.0658 | 0.6279296 | 284.4816 | 474.136 | 0.6287477 | 300.0966 | 500.161 | 0.6279378 | 284.7274 | 474.5457 | 0.6287733 | 295.5864 | 492.644 | 0.6281019 | 283.5227 | 472.5378 | 0.6286209 | 287.0226 | 478.371 | 0.6284204 | 296.1574 | 493.5956 | 0.628619 | 294.1492 | 490.2486 | 0.6281071 | 281.9258 | 469.8764
0.630417 | 295.8498 | 493.083 | 0.6296154 | 285.2578125 | 475.4296875 | 0.6304281 | 300.885 | 501.475 | 0.6296127 | 285.3502 | 475.5837 | 0.6304323 | 296.2517 | 493.7528 | 0.6297594 | 284.2475 | 473.7458 | 0.6302705 | 287.7302 | 479.5503 | 0.6300991 | 296.9443 | 494.9072 | 0.6302716 | 294.8236 | 491.3727 | 0.6297743 | 282.6465 | 471.0776
0.6320851 | 296.5975 | 494.3292 | 0.6312837 | 285.9893 | 476.6489 | 0.6321096 | 301.5486 | 502.581 | 0.6312679 | 285.9634 | 476.6056 | 0.6320945 | 297.0511 | 495.0851 | 0.6314261 | 284.9731 | 474.9551 | 0.6319243 | 288.4363 | 480.7271 | 0.6317758 | 297.7536 | 496.2561 | 0.6319261 | 295.6042 | 492.6736 | 0.6314276 | 283.3978 | 472.3296
0.6337655 | 297.338 | 495.5633 | 0.6329373 | 286.6239 | 477.7065 | 0.6337746 | 302.2794 | 503.7991 | 0.6329165 | 286.8801 | 478.1334 | 0.6337709 | 297.8253 | 496.3756 | 0.6331028 | 285.877 | 476.4617 | 0.6335934 | 289.2437 | 482.0729 | 0.63344 | 298.4719 | 497.4532 | 0.6335979 | 296.388 | 493.98 | 0.6330937 | 284.1424 | 473.5706
0.6354367 | 298.0797 | 496.7994 | 0.6345924 | 287.2345 | 478.7242 | 0.635431 | 303.0596 | 505.0994 | 0.6345867 | 287.7109 | 479.5182 | 0.63545 | 298.723 | 497.8717 | 0.634784 | 286.7491 | 477.9151 | 0.6352707 | 289.9893 | 483.3155 | 0.6350949 | 299.2121 | 498.6869 | 0.6352724 | 297.0974 | 495.1624 | 0.6347765 | 284.8611 | 474.7684
0.6371018 | 298.7537 | 497.9228 | 0.6362572 | 288.0992 | 480.1654 | 0.6370875 | 303.9061 | 506.5102 | 0.6362686 | 288.453125 | 480.7552 | 0.6371172 | 299.5782 | 499.297 | 0.6364458 | 287.4082 | 479.0137 | 0.6369368 | 290.7907 | 484.6512 | 0.6367548 | 299.978 | 499.9634 | 0.636939 | 297.8035 | 496.3392 | 0.6364492 | 285.5017 | 475.8362
0.638757 | 299.4716 | 499.1193 | 0.6379325 | 288.8585 | 481.4309 | 0.638762 | 304.6896 | 507.816 | 0.6379306 | 289.2625 | 482.1042 | 0.6387661 | 300.3648 | 500.6081 | 0.6380943 | 288.0846 | 480.1409 | 0.6385918 | 291.499 | 485.8317 | 0.6384283 | 300.6396 | 501.0661 | 0.6385915 | 298.5892 | 497.6487 | 0.6381071 | 286.3051 | 477.1751
0.6404234 | 300.32 | 500.5333 | 0.6396002 | 289.5693 | 482.6155 | 0.6404423 | 305.4869 | 509.1449 | 0.6395931 | 290.0714 | 483.4524 | 0.6404241 | 301.1605 | 501.9342 | 0.6397575 | 288.7306 | 481.2177 | 0.6402496 | 292.2034 | 487.0057 | 0.6401086 | 301.359375 | 502.265625 | 0.6402482 | 299.263 | 498.7717 | 0.6397591 | 287.0278 | 478.3797
0.6421005 | 301.1026 | 501.8377 | 0.6412567 | 290.3456 | 483.9094 | 0.6421099 | 306.3115 | 510.5192 | 0.6412459 | 290.6018 | 484.3363 | 0.6420956 | 301.9319 | 503.2199 | 0.6414362 | 289.4349 | 482.3916 | 0.6419237 | 292.8695 | 488.1158 | 0.6417748 | 302.1402 | 503.567 | 0.6419219 | 299.873 | 499.7883 | 0.6414198 | 287.7782 | 479.6304
0.6437802 | 301.8032 | 503.0053 | 0.6429114 | 291.1432 | 485.2386 | 0.6437577 | 307.1043 | 511.8405 | 0.6429167 | 291.1768 | 485.2946 | 0.6437672 | 302.7456 | 504.576 | 0.6431085 | 289.9911 | 483.3185 | 0.6436059 | 293.5519 | 489.2532 | 0.6434264 | 302.9341 | 504.8902 | 0.6436026 | 300.6503 | 501.0838 | 0.643097 | 288.4552 | 480.7587
0.6454393 | 302.5981 | 504.3302 | 0.6445833 | 291.7834 | 486.3057 | 0.6454111 | 307.7321 | 512.8868 | 0.6446016 | 291.9104 | 486.5173 | 0.6454337 | 303.4207 | 505.7011 | 0.6447714 | 290.7455 | 484.5758 | 0.6452805 | 294.2487 | 490.4145 | 0.6450862 | 303.7186 | 506.1977 | 0.645276 | 301.476 | 502.46 | 0.6447678 | 289.1585 | 481.9309
0.6470872 | 303.4782 | 505.797 | 0.6462629 | 292.4663 | 487.4438 | 0.6470869 | 308.4024 | 514.0041 | 0.6462713 | 292.6101 | 487.6835 | 0.6470863 | 304.2395 | 507.0658 | 0.64642 | 291.4697 | 485.7828 | 0.6469405 | 294.9582 | 491.597 | 0.6467628 | 304.6222 | 507.7036 | 0.6469355 | 302.0926 | 503.4877 | 0.6464283 | 289.7418 | 482.9029
0.648751 | 304.1893 | 506.9821 | 0.6479387 | 293.1655 | 488.6092 | 0.6487679 | 309.0725 | 515.1208 | 0.6479333 | 293.321 | 488.8684 | 0.6487452 | 304.8506 | 508.0843 | 0.648081 | 292.1686 | 486.9477 | 0.6485929 | 295.7552 | 492.9253 | 0.6484413 | 305.4 | 509 | 0.6485915 | 302.8986 | 504.831 | 0.6480845 | 290.3455 | 483.9092
0.6504305 | 304.8826 | 508.1377 | 0.649604 | 293.8657 | 489.7761 | 0.6504372 | 309.6799 | 516.1331 | 0.6495922 | 294.1536 | 490.256 | 0.6504226 | 305.5278 | 509.213 | 0.6497587 | 292.8363 | 488.0606 | 0.6502598 | 296.4835 | 494.1391 | 0.6501074 | 306.1725 | 510.2875 | 0.6502642 | 303.6635 | 506.1059 | 0.6497455 | 290.9895 | 484.9825
0.6521012 | 305.724 | 509.5399 | 0.6512596 | 294.4584 | 490.764 | 0.6520916 | 310.4241 | 517.3736 | 0.6512571 | 294.8085 | 491.3475 | 0.6521016 | 306.2597 | 510.4328 | 0.6514348 | 293.6319 | 489.3864 | 0.6519385 | 297.1949 | 495.3248 | 0.6517602 | 306.8551 | 511.4251 | 0.6519454 | 304.3953 | 507.3254 | 0.6514283 | 291.6866 | 486.1443
0.6537582 | 306.4673 | 510.7788 | 0.6529222 | 295.1694 | 491.9491 | 0.6537507 | 311.1378 | 518.563 | 0.6529384 | 295.4814 | 492.4691 | 0.653774 | 307.1012 | 511.8353 | 0.653105 | 294.327 | 490.5449 | 0.6536125 | 297.8425 | 496.4041 | 0.6534185 | 307.6855 | 512.8092 | 0.6536145 | 305.0651 | 508.4418 | 0.6531081 | 292.4094 | 487.3489
0.6554137 | 307.2303 | 512.0506 | 0.6546003 | 295.8897 | 493.1495 | 0.6554239 | 311.9502 | 519.9169 | 0.6546136 | 296.1772 | 493.6287 | 0.6554362 | 307.7572 | 512.9287 | 0.6547641 | 295.043 | 491.7383 | 0.6552678 | 298.5565 | 497.5941 | 0.6550953 | 308.334 | 513.89 | 0.6552678 | 305.8948 | 509.8247 | 0.6547756 | 293.2186 | 488.6976
0.6570798 | 307.8958 | 513.1596 | 0.6562785 | 296.6583 | 494.4305 | 0.6571057 | 312.7377 | 521.2295 | 0.6562696 | 296.7204 | 494.534 | 0.6570907 | 308.6077 | 514.3462 | 0.6564272 | 295.8036 | 493.0059 | 0.6569169 | 299.2464 | 498.744 | 0.6567697 | 309.1648 | 515.2747 | 0.6569201 | 306.5466 | 510.9109 | 0.6564317 | 293.988 | 489.98
0.6587642 | 308.6191 | 514.3652 | 0.6579399 | 297.3671 | 495.6118 | 0.6587747 | 313.6642 | 522.7737 | 0.6579235 | 297.3225 | 495.5375 | 0.6587574 | 309.3864 | 515.6441 | 0.658107 | 296.5083 | 494.1806 | 0.6585826 | 300.0265 | 500.0441 | 0.6584365 | 309.9719 | 516.6198 | 0.6585931 | 307.3483 | 512.2472 | 0.658089 | 294.7229 | 491.2048
0.6604387 | 309.3891 | 515.6485 | 0.6595851 | 298.0687 | 496.7812 | 0.6604331 | 314.4235 | 524.0392 | 0.6595853 | 298.0851 | 496.8084 | 0.6604412 | 310.0418 | 516.7363 | 0.6597827 | 297.1019 | 495.1698 | 0.6602668 | 300.8499 | 501.4166 | 0.6600954 | 310.8303 | 518.0505 | 0.6602715 | 308.0084 | 513.3473 | 0.659763 | 295.4842 | 492.4736
0.6621048 | 310.0794 | 516.799 | 0.6612506 | 298.7583 | 497.9305 | 0.6620942 | 315.1891 | 525.3151 | 0.6612635 | 298.7204 | 497.8673 | 0.6621134 | 310.6967 | 517.8278 | 0.661447 | 297.889 | 496.4817 | 0.6619406 | 301.7435 | 502.9059 | 0.6617576 | 311.4904 | 519.1506 | 0.6619407 | 308.8289 | 514.7149 | 0.6614448 | 296.2093 | 493.6822
0.6637604 | 310.7436 | 517.9059 | 0.6629298 | 299.47 | 499.1166 | 0.6637663 | 316.0009 | 526.6682 | 0.6629382 | 299.4102 | 499.0169 | 0.6637685 | 311.4538 | 519.0897 | 0.6630979 | 298.5951 | 497.6584 | 0.6636038 | 302.6459 | 504.4099 | 0.6634332 | 312.2671 | 520.4452 | 0.6635967 | 309.5398 | 515.8997 | 0.6631122 | 296.8739 | 494.7898
0.6654216 | 311.6011 | 519.3352 | 0.6646011 | 300.0544 | 500.0906 | 0.6654454 | 316.776 | 527.9601 | 0.6645992 | 300.2569 | 500.4281 | 0.6654158 | 312.1861 | 520.3101 | 0.6647562 | 299.3767 | 498.9612 | 0.6652561 | 303.3781 | 505.6301 | 0.6651118 | 313.001 | 521.6684 | 0.6652511 | 310.245 | 517.0749 | 0.6647622 | 297.6524 | 496.0874
0.6671029 | 312.42 | 520.7001 | 0.6662652 | 300.7884 | 501.314 | 0.6671092 | 317.4362 | 529.0604 | 0.6662568 | 300.9564 | 501.594 | 0.6670851 | 312.7871 | 521.3118 | 0.6664296 | 300.0947 | 500.1579 | 0.6669207 | 304.1056 | 506.8427 | 0.6667836 | 313.7108 | 522.8514 | 0.6669226 | 311.0194 | 518.3656 | 0.6664171 | 298.4458 | 497.4096
0.6687784 | 313.0978 | 521.8297 | 0.6679173 | 301.5934 | 502.6557 | 0.6687611 | 318.1733 | 530.2888 | 0.6679232 | 301.7774 | 502.9623 | 0.6687675 | 313.4499 | 522.4165 | 0.6680999 | 300.9363 | 501.5605 | 0.6686046 | 304.8019 | 508.0032 | 0.6684334 | 314.3818 | 523.9697 | 0.6686056 | 311.803 | 519.6717 | 0.6680925 | 299.2054 | 498.6756
0.6704423 | 313.8097 | 523.0162 | 0.6695859 | 302.275 | 503.7917 | 0.6704147 | 318.9125 | 531.5208 | 0.6696024 | 302.5139 | 504.1898 | 0.6704363 | 314.1823 | 523.6372 | 0.6697642 | 301.6353 | 502.7254 | 0.6702749 | 305.451 | 509.0851 | 0.6700934 | 315.1639 | 525.2732 | 0.6702811 | 312.4021 | 520.6701 | 0.6697711 | 299.9701 | 499.9502
0.6720934 | 314.6564 | 524.4273 | 0.6712676 | 303.0808 | 505.1347 | 0.6720906 | 319.6036 | 532.6727 | 0.6712791 | 303.2119 | 505.3531 | 0.672098 | 314.8945 | 524.8241 | 0.6714205 | 302.3449 | 503.9082 | 0.6719416 | 306.1634 | 510.2723 | 0.6717646 | 315.957 | 526.595 | 0.6719409 | 313.1116 | 521.8526 | 0.6714374 | 300.7909 | 501.3182
0.6737518 | 315.3149 | 525.5249 | 0.6729417 | 303.7918 | 506.3196 | 0.67377 | 320.3011 | 533.8352 | 0.6729406 | 304.0255 | 506.7091 | 0.6737522 | 315.6284 | 526.0473 | 0.6730772 | 302.9643 | 504.9405 | 0.673597 | 306.8873 | 511.4788 | 0.6734413 | 316.5793 | 527.6322 | 0.673598 | 313.7775 | 522.9624 | 0.6730928 | 301.3205 | 502.2008
0.6754272 | 315.899 | 526.4984 | 0.6746085 | 304.4812 | 507.4686 | 0.6754405 | 320.9733 | 534.9555 | 0.674594 | 304.8786 | 508.131 | 0.6754228 | 316.5306 | 527.5511 | 0.6747577 | 303.7511 | 506.2519 | 0.6752625 | 307.5997 | 512.6661 | 0.6751058 | 317.3214 | 528.869 | 0.6752675 | 314.4998 | 524.1664 | 0.6747553 | 302.0121 | 503.3535
0.6771024 | 316.6539 | 527.7566 | 0.6762612 | 305.2704 | 508.784 | 0.6770976 | 321.6289 | 536.0481 | 0.6762581 | 305.546875 | 509.2448 | 0.6771064 | 317.3719 | 528.9531 | 0.676437 | 304.3671 | 507.2784 | 0.6769434 | 308.3843 | 513.9738 | 0.6767595 | 318.0679 | 530.1132 | 0.6769456 | 315.2147 | 525.3579 | 0.6764333 | 302.6921 | 504.4868
0.6787674 | 317.4488 | 529.0813 | 0.6779242 | 306.0016 | 510.0026 | 0.6787506 | 322.3903 | 537.3171 | 0.6779346 | 306.355 | 510.5917 | 0.6787764 | 318.1081 | 530.1802 | 0.6781067 | 305.1308 | 508.5514 | 0.6786149 | 309.0366 | 515.0609 | 0.6784145 | 318.7861 | 531.3102 | 0.678618 | 315.9509 | 526.5848 | 0.6781089 | 303.4158 | 505.6931
0.6804256 | 318.01 | 530.0167 | 0.6796029 | 306.6039 | 511.0064 | 0.6804216 | 323.0027 | 538.3379 | 0.6796125 | 307.1023 | 511.8372 | 0.6804396 | 318.9623 | 531.6038 | 0.6797671 | 305.8816 | 509.8027 | 0.6802716 | 309.6137 | 516.0228 | 0.6800872 | 319.4785 | 532.4641 | 0.6802728 | 316.7622 | 527.937 | 0.6797794 | 303.9913 | 506.6521
0.6820866 | 318.8092 | 531.3487 | 0.681275 | 307.3011 | 512.1686 | 0.6821006 | 323.761 | 539.6016 | 0.6812735 | 307.7502 | 512.9171 | 0.6820945 | 319.6948 | 532.8247 | 0.6814213 | 306.6306 | 511.0509 | 0.6819248 | 310.3726 | 517.2876 | 0.6817696 | 320.2557 | 533.7595 | 0.6819266 | 317.5374 | 529.229 | 0.6814328 | 304.8012 | 508.0021
0.6837668 | 319.5797 | 532.6328 | 0.6829377 | 307.9629 | 513.2714 | 0.6837748 | 324.5165 | 540.8608 | 0.6829286 | 308.4107 | 514.0178 | 0.68376 | 320.3651 | 533.9418 | 0.6830947 | 307.2798 | 512.1329 | 0.6835857 | 310.9673 | 518.2789 | 0.6834412 | 321.0465 | 535.0775 | 0.6835916 | 318.2412 | 530.402 | 0.6830932 | 305.4366 | 509.061
0.6854447 | 320.347 | 533.9116 | 0.6845944 | 308.6354 | 514.3923 | 0.6854363 | 325.1679 | 541.9465 | 0.6845905 | 309.0142 | 515.0236 | 0.6854392 | 321.1161 | 535.1934 | 0.6847758 | 308.1024 | 513.504 | 0.6852663 | 311.6819 | 519.4698 | 0.6851021 | 321.8499 | 536.4166 | 0.6852708 | 318.9474 | 531.579 | 0.6847683 | 306.1807 | 510.3012
0.6871094 | 321.039 | 535.065 | 0.6862512 | 309.3437 | 515.5728 | 0.6870877 | 325.8402 | 543.067 | 0.6862674 | 309.6136 | 516.0226 | 0.6871098 | 321.9442 | 536.5737 | 0.6864471 | 308.7915 | 514.6525 | 0.6869435 | 312.5333 | 520.8889 | 0.6867608 | 322.7129 | 537.8548 | 0.6869415 | 319.7481 | 532.9135 | 0.6864445 | 306.8525 | 511.4208
0.6887656 | 321.7726 | 536.2876 | 0.6879298 | 310.1146 | 516.8577 | 0.6887556 | 326.5338 | 544.2229 | 0.6879437 | 310.2356 | 517.0593 | 0.6887687 | 322.53 | 537.5499 | 0.6880988 | 309.489 | 515.8151 | 0.6886067 | 313.3828 | 522.3046 | 0.6884294 | 323.5189 | 539.1982 | 0.6886017 | 320.5104 | 534.1841 | 0.688112 | 307.6454 | 512.7424
0.6904224 | 322.4482 | 537.4136 | 0.6896052 | 310.9153 | 518.1921 | 0.6904328 | 327.2719 | 545.4532 | 0.6896085 | 310.8676 | 518.1126 | 0.6904249 | 323.3136 | 538.8559 | 0.6897467 | 310.1619 | 516.9365 | 0.6902595 | 314.0611 | 523.4352 | 0.6901115 | 324.3171 | 540.5285 | 0.6902597 | 321.2018 | 535.3364 | 0.6897638 | 308.4233 | 514.0388
0.6920984 | 323.2204 | 538.7006 | 0.691271 | 311.5697 | 519.2829 | 0.6921113 | 328.0004 | 546.6674 | 0.6912585 | 311.4977 | 519.1629 | 0.6920908 | 324.0686 | 540.1143 | 0.6914193 | 311.0176 | 518.3627 | 0.6919202 | 314.84 | 524.7333 | 0.6917834 | 324.9977 | 541.6629 | 0.6919259 | 321.8622 | 536.4369 | 0.69142 | 309.1224 | 515.2041
0.6937804 | 323.8781 | 539.7969 | 0.6929269 | 312.2175 | 520.3625 | 0.6937708 | 328.8022 | 548.0036 | 0.6929203 | 312.2448 | 520.408 | 0.693768 | 324.832 | 541.3867 | 0.6931013 | 311.7263 | 519.5438 | 0.693598 | 315.4988 | 525.8313 | 0.6934397 | 325.6927 | 542.8212 | 0.6936069 | 322.5616 | 537.6026 | 0.693091 | 309.8195 | 516.3658
0.6954428 | 324.5708 | 540.9514 | 0.694585 | 313.0337 | 521.7228 | 0.6954237 | 329.6653 | 549.4422 | 0.6945952 | 313.0254 | 521.7089 | 0.6954408 | 325.5244 | 542.5406 | 0.6947696 | 312.3798 | 520.633 | 0.6952757 | 316.1418 | 526.9029 | 0.6950909 | 326.3953 | 543.9922 | 0.6952808 | 323.0892 | 538.482 | 0.6947715 | 310.6245 | 517.7076
0.6970981 | 325.3757 | 542.2928 | 0.6962649 | 313.7296 | 522.8826 | 0.6970908 | 330.512 | 550.8533 | 0.696272 | 313.761 | 522.9351 | 0.6971028 | 326.3387 | 543.8979 | 0.6964273 | 313.0845 | 521.8075 | 0.6969416 | 316.7074 | 527.8457 | 0.696759 | 327.0825 | 545.1375 | 0.6969442 | 323.7697 | 539.6161 | 0.6964394 | 311.2813 | 518.8022
0.6987563 | 325.9901 | 543.3168 | 0.6979434 | 314.2903 | 523.8172 | 0.6987692 | 331.1772 | 551.9619 | 0.697936 | 314.5044 | 524.174 | 0.6987556 | 326.9414 | 544.9023 | 0.6980848 | 313.7849 | 522.9749 | 0.6985987 | 317.4029 | 529.0048 | 0.698441 | 327.8444 | 546.4074 | 0.6985994 | 324.5893 | 540.9821 | 0.6980968 | 311.9842 | 519.9737
0.700429 | 326.691 | 544.485 | 0.6996078 | 315.0329 | 525.0548 | 0.7004406 | 331.9633 | 553.2722 | 0.6995913 | 315.138 | 525.2301 | 0.7004227 | 327.7078 | 546.1797 | 0.6997576 | 314.4865 | 524.1442 | 0.7002561 | 318.168 | 530.28 | 0.7001086 | 328.6462 | 547.7436 | 0.7002589 | 325.3274 | 542.2123 | 0.6997504 | 312.7111 | 521.1852
0.7021106 | 327.4097 | 545.6829 | 0.7012622 | 315.6913 | 526.1522 | 0.7021003 | 332.6775 | 554.4625 | 0.7012541 | 315.7687 | 526.2812 | 0.7021052 | 328.4318 | 547.3864 | 0.7014415 | 315.1675 | 525.2792 | 0.7019302 | 318.8593 | 531.4322 | 0.7017617 | 329.4194 | 549.0324 | 0.7019345 | 326.08 | 543.4667 | 0.7014267 | 313.4181 | 522.3635
0.7037769 | 328.162 | 546.9367 | 0.7029192 | 316.319 | 527.1983 | 0.7037528 | 333.3737 | 555.6229 | 0.7029296 | 316.3598 | 527.2664 | 0.7037776 | 329.138 | 548.5633 | 0.7031091 | 315.8832 | 526.472 | 0.7036094 | 319.5594 | 532.599 | 0.7034172 | 330.1348 | 550.2246 | 0.7036133 | 326.9122 | 544.8537 | 0.7031032 | 314.0521 | 523.4202
0.7054301 | 328.8178 | 548.0296 | 0.704591 | 317.0472 | 528.412 | 0.7054192 | 334.1717 | 556.9528 | 0.704607 | 317.0172 | 528.3619 | 0.7054396 | 329.9435 | 549.9058 | 0.704769 | 316.5307 | 527.5512 | 0.7052789 | 320.3218 | 533.8697 | 0.7050873 | 330.861 | 551.435 | 0.7052751 | 327.6583 | 546.0972 | 0.7047759 | 314.7581 | 524.5968
0.7070857 | 329.527 | 549.2117 | 0.7062737 | 317.8877 | 529.8129 | 0.7071002 | 335.0382 | 558.3971 | 0.7062752 | 317.6159 | 529.3599 | 0.7070913 | 330.75 | 551.25 | 0.7064273 | 317.1627 | 528.6044 | 0.7069323 | 321.067 | 535.1116 | 0.7067701 | 331.605 | 552.675 | 0.7069247 | 328.2628 | 547.1046 | 0.7064311 | 315.4822 | 525.8037
0.7087563 | 330.2686 | 550.4476 | 0.7079424 | 318.521 | 530.8683 | 0.7087696 | 335.765625 | 559.609375 | 0.7079271 | 318.3687 | 530.6144 | 0.7087561 | 331.4048 | 552.3414 | 0.7080963 | 317.6187 | 529.3646 | 0.7085891 | 321.753 | 536.255 | 0.708445 | 332.3354 | 553.8924 | 0.7085884 | 328.9804 | 548.3007 | 0.7080848 | 316.1679 | 526.9466
0.7104362 | 331.0069 | 551.6781 | 0.7095981 | 319.3099 | 532.1832 | 0.710433 | 336.5802 | 560.9671 | 0.7095832 | 319.1321 | 531.8869 | 0.7104329 | 332.0379 | 553.3965 | 0.709774 | 318.2654 | 530.4424 | 0.7102637 | 322.442 | 537.4034 | 0.710108 | 333.0582 | 555.097 | 0.7102652 | 329.6513 | 549.4188 | 0.7097538 | 316.7941 | 527.9902
0.7121065 | 331.7432 | 552.9053 | 0.7112542 | 319.9921 | 533.3202 | 0.7120907 | 337.3605 | 562.2676 | 0.711261 | 319.9014 | 533.169 | 0.7121099 | 332.7077 | 554.5128 | 0.7114453 | 318.9008 | 531.5014 | 0.7119436 | 323.2209 | 538.7014 | 0.7117628 | 333.8048 | 556.3413 | 0.7119437 | 330.4163 | 550.6939 | 0.7114355 | 317.58 | 529.3001
0.7137631 | 332.4406 | 554.0676 | 0.7129263 | 320.6447 | 534.4079 | 0.7137576 | 338.0605 | 563.4342 | 0.7129337 | 320.5421 | 534.2369 | 0.7137765 | 333.3602 | 555.6003 | 0.7131008 | 319.6237 | 532.7061 | 0.7136086 | 323.9787 | 539.9644 | 0.7134328 | 334.6496 | 557.7493 | 0.7136063 | 331.0644 | 551.7739 | 0.7131104 | 318.2802 | 530.467
0.7154202 | 333.2388 | 555.3979 | 0.7146088 | 321.237 | 535.3949 | 0.7154396 | 338.8173 | 564.6955 | 0.7146014 | 321.2907 | 535.4846 | 0.7154279 | 334.1824 | 556.9707 | 0.7147556 | 320.3741 | 533.9569 | 0.7152622 | 324.5941 | 540.9902 | 0.7151127 | 335.3645 | 558.9408 | 0.7152607 | 331.8053 | 553.0089 | 0.7147705 | 318.8647 | 531.4412
0.7170931 | 333.9768 | 556.628 | 0.7162738 | 322.0107 | 536.6846 | 0.7171128 | 339.4943 | 565.8238 | 0.7162516 | 322.0674 | 536.779 | 0.7170874 | 334.969 | 558.2817 | 0.716423 | 321.0809 | 535.1348 | 0.7169199 | 325.3547 | 542.2579 | 0.7167808 | 336.134 | 560.2233 | 0.7169203 | 332.5127 | 554.1879 | 0.7164212 | 319.6355 | 532.7259
0.7187749 | 334.6379 | 557.7298 | 0.717933 | 322.7263 | 537.8772 | 0.7187737 | 340.2883 | 567.1472 | 0.7179107 | 322.6674 | 537.779 | 0.7187684 | 335.7982 | 559.6637 | 0.7181029 | 321.7518 | 536.2531 | 0.7185948 | 326.0889 | 543.4815 | 0.7184385 | 336.964 | 561.6066 | 0.7185956 | 333.2511 | 555.4184 | 0.7180917 | 320.3428 | 533.9047
0.7204438 | 335.3794 | 558.9657 | 0.719586 | 323.4103 | 539.0172 | 0.7204285 | 340.9728 | 568.288 | 0.7195863 | 323.4128 | 539.0213 | 0.7204444 | 336.6241 | 561.0401 | 0.7197723 | 322.4251 | 537.3752 | 0.7202761 | 326.8078 | 544.6797 | 0.7200907 | 337.6601 | 562.7668 | 0.720273 | 333.9683 | 556.6138 | 0.7197722 | 320.8972 | 534.8287
0.7220969 | 336.1235 | 560.2059 | 0.7212565 | 324.1694 | 540.2823 | 0.7220849 | 341.8322 | 569.7204 | 0.7212631 | 324.2763 | 540.4605 | 0.7221082 | 337.3574 | 562.2623 | 0.721432 | 323.1185 | 538.5308 | 0.7219388 | 327.5 | 545.8333 | 0.7217539 | 338.4335 | 564.0559 | 0.7219378 | 334.6965 | 557.8275 | 0.7214416 | 321.5355 | 535.8924
0.7237542 | 336.9067 | 561.5112 | 0.7229384 | 324.902 | 541.5033 | 0.723764 | 342.5859 | 570.9765 | 0.722932 | 324.9916 | 541.6527 | 0.723763 | 337.9931 | 563.3219 | 0.7230876 | 323.767 | 539.6117 | 0.7235986 | 328.307 | 547.1784 | 0.7234306 | 339.2857 | 565.4762 | 0.7235929 | 335.5064 | 559.1773 | 0.7231012 | 322.3044 | 537.174
0.7254232 | 337.5961 | 562.6601 | 0.7246063 | 325.6754 | 542.7923 | 0.7254379 | 343.3306 | 572.2176 | 0.7245943 | 325.5699 | 542.6165 | 0.7254204 | 338.7175 | 564.5292 | 0.7247581 | 324.4822 | 540.8037 | 0.7252593 | 328.9903 | 548.3172 | 0.7251034 | 340.1455 | 566.9092 | 0.7252531 | 336.3277 | 560.5461 | 0.7247568 | 322.8815 | 538.1358
0.7271026 | 338.3289 | 563.8815 | 0.7262647 | 326.4192 | 544.032 | 0.7270989 | 343.9524 | 573.254 | 0.7262505 | 326.4081 | 544.0135 | 0.7270948 | 339.4778 | 565.7963 | 0.7264386 | 325.218 | 542.0301 | 0.7269339 | 329.7852 | 549.642 | 0.7267631 | 340.9393 | 568.2321 | 0.7269306 | 337.1008 | 561.8346 | 0.7264207 | 323.6478 | 539.413
0.7287697 | 338.988 | 564.98 | 0.727923 | 327.1276 | 545.2127 | 0.7287532 | 344.7623 | 574.6038 | 0.7279238 | 326.9574 | 544.929 | 0.7287721 | 340.2375 | 567.0625 | 0.7281126 | 326.0625 | 543.4374 | 0.728615 | 330.5218 | 550.8696 | 0.7284183 | 341.739 | 569.5651 | 0.7286088 | 337.8352 | 563.0586 | 0.7281012 | 324.3313 | 540.5522
0.7304242 | 339.6689 | 566.1148 | 0.7295976 | 327.7711 | 546.2852 | 0.7304123 | 345.3911 | 575.6518 | 0.7296055 | 327.5234 | 545.8723 | 0.7304377 | 340.9987 | 568.3311 | 0.7297723 | 326.6777 | 544.4628 | 0.7302842 | 331.145 | 551.9083 | 0.7300866 | 342.4603 | 570.7672 | 0.730281 | 338.5536 | 564.2559 | 0.7297751 | 325.0954 | 541.8257
0.7320777 | 340.3119 | 567.1865 | 0.7312781 | 328.5012 | 547.502 | 0.7320914 | 346.0659 | 576.7765 | 0.7312797 | 328.2074 | 547.0123 | 0.7320963 | 341.7816 | 569.636 | 0.7314236 | 327.4882 | 545.8136 | 0.7319376 | 331.7989 | 552.9982 | 0.7317685 | 343.0963 | 571.8271 | 0.7319303 | 339.3094 | 565.5156 | 0.7314371 | 325.7784 | 542.9641
0.73375 | 340.9453 | 568.2421 | 0.7329481 | 329.0805 | 548.4675 | 0.7337711 | 346.8519 | 578.0865 | 0.7329381 | 328.9601 | 548.2668 | 0.7337593 | 342.5158 | 570.8597 | 0.7330867 | 328.3148 | 547.1914 | 0.7335922 | 332.5053 | 554.1756 | 0.733443 | 343.7094 | 572.849 | 0.7335926 | 339.9754 | 566.6256 | 0.733095 | 326.4935 | 544.1559
0.7354286 | 341.6963 | 569.4938 | 0.7346035 | 329.6842 | 549.4737 | 0.7354403 | 347.6076 | 579.3461 | 0.7345867 | 329.5363 | 549.2272 | 0.735436 | 343.2208 | 572.0346 | 0.7347659 | 329.0644 | 548.4407 | 0.7352605 | 333.2097 | 555.3495 | 0.7351061 | 344.3608 | 573.9347 | 0.7352654 | 340.7644 | 567.9407 | 0.7347614 | 327.1577 | 545.2629
0.7371007 | 342.4864 | 570.8107 | 0.7362567 | 330.3642 | 550.6069 | 0.7370981 | 348.3732 | 580.622 | 0.7362549 | 330.2438 | 550.4063 | 0.7371146 | 343.9856 | 573.3093 | 0.7364463 | 329.6966 | 549.4944 | 0.7369362 | 333.958 | 556.5967 | 0.7367635 | 345.1254 | 575.209 | 0.7369421 | 341.5149 | 569.1915 | 0.7364459 | 327.9146 | 546.5244
0.7387609 | 343.2701 | 572.1169 | 0.7379241 | 331.0793 | 551.7989 | 0.7387573 | 349.0815 | 581.8025 | 0.7379362 | 330.9619 | 551.6031 | 0.7387801 | 344.6756 | 574.4594 | 0.7381077 | 330.4625 | 550.7709 | 0.7386057 | 334.7723 | 557.9538 | 0.7384247 | 345.9153 | 576.5256 | 0.7386089 | 342.3426 | 570.571 | 0.7381177 | 328.6144 | 547.6906
0.7404195 | 343.9579 | 573.2632 | 0.7396016 | 331.7799 | 552.9666 | 0.7404341 | 349.7785 | 582.9641 | 0.7396032 | 331.5656 | 552.6093 | 0.7404323 | 345.3935 | 575.6559 | 0.7397581 | 331.1418 | 551.903 | 0.7402627 | 335.5607 | 559.2678 | 0.7400997 | 346.6917 | 577.8195 | 0.7402626 | 343.1444 | 571.9073 | 0.7397774 | 329.3102 | 548.8504
0.742088 | 344.7451 | 574.5751 | 0.7412713 | 332.4954 | 554.159 | 0.742111 | 350.4425 | 584.0708 | 0.7412622 | 332.1273 | 553.5455 | 0.7420887 | 346.1448 | 576.9081 | 0.7414231 | 331.8729 | 553.1214 | 0.7419186 | 336.3093 | 560.5154 | 0.7417777 | 347.4504 | 579.084 | 0.7419178 | 343.9408 | 573.2346 | 0.7414293 | 330.0728 | 550.1214
0.7437704 | 345.3294 | 575.549 | 0.7429291 | 333.2289 | 555.3815 | 0.743778 | 351.2578125 | 585.4296875 | 0.7429144 | 332.7683 | 554.6139 | 0.7437638 | 346.9092 | 578.182 | 0.7431037 | 332.4554 | 554.0923 | 0.7435863 | 337.0161 | 561.6936 | 0.7434413 | 348.2935 | 580.4892 | 0.7435985 | 344.6986 | 574.4977 | 0.7430899 | 330.7890625 | 551.3151
0.7454458 | 345.9239 | 576.5398 | 0.7445811 | 333.9763 | 556.6271 | 0.7454289 | 351.9515 | 586.5859 | 0.7445837 | 333.3995 | 555.6658 | 0.7454343 | 347.5675 | 579.2792 | 0.7447776 | 333.2206 | 555.3676 | 0.745268 | 337.6815 | 562.8025 | 0.7450892 | 348.9962 | 581.6603 | 0.7452763 | 345.453 | 575.755 | 0.7447662 | 331.5046 | 552.5076
0.7471085 | 346.5725 | 577.6208 | 0.7462507 | 334.7506 | 557.9177 | 0.7470859 | 352.7541 | 587.9235 | 0.7462689 | 333.9354 | 556.559 | 0.7471062 | 348.2599 | 580.4331 | 0.7464417 | 333.9323 | 556.5539 | 0.7469421 | 338.5496 | 564.2493 | 0.7467521 | 349.6961 | 582.8269 | 0.7469429 | 346.1163 | 576.8605 | 0.7464421 | 332.2667 | 553.7779
0.7487565 | 347.2802 | 578.8003 | 0.7479315 | 335.4438 | 559.073 | 0.748762 | 353.5558 | 589.2597 | 0.7479392 | 334.6342 | 557.7237 | 0.74876 | 348.9319 | 581.5532 | 0.7480925 | 334.6173 | 557.6955 | 0.7486031 | 339.2519 | 565.4199 | 0.7484301 | 350.4387 | 584.0644 | 0.748605 | 346.8278 | 578.0464 | 0.7481033 | 333.0479 | 555.0799
0.7504213 | 347.9171 | 579.8619 | 0.7496034 | 336.1522 | 560.2536 | 0.7504376 | 354.3635 | 590.6058 | 0.7496036 | 335.3015 | 558.8359 | 0.7504113 | 349.6266 | 582.7111 | 0.7497529 | 335.2383 | 558.7306 | 0.7502626 | 339.9229 | 566.5381 | 0.7501081 | 351.2438 | 585.4064 | 0.750261 | 347.6012 | 579.3353 | 0.7497563 | 333.8337 | 556.3895
0.7521007 | 348.7758 | 581.293 | 0.751267 | 336.8682 | 561.447 | 0.752101 | 355.1919 | 591.9865 | 0.7512597 | 335.9153 | 559.8589 | 0.7520911 | 350.1631 | 583.6051 | 0.7514338 | 335.9212 | 559.8687 | 0.7519309 | 340.6537 | 567.7561 | 0.7517765 | 351.8793 | 586.4655 | 0.7519354 | 348.3099 | 580.5165 | 0.7514166 | 334.4916 | 557.4861
0.7537714 | 349.5713 | 582.6188 | 0.7529227 | 337.5869 | 562.6448 | 0.7537558 | 355.9491 | 593.2485 | 0.7529287 | 336.5579 | 560.9299 | 0.7537688 | 350.8071 | 584.6784 | 0.7531059 | 336.4589 | 560.7648 | 0.753612 | 341.3706 | 568.951 | 0.7534275 | 352.666 | 587.7767 | 0.7536187 | 349.011 | 581.685 | 0.7530959 | 335.2701 | 558.7835
0.7554355 | 350.3252 | 583.8753 | 0.7545906 | 338.1215 | 563.5359 | 0.7554138 | 356.6448 | 594.408 | 0.7546121 | 337.2767 | 562.1278 | 0.7554367 | 351.6164 | 586.0273 | 0.7547719 | 337.2009 | 562.0014 | 0.7552833 | 341.9131 | 569.8552 | 0.7550894 | 353.3241 | 588.8735 | 0.7552882 | 349.77 | 582.95 | 0.7547722 | 335.9805 | 559.9675
0.7570851 | 351.0199 | 585.0332 | 0.7562689 | 338.8167 | 564.6944 | 0.7570929 | 357.3981 | 595.6635 | 0.756283 | 337.8576 | 563.096 | 0.7571005 | 352.2828 | 587.138 | 0.7564275 | 337.8779 | 563.1298 | 0.7569391 | 342.657 | 571.0949 | 0.7567646 | 354.0064 | 590.0107 | 0.7569456 | 350.4359 | 584.0598 | 0.7564402 | 336.7 | 561.1667
0.7587498 | 351.8331 | 586.3884 | 0.7579466 | 339.5858 | 565.9763 | 0.7587766 | 358.1171 | 596.8619 | 0.757937 | 338.5282 | 564.2136 | 0.7587545 | 353.006 | 588.3434 | 0.7580931 | 338.5432 | 564.2387 | 0.7585906 | 343.4171 | 572.3618 | 0.758442 | 354.6662 | 591.1103 | 0.7585953 | 351.1577 | 585.2629 | 0.7580969 | 337.2618 | 562.1031
0.7604319 | 352.4165 | 587.3608 | 0.7596074 | 340.3888 | 567.3147 | 0.7604436 | 358.7418 | 597.9029 | 0.7595885 | 339.2538 | 565.423 | 0.7604259 | 353.8168 | 589.6947 | 0.7597719 | 339.2711 | 565.4519 | 0.7602579 | 344.116 | 573.5266 | 0.7601072 | 355.4174 | 592.3624 | 0.7602628 | 351.8643 | 586.4405 | 0.7597559 | 337.9741 | 563.2902
0.762107 | 353.086 | 588.4766 | 0.7612548 | 341.2052 | 568.6753 | 0.7620996 | 359.494 | 599.1567 | 0.7612526 | 339.9701 | 566.6168 | 0.7621088 | 354.6473 | 591.0788 | 0.7614482 | 340.0575 | 566.7625 | 0.7619381 | 344.8539 | 574.7566 | 0.7617608 | 356.158 | 593.5966 | 0.7619459 | 352.5217 | 587.5361 | 0.76143 | 338.5939 | 564.3231
0.7637732 | 353.6782 | 589.4637 | 0.7629197 | 341.9799 | 569.9665 | 0.7637573 | 360.318 | 600.53 | 0.7629316 | 340.6221 | 567.7035 | 0.7637811 | 355.353 | 592.2549 | 0.7631095 | 340.6947 | 567.8246 | 0.7636078 | 345.6555 | 576.0926 | 0.763421 | 356.8486 | 594.7477 | 0.7636113 | 353.189 | 588.6483 | 0.7631115 | 339.2897 | 565.4828
0.7654322 | 354.4265 | 590.7109 | 0.7645994 | 342.6833 | 571.1389 | 0.7654293 | 361.1078 | 601.8464 | 0.7646021 | 341.3888 | 568.9814 | 0.7654377 | 356.0877 | 593.4795 | 0.7647641 | 341.4019 | 569.0031 | 0.7652665 | 346.4299 | 577.3832 | 0.7650953 | 357.6268 | 596.0447 | 0.7652693 | 354.0006 | 590.001 | 0.7647789 | 339.9846 | 566.6411
0.7670946 | 354.9372 | 591.562 | 0.7662697 | 343.378 | 572.2967 | 0.7671133 | 361.8654 | 603.1089 | 0.7662585 | 342.0939 | 570.1565 | 0.7670867 | 356.9699 | 594.9498 | 0.766421 | 342.0346 | 570.0577 | 0.766917 | 347.1011 | 578.5018 | 0.7667755 | 358.4492 | 597.4153 | 0.7669224 | 354.7274 | 591.2123 | 0.766427 | 340.7574 | 567.929
0.768774 | 355.7022 | 592.8371 | 0.7679312 | 343.965 | 573.275 | 0.7687781 | 362.59 | 604.3167 | 0.7679142 | 342.7655 | 571.2758 | 0.7687566 | 357.8077 | 596.3461 | 0.7680976 | 342.6939 | 571.1565 | 0.7685878 | 347.8753 | 579.7922 | 0.7684445 | 359.3183 | 598.8639 | 0.7685865 | 355.359 | 592.2651 | 0.7680842 | 341.5642 | 569.2736
0.7704492 | 356.4181 | 594.0302 | 0.7695818 | 344.4734 | 574.1223 | 0.770427 | 363.2777 | 605.4629 | 0.7695835 | 343.4372 | 572.3953 | 0.7704376 | 358.4873 | 597.4789 | 0.7697715 | 343.3861 | 572.3102 | 0.7702714 | 348.5201 | 580.8668 | 0.7700988 | 360.0975 | 600.1625 | 0.7702711 | 356.1093 | 593.5156 | 0.7697586 | 342.2478 | 570.413
0.772109 | 357.2025 | 595.3374 | 0.7712506 | 345.1102 | 575.1837 | 0.772082 | 363.9979 | 606.6632 | 0.7712663 | 344.0983 | 573.4972 | 0.772104 | 359.2803 | 598.8005 | 0.7714351 | 344.091 | 573.4851 | 0.7719462 | 349.2734 | 582.1223 | 0.7717574 | 361.0063 | 601.6771 | 0.7719424 | 356.9271 | 594.8784 | 0.7714342 | 342.8558 | 571.4263
0.7737591 | 357.8826 | 596.4709 | 0.7729331 | 345.8435 | 576.4058 | 0.7737551 | 364.6632 | 607.772 | 0.7729437 | 344.7135 | 574.5225 | 0.7737621 | 360.0546 | 600.091 | 0.7730902 | 344.7475 | 574.5791 | 0.7736116 | 349.9397 | 583.2328 | 0.7734312 | 361.795 | 602.9917 | 0.7736047 | 357.5082 | 595.847 | 0.7730964 | 343.4707 | 572.4512
0.7754194 | 358.8913 | 598.1522 | 0.7746091 | 346.4586 | 577.4311 | 0.7754316 | 365.4557 | 609.0929 | 0.7746072 | 345.4322 | 575.7203 | 0.7754164 | 360.6683 | 601.1138 | 0.7747477 | 345.5336 | 575.8893 | 0.775265 | 350.6241 | 584.3735 | 0.7751076 | 362.5077 | 604.1795 | 0.7752639 | 358.1667 | 596.9444 | 0.7747518 | 344.1728 | 573.6214
0.7770974 | 359.6599 | 599.4332 | 0.7762755 | 347.1656 | 578.6093 | 0.7771006 | 366.2814 | 610.469 | 0.7762595 | 346.1636 | 576.9393 | 0.7770898 | 361.3491 | 602.2485 | 0.7764233 | 346.2606 | 577.1009 | 0.7769261 | 351.1352 | 585.2254 | 0.7767773 | 363.1693 | 605.2821 | 0.7769327 | 358.9037 | 598.1729 | 0.7764153 | 344.8194 | 574.699
0.778768 | 360.4889 | 600.8148 | 0.7779289 | 347.8557 | 579.7594 | 0.7787587 | 367.0518 | 611.7531 | 0.7779209 | 346.8987 | 578.1645 | 0.7787709 | 362.1952 | 603.6587 | 0.7781036 | 346.9952 | 578.3253 | 0.7786086 | 351.753 | 586.2549 | 0.778428 | 363.9264 | 606.544 | 0.7786155 | 359.6999 | 599.4998 | 0.7780904 | 345.5956 | 575.9926
0.7804275 | 361.2396 | 602.066 | 0.7795907 | 348.7419 | 581.2365 | 0.7804154 | 367.7499 | 612.9165 | 0.7795987 | 347.6985 | 579.4976 | 0.7804413 | 362.9647 | 604.9412 | 0.7797733 | 347.7147 | 579.5244 | 0.7802809 | 352.4435 | 587.4059 | 0.7800853 | 364.7065 | 607.8441 | 0.7802845 | 360.418 | 600.6967 | 0.7797728 | 346.4061 | 577.3435
0.7820842 | 361.9998 | 603.333 | 0.7812695 | 349.3304 | 582.2174 | 0.7820907 | 368.4684 | 614.1141 | 0.7812773 | 348.4727 | 580.7879 | 0.7821041 | 363.7582 | 606.2637 | 0.7814313 | 348.537 | 580.8951 | 0.7819387 | 353.1642 | 588.6071 | 0.7817597 | 365.4586 | 609.0977 | 0.7819384 | 361.2234 | 602.039 | 0.7814392 | 347.1637 | 578.6062
0.7837477 | 362.6295 | 604.3825 | 0.7829452 | 350.0948 | 583.4914 | 0.78377 | 369.1559 | 615.2599 | 0.782938 | 349.1114 | 581.8524 | 0.7837614 | 364.5649 | 607.6081 | 0.7830908 | 349.3374 | 582.2291 | 0.78359 | 353.8619 | 589.7698 | 0.7834371 | 366.2399 | 610.3998 | 0.78359 | 361.8994 | 603.1656 | 0.7830982 | 347.9055 | 579.8425
0.7854269 | 363.2337 | 605.3896 | 0.7846108 | 350.821 | 584.7016 | 0.7854384 | 369.8437 | 616.4061 | 0.7845839 | 349.7576 | 582.9294 | 0.7854278 | 365.2063 | 608.6772 | 0.7847628 | 350.1125 | 583.5209 | 0.7852519 | 354.7688 | 591.2814 | 0.785108 | 367.0264 | 611.7106 | 0.7852587 | 362.6861 | 604.4768 | 0.7847561 | 348.5631 | 580.9385
0.7871107 | 363.7566 | 606.261 | 0.7862621 | 351.5046 | 585.841 | 0.7870995 | 370.5618 | 617.603 | 0.7862462 | 350.4222 | 584.037 | 0.7871089 | 365.8344 | 609.7241 | 0.7864435 | 350.8076 | 584.6793 | 0.7869299 | 355.6816 | 592.8027 | 0.7867648 | 367.703 | 612.8383 | 0.7869332 | 363.3495 | 605.5825 | 0.7864298 | 349.3252 | 582.2086
0.7887741 | 364.482 | 607.4699 | 0.7879177 | 352.0759 | 586.7932 | 0.7887551 | 371.3435 | 618.9058 | 0.7879248 | 351.1108 | 585.1846 | 0.7887822 | 366.4464 | 610.744 | 0.7881129 | 351.4723 | 585.7872 | 0.7886023 | 356.403 | 594.0051 | 0.7884226 | 368.3188 | 613.8646 | 0.7886041 | 364.1148 | 606.8581 | 0.7881126 | 349.9649 | 583.2748
0.790433 | 365.157 | 608.595 | 0.7895939 | 352.8714 | 588.119 | 0.790423 | 372.0927 | 620.1544 | 0.7896034 | 351.7612 | 586.2686 | 0.7904388 | 367.0229 | 611.7049 | 0.7897677 | 352.0402 | 586.7336 | 0.7902648 | 357.1262 | 595.2103 | 0.7900962 | 369.1243 | 615.2071 | 0.7902622 | 364.7767 | 607.9612 | 0.7897808 | 350.6448 | 584.408
0.7920886 | 365.8325 | 609.7208 | 0.791268 | 353.4537 | 589.0895 | 0.7921005 | 372.8983 | 621.4972 | 0.7912678 | 352.4059 | 587.3432 | 0.7920906 | 367.6507 | 612.7512 | 0.7914187 | 352.5561 | 587.5935 | 0.7919236 | 357.9024 | 596.504 | 0.7917786 | 369.823 | 616.3717 | 0.7919182 | 365.5872 | 609.312 | 0.7914335 | 351.3225 | 585.5375
0.7937602 | 366.6757 | 611.1262 | 0.792933 | 354.1125 | 590.1875 | 0.7937746 | 373.6147 | 622.6912 | 0.7929203 | 353.2363 | 588.7272 | 0.7937533 | 368.4903 | 614.1504 | 0.7930923 | 353.2104 | 588.684 | 0.7935856 | 358.5822 | 597.6369 | 0.7934501 | 370.5072 | 617.512 | 0.7935855 | 366.3252 | 610.542 | 0.7930865 | 352.0887 | 586.8145
0.7954444 | 367.4419 | 612.4032 | 0.7945933 | 354.8175 | 591.3626 | 0.7954345 | 374.3755 | 623.9592 | 0.794584 | 353.9195 | 589.8659 | 0.795432 | 369.3394 | 615.5656 | 0.7947714 | 353.8891 | 589.8152 | 0.7952688 | 359.3046875 | 598.8411 | 0.7951078 | 371.2915 | 618.8192 | 0.7952677 | 367.1019 | 611.8364 | 0.7947568 | 352.6888 | 587.8146
0.7971071 | 368.0494 | 613.4157 | 0.7962494 | 355.5553 | 592.5921 | 0.7970825 | 375.1271 | 625.2118 | 0.7962636 | 354.5444 | 590.9073 | 0.7971045 | 370.115 | 616.8583 | 0.7964356 | 354.6218 | 591.0363 | 0.7969426 | 359.9964 | 599.994 | 0.7967601 | 372.2046 | 620.341 | 0.796944 | 367.6746 | 612.7909 | 0.7964361 | 353.3952 | 588.9921
0.7987562 | 368.8127 | 614.6879 | 0.7979296 | 356.2132 | 593.6886 | 0.798753 | 375.8207 | 626.3679 | 0.7979373 | 355.2697 | 592.1162 | 0.7987661 | 370.9483 | 618.2472 | 0.7980936 | 355.384 | 592.3066 | 0.7986061 | 360.6803 | 601.1339 | 0.798426 | 372.9359 | 621.5598 | 0.7986102 | 368.3644 | 613.9407 | 0.7981058 | 354.1076 | 590.1794
0.8004107 | 369.4617 | 615.7694 | 0.7996067 | 357.0305 | 595.0508 | 0.8004377 | 376.5051 | 627.5085 | 0.7996047 | 356.0052 | 593.342 | 0.800423 | 371.6346 | 619.3911 | 0.7997472 | 356.2727 | 593.7879 | 0.8002639 | 361.5001 | 602.5001 | 0.8001075 | 373.6405 | 622.7342 | 0.8002659 | 369.0851 | 615.1418 | 0.7997624 | 354.8443 | 591.4071
0.802085 | 370.1158 | 616.8596 | 0.8012733 | 357.7581 | 596.2636 | 0.8021092 | 377.2409 | 628.7349 | 0.8012612 | 356.5898 | 594.3164 | 0.8020883 | 372.3651 | 620.6085 | 0.8014249 | 356.9991 | 594.9984 | 0.801922 | 362.1804 | 603.634 | 0.801775 | 374.4656 | 624.1094 | 0.8019254 | 369.8421 | 616.4035 | 0.8014214 | 355.5182 | 592.5303
0.8037676 | 370.9147 | 618.1912 | 0.8029295 | 358.4533 | 597.4222 | 0.8037713 | 377.9897 | 629.9828 | 0.8029263 | 357.2164 | 595.3606 | 0.8037708 | 373.0746 | 621.7909 | 0.8031077 | 357.7818 | 596.303 | 0.8035958 | 362.8359 | 604.7265 | 0.8034343 | 375.2296 | 625.3827 | 0.803601 | 370.6702 | 617.7837 | 0.8030963 | 356.2893 | 593.8155
0.8054347 | 371.6873 | 619.4788 | 0.8045874 | 359.1479 | 598.5798 | 0.8054198 | 378.7124 | 631.1874 | 0.8046028 | 357.9956 | 596.6594 | 0.8054436 | 373.7897 | 622.9829 | 0.8047752 | 358.3972 | 597.3287 | 0.8052803 | 363.5339 | 605.8898 | 0.8050836 | 375.8174 | 626.3623 | 0.8052822 | 371.5048 | 619.1747 | 0.8047745 | 356.9464 | 594.9106
0.8070935 | 372.3965 | 620.6609 | 0.8062624 | 359.8071 | 599.6785 | 0.8070849 | 379.4312 | 632.3853 | 0.8062803 | 358.5804 | 597.634 | 0.8071076 | 374.5185 | 624.1975 | 0.8064368 | 359.1169 | 598.5282 | 0.8069428 | 364.2632 | 607.1053 | 0.8067489 | 376.583 | 627.6383 | 0.8069434 | 372.3162 | 620.527 | 0.8064479 | 357.7573 | 596.2621
0.8087505 | 373.1859 | 621.9764 | 0.8079431 | 360.4912 | 600.8186 | 0.8087671 | 380.1634 | 633.6057 | 0.8079389 | 359.2872 | 598.812 | 0.8087599 | 375.3315 | 625.5526 | 0.8080914 | 359.6906 | 599.4843 | 0.8085943 | 364.9116 | 608.186 | 0.8084326 | 377.4075 | 629.0125 | 0.8085927 | 373.054 | 621.7567 | 0.8081042 | 358.4941 | 597.4901
0.8104242 | 373.9168 | 623.1947 | 0.8096061 | 361.1292 | 601.8821 | 0.8104404 | 380.8773 | 634.7956 | 0.8095883 | 360.0832 | 600.1387 | 0.8104227 | 376.0437 | 626.7396 | 0.8097627 | 360.3983 | 600.6639 | 0.810253 | 365.6426 | 609.4043 | 0.8101049 | 378.0771 | 630.1286 | 0.810255 | 373.8017 | 623.0029 | 0.8097587 | 359.1835 | 598.6392
0.8121043 | 374.6009 | 624.3348 | 0.811263 | 361.9075 | 603.1792 | 0.8121019 | 381.5515 | 635.9191 | 0.8112475 | 360.8047 | 601.3412 | 0.8120993 | 376.8182 | 628.0303 | 0.811444 | 361.0251 | 601.7086 | 0.8119293 | 366.4489 | 610.7482 | 0.8117671 | 378.7912 | 631.3187 | 0.8119337 | 374.4832 | 624.1387 | 0.8114302 | 359.8584 | 599.764
0.8137752 | 375.3822 | 625.637 | 0.812919 | 362.5858 | 604.3096 | 0.8137546 | 382.2732 | 637.122 | 0.8129281 | 361.3757 | 602.2929 | 0.8137788 | 377.5348 | 629.2246 | 0.8131168 | 361.7897 | 602.9828 | 0.8136136 | 367.1297 | 611.8829 | 0.813429 | 379.5054 | 632.509 | 0.8136089 | 375.2285 | 625.3809 | 0.8131086 | 360.5387 | 600.8978
0.8154324 | 376.0158 | 626.693 | 0.8145955 | 363.3694 | 605.6157 | 0.8154218 | 383.1029 | 638.5048 | 0.8146045 | 362.1345 | 603.5574 | 0.815441 | 378.289 | 630.4817 | 0.8147691 | 362.4689 | 604.1148 | 0.8152779 | 367.8347 | 613.0578 | 0.8150972 | 380.2441 | 633.7402 | 0.8152731 | 376.0079 | 626.6798 | 0.8147795 | 361.0963 | 601.8271
0.8170934 | 376.6832 | 627.8053 | 0.8162723 | 364.1075 | 606.8458 | 0.8170992 | 383.857 | 639.7617 | 0.8162711 | 362.8028 | 604.6714 | 0.8170927 | 378.9716 | 631.6193 | 0.8164234 | 363.208 | 605.3466 | 0.8169322 | 368.6391 | 614.3985 | 0.8167826 | 380.9655 | 634.9424 | 0.8169262 | 376.7014 | 627.8356 | 0.8164359 | 361.726 | 602.8767
0.8187659 | 377.4515 | 629.0859 | 0.817941 | 364.8216 | 608.036 | 0.8187757 | 384.5942 | 640.9903 | 0.8179278 | 363.4617 | 605.7696 | 0.818754 | 379.7463 | 632.9105 | 0.8180887 | 363.9295 | 606.5492 | 0.8185909 | 369.3068 | 615.5114 | 0.8184525 | 381.8099 | 636.3498 | 0.8185925 | 377.314 | 628.8567 | 0.8180919 | 362.4916 | 604.1526
0.8204461 | 378.2172 | 630.3619 | 0.8195953 | 365.4972 | 609.162 | 0.8204392 | 385.3368 | 642.228 | 0.8195808 | 364.1769 | 606.9615 | 0.8204311 | 380.3478 | 633.9131 | 0.8197681 | 364.5741 | 607.6235 | 0.8202614 | 369.9486 | 616.581 | 0.8201075 | 382.6395 | 637.7324 | 0.8202732 | 378.0001 | 630.0002 | 0.8197629 | 363.2354 | 605.3924
0.8221107 | 378.8629 | 631.4382 | 0.8212498 | 366.1432 | 610.2387 | 0.822093 | 386.0846 | 643.4744 | 0.8212577 | 364.9514 | 608.2523 | 0.8221093 | 381.1498 | 635.2497 | 0.8214389 | 365.3868 | 608.978 | 0.8219395 | 370.6378 | 617.7297 | 0.8217593 | 383.4904 | 639.1507 | 0.8219455 | 378.5451 | 630.9086 | 0.821443 | 363.9955 | 606.6591
0.8237612 | 379.6432 | 632.7387 | 0.8229221 | 366.765625 | 611.276 | 0.8237576 | 386.8899 | 644.8165 | 0.822936 | 365.5995 | 609.3324 | 0.8237718 | 381.8014 | 636.3357 | 0.8230975 | 366.0382 | 610.0636 | 0.8236079 | 371.3466 | 618.9109 | 0.823425 | 384.2251 | 640.3751 | 0.8236111 | 379.1732 | 631.9553 | 0.8231101 | 364.7273 | 607.8788
0.825415 | 380.38 | 633.9667 | 0.8246039 | 367.5078 | 612.5129 | 0.8254346 | 387.5921 | 645.9868 | 0.8246058 | 366.321 | 610.5349 | 0.8254259 | 382.6478 | 637.7463 | 0.8247542 | 366.6597 | 611.0995 | 0.8252638 | 371.8987 | 619.8311 | 0.8250983 | 385.0596 | 641.766 | 0.8252667 | 379.7974 | 632.9957 | 0.8247702 | 365.4189 | 609.0314
0.8270925 | 381.1085 | 635.1808 | 0.8262731 | 368.1792 | 613.6319 | 0.8271059 | 388.3039 | 647.1732 | 0.8262667 | 366.9893 | 611.6489 | 0.8270856 | 383.3859 | 638.9764 | 0.8264231 | 367.3638 | 612.2731 | 0.8269209 | 372.7206 | 621.201 | 0.8267669 | 385.7821 | 642.9702 | 0.8269274 | 380.5315 | 634.2192 | 0.826421 | 366.0674 | 610.1123
0.8287693 | 381.7124 | 636.1873 | 0.8279291 | 368.8226 | 614.7043 | 0.8287681 | 389.1065 | 648.5108 | 0.8279188 | 367.6012 | 612.6686 | 0.8287619 | 384.2852 | 640.4753 | 0.8281052 | 368.0772 | 613.462 | 0.8285989 | 373.4461 | 622.4101 | 0.828425 | 386.4018 | 644.0029 | 0.8286063 | 381.2775 | 635.4625 | 0.8280895 | 366.7718 | 611.2864
0.8304427 | 382.418 | 637.3633 | 0.829589 | 369.544 | 615.9067 | 0.8304214 | 389.7799 | 649.6331 | 0.8295909 | 368.2029 | 613.6715 | 0.8304393 | 384.9547 | 641.5911 | 0.829776 | 368.6817 | 614.4696 | 0.8302746 | 374.2301 | 623.7168 | 0.830083 | 387.1584 | 645.2641 | 0.8302806 | 382.1899 | 636.9832 | 0.8297664 | 367.4831 | 612.4719
0.832097 | 383.128 | 638.5467 | 0.8312591 | 370.2209 | 617.0348 | 0.8320816 | 390.5019 | 650.8365 | 0.8312708 | 368.9102 | 614.8503 | 0.8321075 | 385.8647 | 643.1078 | 0.8314386 | 369.3754 | 615.6257 | 0.831948 | 374.9776 | 624.9627 | 0.8317479 | 387.9014 | 646.5023 | 0.831942 | 382.9431 | 638.2385 | 0.8314417 | 368.2067 | 613.6778
0.8337504 | 383.9391 | 639.8985 | 0.8329402 | 370.8456 | 618.076 | 0.833764 | 391.2526 | 652.0877 | 0.8329422 | 369.5963 | 615.9939 | 0.8337625 | 386.5634 | 644.2724 | 0.8330932 | 370.0459 | 616.7431 | 0.8336033 | 375.8069 | 626.3449 | 0.8334302 | 388.5758 | 647.6263 | 0.8335987 | 383.7465 | 639.5775 | 0.8331029 | 369.0252 | 615.042
0.8354219 | 384.6191 | 641.0319 | 0.8346123 | 371.5496 | 619.2493 | 0.8354373 | 392.0302 | 653.3837 | 0.8346012 | 370.1556 | 616.926 | 0.8354207 | 387.288 | 645.48 | 0.8347575 | 370.6985 | 617.8308 | 0.8352598 | 376.4653 | 627.4421 | 0.8351091 | 389.233 | 648.7217 | 0.8352553 | 384.5726 | 640.9544 | 0.8347574 | 369.698 | 616.1633
0.8371001 | 385.3965 | 642.3275 | 0.8362671 | 372.3159 | 620.5264 | 0.8371016 | 392.6664 | 654.4441 | 0.8362553 | 370.8641 | 618.1068 | 0.8370994 | 388.0041 | 646.6735 | 0.836435 | 371.398 | 618.9967 | 0.8369325 | 377.1624 | 628.6041 | 0.8367735 | 390.1079 | 650.1799 | 0.8369314 | 385.3306 | 642.2177 | 0.8364241 | 370.2869 | 617.1448
0.8387738 | 386.0727 | 643.4545 | 0.8379237 | 372.9916 | 621.6527 | 0.8387577 | 393.4418 | 655.7363 | 0.8379259 | 371.6551 | 619.4252 | 0.8387775 | 388.7457 | 647.9094 | 0.8381099 | 372.0967 | 620.1612 | 0.8386084 | 377.9023 | 629.8372 | 0.8384297 | 390.7225 | 651.2042 | 0.838608 | 386.0614 | 643.4357 | 0.8381054 | 371.0552 | 618.4253
0.840436 | 386.7921 | 644.6535 | 0.8395937 | 373.7423 | 622.9039 | 0.8404214 | 394.1098 | 656.8497 | 0.8396066 | 372.3788 | 620.6314 | 0.840445 | 389.4039 | 649.0066 | 0.8397725 | 372.8472 | 621.412 | 0.8402743 | 378.5321 | 630.8868 | 0.84009 | 391.4004 | 652.334 | 0.8402743 | 386.8586 | 644.7644 | 0.8397776 | 371.6863 | 619.4772
0.8420911 | 387.3971 | 645.6618 | 0.8412694 | 374.5002 | 624.167 | 0.8421001 | 394.733 | 657.8884 | 0.8412733 | 373.034 | 621.7233 | 0.8420967 | 390.1222 | 650.2037 | 0.8414233 | 373.6453 | 622.7421 | 0.8419299 | 379.2151 | 632.0252 | 0.8417662 | 392.1552 | 653.5921 | 0.8419281 | 387.6292 | 646.0486 | 0.8414366 | 372.3703 | 620.6172
0.8437541 | 388.1505 | 646.9176 | 0.842939 | 375.137 | 625.2284 | 0.8437811 | 395.3885 | 658.9808 | 0.8429295 | 373.7516 | 622.9194 | 0.8437557 | 390.9178 | 651.5297 | 0.8430892 | 374.3637 | 623.9396 | 0.8435845 | 379.9843 | 633.3071 | 0.8434469 | 392.9034 | 654.8389 | 0.8435863 | 388.3299 | 647.2164 | 0.8430916 | 373.1222 | 621.8703
0.8454356 | 388.9112 | 648.1854 | 0.8445946 | 375.7778 | 626.2964 | 0.8454463 | 396.1426 | 660.2377 | 0.8445847 | 374.5278 | 624.213 | 0.84543 | 391.4485 | 652.4142 | 0.8447674 | 375.007 | 625.0116 | 0.8452582 | 380.6498 | 634.4164 | 0.8451091 | 393.5248 | 655.8747 | 0.8452632 | 388.9198 | 648.1996 | 0.8447532 | 373.8106 | 623.0177
0.8471119 | 389.6753 | 649.4589 | 0.8462492 | 376.4767 | 627.4612 | 0.8470995 | 396.8609 | 661.4348 | 0.8462543 | 375.1362 | 625.2271 | 0.8471047 | 392.1956 | 653.6594 | 0.8464413 | 375.694 | 626.1566 | 0.8469377 | 381.2521 | 635.4202 | 0.8467566 | 394.4884 | 657.4807 | 0.846941 | 389.5583 | 649.2638 | 0.8464325 | 374.4408 | 624.0679
0.8487707 | 390.4 | 650.6666 | 0.8479204 | 377.1819 | 628.6365 | 0.8487557 | 397.5109 | 662.5181 | 0.8479365 | 375.7549 | 626.2581 | 0.8487722 | 392.9171 | 654.8618 | 0.8481041 | 376.3994 | 627.3323 | 0.8486068 | 382.0107 | 636.6845 | 0.8484172 | 395.2334 | 658.7223 | 0.8486069 | 390.2148 | 650.3581 | 0.8481051 | 375.2219 | 625.3698
0.8504231 | 391.1034 | 651.839 | 0.8495974 | 377.7091 | 629.5152 | 0.8504277 | 398.2875 | 663.8126 | 0.8496044 | 376.5168 | 627.528 | 0.8504248 | 393.5812 | 655.9687 | 0.8497531 | 377.0823 | 628.4705 | 0.8502663 | 382.6806 | 637.8011 | 0.8500952 | 395.9647 | 659.9411 | 0.8502635 | 390.9098 | 651.5163 | 0.8497639 | 375.832 | 626.3866
0.8520894 | 391.8034 | 653.0056 | 0.8512704 | 378.4658 | 630.7764 | 0.8521069 | 399.1094 | 665.1823 | 0.8512637 | 377.1763 | 628.6272 | 0.852082 | 394.2064 | 657.0106 | 0.8514171 | 377.7216 | 629.536 | 0.8519232 | 383.3313 | 638.8855 | 0.8517704 | 396.7943 | 661.3239 | 0.8519186 | 391.6216 | 652.7026 | 0.851418 | 376.4709 | 627.4515
0.85377 | 392.4619 | 654.1031 | 0.852932 | 379.074 | 631.7901 | 0.8537712 | 399.8962 | 666.4937 | 0.8529212 | 377.7436 | 629.5727 | 0.8537569 | 394.9852 | 658.3087 | 0.8530988 | 378.4307 | 630.7178 | 0.8535948 | 384.0331 | 640.0552 | 0.853435 | 397.5879 | 662.6465 | 0.8535919 | 392.403 | 654.005 | 0.853079 | 377.1944 | 628.6574
0.8554384 | 393.2021 | 655.3368 | 0.8545889 | 379.6996 | 632.8327 | 0.855423 | 400.7079 | 667.8464 | 0.8545934 | 378.4323 | 630.7205 | 0.8554339 | 395.6732 | 659.4553 | 0.8547757 | 379.1447 | 631.9078 | 0.8552778 | 384.7999 | 641.3332 | 0.8550892 | 398.3046 | 663.841 | 0.855273 | 393.2119 | 655.3531 | 0.8547577 | 377.9715 | 629.9524
0.8571001 | 393.8732 | 656.4553 | 0.8562557 | 380.2504 | 633.7507 | 0.8570791 | 401.5101 | 669.1835 | 0.8562774 | 379.1177 | 631.8629 | 0.8571044 | 396.3925 | 660.6542 | 0.8564394 | 379.7635 | 632.9391 | 0.8569499 | 385.4567 | 642.4279 | 0.8567519 | 399.1862 | 665.3104 | 0.856945 | 393.8569 | 656.4282 | 0.856432 | 378.5749 | 630.9582
0.8587529 | 394.5868 | 657.6447 | 0.8579354 | 380.9771 | 634.9619 | 0.8587526 | 402.2582 | 670.4303 | 0.8579503 | 379.6926 | 632.821 | 0.8587635 | 397.1803 | 661.9672 | 0.8580922 | 380.4456 | 634.0759 | 0.8586107 | 386.0902 | 643.4837 | 0.8584335 | 399.9665 | 666.6109 | 0.8586013 | 394.6231 | 657.7051 | 0.8580986 | 379.3438 | 632.2397
0.8604202 | 395.1203 | 658.5339 | 0.8596132 | 381.6031 | 636.0051 | 0.8604342 | 403.0798 | 671.7997 | 0.859602 | 380.4359 | 634.0599 | 0.8604211 | 397.9589 | 663.2648 | 0.8597571 | 381.0782 | 635.1303 | 0.8602601 | 386.8097 | 644.6829 | 0.8601089 | 400.6533 | 667.7555 | 0.8602552 | 395.3402 | 658.9003 | 0.8597583 | 380.1243 | 633.5405
0.8621004 | 395.7341 | 659.5569 | 0.8612747 | 382.3276 | 637.2127 | 0.8621051 | 403.7238 | 672.873 | 0.8612573 | 381.1588 | 635.2646 | 0.862094 | 398.7346 | 664.5577 | 0.8614373 | 381.8024 | 636.3374 | 0.8619241 | 387.5991 | 645.9985 | 0.8617762 | 401.5058 | 669.1763 | 0.8619301 | 395.9896 | 659.9826 | 0.8614215 | 380.8079 | 634.6799
0.8637709 | 396.474 | 660.79 | 0.8629242 | 383.0367 | 638.3945 | 0.863764 | 404.3175 | 673.8625 | 0.8629233 | 381.8616 | 636.4361 | 0.8637762 | 399.5097 | 665.8495 | 0.8631123 | 382.3964 | 637.3273 | 0.8636056 | 388.31 | 647.1834 | 0.8634318 | 402.1687 | 670.2812 | 0.8636105 | 396.6922 | 661.1537 | 0.8630987 | 381.4472 | 635.7453
0.8654337 | 397.184 | 661.9733 | 0.8645895 | 383.8753 | 639.7922 | 0.8654247 | 405.0709 | 675.1181 | 0.8646012 | 382.5373 | 637.5621 | 0.8654478 | 400.132 | 666.8866 | 0.864774 | 383.118 | 638.53 | 0.8652749 | 389.106 | 648.51 | 0.8650918 | 402.8063 | 671.3438 | 0.8652786 | 397.4835 | 662.4725 | 0.864781 | 382.1758 | 636.9596
0.8670914 | 397.8083 | 663.0138 | 0.8662671 | 384.6208 | 641.0346 | 0.8671026 | 405.8803 | 676.4671 | 0.8662702 | 383.3435 | 638.9059 | 0.867107 | 400.8611 | 668.1019 | 0.8664272 | 383.7692 | 639.6154 | 0.8669352 | 389.8939 | 649.8232 | 0.8667704 | 403.4148 | 672.358 | 0.8669336 | 398.0951 | 663.4918 | 0.8664466 | 382.6615 | 637.7692
0.8687579 | 398.6074 | 664.3456 | 0.8679384 | 385.3392 | 642.232 | 0.8687825 | 406.4703 | 677.4506 | 0.8679289 | 383.9924 | 639.9873 | 0.8687572 | 401.5808 | 669.3014 | 0.8680887 | 384.4934 | 640.8223 | 0.868585 | 390.5864 | 650.9773 | 0.8684434 | 404.1815 | 673.6359 | 0.8685898 | 398.8365 | 664.7276 | 0.8680992 | 383.241 | 638.7349
0.8704405 | 399.2855 | 665.4758 | 0.8696014 | 386.0405 | 643.4008 | 0.8704497 | 407.2017 | 678.6695 | 0.8695825 | 384.6767 | 641.1279 | 0.8704253 | 402.2787 | 670.4645 | 0.869766 | 385.2549 | 642.0915 | 0.8702508 | 391.257 | 652.0949 | 0.8701097 | 404.8097 | 674.6829 | 0.8702601 | 399.6243 | 666.0405 | 0.8697549 | 384.0999 | 640.1666
0.8721157 | 399.8608 | 666.4346 | 0.8712498 | 386.6714 | 644.4523 | 0.8721001 | 407.9803 | 679.9672 | 0.871249 | 385.3799 | 642.2999 | 0.8721055 | 402.9731 | 671.6218 | 0.8714383 | 385.9962 | 643.3271 | 0.8719307 | 391.9809 | 653.3014 | 0.8717619 | 405.5542 | 675.9237 | 0.8719405 | 400.3115 | 667.1858 | 0.8714305 | 384.8522 | 641.4203
0.8737742 | 400.5976 | 667.6626 | 0.8729118 | 387.3383 | 645.5638 | 0.8737549 | 408.6536 | 681.0894 | 0.8729278 | 386.065 | 643.4417 | 0.8737705 | 403.7307 | 672.8846 | 0.8731037 | 386.6785 | 644.4642 | 0.8736058 | 392.7132 | 654.522 | 0.873422 | 406.1895 | 676.9825 | 0.8736109 | 400.9796 | 668.2994 | 0.8731079 | 385.6135 | 642.6892
0.8754278 | 401.4131 | 669.0219 | 0.8745965 | 387.9756 | 646.6261 | 0.8754291 | 409.2594 | 682.0989 | 0.8746061 | 386.5962 | 644.327 | 0.8754306 | 404.3186 | 673.8643 | 0.874757 | 387.3181 | 645.5302 | 0.8752709 | 393.5607 | 655.9345 | 0.8750945 | 407.0727 | 678.4545 | 0.8752685 | 401.7984 | 669.664 | 0.8747716 | 386.4509 | 644.0848
0.8770874 | 402.1786 | 670.2977 | 0.87627 | 388.5899 | 647.6498 | 0.8770994 | 409.9001 | 683.1668 | 0.8762724 | 387.2868 | 645.478 | 0.8770816 | 404.9778 | 674.9631 | 0.8764138 | 387.9857 | 646.6428 | 0.876931 | 394.3614 | 657.2689 | 0.8767713 | 407.77 | 679.6166 | 0.8769284 | 402.496 | 670.8267 | 0.8764213 | 387.2131 | 645.3551
0.8787639 | 403.0197 | 671.6994 | 0.8779387 | 389.2998 | 648.8331 | 0.8787669 | 410.667 | 684.445 | 0.8779293 | 388.0702 | 646.7837 | 0.8787511 | 405.6481 | 676.0801 | 0.8780929 | 388.6515 | 647.7524 | 0.8786001 | 395.1793 | 658.6321 | 0.8784387 | 408.4455 | 680.7425 | 0.8786002 | 403.1382 | 671.8969 | 0.8780845 | 387.7573 | 646.2622
0.880438 | 403.7599 | 672.9332 | 0.8795967 | 390.0829 | 650.1382 | 0.8804237 | 411.3286 | 685.5476 | 0.879591 | 388.749 | 647.915 | 0.8804353 | 406.3156 | 677.1927 | 0.879769 | 389.3782 | 648.9637 | 0.8802791 | 395.9186 | 659.8643 | 0.8800943 | 409.0937 | 681.8228 | 0.8802828 | 403.9166 | 673.1943 | 0.8797606 | 388.4193 | 647.3655
0.8821001 | 404.4402 | 674.0669 | 0.881258 | 390.7267 | 651.2111 | 0.8820775 | 411.9503 | 686.5838 | 0.8812727 | 389.4099 | 649.0165 | 0.8821064 | 407.0372 | 678.3953 | 0.8814352 | 390.0414 | 650.069 | 0.8819534 | 396.5369 | 660.8948 | 0.881753 | 409.9256 | 683.2093 | 0.8819528 | 404.6235 | 674.3725 | 0.88144 | 389.1392 | 648.5653
0.883754 | 405.0424 | 675.0707 | 0.8829401 | 391.3641 | 652.2736 | 0.8837557 | 412.6879 | 687.8132 | 0.882948 | 390.0956 | 650.1593 | 0.8837692 | 407.8499 | 679.7499 | 0.8830965 | 390.7553 | 651.2589 | 0.8836097 | 397.0665 | 661.7775 | 0.8834311 | 410.5653 | 684.2755 | 0.8836081 | 405.162 | 675.27 | 0.8831092 | 389.7968 | 649.6614
0.8854115 | 405.6716 | 676.1193 | 0.8846146 | 392.2014 | 653.669 | 0.885435 | 413.4354 | 689.059 | 0.8846073 | 390.7985 | 651.3309 | 0.8854219 | 408.5041 | 680.8401 | 0.8847569 | 391.45 | 652.4167 | 0.8852618 | 397.7841 | 662.9735 | 0.8851075 | 411.3144 | 685.524 | 0.8852623 | 405.8253 | 676.3755 | 0.8847671 | 390.5198 | 650.8664
0.8870896 | 406.3392 | 677.232 | 0.8862773 | 392.7763 | 654.6272 | 0.8871087 | 414.1068 | 690.1779 | 0.8862568 | 391.2914 | 652.1524 | 0.8870934 | 409.266 | 682.11 | 0.886429 | 392.0504 | 653.4174 | 0.8869226 | 398.4028 | 664.0047 | 0.8867773 | 412.0766 | 686.7943 | 0.8869288 | 406.6201 | 677.7002 | 0.8864267 | 391.2869 | 652.1449
0.8887702 | 407.1502 | 678.5836 | 0.8879253 | 393.3827 | 655.6378 | 0.88877 | 414.8485 | 691.4142 | 0.8879204 | 391.9951 | 653.3252 | 0.8887784 | 409.9875 | 683.3124 | 0.8881119 | 392.7413 | 654.5688 | 0.8886005 | 399.0564 | 665.094 | 0.8884316 | 412.9292 | 688.2154 | 0.8886061 | 407.2735 | 678.7891 | 0.8881029 | 392.0041 | 653.3402
0.8904397 | 407.7857 | 679.6428 | 0.8895859 | 394.0149 | 656.6915 | 0.8904247 | 415.6797 | 692.7996 | 0.8896 | 392.7514 | 654.5856 | 0.8904509 | 410.7225 | 684.5375 | 0.8897819 | 393.4808 | 655.8013 | 0.8902698 | 399.7871 | 666.3118 | 0.8900869 | 413.6408 | 689.4013 | 0.8902792 | 408.0157 | 680.0262 | 0.8897824 | 392.6225 | 654.3708
0.8920969 | 408.5479 | 680.9131 | 0.8912621 | 394.6854 | 657.809 | 0.8920925 | 416.4133 | 694.0222 | 0.8912717 | 393.4636 | 655.7726 | 0.8921049 | 411.4524 | 685.754 | 0.8914374 | 394.18 | 656.9667 | 0.8919321 | 400.4931 | 667.4885 | 0.8917583 | 414.4097 | 690.6829 | 0.8919374 | 408.9482 | 681.5804 | 0.8914487 | 393.3377 | 655.5628
0.8937566 | 409.339 | 682.2317 | 0.8929338 | 395.2017 | 658.6695 | 0.893773 | 417.1118 | 695.1864 | 0.8929311 | 394.1303 | 656.8838 | 0.8937571 | 412.1 | 686.8333 | 0.8930891 | 394.8737 | 658.1229 | 0.893586 | 401.1375 | 668.5624 | 0.893441 | 415.1919 | 691.9865 | 0.893591 | 409.6877 | 682.8129 | 0.8930976 | 394.1224 | 656.8707
0.8954336 | 409.9868 | 683.3113 | 0.8945935 | 395.9672 | 659.9454 | 0.8954431 | 417.8306 | 696.3844 | 0.8945827 | 394.8487 | 658.0811 | 0.8954228 | 412.6625 | 687.7709 | 0.8947615 | 395.5583 | 659.2639 | 0.8952484 | 401.7754 | 669.6256 | 0.8951108 | 416.0317 | 693.3861 | 0.8952561 | 410.358 | 683.93 | 0.894754 | 394.7743 | 657.9572
0.8971133 | 410.5731 | 684.2885 | 0.8962514 | 396.7448 | 661.2414 | 0.8971044 | 418.6368 | 697.728 | 0.8962479 | 395.4965 | 659.1609 | 0.8971003 | 413.2196 | 688.6993 | 0.8964434 | 396.1012 | 660.1686 | 0.8969322 | 402.3688 | 670.6146 | 0.8967696 | 416.7185 | 694.5308 | 0.8969352 | 411.0956 | 685.1593 | 0.8964287 | 395.4932 | 659.1554
0.8987769 | 411.3216 | 685.536 | 0.8979155 | 397.4407 | 662.4011 | 0.8987497 | 419.2548 | 698.758 | 0.8979285 | 396.1072 | 660.1786 | 0.8987697 | 413.8225 | 689.7041 | 0.8981028 | 396.7843 | 661.3072 | 0.8986114 | 403.0753 | 671.7921 | 0.8984209 | 417.4243 | 695.7071 | 0.898607 | 411.8246 | 686.3743 | 0.8981029 | 396.2861 | 660.4768
0.9004277 | 412.0299 | 686.7166 | 0.8995957 | 398.2209 | 663.7014 | 0.9004167 | 419.9949 | 699.9915 | 0.8996089 | 396.7791 | 661.2986 | 0.9004254 | 414.392 | 690.6534 | 0.89976 | 397.4387 | 662.3978 | 0.9002801 | 403.8798 | 673.133 | 0.900096 | 418.0937 | 696.8228 | 0.9002753 | 412.4583 | 687.4305 | 0.8997667 | 396.975 | 661.625
0.9020861 | 412.6217 | 687.7029 | 0.9012763 | 398.9157 | 664.8595 | 0.9021012 | 420.7749 | 701.2915 | 0.9012758 | 397.4792 | 662.4653 | 0.9020846 | 415.0575 | 691.7625 | 0.9014153 | 398.1337 | 663.5562 | 0.9019356 | 404.5668 | 674.2781 | 0.9017783 | 418.7297 | 697.8828 | 0.9019294 | 413.1547 | 688.5912 | 0.9014223 | 397.5229 | 662.5382
0.9037631 | 413.3302 | 688.8837 | 0.9029418 | 399.5558 | 665.9264 | 0.903769 | 421.4532 | 702.4219 | 0.9029303 | 398.1677 | 663.6128 | 0.9037527 | 415.6714 | 692.7857 | 0.9030863 | 398.821 | 664.7017 | 0.9035907 | 405.3067 | 675.5111 | 0.903443 | 419.3456 | 698.9094 | 0.9035938 | 413.8287 | 689.7145 | 0.9030806 | 398.222 | 663.7034
0.9054376 | 414.1451 | 690.2418 | 0.9045999 | 400.1658 | 666.9431 | 0.9054311 | 421.9181 | 703.1968 | 0.9045903 | 398.85 | 664.75 | 0.9054351 | 416.3883 | 693.9805 | 0.9047712 | 399.5554 | 665.9257 | 0.9052658 | 406.1465 | 676.9109 | 0.9051024 | 420.0676 | 700.1126 | 0.9052705 | 414.3825 | 690.6376 | 0.9047583 | 398.7682 | 664.6136
0.9071007 | 414.7979 | 691.3299 | 0.9062573 | 400.9346 | 668.2243 | 0.9070852 | 422.7561 | 704.5935 | 0.906267 | 399.54 | 665.9 | 0.9071122 | 416.9829 | 694.9715 | 0.9064414 | 400.1949 | 666.9915 | 0.9069484 | 406.7652 | 677.942 | 0.9067571 | 420.7914 | 701.3191 | 0.9069489 | 415.0464 | 691.744 | 0.9064406 | 399.4345 | 665.7242
0.9087557 | 415.5798 | 692.6331 | 0.9079319 | 401.5891 | 669.3151 | 0.9087548 | 423.4645 | 705.7742 | 0.9079458 | 400.2087 | 667.0145 | 0.908775 | 417.5146 | 695.8576 | 0.9080994 | 400.9298 | 668.2163 | 0.9086144 | 407.3753 | 678.9589 | 0.9084229 | 421.582 | 702.6367 | 0.9086103 | 415.7025 | 692.8376 | 0.908111 | 400.1564 | 666.9273
0.9104137 | 416.2935 | 693.8225 | 0.9096138 | 402.3118 | 670.5197 | 0.9104377 | 424.1356 | 706.8926 | 0.9096071 | 400.8401 | 668.0669 | 0.9104297 | 418.1213 | 696.8689 | 0.9097565 | 401.5737 | 669.2894 | 0.9102641 | 408.0985 | 680.1642 | 0.9101046 | 422.3022 | 703.8369 | 0.9102592 | 416.3704 | 693.9506 | 0.9097694 | 400.8231 | 668.0385
0.9120932 | 416.984 | 694.9734 | 0.9112772 | 402.9964 | 671.6607 | 0.9121061 | 424.9492 | 708.2486 | 0.9112554 | 401.6025 | 669.3376 | 0.9120931 | 418.8642 | 698.1069 | 0.9114292 | 402.3697 | 670.6161 | 0.9119173 | 408.7497 | 681.2495 | 0.9117745 | 423.0759 | 705.1264 | 0.9119196 | 417.0125 | 695.0208 | 0.9114231 | 401.5604 | 669.2673
0.9137744 | 417.5843 | 695.9739 | 0.912927 | 403.6708 | 672.7847 | 0.9137691 | 425.8863 | 709.8104 | 0.9129153 | 402.2631 | 670.4385 | 0.9137689 | 419.4476 | 699.0794 | 0.9131127 | 402.9515 | 671.5858 | 0.9135925 | 409.5656 | 682.6094 | 0.9134347 | 423.8579 | 706.4298 | 0.9135993 | 417.821 | 696.3683 | 0.9130923 | 402.3647 | 670.6079
0.9154429 | 418.3405 | 697.2341 | 0.9145789 | 404.2574 | 673.7623 | 0.9154249 | 426.5935 | 710.9892 | 0.9145911 | 403.02 | 671.7 | 0.9154488 | 420.1699 | 700.2832 | 0.914784 | 403.5985 | 672.6642 | 0.9152725 | 410.369 | 683.9484 | 0.9150901 | 424.5922 | 707.6537 | 0.9152711 | 418.5213 | 697.5355 | 0.9147735 | 403.034 | 671.7233
0.917101 | 418.9257 | 698.2095 | 0.9162537 | 404.9043 | 674.8404 | 0.9170887 | 427.2989 | 712.1649 | 0.9162651 | 403.7403 | 672.9005 | 0.9171053 | 420.9113 | 701.5189 | 0.9164359 | 404.252 | 673.7534 | 0.9169385 | 411.0924 | 685.154 | 0.9167621 | 425.3401 | 708.9001 | 0.9169305 | 419.2224 | 698.704 | 0.9164441 | 403.748 | 672.9134
0.9187576 | 419.731 | 699.5516 | 0.9179349 | 405.6254 | 676.0424 | 0.9187712 | 428.0089 | 713.3481 | 0.9179302 | 404.3324 | 673.8873 | 0.9187548 | 421.63 | 702.7166 | 0.9180883 | 404.9358 | 674.893 | 0.9185914 | 411.847 | 686.4117 | 0.9184453 | 426.1444 | 710.2407 | 0.918583 | 419.9145 | 699.8574 | 0.9180992 | 404.5069 | 674.1781
0.9204308 | 420.4619 | 700.7698 | 0.9196031 | 406.3627 | 677.2712 | 0.9204419 | 428.7587 | 714.5979 | 0.9195892 | 404.9565 | 674.9275 | 0.9204154 | 422.2472 | 703.7454 | 0.9197578 | 405.4269 | 675.7116 | 0.9202525 | 412.5641 | 687.6068 | 0.920115 | 426.8024 | 711.3373 | 0.9202498 | 420.7312 | 701.2186 | 0.9197466 | 405.0963 | 675.1605
0.9221132 | 421.1923 | 701.9871 | 0.9212577 | 407.1203 | 678.5338 | 0.9221011 | 429.5005 | 715.8341 | 0.9212505 | 405.5666 | 675.9444 | 0.922094 | 422.9258 | 704.8763 | 0.9214349 | 406.2763 | 677.1272 | 0.9219328 | 413.1255 | 688.5424 | 0.921773 | 427.4592 | 712.432 | 0.9219317 | 421.4195 | 702.3658 | 0.9214162 | 405.8131 | 676.3551
0.923777 | 421.8348 | 703.058 | 0.9229174 | 407.8381 | 679.7302 | 0.9237547 | 430.1642 | 716.9403 | 0.9229266 | 406.2276 | 677.0461 | 0.9237726 | 423.5342 | 705.8903 | 0.9231018 | 406.8926 | 678.1544 | 0.9236104 | 413.7933 | 689.6556 | 0.9234264 | 428.1867 | 713.6446 | 0.9236069 | 422.1132 | 703.5219 | 0.9231023 | 406.4042 | 677.3403
0.9254272 | 422.5323 | 704.2204 | 0.9245889 | 408.4305 | 680.7176 | 0.9254173 | 430.8936 | 718.1561 | 0.9246042 | 406.8981 | 678.1636 | 0.9254363 | 424.2236 | 707.0394 | 0.9247571 | 407.6292 | 679.3821 | 0.925276 | 414.4785 | 690.7976 | 0.9250903 | 428.8936 | 714.8226 | 0.9252762 | 422.8581 | 704.7635 | 0.924773 | 407.0884 | 678.4807
0.927081 | 423.1774 | 705.2957 | 0.9262718 | 409.0121 | 681.6868 | 0.9270988 | 431.7343 | 719.5571 | 0.9262721 | 407.7492 | 679.582 | 0.9270902 | 424.8618 | 708.1029 | 0.9264162 | 408.2683 | 680.4471 | 0.9269321 | 415.1161 | 691.8601 | 0.9267671 | 429.7186 | 716.1977 | 0.9269302 | 423.6491 | 706.0818 | 0.9264322 | 407.754 | 679.5899
0.928753 | 423.8403 | 706.4006 | 0.9279413 | 409.5805 | 682.6342 | 0.9287732 | 432.4586 | 720.7644 | 0.9279317 | 408.4546 | 680.7577 | 0.9287522 | 425.5795 | 709.2992 | 0.9280899 | 409.0885 | 681.8142 | 0.9285936 | 415.7964 | 692.994 | 0.9284409 | 430.4788 | 717.4646 | 0.9285911 | 424.3829 | 707.3049 | 0.9280868 | 408.5273 | 680.8789
0.9304304 | 424.466 | 707.4434 | 0.9296014 | 410.095 | 683.4917 | 0.9304345 | 433.0509 | 721.7516 | 0.9295875 | 409.16 | 681.9333 | 0.9304316 | 426.3252 | 710.5419 | 0.9297693 | 409.7238 | 682.873 | 0.9302658 | 416.3943 | 693.9906 | 0.9300989 | 431.1142 | 718.5237 | 0.93027 | 425.1306 | 708.5509 | 0.9297546 | 409.1841 | 681.9735
0.932101 | 425.2292 | 708.7154 | 0.9312597 | 410.6144 | 684.3574 | 0.9320877 | 433.8459 | 723.0764 | 0.931259 | 409.8894 | 683.1491 | 0.9321083 | 427.1337 | 711.8895 | 0.9314458 | 410.4719 | 684.1198 | 0.9319453 | 417.1399 | 695.2332 | 0.9317539 | 431.9319 | 719.8865 | 0.9319475 | 425.9453 | 709.9089 | 0.9314358 | 410.0046 | 683.3411
0.9337597 | 425.9618 | 709.9364 | 0.9329311 | 411.2417 | 685.4028 | 0.9337488 | 434.5061 | 724.1768 | 0.9329394 | 410.5354 | 684.2257 | 0.9337742 | 427.8638 | 713.1063 | 0.9331071 | 411.0324 | 685.054 | 0.9336109 | 417.8373 | 696.3956 | 0.9334145 | 432.6067 | 721.0111 | 0.9336159 | 426.719 | 711.1983 | 0.9331078 | 410.7277 | 684.5462
0.9354159 | 426.6299 | 711.0498 | 0.9346107 | 411.9259 | 686.5432 | 0.9354309 | 435.2038 | 725.3397 | 0.9346083 | 411.1533 | 685.2555 | 0.9354311 | 428.6077 | 714.3462 | 0.9347609 | 411.8115 | 686.3525 | 0.9352641 | 418.6028 | 697.6713 | 0.9350954 | 433.2404 | 722.0673 | 0.9352657 | 427.388 | 712.3133 | 0.9347701 | 411.6041 | 686.0068
0.9370897 | 427.3187 | 712.1979 | 0.936273 | 412.6799 | 687.7999 | 0.9371077 | 435.8825 | 726.4708 | 0.9362625 | 411.9058 | 686.5097 | 0.9370932 | 429.2781 | 715.4636 | 0.9364284 | 412.4823 | 687.4704 | 0.9369196 | 419.3375 | 698.8958 | 0.9367712 | 434.0591 | 723.4318 | 0.9369214 | 428.0601 | 713.4335 | 0.9364294 | 412.341 | 687.235
0.9387708 | 428.1549 | 713.5916 | 0.9379264 | 413.4313 | 689.0522 | 0.9387706 | 436.58 | 727.6334 | 0.9379141 | 412.5462 | 687.577 | 0.9387715 | 430.0466 | 716.7444 | 0.938106 | 413.1604 | 688.6007 | 0.9385964 | 420.0902 | 700.1503 | 0.9384373 | 434.9475 | 724.9125 | 0.9385958 | 428.7523 | 714.5871 | 0.9380959 | 413.0646 | 688.441
0.9404401 | 428.7844 | 714.6407 | 0.9395799 | 414.1553 | 690.2589 | 0.9404235 | 437.2682 | 728.7804 | 0.9395922 | 413.046 | 688.41 | 0.9404436 | 430.6725 | 717.7876 | 0.9397799 | 413.8382 | 689.7304 | 0.940274 | 420.8283 | 701.3805 | 0.9400962 | 435.6627 | 726.1044 | 0.9402724 | 429.4055 | 715.6758 | 0.9397769 | 413.7192 | 689.532
0.9420991 | 429.4144 | 715.6907 | 0.9412558 | 414.8582 | 691.4303 | 0.9420867 | 438.0555 | 730.0925 | 0.9412737 | 413.746 | 689.5767 | 0.9421058 | 431.3761 | 718.9602 | 0.9414374 | 414.5193 | 690.8655 | 0.941941 | 421.5698 | 702.6163 | 0.9417577 | 436.4013 | 727.3355 | 0.9419394 | 429.9771 | 716.6284 | 0.9414454 | 414.4431 | 690.7384
0.9437532 | 430.0753 | 716.7922 | 0.9429342 | 415.5701 | 692.6168 | 0.9437624 | 438.7278 | 731.2131 | 0.9429439 | 414.4738 | 690.7896 | 0.9437551 | 432.1183 | 720.1971 | 0.9430842 | 415.1032 | 691.8386 | 0.9435956 | 422.2621 | 703.7702 | 0.9434341 | 437.1014 | 728.5024 | 0.9435961 | 430.7118 | 717.853 | 0.9430996 | 415.0071 | 691.6786
0.9454243 | 430.8002 | 718.0004 | 0.9446068 | 416.215 | 693.6916 | 0.9454419 | 439.4772 | 732.462 | 0.9446015 | 415.108 | 691.8467 | 0.9454149 | 432.8535 | 721.4225 | 0.9447487 | 415.6348 | 692.7247 | 0.9452529 | 422.9167 | 704.8611 | 0.9451147 | 437.8776 | 729.796 | 0.9452555 | 431.4908 | 719.1514 | 0.9447536 | 415.6462 | 692.7437
0.9471028 | 431.3839 | 718.9732 | 0.9462617 | 416.8676 | 694.7794 | 0.9471087 | 440.3145 | 733.8574 | 0.9462522 | 415.832 | 693.0533 | 0.9470943 | 433.4684 | 722.4474 | 0.9464327 | 416.2351 | 693.7251 | 0.9469261 | 423.6245 | 706.0408 | 0.9467757 | 438.5436 | 730.906 | 0.9469355 | 432.2297 | 720.3828 | 0.9464208 | 416.2587 | 693.7645
0.9487779 | 432.1184 | 720.1973 | 0.947917 | 417.6227 | 696.0379 | 0.9487608 | 441.0589 | 735.0981 | 0.9479202 | 416.5925 | 694.3208 | 0.9487725 | 434.1716 | 723.6193 | 0.9481052 | 416.8658 | 694.7763 | 0.9486046 | 424.2753 | 707.1255 | 0.9484258 | 439.3203125 | 732.2005 | 0.948613 | 433.1307 | 721.8845 | 0.9481016 | 416.9717 | 694.9529
0.9504326 | 432.9054 | 721.509 | 0.9495879 | 418.3089 | 697.1815 | 0.9504215 | 441.819 | 736.365 | 0.9496042 | 417.2322 | 695.387 | 0.9504375 | 434.8622 | 724.7703 | 0.9497697 | 417.5765 | 695.9608 | 0.9502757 | 425.036 | 708.3933 | 0.9500876 | 440.1817 | 733.6361 | 0.9502821 | 433.9632 | 723.272 | 0.9497756 | 417.6031 | 696.0051
0.9520853 | 433.5719 | 722.6198 | 0.9512688 | 418.9225 | 698.2042 | 0.952097 | 442.6254 | 737.709 | 0.9512723 | 417.86 | 696.4333 | 0.9520918 | 435.4792 | 725.7987 | 0.9514217 | 418.2584 | 697.0973 | 0.9519337 | 425.6628 | 709.438 | 0.9517645 | 441.0323 | 735.0539 | 0.9519371 | 434.6467 | 724.4111 | 0.9514357 | 418.2953 | 697.1589
0.9537536 | 434.2563 | 723.7606 | 0.9529381 | 419.485 | 699.1417 | 0.9537747 | 443.3168 | 738.8613 | 0.9529307 | 418.4153 | 697.3589 | 0.9537488 | 436.1371 | 726.8952 | 0.9530879 | 418.9557 | 698.2596 | 0.9535869 | 426.4744 | 710.7906 | 0.9534388 | 441.6525 | 736.0875 | 0.9535952 | 435.3112 | 725.5187 | 0.9530898 | 418.9739 | 698.2898
0.9554355 | 434.9455 | 724.9092 | 0.9546012 | 420.1052 | 700.1753 | 0.95544 | 444.059 | 740.0983 | 0.9545854 | 419.0815 | 698.4691 | 0.9554271 | 436.8777 | 728.1296 | 0.9547675 | 419.6545 | 699.4242 | 0.9552577 | 427.2076 | 712.0126 | 0.955101 | 442.4774 | 737.4623 | 0.955268 | 436.0148 | 726.6913 | 0.9547525 | 419.5948 | 699.3247
0.9571093 | 435.6368 | 726.0613 | 0.9562542 | 420.758 | 701.2634 | 0.9570925 | 444.7631 | 741.2719 | 0.9562553 | 419.697 | 699.4949 | 0.9571053 | 437.5478 | 729.2463 | 0.9564425 | 420.347 | 700.5784 | 0.9569374 | 427.8398 | 713.0663 | 0.956753 | 443.1323 | 738.5538 | 0.9569501 | 436.4514 | 727.419 | 0.9564325 | 420.2446 | 700.4077
0.9587721 | 436.3242 | 727.2069 | 0.9579206 | 421.3471 | 702.2452 | 0.9587507 | 445.4275 | 742.3792 | 0.9579388 | 420.3505 | 700.5841 | 0.9587749 | 438.1915 | 730.3192 | 0.9581072 | 421.0135 | 701.6892 | 0.958611 | 428.4553 | 714.0922 | 0.9584169 | 443.8479 | 739.7464 | 0.9586163 | 437.1202 | 728.5337 | 0.9581075 | 420.9176 | 701.5293
0.960421 | 437.1511 | 728.5851 | 0.9595983 | 421.9563 | 703.2604 | 0.960426 | 446.1393 | 743.5656 | 0.9596112 | 420.9966 | 701.661 | 0.9604324 | 439.0283 | 731.7138 | 0.9597639 | 421.6678 | 702.7796 | 0.9602731 | 429.1732 | 715.2887 | 0.9600985 | 444.4278 | 740.713 | 0.9602705 | 437.8327 | 729.7212 | 0.9597729 | 421.5428 | 702.5713
0.9620855 | 437.8481 | 729.7468 | 0.9612771 | 422.61 | 704.35 | 0.9621021 | 446.8839 | 744.8064 | 0.9612681 | 421.7449 | 702.9082 | 0.962088 | 439.8015 | 733.0024 | 0.9614269 | 422.2638 | 703.773 | 0.9619249 | 429.7094 | 716.1824 | 0.9617758 | 445.1884 | 741.9807 | 0.9619263 | 438.5253 | 730.8754 | 0.9614299 | 422.2592 | 703.7654
0.9637685 | 438.5344 | 730.8906 | 0.9629375 | 423.1964 | 705.3273 | 0.9637713 | 447.6163 | 746.0272 | 0.9629273 | 422.4812 | 704.1353 | 0.9637554 | 440.4921 | 734.1535 | 0.9631062 | 422.9298 | 704.883 | 0.9635938 | 430.3765 | 717.2941 | 0.9634434 | 445.8105 | 743.0175 | 0.9636001 | 439.2622 | 732.1037 | 0.9630888 | 423.0323 | 705.0539
0.9654388 | 439.2508 | 732.0846 | 0.9645889 | 423.8028 | 706.338 | 0.9654291 | 448.3763 | 747.2938 | 0.9645939 | 423.1768 | 705.2946 | 0.965438 | 441.1724 | 735.2873 | 0.9647778 | 423.6187 | 706.0312 | 0.965273 | 431.1931 | 718.6552 | 0.9650972 | 446.6671 | 744.4452 | 0.9652796 | 440.107 | 733.5116 | 0.9647632 | 423.6607 | 706.1012
0.9671018 | 439.8725 | 733.1208 | 0.966256 | 424.5776 | 707.6293 | 0.9670898 | 449.1653 | 748.6089 | 0.9662694 | 423.8831 | 706.4719 | 0.9671097 | 441.895 | 736.4916 | 0.9664368 | 424.2209 | 707.0349 | 0.9669439 | 431.9427 | 719.9044 | 0.966759 | 447.3979 | 745.6632 | 0.9669488 | 440.7867 | 734.6446 | 0.9664456 | 424.3476 | 707.246
0.968756 | 440.4381 | 734.0635 | 0.9679378 | 425.2957 | 708.8261 | 0.9687669 | 449.7917 | 749.6528 | 0.96794 | 424.555 | 707.5917 | 0.9687673 | 442.5406 | 737.5676 | 0.968086 | 424.9168 | 708.1947 | 0.9686062 | 432.608 | 721.0133 | 0.9684339 | 448.1187 | 746.8645 | 0.9686043 | 441.4555 | 735.7592 | 0.968111 | 425.1097 | 708.5162
0.9704198 | 441.1573 | 735.2621 | 0.9696108 | 425.9581 | 709.9301 | 0.9704468 | 450.4819 | 750.8032 | 0.9695958 | 425.2824 | 708.8041 | 0.9704217 | 443.2349 | 738.7248 | 0.9697499 | 425.7378 | 709.5629 | 0.9702561 | 433.3994 | 722.3323 | 0.9701133 | 448.7961 | 747.9935 | 0.970256 | 442.1493 | 736.9155 | 0.9697627 | 425.7389 | 709.5649
0.9721019 | 441.8401 | 736.4001 | 0.9712725 | 426.6219 | 711.0365 | 0.9721139 | 451.1752 | 751.9587 | 0.9712523 | 425.8968 | 709.8279 | 0.9720968 | 443.9078 | 739.8463 | 0.9714295 | 426.3455 | 710.5759 | 0.9719245 | 434.1381 | 723.5635 | 0.9717827 | 449.5926 | 749.3209 | 0.9719249 | 442.808 | 738.0134 | 0.9714206 | 426.3719 | 710.6198
0.9737775 | 442.4816 | 737.4694 | 0.9729244 | 427.3261 | 712.2102 | 0.9737662 | 451.9128 | 753.188 | 0.9729204 | 426.5438 | 710.9064 | 0.9737768 | 444.627 | 741.045 | 0.9731035 | 426.8959 | 711.4932 | 0.9736015 | 434.7583 | 724.5972 | 0.9734326 | 450.2766 | 750.4609 | 0.9736064 | 443.4725 | 739.1208 | 0.9730992 | 427.1784 | 711.9641
0.9754385 | 443.239 | 738.7316 | 0.9745867 | 428.0381 | 713.3968 | 0.9754196 | 452.6289 | 754.3815 | 0.9745974 | 427.2183 | 712.0304 | 0.9754425 | 445.2545 | 742.0908 | 0.9747688 | 427.6732 | 712.7887 | 0.9752739 | 435.4493 | 725.7488 | 0.9750854 | 450.9392 | 751.5654 | 0.9752759 | 444.2129 | 740.3549 | 0.9747753 | 427.796875 | 712.9948
0.9770936 | 444.0132 | 740.0221 | 0.9762695 | 428.6989 | 714.4981 | 0.9770921 | 453.389 | 755.6483 | 0.9762706 | 427.9445 | 713.2408 | 0.9771012 | 445.8804 | 743.1341 | 0.976425 | 428.2478 | 713.7463 | 0.9769367 | 436.0789 | 726.7981 | 0.9767602 | 451.8162 | 753.027 | 0.9769356 | 444.9609375 | 741.6015625 | 0.9764383 | 428.4362 | 714.0604
0.978757 | 444.7115 | 741.1858 | 0.9779396 | 429.4043 | 715.6739 | 0.9787675 | 454.1165 | 756.8608 | 0.9779312 | 428.6154 | 714.359 | 0.9787543 | 446.5332 | 744.222 | 0.9780836 | 428.9228 | 714.8713 | 0.9785936 | 436.8513 | 728.0855 | 0.9784358 | 452.5005 | 754.1674 | 0.9785911 | 445.6751 | 742.7919 | 0.9780922 | 429.1273 | 715.2121
0.9804348 | 445.4837 | 742.4728 | 0.9796033 | 430.1259 | 716.8765 | 0.9804359 | 454.8986 | 758.1643 | 0.9795907 | 429.3221 | 715.5368 | 0.9804257 | 447.2569 | 745.4282 | 0.9797623 | 429.712 | 716.1867 | 0.9802625 | 437.5403 | 729.2339 | 0.9801056 | 453.2365 | 755.3942 | 0.9802583 | 446.3481 | 743.9136 | 0.9797506 | 429.8113 | 716.3521
0.9821069 | 446.2387 | 743.7312 | 0.9812583 | 430.7957 | 717.9928 | 0.9820918 | 455.5217 | 759.2029 | 0.9812588 | 430.0444 | 716.7407 | 0.9821069 | 448.0141 | 746.6902 | 0.9814399 | 430.4241 | 717.3736 | 0.9819459 | 438.3317 | 730.5528 | 0.9817601 | 453.8635 | 756.4391 | 0.9819443 | 446.9758 | 744.9597 | 0.9814293 | 430.4282 | 717.3803
0.9837666 | 446.9619 | 744.9365 | 0.982927 | 431.36 | 718.9334 | 0.9837469 | 456.1685 | 760.2808 | 0.9829386 | 430.7012 | 717.8353 | 0.9837761 | 448.7209 | 747.8682 | 0.9831055 | 431.0974 | 718.4956 | 0.9836155 | 439.0702 | 731.7837 | 0.9834179 | 454.5026 | 757.5043 | 0.9836128 | 447.6312 | 746.052 | 0.9831071 | 431.2092 | 718.682
0.9854227 | 447.6137 | 746.0229 | 0.9846077 | 432.0276 | 720.0461 | 0.9854197 | 456.9871 | 761.6451 | 0.9846138 | 431.3575 | 718.9291 | 0.9854347 | 449.4871 | 749.1452 | 0.9847663 | 431.931 | 719.8849 | 0.9852765 | 439.7602 | 732.9337 | 0.985095 | 455.1167 | 758.5279 | 0.9852694 | 448.4095 | 747.3491 | 0.9847715 | 431.9633 | 719.9388
0.9870824 | 448.3205 | 747.2009 | 0.9862837 | 432.676 | 721.1267 | 0.9870978 | 457.6627 | 762.7711 | 0.9862772 | 431.9562 | 719.927 | 0.9870953 | 450.1599 | 750.2665 | 0.9864184 | 432.5706 | 720.9509 | 0.9869265 | 440.3368 | 733.8947 | 0.986776 | 455.8878 | 759.8131 | 0.9869257 | 449.1337 | 748.5561 | 0.9864286 | 432.7014 | 721.169
0.9887608 | 448.982 | 748.3033 | 0.9879428 | 433.3893 | 722.3155 | 0.9887706 | 458.2928 | 763.8213 | 0.9879264 | 432.6783 | 721.1304 | 0.9887636 | 450.7959 | 751.3265 | 0.9880915 | 433.2468 | 722.078 | 0.9885882 | 441.0756 | 735.1259 | 0.9884432 | 456.6892 | 761.1487 | 0.9885949 | 449.8664 | 749.7773 | 0.9880919 | 433.5326 | 722.5544
0.9904373 | 449.7347 | 749.5578 | 0.9895948 | 434.0018 | 723.3363 | 0.990431 | 459.0401 | 765.0668 | 0.9895899 | 433.3094 | 722.1824 | 0.9904476 | 451.4427 | 752.4045 | 0.9897749 | 433.9757 | 723.2929 | 0.9902667 | 441.6594 | 736.0989 | 0.9901012 | 457.4641 | 762.4401 | 0.9902683 | 450.5721 | 750.9536 | 0.9897696 | 434.336 | 723.8934
0.9921005 | 450.4023 | 750.6706 | 0.9912538 | 434.645 | 724.4083 | 0.9920888 | 459.7771 | 766.2952 | 0.9912639 | 433.9621 | 723.2702 | 0.9921211 | 452.1606 | 753.6011 | 0.9914424 | 434.5754 | 724.2923 | 0.9919395 | 442.2211 | 737.0351 | 0.9917564 | 458.4196 | 764.0327 | 0.9919395 | 451.2429 | 752.0714 | 0.9914483 | 435.0078125 | 725.013
0.99376 | 451.0572 | 751.762 | 0.9929309 | 435.3635 | 725.6058 | 0.9937606 | 460.4365 | 767.3942 | 0.9929401 | 434.5044 | 724.1739 | 0.9937735 | 452.6238 | 754.373 | 0.9930978 | 435.2216 | 725.3693 | 0.9936023 | 442.9787 | 738.2978 | 0.9934277 | 459.2321 | 765.3869 | 0.9935968 | 451.7608 | 752.9347 | 0.9931142 | 435.731 | 726.2183
0.9954218 | 451.7696 | 752.9493 | 0.9946027 | 436.0506 | 726.7509 | 0.9954371 | 461.1222 | 768.5369 | 0.9946019 | 435.1426 | 725.2377 | 0.9954252 | 453.326 | 755.5433 | 0.9947556 | 435.8955 | 726.4925 | 0.9952565 | 443.7359 | 739.5599 | 0.9951098 | 460.0651 | 766.7752 | 0.9952527 | 452.3938 | 753.9897 | 0.9947683 | 436.4376 | 727.3959
0.9971005 | 452.4075 | 754.0125 | 0.9962675 | 436.5847 | 727.6411 | 0.9971133 | 461.8314 | 769.719 | 0.9962528 | 435.76 | 726.2666 | 0.9970924 | 453.9659 | 756.6099 | 0.9964293 | 436.5845 | 727.6409 | 0.9969146 | 444.3448 | 740.5746 | 0.9967753 | 460.7929 | 767.9882 | 0.9969196 | 453.0657 | 755.1095 | 0.9964244 | 437.1559 | 728.5932
0.9987802 | 453.0059 | 755.0099 | 0.9979195 | 437.2539 | 728.7566 | 0.9987704 | 462.5 | 770.8333 | 0.9979128 | 436.476 | 727.4601 | 0.9987679 | 454.5758 | 757.6264 | 0.9981107 | 437.23 | 728.7167 | 0.9985952 | 445.0641 | 741.7736 | 0.9984335 | 461.534 | 769.2234 | 0.9985975 | 453.7774 | 756.2957 | 0.9980949 | 437.7223 | 729.5372
1.000446 | 453.7812 | 756.3019 | 0.9995798 | 437.9028 | 729.838 | 1.000419 | 463.2827 | 772.1379 | 0.9995931 | 437.1057 | 728.5096 | 1.000438 | 455.1969 | 758.6615 | 0.9997769 | 437.9184 | 729.864 | 1.000273 | 445.8135 | 743.0225 | 1.000087 | 462.119 | 770.1984 | 1.00027 | 454.5285 | 757.5476 | 0.9997708 | 438.4742 | 730.7904
1.0021 | 454.403 | 757.3384 | 1.001256 | 438.5693 | 730.9489 | 1.002086 | 464.0627 | 773.4378 | 1.00127 | 437.8563 | 729.7605 | 1.002098 | 456.0322 | 760.0537 | 1.001434 | 438.5305 | 730.8841 | 1.001939 | 446.4446 | 744.0743 | 1.00176 | 462.7436 | 771.2393 | 1.001932 | 455.3011 | 758.8351 | 1.001437 | 439.1558 | 731.9264
1.003756 | 455.0577 | 758.4295 | 1.002933 | 439.2538 | 732.0896 | 1.003767 | 464.8867 | 774.8112 | 1.002938 | 438.5363 | 730.8939 | 1.003752 | 456.7052 | 761.1754 | 1.003089 | 439.1205 | 731.8674 | 1.003598 | 447.169 | 745.2817 | 1.003442 | 463.4086 | 772.3477 | 1.003593 | 456.0674 | 760.1123 | 1.003091 | 439.7776 | 732.9626
1.005427 | 455.8105 | 759.6842 | 1.004605 | 440.0437 | 733.4061 | 1.005435 | 465.6425 | 776.0708 | 1.004598 | 439.1732 | 731.9553 | 1.005414 | 457.4551 | 762.4251 | 1.004762 | 439.8108 | 733.018 | 1.005259 | 447.8916 | 746.486 | 1.005107 | 464.0453 | 773.4088 | 1.005258 | 456.8256 | 761.376 | 1.004747 | 440.4458 | 734.0763
1.007107 | 456.4763 | 760.7939 | 1.006262 | 440.6914 | 734.4856 | 1.007095 | 466.3741 | 777.2901 | 1.006261 | 439.899 | 733.1649 | 1.007097 | 458.1777 | 763.6295 | 1.006442 | 440.6075 | 734.3458 | 1.006933 | 448.7096 | 747.8493 | 1.006765 | 464.7014 | 774.5023 | 1.006937 | 457.7108 | 762.8514 | 1.006421 | 441.0988 | 735.1646
1.008771 | 457.0706 | 761.7843 | 1.007922 | 441.3462 | 735.577 | 1.008747 | 467.1699 | 778.6165 | 1.007941 | 440.5483 | 734.2472 | 1.008772 | 458.8508 | 764.7513 | 1.008107 | 441.347 | 735.5783 | 1.008615 | 449.4003 | 749.0005 | 1.008418 | 465.419 | 775.6983 | 1.008619 | 458.5429 | 764.2381 | 1.008103 | 441.7375 | 736.2292
1.010424 | 457.8219 | 763.0365 | 1.009598 | 441.9389 | 736.5648 | 1.010419 | 467.7984 | 779.664 | 1.009614 | 441.1804 | 735.3007 | 1.010437 | 459.6306 | 766.051 | 1.009765 | 442.0286 | 736.7143 | 1.010278 | 450.2326 | 750.3876 | 1.010087 | 466.1965 | 776.9942 | 1.010277 | 459.3642 | 765.607 | 1.009774 | 442.3572 | 737.2621
1.012079 | 458.4845 | 764.1408 | 1.011279 | 442.69 | 737.8166 | 1.012102 | 468.4442 | 780.7404 | 1.012931 | 442.4478 | 737.413 | 1.012096 | 460.3083 | 767.1806 | 1.011426 | 442.694 | 737.8233 | 1.011928 | 450.9332 | 751.5553 | 1.011769 | 467.0271 | 778.3784 | 1.011931 | 460.1368 | 766.8946 | 1.011434 | 443.1089 | 738.5148
1.013754 | 459.3441 | 765.5736 | 1.012941 | 443.3503 | 738.9172 | 1.013775 | 469.0917 | 781.8196 | 1.016263 | 443.7607 | 739.6012 | 1.013758 | 460.9259 | 768.2098 | 1.0131 | 443.2051 | 738.6751 | 1.013586 | 451.6841 | 752.8068 | 1.013441 | 467.7286 | 779.5477 | 1.01359 | 460.893 | 768.1551 | 1.013092 | 443.7674 | 739.6123
1.015434 | 460.0739 | 766.7898 | 1.014594 | 444.0307 | 740.0512 | 1.015439 | 469.8062 | 783.0103 | 1.018769 | 444.8644 | 741.4407 | 1.015437 | 461.5456 | 769.2427 | 1.014782 | 443.7877 | 739.6462 | 1.015262 | 452.321 | 753.8683 | 1.0151 | 468.5854 | 780.9756 | 1.015269 | 461.5447 | 769.2412 | 1.014764 | 444.5454 | 740.909
1.017106 | 460.7379 | 767.8965 | 1.016251 | 444.789 | 741.315 | 1.017093 | 470.4116 | 784.0193 | 1.021251 | 445.9065 | 743.1775 | 1.017114 | 462.2451 | 770.4085 | 1.016451 | 444.4377 | 740.7294 | 1.016939 | 453.0213 | 755.0356 | 1.016757 | 469.4371 | 782.3952 | 1.016941 | 462.1774 | 770.2956 | 1.016446 | 445.3476 | 742.246
1.018765 | 461.5211 | 769.2019 | 1.017927 | 445.3439 | 742.2399 | 1.018759 | 471.1517 | 785.2529 | 1.023751 | 446.9789 | 744.9648 | 1.018773 | 462.9279 | 771.5466 | 1.018105 | 445.1423 | 741.9038 | 1.018603 | 453.7983 | 756.3305 | 1.018426 | 470.2054 | 783.6757 | 1.018607 | 462.8815 | 771.4692 | 1.018114 | 446.1213 | 743.5355
1.020426 | 462.3267 | 770.5445 | 1.019606 | 445.8761 | 743.1269 | 1.020439 | 471.8545 | 786.4242 | 1.02711 | 448.2009 | 747.0014 | 1.020422 | 463.6071 | 772.6786 | 1.019758 | 445.9405 | 743.2342 | 1.020254 | 454.4967 | 757.4945 | 1.020109 | 470.818 | 784.6967 | 1.020254 | 463.5161 | 772.5268 | 1.019769 | 446.7838 | 744.6397
1.022101 | 462.8456 | 771.4094 | 1.021266 | 446.5417 | 744.2362 | 1.022114 | 472.5617 | 787.6028 | 1.030488 | 449.5072 | 749.1787 | 1.022087 | 464.3674 | 773.9457 | 1.021426 | 446.6831 | 744.4718 | 1.021917 | 455.1269 | 758.5448 | 1.021779 | 471.7047 | 786.1746 | 1.02192 | 464.2125 | 773.6874 | 1.021422 | 447.459 | 745.7651
1.023782 | 463.6358 | 772.7264 | 1.022923 | 447.1889 | 745.3149 | 1.023772 | 473.2958 | 788.8264 | 1.033111 | 450.541 | 750.9016 | 1.023766 | 465.1828 | 775.3047 | 1.023101 | 447.4084 | 745.6806 | 1.023596 | 455.7516 | 759.586 | 1.023437 | 472.3919 | 787.3198 | 1.023601 | 464.8257 | 774.7096 | 1.023092 | 448.1202 | 746.867
1.02545 | 464.374 | 773.9567 | 1.024583 | 447.7859 | 746.3098 | 1.025425 | 473.9739 | 789.9565 | 1.035831 | 451.6039 | 752.6731 | 1.025439 | 465.9996 | 776.6661 | 1.024772 | 448.0444 | 746.7406 | 1.025275 | 456.4905 | 760.8175 | 1.025092 | 472.9982 | 788.3304 | 1.025276 | 465.5348 | 775.8913 | 1.024773 | 448.7109375 | 747.8515625
1.027101 | 465.09 | 775.1499 | 1.026258 | 448.552 | 747.5867 | 1.027084 | 474.6699 | 791.1165 | 1.038583 | 452.7028 | 754.5047 | 1.027098 | 466.6046 | 777.6743 | 1.026428 | 448.6845 | 747.8076 | 1.026945 | 457.0303 | 761.7172 | 1.02676 | 473.7227 | 789.5379 | 1.026944 | 466.2311 | 777.0519 | 1.026439 | 449.2474 | 748.7457
1.028756 | 465.725 | 776.2083 | 1.02794 | 449.1692 | 748.6153 | 1.028765 | 475.5456 | 792.576 | 1.041429 | 453.9858 | 756.643 | 1.028753 | 467.3372 | 778.8954 | 1.028085 | 449.253 | 748.755 | 1.028602 | 457.5371 | 762.5619 | 1.028436 | 474.5385 | 790.8975 | 1.028602 | 466.9599 | 778.2666 | 1.028095 | 449.9875 | 749.9791
1.030427 | 466.4229 | 777.3715 | 1.029612 | 449.7874 | 749.6456 | 1.030436 | 476.4086 | 794.0143 | 1.044369 | 455.0956 | 758.4926 | 1.030417 | 468.0891 | 780.1484 | 1.02975 | 449.8669 | 749.7781 | 1.030259 | 458.2457 | 763.7428 | 1.030106 | 475.2316 | 792.0527 | 1.030263 | 467.646 | 779.41 | 1.029751 | 450.6524 | 751.0873
1.032102 | 467.0701 | 778.4501 | 1.031268 | 450.4665 | 750.7775 | 1.0321 | 477.1163 | 795.1938 | 1.04735 | 456.4036 | 760.6726 | 1.032099 | 468.7445 | 781.2409 | 1.031431 | 450.5326 | 750.8877 | 1.031936 | 458.9964 | 764.994 | 1.031767 | 475.9997 | 793.3329 | 1.031941 | 468.3717 | 780.6196 | 1.031419 | 451.4222 | 752.3703
1.033766 | 467.7487 | 779.5811 | 1.032928 | 451.0906 | 751.8177 | 1.033756 | 477.7466 | 796.2443 | 1.050439 | 457.6045 | 762.6741 | 1.033777 | 469.4478 | 782.4129 | 1.033106 | 451.2191 | 752.0319 | 1.033613 | 459.6525 | 766.0874 | 1.033422 | 476.8398 | 794.733 | 1.033619 | 469.2001 | 782.0002 | 1.033107 | 452.1183 | 753.5306
1.035422 | 468.39 | 780.65 | 1.034601 | 451.7518 | 752.9197 | 1.03542 | 478.4944 | 797.4907 | 1.053597 | 458.7534 | 764.589 | 1.035446 | 470.1135 | 783.5225 | 1.034769 | 451.894 | 753.1567 | 1.035282 | 460.4452 | 767.4087 | 1.035085 | 477.5945 | 795.9908 | 1.035281 | 469.9023 | 783.1704 | 1.03478 | 452.8631 | 754.7718
1.037081 | 469.0128 | 781.6879 | 1.036282 | 452.4736 | 754.1227 | 1.037102 | 479.0263 | 798.3772 | 1.056803 | 459.9936 | 766.6559 | 1.037099 | 470.7914 | 784.6524 | 1.036426 | 452.6113 | 754.3522 | 1.036935 | 461.271 | 768.785 | 1.036765 | 478.3117 | 797.1861 | 1.036932 | 470.7461 | 784.5768 | 1.036439 | 453.4369 | 755.7282
1.037913 | 469.3082 | 782.1803 | 1.037948 | 453.0517 | 755.0862 | 1.038777 | 479.6868 | 799.4779 | 1.060119 | 461.3343 | 768.8905 | 1.038761 | 471.4833 | 785.8055 | 1.038093 | 453.3425 | 755.5708 | 1.038586 | 461.8948 | 769.8246 | 1.038438 | 479.0628 | 798.438 | 1.038589 | 471.4952 | 785.8253 | 1.038096 | 454.0698 | 756.783
1.039594 | 470.041 | 783.4016 | 1.039599 | 453.5631 | 755.9385 | 1.040439 | 480.4242 | 800.7069 | 1.063484 | 462.6458 | 771.0763 | 1.04044 | 472.2895 | 787.1492 | 1.039773 | 453.9663 | 756.6105 | 1.040258 | 462.5685 | 770.9474 | 1.040101 | 479.7037 | 799.5061 | 1.040266 | 472.2519 | 787.0865 | 1.039759 | 454.7548 | 757.9246
1.041276 | 470.6927 | 784.4878 | 1.041253 | 454.257 | 757.0951 | 1.042095 | 481.2 | 801.9999 | 1.066925 | 464.1691 | 773.6152 | 1.042116 | 472.9257 | 788.2095 | 1.041445 | 454.667 | 757.7784 | 1.041936 | 463.277 | 772.1283 | 1.041759 | 480.4049 | 800.6748 | 1.041936 | 472.8766 | 788.1276 | 1.041443 | 455.412 | 759.02
1.042941 | 471.407 | 785.6783 | 1.042924 | 454.8151 | 758.0252 | 1.043753 | 481.9354 | 803.2256 | 1.070463 | 465.6281 | 776.0468 | 1.04378 | 473.6696 | 789.4493 | 1.043104 | 455.3836 | 758.9727 | 1.043606 | 463.9315 | 773.2191 | 1.043424 | 481.1106 | 801.851 | 1.0436 | 473.6754 | 789.459 | 1.043113 | 456.1001 | 760.1669
1.045425 | 472.4552 | 787.4254 | 1.044602 | 455.4796 | 759.1326 | 1.045431 | 482.7754 | 804.6257 | 1.072838 | 466.6494 | 777.749 | 1.045429 | 474.4222 | 790.7037 | 1.044753 | 456.0732 | 760.1221 | 1.045264 | 464.6987 | 774.4979 | 1.045101 | 481.7801 | 802.9668 | 1.045257 | 474.2953 | 790.4922 | 1.044767 | 456.83 | 761.3833
1.047929 | 473.5368 | 789.228 | 1.04627 | 456.1161 | 760.1936 | 1.04711 | 483.3839 | 805.6398 | 1.076499 | 467.9814 | 779.969 | 1.047086 | 475.1421 | 791.9035 | 1.046422 | 456.773 | 761.2884 | 1.046921 | 465.5668 | 775.9447 | 1.046783 | 482.4278 | 804.0464 | 1.046917 | 474.9763 | 791.6272 | 1.04642 | 457.6195 | 762.6992
1.051279 | 474.8071 | 791.3451 | 1.047929 | 456.8105 | 761.3509 | 1.048774 | 484.1065 | 806.8441 | 1.080224 | 469.3932 | 782.3221 | 1.048762 | 475.831 | 793.0516 | 1.048104 | 457.3936 | 762.3227 | 1.048595 | 466.1755 | 776.9591 | 1.048446 | 483.1079 | 805.1798 | 1.048597 | 475.587 | 792.645 | 1.048085 | 458.2066 | 763.6777
1.05375 | 476.0541 | 793.4236 | 1.049587 | 457.3849 | 762.3082 | 1.050426 | 484.9073 | 808.1789 | 1.08401 | 470.9106 | 784.851 | 1.050438 | 476.4679 | 794.1132 | 1.049772 | 458.0162 | 763.3604 | 1.050276 | 466.8751 | 778.1252 | 1.050096 | 483.8025 | 806.3375 | 1.050279 | 476.2357 | 793.7261 | 1.049765 | 458.8065 | 764.6775
1.05712 | 477.3641 | 795.6068 | 1.051259 | 458.1499 | 763.5832 | 1.052086 | 485.644 | 809.4066 | 1.086608 | 471.9307 | 786.5512 | 1.052104 | 477.1878 | 795.313 | 1.05143 | 458.5992 | 764.332 | 1.051946 | 467.546875 | 779.2448 | 1.051757 | 484.4969 | 807.4948 | 1.051945 | 476.8078 | 794.6797 | 1.051435 | 459.5096 | 765.8494
1.059704 | 478.4529 | 797.4215 | 1.052939 | 458.7273 | 764.5455 | 1.053763 | 486.4211 | 810.7018 | 1.089206 | 473.0215 | 788.3692 | 1.05376 | 477.8384 | 796.3973 | 1.053083 | 458.9879 | 764.9799 | 1.053604 | 468.2961 | 780.4935 | 1.053434 | 485.2396 | 808.7326 | 1.053605 | 477.5917 | 795.9862 | 1.053098 | 460.2683 | 767.1139
1.063244 | 479.7144 | 799.524 | 1.054611 | 459.3376 | 765.5626 | 1.055442 | 487.1982 | 811.997 | 1.091833 | 474.1208 | 790.2014 | 1.05542 | 478.4815 | 797.4692 | 1.054751 | 459.2903 | 765.4838 | 1.055258 | 468.9438 | 781.573 | 1.055106 | 485.945 | 809.9084 | 1.055258 | 478.3443 | 797.2405 | 1.054753 | 460.8903 | 768.1504
1.06602 | 480.9747 | 801.6245 | 1.05627 | 460.0181 | 766.6969 | 1.057106 | 487.8622 | 813.1037 | 1.094532 | 475.1485 | 791.9142 | 1.057096 | 479.1798 | 798.633 | 1.056437 | 459.5998 | 765.9996 | 1.056928 | 469.698 | 782.83 | 1.05677 | 486.7322 | 811.2203 | 1.056931 | 479.2317 | 798.7195 | 1.056422 | 461.6106 | 769.3509
1.068845 | 482.1412 | 803.5687 | 1.057926 | 460.7215 | 767.8691 | 1.05876 | 488.5436 | 814.2394 | 1.098586 | 476.6366 | 794.3943 | 1.058776 | 479.9934 | 799.9891 | 1.058111 | 459.9065 | 766.5108 | 1.058609 | 470.3621 | 783.9368 | 1.05842 | 487.4991 | 812.4984 | 1.058611 | 479.9556 | 799.926 | 1.058103 | 462.412 | 770.6866
1.071736 | 483.3727 | 805.6212 | 1.059592 | 461.2546 | 768.7577 | 1.060419 | 489.1801 | 815.3001 | 1.101349 | 477.7095 | 796.1825 | 1.060445 | 480.6657 | 801.1096 | 1.059776 | 460.2461 | 767.0768 | 1.060277 | 471.057 | 785.095 | 1.060079 | 488.3555 | 813.9258 | 1.060279 | 480.7602 | 801.2669 | 1.059774 | 463.036 | 771.7266
1.074733 | 484.7452 | 807.9087 | 1.06127 | 461.9016 | 769.836 | 1.062093 | 489.7482 | 816.247 | 1.104149 | 478.8356 | 798.0594 | 1.062101 | 481.2938 | 802.1564 | 1.06143 | 460.675 | 767.7917 | 1.061935 | 471.6252 | 786.0421 | 1.061762 | 489.1759 | 815.2932 | 1.061928 | 481.3854 | 802.309 | 1.061438 | 463.7554 | 772.9256
1.077777 | 486.1494 | 810.2491 | 1.062943 | 462.4423 | 770.7372 | 1.063772 | 490.4768 | 817.4613 | 1.106963 | 479.8818 | 799.803 | 1.063757 | 481.9746 | 803.2911 | 1.063094 | 461.2351 | 768.7252 | 1.063589 | 472.2615 | 787.1026 | 1.063438 | 489.8408 | 816.4013 | 1.063581 | 482.1548 | 803.5913 | 1.063096 | 464.498 | 774.1633
1.080895 | 487.4566 | 812.4276 | 1.064601 | 462.8145 | 771.3575 | 1.06544 | 491.2137 | 818.6894 | 1.109829 | 481.0368 | 801.728 | 1.06543 | 482.6131 | 804.3551 | 1.064774 | 461.8692 | 769.782 | 1.06526 | 472.9498 | 788.2497 | 1.065107 | 490.5886 | 817.6476 | 1.065255 | 482.6969 | 804.4948 | 1.064755 | 465.2509 | 775.4182
1.08412 | 488.6548 | 814.4247 | 1.06625 | 463.19 | 771.9833 | 1.067094 | 491.9373 | 819.8956 | 1.112738 | 482.1301 | 803.5501 | 1.067109 | 483.2877 | 805.4795 | 1.066449 | 462.4404 | 770.734 | 1.066941 | 473.7511 | 789.5851 | 1.066763 | 491.3091 | 818.8485 | 1.06694 | 483.5098 | 805.8497 | 1.066431 | 465.8446 | 776.4077
1.087377 | 489.9741 | 816.6234 | 1.067917 | 463.5229 | 772.5382 | 1.068754 | 492.6708 | 821.118 | 1.115636 | 483.1599 | 805.2666 | 1.068776 | 483.9677 | 806.6128 | 1.06811 | 463.0409 | 771.7348 | 1.068612 | 474.5133 | 790.8556 | 1.068424 | 491.8953 | 819.8255 | 1.068607 | 484.1912 | 806.9853 | 1.06811 | 466.6241 | 777.7069
1.089607 | 490.9972 | 818.3287 | 1.069601 | 463.8448 | 773.0747 | 1.07043 | 493.4333 | 822.3889 | 1.118595 | 484.2033 | 807.0056 | 1.070431 | 484.7928 | 807.9881 | 1.069759 | 463.8009 | 773.0016 | 1.07027 | 475.2491 | 792.0818 | 1.070104 | 492.5676 | 820.946 | 1.070266 | 484.8862 | 808.1437 | 1.069774 | 467.2781 | 778.7969
1.091886 | 492.0233 | 820.0388 | 1.071273 | 464.5053 | 774.1756 | 1.072109 | 494.1847 | 823.6412 | 1.121596 | 485.3196 | 808.866 | 1.072081 | 485.5072 | 809.1786 | 1.071422 | 464.4781 | 774.1301 | 1.071921 | 475.9088 | 793.1814 | 1.071781 | 493.4128 | 822.3546 | 1.071922 | 485.58 | 809.3 | 1.071425 | 467.8361 | 779.7268
1.094179 | 493.0916 | 821.8194 | 1.072936 | 465.1216 | 775.2026 | 1.073776 | 494.8886 | 824.8144 | 1.124594 | 486.40625 | 810.6771 | 1.073757 | 486.2061 | 810.3435 | 1.073096 | 465.1554 | 775.259 | 1.073588 | 476.6726 | 794.4543 | 1.073447 | 494.138 | 823.5633 | 1.073593 | 486.4492 | 810.7486 | 1.073084 | 468.4267 | 780.7111
1.096488 | 494.124 | 823.54 | 1.074584 | 465.7798 | 776.2997 | 1.075432 | 495.5967 | 825.9945 | 1.127666 | 487.528 | 812.5466 | 1.07544 | 486.841 | 811.4017 | 1.074771 | 465.867 | 776.445 | 1.075271 | 477.3158 | 795.5264 | 1.075097 | 494.90625 | 824.84375 | 1.075275 | 487.0789 | 811.7981 | 1.074764 | 469.104 | 781.84
1.10006 | 495.478 | 825.7966 | 1.07625 | 466.43 | 777.3833 | 1.077088 | 496.248 | 827.0799 | 1.130766 | 488.6841 | 814.4735 | 1.077108 | 487.578 | 812.6301 | 1.076437 | 466.5956 | 777.6593 | 1.076941 | 477.9663 | 796.6105 | 1.076752 | 495.6977 | 826.1628 | 1.076944 | 487.703 | 812.8383 | 1.076445 | 469.733 | 782.8883
1.103686 | 496.9261 | 828.2101 | 1.077932 | 467.0916 | 778.486 | 1.078764 | 496.9875 | 828.3124 | 1.133876 | 489.9234 | 816.539 | 1.078766 | 488.1766 | 813.6276 | 1.078091 | 467.2539 | 778.7565 | 1.078603 | 478.645 | 797.7417 | 1.07843 | 496.3738 | 827.2897 | 1.078604 | 488.4356 | 814.0594 | 1.078109 | 470.3677 | 783.9462
1.106136 | 497.9689 | 829.9482 | 1.079603 | 467.6604 | 779.4339 | 1.080436 | 497.6659 | 829.4432 | 1.137059 | 491.0556 | 818.426 | 1.080418 | 488.8574 | 814.7623 | 1.079755 | 467.8654 | 779.7757 | 1.08026 | 479.4291 | 799.0486 | 1.080101 | 497.0785 | 828.4642 | 1.080264 | 489.108 | 815.18 | 1.079761 | 471.1028 | 785.1714
1.108651 | 499.1047 | 831.8412 | 1.081267 | 468.3217 | 780.5361 | 1.082106 | 498.4089 | 830.6816 | 1.14024 | 492.3603 | 820.6004 | 1.082087 | 489.5619 | 815.9364 | 1.081434 | 468.5998 | 780.9997 | 1.081926 | 480.1016 | 800.1693 | 1.081765 | 497.9373 | 829.8955 | 1.081934 | 489.7231 | 816.2052 | 1.081421 | 471.894 | 786.49
1.111178 | 500.2358 | 833.7263 | 1.082921 | 468.9601 | 781.6001 | 1.083758 | 499.0416 | 831.7359 | 1.143452 | 493.6513 | 822.7522 | 1.083768 | 490.3847 | 817.3078 | 1.083109 | 469.155 | 781.925 | 1.083607 | 480.858 | 801.43 | 1.08342 | 498.6139 | 831.0232 | 1.083614 | 490.4684 | 817.4473 | 1.083097 | 472.6234 | 787.7056
1.113717 | 501.3109 | 835.5182 | 1.084583 | 469.6587 | 782.7645 | 1.085412 | 499.8039 | 833.0064 | 1.146719 | 494.9658 | 824.9429 | 1.085437 | 491.1623 | 818.6039 | 1.084776 | 469.735 | 782.8916 | 1.085281 | 481.5772 | 802.6286 | 1.085082 | 499.3643 | 832.2738 | 1.085282 | 491.2622 | 818.7703 | 1.084772 | 473.3191 | 788.8652
1.116323 | 502.4879 | 837.4799 | 1.086264 | 470.2662 | 783.777 | 1.087088 | 500.5113 | 834.1854 | 1.149987 | 496.0758 | 826.7931 | 1.087095 | 491.9345 | 819.8908 | 1.086434 | 470.3642 | 783.9404 | 1.086943 | 482.2744 | 803.7907 | 1.086763 | 500.1824 | 833.6373 | 1.086933 | 491.9107 | 819.8512 | 1.086439 | 474.1069 | 790.1782
1.118959 | 503.6147 | 839.3578 | 1.087941 | 470.8035 | 784.6725 | 1.088766 | 501.2628 | 835.438 | 1.153331 | 497.3264 | 828.8773 | 1.088753 | 492.6132 | 821.022 | 1.088091 | 471.0894 | 785.149 | 1.088596 | 482.9794 | 804.9657 | 1.088444 | 500.8792 | 834.7987 | 1.088587 | 492.5926 | 820.9877 | 1.088092 | 474.8547 | 791.4245
1.121609 | 504.7619 | 841.2699 | 1.089604 | 471.4117 | 785.6861 | 1.090435 | 501.9156 | 836.5259 | 1.156664 | 498.4793 | 830.7988 | 1.09042 | 493.2906 | 822.1511 | 1.089765 | 471.7389 | 786.2315 | 1.090261 | 483.6313 | 806.0521 | 1.090111 | 501.5133 | 835.8555 | 1.090257 | 493.3486 | 822.2477 | 1.089756 | 475.5167 | 792.5278
1.12431 | 505.937 | 843.2283 | 1.091259 | 472.1032 | 786.8386 | 1.092096 | 502.7331 | 837.8885 | 1.159985 | 499.6288 | 832.7146 | 1.092104 | 493.9404 | 823.2339 | 1.091442 | 472.5287 | 787.5478 | 1.091937 | 484.2151 | 807.0252 | 1.09177 | 502.3183 | 837.1972 | 1.091941 | 493.8976 | 823.1627 | 1.091432 | 476.1563 | 793.5938
1.127055 | 507.1746 | 845.291 | 1.09292 | 472.6752 | 787.792 | 1.093752 | 503.4565 | 839.0942 | 1.163342 | 500.8157 | 834.6929 | 1.093778 | 494.5151 | 824.1918 | 1.093109 | 473.2446 | 788.741 | 1.093608 | 484.8399 | 808.0665 | 1.093424 | 502.9277 | 838.2129 | 1.09361 | 494.5315 | 824.2192 | 1.093108 | 476.8568 | 794.7614
1.129796 | 508.2481 | 847.0802 | 1.0946 | 473.3098 | 788.8497 | 1.095425 | 504.1261 | 840.2101 | 1.16665 | 502.1852 | 836.9753 | 1.095436 | 495.3024 | 825.504 | 1.09476 | 473.9064 | 789.844 | 1.095269 | 485.5595 | 809.2658 | 1.0951 | 503.6469 | 839.4116 | 1.095266 | 495.2809 | 825.4682 | 1.094777 | 477.3529 | 795.5882
1.132583 | 509.4284 | 849.0473 | 1.096275 | 474.0257 | 790.0429 | 1.097107 | 504.7097 | 841.1828 | 1.169986 | 503.4056 | 839.0093 | 1.097091 | 496.0968 | 826.8281 | 1.096415 | 474.5128 | 790.8546 | 1.096922 | 486.1915 | 810.3192 | 1.096779 | 504.3432 | 840.5721 | 1.096923 | 495.8998 | 826.4997 | 1.096433 | 478.0009 | 796.6681
1.135424 | 510.616 | 851.0267 | 1.097934 | 474.6332 | 791.0553 | 1.098781 | 505.5383 | 842.5638 | 1.17332 | 504.5421 | 840.9034 | 1.09876 | 496.8743 | 828.1238 | 1.098091 | 475.0925 | 791.8208 | 1.098585 | 486.9913 | 811.6522 | 1.098445 | 505.1064 | 841.844 | 1.098591 | 496.5548 | 827.5914 | 1.098091 | 478.7068 | 797.8446
1.138266 | 511.8436 | 853.0726 | 1.099592 | 475.1937 | 791.9894 | 1.100441 | 506.177 | 843.6283 | 1.176641 | 505.6991 | 842.8318 | 1.100438 | 497.6068 | 829.3446 | 1.099773 | 475.6714 | 792.7856 | 1.100263 | 487.7258 | 812.8763 | 1.100097 | 505.7458 | 842.9097 | 1.10027 | 497.2794 | 828.799 | 1.099765 | 479.5278 | 799.213
1.141158 | 513.0804 | 855.134 | 1.101254 | 475.7939 | 792.9899 | 1.102089 | 506.8957 | 844.8261 | 1.179999 | 506.8647 | 844.7745 | 1.102107 | 498.3271 | 830.5451 | 1.101442 | 476.3136 | 793.8559 | 1.101937 | 488.5122 | 814.187 | 1.101747 | 506.5754 | 844.2923 | 1.101944 | 498.0085 | 830.0141 | 1.101442 | 480.2456 | 800.4094
1.144105 | 514.4383 | 857.3972 | 1.102931 | 476.3687 | 793.9479 | 1.103756 | 507.4925 | 845.8208 | 1.18332 | 508.0035 | 846.6726 | 1.103765 | 498.8555 | 831.4258 | 1.103097 | 477.1117 | 795.1861 | 1.103603 | 489.1706 | 815.2843 | 1.103417 | 507.258 | 845.43 | 1.103606 | 498.7093 | 831.1821 | 1.103106 | 481.0647 | 801.7744
1.147058 | 515.6282 | 859.3803 | 1.104607 | 476.9724 | 794.954 | 1.105436 | 508.2166 | 847.0277 | 1.186657 | 509.1705 | 848.6176 | 1.105421 | 499.6299 | 832.7166 | 1.104751 | 477.8257 | 796.3761 | 1.105261 | 489.8969 | 816.4949 | 1.105104 | 508.0426 | 846.7376 | 1.105261 | 499.5275 | 832.5458 | 1.10476 | 481.7439 | 802.9065
1.150056 | 516.837 | 861.395 | 1.106272 | 477.6015 | 796.0025 | 1.107103 | 508.914 | 848.19 | 1.189997 | 510.3737 | 850.6228 | 1.10709 | 500.2832 | 833.8054 | 1.106423 | 478.5442 | 797.5737 | 1.106925 | 490.5328 | 817.5547 | 1.106773 | 508.6346 | 847.7244 | 1.106926 | 500.3293 | 833.8821 | 1.106416 | 482.4393 | 804.0656
1.153102 | 517.9797 | 863.2995 | 1.107928 | 478.1903 | 796.9838 | 1.10876 | 509.6265 | 849.3775 | 1.19331 | 511.5122 | 852.5203 | 1.108769 | 501.0265 | 835.0441 | 1.108102 | 479.2271 | 798.7118 | 1.1086 | 491.3053 | 818.8422 | 1.108431 | 509.4041 | 849.0069 | 1.108601 | 501.2132 | 835.3553 | 1.108092 | 483.0673 | 805.1121
1.156136 | 519.3818 | 865.6364 | 1.109591 | 478.9349 | 798.2249 | 1.110415 | 510.2081 | 850.3468 | 1.196669 | 512.5811 | 854.3018 | 1.110443 | 501.8034 | 836.3391 | 1.10977 | 479.9272 | 799.8787 | 1.110283 | 491.9569 | 819.9282 | 1.110085 | 510.1484375 | 850.2474 | 1.11028 | 501.9251 | 836.5418 | 1.109771 | 483.791 | 806.3183
1.159241 | 520.5974 | 867.6623 | 1.11127 | 479.663 | 799.4383 | 1.112081 | 511.0002 | 851.667 | 1.199985 | 513.7208 | 856.2013 | 1.112103 | 502.5765 | 837.6275 | 1.111427 | 480.5024 | 800.8373 | 1.111948 | 492.7825 | 821.3041 | 1.111757 | 510.8747 | 851.4578 | 1.111943 | 502.5406 | 837.5676 | 1.11144 | 484.4471 | 807.4118
1.162364 | 521.9277 | 869.8796 | 1.112953 | 480.3157 | 800.5261 | 1.113763 | 511.8565 | 853.0942 | 1.20332 | 514.7893 | 857.9822 | 1.113761 | 503.1379 | 838.5632 | 1.113088 | 481.1458 | 801.9097 | 1.113598 | 493.5128 | 822.5214 | 1.113439 | 511.5781 | 852.6301 | 1.113595 | 503.2216 | 838.7027 | 1.113099 | 485.2238 | 808.7064
1.165509 | 523.3019 | 872.1698 | 1.114616 | 480.9562 | 801.5937 | 1.115436 | 512.5175 | 854.1958 | 1.206664 | 515.8685 | 859.7809 | 1.115428 | 503.7781 | 839.6302 | 1.114757 | 481.7596 | 802.9326 | 1.115258 | 494.1594 | 823.599 | 1.11511 | 512.3159 | 853.8598 | 1.11526 | 503.8451 | 839.7418 | 1.114754 | 485.8624 | 809.7706
1.168733 | 524.7032 | 874.5053 | 1.11627 | 481.5938 | 802.6563 | 1.117101 | 513.2062 | 855.3437 | 1.20998 | 517.0843 | 861.8071 | 1.117108 | 504.3906 | 840.651 | 1.116436 | 482.4342 | 804.0571 | 1.116932 | 494.7565 | 824.5942 | 1.116769 | 512.9943 | 854.9905 | 1.11694 | 504.5594 | 840.9324 | 1.116431 | 486.5353 | 810.8922
1.171956 | 525.9349 | 876.5582 | 1.117925 | 482.2051 | 803.6751 | 1.118757 | 514.0555 | 856.7592 | 1.213336 | 518.311 | 863.8516 | 1.118789 | 505.088 | 841.8134 | 1.11811 | 483.0508 | 805.0846 | 1.118608 | 495.4501 | 825.7502 | 1.11843 | 513.6526 | 856.0876 | 1.118611 | 505.312 | 842.1866 | 1.118112 | 487.1637 | 811.9394
1.175214 | 527.3018 | 878.8364 | 1.119597 | 482.8265 | 804.7109 | 1.120426 | 514.7626 | 857.9377 | 1.21666 | 519.4386 | 865.731 | 1.120449 | 505.7928 | 842.988 | 1.119766 | 483.6925 | 806.1541 | 1.12027 | 496.0443 | 826.7405 | 1.120097 | 514.4564 | 857.4274 | 1.120272 | 506.1454 | 843.5757 | 1.119782 | 487.8752 | 813.1254
1.178528 | 528.6943 | 881.1572 | 1.121275 | 483.3871 | 805.6451 | 1.122109 | 515.3503 | 858.9171 | 1.219988 | 520.6012 | 867.6687 | 1.122099 | 506.4586 | 844.0977 | 1.121425 | 484.3144 | 807.1906 | 1.121921 | 496.7729 | 827.9549 | 1.121776 | 515.1895 | 858.6491 | 1.121925 | 506.8015 | 844.6692 | 1.121443 | 488.4955 | 814.1591
1.181818 | 530.1199 | 883.5331 | 1.12294 | 484.0161 | 806.6935 | 1.123781 | 516.0396 | 860.0659 | 1.22333 | 521.8798 | 869.7996 | 1.123759 | 507.2619 | 845.4365 | 1.123096 | 484.9851 | 808.3085 | 1.12358 | 497.6236 | 829.3726 | 1.123443 | 515.8478 | 859.7463 | 1.123588 | 507.5408 | 845.9013 | 1.123089 | 489.1351 | 815.2251
1.18516 | 531.5152 | 885.8587 | 1.124593 | 484.5898 | 807.6496 | 1.125438 | 516.741 | 861.235 | 1.226637 | 523.1401 | 871.9001 | 1.125436 | 507.9579 | 846.5965 | 1.124772 | 485.6135 | 809.3559 | 1.125257 | 498.3615 | 830.6025 | 1.125096 | 516.5068 | 860.8447 | 1.125269 | 508.0999 | 846.8332 | 1.124758 | 489.7465 | 816.2442
1.188485 | 532.9182 | 888.1969 | 1.126249 | 485.246 | 808.7433 | 1.127087 | 517.358 | 862.2634 | 1.229986 | 524.3879 | 873.9798 | 1.127111 | 508.7027 | 847.8378 | 1.126441 | 486.2699 | 810.4498 | 1.126938 | 499.0754 | 831.7923 | 1.126752 | 517.2005 | 862.0008 | 1.12694 | 508.7005 | 847.8342 | 1.126441 | 490.3646 | 817.2743
1.191814 | 534.3917 | 890.6528 | 1.127921 | 485.9262 | 809.877 | 1.128754 | 518.0646 | 863.4411 | 1.233319 | 525.554 | 875.9234 | 1.128775 | 509.4004 | 849.0007 | 1.128097 | 486.8932 | 811.4886 | 1.128606 | 499.8635 | 833.1058 | 1.128421 | 517.7914 | 862.9857 | 1.128605 | 509.4125 | 849.0208 | 1.128107 | 490.9313 | 818.2189
1.195166 | 535.7733 | 892.9555 | 1.129604 | 486.5795 | 810.9659 | 1.130431 | 518.7775 | 864.6291 | 1.236647 | 526.695 | 877.825 | 1.130423 | 510.142 | 850.2367 | 1.129753 | 487.5477 | 812.5795 | 1.130265 | 500.5657 | 834.2762 | 1.1301 | 518.5328 | 864.2214 | 1.130261 | 510.1114 | 850.1856 | 1.129765 | 491.5421 | 819.2368
1.198484 | 537.0765 | 895.1275 | 1.131273 | 487.184 | 811.9734 | 1.132098 | 519.466 | 865.7767 | 1.240007 | 527.8419 | 879.7365 | 1.132083 | 510.7316 | 851.2193 | 1.131425 | 488.1647 | 813.6078 | 1.131926 | 501.187 | 835.3116 | 1.131774 | 519.3235 | 865.5391 | 1.131929 | 510.782 | 851.3033 | 1.131417 | 492.2854 | 820.4757
1.201828 | 538.4489 | 897.4148 | 1.13293 | 487.827 | 813.045 | 1.133758 | 520.097 | 866.8283 | 1.243316 | 528.9958 | 881.6597 | 1.133762 | 511.5774 | 852.629 | 1.133104 | 488.8878 | 814.8131 | 1.133602 | 501.9238 | 836.5397 | 1.133431 | 520.0539 | 866.7565 | 1.133609 | 511.5323 | 852.5539 | 1.133083 | 493.0837 | 821.8062
1.205161 | 539.9177 | 899.8628 | 1.134592 | 488.4037 | 814.0062 | 1.135415 | 520.8615 | 868.1024 | 1.246663 | 530.062 | 883.4367 | 1.135437 | 512.2699 | 853.7832 | 1.134775 | 489.5935 | 815.9892 | 1.135281 | 502.5735 | 837.6224 | 1.135087 | 520.7946 | 867.991 | 1.135286 | 512.3907 | 853.9845 | 1.134767 | 493.9181 | 823.1968
1.20848 | 541.2455 | 902.0759 | 1.136267 | 488.9517 | 814.9195 | 1.137081 | 521.5984 | 869.3306 | 1.249982 | 531.1106 | 885.1843 | 1.137107 | 513.0363 | 855.0604 | 1.136435 | 490.2536 | 817.0893 | 1.136948 | 503.1485 | 838.5809 | 1.136753 | 521.5597 | 869.2662 | 1.136945 | 513.045 | 855.0751 | 1.13644 | 494.679 | 824.4649
1.211836 | 542.6131 | 904.3552 | 1.137946 | 489.6115 | 816.0191 | 1.138766 | 522.3409 | 870.5682 | 1.2533 | 532.3713 | 887.2856 | 1.138763 | 513.7377 | 856.2295 | 1.138092 | 490.9339 | 818.2232 | 1.1386 | 503.7451 | 839.5752 | 1.138435 | 522.224 | 870.3733 | 1.1386 | 513.7406 | 856.2343 | 1.138103 | 495.4897 | 825.8162
1.215147 | 544.104 | 906.84 | 1.139613 | 490.2534 | 817.089 | 1.140443 | 523.0856 | 871.8094 | 1.256657 | 533.5439 | 889.2399 | 1.140427 | 514.5687 | 857.6145 | 1.139764 | 491.5579 | 819.2632 | 1.140254 | 504.4434 | 840.739 | 1.140108 | 522.9737 | 871.6228 | 1.140257 | 514.4188 | 857.3647 | 1.139762 | 496.0883 | 826.8139
1.218491 | 545.5851 | 909.3086 | 1.141264 | 490.8434 | 818.0724 | 1.142108 | 523.9872 | 873.312 | 1.261649 | 532.2427 | 887.0711 | 1.142106 | 515.1221 | 858.5369 | 1.141446 | 492.2308 | 820.3846 | 1.141927 | 505.1823 | 841.9704 | 1.141771 | 523.6888 | 872.8147 | 1.141933 | 515.1876 | 858.646 | 1.141433 | 496.7519 | 827.9199
1.22183 | 546.9193 | 911.5321 | 1.142918 | 491.4995 | 819.1659 | 1.143763 | 524.7001 | 874.5002 | 1.265007 | 530.4623 | 884.1039 | 1.143782 | 515.7377 | 859.5628 | 1.14312 | 492.8737 | 821.4562 | 1.143602 | 505.8848 | 843.1414 | 1.143424 | 524.3862 | 873.9771 | 1.143606 | 515.9116 | 859.8526 | 1.143116 | 497.356 | 828.9267
1.225147 | 548.3492 | 913.9154 | 1.144592 | 492.0623 | 820.1039 | 1.145424 | 525.4109 | 875.6849 | 1.266665 | 529.4564 | 882.4274 | 1.145443 | 516.4551 | 860.7586 | 1.144781 | 493.5514 | 822.5857 | 1.145268 | 506.6556 | 844.426 | 1.145088 | 525.079 | 875.1317 | 1.145271 | 516.5807 | 860.9678 | 1.144786 | 497.9995 | 829.9992
1.228504 | 549.8668 | 916.4447 | 1.146265 | 492.6501 | 821.0835 | 1.147102 | 526.0694 | 876.7823 | 1.268316 | 528.3813 | 880.6355 | 1.147094 | 517.1011 | 861.8352 | 1.146429 | 494.188 | 823.6467 | 1.14692 | 507.4254 | 845.7089 | 1.146764 | 525.7827 | 876.3045 | 1.146925 | 517.3083 | 862.1805 | 1.14644 | 498.6577 | 831.0961
1.231822 | 551.17 | 918.6166 | 1.147932 | 493.2477 | 822.0795 | 1.148778 | 526.7657 | 877.9428 | 1.269979 | 527.2336 | 878.7227 | 1.148752 | 517.7092 | 862.8486 | 1.148092 | 494.901 | 824.835 | 1.148581 | 508.1157 | 846.8594 | 1.148445 | 526.5493 | 877.5822 | 1.148584 | 518.0906 | 863.4844 | 1.148094 | 499.3671 | 832.2785
1.235157 | 552.4562 | 920.7603 | 1.149587 | 493.85 | 823.0834 | 1.150442 | 527.4078 | 879.0131 | 1.271653 | 526.0572 | 876.762 | 1.150428 | 518.5286 | 864.2143 | 1.149773 | 495.5425 | 825.9042 | 1.150259 | 508.722 | 847.87 | 1.150108 | 527.3089 | 878.8482 | 1.150259 | 518.754 | 864.59 | 1.149757 | 500.0441 | 833.4068
1.238492 | 553.8088 | 923.0147 | 1.151242 | 494.426 | 824.0433 | 1.152087 | 528.1751 | 880.2918 | 1.273321 | 524.8961 | 874.8269 | 1.1521 | 519.2534 | 865.4224 | 1.151443 | 496.1358 | 826.893 | 1.151941 | 509.4514 | 849.0857 | 1.151759 | 528.0599 | 880.0998 | 1.15194 | 519.3223 | 865.5371 | 1.151435 | 500.572 | 834.2867
1.241802 | 555.2338 | 925.3897 | 1.152919 | 495.1027 | 825.1712 | 1.153746 | 528.8832 | 881.472 | 1.283334 | 524.8342 | 874.7237 | 1.153763 | 519.9392 | 866.5653 | 1.153106 | 496.8635 | 828.1058 | 1.153613 | 509.9941 | 849.9901 | 1.153425 | 528.8252 | 881.3753 | 1.153611 | 520.0045 | 866.6741 | 1.153101 | 501.1532 | 835.2553
1.245155 | 556.4822 | 927.4704 | 1.154599 | 495.7141 | 826.1901 | 1.155425 | 529.5792 | 882.632 | 1.288329 | 526.0391 | 876.7319 | 1.155417 | 520.7376 | 867.896 | 1.154753 | 497.5487 | 829.2478 | 1.155272 | 510.526 | 850.8767 | 1.155104 | 529.554 | 882.59 | 1.15527 | 520.7002 | 867.8337 | 1.15476 | 501.7584 | 836.2639
1.248481 | 557.8287 | 929.7146 | 1.156271 | 496.3492 | 827.2486 | 1.157104 | 530.2923 | 883.8205 | 1.293313 | 527.4677 | 879.1128 | 1.157077 | 521.5453 | 869.2421 | 1.156417 | 498.2496 | 830.416 | 1.156926 | 511.221 | 852.035 | 1.156777 | 530.2131 | 883.6886 | 1.156928 | 521.4079 | 869.0132 | 1.156418 | 502.4084 | 837.3473
1.251821 | 559.1699 | 931.9499 | 1.157937 | 496.9388 | 828.2314 | 1.15877 | 530.9771 | 884.9619 | 1.298327 | 528.9472 | 881.5787 | 1.158759 | 522.1097 | 870.1829 | 1.158099 | 498.8361 | 831.3935 | 1.158595 | 511.8149 | 853.0249 | 1.158443 | 530.9375 | 884.8958 | 1.158604 | 522.1062 | 870.177 | 1.158085 | 502.9526 | 838.2544
1.255174 | 560.4316 | 934.0526 | 1.159591 | 497.4283 | 829.0471 | 1.160424 | 531.6398 | 886.0664 | 1.301647 | 530.1321 | 883.5535 | 1.160438 | 522.8436 | 871.4059 | 1.159772 | 499.5458 | 832.5763 | 1.160279 | 512.4003 | 854.0004 | 1.160093 | 531.7294 | 886.2156 | 1.160282 | 522.858 | 871.43 | 1.159765 | 503.7301 | 839.5502
1.258481 | 561.6749 | 936.1248 | 1.161255 | 497.9564 | 829.9273 | 1.162085 | 532.3785 | 887.2976 | 1.304985 | 531.1462 | 885.2436 | 1.162107 | 523.4017 | 872.3362 | 1.161438 | 500.0916 | 833.486 | 1.161948 | 513.2601 | 855.4336 | 1.161754 | 532.4156 | 887.3593 | 1.161949 | 523.6623 | 872.7705 | 1.161444 | 504.478 | 840.7967
1.26183 | 563.0944 | 938.4906 | 1.162935 | 498.509 | 830.8483 | 1.163764 | 533.0176 | 888.3627 | 1.308332 | 532.1841 | 886.9735 | 1.163768 | 524.0089 | 873.3481 | 1.163095 | 500.6943 | 834.4906 | 1.163603 | 514.0573 | 856.7621 | 1.163435 | 533.1147 | 888.5246 | 1.163601 | 524.3908 | 873.9847 | 1.16311 | 505.0522 | 841.7536
1.265145 | 564.524 | 940.8734 | 1.16461 | 499.1512 | 831.9187 | 1.165437 | 533.735 | 889.5583 | 1.311653 | 533.3316 | 888.886 | 1.165424 | 524.6425 | 874.4041 | 1.164761 | 501.2704 | 835.4506 | 1.16525 | 514.6931 | 857.8219 | 1.165108 | 533.7619 | 889.6032 | 1.165259 | 525.0247 | 875.0411 | 1.164765 | 505.7155 | 842.8592
1.268471 | 565.8942 | 943.157 | 1.166269 | 499.895 | 833.1584 | 1.167109 | 534.4536 | 890.756 | 1.315003 | 534.5108 | 890.8513 | 1.167094 | 525.3485 | 875.5809 | 1.166445 | 501.9311 | 836.5518 | 1.166919 | 515.4052 | 859.0087 | 1.166772 | 534.4728 | 890.7881 | 1.16693 | 525.7927 | 876.3212 | 1.166424 | 506.5578 | 844.2631
1.271826 | 567.3771 | 945.6285 | 1.167918 | 500.6973 | 834.4955 | 1.168766 | 535.1337 | 891.8895 | 1.318309 | 535.6266 | 892.7111 | 1.168777 | 525.9895 | 876.6492 | 1.168116 | 502.5959 | 837.6598 | 1.168603 | 516.1306 | 860.2176 | 1.168429 | 535.0696 | 891.7826 | 1.168608 | 526.5422 | 877.5703 | 1.168099 | 507.2992 | 845.4987
1.275145 | 568.715 | 947.8583 | 1.169586 | 501.3913 | 835.6522 | 1.170425 | 535.8226 | 893.0376 | 1.321643 | 536.8969 | 894.8281 | 1.170446 | 526.7708 | 877.9514 | 1.169773 | 503.2601 | 838.7668 | 1.170273 | 516.7004 | 861.1673 | 1.170096 | 535.7663 | 892.9438 | 1.170273 | 527.2128 | 878.6879 | 1.16978 | 508.0231 | 846.7052
1.278504 | 570.072 | 950.12 | 1.17127 | 502.0126 | 836.6876 | 1.172102 | 536.6622 | 894.437 | 1.324988 | 538.1243 | 896.8738 | 1.172098 | 527.5594 | 879.2657 | 1.171426 | 503.9764 | 839.9607 | 1.171935 | 517.3777 | 862.2962 | 1.171773 | 536.4729 | 894.1215 | 1.171929 | 527.9564 | 879.9274 | 1.171445 | 508.904 | 848.1733
1.281828 | 571.4496 | 952.416 | 1.172936 | 502.6747 | 837.7912 | 1.173777 | 537.3262 | 895.5437 | 1.328305 | 539.3349 | 898.8915 | 1.173749 | 528.127 | 880.2116 | 1.173086 | 504.7268 | 841.2113 | 1.173588 | 518.013 | 863.355 | 1.173452 | 537.2055 | 895.3425 | 1.173585 | 528.6709 | 881.1182 | 1.173091 | 509.6566 | 849.4277
1.285149 | 572.8781 | 954.7968 | 1.1746 | 503.243 | 838.7383 | 1.175441 | 538.0025 | 896.6708 | 1.331658 | 540.4491 | 900.7485 | 1.175422 | 528.903 | 881.5049 | 1.174761 | 505.4425 | 842.4042 | 1.175259 | 518.7424 | 864.5707 | 1.175113 | 537.825 | 896.3749 | 1.175261 | 529.3483 | 882.2471 | 1.174751 | 510.2637 | 850.4396
1.288486 | 574.2476 | 957.0793 | 1.176256 | 503.7269 | 839.5448 | 1.17709 | 538.6641 | 897.7735 | 1.334989 | 541.5883 | 902.6472 | 1.177106 | 529.643 | 882.7383 | 1.176432 | 506.0828 | 843.4714 | 1.17694 | 519.451 | 865.7516 | 1.176768 | 538.4934 | 897.489 | 1.176944 | 529.9774 | 883.2956 | 1.176429 | 510.8542 | 851.4237
1.291794 | 575.677 | 959.4617 | 1.177923 | 504.2966 | 840.4943 | 1.178744 | 539.3303 | 898.8838 | 1.338309 | 542.6573 | 904.4289 | 1.178771 | 530.2712 | 883.7853 | 1.178093 | 506.6828 | 844.4713 | 1.178611 | 520.1548 | 866.9247 | 1.178425 | 539.1257 | 898.5429 | 1.178614 | 530.6619 | 884.4365 | 1.178104 | 511.4482 | 852.4137
1.295156 | 577.0239 | 961.7065 | 1.179607 | 505.0168 | 841.6946 | 1.180425 | 540.016 | 900.0267 | 1.341666 | 543.7833 | 906.3054 | 1.180431 | 530.9513 | 884.9188 | 1.17975 | 507.2626 | 845.4377 | 1.180274 | 520.8289 | 868.0482 | 1.180097 | 539.8342 | 899.7237 | 1.180273 | 531.369 | 885.615 | 1.179767 | 511.9428 | 853.238
1.298495 | 578.3635 | 963.9391 | 1.181278 | 505.5479 | 842.5799 | 1.182102 | 540.6547 | 901.0911 | 1.34498 | 544.8069 | 908.0115 | 1.182088 | 531.7981 | 886.3302 | 1.181411 | 507.9149 | 846.5249 | 1.181931 | 521.5414 | 869.2357 | 1.181772 | 540.6774 | 901.1289 | 1.181929 | 532.1675 | 886.9459 | 1.181424 | 512.4702 | 854.117
1.30182 | 579.762 | 966.27 | 1.182941 | 506.1995 | 843.6658 | 1.18377 | 541.3626 | 902.271 | 1.34833 | 545.9633 | 909.9388 | 1.18376 | 532.4359 | 887.3932 | 1.183094 | 508.5116 | 847.5193 | 1.183595 | 522.2185 | 870.3642 | 1.183437 | 541.4509 | 902.4182 | 1.183598 | 532.8607 | 888.1012 | 1.183086 | 513.0981 | 855.1635
1.305174 | 581.0665 | 968.4441 | 1.184594 | 506.8787 | 844.7978 | 1.185427 | 542.1339 | 903.5565 | 1.35166 | 547.0648 | 911.7746 | 1.185444 | 533.1218 | 888.5363 | 1.184775 | 509.0912 | 848.4854 | 1.185277 | 522.88 | 871.4667 | 1.185088 | 542.2208 | 903.7013 | 1.185282 | 533.5923 | 889.3206 | 1.184769 | 513.8051 | 856.3419
1.308473 | 582.5214 | 970.8689 | 1.186257 | 507.5384 | 845.8973 | 1.187081 | 542.9966 | 904.9943 | 1.354985 | 548.1729 | 913.6215 | 1.187112 | 533.8547 | 889.7579 | 1.186442 | 509.8394 | 849.7324 | 1.186943 | 523.5515 | 872.5859 | 1.186747 | 542.9656 | 904.9426 | 1.186947 | 534.3218 | 890.5364 | 1.186441 | 514.5132 | 857.522
1.31182 | 583.9032 | 973.172 | 1.187938 | 508.0185 | 846.6974 | 1.188758 | 543.7165 | 906.1942 | 1.358332 | 549.3673 | 915.6122 | 1.188768 | 534.4337 | 890.7229 | 1.188099 | 510.5126 | 850.8544 | 1.1886 | 524.1497 | 873.5829 | 1.188421 | 543.7038 | 906.173 | 1.188601 | 534.9968 | 891.6614 | 1.188108 | 515.2745 | 858.7908
1.315155 | 585.1333 | 975.2222 | 1.189612 | 508.702 | 847.8367 | 1.190436 | 544.5015 | 907.5024 | 1.361652 | 550.6223 | 917.7039 | 1.190427 | 535.0789 | 891.7982 | 1.189757 | 511.0362 | 851.727 | 1.190253 | 524.8111 | 874.6852 | 1.190103 | 544.3911 | 907.3184 | 1.190256 | 535.5858 | 892.6429 | 1.189761 | 516.0276 | 860.0461
1.318479 | 586.5004 | 977.5007 | 1.191269 | 509.2874 | 848.8123 | 1.192105 | 545.2411 | 908.7351 | 1.365004 | 551.8391 | 919.7318 | 1.192097 | 535.8116 | 893.0194 | 1.191428 | 511.628 | 852.7134 | 1.191919 | 525.4707 | 875.7845 | 1.191774 | 545.129 | 908.5483 | 1.191922 | 536.2609 | 893.7681 | 1.191426 | 516.7661 | 861.2769
1.321833 | 587.9327 | 979.8879 | 1.192925 | 509.9064 | 849.8441 | 1.193766 | 546.0432 | 910.0719 | 1.368338 | 553.0152 | 921.692 | 1.193774 | 536.457 | 894.095 | 1.19311 | 512.2591 | 853.7652 | 1.1936 | 526.1682 | 876.947 | 1.193431 | 545.8546 | 909.7577 | 1.1936 | 536.9416 | 894.9026 | 1.193102 | 517.438 | 862.3967
1.325157 | 589.1761 | 981.9601 | 1.194589 | 510.3875 | 850.6458 | 1.195416 | 546.6335 | 911.0558 | 1.371651 | 554.2279 | 923.7132 | 1.195447 | 537.0968 | 895.1613 | 1.194778 | 512.8128 | 854.688 | 1.195274 | 526.9879 | 878.3132 | 1.195089 | 546.6433 | 911.0722 | 1.19527 | 537.609375 | 896.015625 | 1.194777 | 518.1165 | 863.5274
1.328499 | 590.4515 | 984.0859 | 1.196264 | 511.1089 | 851.8482 | 1.197089 | 547.2908 | 912.1514 | 1.375 | 555.4685 | 925.7808 | 1.197101 | 537.8413 | 896.4022 | 1.19643 | 513.4349 | 855.7249 | 1.196934 | 527.7341 | 879.5569 | 1.196764 | 547.3134 | 912.189 | 1.19693 | 538.3141 | 897.1901 | 1.196441 | 518.8043 | 864.6739
1.331823 | 591.8741 | 986.4569 | 1.197939 | 511.6506 | 852.751 | 1.198769 | 548.0298 | 913.3831 | 1.378305 | 556.6015625 | 927.6693 | 1.198755 | 538.4482 | 897.4136 | 1.198084 | 514.0455 | 856.7425 | 1.198591 | 528.4328 | 880.7213 | 1.198444 | 547.9288 | 913.2147 | 1.198588 | 539.0509 | 898.4182 | 1.198095 | 519.5038 | 865.8397
1.335136 | 593.1671 | 988.6118 | 1.1996 | 512.2347 | 853.7246 | 1.200442 | 548.7119 | 914.5198 | 1.381647 | 557.7992 | 929.6653 | 1.200426 | 539.0994 | 898.499 | 1.19976 | 514.8101 | 858.0168 | 1.200253 | 529.1265 | 881.8775 | 1.20011 | 548.5693 | 914.2821 | 1.20026 | 539.6552 | 899.4253 | 1.199751 | 520.1043 | 866.8405
1.338492 | 594.5545 | 990.9242 | 1.201255 | 512.7853 | 854.6421 | 1.202102 | 549.2249 | 915.3749 | 1.384992 | 559.0212 | 931.7021 | 1.202102 | 539.7931 | 899.6552 | 1.20144 | 515.3878 | 858.9796 | 1.201933 | 529.844 | 883.0733 | 1.201764 | 549.3152 | 915.5254 | 1.201937 | 540.361 | 900.6016 | 1.201429 | 520.6982 | 867.8304
1.341807 | 595.967 | 993.2784 | 1.202919 | 513.5764 | 855.9607 | 1.203754 | 549.9907 | 916.6512 | 1.388312 | 560.1993 | 933.6655 | 1.203774 | 540.5303 | 900.8839 | 1.203104 | 516.069 | 860.1151 | 1.203608 | 530.4431 | 884.0718 | 1.20342 | 549.9675 | 916.6125 | 1.20361 | 541.0402 | 901.7336 | 1.203104 | 521.451 | 869.085
1.34515 | 597.3786 | 995.631 | 1.204598 | 514.0442 | 856.7403 | 1.205426 | 550.8105 | 918.0176 | 1.391673 | 561.3607 | 935.6011 | 1.205431 | 541.2932 | 902.1553 | 1.204761 | 516.8282 | 861.3804 | 1.205273 | 531.146 | 885.2433 | 1.205094 | 550.7411 | 917.9018 | 1.205272 | 541.7159 | 902.8599 | 1.204773 | 522.0381 | 870.0636
1.348493 | 598.7496 | 997.916 | 1.206273 | 514.54 | 857.5667 | 1.207107 | 551.4413 | 919.0688 | 1.394984 | 562.5546 | 937.5909 | 1.207085 | 542.0674 | 903.4457 | 1.206422 | 517.5822 | 862.6369 | 1.206928 | 531.7756 | 886.2926 | 1.206771 | 551.4366 | 919.061 | 1.206927 | 542.498 | 904.1634 | 1.206429 | 522.6843 | 871.1405
1.351808 | 600.1442 | 1000.24 | 1.207934 | 515.1296 | 858.5494 | 1.208775 | 552.2109 | 920.3515 | 1.398322 | 563.6025 | 939.3375 | 1.208756 | 542.7922 | 904.6536 | 1.208097 | 518.1976 | 863.6627 | 1.208588 | 532.4136 | 887.356 | 1.208436 | 552.1983 | 920.3305 | 1.208593 | 543.3586 | 905.5977 | 1.208083 | 523.3954 | 872.3257
1.355162 | 601.3417 | 1002.236 | 1.209592 | 515.7034 | 859.5057 | 1.210434 | 552.9962 | 921.6604 | 1.401651 | 564.8034 | 941.339 | 1.210436 | 543.5561 | 905.9268 | 1.209779 | 518.9244 | 864.874 | 1.210262 | 533.0455 | 888.4092 | 1.210093 | 552.8751 | 921.4584 | 1.210269 | 544.0078 | 906.6796 | 1.20976 | 524.1664 | 873.6106
1.358488 | 602.5574 | 1004.262 | 1.21125 | 516.2212 | 860.3687 | 1.212089 | 553.719 | 922.865 | 1.404965 | 565.9876 | 943.3127 | 1.212109 | 544.2847 | 907.1412 | 1.211445 | 519.616 | 866.0266 | 1.211946 | 533.7088 | 889.5147 | 1.211748 | 553.5748 | 922.6246 | 1.211946 | 544.7647 | 907.9412 | 1.21144 | 524.8055 | 874.6758
1.361821 | 603.9532 | 1006.589 | 1.212925 | 516.8348 | 861.3914 | 1.213756 | 554.3124 | 923.8541 | 1.408332 | 567.0746 | 945.1244 | 1.213767 | 544.8934 | 908.1556 | 1.2131 | 520.1776 | 866.9627 | 1.21361 | 534.3282 | 890.5471 | 1.213424 | 554.3446 | 923.9077 | 1.213606 | 545.4853 | 909.1422 | 1.212277 | 525.1671 | 875.2784
1.365169 | 605.3395 | 1008.899 | 1.214605 | 517.455 | 862.425 | 1.215439 | 555.0655 | 925.1092 | 1.411658 | 568.2806 | 947.1343 | 1.21542 | 545.5575 | 909.2625 | 1.21476 | 520.7819 | 867.9699 | 1.215262 | 535.137 | 891.8949 | 1.215107 | 555.2219 | 925.3699 | 1.215257 | 546.1522 | 910.2536 | 1.213936 | 525.8361 | 876.3935
1.368478 | 606.6933 | 1011.155 | 1.216272 | 517.9374 | 863.229 | 1.217107 | 555.671 | 926.1184 | 1.414997 | 569.5468 | 949.2446 | 1.217085 | 546.2493 | 910.4155 | 1.216432 | 521.4701 | 869.1168 | 1.216922 | 535.8881 | 893.1469 | 1.216777 | 555.9194 | 926.5324 | 1.216922 | 546.7308 | 911.218 | 1.215588 | 526.5062 | 877.5104
1.371832 | 608.0497 | 1013.416 | 1.217927 | 518.4638 | 864.1063 | 1.218766 | 556.3251 | 927.2085 | 1.418339 | 570.7712 | 951.2853 | 1.218765 | 546.8829 | 911.4716 | 1.218112 | 522.1282 | 870.2137 | 1.218601 | 536.5753 | 894.2922 | 1.218437 | 556.5804 | 927.6341 | 1.218606 | 547.4937 | 912.4894 | 1.217253 | 527.1715 | 878.6192
1.375158 | 609.4777 | 1015.796 | 1.219585 | 519.0112 | 865.0187 | 1.220425 | 556.9053 | 928.1755 | 1.421641 | 571.926 | 953.2099 | 1.220444 | 547.562 | 912.6034 | 1.219779 | 522.6997 | 871.1662 | 1.220277 | 537.2609 | 895.4348 | 1.220096 | 557.2324 | 928.7206 | 1.220281 | 548.151 | 913.585 | 1.219774 | 528.2307 | 880.3845
1.378494 | 610.7072 | 1017.845 | 1.221264 | 519.7039 | 866.1731 | 1.222095 | 557.5751 | 929.2919 | 1.42499 | 573.1733 | 955.2888 | 1.222105 | 548.2229 | 913.7048 | 1.221431 | 523.3635 | 872.2724 | 1.221943 | 538.0781 | 896.7968 | 1.221767 | 557.8848 | 929.808 | 1.221942 | 548.8474 | 914.7456 | 1.222277 | 529.2745 | 882.1242
1.381847 | 612.0486 | 1020.081 | 1.222942 | 520.2463 | 867.0771 | 1.223779 | 558.3943 | 930.6572 | 1.428312 | 574.2858 | 957.1429 | 1.223759 | 548.9207 | 914.8679 | 1.223087 | 523.9492 | 873.2487 | 1.223596 | 538.7751 | 897.9585 | 1.223447 | 558.5127 | 930.8545 | 1.223592 | 549.4691 | 915.7819 | 1.225589 | 530.5065 | 884.1774
1.385156 | 613.3147 | 1022.191 | 1.224607 | 520.9049 | 868.1748 | 1.225451 | 559.1668 | 931.9447 | 1.431648 | 575.4718 | 959.1197 | 1.225422 | 549.5433 | 915.9055 | 1.224761 | 524.5071 | 874.1786 | 1.225255 | 539.459 | 899.0983 | 1.225114 | 559.2534 | 932.089 | 1.225257 | 550.2466 | 917.0776 | 1.228944 | 531.7558 | 886.2597
1.388499 | 614.7385 | 1024.564 | 1.226261 | 521.5231 | 869.2052 | 1.227109 | 559.8973 | 933.1621 | 1.435 | 576.5985 | 960.9975 | 1.227101 | 550.2162 | 917.0271 | 1.226438 | 525.1309 | 875.2181 | 1.226934 | 540.1762 | 900.2937 | 1.226771 | 560.0313 | 933.3855 | 1.226937 | 550.8982 | 918.1637 | 1.232258 | 533.1793 | 888.6321
1.391818 | 616.0437 | 1026.74 | 1.227918 | 522.0325 | 870.0542 | 1.228759 | 560.5998 | 934.333 | 1.438317 | 577.7327 | 962.8879 | 1.228777 | 550.9009 | 918.1682 | 1.228106 | 525.8308 | 876.3847 | 1.228609 | 540.8783 | 901.4638 | 1.228421 | 560.7038 | 934.5063 | 1.228609 | 551.5506 | 919.251 | 1.234763 | 534.2562 | 890.4269
1.395138 | 617.5297 | 1029.216 | 1.229592 | 522.5417 | 870.9028 | 1.230426 | 561.3301 | 935.5502 | 1.441663 | 578.7952 | 964.6586 | 1.230438 | 551.6568 | 919.428 | 1.229764 | 526.4381 | 877.3969 | 1.230274 | 541.5148 | 902.5246 | 1.23009 | 561.2755 | 935.4591 | 1.230274 | 552.271 | 920.4517 | 1.238208 | 535.5546875 | 892.5911
1.398491 | 618.7161 | 1031.193 | 1.231271 | 523.1978 | 871.9964 | 1.232101 | 561.9135 | 936.5224 | 1.444987 | 580.0178 | 966.6963 | 1.23209 | 552.413 | 920.6883 | 1.231418 | 527.0773 | 878.4622 | 1.231933 | 542.1174 | 903.5291 | 1.231769 | 561.8987 | 936.4978 | 1.231926 | 552.9752 | 921.6254 | 1.240852 | 536.6014 | 894.3357
1.401814 | 620.0674 | 1033.446 | 1.232939 | 523.8745 | 873.1242 | 1.233772 | 562.5845 | 937.6408 | 1.448308 | 581.1515 | 968.5858 | 1.233753 | 553.1088 | 921.848 | 1.233092 | 527.7243 | 879.5405 | 1.233593 | 542.6591 | 904.4318 | 1.233439 | 562.5831 | 937.6385 | 1.233592 | 553.6307 | 922.7178 | 1.243586 | 537.718 | 896.1966
1.405164 | 621.3876 | 1035.646 | 1.234597 | 524.456 | 874.0933 | 1.235432 | 563.295 | 938.825 | 1.45166 | 582.306 | 970.5099 | 1.235433 | 553.7672 | 922.9453 | 1.23477 | 528.3394 | 880.5656 | 1.235272 | 543.4399 | 905.7332 | 1.235101 | 563.2441 | 938.7402 | 1.235269 | 554.3366 | 923.8943 | 1.246408 | 539.0151 | 898.3586
1.408498 | 622.7875 | 1037.979 | 1.23626 | 525.1288 | 875.2146 | 1.237087 | 564.0266 | 940.0444 | 1.454971 | 583.5144 | 972.524 | 1.237106 | 554.4573 | 924.0955 | 1.236443 | 528.8976 | 881.4961 | 1.236951 | 544.1253 | 906.8755 | 1.236756 | 564.0456 | 940.076 | 1.236946 | 555.0536 | 925.0893 | 1.249266 | 540.234375 | 900.390625
1.411814 | 623.9862 | 1039.977 | 1.237933 | 525.7196 | 876.1993 | 1.238747 | 564.8415 | 941.4025 | 1.458322 | 584.6773 | 974.4622 | 1.238771 | 555.119 | 925.1984 | 1.238096 | 529.4724 | 882.454 | 1.238617 | 544.7596 | 907.9326 | 1.238424 | 564.8778 | 941.463 | 1.238613 | 555.7234 | 926.2057 | 1.252217 | 541.4574 | 902.429
1.415159 | 625.3243 | 1042.207 | 1.239614 | 526.1487 | 876.9145 | 1.240426 | 565.5114 | 942.5189 | 1.461648 | 585.8291 | 976.3818 | 1.24043 | 555.6868 | 926.1447 | 1.239751 | 530.1497 | 883.5829 | 1.24027 | 545.4379 | 909.0631 | 1.240106 | 565.6572 | 942.7619 | 1.240266 | 556.351 | 927.2516 | 1.255258 | 542.6693 | 904.4488
1.418465 | 626.6252 | 1044.375 | 1.241282 | 526.6268 | 877.7113 | 1.242104 | 566.1649 | 943.6082 | 1.464969 | 586.9555 | 978.2592 | 1.242095 | 556.516 | 927.5267 | 1.241419 | 530.7291 | 884.5485 | 1.241926 | 546.2067 | 910.3445 | 1.241781 | 566.303 | 943.8384 | 1.241927 | 557.0081 | 928.3468 | 1.25834 | 544.0151 | 906.6918
1.421822 | 627.8903 | 1046.484 | 1.242937 | 527.2043 | 878.6738 | 1.243768 | 566.7889 | 944.6481 | 1.468328 | 588.1489 | 980.2482 | 1.243775 | 557.2059 | 928.6766 | 1.243102 | 531.3571 | 885.5951 | 1.243597 | 546.7725 | 911.2874 | 1.24344 | 567.028 | 945.0466 | 1.243606 | 557.7528 | 929.588 | 1.261531 | 545.3145 | 908.8574
1.425164 | 629.1197 | 1048.533 | 1.24459 | 527.8499 | 879.7499 | 1.245426 | 567.5038 | 945.8397 | 1.471644 | 589.282 | 982.1367 | 1.245451 | 557.9017 | 929.8362 | 1.244776 | 531.8644 | 886.4406 | 1.245276 | 547.3782 | 912.2971 | 1.245096 | 567.6771 | 946.1284 | 1.245278 | 558.4886 | 930.8143 | 1.264794 | 546.6432 | 911.072
1.428489 | 630.4166 | 1050.694 | 1.246262 | 528.4172 | 880.6953 | 1.247089 | 568.0662 | 946.777 | 1.474993 | 590.599 | 984.3317 | 1.247113 | 558.5299 | 930.8832 | 1.246437 | 532.4501 | 887.4169 | 1.246939 | 548.0098 | 913.3497 | 1.246758 | 568.3387 | 947.2312 | 1.246941 | 559.0701 | 931.7835 | 1.26811 | 547.928 | 913.2133
1.431846 | 631.802 | 1053.003 | 1.247937 | 529.1559 | 881.9265 | 1.248768 | 568.7571 | 947.9285 | 1.478323 | 591.7711 | 986.2852 | 1.248767 | 559.3409 | 932.2349 | 1.24809 | 533.0016 | 888.336 | 1.248591 | 548.653 | 914.4216 | 1.248435 | 568.9368 | 948.228 | 1.248593 | 559.8696 | 933.1159 | 1.271539 | 549.3419 | 915.5699
1.435148 | 633.1712 | 1055.285 | 1.249606 | 529.6716 | 882.7859 | 1.250447 | 569.4866 | 949.1444 | 1.481644 | 593.0019 | 988.3365 | 1.250422 | 559.9398 | 933.2329 | 1.249757 | 533.6644 | 889.4407 | 1.250246 | 549.3903 | 915.6505 | 1.250111 | 569.5996 | 949.3327 | 1.250252 | 560.5255 | 934.2091 | 1.274997 | 550.7339 | 917.8898
1.438485 | 634.4694 | 1057.449 | 1.251262 | 530.2936 | 883.8227 | 1.252107 | 570.2607 | 950.4345 | 1.484996 | 594.1439 | 990.2398 | 1.252098 | 560.6931 | 934.4884 | 1.25144 | 534.2465 | 890.4108 | 1.251923 | 550.136 | 916.8934 | 1.251772 | 570.2393 | 950.3988 | 1.251931 | 561.1429 | 935.2381 | 1.277352 | 551.7537 | 919.5895
1.441821 | 635.8215 | 1059.703 | 1.252914 | 530.648 | 884.4134 | 1.253758 | 571.0179 | 951.6966 | 1.488319 | 595.3629 | 992.2714 | 1.253775 | 561.34375 | 935.5729 | 1.253107 | 534.877 | 891.4617 | 1.253602 | 550.8704 | 918.1173 | 1.25342 | 571.0516 | 951.7526 | 1.253605 | 561.8159 | 936.3599 | 1.279763 | 552.8452 | 921.4086
1.445142 | 637.1695 | 1061.949 | 1.253748 | 530.9522 | 884.9203 | 1.25542 | 571.7405 | 952.9009 | 1.491667 | 596.3873 | 993.9788 | 1.255438 | 562.1422 | 936.9037 | 1.254766 | 535.4185 | 892.3642 | 1.255275 | 551.6892 | 919.482 | 1.255085 | 571.7985 | 952.9974 | 1.254442 | 562.1777 | 936.9629 | 1.283396 | 554.3078 | 923.8463
1.448498 | 638.4456 | 1064.076 | 1.255428 | 531.5648 | 885.9414 | 1.257097 | 572.4905 | 954.1508 | 1.49501 | 597.408 | 995.6799 | 1.257091 | 562.7504 | 937.9173 | 1.25642 | 535.9526 | 893.2543 | 1.256933 | 552.4407 | 920.7346 | 1.256764 | 572.5897 | 954.3161 | 1.256101 | 562.9199 | 938.1999 | 1.287142 | 555.7412 | 926.2354
1.451825 | 639.6721 | 1066.12 | 1.257104 | 532.1175 | 886.8625 | 1.258769 | 573.2383 | 955.3972 | 1.49832 | 598.454 | 997.4233 | 1.258747 | 563.3324 | 938.8873 | 1.25809 | 536.4072 | 894.012 | 1.25859 | 553.0835 | 921.8058 | 1.258441 | 573.3609 | 955.6015 | 1.257758 | 563.6896 | 939.4826 | 1.289681 | 556.7434 | 927.9057
1.455155 | 641.0742 | 1068.457 | 1.258771 | 532.7853 | 887.9755 | 1.260431 | 573.903 | 956.505 | 1.501674 | 599.5281 | 999.2136 | 1.260426 | 563.9561 | 939.9269 | 1.259769 | 536.9036 | 894.8394 | 1.260263 | 553.7278 | 922.8797 | 1.260107 | 574.1261 | 956.8768 | 1.259428 | 564.475 | 940.7917 | 1.293517 | 558.0735 | 930.1226
1.458495 | 642.369 | 1070.615 | 1.262089 | 533.9149 | 889.8582 | 1.262084 | 574.5093 | 957.5156 | 1.504981 | 600.7012 | 1001.169 | 1.262105 | 564.6338 | 941.0563 | 1.261439 | 537.5176 | 895.8626 | 1.261946 | 554.3544 | 923.9241 | 1.261757 | 574.8356 | 958.0593 | 1.261951 | 565.5732 | 942.622 | 1.296149 | 559.155 | 931.925
1.461803 | 643.7012 | 1072.835 | 1.265443 | 535.0482 | 891.7469 | 1.263746 | 575.0779 | 958.4631 | 1.508312 | 601.7771 | 1002.962 | 1.263772 | 565.291 | 942.1516 | 1.263102 | 538.1208 | 896.868 | 1.263617 | 554.9318 | 924.8863 | 1.263419 | 575.5627 | 959.2712 | 1.26527 | 566.8589 | 944.7648 | 1.298795 | 560.3287 | 933.8811
1.465159 | 645.0390625 | 1075.065 | 1.268761 | 536.1799 | 893.6331 | 1.265427 | 575.7114 | 959.519 | 1.511658 | 602.9323 | 1004.887 | 1.265432 | 565.9772 | 943.2954 | 1.264761 | 538.7155 | 897.8592 | 1.26527 | 555.5717 | 925.9528 | 1.265097 | 576.2309 | 960.3848 | 1.268595 | 568.2558 | 947.093 | 1.301448 | 561.4749 | 935.7914
1.46848 | 646.3315 | 1077.219 | 1.272112 | 537.2141 | 895.3568 | 1.267109 | 576.3617 | 960.6028 | 1.514985 | 604.0779 | 1006.797 | 1.267089 | 566.6859 | 944.4764 | 1.266429 | 539.2342 | 898.7237 | 1.266922 | 556.2847 | 927.1411 | 1.26677 | 576.9745 | 961.6242 | 1.27111 | 569.3524 | 948.9207 | 1.304167 | 562.6238 | 937.7063
1.471812 | 647.6257 | 1079.376 | 1.276454 | 538.3511 | 897.2518 | 1.268777 | 577.0673 | 961.7788 | 1.518344 | 605.1945 | 1008.657 | 1.268762 | 567.3235 | 945.5392 | 1.268112 | 539.8533 | 899.7555 | 1.268593 | 556.9082 | 928.1803 | 1.268437 | 577.7029 | 962.8382 | 1.273596 | 570.4791 | 950.7984 | 1.306918 | 563.8161 | 939.6935
1.475158 | 649.0262 | 1081.71 | 1.281006 | 539.5762 | 899.2936 | 1.270432 | 577.683 | 962.805 | 1.521657 | 606.2829 | 1010.471 | 1.270443 | 568.0602 | 946.767 | 1.269786 | 540.4592 | 900.7653 | 1.270272 | 557.546 | 929.2433 | 1.270088 | 578.3044 | 963.8407 | 1.276085 | 571.4894 | 952.4823 | 1.309678 | 564.9831 | 941.6385
1.478469 | 650.4178 | 1084.03 | 1.285765 | 540.7556 | 901.2594 | 1.272091 | 578.4888 | 964.1479 | 1.524982 | 607.5029 | 1012.505 | 1.272112 | 568.6567 | 947.7611 | 1.271444 | 541.08 | 901.8 | 1.27194 | 558.2657 | 930.4428 | 1.271754 | 579.014 | 965.0234 | 1.278628 | 572.4965 | 954.1608 | 1.312503 | 566.1786 | 943.6311
1.481821 | 651.8613 | 1086.436 | 1.289731 | 541.856 | 903.0933 | 1.27377 | 579.1184 | 965.1973 | 1.528314 | 608.6423 | 1014.404 | 1.273766 | 569.4153 | 949.0256 | 1.273096 | 541.6944 | 902.824 | 1.273592 | 558.7859 | 931.3098 | 1.273431 | 579.6718 | 966.1197 | 1.282089 | 573.7417 | 956.2362 | 1.315359 | 567.3159 | 945.5264
1.485152 | 653.171 | 1088.618 | 1.292791 | 542.9086 | 904.8476 | 1.275445 | 579.7372 | 966.2286 | 1.531625 | 609.9527 | 1016.588 | 1.275417 | 570.1559 | 950.2599 | 1.274758 | 542.2507 | 903.7512 | 1.275249 | 559.3483 | 932.2471 | 1.275107 | 580.3005 | 967.1676 | 1.284773 | 574.8484 | 958.0807 | 1.318219 | 568.5515 | 947.5858
1.488485 | 654.4955 | 1090.826 | 1.296955 | 544.2343 | 907.0571 | 1.27711 | 580.3677 | 967.2796 | 1.534987 | 611.1889 | 1018.648 | 1.277091 | 570.9271 | 951.5452 | 1.276435 | 542.8353 | 904.7255 | 1.276922 | 560.006 | 933.3434 | 1.276775 | 580.9368 | 968.2279 | 1.287553 | 575.9206 | 959.8677 | 1.321138 | 569.7922 | 949.6536
1.491833 | 655.8516 | 1093.086 | 1.301291 | 545.34375 | 908.90625 | 1.278763 | 581.0201 | 968.3669 | 1.538322 | 612.233 | 1020.388 | 1.278768 | 571.5471 | 952.5785 | 1.278108 | 543.2718 | 905.453 | 1.278604 | 560.7332 | 934.5554 | 1.278428 | 581.6721 | 969.4535 | 1.290373 | 577.2869 | 962.1448 | 1.32409 | 570.8676 | 951.446
1.495141 | 657.1986 | 1095.331 | 1.30574 | 546.5412 | 910.902 | 1.280417 | 581.671875 | 969.453125 | 1.541647 | 613.3668 | 1022.278 | 1.280433 | 572.3335 | 953.8892 | 1.279771 | 543.7193 | 906.1988 | 1.280279 | 561.3722 | 935.6203 | 1.280089 | 582.3073 | 970.5121 | 1.29327 | 578.6934 | 964.4889 | 1.327045 | 572.1328 | 953.5546
1.498494 | 658.5572 | 1097.595 | 1.30919 | 547.6133 | 912.6888 | 1.282092 | 582.5269 | 970.8782 | 1.545008 | 614.5151 | 1024.192 | 1.282089 | 572.9196 | 954.866 | 1.281423 | 544.0432 | 906.7386 | 1.281941 | 562.1552 | 936.9254 | 1.281767 | 583.0846 | 971.8077 | 1.296265 | 579.8344 | 966.3906 | 1.330076 | 573.3585 | 955.5974
1.501828 | 659.9758 | 1099.96 | 1.313858 | 548.7607 | 914.6012 | 1.283767 | 583.3647 | 972.2746 | 1.548305 | 615.5176 | 1025.863 | 1.283745 | 573.6968 | 956.1614 | 1.283082 | 544.502 | 907.5033 | 1.283597 | 562.8369 | 938.0615 | 1.283441 | 583.9062 | 973.177 | 1.299309 | 581.018 | 968.3633 | 1.333121 | 574.5598 | 957.5996
1.505155 | 661.324 | 1102.207 | 1.318697 | 549.9286 | 916.5476 | 1.285435 | 584.142 | 973.5699 | 1.551657 | 616.5928 | 1027.655 | 1.285422 | 574.327 | 957.2117 | 1.284763 | 544.7816 | 907.9693 | 1.285267 | 563.5022 | 939.1703 | 1.285104 | 584.7896 | 974.6493 | 1.302446 | 582.2966 | 970.4944 | 1.336178 | 575.7378 | 959.563
1.508515 | 662.5613 | 1104.269 | 1.326183 | 550.9646 | 918.2743 | 1.287092 | 584.8639 | 974.7732 | 1.554984 | 617.7333 | 1029.556 | 1.287104 | 575.0154 | 958.359 | 1.286437 | 545.06 | 908.4333 | 1.286947 | 564.1341 | 940.2235 | 1.28676 | 585.5496 | 975.916 | 1.305676 | 583.5489 | 972.5815 | 1.339311 | 577.0103 | 961.6838
1.511824 | 663.8019 | 1106.336 | 1.33661 | 552.138 | 920.23 | 1.288749 | 585.5905 | 975.9841 | 1.558318 | 618.8541 | 1031.424 | 1.288773 | 575.7068 | 959.5113 | 1.288105 | 545.3124 | 908.8541 | 1.288615 | 564.7824 | 941.304 | 1.288418 | 586.2111 | 977.0184 | 1.30785 | 584.5682 | 974.2803 | 1.342445 | 578.3572 | 963.9286
1.515169 | 665.0806 | 1108.468 | 1.344799 | 553.3471 | 922.2452 | 1.290426 | 586.2108 | 977.0179 | 1.561673 | 619.9556 | 1033.259 | 1.290434 | 576.5262 | 960.877 | 1.289764 | 545.5715 | 909.2859 | 1.290271 | 565.4147 | 942.3579 | 1.290097 | 586.9326 | 978.2209 | 1.311177 | 586.0198 | 976.6997 | 1.345619 | 579.5597 | 965.9328
1.518495 | 666.4452 | 1110.742 | 1.350422 | 554.5923 | 924.3206 | 1.292106 | 586.8334 | 978.0557 | 1.564989 | 621.1339 | 1035.223 | 1.292091 | 577.0089 | 961.6815 | 1.291422 | 545.7163 | 909.5272 | 1.291923 | 566.0955 | 943.4924 | 1.291773 | 587.59375 | 979.3229 | 1.313461 | 587.0729 | 978.4549 | 1.348851 | 580.8424 | 968.0707
1.521806 | 667.7921 | 1112.987 | 1.356151 | 555.7967 | 926.3278 | 1.293774 | 587.5195 | 979.1991 | 1.568337 | 622.1945 | 1036.991 | 1.293762 | 577.5813 | 962.6355 | 1.293097 | 545.9501 | 909.9168 | 1.293587 | 566.821 | 944.7017 | 1.293441 | 588.1383 | 980.2305 | 1.315749 | 588.1432 | 980.2386 | 1.352076 | 582.1669 | 970.2781
1.52516 | 669.1392 | 1115.232 | 1.362055 | 556.8467 | 928.0778 | 1.295433 | 588.2836 | 980.4727 | 1.571661 | 623.2957 | 1038.826 | 1.295444 | 578.1895 | 963.6491 | 1.294777 | 546.199 | 910.3316 | 1.295267 | 567.4009 | 945.6682 | 1.295099 | 588.7299 | 981.2164 | 1.318058 | 589.1467 | 981.9111 | 1.355363 | 583.6194 | 972.6991
1.528484 | 670.4828 | 1117.471 | 1.368102 | 557.9558 | 929.9264 | 1.297089 | 589.0037 | 981.6728 | 1.574978 | 624.423 | 1040.705 | 1.297116 | 578.8118 | 964.6863 | 1.296444 | 546.3863 | 910.6438 | 1.296938 | 568.0741 | 946.7902 | 1.296759 | 589.4174 | 982.3624 | 1.320435 | 590.1591 | 983.5984 | 1.358668 | 584.8886 | 974.8144
1.531836 | 671.68 | 1119.467 | 1.374237 | 559.0846 | 931.8077 | 1.298758 | 589.7397 | 982.8995 | 1.578331 | 625.6244 | 1042.707 | 1.298769 | 579.3618 | 965.603 | 1.298095 | 546.6993 | 911.1656 | 1.298599 | 568.7628 | 947.9379 | 1.298436 | 590.0623 | 983.4372 | 1.324047 | 591.617 | 986.0283 | 1.361978 | 586.3491 | 977.2485
1.535169 | 672.9689 | 1121.615 | 1.378943 | 557.8295 | 929.7159 | 1.300438 | 590.4113 | 984.0188 | 1.581642 | 626.7325 | 1044.554 | 1.300423 | 579.9933 | 966.6556 | 1.299749 | 547.093 | 911.8217 | 1.300256 | 569.4584 | 949.0973 | 1.300119 | 590.6877 | 984.4796 | 1.326479 | 592.6501 | 987.7502 | 1.365326 | 587.7957 | 979.6594
1.538479 | 674.1957 | 1123.66 | 1.382107 | 556.1243 | 926.8738 | 1.302106 | 591.0934 | 985.1557 | 1.584989 | 627.8525 | 1046.421 | 1.302089 | 580.7698 | 967.9497 | 1.301426 | 547.4241 | 912.3735 | 1.301925 | 569.9762 | 949.9603 | 1.301784 | 591.4172 | 985.6954 | 1.328979 | 593.7053 | 989.5088 | 1.36865 | 589.3264 | 982.2106
1.541819 | 675.525 | 1125.875 | 1.383726 | 555.0945 | 925.1575 | 1.303764 | 591.7697 | 986.2828 | 1.588324 | 629.0596 | 1048.433 | 1.303768 | 581.5865 | 969.3108 | 1.303102 | 547.7067 | 912.8445 | 1.303605 | 570.6937 | 951.1561 | 1.303442 | 592.1837 | 986.9728 | 1.331501 | 594.7286 | 991.2143 | 1.371991 | 590.6979 | 984.4966
1.545128 | 676.8311 | 1128.052 | 1.385344 | 554.0279 | 923.3798 | 1.305414 | 592.4645 | 987.4408 | 1.591636 | 630.1381 | 1050.23 | 1.305441 | 582.3212 | 970.5353 | 1.304763 | 548.0708 | 913.4513 | 1.305279 | 571.2401 | 952.0668 | 1.305094 | 592.9036 | 988.1726 | 1.334035 | 595.8671 | 993.1119 | 1.37534 | 591.9858 | 986.6431
1.548477 | 678.1083 | 1130.18 | 1.386961 | 553.013 | 921.6883 | 1.307086 | 593.0286 | 988.381 | 1.594993 | 631.2737 | 1052.123 | 1.307099 | 583.1141 | 971.8569 | 1.30642 | 548.4294 | 914.0491 | 1.306942 | 571.8874 | 953.1457 | 1.306762 | 593.7563 | 989.5938 | 1.336617 | 596.8997 | 994.8329 | 1.378649 | 593.2899 | 988.8165
1.551827 | 679.4385 | 1132.397 | 1.390212 | 551.043 | 918.4049 | 1.308771 | 593.7141 | 989.5234 | 1.599974 | 632.7759 | 1054.627 | 1.308756 | 583.8755 | 973.1258 | 1.308081 | 548.727 | 914.545 | 1.308598 | 572.5626 | 954.271 | 1.308443 | 594.5017 | 990.8362 | 1.340562 | 598.4155 | 997.3591 | 1.382 | 594.5061 | 990.8435
1.555147 | 680.8435 | 1134.739 | 1.395186 | 549.9348 | 916.5579 | 1.310437 | 594.3334 | 990.5556 | 1.603331 | 633.8375 | 1056.396 | 1.310429 | 584.5954 | 974.3257 | 1.30976 | 549.0583 | 915.0972 | 1.310258 | 573.2833 | 955.4722 | 1.31011 | 595.2458 | 992.0763 | 1.343203 | 599.4847 | 999.1411 | 1.385308 | 595.702 | 992.8366
1.558505 | 682.1539 | 1136.923 | 1.403483 | 551.064 | 918.4399 | 1.312099 | 595.0686 | 991.781 | 1.606647 | 634.9789 | 1058.298 | 1.312107 | 585.0975 | 975.1626 | 1.31144 | 549.5069 | 915.8448 | 1.311934 | 573.9417 | 956.5695 | 1.311764 | 596.0555 | 993.4259 | 1.345914 | 600.6158 | 1001.026 | 1.388642 | 596.9407 | 994.9011
1.561816 | 683.4482 | 1139.08 | 1.410164 | 552.3415 | 920.5692 | 1.313749 | 595.7884 | 992.9807 | 1.609986 | 636.0146 | 1060.024 | 1.31378 | 585.7127 | 976.1878 | 1.313105 | 549.833 | 916.3883 | 1.313611 | 574.7073 | 957.8456 | 1.313416 | 596.8195 | 994.6991 | 1.348653 | 601.8311 | 1003.052 | 1.391992 | 598.2774 | 997.129
1.56515 | 684.8395 | 1141.399 | 1.415147 | 553.4835 | 922.4724 | 1.315419 | 596.6156 | 994.3593 | 1.613324 | 637.0404 | 1061.734 | 1.315441 | 586.3235 | 977.2058 | 1.314764 | 550.2219 | 917.0365 | 1.315274 | 575.391 | 958.985 | 1.315087 | 597.4044 | 995.674 | 1.351396 | 603.0266 | 1005.044 | 1.395314 | 599.7484 | 999.5807
1.568494 | 686.0301 | 1143.383 | 1.420165 | 554.8922 | 924.8203 | 1.317101 | 597.2936 | 995.4893 | 1.616647 | 638.2339 | 1063.723 | 1.317096 | 586.9305 | 978.2175 | 1.316423 | 550.5352 | 917.5586 | 1.316924 | 575.9567 | 959.9278 | 1.31677 | 598.1008 | 996.8346 | 1.354207 | 604.2059 | 1007.01 | 1.398676 | 601.1078 | 1001.846
1.571812 | 687.3319 | 1145.553 | 1.425141 | 556.35 | 927.25 | 1.318767 | 597.993 | 996.6551 | 1.620009 | 639.4487 | 1065.748 | 1.318759 | 587.6133 | 979.3556 | 1.318098 | 550.8671 | 918.1118 | 1.318584 | 576.6496 | 961.0827 | 1.31844 | 598.6527 | 997.7545 | 1.357052 | 605.4602 | 1009.1 | 1.401992 | 602.46 | 1004.1
1.575171 | 688.5816 | 1147.636 | 1.428492 | 557.3816 | 928.9693 | 1.320428 | 598.6351 | 997.7251 | 1.623326 | 640.5242 | 1067.54 | 1.320439 | 588.4825 | 980.8042 | 1.319779 | 551.3952 | 918.992 | 1.320264 | 577.319 | 962.1984 | 1.320101 | 599.2446 | 998.741 | 1.359893 | 606.6873 | 1011.146 | 1.405321 | 603.8721 | 1006.454
1.578497 | 689.8231 | 1149.705 | 1.433481 | 558.7314 | 931.2191 | 1.322085 | 599.3203 | 998.8671 | 1.626654 | 641.6853 | 1069.476 | 1.322115 | 589.1489 | 981.9148 | 1.32145 | 551.8925 | 919.8208 | 1.321943 | 577.9309 | 963.2182 | 1.321758 | 599.9995 | 999.9991 | 1.3628 | 607.7379 | 1012.897 | 1.408651 | 605.2288 | 1008.715
1.58183 | 691.0905 | 1151.817 | 1.438492 | 560.2542 | 933.757 | 1.323751 | 599.8724 | 999.7873 | 1.629996 | 642.8727 | 1071.455 | 1.323775 | 589.8314 | 983.0524 | 1.323099 | 552.4288 | 920.7146 | 1.323606 | 578.6098 | 964.3497 | 1.32343 | 600.6052 | 1001.009 | 1.365746 | 608.959 | 1014.932 | 1.411962 | 606.4828 | 1010.805
1.58517 | 692.4772 | 1154.129 | 1.441829 | 561.3195 | 935.5324 | 1.325433 | 600.5937 | 1000.989 | 1.633301 | 644.0328 | 1073.388 | 1.325428 | 590.6309 | 984.3849 | 1.324753 | 553.0406 | 921.7344 | 1.325257 | 579.2281 | 965.3802 | 1.325115 | 601.2585 | 1002.098 | 1.36869 | 610.2828 | 1017.138 | 1.415328 | 607.8848 | 1013.141
1.588478 | 693.623 | 1156.038 | 1.44682 | 562.8633 | 938.1056 | 1.327108 | 601.2738 | 1002.123 | 1.636655 | 645.0981 | 1075.163 | 1.327091 | 591.2814 | 985.469 | 1.326423 | 553.5807 | 922.6345 | 1.326919 | 579.8616 | 966.4361 | 1.326782 | 602.0278 | 1003.38 | 1.371702 | 611.5646 | 1019.274 | 1.418662 | 609.3424 | 1015.571
1.591828 | 694.8715 | 1158.119 | 1.450145 | 563.9669 | 939.9448 | 1.328767 | 601.9396 | 1003.233 | 1.639986 | 646.2037 | 1077.006 | 1.328772 | 591.9379 | 986.5632 | 1.328102 | 553.9416 | 923.236 | 1.328597 | 580.4609 | 967.4348 | 1.328434 | 602.6465 | 1004.411 | 1.374735 | 612.9418 | 1021.57 | 1.42199 | 610.6615 | 1017.769
1.595152 | 696.1491 | 1160.249 | 1.453496 | 565.0074 | 941.679 | 1.330425 | 602.5503 | 1004.25 | 1.643318 | 647.2726 | 1078.788 | 1.330447 | 592.6557 | 987.7595 | 1.329773 | 554.4501 | 924.0835 | 1.330272 | 581.1224 | 968.5374 | 1.330089 | 603.2059 | 1005.343 | 1.37778 | 614.4158 | 1024.026 | 1.425341 | 611.9815 | 1019.969
1.59848 | 697.5107 | 1162.518 | 1.456808 | 566.0344 | 943.3906 | 1.33209 | 603.2186 | 1005.364 | 1.646674 | 648.3773 | 1080.629 | 1.332107 | 593.2538 | 988.7564 | 1.331429 | 554.888 | 924.8133 | 1.331936 | 581.7023 | 969.5039 | 1.331756 | 603.9092 | 1006.515 | 1.380893 | 615.7931 | 1026.322 | 1.428636 | 613.3129 | 1022.188
1.60183 | 698.7776 | 1164.629 | 1.460158 | 567.1915 | 945.3192 | 1.33377 | 603.7795 | 1006.299 | 1.649975 | 649.5007 | 1082.501 | 1.333758 | 593.8806 | 989.8009 | 1.333089 | 555.424 | 925.7066 | 1.333592 | 582.4174 | 970.6957 | 1.333433 | 604.6239 | 1007.707 | 1.384022 | 617.0825 | 1028.471 | 1.431992 | 614.5936 | 1024.323
1.605137 | 700.1635 | 1166.939 | 1.463494 | 568.319 | 947.1983 | 1.335441 | 604.4829 | 1007.472 | 1.653322 | 650.701 | 1084.502 | 1.335421 | 594.5967 | 990.9946 | 1.334762 | 555.9448 | 926.5746 | 1.335253 | 582.9913 | 971.6521 | 1.335101 | 605.3314 | 1008.886 | 1.387183 | 618.3558 | 1030.593 | 1.435323 | 615.9549 | 1026.591
1.608483 | 701.4496 | 1169.083 | 1.466811 | 569.3887 | 948.9812 | 1.337099 | 605.199 | 1008.665 | 1.658292 | 652.1661 | 1086.944 | 1.337102 | 595.2059 | 992.0098 | 1.336442 | 556.4319 | 927.3866 | 1.336929 | 583.603 | 972.6717 | 1.336757 | 606.1401 | 1010.233 | 1.390404 | 619.5801 | 1032.634 | 1.438649 | 617.3328 | 1028.888
1.611822 | 702.6975 | 1171.163 | 1.470168 | 570.5074 | 950.8456 | 1.338755 | 605.9154 | 1009.859 | 1.661654 | 653.1711 | 1088.618 | 1.338774 | 595.8735 | 993.1225 | 1.338114 | 557.0304 | 928.384 | 1.338607 | 584.2873 | 973.8122 | 1.338413 | 606.8957 | 1011.493 | 1.393612 | 620.9918 | 1034.986 | 1.442001 | 618.5882 | 1030.98
1.615144 | 703.8307 | 1173.051 | 1.473482 | 571.5908 | 952.6514 | 1.340419 | 606.6644 | 1011.107 | 1.666646 | 654.7111 | 1091.185 | 1.340438 | 596.5638 | 994.2731 | 1.339772 | 557.5121 | 929.1869 | 1.340276 | 584.8306 | 974.7176 | 1.340084 | 607.676 | 1012.793 | 1.396877 | 622.3402 | 1037.234 | 1.445322 | 619.9117 | 1033.186
1.618497 | 705.0607 | 1175.101 | 1.478499 | 573.1024 | 955.1706 | 1.3421 | 607.4479 | 1012.413 | 1.671672 | 656.202 | 1093.67 | 1.342093 | 597.2517 | 995.4195 | 1.341427 | 557.927 | 929.8783 | 1.341929 | 585.2671 | 975.4451 | 1.341765 | 608.3287 | 1013.881 | 1.40018 | 623.7719 | 1039.62 | 1.448669 | 621.2356 | 1035.393
1.62181 | 706.3188 | 1177.198 | 1.48181 | 574.1721 | 956.9535 | 1.343774 | 608.0643 | 1013.441 | 1.674978 | 657.3062 | 1095.51 | 1.343756 | 597.9126 | 996.521 | 1.343095 | 558.4135 | 930.6891 | 1.343591 | 585.8514 | 976.419 | 1.343442 | 609.0175 | 1015.029 | 1.403477 | 625.2568 | 1042.095 | 1.451987 | 622.4125 | 1037.354
1.625155 | 707.6668 | 1179.445 | 1.485156 | 575.2798 | 958.7996 | 1.345436 | 608.7616 | 1014.603 | 1.678321 | 658.4639 | 1097.44 | 1.345435 | 598.617 | 997.695 | 1.344775 | 558.9832 | 931.6387 | 1.345266 | 586.4806 | 977.4677 | 1.345107 | 609.6693 | 1016.115 | 1.406827 | 626.7679 | 1044.613 | 1.455303 | 623.689 | 1039.482
1.628489 | 709.0406 | 1181.734 | 1.488491 | 576.3264 | 960.544 | 1.347093 | 609.4634 | 1015.772 | 1.681651 | 659.5483 | 1099.247 | 1.34711 | 599.2536 | 998.756 | 1.346447 | 559.4969 | 932.4948 | 1.346941 | 587.0814 | 978.469 | 1.346761 | 610.3524 | 1017.254 | 1.410157 | 628.1255 | 1046.876 | 1.458658 | 625.0742 | 1041.79
1.631816 | 710.4377 | 1184.063 | 1.491817 | 577.4347 | 962.3912 | 1.348758 | 610.1522 | 1016.92 | 1.684978 | 660.6132 | 1101.022 | 1.348774 | 599.8645 | 999.7742 | 1.348105 | 560.0978 | 933.4963 | 1.34861 | 587.7314 | 979.5524 | 1.348426 | 610.9877 | 1018.313 | 1.41349 | 629.5234 | 1049.206 | 1.461974 | 626.4533 | 1044.089
1.635176 | 711.7102 | 1186.184 | 1.495175 | 578.5666 | 964.2776 | 1.350437 | 610.933 | 1018.222 | 1.688335 | 661.7299 | 1102.883 | 1.350428 | 600.4382 | 1000.73 | 1.349758 | 560.6877 | 934.4796 | 1.350261 | 588.4612 | 980.7686 | 1.350101 | 611.7079 | 1019.513 | 1.416842 | 630.9816 | 1051.636 | 1.465322 | 627.8998 | 1046.5
1.638484 | 712.9085 | 1188.181 | 1.498487 | 579.6329 | 966.0549 | 1.352117 | 611.6883 | 1019.48 | 1.691657 | 662.8278 | 1104.713 | 1.352086 | 601.142 | 1001.903 | 1.351429 | 561.3243 | 935.5405 | 1.351918 | 589.0188 | 981.698 | 1.351779 | 612.3365 | 1020.561 | 1.420146 | 632.3163 | 1053.861 | 1.468661 | 629.2813 | 1048.802
1.641825 | 714.1176 | 1190.196 | 1.501821 | 580.6393 | 967.7321 | 1.353781 | 612.3171 | 1020.529 | 1.694998 | 663.8503 | 1106.417 | 1.353763 | 601.7952 | 1002.992 | 1.353108 | 561.8447 | 936.4078 | 1.353597 | 589.7222 | 982.8704 | 1.353441 | 612.9818 | 1021.636 | 1.423495 | 633.6617 | 1056.103 | 1.471977 | 630.6961 | 1051.16
1.645159 | 715.2824 | 1192.137 | 1.505156 | 581.8021 | 969.6702 | 1.355431 | 612.9472 | 1021.579 | 1.698332 | 664.8818 | 1108.136 | 1.355435 | 602.5527 | 1004.254 | 1.354778 | 562.4123 | 937.3538 | 1.355273 | 590.3741 | 983.9568 | 1.355087 | 613.6764 | 1022.794 | 1.42681 | 634.9321 | 1058.22 | 1.475334 | 632.0413 | 1053.402
1.64847 | 716.4438 | 1194.073 | 1.508467 | 582.9096 | 971.516 | 1.357092 | 613.6266 | 1022.711 | 1.703328 | 666.3465 | 1110.577 | 1.3571 | 603.2889 | 1005.481 | 1.356438 | 562.9745 | 938.2909 | 1.356942 | 591.0754 | 985.1256 | 1.356752 | 614.4196 | 1024.033 | 1.430149 | 636.3182 | 1060.53 | 1.478653 | 633.2789 | 1055.465
1.651824 | 717.684 | 1196.14 | 1.511822 | 583.9457 | 973.2429 | 1.358769 | 614.2267 | 1023.711 | 1.708317 | 667.8234 | 1113.039 | 1.358753 | 604.0568 | 1006.761 | 1.358087 | 563.5395 | 939.2325 | 1.358602 | 591.7518 | 986.253 | 1.358434 | 615.1435 | 1025.239 | 1.433503 | 637.6525 | 1062.754 | 1.481994 | 634.6207 | 1057.701
1.655149 | 718.9842 | 1198.307 | 1.515157 | 585.151 | 975.2517 | 1.360443 | 614.9449 | 1024.908 | 1.711658 | 668.9338 | 1114.89 | 1.360409 | 604.7041 | 1007.84 | 1.359754 | 564.1224 | 940.2041 | 1.360259 | 592.5552 | 987.592 | 1.360105 | 615.8304 | 1026.384 | 1.436822 | 639.1213 | 1065.202 | 1.485334 | 635.9299 | 1059.883
1.658491 | 720.2089 | 1200.348 | 1.518494 | 586.3098 | 977.1829 | 1.362106 | 615.7822 | 1026.304 | 1.714997 | 670.0691 | 1116.782 | 1.362091 | 605.3386 | 1008.898 | 1.360593 | 564.4775 | 940.7958 | 1.361934 | 593.1942 | 988.6569 | 1.36177 | 616.4789 | 1027.465 | 1.440173 | 640.496 | 1067.493 | 1.488647 | 637.1345 | 1061.891
1.661838 | 721.5993 | 1202.666 | 1.521841 | 587.3438 | 978.9064 | 1.363755 | 616.4561 | 1027.427 | 1.718312 | 671.1081 | 1118.513 | 1.363765 | 605.8841 | 1009.807 | 1.362272 | 565.1988 | 941.998 | 1.363618 | 593.6812 | 989.4686 | 1.363422 | 617.1509 | 1028.585 | 1.443499 | 641.9711 | 1069.952 | 1.492 | 638.3758 | 1063.96
1.665144 | 722.9106 | 1204.851 | 1.525146 | 588.4025 | 980.6709 | 1.365415 | 617.1915 | 1028.653 | 1.721665 | 672.149 | 1120.248 | 1.365433 | 606.5892 | 1010.982 | 1.363942 | 565.5523 | 942.5872 | 1.365286 | 594.204 | 990.34 | 1.365091 | 617.7763 | 1029.627 | 1.446818 | 643.4087 | 1072.348 | 1.495324 | 639.6559 | 1066.093
1.668489 | 724.2958 | 1207.16 | 1.528498 | 589.5818 | 982.6364 | 1.367091 | 617.8718 | 1029.786 | 1.726641 | 673.6108 | 1122.685 | 1.367094 | 607.2886 | 1012.148 | 1.365595 | 565.6298 | 942.7164 | 1.366945 | 594.8232 | 991.3721 | 1.366773 | 618.3931 | 1030.655 | 1.450164 | 644.8876 | 1074.813 | 1.498665 | 640.8631 | 1068.105
1.671802 | 725.4882 | 1209.147 | 1.533468 | 590.9226 | 984.871 | 1.368768 | 618.5887 | 1030.981 | 1.731655 | 675.0828 | 1125.138 | 1.370429 | 608.6181 | 1014.364 | 1.373929 | 565.5743 | 942.6239 | 1.368597 | 595.3766 | 992.2943 | 1.368444 | 619.0817 | 1031.803 | 1.453479 | 646.2354 | 1077.059 | 1.502014 | 642.1808 | 1070.301
1.675145 | 726.7048 | 1211.175 | 1.536831 | 591.935 | 986.5583 | 1.370436 | 619.1732 | 1031.955 | 1.734966 | 676.0862 | 1126.81 | 1.372951 | 609.7086 | 1016.181 | 1.382257 | 566.3257 | 943.8762 | 1.370265 | 595.9636 | 993.2726 | 1.370109 | 619.7827 | 1032.971 | 1.456832 | 647.6132 | 1079.355 | 1.505318 | 643.5552 | 1072.592
1.678494 | 727.915 | 1213.192 | 1.540158 | 592.9877 | 988.3128 | 1.372096 | 619.8739 | 1033.123 | 1.738318 | 677.1636 | 1128.606 | 1.375435 | 610.738 | 1017.897 | 1.38821 | 567.5356 | 945.8926 | 1.371944 | 596.6019 | 994.3365 | 1.371763 | 620.5018 | 1034.17 | 1.460166 | 648.9703 | 1081.617 | 1.508668 | 644.8788 | 1074.798
1.681814 | 729.1724 | 1215.287 | 1.543492 | 594.0409 | 990.0682 | 1.373758 | 620.5177 | 1034.196 | 1.741647 | 678.3505 | 1130.584 | 1.37876 | 612.0926 | 1020.154 | 1.391764 | 568.5936 | 947.656 | 1.37361 | 597.2697 | 995.4494 | 1.373425 | 621.2806 | 1035.468 | 1.463486 | 650.3766 | 1083.961 | 1.511983 | 646.2306 | 1077.051
1.685168 | 730.3497 | 1217.249 | 1.546838 | 595.1357 | 991.8929 | 1.375437 | 621.1146 | 1035.191 | 1.744982 | 679.3784 | 1132.297 | 1.382105 | 613.4434 | 1022.406 | 1.396426 | 569.7819 | 949.6364 | 1.375268 | 597.7866 | 996.3109 | 1.375106 | 621.988 | 1036.647 | 1.466837 | 651.6663 | 1086.11 | 1.515307 | 647.562 | 1079.27
1.68849 | 731.5976 | 1219.329 | 1.550136 | 596.3166 | 993.861 | 1.377114 | 621.7445 | 1036.241 | 1.749994 | 680.9132 | 1134.855 | 1.385466 | 614.7397 | 1024.566 | 1.400269 | 570.9755 | 951.6258 | 1.37692 | 598.3919 | 997.3198 | 1.376779 | 622.7418 | 1037.903 | 1.470151 | 653.1039 | 1088.506 | 1.518661 | 648.8684 | 1081.447
1.691813 | 733.0505 | 1221.751 | 1.555154 | 597.7948 | 996.3247 | 1.378779 | 622.5042 | 1037.507 | 1.753322 | 681.9537 | 1136.589 | 1.3881 | 615.887 | 1026.478 | 1.404276 | 572.2476 | 953.746 | 1.378586 | 598.9908 | 998.3181 | 1.378442 | 623.4612 | 1039.102 | 1.473497 | 654.5962 | 1090.994 | 1.52198 | 650.0511 | 1083.418
1.695157 | 734.2692 | 1223.782 | 1.55847 | 598.861 | 998.1016 | 1.380428 | 623.178 | 1038.63 | 1.75832 | 683.3201 | 1138.867 | 1.390799 | 616.9126 | 1028.188 | 1.407358 | 573.2509 | 955.4182 | 1.380269 | 599.6644 | 999.4406 | 1.380094 | 624.0692 | 1040.115 | 1.476831 | 656.0157 | 1093.36 | 1.525336 | 651.3096 | 1085.516
1.698473 | 735.5141 | 1225.857 | 1.561826 | 599.8926 | 999.8211 | 1.382085 | 623.8612 | 1039.769 | 1.761644 | 684.3609 | 1140.602 | 1.393545 | 618.1159 | 1030.193 | 1.411577 | 574.5101 | 957.5168 | 1.381939 | 600.3309 | 1000.551 | 1.381753 | 624.687 | 1041.145 | 1.480148 | 657.394 | 1095.657 | 1.528662 | 652.5556 | 1087.593
1.701831 | 736.7383 | 1227.897 | 1.566812 | 601.1576 | 1001.929 | 1.383759 | 624.6683 | 1041.114 | 1.766663 | 685.8347 | 1143.058 | 1.39737 | 619.5033 | 1032.505 | 1.415954 | 575.7468 | 959.5779 | 1.383603 | 601.1208 | 1001.868 | 1.383432 | 625.4179 | 1042.363 | 1.483504 | 658.8208 | 1098.035 | 1.531983 | 653.7653 | 1089.609
1.705162 | 737.9014 | 1229.836 | 1.571835 | 602.5079 | 1004.18 | 1.38543 | 625.3145 | 1042.191 | 1.771675 | 687.1776 | 1145.296 | 1.400302 | 620.7428 | 1034.571 | 1.419303 | 576.7606 | 961.2677 | 1.385263 | 601.8625 | 1003.104 | 1.385106 | 626.0142 | 1043.357 | 1.486819 | 660.2028 | 1100.338 | 1.535324 | 654.9647 | 1091.608
1.708489 | 738.9673 | 1231.612 | 1.578493 | 603.7768 | 1006.295 | 1.387095 | 625.9357 | 1043.226 | 1.77665 | 688.5545 | 1147.591 | 1.403296 | 621.8916 | 1036.486 | 1.422763 | 577.8201 | 963.0334 | 1.38693 | 602.5961 | 1004.327 | 1.386769 | 626.6296 | 1044.383 | 1.490162 | 661.587 | 1102.645 | 1.538633 | 656.1687 | 1093.615
1.711838 | 740.1395 | 1233.566 | 1.58348 | 604.8303 | 1008.05 | 1.38875 | 626.628 | 1044.38 | 1.781655 | 689.8835 | 1149.806 | 1.406401 | 623.2561 | 1038.76 | 1.426242 | 578.9233 | 964.8722 | 1.388618 | 603.2888 | 1005.481 | 1.388426 | 627.3029 | 1045.505 | 1.493505 | 663.0148 | 1105.025 | 1.541992 | 657.419 | 1095.698
1.715149 | 741.326 | 1235.543 | 1.588498 | 605.8707 | 1009.785 | 1.390408 | 627.3146 | 1045.524 | 1.786636 | 691.3503 | 1152.251 | 1.409549 | 624.4943 | 1040.824 | 1.429835 | 580.0919 | 966.8198 | 1.390285 | 603.8961 | 1006.493 | 1.390083 | 627.9412 | 1046.569 | 1.496819 | 664.3911 | 1107.319 | 1.54533 | 658.6489 | 1097.748
1.718499 | 742.4814 | 1237.469 | 1.593476 | 606.9803 | 1011.634 | 1.392089 | 627.9009 | 1046.501 | 1.789996 | 692.3599 | 1153.933 | 1.412792 | 625.8541 | 1043.09 | 1.43348 | 581.1944 | 968.6573 | 1.391938 | 604.5742 | 1007.624 | 1.391762 | 628.6546 | 1047.758 | 1.500169 | 665.6103 | 1109.35 | 1.548658 | 659.7316 | 1099.553
1.721828 | 743.7764 | 1239.627 | 1.598499 | 608.3503 | 1013.917 | 1.39377 | 628.6224 | 1047.704 | 1.79498 | 693.8077 | 1156.346 | 1.416127 | 627.1247 | 1045.208 | 1.437218 | 582.4929 | 970.8215 | 1.393592 | 605.2094 | 1008.682 | 1.39344 | 629.3611 | 1048.935 | 1.50348 | 666.9656 | 1111.609 | 1.552011 | 660.8339 | 1101.39
1.725151 | 745.046 | 1241.743 | 1.603493 | 609.715 | 1016.192 | 1.395439 | 629.2026 | 1048.671 | 1.799992 | 695.2211 | 1158.702 | 1.419493 | 628.5001 | 1047.5 | 1.441047 | 583.8579 | 973.0965 | 1.395258 | 605.7534 | 1009.589 | 1.395107 | 630.196 | 1050.327 | 1.506817 | 668.2754 | 1113.792 | 1.555315 | 662.0958 | 1103.493
1.728501 | 746.3055 | 1243.842 | 1.608479 | 611.2615 | 1018.769 | 1.397101 | 629.8539 | 1049.757 | 1.80498 | 696.4783 | 1160.797 | 1.422978 | 629.7931 | 1049.655 | 1.444911 | 585.2122 | 975.3536 | 1.39693 | 606.306 | 1010.51 | 1.39676 | 630.8979 | 1051.497 | 1.510158 | 669.6348 | 1116.058 | 1.558656 | 663.1284 | 1105.214
1.731814 | 747.4673 | 1245.779 | 1.613492 | 612.6895 | 1021.149 | 1.398754 | 630.5451 | 1050.909 | 1.809974 | 697.8846 | 1163.141 | 1.426502 | 631.2978 | 1052.163 | 1.447565 | 586.2424 | 977.0707 | 1.398602 | 606.9887 | 1011.648 | 1.398419 | 631.6894 | 1052.816 | 1.513482 | 670.888 | 1118.147 | 1.563643 | 664.6639 | 1107.773
1.735159 | 748.692 | 1247.82 | 1.61848 | 614.1077 | 1023.513 | 1.400426 | 631.2828 | 1052.138 | 1.814995 | 699.1551 | 1165.258 | 1.428887 | 632.3275 | 1053.879 | 1.451543 | 587.6702 | 979.4504 | 1.400258 | 607.5226 | 1012.538 | 1.40009 | 632.4213 | 1054.035 | 1.516841 | 672.379 | 1120.632 | 1.566993 | 665.9091 | 1109.848
1.738495 | 749.9608 | 1249.935 | 1.623509 | 615.4553 | 1025.759 | 1.402108 | 631.8928 | 1053.155 | 1.819987 | 700.3736 | 1167.289 | 1.432578 | 633.7816 | 1056.303 | 1.455646 | 588.9946 | 981.6576 | 1.401914 | 608.0788 | 1013.465 | 1.401772 | 633.0988 | 1055.165 | 1.520164 | 673.6815 | 1122.803 | 1.571987 | 667.3148 | 1112.191
1.741811 | 751.1716 | 1251.953 | 1.628489 | 616.7468 | 1027.911 | 1.403778 | 632.619 | 1054.365 | 1.824996 | 701.6022 | 1169.337 | 1.43505 | 634.8596 | 1058.099 | 1.459793 | 590.295 | 983.8251 | 1.403582 | 608.7592 | 1014.599 | 1.403443 | 633.6901 | 1056.15 | 1.523488 | 674.9921 | 1124.987 | 1.575327 | 668.4233 | 1114.039
1.745157 | 752.3757 | 1253.959 | 1.63348 | 618.2775 | 1030.463 | 1.405432 | 633.3298 | 1055.55 | 1.829984 | 702.8809 | 1171.468 | 1.437561 | 635.9551 | 1059.925 | 1.465473 | 591.4762 | 985.7937 | 1.405264 | 609.5037 | 1015.839 | 1.405097 | 634.4116 | 1057.353 | 1.526832 | 676.2792 | 1127.132 | 1.578661 | 669.4948 | 1115.825
1.74847 | 753.7045 | 1256.174 | 1.638488 | 619.7807 | 1032.968 | 1.40708 | 633.9753 | 1056.625 | 1.83498 | 704.3138 | 1173.856 | 1.440132 | 637.1009 | 1061.835 | 1.471267 | 592.4788 | 987.4646 | 1.406943 | 610.1387 | 1016.898 | 1.406755 | 634.9545 | 1058.258 | 1.530135 | 677.6805 | 1129.468 | 1.583649 | 670.996 | 1118.327
1.751813 | 754.9301 | 1258.217 | 1.643484 | 621.1414 | 1035.236 | 1.408753 | 634.61 | 1057.683 | 1.839998 | 705.6478 | 1176.08 | 1.444015 | 638.603 | 1064.338 | 1.477178 | 593.7465 | 989.5774 | 1.408607 | 610.7944 | 1017.991 | 1.40843 | 635.5708 | 1059.285 | 1.53349 | 678.9904 | 1131.651 | 1.586994 | 672.1096 | 1120.183
1.755152 | 756.0536 | 1260.089 | 1.648514 | 622.4734 | 1037.456 | 1.410436 | 635.3049 | 1058.841 | 1.844979 | 706.8885 | 1178.148 | 1.446651 | 639.6635 | 1066.106 | 1.481731 | 594.8219 | 991.3698 | 1.410263 | 611.3852 | 1018.975 | 1.410108 | 636.2579 | 1060.43 | 1.536822 | 680.3991 | 1133.999 | 1.591983 | 673.5671 | 1122.612
1.758474 | 757.1477 | 1261.913 | 1.653488 | 623.8712 | 1039.785 | 1.413764 | 636.5045 | 1060.841 | 1.850002 | 707.9586 | 1179.931 | 1.449335 | 640.8481 | 1068.08 | 1.486317 | 596.1428 | 993.5713 | 1.411926 | 611.9576 | 1019.929 | 1.411775 | 636.855 | 1061.425 | 1.540159 | 681.8538 | 1136.423 | 1.595324 | 674.6202 | 1124.367
1.761839 | 758.244 | 1263.74 | 1.656822 | 624.9615 | 1041.603 | 1.416257 | 637.5403 | 1062.567 | 1.854987 | 708.9861 | 1181.644 | 1.452014 | 641.8962 | 1069.827 | 1.491028 | 597.5293 | 995.8822 | 1.4136 | 612.5726 | 1020.954 | 1.41343 | 637.429 | 1062.382 | 1.543513 | 683.264 | 1138.773 | 1.600313 | 676.0084 | 1126.681
1.765157 | 759.2883 | 1265.481 | 1.661808 | 626.4412 | 1044.069 | 1.419612 | 638.8691 | 1064.782 | 1.86164 | 710.1837 | 1183.639 | 1.454741 | 642.9655 | 1071.609 | 1.495766 | 598.8998 | 998.1664 | 1.415283 | 613.1131 | 1021.855 | 1.415089 | 638.1925 | 1063.654 | 1.546817 | 684.6325 | 1141.054 | 1.60532 | 677.4838 | 1129.14
1.768493 | 760.3624 | 1267.271 | 1.665166 | 627.5013 | 1045.835 | 1.422104 | 640.0761 | 1066.794 | 1.868319 | 711.3351 | 1185.558 | 1.457527 | 644.1697 | 1073.616 | 1.499002 | 600.0148 | 1000.025 | 1.416945 | 613.8165 | 1023.028 | 1.416758 | 638.8486 | 1064.748 | 1.550159 | 686.0283 | 1143.381 | 1.608653 | 678.5071 | 1130.845
1.771832 | 761.4731 | 1269.122 | 1.670151 | 628.8302 | 1048.05 | 1.424592 | 641.104 | 1068.507 | 1.875007 | 712.6636 | 1187.773 | 1.460318 | 645.3796 | 1075.633 | 1.510494 | 600.6058 | 1001.01 | 1.41859 | 614.6199 | 1024.366 | 1.418437 | 639.518 | 1065.863 | 1.553476 | 687.3729 | 1145.622 | 1.611998 | 679.5775 | 1132.629
1.775139 | 762.5179 | 1270.863 | 1.675166 | 630.0842 | 1050.14 | 1.427113 | 642.2688 | 1070.448 | 1.879983 | 713.6992 | 1189.499 | 1.463142 | 646.4286 | 1077.381 | 1.522159 | 600.1941 | 1000.323 | 1.420253 | 615.3151 | 1025.525 | 1.420107 | 640.2173 | 1067.029 | 1.556809 | 688.7233 | 1147.872 | 1.61531 | 680.7433 | 1134.572
1.780169 | 763.905 | 1273.175 | 1.680158 | 631.5001 | 1052.5 | 1.430536 | 643.541 | 1072.568 | 1.884985 | 714.8269 | 1191.378 | 1.46603 | 647.640625 | 1079.401 | 1.527161 | 601.2645 | 1002.107 | 1.421932 | 615.9999 | 1026.667 | 1.421765 | 640.8892 | 1068.149 | 1.560171 | 690.0552 | 1150.092 | 1.620334 | 682.3015 | 1137.169
1.785166 | 765.1214 | 1275.202 | 1.683485 | 632.5178 | 1054.196 | 1.433177 | 644.6396 | 1074.399 | 1.891657 | 716.1326 | 1193.554 | 1.46893 | 648.8778 | 1081.463 | 1.532161 | 602.4936 | 1004.156 | 1.423606 | 616.7896 | 1027.983 | 1.423426 | 641.5197 | 1069.199 | 1.563488 | 691.4698 | 1152.45 | 1.625325 | 683.755 | 1139.592
1.790159 | 766.3398 | 1277.233 | 1.686809 | 633.5333 | 1055.889 | 1.435925 | 645.811 | 1076.352 | 1.898335 | 717.3966 | 1195.661 | 1.471847 | 649.9741 | 1083.29 | 1.537134 | 603.9629 | 1006.605 | 1.425272 | 617.4937 | 1029.156 | 1.4251 | 642.1838 | 1070.306 | 1.566837 | 692.7657 | 1154.61 | 1.630339 | 685.1226 | 1141.871
1.795158 | 767.526 | 1279.21 | 1.690164 | 634.5671 | 1057.612 | 1.438723 | 647.0515 | 1078.419 | 1.904986 | 718.6593 | 1197.766 | 1.474838 | 651.2433 | 1085.406 | 1.542164 | 605.3238 | 1008.873 | 1.426926 | 618.1369 | 1030.228 | 1.426781 | 642.8102 | 1071.35 | 1.570164 | 694.1449 | 1156.908 | 1.635338 | 686.4431 | 1144.072
1.80013 | 768.8071 | 1281.345 | 1.695153 | 635.9609 | 1059.935 | 1.441585 | 648.2706 | 1080.451 | 1.911641 | 719.8558 | 1199.76 | 1.477828 | 652.4642 | 1087.44 | 1.547157 | 606.6586 | 1011.098 | 1.428591 | 618.7063 | 1031.177 | 1.428451 | 643.4626 | 1072.438 | 1.573471 | 695.459 | 1159.098 | 1.638659 | 687.476 | 1145.793
1.805163 | 770.1566 | 1283.594 | 1.700158 | 637.3604 | 1062.267 | 1.444561 | 649.3216 | 1082.203 | 1.918334 | 721.0383 | 1201.731 | 1.480861 | 653.6647 | 1089.441 | 1.550512 | 607.6608 | 1012.768 | 1.430273 | 619.3264 | 1032.211 | 1.430107 | 644.1184 | 1073.531 | 1.576833 | 696.7982 | 1161.33 | 1.643654 | 688.8231 | 1148.039
1.810148 | 771.5381 | 1285.897 | 1.705155 | 638.7862 | 1064.644 | 1.447585 | 650.4055 | 1084.009 | 1.926669 | 722.2195 | 1203.699 | 1.483942 | 654.825 | 1091.375 | 1.555483 | 609.1687 | 1015.281 | 1.431946 | 619.9371 | 1033.229 | 1.431761 | 644.7609 | 1074.602 | 1.58015 | 698.0404 | 1163.401 | 1.648652 | 689.9878 | 1149.98
1.81515 | 772.974 | 1288.29 | 1.710141 | 640.2571 | 1067.095 | 1.450671 | 651.625 | 1086.042 | 1.938303 | 722.5549 | 1204.258 | 1.487021 | 656.1695 | 1093.616 | 1.558831 | 610.2177 | 1017.029 | 1.433613 | 620.515 | 1034.192 | 1.433427 | 645.3406 | 1075.568 | 1.583495 | 699.4083 | 1165.681 | 1.660321 | 689.3185 | 1148.864
1.818466 | 774.0349 | 1290.058 | 1.713487 | 641.321 | 1068.868 | 1.453876 | 653.009 | 1088.348 | 1.946648 | 721.4268 | 1202.378 | 1.490165 | 657.2751 | 1095.459 | 1.562139 | 611.2346 | 1018.724 | 1.435267 | 621.0928 | 1035.155 | 1.435106 | 646.0393 | 1076.732 | 1.586834 | 700.7537 | 1167.923 | 1.665295 | 688.3154 | 1147.192
1.821825 | 775.0963 | 1291.827 | 1.71848 | 642.5812 | 1070.969 | 1.457116 | 654.4528 | 1090.755 | 1.958325 | 721.2126 | 1202.021 | 1.493338 | 658.4851 | 1097.475 | 1.565493 | 612.4277 | 1020.713 | 1.436929 | 621.7847 | 1036.308 | 1.436776 | 646.7185 | 1077.864 | 1.590158 | 702.1115 | 1170.186 | 1.675314 | 688.0692 | 1146.782
1.825136 | 776.1081 | 1293.513 | 1.723495 | 643.855 | 1073.092 | 1.460448 | 655.9255 | 1093.209 | 1.968331 | 722.322 | 1203.87 | 1.496527 | 659.7639 | 1099.606 | 1.570486 | 613.9216 | 1023.203 | 1.438607 | 622.3538 | 1037.256 | 1.438431 | 647.4297 | 1079.05 | 1.593507 | 703.36 | 1172.267 | 1.681981 | 689.0775 | 1148.462
1.830164 | 777.5697 | 1295.95 | 1.728477 | 645.0901 | 1075.15 | 1.463863 | 657.4273 | 1095.712 | 1.976664 | 723.5879 | 1205.98 | 1.499788 | 661.1312 | 1101.885 | 1.573833 | 615.079 | 1025.132 | 1.44028 | 622.9217 | 1038.203 | 1.440084 | 648.0476 | 1080.079 | 1.596811 | 704.7935 | 1174.656 | 1.686997 | 690.2358 | 1150.393
1.833486 | 778.6991 | 1297.832 | 1.733499 | 646.3925 | 1077.321 | 1.466155 | 658.4424 | 1097.404 | 1.98165 | 724.6882 | 1207.814 | 1.503042 | 662.4612 | 1104.102 | 1.577164 | 616.1323 | 1026.887 | 1.441944 | 623.5966 | 1039.328 | 1.441753 | 648.6312 | 1081.052 | 1.600151 | 706.1518 | 1176.92 | 1.691982 | 691.5106 | 1152.518
1.838505 | 780.2265 | 1300.378 | 1.738486 | 647.7422 | 1079.57 | 1.469696 | 659.7339 | 1099.557 | 1.986654 | 725.7863 | 1209.644 | 1.506332 | 663.8835 | 1106.473 | 1.58215 | 617.6113 | 1029.352 | 1.443596 | 624.1752 | 1040.292 | 1.443434 | 649.2432 | 1082.072 | 1.60349 | 707.4195 | 1179.032 | 1.697004 | 692.6802 | 1154.467
1.841807 | 781.333 | 1302.222 | 1.743488 | 648.9818 | 1081.636 | 1.473298 | 661.261 | 1102.102 | 1.991654 | 726.9252 | 1211.542 | 1.509668 | 665.3231 | 1108.872 | 1.585484 | 618.7207 | 1031.201 | 1.445254 | 624.8439 | 1041.406 | 1.445108 | 649.8948 | 1083.158 | 1.606809 | 708.8224 | 1181.371 | 1.702 | 693.8135 | 1156.356
1.846829 | 782.7854 | 1304.642 | 1.748507 | 650.173 | 1083.622 | 1.47698 | 662.6951 | 1104.492 | 1.996644 | 727.9416 | 1213.236 | 1.512973 | 666.6373 | 1111.062 | 1.590485 | 620.2021 | 1033.67 | 1.446933 | 625.5168 | 1042.528 | 1.44677 | 650.599 | 1084.332 | 1.610165 | 710.2297 | 1183.716 | 1.70699 | 694.9576 | 1158.263
1.851811 | 783.9525 | 1306.587 | 1.753478 | 651.4929 | 1085.821 | 1.479492 | 663.8855 | 1106.476 | 2.001674 | 729.0855 | 1215.143 | 1.516321 | 667.9427 | 1113.238 | 1.593828 | 621.2415 | 1035.403 | 1.448607 | 626.2468 | 1043.745 | 1.448426 | 651.3349 | 1085.558 | 1.613488 | 711.5483 | 1185.914 | 1.711998 | 696.1235 | 1160.206
1.856831 | 784.9746 | 1308.291 | 1.758493 | 652.7578125 | 1087.93 | 1.48201 | 664.9133 | 1108.189 | 2.006648 | 730.2142 | 1217.024 | 1.519663 | 669.2794 | 1115.466 | 1.597149 | 622.2727 | 1037.121 | 1.450275 | 626.8448 | 1044.741 | 1.450091 | 652.0782 | 1086.797 | 1.616817 | 712.857 | 1188.095 | 1.716976 | 697.4109 | 1162.351
1.863501 | 786.149 | 1310.248 | 1.76347 | 653.9537 | 1089.923 | 1.484557 | 665.9278 | 1109.88 | 2.011658 | 731.4236 | 1219.039 | 1.52299 | 670.5353 | 1117.559 | 1.600502 | 623.2757 | 1038.793 | 1.451928 | 627.5303 | 1045.884 | 1.45177 | 652.7994 | 1087.999 | 1.620169 | 714.1461 | 1190.243 | 1.721998 | 698.6472 | 1164.412
1.870158 | 787.3519 | 1312.253 | 1.768487 | 655.0814 | 1091.802 | 1.488476 | 667.3593 | 1112.266 | 2.016646 | 732.6212 | 1221.035 | 1.526347 | 671.8185 | 1119.698 | 1.605476 | 624.6918 | 1041.153 | 1.453587 | 628.164 | 1046.94 | 1.453448 | 653.4506 | 1089.084 | 1.623485 | 715.3555 | 1192.259 | 1.725303 | 699.6522 | 1166.087
1.876808 | 788.629 | 1314.382 | 1.773498 | 656.2383 | 1093.731 | 1.4911 | 668.3943 | 1113.99 | 2.021649 | 733.8887 | 1223.148 | 1.52965 | 673.1845 | 1121.974 | 1.608834 | 625.725 | 1042.875 | 1.455262 | 628.808 | 1048.013 | 1.455106 | 654.0217 | 1090.036 | 1.626837 | 716.6812 | 1194.469 | 1.730329 | 700.8971 | 1168.162
1.881824 | 789.7823 | 1316.304 | 1.778478 | 657.3578 | 1095.596 | 1.493774 | 669.423 | 1115.705 | 2.026682 | 735.2064 | 1225.344 | 1.532996 | 674.4187 | 1124.031 | 1.612152 | 626.9144 | 1044.857 | 1.45694 | 629.4429 | 1049.072 | 1.456754 | 654.7068 | 1091.178 | 1.630156 | 717.9792 | 1196.632 | 1.735316 | 702.0554 | 1170.092
1.886828 | 791.1163 | 1318.527 | 1.783492 | 658.3834 | 1097.306 | 1.496504 | 670.5975 | 1117.662 | 2.031652 | 736.2742 | 1227.124 | 1.536318 | 675.7909 | 1126.318 | 1.615488 | 627.973 | 1046.622 | 1.458606 | 630.0599 | 1050.1 | 1.45842 | 655.4028 | 1092.338 | 1.633493 | 719.3403 | 1198.901 | 1.740322 | 703.0762 | 1171.794
1.890173 | 792.1448 | 1320.241 | 1.788471 | 659.4412 | 1099.069 | 1.499243 | 671.8704 | 1119.784 | 2.036649 | 737.4533 | 1229.089 | 1.539641 | 677.2023 | 1128.67 | 1.618833 | 629.154 | 1048.59 | 1.460262 | 630.6515 | 1051.086 | 1.460098 | 656.0938 | 1093.49 | 1.636836 | 720.6879 | 1201.146 | 1.751988 | 704.1231 | 1173.539
1.895153 | 793.5035 | 1322.506 | 1.793497 | 660.6386 | 1101.064 | 1.502016 | 673.1063 | 1121.844 | 2.041645 | 738.5677 | 1230.946 | 1.543004 | 678.458 | 1130.763 | 1.622144 | 630.3174 | 1050.529 | 1.461917 | 631.1508 | 1051.918 | 1.461769 | 656.7655 | 1094.609 | 1.640155 | 722.0182 | 1203.364 | 1.761996 | 704.4125 | 1174.021
1.898494 | 794.634 | 1324.39 | 1.7985 | 661.6752 | 1102.792 | 1.504849 | 674.2883 | 1123.814 | 2.046658 | 739.7901 | 1232.984 | 1.546322 | 679.6978 | 1132.83 | 1.625497 | 631.4051 | 1052.342 | 1.46359 | 631.8311 | 1053.052 | 1.463428 | 657.4404 | 1095.734 | 1.643512 | 723.347 | 1205.578 | 1.770317 | 705.4359 | 1175.727
1.903473 | 796.1456 | 1326.909 | 1.803482 | 662.7244 | 1104.541 | 1.507682 | 675.4795 | 1125.799 | 2.051674 | 740.8578 | 1234.763 | 1.549667 | 681.0168 | 1135.028 | 1.630484 | 632.9039 | 1054.84 | 1.465273 | 632.4789 | 1054.132 | 1.465081 | 657.9963 | 1096.66 | 1.646836 | 724.6487 | 1207.748 | 1.775317 | 706.4413 | 1177.402
1.908491 | 797.6053 | 1329.342 | 1.808494 | 663.761 | 1106.268 | 1.510544 | 676.5963 | 1127.66 | 2.058311 | 741.8668 | 1236.445 | 1.553 | 682.2344 | 1137.057 | 1.635497 | 634.3302 | 1057.217 | 1.466943 | 633.0335 | 1055.056 | 1.466749 | 658.671875 | 1097.786 | 1.650159 | 725.941 | 1209.902 | 1.780343 | 707.6732 | 1179.455
1.911825 | 798.7178 | 1331.196 | 1.813477 | 665.07 | 1108.45 | 1.513469 | 677.6638 | 1129.44 | 2.066646 | 742.982 | 1238.303 | 1.556305 | 683.4894 | 1139.149 | 1.640481 | 635.7834 | 1059.639 | 1.468598 | 633.6832 | 1056.139 | 1.468432 | 659.3579 | 1098.93 | 1.653502 | 727.1911 | 1211.985 | 1.785311 | 708.9139 | 1181.523
1.91518 | 799.7264 | 1332.877 | 1.818497 | 666.1469 | 1110.245 | 1.516392 | 678.8525 | 1131.421 | 2.073316 | 744.0552 | 1240.092 | 1.559656 | 684.8358 | 1141.393 | 1.643829 | 636.8678 | 1061.446 | 1.470256 | 634.4056 | 1057.343 | 1.470105 | 660.0455 | 1100.076 | 1.656808 | 728.4616 | 1214.103 | 1.790314 | 710.2377 | 1183.729
1.918484 | 800.7289 | 1334.548 | 1.830143 | 666.7139 | 1111.19 | 1.519374 | 680.0687 | 1133.448 | 2.079987 | 745.062 | 1241.77 | 1.562975 | 686.1729 | 1143.621 | 1.647147 | 637.943 | 1063.238 | 1.471927 | 634.9408 | 1058.235 | 1.471773 | 660.8365 | 1101.394 | 1.660155 | 729.7069 | 1216.178 | 1.795316 | 711.551 | 1185.918
1.921831 | 801.7318 | 1336.22 | 1.840153 | 666.4974 | 1110.829 | 1.522408 | 681.2545 | 1135.424 | 2.086661 | 746.2214 | 1243.702 | 1.566319 | 687.5724 | 1145.954 | 1.650503 | 638.9802 | 1064.967 | 1.473608 | 635.5146 | 1059.191 | 1.473426 | 661.5997 | 1102.666 | 1.663493 | 730.9872 | 1218.312 | 1.80032 | 712.9488 | 1188.248
1.925147 | 802.8654 | 1338.109 | 1.848488 | 667.5815 | 1112.636 | 1.52544 | 682.511 | 1137.518 | 2.093332 | 747.3692 | 1245.615 | 1.569663 | 688.8798 | 1148.133 | 1.655485 | 640.5811 | 1067.635 | 1.475275 | 636.2536 | 1060.423 | 1.475089 | 662.3408 | 1103.901 | 1.66682 | 732.2795 | 1220.466 | 1.803658 | 713.9788 | 1189.965
1.930161 | 804.4711 | 1340.785 | 1.85515 | 668.8809 | 1114.802 | 1.528525 | 683.8835 | 1139.806 | 2.099977 | 748.4173 | 1247.362 | 1.572979 | 690.2239 | 1150.373 | 1.6605 | 642.0908 | 1070.151 | 1.476933 | 636.8602 | 1061.434 | 1.476771 | 662.9787 | 1104.964 | 1.670179 | 733.7465 | 1222.911 | 1.808654 | 715.3744 | 1192.291
1.933498 | 805.6628 | 1342.771 | 1.860162 | 670.0005 | 1116.668 | 1.531651 | 685.2091 | 1142.015 | 2.108315 | 749.4848 | 1249.141 | 1.576335 | 691.5248 | 1152.541 | 1.663808 | 643.1255 | 1071.876 | 1.478588 | 637.5403 | 1062.567 | 1.478446 | 663.6707 | 1106.118 | 1.673485 | 735.0362 | 1225.06 | 1.813659 | 716.8199 | 1194.7
1.936825 | 806.7268 | 1344.545 | 1.865143 | 671.3605 | 1118.934 | 1.534764 | 686.5519 | 1144.253 | 2.116646 | 750.6798 | 1251.133 | 1.579647 | 692.845 | 1154.742 | 1.66715 | 644.2234 | 1073.706 | 1.480257 | 638.2028 | 1063.671 | 1.480111 | 664.2673 | 1107.112 | 1.676829 | 736.3511 | 1227.252 | 1.818642 | 718.2134 | 1197.022
1.940175 | 807.8313 | 1346.385 | 1.870152 | 672.7849 | 1121.308 | 1.537957 | 687.9191 | 1146.532 | 2.124984 | 751.8163 | 1253.027 | 1.582986 | 694.1599 | 1156.933 | 1.670495 | 645.3213 | 1075.535 | 1.481936 | 638.8981 | 1064.83 | 1.481762 | 664.8859 | 1108.143 | 1.680151 | 737.6919 | 1229.486 | 1.822002 | 719.2139 | 1198.69
1.943477 | 808.9351 | 1348.225 | 1.875167 | 674.0138 | 1123.356 | 1.541165 | 689.2664 | 1148.777 | 2.134987 | 752.4918 | 1254.153 | 1.586335 | 695.5396 | 1159.233 | 1.675508 | 646.9586 | 1078.264 | 1.483608 | 639.5558 | 1065.926 | 1.483419 | 665.6135 | 1109.356 | 1.683476 | 739.0259 | 1231.71 | 1.82533 | 720.2913 | 1200.486
1.946817 | 810.0245 | 1350.041 | 1.88015 | 675.3222 | 1125.537 | 1.544402 | 690.5176 | 1150.863 | 2.144986 | 750.8712 | 1251.452 | 1.589645 | 696.8754 | 1161.459 | 1.678841 | 648.1713 | 1080.285 | 1.485267 | 640.1379 | 1066.897 | 1.485097 | 666.2049 | 1110.341 | 1.686836 | 740.1888 | 1233.648 | 1.828661 | 721.4318 | 1202.386
1.950148 | 811.1653 | 1351.942 | 1.885163 | 676.533 | 1127.555 | 1.547703 | 691.8535 | 1153.089 | 2.148313 | 749.3589 | 1248.931 | 1.592998 | 698.2057 | 1163.676 | 1.682153 | 649.2288 | 1082.048 | 1.486926 | 640.767 | 1067.945 | 1.486773 | 666.8734 | 1111.456 | 1.690158 | 741.5251 | 1235.875 | 1.833659 | 722.9543 | 1204.924
1.953471 | 812.3333 | 1353.889 | 1.890133 | 677.8103 | 1129.684 | 1.551004 | 693.1217 | 1155.203 | 2.15165 | 747.5602 | 1245.934 | 1.596319 | 699.5447 | 1165.908 | 1.685494 | 650.3352 | 1083.892 | 1.488598 | 641.4525 | 1069.087 | 1.488437 | 667.658 | 1112.763 | 1.693506 | 742.8901 | 1238.15 | 1.836989 | 724.0204 | 1206.701
1.956828 | 813.4041 | 1355.674 | 1.895155 | 679.2654 | 1132.109 | 1.554333 | 694.5217 | 1157.536 | 2.155003 | 745.7463 | 1242.911 | 1.59965 | 700.8253 | 1168.042 | 1.688804 | 651.4512 | 1085.752 | 1.49028 | 641.9527 | 1069.921 | 1.490094 | 668.3689 | 1113.948 | 1.696838 | 744.1978 | 1240.33 | 1.840338 | 725.0374 | 1208.396
1.960153 | 814.4745 | 1357.458 | 1.900165 | 680.6966 | 1134.494 | 1.557668 | 695.8293 | 1159.715 | 2.158309 | 744.3464 | 1240.577 | 1.603004 | 702.0242 | 1170.04 | 1.693832 | 652.9368 | 1088.228 | 1.491951 | 642.451 | 1070.752 | 1.491756 | 668.9052 | 1114.842 | 1.700145 | 745.468 | 1242.447 | 1.845318 | 726.4744 | 1210.791
1.963492 | 815.6707 | 1359.451 | 1.905151 | 682.0482 | 1136.747 | 1.56098 | 697.1638 | 1161.94 | 2.16831 | 743.6742 | 1239.457 | 1.606318 | 703.2618 | 1172.103 | 1.697155 | 653.9893 | 1089.982 | 1.493607 | 643.1706 | 1071.951 | 1.493436 | 669.6958 | 1116.16 | 1.703494 | 746.8406 | 1244.734 | 1.848668 | 727.4963 | 1212.494
1.966828 | 816.7303 | 1361.217 | 1.910154 | 683.3893 | 1138.982 | 1.564336 | 698.4883 | 1164.147 | 2.176654 | 744.8211 | 1241.369 | 1.609669 | 704.5035 | 1174.173 | 1.700492 | 655.0645 | 1091.774 | 1.49526 | 643.7536 | 1072.923 | 1.495112 | 670.3195 | 1117.199 | 1.706814 | 748.1423 | 1246.904 | 1.851979 | 728.5479 | 1214.246
1.970137 | 817.8329 | 1363.055 | 1.915134 | 684.6226 | 1141.038 | 1.567654 | 699.9205 | 1166.534 | 2.183311 | 745.8778 | 1243.13 | 1.612987 | 705.7559 | 1176.26 | 1.703837 | 656.1043 | 1093.507 | 1.496928 | 644.3129 | 1073.855 | 1.496778 | 670.8547 | 1118.091 | 1.710158 | 749.402 | 1249.003 | 1.85533 | 729.6245 | 1216.041
1.973498 | 818.8602 | 1364.767 | 1.920166 | 685.9414 | 1143.236 | 1.57099 | 701.1924 | 1168.654 | 2.189985 | 747.1636 | 1245.273 | 1.616313 | 706.9921 | 1178.32 | 1.707141 | 657.2227 | 1095.371 | 1.498604 | 645.0209 | 1075.035 | 1.498434 | 671.4993 | 1119.165 | 1.713501 | 750.6584 | 1251.097 | 1.858659 | 730.723 | 1217.872
1.976817 | 820.1179 | 1366.863 | 1.925161 | 687.3452 | 1145.575 | 1.574333 | 702.6096 | 1171.016 | 2.194995 | 748.2385 | 1247.064 | 1.619662 | 708.2869 | 1180.478 | 1.710494 | 658.3214 | 1097.202 | 1.500276 | 645.8004 | 1076.334 | 1.500093 | 672.1287 | 1120.215 | 1.716819 | 751.8311 | 1253.052 | 1.861981 | 731.8342 | 1219.724
1.980157 | 821.136 | 1368.56 | 1.930145 | 688.8536 | 1148.089 | 1.577643 | 703.9265 | 1173.211 | 2.199985 | 749.3773 | 1248.962 | 1.622982 | 709.5953 | 1182.659 | 1.713812 | 659.4086 | 1099.014 | 1.501935 | 646.4568 | 1077.428 | 1.501768 | 672.802 | 1121.337 | 1.720169 | 752.9874 | 1254.979 | 1.865327 | 732.8812 | 1221.469
1.983496 | 822.2705 | 1370.451 | 1.935162 | 690.4389 | 1150.732 | 1.580999 | 705.3203125 | 1175.534 | 2.204998 | 750.6401 | 1251.067 | 1.626336 | 710.8963 | 1184.827 | 1.717155 | 660.527 | 1100.878 | 1.503587 | 647.0602 | 1078.434 | 1.503447 | 673.4641 | 1122.44 | 1.723483 | 754.217 | 1257.028 | 1.868637 | 733.9626 | 1223.271
1.986806 | 823.3214 | 1372.202 | 1.938484 | 691.5013 | 1152.502 | 1.58432 | 706.6448 | 1177.741 | 2.209981 | 751.9152 | 1253.192 | 1.62967 | 712.2172 | 1187.029 | 1.7205 | 661.5909 | 1102.652 | 1.505253 | 647.7442 | 1079.574 | 1.505112 | 674.1015625 | 1123.503 | 1.726818 | 755.3364 | 1258.894 | 1.871983 | 735.0129 | 1225.022
1.990161 | 824.5288 | 1374.215 | 1.943499 | 692.8984 | 1154.831 | 1.587649 | 707.9932 | 1179.989 | 2.214993 | 753.2303 | 1255.384 | 1.632983 | 713.548 | 1189.247 | 1.723817 | 662.7159 | 1104.526 | 1.506933 | 648.3167 | 1080.528 | 1.506766 | 674.7147 | 1124.525 | 1.730163 | 756.4424 | 1260.737 | 1.875319 | 736.0706 | 1226.784
1.993486 | 825.574 | 1375.957 | 1.948487 | 694.2501 | 1157.083 | 1.590989 | 709.3333 | 1182.222 | 2.219993 | 754.494 | 1257.49 | 1.636337 | 714.8898 | 1191.483 | 1.727168 | 663.7449 | 1106.241 | 1.508606 | 648.9658 | 1081.61 | 1.508426 | 675.4429 | 1125.738 | 1.733474 | 757.6138 | 1262.69 | 1.878646 | 737.0944 | 1228.491
1.996823 | 826.7523 | 1377.921 | 1.953497 | 695.4711 | 1159.118 | 1.5943 | 710.7737 | 1184.623 | 2.224984 | 755.9073 | 1259.845 | 1.639641 | 716.1567 | 1193.595 | 1.730486 | 664.919 | 1108.198 | 1.510272 | 649.5323 | 1082.554 | 1.5101 | 676.0786 | 1126.798 | 1.736829 | 758.7374 | 1264.562 | 1.882007 | 738.1796875 | 1230.299
2.000161 | 827.9032 | 1379.839 | 1.956801 | 696.4865 | 1160.811 | 1.59765 | 712.0582 | 1186.764 | 2.230005 | 757.1703 | 1261.95 | 1.642981 | 717.5031 | 1195.838 | 1.733815 | 665.9391 | 1109.899 | 1.511928 | 650.2739 | 1083.79 | 1.511777 | 676.6938 | 1127.823 | 1.740148 | 759.7691 | 1266.282 | 1.88532 | 739.2661 | 1232.11
2.003474 | 829.0261 | 1381.71 | 1.960155 | 697.496 | 1162.493 | 1.600982 | 713.3251 | 1188.875 | 2.234981 | 758.5675 | 1264.279 | 1.646329 | 718.8105 | 1198.018 | 1.737161 | 667.0941 | 1111.823 | 1.513592 | 650.7872 | 1084.645 | 1.513445 | 677.2606 | 1128.768 | 1.743478 | 760.8057 | 1268.009 | 1.888663 | 740.3819 | 1233.97
2.006824 | 830.1508 | 1383.585 | 1.963481 | 698.5967 | 1164.328 | 1.604313 | 714.6284 | 1191.047 | 2.239991 | 759.8356 | 1266.393 | 1.649659 | 720.1602 | 1200.267 | 1.74215 | 668.5652 | 1114.275 | 1.515271 | 651.5101 | 1085.85 | 1.5151 | 677.8659 | 1129.777 | 1.748491 | 762.1638 | 1270.273 | 1.891998 | 741.4717 | 1235.786
2.01015 | 831.2001 | 1385.333 | 1.966813 | 699.6505 | 1166.084 | 1.607673 | 715.9018 | 1193.17 | 2.244981 | 761.0743 | 1268.457 | 1.653017 | 721.3409 | 1202.235 | 1.7455 | 669.6564 | 1116.094 | 1.516948 | 652.028 | 1086.713 | 1.516754 | 678.39 | 1130.65 | 1.760153 | 763.0405 | 1271.734 | 1.895307 | 742.4846 | 1237.474
2.013483 | 832.2228 | 1387.038 | 1.971824 | 700.9382 | 1168.23 | 1.610984 | 717.1245 | 1195.208 | 2.249981 | 762.4654 | 1270.776 | 1.656323 | 722.5112 | 1204.185 | 1.750478 | 671.0811 | 1118.469 | 1.51861 | 652.6848 | 1087.808 | 1.518425 | 678.933 | 1131.555 | 1.770177 | 763.8245 | 1273.041 | 1.898663 | 743.6454 | 1239.409
2.018496 | 833.667 | 1389.445 | 1.976825 | 702.3428 | 1170.571 | 1.61433 | 718.3439 | 1197.24 | 2.255005 | 763.8568 | 1273.095 | 1.65966 | 723.6967 | 1206.161 | 1.753837 | 672.0915 | 1120.152 | 1.520259 | 653.2487 | 1088.748 | 1.520106 | 679.5588 | 1132.598 | 1.775161 | 765.0299 | 1275.05 | 1.901991 | 744.7325 | 1241.221
2.021818 | 834.7719 | 1391.286 | 1.981813 | 703.5948 | 1172.658 | 1.617658 | 719.5942 | 1199.324 | 2.258326 | 764.8835 | 1274.806 | 1.662981 | 724.861 | 1208.102 | 1.757147 | 673.2134 | 1122.022 | 1.52192 | 653.9719 | 1089.953 | 1.521775 | 680.2559 | 1133.76 | 1.780175 | 766.4609375 | 1277.435 | 1.905334 | 745.8092 | 1243.015
2.025166 | 835.8434 | 1393.072 | 1.986836 | 705.0352 | 1175.059 | 1.620975 | 720.856 | 1201.427 | 2.263335 | 766.2827 | 1277.138 | 1.666301 | 725.9772 | 1209.962 | 1.760499 | 674.2986 | 1123.831 | 1.523598 | 654.6638 | 1091.106 | 1.523432 | 681.0211 | 1135.035 | 1.783481 | 767.4898 | 1279.15 | 1.910326 | 747.2947 | 1245.491
2.02847 | 836.9952 | 1394.992 | 1.991816 | 706.4039 | 1177.34 | 1.624332 | 722.1534 | 1203.589 | 2.268299 | 767.5419 | 1279.237 | 1.669666 | 727.311 | 1212.185 | 1.76548 | 675.7892 | 1126.315 | 1.525269 | 655.2195 | 1092.033 | 1.52509 | 681.6974 | 1136.162 | 1.786821 | 768.4932 | 1280.822 | 1.913655 | 748.3969 | 1247.328
2.031817 | 838.1063 | 1396.844 | 1.996827 | 707.8869 | 1179.812 | 1.627653 | 723.5776 | 1205.963 | 2.273328 | 768.8503 | 1281.417 | 1.67299 | 728.5992 | 1214.332 | 1.768826 | 676.8456 | 1128.076 | 1.52693 | 655.7993 | 1092.999 | 1.52676 | 682.3017 | 1137.169 | 1.790163 | 769.5109 | 1282.518 | 1.918636 | 749.9005 | 1249.834
2.035155 | 839.2604 | 1398.767 | 2.001839 | 709.2928 | 1182.155 | 1.631004 | 725.0035 | 1208.339 | 2.278328 | 770.159 | 1283.598 | 1.676325 | 729.8831 | 1216.472 | 1.773817 | 678.3541 | 1130.59 | 1.528584 | 656.5063 | 1094.177 | 1.52844 | 682.9691 | 1138.282 | 1.79349 | 770.6476 | 1284.413 | 1.921978 | 750.9654 | 1251.609
2.03849 | 840.3935 | 1400.656 | 2.006823 | 710.617 | 1184.362 | 1.634337 | 726.334 | 1210.557 | 2.281682 | 771.1656 | 1285.276 | 1.679674 | 731.2817 | 1218.803 | 1.778843 | 679.8938 | 1133.156 | 1.530249 | 656.9936 | 1094.989 | 1.530113 | 683.6912 | 1139.485 | 1.79685 | 771.7214 | 1286.202 | 1.925332 | 752.1817 | 1253.636
2.04185 | 841.5453 | 1402.576 | 2.011832 | 711.9149 | 1186.525 | 1.637646 | 727.7222 | 1212.87 | 2.286653 | 772.4265 | 1287.378 | 1.682974 | 732.466 | 1220.777 | 1.78215 | 680.9114 | 1134.852 | 1.53193 | 657.4628 | 1095.771 | 1.531766 | 684.3638 | 1140.606 | 1.801816 | 773.1796875 | 1288.633 | 1.928645 | 753.2717 | 1255.453
2.045155 | 842.6927 | 1404.488 | 2.0168 | 713.2816 | 1188.803 | 1.640988 | 729.0428 | 1215.071 | 2.291641 | 773.8174 | 1289.696 | 1.686328 | 733.6955 | 1222.826 | 1.785489 | 682.0709 | 1136.785 | 1.533609 | 658.1089 | 1096.848 | 1.533423 | 684.9363 | 1141.56 | 1.806813 | 774.6127 | 1291.021 | 1.931999 | 754.3834 | 1257.306
2.048492 | 843.7051 | 1406.175 | 2.021824 | 714.6237 | 1191.04 | 1.644297 | 730.2451 | 1217.075 | 2.29666 | 774.9935 | 1291.656 | 1.689646 | 734.9319 | 1224.887 | 1.78882 | 683.2595 | 1138.766 | 1.535275 | 658.7256 | 1097.876 | 1.535094 | 685.5856 | 1142.643 | 1.811812 | 776.0328 | 1293.388 | 1.935316 | 755.4357 | 1259.059
2.051809 | 844.836 | 1408.06 | 2.026826 | 715.8815 | 1193.136 | 1.647648 | 731.4973 | 1219.162 | 2.301652 | 776.3632 | 1293.939 | 1.692989 | 736.1416 | 1226.903 | 1.793814 | 684.7783 | 1141.297 | 1.536933 | 659.1899 | 1098.65 | 1.536769 | 686.3421 | 1143.904 | 1.816822 | 777.484375 | 1295.807 | 1.940322 | 756.8005 | 1261.334
2.055135 | 845.8454 | 1409.742 | 2.03017 | 716.9044 | 1194.841 | 1.650995 | 732.8491 | 1221.415 | 2.306676 | 777.7595 | 1296.266 | 1.696331 | 737.3272 | 1228.879 | 1.797158 | 685.7918 | 1142.986 | 1.538591 | 659.9225 | 1099.871 | 1.538437 | 687.0146 | 1145.024 | 1.820157 | 778.5831 | 1297.638 | 1.943648 | 757.8896 | 1263.149
2.058495 | 846.8817 | 1411.469 | 2.035156 | 718.3218 | 1197.203 | 1.654309 | 733.9913 | 1223.319 | 2.311636 | 779.1399 | 1298.566 | 1.699649 | 738.6745 | 1231.124 | 1.802159 | 687.2488 | 1145.415 | 1.540269 | 660.5447 | 1100.908 | 1.540092 | 687.6426 | 1146.071 | 1.823507 | 779.624 | 1299.373 | 1.94698 | 759.0483 | 1265.081
2.061821 | 847.8981 | 1413.164 | 2.040137 | 719.7103 | 1199.517 | 1.657668 | 735.2444 | 1225.407 | 2.316654 | 780.604 | 1301.007 | 1.703001 | 739.8819 | 1233.136 | 1.807152 | 688.6556 | 1147.759 | 1.541948 | 661.1838 | 1101.973 | 1.541745 | 688.4246 | 1147.374 | 1.828486 | 781.1006 | 1301.834 | 1.950332 | 760.0712 | 1266.785
2.065164 | 849.0499 | 1415.083 | 2.045163 | 721.1359 | 1201.893 | 1.660972 | 736.4824 | 1227.471 | 2.321655 | 782.0378 | 1303.396 | 1.706319 | 741.1687 | 1235.281 | 1.810488 | 689.6769 | 1149.462 | 1.543613 | 661.8584 | 1103.097 | 1.543419 | 689.1779 | 1148.63 | 1.833486 | 782.4521 | 1304.087 | 1.953654 | 761.1522 | 1268.587
2.068501 | 850.0729 | 1416.788 | 2.050154 | 722.4909 | 1204.152 | 1.664309 | 737.7382 | 1229.564 | 2.326658 | 783.3282 | 1305.547 | 1.709649 | 742.3741 | 1237.29 | 1.813818 | 690.7129 | 1151.188 | 1.545266 | 662.5099 | 1104.183 | 1.545098 | 689.8555 | 1149.759 | 1.838509 | 783.6854 | 1306.142 | 1.957006 | 762.295 | 1270.492
2.073483 | 851.6512 | 1419.419 | 2.055173 | 723.6592 | 1206.099 | 1.667655 | 739 | 1231.667 | 2.331669 | 784.712 | 1307.853 | 1.712996 | 743.5823 | 1239.304 | 1.817136 | 691.7162 | 1152.86 | 1.546919 | 663.0834 | 1105.139 | 1.546769 | 690.4969 | 1150.828 | 1.843492 | 785.0045 | 1308.341 | 1.960321 | 763.3104 | 1272.184
2.076821 | 852.8342 | 1421.39 | 2.060149 | 725.0297 | 1208.383 | 1.670971 | 740.3539 | 1233.923 | 2.336629 | 786.0166 | 1310.028 | 1.716308 | 744.8506 | 1241.418 | 1.820499 | 692.7271 | 1154.545 | 1.548595 | 663.6788 | 1106.131 | 1.54843 | 691.1277 | 1151.88 | 1.848508 | 786.2001 | 1310.334 | 1.963647 | 764.3477 | 1273.913
2.080137 | 853.9127 | 1423.188 | 2.065148 | 726.3312 | 1210.552 | 1.674326 | 741.5865 | 1235.977 | 2.341648 | 787.2753 | 1312.125 | 1.719662 | 746.0361 | 1243.393 | 1.823824 | 693.8491 | 1156.415 | 1.550271 | 664.2892 | 1107.149 | 1.550088 | 691.7443 | 1152.907 | 1.860145 | 787.1132 | 1311.855 | 1.966996 | 765.4411 | 1275.735
2.085166 | 855.4086 | 1425.681 | 2.068483 | 727.3762 | 1212.294 | 1.677656 | 742.8866 | 1238.144 | 2.346649 | 788.697 | 1314.495 | 1.722991 | 747.3099 | 1245.517 | 1.82716 | 694.8773 | 1158.129 | 1.551937 | 664.8811 | 1108.135 | 1.551757 | 692.4859 | 1154.143 | 1.871821 | 787.5498 | 1312.583 | 1.970308 | 766.6064 | 1277.677
2.088485 | 856.5211 | 1427.535 | 2.073494 | 728.6989 | 1214.498 | 1.680996 | 744.0787 | 1240.131 | 2.351649 | 790.061 | 1316.768 | 1.726311 | 748.5084 | 1247.514 | 1.832159 | 696.4001 | 1160.667 | 1.553593 | 665.5778 | 1109.296 | 1.553438 | 693.0566 | 1155.094 | 1.881834 | 788.3728 | 1313.955 | 1.97366 | 767.6394 | 1279.399
2.093497 | 857.9522 | 1429.92 | 2.078496 | 730.0939 | 1216.823 | 1.684333 | 745.2236 | 1242.039 | 2.35666 | 791.2384 | 1318.731 | 1.729668 | 749.7766 | 1249.628 | 1.835483 | 697.5514 | 1162.586 | 1.555254 | 666.1799 | 1110.3 | 1.555115 | 693.6884 | 1156.147 | 1.888493 | 786.9973 | 1311.662 | 1.976996 | 768.697 | 1281.162
2.096807 | 858.9826 | 1431.638 | 2.083468 | 731.3666 | 1218.944 | 1.68764 | 746.5394 | 1244.232 | 2.361645 | 792.619 | 1321.032 | 1.732982 | 751.0589 | 1251.765 | 1.840483 | 698.9578 | 1164.93 | 1.556933 | 666.7766 | 1111.294 | 1.556777 | 694.3108 | 1157.185 | 1.891827 | 785.890625 | 1309.818 | 1.980312 | 769.7494 | 1282.916
2.100159 | 860.0103 | 1433.351 | 2.088494 | 732.5934 | 1220.989 | 1.690994 | 747.7563 | 1246.26 | 2.366666 | 793.971 | 1323.285 | 1.736332 | 752.3737 | 1253.956 | 1.84382 | 699.9939 | 1166.656 | 1.558613 | 667.3361 | 1112.227 | 1.558425 | 694.9687 | 1158.281 | 1.895155 | 784.7555 | 1307.926 | 1.985333 | 771.2222 | 1285.37
2.105144 | 861.4065 | 1435.677 | 2.091805 | 733.6241 | 1222.707 | 1.694315 | 748.9652 | 1248.275 | 2.371656 | 795.3608 | 1325.601 | 1.739662 | 753.5483 | 1255.914 | 1.848827 | 701.3165 | 1168.861 | 1.56028 | 667.9283 | 1113.214 | 1.560089 | 695.4659 | 1159.11 | 1.898514 | 783.6091 | 1306.015 | 1.98865 | 772.3823 | 1287.304
2.110168 | 862.7185 | 1437.864 | 2.096826 | 734.8994 | 1224.832 | 1.697649 | 750.2189 | 1250.365 | 2.376656 | 796.6447 | 1327.741 | 1.742983 | 754.8724 | 1258.121 | 1.853832 | 702.7041 | 1171.174 | 1.561936 | 668.3909 | 1113.985 | 1.561767 | 696.1332 | 1160.222 | 1.910145 | 784.2141 | 1307.023 | 1.992 | 773.5306 | 1289.218
2.115145 | 864.038 | 1440.063 | 2.101806 | 736.3131 | 1227.189 | 1.701003 | 751.5399 | 1252.566 | 2.381674 | 797.9189 | 1329.865 | 1.746331 | 756.0573 | 1260.096 | 1.858813 | 704.2523 | 1173.754 | 1.563594 | 669.0068 | 1115.011 | 1.56344 | 696.7387 | 1161.231 | 1.915161 | 785.371 | 1308.952 | 1.995314 | 774.6567 | 1291.095
2.1185 | 865.1051 | 1441.842 | 2.106822 | 737.6343 | 1229.391 | 1.704313 | 752.6716 | 1254.453 | 2.386652 | 799.3071 | 1332.178 | 1.749652 | 757.2131 | 1262.022 | 1.863837 | 705.7631 | 1176.272 | 1.565266 | 669.625 | 1116.042 | 1.565104 | 697.3993 | 1162.332 | 1.92015 | 786.7306 | 1311.218 | 1.998657 | 775.8442 | 1293.074
2.123485 | 866.3669 | 1443.945 | 2.111827 | 738.8607 | 1231.434 | 1.707662 | 753.8761 | 1256.46 | 2.391666 | 800.6574 | 1334.429 | 1.753003 | 758.3422 | 1263.904 | 1.867146 | 706.7848 | 1177.975 | 1.566947 | 670.2169 | 1117.028 | 1.566754 | 698.0958 | 1163.493 | 1.925175 | 787.9919 | 1313.32 | 2.001992 | 776.9296 | 1294.883
2.128492 | 867.5963 | 1445.994 | 2.116811 | 740.2722 | 1233.787 | 1.710992 | 755.0626 | 1258.438 | 2.396635 | 801.892 | 1336.487 | 1.756336 | 759.5135 | 1265.856 | 1.872166 | 708.1912 | 1180.319 | 1.568611 | 670.6294 | 1117.716 | 1.568417 | 698.7609 | 1164.602 | 1.930151 | 789.3586 | 1315.598 | 2.005316 | 777.9991 | 1296.665
2.135161 | 868.9094 | 1448.182 | 2.121832 | 741.631 | 1236.052 | 1.714318 | 756.2643 | 1260.44 | 2.401654 | 803.1089 | 1338.515 | 1.759646 | 760.6602 | 1267.767 | 1.877151 | 709.4896 | 1182.483 | 1.570268 | 671.3021 | 1118.837 | 1.570102 | 699.4381 | 1165.73 | 1.933485 | 790.415 | 1317.358 | 2.010339 | 779.4677 | 1299.113
2.140154 | 869.9299 | 1449.883 | 2.126818 | 743.0753 | 1238.459 | 1.717665 | 757.488 | 1262.48 | 2.406665 | 804.3126 | 1340.521 | 1.762996 | 761.7465 | 1269.578 | 1.882166 | 710.8575 | 1184.762 | 1.571924 | 671.8847 | 1119.808 | 1.571774 | 700.0988 | 1166.831 | 1.9368 | 791.4573 | 1319.096 | 2.013649 | 780.6955 | 1301.159
2.145163 | 871.4078 | 1452.346 | 2.131846 | 744.3947 | 1240.658 | 1.720976 | 758.7098 | 1264.516 | 2.411647 | 805.7158 | 1342.86 | 1.766306 | 762.8614 | 1271.436 | 1.885486 | 711.8638 | 1186.44 | 1.573598 | 672.4627 | 1120.771 | 1.573441 | 700.8444 | 1168.074 | 1.940161 | 792.472 | 1320.787 | 2.016998 | 781.7979 | 1302.997
2.150156 | 872.6182 | 1454.364 | 2.136829 | 745.7419 | 1242.903 | 1.724326 | 759.9938 | 1266.656 | 2.416657 | 806.9635 | 1344.939 | 1.769647 | 764.0707 | 1273.451 | 1.890491 | 713.3079 | 1188.846 | 1.575279 | 673.0337 | 1121.723 | 1.575097 | 701.4825 | 1169.137 | 1.945147 | 794.0145 | 1323.358 | 2.020313 | 782.9604 | 1304.934
2.155134 | 873.8888 | 1456.481 | 2.141814 | 747.0867 | 1245.144 | 1.727655 | 761.3374 | 1268.896 | 2.421635 | 808.3076 | 1347.179 | 1.772992 | 765.2723 | 1275.454 | 1.893806 | 714.4008 | 1190.668 | 1.576945 | 673.7543 | 1122.924 | 1.576763 | 702.1775 | 1170.296 | 1.950175 | 795.5009 | 1325.835 | 2.023644 | 784.0717 | 1306.786
2.160154 | 875.1993 | 1458.666 | 2.146823 | 748.3011 | 1247.168 | 1.730985 | 762.6218 | 1271.036 | 2.42666 | 809.5585 | 1349.264 | 1.776313 | 766.4008 | 1277.335 | 1.898822 | 715.7988 | 1192.998 | 1.578601 | 674.2563 | 1123.761 | 1.578443 | 702.8684 | 1171.447 | 1.953478 | 796.5398 | 1327.566 | 2.026995 | 785.261 | 1308.768
2.165143 | 876.5974 | 1460.996 | 2.151817 | 749.6253 | 1249.376 | 1.734341 | 763.8018 | 1273.003 | 2.431672 | 810.8641 | 1351.44 | 1.779671 | 767.5837 | 1279.306 | 1.903826 | 717.0664 | 1195.111 | 1.580257 | 674.8553 | 1124.759 | 1.580118 | 703.5824 | 1172.637 | 1.956828 | 797.7879 | 1329.647 | 2.031994 | 786.8434 | 1311.406
2.170166 | 878.0035 | 1463.339 | 2.15684 | 751.007 | 1251.678 | 1.737649 | 765.056 | 1275.093 | 2.436649 | 812.2731 | 1353.788 | 1.782986 | 768.638 | 1281.063 | 1.908824 | 718.25 | 1197.083 | 1.581926 | 675.387 | 1125.645 | 1.581776 | 704.1921 | 1173.653 | 1.960152 | 798.9943 | 1331.657 | 2.035344 | 787.9481 | 1313.247
2.175153 | 879.1564 | 1465.261 | 2.161815 | 752.2917 | 1253.82 | 1.740991 | 766.2411 | 1277.069 | 2.441654 | 813.6333 | 1356.056 | 1.787992 | 770.2541 | 1283.757 | 1.91383 | 719.624 | 1199.373 | 1.583606 | 675.9415 | 1126.569 | 1.583427 | 704.8185 | 1174.697 | 1.963488 | 800.1554 | 1333.592 | 2.038652 | 789.0862 | 1315.144
2.180134 | 880.6452 | 1467.742 | 2.166801 | 753.5419 | 1255.903 | 1.744318 | 767.4533 | 1279.089 | 2.446637 | 815.0389 | 1358.398 | 1.792967 | 771.5698 | 1285.95 | 1.918799 | 720.8483 | 1201.414 | 1.585276 | 676.4258 | 1127.376 | 1.58509 | 705.4077 | 1175.68 | 1.96684 | 801.3181 | 1335.53 | 2.042003 | 790.2391 | 1317.065
2.185165 | 882.0721 | 1470.12 | 2.17182 | 754.688 | 1257.813 | 1.747633 | 768.6251 | 1281.042 | 2.451659 | 816.4479 | 1360.746 | 1.798 | 772.8487 | 1288.081 | 1.923827 | 722.1029 | 1203.505 | 1.586934 | 677.0016 | 1128.336 | 1.586765 | 706.0703125 | 1176.784 | 1.970158 | 802.4319 | 1337.386 | 2.045314 | 791.2586 | 1318.764
2.190151 | 883.5316 | 1472.553 | 2.176811 | 755.848 | 1259.747 | 1.750992 | 769.8982 | 1283.164 | 2.456655 | 817.6528 | 1362.755 | 1.809645 | 773.24 | 1288.733 | 1.928825 | 723.2279 | 1205.38 | 1.588593 | 677.4811 | 1129.135 | 1.588433 | 706.8073 | 1178.012 | 1.973504 | 803.4523 | 1339.087 | 2.048648 | 792.316 | 1320.527
2.19351 | 884.6143 | 1474.357 | 2.181841 | 757.2728 | 1262.121 | 1.754322 | 771.0536 | 1285.089 | 2.461642 | 819.0005 | 1365.001 | 1.816316 | 771.9991 | 1286.665 | 1.93715 | 718.0447 | 1196.741 | 1.590259 | 677.9751 | 1129.958 | 1.590096 | 707.3837 | 1178.973 | 1.976832 | 804.5109 | 1340.852 | 2.052005 | 793.3853 | 1322.309
2.198477 | 886.0282 | 1476.714 | 2.186813 | 758.5814 | 1264.302 | 1.757668 | 772.2512 | 1287.085 | 2.466659 | 820.3394 | 1367.232 | 1.826318 | 771.7358 | 1286.226 | 1.938823 | 707.9901 | 1179.983 | 1.591943 | 678.5435 | 1130.906 | 1.591753 | 707.9604 | 1179.934 | 1.980155 | 805.6031 | 1342.672 | 2.055325 | 794.4675 | 1324.113
2.201826 | 887.0826 | 1478.471 | 2.190162 | 759.6122 | 1266.02 | 1.761007 | 773.288 | 1288.813 | 2.471642 | 821.6036 | 1369.339 | 1.832992 | 772.8502 | 1288.084 | 1.940484 | 697.918 | 1163.197 | 1.593614 | 679.1538 | 1131.923 | 1.593416 | 708.6696 | 1181.116 | 1.983507 | 806.6625 | 1344.438 | 2.058677 | 795.5676 | 1325.946
2.206808 | 888.6641 | 1481.107 | 2.195153 | 760.9705 | 1268.284 | 1.764318 | 774.5316 | 1290.886 | 2.476659 | 822.88 | 1371.467 | 1.839669 | 774.244 | 1290.407 | 1.942136 | 687.9286 | 1146.548 | 1.595268 | 679.6596 | 1132.766 | 1.595098 | 709.269 | 1182.115 | 1.986818 | 807.8445 | 1346.408 | 2.061994 | 796.7654 | 1327.942
2.211833 | 890.1522 | 1483.587 | 2.200165 | 762.2213 | 1270.369 | 1.769324 | 776.0887 | 1293.481 | 2.481642 | 824.1566 | 1373.594 | 1.844648 | 775.4647 | 1292.441 | 1.943796 | 678.004 | 1130.007 | 1.596924 | 680.1473 | 1133.579 | 1.596778 | 709.8628 | 1183.105 | 1.990165 | 808.9939 | 1348.323 | 2.065309 | 797.8975 | 1329.829
2.216822 | 891.4461 | 1485.744 | 2.205168 | 763.5247 | 1272.541 | 1.772638 | 777.2932 | 1295.489 | 2.48665 | 825.5701 | 1375.95 | 1.849661 | 776.9146 | 1294.858 | 1.945479 | 668.0499 | 1113.417 | 1.598593 | 680.7524 | 1134.587 | 1.598443 | 710.5286 | 1184.214 | 1.993497 | 810.1416 | 1350.236 | 2.068658 | 799.0056 | 1331.676
2.221822 | 892.8179 | 1488.03 | 2.210145 | 764.7543 | 1274.591 | 1.776001 | 778.369 | 1297.282 | 2.491663 | 826.9227 | 1378.205 | 1.852983 | 778.0182 | 1296.697 | 1.947171 | 658.2062 | 1097.01 | 1.600269 | 681.3163 | 1135.527 | 1.600098 | 711.2913 | 1185.485 | 1.996814 | 811.2706 | 1352.118 | 2.07197 | 800.0429 | 1333.405
2.226832 | 893.9698 | 1489.95 | 2.215165 | 765.9647 | 1276.608 | 1.780986 | 779.6042 | 1299.34 | 2.496644 | 828.1817 | 1380.303 | 1.856339 | 779.0465 | 1298.411 | 1.94884 | 648.4336 | 1080.723 | 1.601939 | 681.8078 | 1136.346 | 1.601757 | 711.999 | 1186.665 | 2.00017 | 812.5007 | 1354.168 | 2.075324 | 801.137 | 1335.228
2.23181 | 895.2449 | 1492.075 | 2.220143 | 767.2394 | 1278.732 | 1.784344 | 780.7305 | 1301.218 | 2.501661 | 829.4312 | 1382.385 | 1.859655 | 780.136 | 1300.227 | 1.950496 | 638.7255 | 1064.543 | 1.603596 | 682.324 | 1137.207 | 1.60343 | 712.6691 | 1187.782 | 2.003483 | 813.6606 | 1356.101 | 2.078661 | 802.2292 | 1337.049
2.236834 | 896.5029 | 1494.171 | 2.225157 | 768.6799 | 1281.133 | 1.789305 | 782.0438 | 1303.406 | 2.506654 | 830.6461 | 1384.41 | 1.862995 | 781.1653 | 1301.942 | 1.952153 | 629.2012 | 1048.669 | 1.605254 | 682.9128 | 1138.188 | 1.605111 | 713.366 | 1188.943 | 2.006826 | 814.8458 | 1358.076 | 2.081984 | 803.3937 | 1338.989
2.241817 | 897.7484 | 1496.247 | 2.230148 | 770.0068 | 1283.345 | 1.794321 | 783.5291 | 1305.882 | 2.511668 | 831.8916 | 1386.486 | 1.867976 | 782.6147 | 1304.358 | 1.953823 | 625.9316 | 1043.219 | 1.60692 | 683.5033 | 1139.172 | 1.606775 | 714.0826 | 1190.138 | 2.010154 | 816.0073 | 1360.012 | 2.085336 | 804.4442 | 1340.74
2.24683 | 898.9921 | 1498.32 | 2.235145 | 771.199 | 1285.332 | 1.797638 | 784.6392 | 1307.732 | 2.516669 | 833.0745 | 1388.458 | 1.871315 | 783.6224 | 1306.037 | 1.957176 | 627.208 | 1045.347 | 1.608598 | 684.0187 | 1140.031 | 1.608428 | 714.7939 | 1191.323 | 2.013469 | 817.1886 | 1361.981 | 2.08864 | 805.5967 | 1342.661
2.251826 | 900.2072 | 1500.345 | 2.240166 | 772.4579 | 1287.43 | 1.802662 | 785.9805 | 1309.967 | 2.521639 | 834.3826 | 1390.638 | 1.874657 | 784.7155 | 1307.859 | 1.960472 | 628.6397 | 1047.733 | 1.610271 | 684.5591 | 1140.932 | 1.61008 | 715.3025 | 1192.171 | 2.016824 | 818.2558 | 1363.76 | 2.091988 | 806.7762 | 1344.627
2.256808 | 901.425 | 1502.375 | 2.245142 | 773.7277 | 1289.546 | 1.805981 | 787.0032 | 1311.672 | 2.526657 | 835.5151 | 1392.525 | 1.879657 | 786.234375 | 1310.390625 | 1.963825 | 630.0488 | 1050.081 | 1.611934 | 685.1617 | 1141.936 | 1.611755 | 716.022 | 1193.37 | 2.020148 | 819.3614 | 1365.602 | 2.095328 | 807.7874 | 1346.312
2.261822 | 902.7748 | 1504.625 | 2.250159 | 775.052 | 1291.753 | 1.809329 | 788.0804 | 1313.467 | 2.531652 | 836.807 | 1394.678 | 1.88301 | 787.3089 | 1312.181 | 1.967154 | 631.3705 | 1052.284 | 1.613591 | 685.625 | 1142.708 | 1.613438 | 716.5974 | 1194.329 | 2.023492 | 820.4589 | 1367.431 | 2.098646 | 808.8239 | 1348.04
2.266812 | 904.2674 | 1507.112 | 2.255161 | 776.3725 | 1293.954 | 1.812648 | 789.1019 | 1315.17 | 2.536667 | 838.1447 | 1396.908 | 1.886314 | 788.4235 | 1314.039 | 1.970482 | 632.7764 | 1054.627 | 1.615257 | 686.1066 | 1143.511 | 1.615107 | 717.262 | 1195.437 | 2.026841 | 821.5978 | 1369.33 | 2.101999 | 809.9425 | 1349.904
2.271836 | 905.6841 | 1509.473 | 2.260159 | 777.4802 | 1295.8 | 1.817657 | 790.5817 | 1317.636 | 2.541651 | 839.4802 | 1399.134 | 1.891327 | 789.8853 | 1316.476 | 1.973834 | 634.1468 | 1056.911 | 1.616936 | 686.6152 | 1144.359 | 1.616762 | 717.8818 | 1196.47 | 2.030152 | 822.6846 | 1371.141 | 2.105314 | 810.9626 | 1351.604
2.276827 | 907.0538 | 1511.756 | 2.265166 | 778.6235 | 1297.706 | 1.820987 | 791.6382 | 1319.397 | 2.546626 | 840.6907 | 1401.151 | 1.894632 | 790.9738 | 1318.29 | 1.977155 | 635.3486 | 1058.914 | 1.618617 | 687.1063 | 1145.177 | 1.618419 | 718.7015 | 1197.836 | 2.033507 | 823.8894 | 1373.149 | 2.110331 | 812.4121 | 1354.02
2.281807 | 908.2512 | 1513.752 | 2.270135 | 779.6734 | 1299.456 | 1.824316 | 792.8446 | 1321.408 | 2.551657 | 841.9232 | 1403.205 | 1.899661 | 792.4552 | 1320.759 | 1.980502 | 636.7282 | 1061.214 | 1.620279 | 687.5589 | 1145.931 | 1.620093 | 719.2269 | 1198.712 | 2.036818 | 825.1178 | 1375.196 | 2.113653 | 813.578125 | 1355.964
2.286826 | 909.6582 | 1516.097 | 2.275161 | 780.9048 | 1301.508 | 1.829324 | 794.3313 | 1323.885 | 2.556647 | 843.2471 | 1405.412 | 1.902981 | 793.497 | 1322.495 | 1.98382 | 638.2134 | 1063.689 | 1.621929 | 688.1292 | 1146.882 | 1.621772 | 719.914 | 1199.857 | 2.040156 | 826.2798 | 1377.133 | 2.116992 | 814.6061 | 1357.677
2.291817 | 910.938 | 1518.23 | 2.280153 | 782.1106 | 1303.518 | 1.832642 | 795.5532 | 1325.922 | 2.561671 | 844.458 | 1407.43 | 1.906341 | 794.5562 | 1324.26 | 1.987139 | 639.5223 | 1065.871 | 1.623593 | 688.5637 | 1147.606 | 1.623444 | 720.5607 | 1200.934 | 2.043505 | 827.3866 | 1378.978 | 2.120329 | 815.7127 | 1359.521
2.296846 | 912.2545 | 1520.424 | 2.285158 | 783.558 | 1305.93 | 1.835999 | 796.7828 | 1327.971 | 2.566652 | 845.8416 | 1409.736 | 1.909659 | 795.6191 | 1326.032 | 1.990492 | 640.8965 | 1068.161 | 1.625271 | 688.9719 | 1148.287 | 1.6251 | 721.1487 | 1201.914 | 2.046823 | 828.5204 | 1380.867 | 2.123641 | 816.8233 | 1361.372
2.301823 | 913.3219 | 1522.203 | 2.290154 | 784.9189 | 1308.198 | 1.839314 | 797.8038 | 1329.673 | 2.571646 | 847.142 | 1411.903 | 1.912983 | 796.8146 | 1328.024 | 1.993807 | 642.3632 | 1070.605 | 1.626944 | 689.4834 | 1149.139 | 1.626762 | 721.7383 | 1202.897 | 2.050182 | 829.5996 | 1382.666 | 2.126994 | 817.9308 | 1363.218
2.308469 | 914.3485 | 1523.914 | 2.295127 | 786.1497 | 1310.249 | 1.842658 | 799.0197 | 1331.699 | 2.57667 | 848.4481 | 1414.08 | 1.916317 | 797.9146 | 1329.858 | 1.997156 | 643.6721 | 1072.787 | 1.628609 | 689.9598 | 1149.933 | 1.628434 | 722.3969 | 1203.995 | 2.053499 | 830.795 | 1384.658 | 2.130316 | 819.0031 | 1365.005
2.316819 | 915.5349 | 1525.891 | 2.300162 | 787.356 | 1312.26 | 1.845992 | 800.2749 | 1333.792 | 2.581655 | 849.7103 | 1416.184 | 1.919632 | 798.98 | 1331.633 | 2.000495 | 644.8489 | 1074.748 | 1.630256 | 690.3577 | 1150.596 | 1.630113 | 723.095 | 1205.158 | 2.056823 | 831.8445 | 1386.407 | 2.133655 | 820.1193 | 1366.865
2.323488 | 916.7173 | 1527.862 | 2.305149 | 788.5525 | 1314.254 | 1.849308 | 801.3725 | 1335.621 | 2.586669 | 850.9117 | 1418.186 | 1.922995 | 800.0289 | 1333.381 | 2.00381 | 646.1772 | 1076.962 | 1.631918 | 690.8284 | 1151.381 | 1.631778 | 723.6297 | 1206.049 | 2.060155 | 833.0782 | 1388.464 | 2.138659 | 821.647 | 1369.412
2.330161 | 917.8435 | 1529.739 | 2.310163 | 789.7599 | 1316.266 | 1.852659 | 802.4927 | 1337.488 | 2.591651 | 852.159 | 1420.265 | 1.926329 | 801.0972 | 1335.162 | 2.007166 | 647.5175 | 1079.196 | 1.633599 | 691.2375 | 1152.063 | 1.633427 | 724.3499 | 1207.25 | 2.063467 | 834.2672 | 1390.445 | 2.141989 | 822.7803 | 1371.301
2.336826 | 919.0172 | 1531.695 | 2.315155 | 790.9148 | 1318.191 | 1.855979 | 803.6801 | 1339.467 | 2.596649 | 853.3986 | 1422.331 | 1.931338 | 802.6647 | 1337.775 | 2.010485 | 648.8181 | 1081.363 | 1.635275 | 691.698 | 1152.83 | 1.635086 | 725.0435 | 1208.406 | 2.066828 | 835.4506 | 1392.418 | 2.145334 | 823.8391 | 1373.065
2.341823 | 920.0381 | 1533.397 | 2.320143 | 792.012 | 1320.02 | 1.859324 | 804.7551 | 1341.259 | 2.601665 | 854.562 | 1424.27 | 1.934658 | 803.7905 | 1339.651 | 2.013828 | 650.1277 | 1083.546 | 1.636943 | 692.1415 | 1153.569 | 1.636762 | 725.6921 | 1209.487 | 2.070158 | 836.5361 | 1394.227 | 2.148636 | 824.9372 | 1374.895
2.346833 | 921.2351 | 1535.392 | 2.32517 | 793.2767 | 1322.128 | 1.862669 | 805.8551 | 1343.092 | 2.606639 | 855.8831 | 1426.472 | 1.937973 | 804.8361 | 1341.393 | 2.017166 | 651.4666 | 1085.778 | 1.638599 | 692.498 | 1154.163 | 1.63844 | 726.3461 | 1210.577 | 2.073485 | 837.6793 | 1396.132 | 2.151986 | 825.9598 | 1376.6
2.351801 | 922.4839 | 1537.473 | 2.330153 | 794.4625 | 1324.104 | 1.865979 | 806.9668 | 1344.945 | 2.611662 | 857.2542 | 1428.757 | 1.941331 | 805.9749 | 1343.292 | 2.020481 | 652.6737 | 1087.79 | 1.640263 | 692.8979 | 1154.83 | 1.640109 | 727.069 | 1211.782 | 2.076837 | 838.7594 | 1397.932 | 2.155323 | 827.0808 | 1378.468
2.356811 | 923.8592 | 1539.765 | 2.335166 | 795.7726 | 1326.288 | 1.869336 | 808.0289 | 1346.715 | 2.616646 | 858.631 | 1431.052 | 1.944643 | 806.9866 | 1344.978 | 2.023835 | 653.9206 | 1089.868 | 1.641941 | 693.3191 | 1155.532 | 1.641765 | 727.7 | 1212.833 | 2.080137 | 839.933 | 1399.888 | 2.158662 | 828.1157 | 1380.193
2.361822 | 925.2643 | 1542.107 | 2.340163 | 796.9213 | 1328.202 | 1.872642 | 809.1524 | 1348.587 | 2.621658 | 859.8179 | 1433.03 | 1.947995 | 808.0049 | 1346.675 | 2.027157 | 655.1043 | 1091.841 | 1.643616 | 693.658 | 1156.097 | 1.64342 | 728.3039 | 1213.84 | 2.083491 | 840.9476 | 1401.579 | 2.162017 | 829.2798 | 1382.133
2.366812 | 926.4637 | 1544.106 | 2.345151 | 798.0236 | 1330.039 | 1.875977 | 810.3445 | 1350.574 | 2.626659 | 861.2075 | 1435.346 | 1.951329 | 809.0777 | 1348.463 | 2.030499 | 656.2328 | 1093.721 | 1.644453 | 693.7809 | 1156.301 | 1.64509 | 729.0324 | 1215.054 | 2.08682 | 841.9554 | 1403.259 | 2.16699 | 830.7832 | 1384.639
2.371831 | 927.7073 | 1546.179 | 2.35017 | 799.0626 | 1331.771 | 1.879326 | 811.4758 | 1352.46 | 2.631651 | 862.5344 | 1437.557 | 1.954659 | 810.1336 | 1350.223 | 2.033846 | 657.3768 | 1095.628 | 1.646106 | 694.0953 | 1156.825 | 1.646769 | 729.7297 | 1216.216 | 2.090147 | 843.1734 | 1405.289 | 2.170321 | 831.8224 | 1386.371
2.376814 | 928.8442 | 1548.074 | 2.355145 | 800.1414 | 1333.569 | 1.882651 | 812.5231 | 1354.205 | 2.636679 | 863.9552 | 1439.925 | 1.958005 | 811.3373 | 1352.229 | 2.037154 | 658.6719 | 1097.787 | 1.647759 | 694.3954 | 1157.326 | 1.648442 | 730.4963 | 1217.494 | 2.093498 | 844.326 | 1407.21 | 2.173631 | 832.9897 | 1388.316
2.381831 | 930.2258 | 1550.376 | 2.360164 | 801.2579 | 1335.43 | 1.886013 | 813.6664 | 1356.111 | 2.641652 | 865.0984 | 1441.831 | 1.961305 | 812.4739 | 1354.123 | 2.040501 | 659.9028 | 1099.838 | 1.649426 | 694.6947 | 1157.825 | 1.650104 | 731.2555 | 1218.759 | 2.098495 | 845.8885 | 1409.814 | 2.178664 | 834.4982 | 1390.83
2.386829 | 931.5458 | 1552.576 | 2.365152 | 802.3754 | 1337.292 | 1.889328 | 814.6968 | 1357.828 | 2.646659 | 866.2825 | 1443.804 | 1.964653 | 813.6548 | 1356.091 | 2.043815 | 661.1057 | 1101.843 | 1.656084 | 693.6635 | 1156.106 | 1.651758 | 731.9592 | 1219.932 | 2.101843 | 847.0685 | 1411.781 | 2.181987 | 835.5615 | 1392.602
2.390163 | 932.6127 | 1554.355 | 2.37014 | 803.5577 | 1339.263 | 1.892656 | 815.7535 | 1359.589 | 2.651649 | 867.5818 | 1445.97 | 1.967988 | 814.6983 | 1357.831 | 2.04714 | 662.4177 | 1104.029 | 1.657754 | 691.9296 | 1153.216 | 1.653424 | 732.628 | 1221.047 | 2.105145 | 848.1667 | 1413.611 | 2.185334 | 836.6268 | 1394.378
2.393486 | 933.616 | 1556.027 | 2.375153 | 804.7654 | 1341.276 | 1.895984 | 816.8839 | 1361.473 | 2.656649 | 868.8577 | 1448.096 | 1.971308 | 815.8387 | 1359.731 | 2.050494 | 663.6348 | 1106.058 | 1.658594 | 690.767 | 1151.278 | 1.6551 | 733.1835 | 1221.973 | 2.108492 | 849.2707 | 1415.451 | 2.190312 | 838.11 | 1396.85
2.398507 | 934.958 | 1558.263 | 2.38014 | 805.9289 | 1343.215 | 1.899296 | 818.1586 | 1363.598 | 2.661673 | 870.0567 | 1450.095 | 1.976328 | 817.2462 | 1362.077 | 2.053813 | 664.8314 | 1108.052 | 1.659434 | 689.4139 | 1149.023 | 1.65678 | 733.7746 | 1222.958 | 2.111826 | 850.4217 | 1417.369 | 2.195326 | 839.5814 | 1399.302
2.403495 | 936.411 | 1560.685 | 2.385173 | 806.984 | 1344.973 | 1.902658 | 819.275 | 1365.458 | 2.666641 | 871.403 | 1452.338 | 1.979643 | 818.416 | 1364.027 | 2.057171 | 666.0882 | 1110.147 | 1.660274 | 687.9053 | 1146.509 | 1.658441 | 734.3354 | 1223.892 | 2.115147 | 851.5967 | 1419.328 | 2.198639 | 840.6014 | 1401.002
2.408478 | 937.7585 | 1562.931 | 2.391835 | 808.2454 | 1347.076 | 1.905993 | 820.4551 | 1367.425 | 2.671647 | 872.5387 | 1454.231 | 1.982998 | 819.5339 | 1365.89 | 2.060494 | 667.2178 | 1112.03 | 1.661111 | 686.3732 | 1143.955 | 1.66009 | 734.8831 | 1224.805 | 2.118503 | 852.6999 | 1421.166 | 2.201992 | 841.677 | 1402.795
2.413485 | 939.1296 | 1565.216 | 2.396805 | 809.3616 | 1348.936 | 1.909321 | 821.5767 | 1369.294 | 2.676642 | 873.8625 | 1456.438 | 1.986318 | 820.5391 | 1367.565 | 2.063817 | 668.2683 | 1113.781 | 1.661944 | 684.7727 | 1141.288 | 1.661759 | 735.5631 | 1225.939 | 2.121824 | 853.8591 | 1423.098 | 2.205332 | 842.7548 | 1404.591
2.418473 | 940.3486 | 1567.248 | 2.403496 | 810.7151 | 1351.192 | 1.912674 | 822.7528 | 1371.255 | 2.681648 | 875.1075 | 1458.513 | 1.98966 | 821.6324 | 1369.387 | 2.067159 | 669.4137 | 1115.689 | 1.662781 | 683.1852 | 1138.642 | 1.663438 | 736.2642 | 1227.107 | 2.125156 | 854.9319 | 1424.886 | 2.208655 | 843.8193 | 1406.365
2.423504 | 941.6379 | 1569.397 | 2.408506 | 811.8315 | 1353.052 | 1.915972 | 823.892 | 1373.153 | 2.686666 | 876.4092 | 1460.682 | 1.993001 | 822.7358 | 1371.226 | 2.070467 | 670.476 | 1117.46 | 1.663619 | 681.6915 | 1136.153 | 1.665109 | 736.9436 | 1228.239 | 2.128505 | 856.0216 | 1426.703 | 2.212008 | 844.9479 | 1408.246
2.428487 | 942.8994 | 1571.499 | 2.413486 | 812.8881 | 1354.813 | 1.919324 | 825.119 | 1375.198 | 2.69164 | 877.7962 | 1462.994 | 1.997992 | 824.0704 | 1373.451 | 2.075503 | 672.0525 | 1120.087 | 1.664466 | 680.2858 | 1133.81 | 1.666768 | 737.7726 | 1229.621 | 2.131816 | 857.0767 | 1428.461 | 2.215314 | 846.0361 | 1410.06
2.433471 | 944.2565 | 1573.761 | 2.418488 | 813.9217 | 1356.536 | 1.922648 | 826.2948 | 1377.158 | 2.696656 | 879.1426 | 1465.238 | 2.00299 | 825.4431 | 1375.739 | 2.07882 | 673.1697 | 1121.95 | 1.665323 | 679.0704 | 1131.784 | 1.668424 | 738.5215 | 1230.869 | 2.136831 | 858.448 | 1430.747 | 2.218653 | 847.0895 | 1411.816
2.438491 | 945.5262 | 1575.877 | 2.425152 | 815.3036 | 1358.839 | 1.925977 | 827.5616 | 1379.269 | 2.70165 | 880.4039 | 1467.34 | 2.008013 | 826.7297 | 1377.883 | 2.082174 | 674.2232 | 1123.705 | 1.666191 | 678.0215 | 1130.036 | 1.670088 | 739.2208 | 1232.035 | 2.141822 | 859.9214 | 1433.202 | 2.221993 | 848.224 | 1413.707
2.443485 | 946.8954 | 1578.159 | 2.430147 | 816.4171 | 1360.695 | 1.929333 | 828.6605 | 1381.101 | 2.706661 | 881.5991 | 1469.332 | 2.012987 | 828.2386 | 1380.398 | 2.085498 | 675.3228 | 1125.538 | 1.667967 | 676.46 | 1127.433 | 1.671769 | 739.899 | 1233.165 | 2.14516 | 861.0434 | 1435.072 | 2.226992 | 849.6595 | 1416.099
2.44851 | 948.1469 | 1580.245 | 2.435168 | 817.5025 | 1362.504 | 1.932653 | 829.8088 | 1383.015 | 2.711667 | 882.8258 | 1471.376 | 2.016335 | 829.2922 | 1382.154 | 2.088812 | 676.4588 | 1127.431 | 1.669767 | 675.4192 | 1125.699 | 1.67344 | 740.5953 | 1234.326 | 2.150162 | 862.7044 | 1437.841 | 2.230335 | 850.6996 | 1417.833
2.453477 | 949.3162 | 1582.194 | 2.44013 | 818.6185 | 1364.364 | 1.935998 | 830.9494 | 1384.916 | 2.716646 | 883.9003 | 1473.167 | 2.021302 | 830.7753 | 1384.626 | 2.092159 | 677.5655 | 1129.276 | 1.673427 | 674.4038 | 1124.006 | 1.675101 | 741.1454 | 1235.242 | 2.153509 | 863.8273 | 1439.712 | 2.233643 | 851.7845 | 1419.641
2.458479 | 950.5378 | 1584.23 | 2.446807 | 819.9277 | 1366.546 | 1.939322 | 832.0968 | 1386.828 | 2.721669 | 885.2128 | 1475.355 | 2.024653 | 831.8218 | 1386.37 | 2.095476 | 678.7023 | 1131.171 | 1.680221 | 673.2958 | 1122.16 | 1.676759 | 741.8907 | 1236.485 | 2.156815 | 864.9656 | 1441.609 | 2.236999 | 852.8122 | 1421.354
2.46349 | 951.7015 | 1586.169 | 2.451829 | 821.0966 | 1368.494 | 1.942643 | 833.1801 | 1388.634 | 2.72665 | 886.5895 | 1477.649 | 2.029649 | 833.3087 | 1388.848 | 2.098827 | 679.8836 | 1133.139 | 1.690609 | 673.6729 | 1122.788 | 1.678427 | 742.5142 | 1237.524 | 2.160166 | 865.9954 | 1443.326 | 2.240324 | 853.8276 | 1423.046
2.468483 | 952.9346 | 1588.224 | 2.456821 | 822.1707 | 1370.285 | 1.945995 | 834.3858 | 1390.643 | 2.731659 | 888.0485 | 1480.081 | 2.034676 | 834.7146 | 1391.191 | 2.102165 | 680.9877 | 1134.98 | 1.697245 | 674.7385 | 1124.564 | 1.680111 | 743.2329 | 1238.722 | 2.165138 | 867.4388 | 1445.731 | 2.243656 | 854.894 | 1424.823
2.4735 | 954.1063 | 1590.177 | 2.46183 | 823.2684 | 1372.114 | 1.949311 | 835.4368 | 1392.395 | 2.736661 | 889.4647 | 1482.441 | 2.039651 | 836.182 | 1393.637 | 2.105484 | 682.0842 | 1136.807 | 1.70301 | 675.9307 | 1126.551 | 1.681783 | 743.8622 | 1239.77 | 2.170166 | 868.838 | 1448.063 | 2.247003 | 855.9841 | 1426.64
2.478468 | 955.342 | 1592.237 | 2.466816 | 824.3328 | 1373.888 | 1.952666 | 836.5322 | 1394.22 | 2.741646 | 890.7335 | 1484.556 | 2.044645 | 837.4964 | 1395.827 | 2.110494 | 683.5659 | 1139.276 | 1.707744 | 677.1352 | 1128.559 | 1.683442 | 744.5903 | 1240.984 | 2.175161 | 870.2056 | 1450.343 | 2.250315 | 857.0091 | 1428.348
2.483489 | 956.5268 | 1594.211 | 2.473476 | 825.6 | 1376 | 1.955994 | 837.7001 | 1396.167 | 2.74666 | 891.9648 | 1486.608 | 2.049661 | 838.7722 | 1397.954 | 2.113805 | 684.6057 | 1141.009 | 1.711424 | 678.17 | 1130.283 | 1.685095 | 745.1998 | 1242 | 2.178516 | 871.2609 | 1452.102 | 2.25533 | 858.49 | 1430.817
2.48849 | 957.6311 | 1596.052 | 2.480158 | 826.8749 | 1378.125 | 1.959308 | 838.8608 | 1398.101 | 2.751633 | 893.1472 | 1488.579 | 2.054656 | 840.0482 | 1400.08 | 2.117161 | 685.6201 | 1142.7 | 1.715143 | 679.1909 | 1131.985 | 1.686754 | 745.9113 | 1243.186 | 2.183491 | 872.5494 | 1454.249 | 2.260327 | 859.9529 | 1433.255
2.493474 | 958.7877 | 1597.979 | 2.485163 | 828.023 | 1380.038 | 1.962668 | 839.9495 | 1399.916 | 2.756649 | 894.348 | 1490.58 | 2.059678 | 841.3796 | 1402.299 | 2.120478 | 686.7009 | 1144.501 | 1.718948 | 680.212 | 1133.687 | 1.688432 | 746.5062 | 1244.177 | 2.188485 | 873.9541 | 1456.59 | 2.265328 | 861.3287 | 1435.548
2.50016 | 960.0414 | 1600.069 | 2.490146 | 829.124 | 1381.873 | 1.965983 | 841.1063 | 1401.844 | 2.761654 | 895.71 | 1492.85 | 2.064645 | 842.7448 | 1404.575 | 2.125494 | 688.1321 | 1146.887 | 1.724128 | 681.5546 | 1135.924 | 1.690106 | 747.1932 | 1245.322 | 2.193499 | 875.1837 | 1458.64 | 2.268648 | 862.3395 | 1437.233
2.505155 | 961.1015625 | 1601.836 | 2.495166 | 830.2507 | 1383.751 | 1.969327 | 842.2455 | 1403.743 | 2.766654 | 896.8833 | 1494.806 | 2.069656 | 844.0964 | 1406.827 | 2.128809 | 689.2091 | 1148.682 | 1.728125 | 682.6602 | 1137.767 | 1.691768 | 747.7789 | 1246.298 | 2.198491 | 876.2664 | 1460.444 | 2.273647 | 863.8591 | 1439.765
2.51181 | 962.4064 | 1604.011 | 2.500148 | 831.404 | 1385.673 | 1.972665 | 843.4263 | 1405.71 | 2.771667 | 898.0989 | 1496.832 | 2.07466 | 845.1692 | 1408.615 | 2.133826 | 690.7371 | 1151.229 | 1.732162 | 683.8375 | 1139.729 | 1.693421 | 748.3457 | 1247.243 | 2.206814 | 877.2928 | 1462.155 | 2.276969 | 864.8784 | 1441.464
2.518486 | 963.6733 | 1606.122 | 2.506816 | 832.7811 | 1387.968 | 1.975979 | 844.4927 | 1407.488 | 2.776637 | 899.227 | 1498.712 | 2.079657 | 846.3964 | 1410.661 | 2.138811 | 692.2703 | 1153.784 | 1.736302 | 685.2175 | 1142.029 | 1.695079 | 748.9642 | 1248.274 | 2.218491 | 876.6868 | 1461.145 | 2.280322 | 866.0302 | 1443.384
2.526828 | 964.6807 | 1607.801 | 2.511844 | 833.8806 | 1389.801 | 1.979329 | 845.6133 | 1409.356 | 2.781665 | 900.4798 | 1500.8 | 2.086327 | 847.5276 | 1412.546 | 2.143831 | 693.7764 | 1156.294 | 1.740501 | 686.5399 | 1144.233 | 1.69676 | 749.6057 | 1249.343 | 2.226829 | 875.4788 | 1459.131 | 2.283643 | 867.243 | 1445.405
2.538472 | 963.2104 | 1605.351 | 2.518495 | 835.2322 | 1392.054 | 1.982651 | 846.7476 | 1411.246 | 2.786663 | 901.7501 | 1502.917 | 2.094658 | 848.5695 | 1414.282 | 2.148818 | 695.1903 | 1158.651 | 1.744795 | 687.9271 | 1146.545 | 1.698439 | 750.2786 | 1250.464 | 2.231811 | 874.4141 | 1457.357 | 2.286995 | 868.4048 | 1447.341
2.540152 | 962.2086 | 1603.681 | 2.52347 | 836.2491 | 1393.748 | 1.985995 | 847.9461 | 1413.244 | 2.791661 | 903.1574 | 1505.262 | 2.104642 | 849.6776 | 1416.129 | 2.153824 | 696.515625 | 1160.859375 | 1.749135 | 689.2311 | 1148.718 | 1.700107 | 750.9267 | 1251.544 | 2.236833 | 873.0411 | 1455.069 | 2.290331 | 869.4731 | 1449.122
2.541826 | 960.995 | 1601.658 | 2.528497 | 837.2784 | 1395.464 | 1.989336 | 849.0167 | 1415.028 | 2.796658 | 904.3676 | 1507.279 | 2.112987 | 850.8889 | 1418.148 | 2.15716 | 697.5225 | 1162.537 | 1.753573 | 690.6463 | 1151.077 | 1.701767 | 751.6947 | 1252.825 | 2.24015 | 871.8845 | 1453.141 | 2.295323 | 870.9022 | 1451.504
2.543486 | 959.636 | 1599.393 | 2.533486 | 838.3285 | 1397.214 | 1.992642 | 850.104 | 1416.84 | 2.80163 | 905.8228 | 1509.705 | 2.119664 | 851.9342 | 1419.89 | 2.160517 | 698.5889 | 1164.315 | 1.758056 | 692.0654 | 1153.442 | 1.703427 | 752.3059 | 1253.843 | 2.243493 | 870.6708 | 1451.118 | 2.3003 | 872.2603 | 1453.767
2.545147 | 958.1841 | 1596.973 | 2.538507 | 839.5051 | 1399.175 | 1.995993 | 851.2947 | 1418.824 | 2.806665 | 907.159 | 1511.932 | 2.124649 | 852.9796 | 1421.633 | 2.165492 | 699.9775 | 1166.629 | 1.761105 | 693.0761 | 1155.127 | 1.705102 | 752.921875 | 1254.87 | 2.246833 | 869.4872 | 1449.145 | 2.303656 | 873.2805 | 1455.467
2.546825 | 956.7336 | 1594.556 | 2.543497 | 840.5871 | 1400.978 | 1.999307 | 852.4677 | 1420.779 | 2.811652 | 908.4637 | 1514.106 | 2.131317 | 854.3892 | 1423.982 | 2.17049 | 701.3447 | 1168.908 | 1.765747 | 694.5994 | 1157.666 | 1.706781 | 753.5062 | 1255.844 | 2.250144 | 868.4105 | 1447.351 | 2.306998 | 874.3707 | 1457.284
2.548507 | 955.1904 | 1591.984 | 2.548473 | 841.7532 | 1402.922 | 2.002638 | 853.4969 | 1422.495 | 2.816653 | 909.6946 | 1516.158 | 2.13635 | 855.5713 | 1425.952 | 2.175489 | 702.6689 | 1171.115 | 1.768872 | 695.7838 | 1159.64 | 1.708445 | 754.2158 | 1257.026 | 2.255167 | 867.3693 | 1445.615 | 2.310317 | 875.54 | 1459.233
2.550177 | 953.8233 | 1589.706 | 2.553502 | 842.8902 | 1404.817 | 2.005987 | 854.6145 | 1424.358 | 2.821654 | 911.0162 | 1518.36 | 2.141327 | 856.6463 | 1427.744 | 2.180484 | 704.0418 | 1173.403 | 1.772058 | 696.8246 | 1161.374 | 1.710097 | 754.8613 | 1258.102 | 2.26681 | 867.4214 | 1445.702 | 2.315338 | 877.0224 | 1461.704
2.551829 | 952.3852 | 1587.309 | 2.558489 | 843.986 | 1406.643 | 2.009307 | 855.8187 | 1426.365 | 2.826639 | 912.2853 | 1520.475 | 2.146327 | 857.7379 | 1429.563 | 2.185511 | 705.5825 | 1175.971 | 1.775227 | 697.9661 | 1163.277 | 1.711755 | 755.5408 | 1259.235 | 2.275147 | 868.5125 | 1447.521 | 2.318645 | 878.0471 | 1463.412
2.553479 | 951.0763 | 1585.127 | 2.563503 | 845.2516 | 1408.753 | 2.012665 | 856.9317 | 1428.22 | 2.831664 | 913.5184 | 1522.531 | 2.15132 | 858.8038 | 1431.34 | 2.190481 | 707.0613 | 1178.436 | 1.778462 | 699.0497 | 1165.083 | 1.713431 | 756.1539 | 1260.256 | 2.281832 | 869.6207 | 1449.368 | 2.321997 | 879.0551 | 1465.092
2.556819 | 949.2535 | 1582.089 | 2.568483 | 846.3356 | 1410.559 | 2.015991 | 857.947 | 1429.912 | 2.836659 | 914.8195 | 1524.699 | 2.156317 | 860.0242 | 1433.374 | 2.195472 | 708.5065 | 1180.844 | 1.781717 | 700.1584 | 1166.931 | 1.715105 | 756.8487 | 1261.414 | 2.286837 | 870.7468 | 1451.245 | 2.326978 | 880.5352 | 1467.559
2.560137 | 948.105 | 1580.175 | 2.573475 | 847.4249 | 1412.375 | 2.019315 | 859.0316 | 1431.719 | 2.841657 | 916.1 | 1526.833 | 2.161347 | 861.3536 | 1435.589 | 2.200483 | 709.6886 | 1182.814 | 1.784995 | 701.2015 | 1168.669 | 1.716769 | 757.451 | 1262.418 | 2.291807 | 871.9006 | 1453.168 | 2.330335 | 881.5575 | 1469.262
2.565152 | 946.9978 | 1578.33 | 2.578494 | 848.4836 | 1414.139 | 2.022653 | 860.0753 | 1433.459 | 2.846654 | 917.3181 | 1528.863 | 2.166316 | 862.7138 | 1437.856 | 2.205484 | 710.9127 | 1184.855 | 1.788345 | 702.3436 | 1170.573 | 1.718424 | 758.0896 | 1263.483 | 2.29683 | 873.1892 | 1455.315 | 2.33366 | 882.616 | 1471.027
2.571815 | 945.6707 | 1576.118 | 2.583482 | 849.5505 | 1415.918 | 2.025963 | 861.1452 | 1435.242 | 2.851642 | 918.4456 | 1530.743 | 2.171306 | 863.8916 | 1439.819 | 2.210506 | 712.1236 | 1186.873 | 1.791665 | 703.418 | 1172.363 | 1.720083 | 758.7098 | 1264.516 | 2.301827 | 874.4811 | 1457.469 | 2.336995 | 883.7711 | 1472.952
2.576832 | 944.438 | 1574.063 | 2.588498 | 850.7890625 | 1417.982 | 2.031001 | 862.5035 | 1437.506 | 2.856665 | 919.7235 | 1532.873 | 2.176314 | 865.2094 | 1442.016 | 2.215473 | 713.5023 | 1189.171 | 1.795002 | 704.5443 | 1174.24 | 1.721762 | 759.4174 | 1265.696 | 2.306841 | 875.895 | 1459.825 | 2.341986 | 885.2495 | 1475.416
2.581824 | 942.9994 | 1571.666 | 2.593479 | 851.9309 | 1419.885 | 2.035987 | 863.8193 | 1439.699 | 2.861641 | 921.0239 | 1535.04 | 2.181318 | 866.3821 | 1443.97 | 2.220495 | 714.8829 | 1191.472 | 1.798341 | 705.6421 | 1176.07 | 1.723444 | 760.0335 | 1266.723 | 2.311826 | 877.2093 | 1462.015 | 2.345322 | 886.4091 | 1477.349
2.58681 | 941.5503 | 1569.25 | 2.598485 | 853.0864 | 1421.811 | 2.045991 | 863.9479 | 1439.913 | 2.866664 | 922.3737 | 1537.29 | 2.18634 | 867.7324 | 1446.221 | 2.225498 | 716.2017 | 1193.67 | 1.801643 | 706.676 | 1177.793 | 1.725111 | 760.5731 | 1267.622 | 2.316802 | 878.627 | 1464.378 | 2.348669 | 887.5431 | 1479.238
2.593498 | 940.3469 | 1567.245 | 2.6035 | 854.253 | 1423.755 | 2.052647 | 862.7845 | 1437.974 | 2.871658 | 923.639 | 1539.398 | 2.191307 | 869.0844 | 1448.474 | 2.230496 | 717.6072 | 1196.012 | 1.804991 | 707.8469 | 1179.745 | 1.726768 | 761.1058 | 1268.51 | 2.32183 | 879.9296875 | 1466.549 | 2.353652 | 888.9873 | 1481.646
2.605145 | 940.5432 | 1567.572 | 2.608475 | 855.2672 | 1425.445 | 2.062661 | 863.1368 | 1438.561 | 2.876644 | 924.9047 | 1541.508 | 2.196327 | 870.3286 | 1450.548 | 2.235507 | 718.9334 | 1198.222 | 1.808311 | 708.9104 | 1181.517 | 1.728426 | 761.7333 | 1269.556 | 2.32682 | 881.3908 | 1468.985 | 2.357001 | 890.015625 | 1483.359375
2.611813 | 941.5598 | 1569.266 | 2.6135 | 856.5807 | 1427.635 | 2.067649 | 864.308 | 1440.513 | 2.881659 | 926.209 | 1543.682 | 2.20133 | 871.6633 | 1452.772 | 2.24048 | 720.2831 | 1200.472 | 1.811649 | 709.9486 | 1183.248 | 1.730096 | 762.4191 | 1270.699 | 2.330178 | 882.4088 | 1470.681 | 2.360315 | 891.059 | 1485.098
2.618497 | 942.5983 | 1570.997 | 2.618484 | 857.7458 | 1429.576 | 2.072668 | 865.5391 | 1442.565 | 2.886645 | 927.546 | 1545.91 | 2.20633 | 873.0093 | 1455.016 | 2.245497 | 721.5508 | 1202.585 | 1.815001 | 711.0005 | 1185.001 | 1.731781 | 763.0726 | 1271.788 | 2.335143 | 883.7545 | 1472.924 | 2.363668 | 892.1288 | 1486.881
2.62516 | 943.7971 | 1572.995 | 2.623488 | 858.8872 | 1431.479 | 2.077645 | 867.0306 | 1445.051 | 2.891669 | 928.7659 | 1547.943 | 2.21134 | 874.3309 | 1457.218 | 2.250486 | 722.6816 | 1204.469 | 1.818316 | 712.1168 | 1186.861 | 1.733445 | 763.8326 | 1273.054 | 2.338495 | 884.8104 | 1474.684 | 2.366994 | 893.1994 | 1488.666
2.63182 | 945.103 | 1575.172 | 2.628489 | 859.9974 | 1433.329 | 2.082665 | 868.4483 | 1447.414 | 2.896652 | 929.9569 | 1549.928 | 2.216312 | 875.6231 | 1459.372 | 2.255481 | 723.8466 | 1206.411 | 1.823335 | 713.6052 | 1189.342 | 1.735098 | 764.6139 | 1274.356 | 2.343475 | 886.2996 | 1477.166 | 2.370321 | 894.2178 | 1490.363
2.636823 | 946.1943 | 1576.99 | 2.633478 | 861.1844 | 1435.307 | 2.087659 | 869.762 | 1449.603 | 2.901643 | 931.0801 | 1551.8 | 2.22133 | 876.9305 | 1461.551 | 2.260487 | 725.0367 | 1208.394 | 1.826638 | 714.6072 | 1191.012 | 1.736749 | 765.2559 | 1275.426 | 2.346835 | 887.3297 | 1478.883 | 2.373666 | 895.3148 | 1492.191
2.643496 | 947.5267 | 1579.211 | 2.638506 | 862.3402 | 1437.234 | 2.092656 | 871.1747 | 1451.958 | 2.906654 | 932.3929 | 1553.988 | 2.226318 | 878.1683 | 1463.614 | 2.265474 | 726.3481 | 1210.58 | 1.829996 | 715.6687 | 1192.781 | 1.738422 | 765.7933 | 1276.322 | 2.350162 | 888.3591 | 1480.598 | 2.378643 | 896.6788 | 1494.465
2.650175 | 948.8574 | 1581.429 | 2.643481 | 863.5565 | 1439.261 | 2.097663 | 872.4912 | 1454.152 | 2.911651 | 933.5379 | 1555.897 | 2.231318 | 879.494 | 1465.823 | 2.270498 | 727.6194 | 1212.699 | 1.833324 | 716.6817 | 1194.47 | 1.740099 | 766.442 | 1277.403 | 2.353497 | 889.5097 | 1482.516 | 2.383654 | 898.0884 | 1496.814
2.655151 | 949.9159 | 1583.193 | 2.648492 | 864.7153 | 1441.192 | 2.102638 | 874.042 | 1456.737 | 2.916679 | 934.7867 | 1557.978 | 2.236323 | 880.8213 | 1468.035 | 2.273811 | 728.6482 | 1214.414 | 1.83665 | 717.7515 | 1196.253 | 1.74177 | 767.0498 | 1278.416 | 2.356835 | 890.5563 | 1484.26 | 2.386982 | 899.1109 | 1498.518
2.660167 | 950.9677 | 1584.946 | 2.65348 | 865.7943 | 1442.991 | 2.105987 | 875.0563 | 1458.427 | 2.921655 | 936.0988 | 1560.165 | 2.24131 | 882.0837 | 1470.139 | 2.278827 | 729.9331 | 1216.555 | 1.841656 | 719.3216 | 1198.869 | 1.743427 | 767.6687 | 1279.448 | 2.360144 | 891.5746 | 1485.958 | 2.390344 | 900.1162 | 1500.194
2.666822 | 952.1945 | 1586.991 | 2.658484 | 867.0072 | 1445.012 | 2.109314 | 876.0688 | 1460.115 | 2.926649 | 937.2819 | 1562.136 | 2.246332 | 883.4711 | 1472.452 | 2.283824 | 731.2474 | 1218.746 | 1.844978 | 720.3313 | 1200.552 | 1.745084 | 768.2683 | 1280.447 | 2.363496 | 892.6251 | 1487.709 | 2.393653 | 901.1602 | 1501.934
2.673482 | 953.5646 | 1589.274 | 2.663514 | 868.1835 | 1446.973 | 2.112652 | 877.0818 | 1461.803 | 2.931661 | 938.5286 | 1564.214 | 2.251314 | 884.7074 | 1474.512 | 2.288836 | 732.3972 | 1220.662 | 1.848334 | 721.4561 | 1202.427 | 1.74676 | 768.972 | 1281.62 | 2.368479 | 894.0634 | 1490.106 | 2.396997 | 902.1752 | 1503.625
2.678499 | 954.6377 | 1591.063 | 2.668485 | 869.4242 | 1449.04 | 2.117662 | 878.57 | 1464.283 | 2.936652 | 939.8492 | 1566.415 | 2.256324 | 885.9633 | 1476.605 | 2.293831 | 733.5801 | 1222.634 | 1.853318 | 722.8743 | 1204.79 | 1.748439 | 769.6096 | 1282.683 | 2.373503 | 895.5175 | 1492.529 | 2.400325 | 903.178 | 1505.297
2.685153 | 955.9641 | 1593.274 | 2.673484 | 870.5961 | 1450.994 | 2.120987 | 879.655 | 1466.092 | 2.941675 | 941.0825 | 1568.471 | 2.261338 | 887.1671 | 1478.612 | 2.298806 | 734.7604 | 1224.601 | 1.856667 | 724.0108 | 1206.685 | 1.750107 | 770.2512 | 1283.752 | 2.376812 | 896.5447 | 1494.241 | 2.405322 | 904.6621 | 1507.77
2.691814 | 957.1898 | 1595.316 | 2.67848 | 871.8276 | 1453.046 | 2.124334 | 880.6887 | 1467.814 | 2.94664 | 942.4893 | 1570.815 | 2.266321 | 888.1856 | 1480.309 | 2.303828 | 736.0164 | 1226.694 | 1.859981 | 725.0855 | 1208.476 | 1.751767 | 770.8593 | 1284.766 | 2.381838 | 897.9631 | 1496.605 | 2.410319 | 906.1738 | 1510.29
2.696815 | 958.4551 | 1597.425 | 2.685149 | 873.1508 | 1455.251 | 2.127636 | 881.7281 | 1469.547 | 2.951646 | 943.701 | 1572.835 | 2.27299 | 889.5657 | 1482.609 | 2.308817 | 737.3783 | 1228.964 | 1.863324 | 726.1025 | 1210.171 | 1.753424 | 771.5388 | 1285.898 | 2.386821 | 899.2819 | 1498.803 | 2.413671 | 907.3376 | 1512.229
2.701837 | 959.6195 | 1599.366 | 2.690174 | 874.2753 | 1457.126 | 2.130989 | 882.8161 | 1471.36 | 2.956655 | 944.8438 | 1574.74 | 2.279662 | 890.9071 | 1484.845 | 2.313835 | 738.6268 | 1231.045 | 1.866659 | 727.2452 | 1212.075 | 1.755092 | 772.1647 | 1286.941 | 2.39183 | 900.6374 | 1501.062 | 2.417011 | 908.4515 | 1514.086
2.706805 | 960.8655 | 1601.443 | 2.696823 | 875.6472 | 1459.412 | 2.134325 | 883.8372 | 1473.062 | 2.961653 | 945.9707 | 1576.618 | 2.284648 | 891.9382 | 1486.564 | 2.318819 | 739.8654 | 1233.109 | 1.86998 | 728.3932 | 1213.989 | 1.756771 | 772.7766 | 1287.961 | 2.395151 | 901.6842 | 1502.807 | 2.420318 | 909.5703 | 1515.95
2.71182 | 961.9755 | 1603.292 | 2.701804 | 876.7062 | 1461.177 | 2.13934 | 885.3342 | 1475.557 | 2.966668 | 947.0475 | 1578.413 | 2.28967 | 893.0719 | 1488.453 | 2.323797 | 741.1391 | 1235.232 | 1.873342 | 729.4001 | 1215.667 | 1.758445 | 773.4113 | 1289.019 | 2.398499 | 902.6937 | 1504.489 | 2.423659 | 910.6297 | 1517.716
2.716822 | 962.9986 | 1604.998 | 2.706833 | 877.7886 | 1462.981 | 2.142669 | 886.3524 | 1477.254 | 2.971639 | 948.2475 | 1580.412 | 2.294653 | 894.2145 | 1490.357 | 2.328827 | 742.195 | 1236.992 | 1.876658 | 730.4709 | 1217.451 | 1.760102 | 774.05 | 1290.083 | 2.40182 | 903.8419 | 1506.403 | 2.428638 | 912.0167 | 1520.028
2.721823 | 964.0695 | 1606.783 | 2.711824 | 878.9847 | 1464.975 | 2.147659 | 887.7421 | 1479.57 | 2.976662 | 949.4802 | 1582.467 | 2.299631 | 895.4819 | 1492.47 | 2.333814 | 743.4863 | 1239.144 | 1.879996 | 731.4809 | 1219.135 | 1.761751 | 774.7134 | 1291.189 | 2.405174 | 904.9127 | 1508.188 | 2.433671 | 913.432 | 1522.387
2.726835 | 965.1854 | 1608.642 | 2.716822 | 880.1696 | 1466.949 | 2.150977 | 888.811 | 1481.352 | 2.981657 | 950.832 | 1584.72 | 2.304661 | 896.5599 | 1494.267 | 2.338839 | 744.6122 | 1241.02 | 1.883333 | 732.5491 | 1220.915 | 1.763424 | 775.3505 | 1292.251 | 2.408501 | 905.9371 | 1509.895 | 2.438665 | 914.8176 | 1524.696
2.731812 | 966.3428 | 1610.571 | 2.721823 | 881.2261 | 1468.71 | 2.154308 | 889.9467 | 1483.245 | 2.986648 | 952.0769 | 1586.795 | 2.309646 | 897.645 | 1496.075 | 2.343818 | 745.7607 | 1242.935 | 1.886636 | 733.5615 | 1222.603 | 1.765105 | 775.967 | 1293.278 | 2.411815 | 906.9539 | 1511.59 | 2.443649 | 916.2527 | 1527.088
2.736837 | 967.4982 | 1612.497 | 2.72681 | 882.2985 | 1470.498 | 2.159334 | 891.4304 | 1485.717 | 2.991665 | 953.3118 | 1588.853 | 2.316321 | 898.9811 | 1498.302 | 2.348813 | 746.9691 | 1244.948 | 1.889992 | 734.7252 | 1224.542 | 1.766778 | 776.541 | 1294.235 | 2.416822 | 908.299 | 1513.832 | 2.446979 | 917.2817 | 1528.803
2.741821 | 968.515 | 1614.192 | 2.731838 | 883.3985 | 1472.331 | 2.162654 | 892.5085 | 1487.514 | 2.996646 | 954.4666 | 1590.778 | 2.321326 | 900.0673 | 1500.112 | 2.353834 | 748.2884 | 1247.147 | 1.893321 | 735.7706 | 1226.284 | 1.768441 | 777.165 | 1295.275 | 2.421815 | 909.5185 | 1515.864 | 2.450327 | 918.3063 | 1530.51
2.746821 | 969.6552 | 1616.092 | 2.736809 | 884.6133 | 1474.355 | 2.167664 | 893.9074 | 1489.846 | 3.001664 | 955.621 | 1592.702 | 2.326309 | 901.235 | 1502.058 | 2.358818 | 749.3463 | 1248.91 | 1.896669 | 736.9666 | 1228.278 | 1.770089 | 777.7297 | 1296.216 | 2.426814 | 910.9421 | 1518.237 | 2.45364 | 919.3746 | 1532.291
2.751832 | 970.6604 | 1617.767 | 2.74183 | 885.6533 | 1476.089 | 2.172652 | 895.3488 | 1492.248 | 3.00665 | 956.7689 | 1594.615 | 2.331337 | 902.5714 | 1504.286 | 2.363839 | 750.5674 | 1250.946 | 1.901664 | 738.4949 | 1230.825 | 1.771754 | 778.2525 | 1297.088 | 2.43184 | 912.327 | 1520.545 | 2.456997 | 920.4722 | 1534.12
2.756811 | 971.8255 | 1619.709 | 2.74683 | 886.7957 | 1477.993 | 2.17599 | 896.3944 | 1493.991 | 3.011651 | 957.8258 | 1596.376 | 2.336325 | 903.7154 | 1506.192 | 2.370505 | 751.8323 | 1253.054 | 1.90666 | 739.9382 | 1233.23 | 1.773436 | 778.8444 | 1298.074 | 2.435152 | 913.3405 | 1522.234 | 2.460328 | 921.5 | 1535.833
2.763478 | 973.0467 | 1621.744 | 2.751816 | 887.9521 | 1479.92 | 2.180988 | 897.9422 | 1496.57 | 3.016667 | 958.8826 | 1598.138 | 2.341326 | 904.9938 | 1508.323 | 2.375479 | 752.8809 | 1254.802 | 1.909973 | 740.9774 | 1234.962 | 1.775107 | 779.5253 | 1299.209 | 2.440162 | 914.7549 | 1524.591 | 2.463663 | 922.532 | 1537.553
2.770154 | 974.1591 | 1623.599 | 2.756831 | 889.0422 | 1481.737 | 2.184331 | 898.9904 | 1498.317 | 3.021647 | 960.0518 | 1600.086 | 2.346337 | 906.0984 | 1510.164 | 2.3805 | 753.9233 | 1256.539 | 1.913311 | 742.0808 | 1236.801 | 1.776771 | 780.0934 | 1300.156 | 2.443471 | 915.7574 | 1526.262 | 2.466998 | 923.6099 | 1539.35
2.776828 | 975.4759 | 1625.793 | 2.761817 | 890.0858 | 1483.476 | 2.18933 | 900.2568 | 1500.428 | 3.026666 | 961.2966 | 1602.161 | 2.351314 | 907.2509 | 1512.085 | 2.385485 | 755.1432 | 1258.572 | 1.916667 | 743.0981 | 1238.497 | 1.778425 | 780.763 | 1301.272 | 2.448502 | 917.2164 | 1528.694 | 2.470298 | 924.7268 | 1541.211
2.783484 | 976.7377 | 1627.896 | 2.766835 | 891.1708 | 1485.285 | 2.192657 | 891.3324 | 1485.554 | 3.031636 | 962.6282 | 1604.38 | 2.356336 | 908.5372 | 1514.229 | 2.39049 | 756.271 | 1260.452 | 1.919983 | 744.205 | 1240.342 | 1.78009 | 781.4379 | 1302.396 | 2.453487 | 918.7487 | 1531.248 | 2.475321 | 926.2507 | 1543.751
2.788491 | 977.8129 | 1629.688 | 2.773495 | 892.4837 | 1487.473 | 2.194304 | 877.5657 | 1462.609 | 3.036654 | 963.8206 | 1606.368 | 2.361316 | 909.6271 | 1516.045 | 2.395492 | 757.3611 | 1262.269 | 1.923342 | 745.2476 | 1242.079 | 1.78177 | 782.0818 | 1303.47 | 2.456845 | 919.8285 | 1533.047 | 2.478637 | 927.3064 | 1545.511
2.795164 | 979.0392 | 1631.732 | 2.778465 | 893.5667 | 1489.278 | 2.195966 | 863.8513 | 1439.752 | 3.041671 | 965.0698 | 1608.45 | 2.366327 | 910.7569 | 1517.928 | 2.400467 | 758.4812 | 1264.135 | 1.92666 | 746.2966 | 1243.828 | 1.783445 | 782.5496 | 1304.249 | 2.461815 | 921.2563 | 1535.427 | 2.481994 | 928.4017 | 1547.336
2.800155 | 980.1032 | 1633.505 | 2.783488 | 894.6732 | 1491.122 | 2.197639 | 850.1812 | 1416.969 | 3.046651 | 966.2091 | 1610.349 | 2.371324 | 911.796875 | 1519.661 | 2.405487 | 759.6343 | 1266.057 | 1.931658 | 747.797 | 1246.328 | 1.78511 | 783.0892 | 1305.149 | 2.465165 | 922.3054 | 1537.176 | 2.485324 | 929.4177 | 1549.029
2.806824 | 981.2003 | 1635.334 | 2.788485 | 895.7596 | 1492.933 | 2.19932 | 836.5255 | 1394.209 | 3.051654 | 967.5471 | 1612.579 | 2.376303 | 912.8199 | 1521.367 | 2.410478 | 760.8376 | 1268.063 | 1.934982 | 748.8618 | 1248.103 | 1.786762 | 783.7225 | 1306.204 | 2.470145 | 923.6731 | 1539.455 | 2.488642 | 930.4404 | 1550.734
2.811826 | 982.2158 | 1637.026 | 2.793489 | 896.7719 | 1494.62 | 2.200985 | 822.944 | 1371.573 | 3.056632 | 968.5968 | 1614.328 | 2.384645 | 913.9417 | 1523.236 | 2.415501 | 761.9296 | 1269.883 | 1.938315 | 749.9279 | 1249.88 | 1.788426 | 784.2609 | 1307.101 | 2.473502 | 924.6899 | 1541.15 | 2.49366 | 931.7279 | 1552.88
2.818482 | 983.4297 | 1639.05 | 2.800154 | 898.0243 | 1496.707 | 2.202648 | 809.4305 | 1349.051 | 3.063317 | 969.8568 | 1616.428 | 2.394649 | 915.175 | 1525.292 | 2.420497 | 763.0384 | 1271.731 | 1.941667 | 751.0041 | 1251.673 | 1.790102 | 784.7465 | 1307.911 | 2.476829 | 925.6901 | 1542.817 | 2.498664 | 933.11 | 1555.183
2.823484 | 984.4609375 | 1640.768 | 2.806828 | 899.1223 | 1498.537 | 2.204309 | 795.9639 | 1326.606 | 3.069998 | 971.1517 | 1618.586 | 2.402974 | 916.4032 | 1527.339 | 2.425479 | 764.1656 | 1273.609 | 1.944989 | 752.0743 | 1253.457 | 1.791775 | 785.4432 | 1309.072 | 2.481837 | 927.1318 | 1545.22 | 2.50365 | 934.446 | 1557.41
2.830165 | 985.6345 | 1642.724 | 2.811816 | 900.1443 | 1500.241 | 2.205984 | 782.6132 | 1304.355 | 3.074984 | 972.2783 | 1620.464 | 2.41132 | 917.7027 | 1529.504 | 2.4305 | 765.3258 | 1275.543 | 1.948335 | 753.163 | 1255.272 | 1.793436 | 786.1912 | 1310.319 | 2.485157 | 928.1614 | 1546.936 | 2.508669 | 936.039 | 1560.065
2.836824 | 986.8158 | 1644.693 | 2.816844 | 901.3491 | 1502.249 | 2.207664 | 769.4545 | 1282.424 | 3.079973 | 973.2836 | 1622.139 | 2.417991 | 918.7708 | 1531.285 | 2.435488 | 766.4386 | 1277.398 | 1.953313 | 754.6204 | 1257.701 | 1.79509 | 786.7668 | 1311.278 | 2.490168 | 929.5276 | 1549.213 | 2.511986 | 937.109 | 1561.848
2.843482 | 987.9801 | 1646.634 | 2.821813 | 902.5628 | 1504.271 | 2.20933 | 765.5219 | 1275.87 | 3.086663 | 974.4919 | 1624.153 | 2.426301 | 920.0553 | 1533.425 | 2.440509 | 767.5062 | 1279.177 | 1.956657 | 755.6367 | 1259.394 | 1.795917 | 787.0754 | 1311.792 | 2.495148 | 930.9398 | 1551.566 | 2.515338 | 938.2308 | 1563.718
2.850155 | 989.2116 | 1648.686 | 2.826817 | 903.7296 | 1506.216 | 2.212641 | 767.1779 | 1278.63 | 3.093336 | 975.5643 | 1625.94 | 2.433 | 921.1627 | 1535.271 | 2.447157 | 768.754 | 1281.257 | 1.95999 | 756.6772 | 1261.129 | 1.797592 | 787.8638 | 1313.106 | 2.50017 | 932.4282 | 1554.047 | 2.520325 | 939.6411 | 1566.068
2.856818 | 990.356 | 1650.593 | 2.833503 | 904.8959 | 1508.16 | 2.215994 | 768.6526 | 1281.088 | 3.101666 | 976.7155 | 1627.859 | 2.439667 | 922.3015 | 1537.169 | 2.452132 | 769.8801 | 1283.133 | 1.965001 | 758.1359 | 1263.56 | 1.79927 | 788.4633 | 1314.105 | 2.503485 | 933.4995 | 1555.832 | 2.523663 | 940.655 | 1567.758
2.861826 | 991.4052 | 1652.342 | 2.838485 | 905.943 | 1509.905 | 2.219321 | 770.07 | 1283.45 | 3.111667 | 977.8746 | 1629.791 | 2.446305 | 923.386 | 1538.977 | 2.457165 | 770.9224 | 1284.871 | 1.968332 | 759.1522 | 1265.254 | 1.80094 | 789.0377 | 1315.063 | 2.506837 | 934.6722 | 1557.787 | 2.528642 | 942.0356 | 1570.059
2.86848 | 992.6487 | 1654.415 | 2.843492 | 907.0209 | 1511.701 | 2.222655 | 771.4223 | 1285.704 | 3.120003 | 978.9694 | 1631.616 | 2.452971 | 924.686 | 1541.143 | 2.462152 | 772.0934 | 1286.822 | 1.971646 | 760.1545 | 1266.924 | 1.80509 | 790.1877 | 1316.98 | 2.510167 | 935.7731 | 1559.622 | 2.533654 | 943.4851 | 1572.475
2.875148 | 993.8931 | 1656.489 | 2.848497 | 908.0742 | 1513.457 | 2.226002 | 772.8914 | 1288.152 | 3.128335 | 980.046875 | 1633.411 | 2.459659 | 925.8549 | 1543.091 | 2.467146 | 773.2164 | 1288.694 | 1.976666 | 761.518 | 1269.197 | 1.809284 | 791.1996 | 1318.666 | 2.513487 | 936.9052 | 1561.509 | 2.538646 | 944.9916 | 1574.986
2.881824 | 994.963 | 1658.272 | 2.855145 | 909.3857 | 1515.643 | 2.229314 | 774.2575 | 1290.429 | 3.138322 | 981.1841 | 1635.307 | 2.46634 | 927.0243 | 1545.04 | 2.472157 | 774.2944 | 1290.491 | 1.979982 | 762.5443 | 1270.907 | 1.813423 | 792.2568 | 1320.428 | 2.518489 | 938.3924 | 1563.987 | 2.543672 | 946.527 | 1577.545
2.888498 | 996.1476 | 1660.246 | 2.860163 | 910.4197 | 1517.366 | 2.232667 | 775.7176 | 1292.863 | 3.148313 | 982.33 | 1637.217 | 2.472994 | 928.2429 | 1547.071 | 2.477139 | 775.3057 | 1292.176 | 1.983338 | 763.672 | 1272.787 | 1.817701 | 793.3951 | 1322.325 | 2.523488 | 939.7859 | 1566.31 | 2.548656 | 947.9549 | 1579.925
2.893478 | 997.1821 | 1661.97 | 2.86516 | 911.4338 | 1519.056 | 2.235991 | 777.0635 | 1295.106 | 3.156633 | 983.3432 | 1638.905 | 2.477977 | 929.405 | 1549.008 | 2.483825 | 776.5572 | 1294.262 | 1.986657 | 764.7892 | 1274.649 | 1.821227 | 794.4057 | 1324.01 | 2.528481 | 941.1851 | 1568.642 | 2.553639 | 949.5366 | 1582.561
2.898487 | 998.2243 | 1663.707 | 2.870154 | 912.5299 | 1520.883 | 2.239324 | 778.477 | 1297.462 | 3.164979 | 984.5365 | 1640.894 | 2.484664 | 930.7396 | 1551.233 | 2.48884 | 777.6841 | 1296.14 | 1.989992 | 765.8843 | 1276.474 | 1.824929 | 795.5906 | 1325.984 | 2.533512 | 942.608 | 1571.013 | 2.556979 | 950.5604 | 1584.267
2.905172 | 999.5595 | 1665.933 | 2.876823 | 913.7525 | 1522.921 | 2.242675 | 779.7991 | 1299.665 | 3.171665 | 985.5477 | 1642.579 | 2.491338 | 932.069 | 1553.448 | 2.495481 | 778.9453 | 1298.242 | 1.994987 | 767.2785 | 1278.798 | 1.828741 | 796.6616 | 1327.769 | 2.538488 | 944.0239 | 1573.373 | 2.561991 | 952.0447 | 1586.741
2.911824 | 1000.826 | 1668.043 | 2.88349 | 914.9942 | 1524.99 | 2.245986 | 781.1215 | 1301.869 | 3.176652 | 986.6197 | 1644.366 | 2.496315 | 933.0742 | 1555.124 | 2.500489 | 779.9525 | 1299.921 | 2.000009 | 768.7277 | 1281.213 | 1.833718 | 797.7397 | 1329.566 | 2.543497 | 945.4305 | 1575.718 | 2.567012 | 953.5596 | 1589.266
2.918467 | 1002.074 | 1670.123 | 2.890153 | 916.329 | 1527.215 | 2.249333 | 782.4889 | 1304.148 | 3.181635 | 987.6655 | 1646.109 | 2.501328 | 934.1661 | 1556.944 | 2.507168 | 781.2391 | 1302.065 | 2.00498 | 770.2084 | 1283.681 | 1.839917 | 798.8442 | 1331.407 | 2.546804 | 946.4458 | 1577.41 | 2.571977 | 954.973 | 1591.622
2.925154 | 1003.315 | 1672.192 | 2.896816 | 917.4612 | 1529.102 | 2.252653 | 783.941 | 1306.568 | 3.188329 | 988.914 | 1648.19 | 2.506321 | 935.2258 | 1558.71 | 2.512145 | 782.3971 | 1303.995 | 2.009994 | 771.7122 | 1286.187 | 1.846426 | 800.0674 | 1333.446 | 2.551832 | 947.8089 | 1579.681 | 2.57699 | 956.3539 | 1593.923
2.930176 | 1004.39 | 1673.984 | 2.90183 | 918.4896 | 1530.816 | 2.255967 | 785.2128 | 1308.688 | 3.195006 | 990.0278 | 1650.046 | 2.511318 | 936.253 | 1560.422 | 2.517164 | 783.5074 | 1305.846 | 2.0133 | 772.8674 | 1288.112 | 1.852123 | 801.2896 | 1335.483 | 2.556836 | 949.1301 | 1581.883 | 2.580304 | 957.4018 | 1595.67
2.935151 | 1005.595 | 1675.992 | 2.908493 | 919.6281 | 1532.714 | 2.259323 | 786.6403 | 1311.067 | 3.20165 | 991.1642 | 1651.94 | 2.516342 | 937.476 | 1562.46 | 2.522162 | 784.5544 | 1307.591 | 2.018325 | 774.3376 | 1290.563 | 1.856787 | 802.5459 | 1337.576 | 2.561831 | 950.5755 | 1584.293 | 2.585334 | 958.8848 | 1598.141
2.941808 | 1006.939 | 1678.232 | 2.913485 | 920.7497 | 1534.583 | 2.262643 | 788.2429 | 1313.738 | 3.208309 | 992.4391 | 1654.065 | 2.521315 | 938.5897 | 1564.316 | 2.527146 | 785.5746 | 1309.291 | 2.023317 | 775.8071 | 1293.012 | 1.861621 | 803.9126 | 1339.854 | 2.56683 | 951.9344 | 1586.557 | 2.590318 | 960.3694 | 1600.616
2.946833 | 1007.988 | 1679.98 | 2.920166 | 921.9262 | 1536.544 | 2.265994 | 789.6355 | 1316.059 | 3.214987 | 993.7383 | 1656.23 | 2.526328 | 939.5933 | 1565.989 | 2.532161 | 786.617 | 1311.028 | 2.028325 | 777.2712 | 1295.452 | 1.866552 | 805.1805 | 1341.968 | 2.571804 | 953.3386 | 1588.898 | 2.593669 | 961.4329 | 1602.388
2.953495 | 1009.305 | 1682.174 | 2.92516 | 923.0711 | 1538.452 | 2.269333 | 790.899 | 1318.165 | 3.221664 | 994.9169 | 1658.195 | 2.531312 | 940.6927 | 1567.821 | 2.53715 | 787.8614 | 1313.102 | 2.033325 | 778.755 | 1297.925 | 1.870358 | 806.3328 | 1343.888 | 2.57684 | 954.5201 | 1590.867 | 2.59864 | 962.8618 | 1604.77
2.958485 | 1010.41 | 1684.016 | 2.93181 | 924.2671 | 1540.445 | 2.272647 | 792.4064 | 1320.677 | 3.226653 | 996.0126 | 1660.021 | 2.536327 | 941.7009 | 1569.501 | 2.542172 | 788.9009 | 1314.835 | 2.038301 | 780.1795 | 1300.299 | 1.874223 | 807.3342 | 1345.557 | 2.58183 | 955.7426 | 1592.904 | 2.603656 | 964.2747 | 1607.125
2.965153 | 1011.677 | 1686.128 | 2.936833 | 925.3804 | 1542.301 | 2.275993 | 793.7803 | 1322.967 | 3.231654 | 997.1226 | 1661.871 | 2.541346 | 942.8019 | 1571.337 | 2.548832 | 790.1855 | 1316.976 | 2.043333 | 781.6522 | 1302.754 | 1.87819 | 808.5653 | 1347.609 | 2.586824 | 957 | 1595 | 2.60866 | 965.7424 | 1609.571
2.971826 | 1012.968 | 1688.28 | 2.943511 | 926.4739 | 1544.123 | 2.279299 | 794.9776 | 1324.963 | 3.236658 | 998.2781 | 1663.797 | 2.546319 | 943.8544 | 1573.091 | 2.555479 | 791.3693 | 1318.949 | 2.048323 | 783.0671 | 1305.112 | 1.882198 | 809.9634 | 1349.939 | 2.591827 | 958.3574 | 1597.262 | 2.613642 | 967.2165 | 1612.027
2.978486 | 1014.265 | 1690.442 | 2.950155 | 927.7042 | 1546.174 | 2.282648 | 796.2316 | 1327.053 | 3.241643 | 999.4794 | 1665.799 | 2.551332 | 932.209 | 1553.682 | 2.56049 | 792.3942 | 1320.657 | 2.053334 | 784.4397 | 1307.399 | 1.886317 | 811.2457 | 1352.076 | 2.596809 | 959.7648 | 1599.608 | 2.61866 | 968.6308 | 1614.385
2.983488 | 1015.424 | 1692.373 | 2.956808 | 928.9207 | 1548.201 | 2.285997 | 797.6688 | 1329.448 | 3.246668 | 1000.513 | 1667.522 | 2.552981 | 921.1328 | 1535.221 | 2.567181 | 793.6529 | 1322.755 | 2.056648 | 785.5541 | 1309.257 | 1.890465 | 812.5863 | 1354.311 | 2.601837 | 961.0549 | 1601.758 | 2.621979 | 969.7366 | 1616.228
2.988493 | 1016.539 | 1694.232 | 2.963491 | 930.2543 | 1550.424 | 2.289321 | 798.9041 | 1331.507 | 3.251648 | 1001.742 | 1669.57 | 2.55464 | 910.0884 | 1516.814 | 2.57216 | 794.7149 | 1324.525 | 2.059997 | 786.6202 | 1311.034 | 1.894735 | 814.0101 | 1356.684 | 2.606829 | 962.3223 | 1603.871 | 2.627001 | 971.2074 | 1618.679
2.993477 | 1017.624 | 1696.041 | 2.968501 | 931.3832 | 1552.305 | 2.292679 | 800.2708 | 1333.785 | 3.258303 | 1003.01 | 1671.683 | 2.556316 | 899.1105 | 1498.517 | 2.578804 | 795.9122 | 1326.52 | 2.063314 | 787.7012 | 1312.835 | 1.89759 | 815.0945 | 1358.491 | 2.611818 | 963.6453 | 1606.075 | 2.631979 | 972.6418 | 1621.07
3.000158 | 1018.902 | 1698.17 | 2.975144 | 932.7175 | 1554.529 | 2.295984 | 801.5655 | 1335.942 | 3.264987 | 1004.286 | 1673.81 | 2.558001 | 888.1329 | 1480.221 | 2.585497 | 797.1681 | 1328.613 | 2.066663 | 788.7114 | 1314.519 | 1.901984 | 816.4454 | 1360.742 | 2.616818 | 965.0158 | 1608.36 | 2.635331 | 973.7536 | 1622.923
3.005157 | 1019.963 | 1699.938 | 2.981805 | 933.947 | 1556.578 | 2.299317 | 802.9965 | 1338.327 | 3.271674 | 1005.595 | 1675.992 | 2.559678 | 877.2077 | 1462.013 | 2.59051 | 798.2411 | 1330.402 | 2.07 | 789.9528 | 1316.588 | 1.904934 | 817.5295 | 1362.549 | 2.621807 | 966.2982 | 1610.497 | 2.640316 | 975.2028 | 1625.338
3.011818 | 1021.278 | 1702.13 | 2.986827 | 934.9512 | 1558.252 | 2.302652 | 804.2702 | 1340.45 | 3.276648 | 1006.754 | 1677.923 | 2.561336 | 866.3719 | 1443.953 | 2.595477 | 799.2891 | 1332.149 | 2.073319 | 790.9606 | 1318.268 | 1.909431 | 819.0428 | 1365.071 | 2.626833 | 967.6316 | 1612.719 | 2.643677 | 976.2822 | 1627.137
3.016826 | 1022.42 | 1704.033 | 2.991814 | 935.9879 | 1559.98 | 2.305969 | 805.6926 | 1342.821 | 3.283303 | 1008.228 | 1680.38 | 2.562992 | 855.4984 | 1425.831 | 2.60049 | 800.3167 | 1333.861 | 2.078332 | 792.4027 | 1320.671 | 1.912485 | 820.1601 | 1366.933 | 2.631811 | 968.8805 | 1614.801 | 2.646996 | 977.4218 | 1629.036
3.02182 | 1023.446 | 1705.744 | 2.998478 | 937.3792 | 1562.299 | 2.309328 | 806.9744 | 1344.957 | 3.288327 | 1009.4 | 1682.333 | 2.564665 | 844.5796 | 1407.633 | 2.607157 | 801.5944 | 1335.991 | 2.083329 | 793.7885 | 1322.981 | 1.915538 | 821.3875 | 1368.979 | 2.636832 | 970.026 | 1616.71 | 2.650329 | 978.4486 | 1630.748
3.028478 | 1024.802 | 1708.003 | 3.005155 | 938.6241 | 1564.374 | 2.312657 | 808.3286 | 1347.214 | 3.294998 | 1010.687 | 1684.479 | 2.566344 | 834.9496 | 1391.583 | 2.613817 | 802.8607 | 1338.101 | 2.088317 | 795.098 | 1325.163 | 1.918669 | 822.5412 | 1370.902 | 2.641832 | 971.3398 | 1618.9 | 2.653667 | 979.5824 | 1632.637
3.033505 | 1025.887 | 1709.812 | 3.011832 | 939.9545 | 1566.591 | 2.315986 | 809.6321 | 1349.387 | 3.299986 | 1011.908 | 1686.514 | 2.569661 | 836.3583 | 1393.931 | 2.620474 | 804.0734 | 1340.122 | 2.093335 | 796.5641 | 1327.607 | 1.9218 | 823.6807 | 1372.801 | 2.646821 | 972.5294 | 1620.882 | 2.658644 | 980.9232 | 1634.872
3.040168 | 1027.172 | 1711.953 | 3.018508 | 941.2511 | 1568.752 | 2.319329 | 811.0121 | 1351.687 | 3.30499 | 1013.022 | 1688.37 | 2.572976 | 837.6032 | 1396.005 | 2.627161 | 805.3591 | 1342.265 | 2.098316 | 798.0413 | 1330.069 | 1.924965 | 824.8293 | 1374.715 | 2.651839 | 973.7814 | 1622.969 | 2.663652 | 982.209 | 1637.015
3.045133 | 1028.359 | 1713.932 | 3.025157 | 942.6042 | 1571.007 | 2.322635 | 812.2985 | 1353.831 | 3.309964 | 1014.291 | 1690.484 | 2.576323 | 839.0209 | 1398.368 | 2.633833 | 806.5961 | 1344.327 | 2.101672 | 799.0707 | 1331.784 | 1.928186 | 825.8892 | 1376.482 | 2.656822 | 974.912 | 1624.853 | 2.668675 | 983.5496 | 1639.249
3.050158 | 1029.373 | 1715.622 | 3.030151 | 943.6246 | 1572.708 | 2.325992 | 813.6198 | 1356.033 | 3.314999 | 1015.4 | 1692.333 | 2.579638 | 840.2604 | 1400.434 | 2.640487 | 807.8022 | 1346.337 | 2.106649 | 800.4636 | 1334.106 | 1.931419 | 826.9925 | 1378.321 | 2.661843 | 976.007 | 1626.678 | 2.673646 | 985.0454 | 1641.742
3.055161 | 1030.459 | 1717.432 | 3.036824 | 944.9549 | 1574.925 | 2.329314 | 814.9622 | 1358.27 | 3.319993 | 1016.589 | 1694.316 | 2.582993 | 841.7089 | 1402.848 | 2.645482 | 808.8228 | 1348.038 | 2.109997 | 801.4742 | 1335.79 | 1.934705 | 828.1471 | 1380.245 | 2.66683 | 977.0903 | 1628.484 | 2.676987 | 986.0768 | 1643.461
3.061816 | 1031.756 | 1719.594 | 3.041813 | 945.9855 | 1576.642 | 2.332648 | 816.2192 | 1360.365 | 3.324985 | 1017.75 | 1696.251 | 2.586327 | 842.9171 | 1404.862 | 2.650503 | 809.9283 | 1349.88 | 2.113315 | 802.5792 | 1337.632 | 1.93802 | 829.3663 | 1382.277 | 2.671814 | 978.1412 | 1630.235 | 2.681957 | 987.4974 | 1645.829
3.068468 | 1033.089 | 1721.815 | 3.048482 | 947.0508 | 1578.418 | 2.335994 | 817.6273 | 1362.712 | 3.329994 | 1018.785 | 1697.976 | 2.589651 | 844.2676 | 1407.113 | 2.657152 | 811.2938 | 1352.156 | 2.116648 | 803.6296 | 1339.383 | 1.941315 | 830.5992 | 1384.332 | 2.676821 | 979.2847 | 1632.141 | 2.686993 | 988.923 | 1648.205
3.07349 | 1034.243 | 1723.738 | 3.055144 | 948.2162 | 1580.36 | 2.339304 | 818.9123 | 1364.854 | 3.334974 | 1019.816 | 1699.693 | 2.593002 | 845.47 | 1409.117 | 2.66215 | 812.3442 | 1353.907 | 2.121651 | 804.9764 | 1341.627 | 1.944664 | 831.8618 | 1386.436 | 2.681813 | 980.2964 | 1633.827 | 2.691984 | 990.3986 | 1650.664
3.080151 | 1035.387 | 1725.644 | 3.06183 | 949.4163 | 1582.361 | 2.342654 | 820.278 | 1367.13 | 3.341659 | 1021.176 | 1701.959 | 2.596307 | 846.7046 | 1411.174 | 2.66884 | 813.5322 | 1355.887 | 2.126671 | 806.4402 | 1344.067 | 1.94798 | 833.1126 | 1388.521 | 2.688495 | 981.6257 | 1636.043 | 2.696995 | 991.7156 | 1652.859
3.086805 | 1036.477 | 1727.461 | 3.066822 | 950.5034 | 1584.172 | 2.345984 | 821.6354 | 1369.392 | 3.346671 | 1022.399 | 1703.999 | 2.599654 | 847.9905 | 1413.317 | 2.675504 | 814.6833 | 1357.806 | 2.131654 | 807.8223 | 1346.37 | 1.95131 | 834.3501 | 1390.583 | 2.69516 | 982.9465 | 1638.244 | 2.701995 | 993.0357 | 1655.06
3.093482 | 1037.696 | 1729.493 | 3.071834 | 951.5604 | 1585.934 | 2.349313 | 823.0515 | 1371.753 | 3.351635 | 1023.518 | 1705.864 | 2.602993 | 849.3217 | 1415.536 | 2.682142 | 815.8883 | 1359.814 | 2.136667 | 809.2819 | 1348.803 | 1.95466 | 835.593 | 1392.655 | 2.701827 | 984.0796 | 1640.133 | 2.706979 | 994.3523 | 1657.254
3.098494 | 1038.707 | 1731.178 | 3.076817 | 952.5844 | 1587.641 | 2.352665 | 824.299 | 1373.832 | 3.356658 | 1024.709 | 1707.849 | 2.606313 | 850.4958 | 1417.493 | 2.688818 | 817.1826 | 1361.971 | 2.141643 | 810.7455 | 1351.242 | 1.95798 | 836.7901 | 1394.65 | 2.708498 | 985.1984 | 1641.997 | 2.712006 | 995.7674 | 1659.612
3.103489 | 1039.845 | 1733.076 | 3.08347 | 953.8328 | 1589.721 | 2.355976 | 825.661 | 1376.102 | 3.361644 | 1025.806 | 1709.677 | 2.609666 | 851.8212 | 1419.702 | 2.695502 | 818.272 | 1363.787 | 2.14666 | 812.194 | 1353.657 | 1.961336 | 837.9098 | 1396.516 | 2.716814 | 986.386 | 1643.977 | 2.715329 | 996.8229 | 1661.372
3.108504 | 1040.925 | 1734.875 | 3.090156 | 954.9283 | 1591.547 | 2.359323 | 826.9859 | 1378.31 | 3.366658 | 1026.825 | 1711.375 | 2.612979 | 853.1048 | 1421.841 | 2.700494 | 819.3691 | 1365.615 | 2.151676 | 813.6616 | 1356.103 | 1.964659 | 839.0791 | 1398.465 | 2.723474 | 987.4652 | 1645.775 | 2.72034 | 998.2633 | 1663.772
3.113478 | 1042.108 | 1736.846 | 3.096828 | 955.9494 | 1593.249 | 2.362657 | 828.2057 | 1380.343 | 3.371655 | 1027.969 | 1713.281 | 2.616318 | 854.3129 | 1423.855 | 2.707142 | 820.4985 | 1367.498 | 2.155002 | 814.6811 | 1357.802 | 1.967982 | 840.3112 | 1400.519 | 2.731823 | 988.7238 | 1647.873 | 2.725316 | 999.7099 | 1666.183
3.118492 | 1043.148 | 1738.58 | 3.103493 | 957.1548 | 1595.258 | 2.365984 | 829.5297 | 1382.55 | 3.376646 | 1028.986 | 1714.977 | 2.619665 | 855.5724 | 1425.954 | 2.712164 | 821.5048 | 1369.175 | 2.159995 | 816.1038 | 1360.173 | 1.971325 | 841.5587 | 1402.598 | 2.740141 | 989.883 | 1649.805 | 2.730325 | 1001.211 | 1668.684
3.123491 | 1044.264 | 1740.439 | 3.108474 | 958.1566 | 1596.928 | 2.369346 | 830.8007 | 1384.668 | 3.381667 | 1030.134 | 1716.89 | 2.62298 | 856.8579 | 1428.097 | 2.718844 | 822.7482 | 1371.247 | 2.164971 | 817.4638 | 1362.44 | 1.974633 | 842.7989 | 1404.665 | 2.746826 | 990.9379 | 1651.563 | 2.735328 | 1002.579 | 1670.966
3.128483 | 1045.312 | 1742.187 | 3.113492 | 959.176 | 1598.627 | 2.372656 | 832.1 | 1386.833 | 3.386646 | 1031.365 | 1718.942 | 2.626333 | 858.0879 | 1430.146 | 2.72549 | 824.0335 | 1373.389 | 2.170005 | 818.8345 | 1364.724 | 1.977995 | 844.1138 | 1406.856 | 2.751826 | 991.9406 | 1653.234 | 2.740312 | 1004.081 | 1673.468
3.1335 | 1046.454 | 1744.09 | 3.120153 | 960.4238 | 1600.706 | 2.375998 | 833.3817 | 1388.97 | 3.391659 | 1032.575 | 1720.959 | 2.629649 | 859.3568 | 1432.261 | 2.730473 | 825.0491 | 1375.082 | 2.174988 | 820.3508 | 1367.251 | 1.981329 | 845.3671 | 1408.945 | 2.758473 | 993.1201 | 1655.2 | 2.745329 | 1005.426 | 1675.709
3.13848 | 1047.548 | 1745.914 | 3.126817 | 961.4921875 | 1602.487 | 2.379327 | 834.7964 | 1391.327 | 3.396666 | 1033.65 | 1722.75 | 2.632984 | 860.5238 | 1434.206 | 2.737165 | 826.3625 | 1377.271 | 2.180001 | 821.8243 | 1369.707 | 1.984658 | 846.6783 | 1411.131 | 2.763494 | 994.2865 | 1657.144 | 2.750309 | 1006.672 | 1677.786
3.143494 | 1048.691 | 1747.819 | 3.135147 | 962.6787 | 1604.465 | 2.382635 | 836.1238 | 1393.54 | 3.401653 | 1034.869 | 1724.781 | 2.636326 | 861.6709 | 1436.118 | 2.743837 | 827.5571 | 1379.262 | 2.183305 | 822.8583 | 1371.431 | 1.988009 | 847.845 | 1413.075 | 2.770168 | 995.4844 | 1659.141 | 2.753668 | 1007.71 | 1679.516
3.148485 | 1049.73 | 1749.55 | 3.141814 | 963.8098 | 1606.35 | 2.38599 | 837.5183 | 1395.864 | 3.406661 | 1035.938 | 1726.564 | 2.639643 | 862.7907 | 1437.985 | 2.748808 | 828.5795 | 1380.966 | 2.186662 | 823.9509 | 1373.252 | 1.991314 | 848.9908 | 1414.985 | 2.775146 | 996.7009 | 1661.168 | 2.758645 | 1009.006 | 1681.676
3.15515 | 1051.061 | 1751.768 | 3.148502 | 964.995 | 1608.325 | 2.389316 | 838.7424 | 1397.904 | 3.411629 | 1037.002 | 1728.337 | 2.643005 | 863.9868 | 1439.978 | 2.755479 | 829.8641 | 1383.107 | 2.189977 | 825.008 | 1375.013 | 1.994659 | 850.1408 | 1416.901 | 2.780165 | 997.7543 | 1662.924 | 2.763663 | 1010.394 | 1683.99
3.161825 | 1052.365 | 1753.942 | 3.155172 | 966.176 | 1610.293 | 2.392667 | 839.9896 | 1399.983 | 3.418316 | 1038.361 | 1730.602 | 2.646327 | 865.1694 | 1441.949 | 2.762168 | 831.0801 | 1385.133 | 2.195001 | 826.4875 | 1377.479 | 1.997988 | 851.386 | 1418.977 | 2.785163 | 998.8411 | 1664.735 | 2.766986 | 1011.394 | 1685.657
3.166825 | 1053.518 | 1755.863 | 3.161817 | 967.4019 | 1612.337 | 2.396004 | 841.1836 | 1401.973 | 3.423335 | 1039.509 | 1732.514 | 2.649656 | 866.384 | 1443.973 | 2.767149 | 832.1011 | 1386.835 | 2.199991 | 827.8944 | 1379.824 | 2.001316 | 852.5888 | 1420.981 | 2.790169 | 999.8519 | 1666.42 | 2.772013 | 1012.73 | 1687.883
3.173472 | 1054.907 | 1758.178 | 3.168486 | 968.4272 | 1614.045 | 2.399312 | 842.3676 | 1403.946 | 3.42831 | 1040.674 | 1734.457 | 2.653002 | 867.6342 | 1446.057 | 2.773812 | 833.2896 | 1388.816 | 2.204995 | 829.1876 | 1381.979 | 2.004668 | 853.8483 | 1423.08 | 2.795175 | 1001.058 | 1668.431 | 2.775319 | 1013.731 | 1689.551
3.178488 | 1055.947 | 1759.912 | 3.17515 | 969.5523 | 1615.921 | 2.402652 | 843.5524 | 1405.921 | 3.433321 | 1041.866 | 1736.443 | 2.656305 | 868.9127 | 1448.188 | 2.782146 | 834.5107 | 1390.851 | 2.209976 | 830.6279 | 1384.38 | 2.007987 | 855.1948 | 1425.325 | 2.800139 | 1002.25 | 1670.417 | 2.780335 | 1015.143 | 1691.905
3.185172 | 1057.3 | 1762.166 | 3.18346 | 970.8227 | 1618.038 | 2.40596 | 844.949 | 1408.248 | 3.438312 | 1042.904 | 1738.174 | 2.659654 | 870.1112 | 1450.185 | 2.788823 | 835.7462 | 1392.91 | 2.213321 | 831.6761 | 1386.127 | 2.011327 | 856.5375 | 1427.563 | 2.805163 | 1003.601 | 1672.669 | 2.785312 | 1016.492 | 1694.153
3.190145 | 1058.414 | 1764.024 | 3.19016 | 971.8854 | 1619.809 | 2.409309 | 846.2879 | 1410.48 | 3.44333 | 1044.006 | 1740.011 | 2.662989 | 871.2975 | 1452.162 | 2.795507 | 837.0802 | 1395.134 | 2.218318 | 833.1022 | 1388.504 | 2.014662 | 857.7858 | 1429.643 | 2.810159 | 1004.74 | 1674.567 | 2.790322 | 1017.922 | 1696.536
3.195144 | 1059.44 | 1765.733 | 3.196841 | 972.9925 | 1621.654 | 2.412659 | 847.6393 | 1412.732 | 3.448342 | 1045.133 | 1741.888 | 2.666328 | 872.4213 | 1454.036 | 2.802161 | 838.2111 | 1397.018 | 2.223321 | 834.4768 | 1390.795 | 2.017982 | 858.952 | 1431.587 | 2.815165 | 1005.951 | 1676.585 | 2.795335 | 1019.374 | 1698.957
3.200161 | 1060.549 | 1767.581 | 3.203486 | 974.0084 | 1623.347 | 2.41598 | 848.8782 | 1414.797 | 3.453313 | 1046.261 | 1743.768 | 2.669684 | 873.5521 | 1455.92 | 2.808801 | 839.281 | 1398.802 | 2.228328 | 835.7902 | 1392.984 | 2.021338 | 860.1045 | 1433.507 | 2.820154 | 1007.038 | 1678.397 | 2.800312 | 1020.784 | 1701.307
3.206818 | 1061.85 | 1769.75 | 3.211823 | 975.2086 | 1625.348 | 2.419339 | 850.1404 | 1416.901 | 3.458327 | 1047.453 | 1745.756 | 2.672988 | 874.705 | 1457.842 | 2.81382 | 840.3091 | 1400.515 | 2.233314 | 837.2145 | 1395.357 | 2.02465 | 861.4544 | 1435.757 | 2.825129 | 1008.38 | 1680.634 | 2.805321 | 1022.206 | 1703.676
3.21348 | 1063.171 | 1771.951 | 3.218489 | 976.2707 | 1627.118 | 2.422653 | 851.2697 | 1418.783 | 3.463315 | 1048.521 | 1747.536 | 2.676328 | 875.8063 | 1459.677 | 2.820507 | 841.5842 | 1402.64 | 2.238339 | 838.6206 | 1397.701 | 2.027992 | 862.6402 | 1437.734 | 2.830163 | 1009.597 | 1682.662 | 2.810302 | 1023.514 | 1705.857
3.218493 | 1064.23 | 1773.716 | 3.225155 | 977.4205 | 1629.034 | 2.425983 | 852.5036 | 1420.839 | 3.46833 | 1049.761 | 1749.602 | 2.679642 | 876.9011 | 1461.502 | 2.827156 | 842.942 | 1404.903 | 2.24165 | 839.7241 | 1399.54 | 2.031332 | 863.8455 | 1439.743 | 2.835152 | 1010.685 | 1684.475 | 2.815323 | 1024.87 | 1708.116
3.223475 | 1065.372 | 1775.62 | 3.231827 | 978.5136 | 1630.856 | 2.429327 | 853.6179 | 1422.697 | 3.473327 | 1050.845 | 1751.408 | 2.682971 | 878.0767 | 1463.461 | 2.833805 | 844.2703 | 1407.117 | 2.245 | 840.8143 | 1401.357 | 2.034648 | 865.0832 | 1441.805 | 2.840168 | 1011.789 | 1686.316 | 2.820333 | 1026.275 | 1710.459
3.228494 | 1066.559 | 1777.599 | 3.238499 | 979.6266 | 1632.711 | 2.432642 | 854.7521 | 1424.587 | 3.478302 | 1051.913 | 1753.188 | 2.68633 | 879.223 | 1465.372 | 2.838829 | 845.3176 | 1408.863 | 2.249986 | 842.2176 | 1403.696 | 2.038003 | 866.2709 | 1443.785 | 2.845162 | 1012.943 | 1688.238 | 2.825311 | 1027.588 | 1712.647
3.233491 | 1067.667 | 1779.445 | 3.246823 | 980.7736 | 1634.623 | 2.436001 | 855.9301 | 1426.55 | 3.483329 | 1052.983 | 1754.972 | 2.689652 | 880.3907 | 1467.318 | 2.84551 | 846.384 | 1410.64 | 2.253343 | 843.23 | 1405.383 | 2.041325 | 867.2797 | 1445.466 | 2.850149 | 1014.117 | 1690.195 | 2.830326 | 1028.893 | 1714.822
3.238482 | 1068.719 | 1781.198 | 3.253479 | 981.8063 | 1636.344 | 2.439329 | 857.2237 | 1428.706 | 3.488306 | 1054.051 | 1756.752 | 2.693 | 881.5359 | 1469.226 | 2.852155 | 847.544 | 1412.573 | 2.258322 | 844.4875 | 1407.479 | 2.04466 | 868.4321 | 1447.387 | 2.855173 | 1015.451 | 1692.418 | 2.83531 | 1030.324 | 1717.206
3.245162 | 1069.979 | 1783.298 | 3.258495 | 982.811 | 1638.018 | 2.44266 | 858.3747 | 1430.624 | 3.494974 | 1055.338 | 1758.896 | 2.696333 | 882.804 | 1471.34 | 2.85881 | 848.8308 | 1414.718 | 2.263338 | 845.7465 | 1409.578 | 2.047994 | 869.6414 | 1449.402 | 2.860162 | 1016.751 | 1694.585 | 2.840333 | 1031.766 | 1719.61
3.251827 | 1071.198 | 1785.331 | 3.265165 | 984.0679 | 1640.113 | 2.446005 | 859.6646 | 1432.774 | 3.499995 | 1056.353 | 1760.589 | 2.699642 | 884.0132 | 1473.355 | 2.863835 | 849.8401 | 1416.4 | 2.266638 | 846.8572 | 1411.429 | 2.051306 | 870.881 | 1451.468 | 2.865168 | 1017.933 | 1696.555 | 2.845328 | 1033.178 | 1721.964
3.256812 | 1072.315 | 1787.192 | 3.271839 | 985.1069 | 1641.845 | 2.449309 | 860.9493 | 1434.915 | 3.50498 | 1057.532 | 1762.554 | 2.702993 | 885.1364 | 1475.227 | 2.870501 | 851.1508 | 1418.585 | 2.271658 | 848.3643 | 1413.94 | 2.054657 | 872.1808 | 1453.635 | 2.870159 | 1019.05 | 1698.416 | 2.850319 | 1034.449 | 1724.081
3.26349 | 1073.608 | 1789.347 | 3.278485 | 986.2427 | 1643.738 | 2.45266 | 862.1872 | 1436.979 | 3.509993 | 1058.827 | 1764.712 | 2.706306 | 886.1745 | 1476.957 | 2.875477 | 852.1779 | 1420.297 | 2.27498 | 849.3899 | 1415.65 | 2.057984 | 873.5901 | 1455.984 | 2.87515 | 1020.296 | 1700.493 | 2.85534 | 1035.722 | 1726.203
3.268493 | 1074.784 | 1791.307 | 3.285141 | 987.3812 | 1645.635 | 2.455985 | 863.4045 | 1439.008 | 3.514986 | 1059.883 | 1766.472 | 2.709659 | 887.3091 | 1478.849 | 2.882152 | 853.4852 | 1422.475 | 2.278331 | 850.5044 | 1417.507 | 2.061321 | 874.7989 | 1457.998 | 2.88017 | 1021.603 | 1702.672 | 2.860314 | 1036.973 | 1728.288
3.273467 | 1075.799 | 1792.998 | 3.291827 | 988.517 | 1647.528 | 2.459316 | 864.6185 | 1441.031 | 3.51999 | 1060.918 | 1768.197 | 2.712997 | 888.3726 | 1480.621 | 2.887167 | 854.5732 | 1424.289 | 2.28332 | 852.0098 | 1420.016 | 2.064677 | 875.9761 | 1459.96 | 2.885143 | 1022.835 | 1704.725 | 2.865334 | 1038.08 | 1730.133
3.27849 | 1077.116 | 1795.193 | 3.298506 | 989.5521 | 1649.253 | 2.462667 | 865.8073 | 1443.012 | 3.526679 | 1062.124 | 1770.207 | 2.716323 | 889.5244 | 1482.541 | 2.893822 | 855.8016 | 1426.336 | 2.288329 | 853.4556 | 1422.426 | 2.067981 | 877.1743 | 1461.957 | 2.890165 | 1023.996 | 1706.66 | 2.870322 | 1039.334 | 1732.223
3.283485 | 1078.259 | 1797.098 | 3.30515 | 990.5554 | 1650.926 | 2.465972 | 867.0997 | 1445.166 | 3.533339 | 1063.423 | 1772.372 | 2.719671 | 890.731 | 1484.552 | 2.898827 | 856.837 | 1428.062 | 2.293304 | 854.9404 | 1424.901 | 2.071332 | 878.3643 | 1463.94 | 2.896835 | 1025.476 | 1709.126 | 2.875323 | 1040.5 | 1734.166
3.288498 | 1079.412 | 1799.02 | 3.311795 | 991.7504 | 1652.917 | 2.469319 | 868.3273 | 1447.212 | 3.538306 | 1064.655 | 1774.425 | 2.722981 | 891.9503 | 1486.584 | 2.9055 | 858.0873 | 1430.146 | 2.298332 | 856.3769 | 1427.295 | 2.074649 | 879.4563 | 1465.76 | 2.901819 | 1026.706 | 1711.177 | 2.880326 | 1041.708 | 1736.179
3.293494 | 1080.427 | 1800.712 | 3.318483 | 992.8786 | 1654.798 | 2.472657 | 869.5984 | 1449.331 | 3.543327 | 1065.798 | 1776.33 | 2.726321 | 893.0572 | 1488.429 | 2.910477 | 859.0945 | 1431.824 | 2.303338 | 857.8469 | 1429.745 | 2.077973 | 880.6605 | 1467.768 | 2.906833 | 1027.886 | 1713.143 | 2.885301 | 1042.844 | 1738.073
3.298466 | 1081.558 | 1802.597 | 3.32517 | 993.9344 | 1656.557 | 2.475976 | 870.762 | 1451.27 | 3.548326 | 1066.933 | 1778.222 | 2.729658 | 894.1288 | 1490.215 | 2.915487 | 860.121 | 1433.535 | 2.30832 | 859.3254 | 1432.209 | 2.081326 | 881.8704 | 1469.784 | 2.911832 | 1029.318 | 1715.53 | 2.89032 | 1043.966 | 1739.944
3.303494 | 1082.837 | 1804.729 | 3.331824 | 995.1952 | 1658.659 | 2.479334 | 871.9233 | 1453.206 | 3.553325 | 1068.063 | 1780.106 | 2.73466 | 895.5736 | 1492.623 | 2.922178 | 861.3835 | 1435.639 | 2.313325 | 860.7285 | 1434.547 | 2.084648 | 883.0017 | 1471.67 | 2.916837 | 1030.509 | 1717.516 | 2.900332 | 1044.655 | 1741.092
3.308486 | 1083.997 | 1806.661 | 3.338483 | 996.2886 | 1660.481 | 2.48265 | 873.1318 | 1455.22 | 3.559981 | 1069.377 | 1782.295 | 2.739652 | 896.9854 | 1494.976 | 2.928833 | 862.6238 | 1437.706 | 2.318304 | 862.0822 | 1436.804 | 2.088005 | 884.1381 | 1473.564 | 2.921837 | 1031.733 | 1719.555 | 2.903653 | 1037.422 | 1729.036
3.313499 | 1085.058 | 1808.43 | 3.345151 | 997.4043 | 1662.34 | 2.485991 | 874.2802 | 1457.134 | 3.564969 | 1070.46 | 1784.1 | 2.742983 | 898.0082 | 1496.68 | 2.935471 | 863.7029 | 1439.505 | 2.323334 | 863.5644 | 1439.274 | 2.091332 | 885.2812 | 1475.469 | 2.92681 | 1032.863 | 1721.439 | 2.905334 | 1029.642 | 1716.069
3.320156 | 1086.44 | 1810.733 | 3.351826 | 998.4873 | 1664.146 | 2.489324 | 875.309 | 1458.848 | 3.56999 | 1071.467 | 1785.778 | 2.74799 | 899.5361 | 1499.227 | 2.940494 | 864.8327 | 1441.388 | 2.32665 | 864.5768 | 1440.961 | 2.094649 | 886.4806 | 1477.468 | 2.931829 | 1033.998 | 1723.33 | 2.907002 | 1021.678 | 1702.796
3.325136 | 1087.62 | 1812.7 | 3.358503 | 999.6564 | 1666.094 | 2.492654 | 876.4358 | 1460.726 | 3.574995 | 1072.54 | 1787.567 | 2.751323 | 900.6573 | 1501.095 | 2.947183 | 866.1401 | 1443.567 | 2.330003 | 865.6368 | 1442.728 | 2.09799 | 887.7249 | 1479.542 | 2.936818 | 1035.116 | 1725.194 | 2.908657 | 1013.68 | 1689.467
3.330165 | 1088.748 | 1814.58 | 3.365164 | 1000.939 | 1668.232 | 2.496012 | 877.5518 | 1462.586 | 3.579974 | 1073.59375 | 1789.323 | 2.75467 | 901.6822 | 1502.804 | 2.952152 | 867.2262 | 1445.377 | 2.333315 | 866.7192 | 1444.532 | 2.101296 | 888.9839 | 1481.64 | 2.941835 | 1036.297 | 1727.162 | 2.910307 | 1005.637 | 1676.062
3.335164 | 1089.861 | 1816.435 | 3.371815 | 1002.172 | 1670.287 | 2.499326 | 878.6622 | 1464.437 | 3.584994 | 1074.772 | 1791.286 | 2.75798 | 902.6999 | 1504.5 | 2.958803 | 868.3799 | 1447.3 | 2.336649 | 867.7787 | 1446.298 | 2.104656 | 890.1678 | 1483.613 | 2.946822 | 1037.538 | 1729.23 | 2.911979 | 997.6088 | 1662.681
3.340145 | 1091.032 | 1818.386 | 3.378479 | 1003.464 | 1672.44 | 2.50266 | 879.7542 | 1466.257 | 3.591663 | 1076.07 | 1793.45 | 2.761328 | 903.7603 | 1506.267 | 2.965505 | 869.5868 | 1449.311 | 2.341652 | 869.2162 | 1448.694 | 2.108001 | 891.2636 | 1485.439 | 2.951797 | 1038.845 | 1731.408 | 2.913664 | 989.7067 | 1649.511
3.345164 | 1092.051 | 1820.085 | 3.385149 | 1004.562 | 1674.27 | 2.505996 | 880.8887 | 1468.148 | 3.598321 | 1077.382 | 1795.637 | 2.764656 | 904.8942 | 1508.157 | 2.97218 | 870.9046 | 1451.508 | 2.346664 | 870.6252 | 1451.042 | 2.111321 | 892.3738 | 1487.29 | 2.956829 | 1039.974 | 1733.29 | 2.915336 | 981.8355 | 1636.393
3.350141 | 1093.321 | 1822.202 | 3.391818 | 1005.772 | 1676.286 | 2.509302 | 882.0994 | 1470.166 | 3.603329 | 1078.411 | 1797.351 | 2.767992 | 905.9207 | 1509.868 | 2.978813 | 872.1512 | 1453.585 | 2.349985 | 871.6646 | 1452.774 | 2.114675 | 893.479 | 1489.132 | 2.961817 | 1041.282 | 1735.469 | 2.916996 | 974.219 | 1623.698
3.355167 | 1094.59 | 1824.316 | 3.398488 | 1006.941 | 1678.235 | 2.51266 | 883.4140625 | 1472.357 | 3.608322 | 1079.462 | 1799.103 | 2.77134 | 906.9907 | 1511.651 | 2.985472 | 873.4121 | 1455.687 | 2.35499 | 873.1379 | 1455.23 | 2.117976 | 894.5679 | 1490.947 | 2.966837 | 1042.392 | 1737.321 | 2.918654 | 967.386 | 1612.31
3.360164 | 1095.671 | 1826.119 | 3.405148 | 1008.177 | 1680.296 | 2.515985 | 884.5676 | 1474.279 | 3.613311 | 1080.62 | 1801.033 | 2.774646 | 908.1202 | 1513.534 | 2.992161 | 874.6135 | 1457.689 | 2.359978 | 874.593 | 1457.655 | 2.12132 | 895.7302 | 1492.884 | 2.97182 | 1043.463 | 1739.105 | 2.920324 | 965.896 | 1609.827
3.366801 | 1096.964 | 1828.273 | 3.411814 | 1009.28 | 1682.134 | 2.51932 | 885.7155 | 1476.192 | 3.619992 | 1081.937 | 1803.228 | 2.777994 | 909.1345 | 1515.224 | 2.997171 | 875.6754 | 1459.459 | 2.363331 | 875.6306 | 1459.384 | 2.124658 | 896.8886 | 1494.814 | 2.976811 | 1044.587 | 1740.979 | 2.930326 | 966.6896 | 1611.149
3.373475 | 1098.302 | 1830.503 | 3.418499 | 1010.54 | 1684.234 | 2.522672 | 886.9784 | 1478.297 | 3.624978 | 1083.097 | 1805.162 | 2.782965 | 910.538 | 1517.563 | 3.002132 | 876.716 | 1461.193 | 2.368313 | 877.2192 | 1462.032 | 2.127979 | 898.1291 | 1496.882 | 2.981837 | 1045.755 | 1742.924 | 2.93697 | 967.7704 | 1612.951
3.378495 | 1099.563 | 1832.605 | 3.423499 | 1011.603 | 1686.005 | 2.525976 | 888.0995 | 1480.166 | 3.629982 | 1084.238 | 1807.064 | 2.787987 | 912.0283 | 1520.047 | 3.007153 | 877.7524 | 1462.921 | 2.371659 | 878.2682 | 1463.78 | 2.131335 | 899.2972 | 1498.829 | 2.98682 | 1046.995 | 1744.991 | 2.943651 | 968.8154 | 1614.692
3.383476 | 1100.714 | 1834.524 | 3.430152 | 1012.789 | 1687.982 | 2.529322 | 889.1348 | 1481.891 | 3.635 | 1085.351 | 1808.919 | 2.792979 | 913.4869 | 1522.478 | 3.013829 | 878.9279 | 1464.88 | 2.374993 | 879.2817 | 1465.469 | 2.134657 | 900.456 | 1500.76 | 2.991838 | 1048.329 | 1747.214 | 2.948671 | 970.071 | 1616.785
3.388501 | 1102.022 | 1836.704 | 3.436805 | 1013.918 | 1689.863 | 2.532632 | 890.2997 | 1483.833 | 3.641651 | 1086.643 | 1811.072 | 2.797998 | 914.9036 | 1524.839 | 3.020475 | 880.135 | 1466.892 | 2.380002 | 880.6876 | 1467.813 | 2.138001 | 901.5522 | 1502.587 | 2.996827 | 1049.626 | 1749.376 | 2.953634 | 971.2176 | 1618.696
3.395164 | 1103.295 | 1838.824 | 3.441826 | 1014.968 | 1691.613 | 2.535972 | 891.4411 | 1485.735 | 3.646654 | 1087.661 | 1812.768 | 2.801312 | 915.9132 | 1526.522 | 3.027148 | 881.4048 | 1469.008 | 2.38499 | 882.0953 | 1470.159 | 2.141325 | 902.772 | 1504.62 | 3.001824 | 1050.831 | 1751.384 | 2.958657 | 972.6028 | 1621.005
3.400146 | 1104.427 | 1840.711 | 3.446814 | 1016.052 | 1693.42 | 2.539326 | 892.5445 | 1487.574 | 3.651677 | 1088.742 | 1814.57 | 2.806312 | 917.2518 | 1528.753 | 3.032174 | 882.4411 | 1470.735 | 2.390008 | 883.4451 | 1472.408 | 2.144638 | 903.8584 | 1506.431 | 3.006836 | 1052 | 1753.334 | 2.963653 | 973.8501 | 1623.083
3.405164 | 1105.548 | 1842.58 | 3.451835 | 1017.112 | 1695.187 | 2.542644 | 893.7464 | 1489.577 | 3.656648 | 1090.134 | 1816.891 | 2.811323 | 918.6968 | 1531.161 | 3.037151 | 883.5455 | 1472.576 | 2.393312 | 884.5085 | 1474.181 | 2.147992 | 905.0019 | 1508.336 | 3.011817 | 1053.045 | 1755.075 | 2.968657 | 975.0222 | 1625.037
3.410154 | 1106.74 | 1844.566 | 3.458488 | 1018.279 | 1697.131 | 2.546001 | 894.9378 | 1491.563 | 3.663318 | 1091.438 | 1819.064 | 2.816319 | 920.1468 | 1533.578 | 3.042161 | 884.5837 | 1474.306 | 2.396649 | 885.5546875 | 1475.924 | 2.151311 | 906.1209 | 1510.202 | 3.016838 | 1054.164 | 1756.94 | 2.973675 | 976.2657 | 1627.109
3.415165 | 1107.882 | 1846.47 | 3.465141 | 1019.564 | 1699.273 | 2.549323 | 896.0047 | 1493.341 | 3.668323 | 1092.52 | 1820.866 | 2.821343 | 921.6771 | 1536.129 | 3.048846 | 885.7494 | 1476.249 | 2.401651 | 886.9615 | 1478.269 | 2.154652 | 907.3267 | 1512.211 | 3.02182 | 1055.265 | 1758.775 | 2.978641 | 977.338 | 1628.897
3.420158 | 1108.967 | 1848.279 | 3.471821 | 1020.859 | 1701.432 | 2.552644 | 897.2067 | 1495.345 | 3.674983 | 1093.737 | 1822.894 | 2.824653 | 922.6856 | 1537.809 | 3.055499 | 887.1216 | 1478.536 | 2.40668 | 888.356 | 1480.593 | 2.157999 | 908.5743 | 1514.29 | 3.026817 | 1056.429 | 1760.716 | 2.98366 | 978.6332 | 1631.055
3.425136 | 1110.104 | 1850.173 | 3.476838 | 1021.896 | 1703.159 | 2.557648 | 898.7132 | 1497.855 | 3.679993 | 1094.915 | 1824.859 | 2.827987 | 923.6895 | 1539.483 | 3.060474 | 888.1942 | 1480.324 | 2.411649 | 889.7452 | 1482.909 | 2.161309 | 909.7947 | 1516.324 | 3.031821 | 1057.640625 | 1762.734375 | 2.988653 | 979.8643 | 1633.107
3.430155 | 1111.145 | 1851.909 | 3.483488 | 1023.104 | 1705.174 | 2.560981 | 899.8168 | 1499.695 | 3.684986 | 1096.034 | 1826.723 | 2.83298 | 925.1863 | 1541.977 | 3.065488 | 889.3331 | 1482.222 | 2.416645 | 891.0729 | 1485.121 | 2.164664 | 910.9891 | 1518.315 | 3.036812 | 1058.875 | 1764.792 | 2.993658 | 981.2213 | 1635.369
3.435147 | 1112.289 | 1853.815 | 3.490144 | 1024.385 | 1707.309 | 2.564333 | 900.9406 | 1501.568 | 3.689963 | 1097.11 | 1828.516 | 2.838001 | 926.6198 | 1544.366 | 3.072157 | 890.5649 | 1484.275 | 2.421645 | 892.5757 | 1487.626 | 2.16799 | 912.286 | 1520.477 | 3.041843 | 1060.152 | 1766.921 | 2.998662 | 982.4834 | 1637.472
3.440163 | 1113.377 | 1855.628 | 3.496817 | 1025.625 | 1709.376 | 2.56765 | 902.1582 | 1503.597 | 3.694997 | 1098.198 | 1830.33 | 2.842985 | 928.0164 | 1546.694 | 3.078815 | 891.8229 | 1486.372 | 2.426656 | 893.9493 | 1489.915 | 2.171324 | 913.5257 | 1522.543 | 3.04682 | 1061.195 | 1768.658 | 3.003646 | 983.5503 | 1639.25
3.445155 | 1114.645 | 1857.742 | 3.501836 | 1026.631 | 1711.052 | 2.570998 | 903.2633 | 1505.439 | 3.701663 | 1099.486 | 1832.476 | 2.848 | 929.3715 | 1548.953 | 3.085469 | 893.1201 | 1488.534 | 2.431675 | 895.4542 | 1492.424 | 2.174668 | 914.5906 | 1524.318 | 3.051829 | 1062.342 | 1770.571 | 3.008664 | 984.6625 | 1641.104
3.451803 | 1116.033 | 1860.056 | 3.50681 | 1027.8 | 1713 | 2.574329 | 904.4765625 | 1507.461 | 3.706649 | 1100.553 | 1834.255 | 2.852989 | 930.7256 | 1551.209 | 3.092166 | 894.2692 | 1490.449 | 2.436645 | 896.7451 | 1494.575 | 2.177982 | 915.7715 | 1526.286 | 3.056826 | 1063.525 | 1772.542 | 3.013647 | 985.6836 | 1642.806
3.456835 | 1117.073 | 1861.788 | 3.511826 | 1028.95 | 1714.917 | 2.57765 | 905.5646 | 1509.274 | 3.711662 | 1101.697 | 1836.162 | 2.857988 | 932.1818 | 1553.636 | 3.098845 | 895.5001 | 1492.5 | 2.441662 | 898.1927 | 1496.988 | 2.181333 | 916.9668 | 1528.278 | 3.061822 | 1064.721 | 1774.535 | 3.018654 | 986.7515 | 1644.586
3.463513 | 1118.476 | 1864.127 | 3.518492 | 1030.248 | 1717.079 | 2.581005 | 906.6569 | 1511.095 | 3.716646 | 1102.894 | 1838.156 | 2.862999 | 933.6528 | 1556.088 | 3.103811 | 896.5355 | 1494.226 | 2.446657 | 899.591 | 1499.318 | 2.184659 | 918.079 | 1530.132 | 3.066852 | 1066.008 | 1776.68 | 3.023668 | 987.84 | 1646.4
3.468477 | 1119.537 | 1865.895 | 3.525158 | 1031.39 | 1718.984 | 2.584312 | 907.6852 | 1512.809 | 3.723324 | 1104.28 | 1840.467 | 2.867983 | 935.1378 | 1558.563 | 3.108822 | 897.5358 | 1495.893 | 2.451667 | 900.9498 | 1501.583 | 2.187997 | 919.2785 | 1532.131 | 3.07182 | 1067.266 | 1778.776 | 3.02865 | 988.9227 | 1648.204
3.473494 | 1120.712 | 1867.853 | 3.530157 | 1032.391 | 1720.651 | 2.587662 | 908.753 | 1514.588 | 3.728338 | 1105.378 | 1842.297 | 2.873004 | 936.507 | 1560.845 | 3.115494 | 898.8016 | 1498.003 | 2.454997 | 901.9613 | 1503.269 | 2.191349 | 920.6293 | 1534.382 | 3.076818 | 1068.482 | 1780.803 | 3.033662 | 990.1287 | 1650.215
3.478488 | 1121.748 | 1869.58 | 3.536827 | 1033.645 | 1722.741 | 2.590994 | 909.7591 | 1516.265 | 3.733317 | 1106.55 | 1844.25 | 2.877988 | 937.8004 | 1563.001 | 3.122152 | 900.0618 | 1500.103 | 2.459993 | 903.2236 | 1505.373 | 2.194656 | 921.9239 | 1536.54 | 3.081817 | 1069.609 | 1782.681 | 3.038637 | 991.3904 | 1652.317
3.483491 | 1122.768 | 1871.281 | 3.541807 | 1034.713 | 1724.522 | 2.594313 | 910.812 | 1518.02 | 3.738335 | 1107.699 | 1846.166 | 2.882984 | 939.1502 | 1565.25 | 3.127154 | 901.1117 | 1501.853 | 2.464994 | 904.6354 | 1507.726 | 2.198001 | 923.1208 | 1538.535 | 3.086822 | 1070.68 | 1784.467 | 3.043661 | 992.4886 | 1654.148
3.490165 | 1123.903 | 1873.171 | 3.548486 | 1035.95 | 1726.584 | 2.597667 | 911.8317 | 1519.719 | 3.743318 | 1108.956 | 1848.259 | 2.887986 | 940.4893 | 1567.482 | 3.133828 | 902.4264 | 1504.044 | 2.468322 | 905.6766 | 1509.461 | 2.201322 | 924.3281 | 1540.547 | 3.091841 | 1071.764 | 1786.273 | 3.048668 | 993.5691 | 1655.948
3.495145 | 1125.015 | 1875.025 | 3.553513 | 1036.998 | 1728.33 | 2.600981 | 912.9038 | 1521.506 | 3.748317 | 1110.087 | 1850.146 | 2.892977 | 941.9167 | 1569.861 | 3.140493 | 903.77 | 1506.283 | 2.473334 | 907.0922 | 1511.82 | 2.204638 | 925.5222 | 1542.537 | 3.096801 | 1072.946 | 1788.244 | 3.055318 | 994.689 | 1657.815
3.500152 | 1126.086 | 1876.811 | 3.560165 | 1038.12 | 1730.201 | 2.60432 | 913.9614 | 1523.269 | 3.753331 | 1111.197 | 1851.995 | 2.896331 | 942.9649 | 1571.608 | 3.147138 | 904.9802 | 1508.3 | 2.47831 | 908.3552 | 1513.925 | 2.207992 | 926.7908 | 1544.651 | 3.101829 | 1074.088 | 1790.147 | 3.060325 | 995.7605 | 1659.601
3.505158 | 1127.202 | 1878.67 | 3.565137 | 1039.235 | 1732.059 | 2.607652 | 915.1219 | 1525.203 | 3.759981 | 1112.407 | 1854.012 | 2.90132 | 944.2775 | 1573.796 | 3.153811 | 906.2666 | 1510.444 | 2.483332 | 909.8057 | 1516.343 | 2.211316 | 927.92 | 1546.533 | 3.106818 | 1075.363 | 1792.272 | 3.06532 | 996.892 | 1661.487
3.510135 | 1128.389 | 1880.649 | 3.571831 | 1040.588 | 1734.314 | 2.610965 | 916.1849 | 1526.975 | 3.766629 | 1113.63 | 1856.05 | 2.906333 | 945.6358 | 1576.06 | 3.158835 | 907.2788 | 1512.131 | 2.488312 | 911.1444 | 1518.574 | 2.214666 | 929.1644 | 1548.607 | 3.111828 | 1076.433 | 1794.055 | 3.070324 | 998.0174 | 1663.362
3.515163 | 1129.455 | 1882.425 | 3.576841 | 1041.759 | 1736.264 | 2.614318 | 917.2401 | 1528.734 | 3.771652 | 1114.74 | 1857.901 | 2.911304 | 946.842 | 1578.07 | 3.165489 | 908.6342 | 1514.39 | 2.49333 | 912.6055 | 1521.009 | 2.218 | 930.4173 | 1550.695 | 3.116844 | 1077.521 | 1795.868 | 3.075341 | 999.3162 | 1665.527
3.520149 | 1130.528 | 1884.213 | 3.583472 | 1043.085 | 1738.474 | 2.617645 | 918.318 | 1530.53 | 3.776646 | 1115.918 | 1859.863 | 2.916331 | 948.1345 | 1580.224 | 3.172147 | 909.858 | 1516.43 | 2.498327 | 913.8919 | 1523.153 | 2.221315 | 931.6297 | 1552.716 | 3.121809 | 1078.598 | 1797.664 | 3.080306 | 1000.377 | 1667.295
3.525156 | 1131.72 | 1886.2 | 3.590136 | 1044.425 | 1740.708 | 2.620985 | 919.3986 | 1532.331 | 3.781661 | 1117.008 | 1861.679 | 2.921338 | 949.481 | 1582.468 | 3.178826 | 911.1938 | 1518.656 | 2.503321 | 915.2028 | 1525.338 | 2.224663 | 932.6738 | 1554.456 | 3.126832 | 1079.704 | 1799.506 | 3.085319 | 1001.495 | 1669.158
3.530157 | 1133.044 | 1888.407 | 3.596828 | 1045.725 | 1742.874 | 2.624338 | 920.406 | 1534.01 | 3.786661 | 1118.02 | 1863.367 | 2.926325 | 950.8073 | 1584.679 | 3.185501 | 912.3703 | 1520.617 | 2.508348 | 916.475 | 1527.458 | 2.227969 | 933.9615 | 1556.603 | 3.131817 | 1080.78125 | 1801.302 | 3.091996 | 1002.84 | 1671.401
3.535153 | 1134.325 | 1890.541 | 3.601827 | 1046.725 | 1744.541 | 2.627647 | 921.4861 | 1535.81 | 3.793306 | 1119.332 | 1865.553 | 2.931328 | 952.0757 | 1586.793 | 3.192157 | 913.6249 | 1522.708 | 2.513319 | 917.8075 | 1529.679 | 2.231323 | 935.1658 | 1558.61 | 3.136832 | 1081.857 | 1803.096 | 3.096983 | 1003.855 | 1673.092
3.540179 | 1135.406 | 1892.344 | 3.608473 | 1048.022 | 1746.704 | 2.631 | 922.631 | 1537.718 | 3.798332 | 1120.419 | 1867.365 | 2.936304 | 953.448 | 1589.08 | 3.19883 | 914.8896 | 1524.816 | 2.518331 | 919.1294 | 1531.882 | 2.234668 | 936.4751 | 1560.792 | 3.141826 | 1082.874 | 1804.79 | 3.102001 | 1004.939 | 1674.898
3.545153 | 1136.463 | 1894.105 | 3.613494 | 1049.073 | 1748.455 | 2.63597 | 924.1741 | 1540.29 | 3.803339 | 1121.641 | 1869.402 | 2.941337 | 954.6526 | 1591.088 | 3.205478 | 916.0394 | 1526.732 | 2.523318 | 920.6055 | 1534.343 | 2.23799 | 937.7527 | 1562.921 | 3.148484 | 1084.245 | 1807.075 | 3.10698 | 1006.211 | 1677.019
3.550166 | 1137.478 | 1895.796 | 3.618491 | 1050.219 | 1750.366 | 2.639327 | 925.2248 | 1542.041 | 3.808319 | 1122.707 | 1871.179 | 2.946331 | 956.0313 | 1593.386 | 3.212133 | 917.1656 | 1528.609 | 2.528322 | 921.918 | 1536.53 | 2.241346 | 939.0605 | 1565.101 | 3.153493 | 1085.371 | 1808.952 | 3.111991 | 1007.231 | 1678.719
3.555148 | 1138.581 | 1897.635 | 3.623482 | 1051.383 | 1752.306 | 2.642657 | 926.2849 | 1543.808 | 3.813324 | 1123.908 | 1873.181 | 2.951317 | 957.3358 | 1595.56 | 3.218828 | 918.5005 | 1530.834 | 2.533339 | 923.2944 | 1538.824 | 2.24465 | 940.3831 | 1567.305 | 3.15849 | 1086.485 | 1810.809 | 3.116999 | 1008.345 | 1680.576
3.560154 | 1139.736 | 1899.56 | 3.628499 | 1052.418 | 1754.03 | 2.647678 | 927.6478 | 1546.08 | 3.818302 | 1124.952 | 1874.919 | 2.956328 | 958.6457 | 1597.743 | 3.225505 | 919.6044 | 1532.674 | 2.538312 | 924.6232 | 1541.039 | 2.247986 | 941.6484 | 1569.414 | 3.163483 | 1087.675 | 1812.791 | 3.123647 | 1009.591 | 1682.651
3.565177 | 1140.861 | 1901.435 | 3.635158 | 1053.68 | 1756.134 | 2.650997 | 928.7478 | 1547.913 | 3.823331 | 1126.076 | 1876.793 | 2.961305 | 959.8613 | 1599.769 | 3.232147 | 920.7308 | 1534.551 | 2.543317 | 925.9451 | 1543.242 | 2.251322 | 942.765625 | 1571.276 | 3.16851 | 1088.769 | 1814.615 | 3.128662 | 1010.836 | 1684.726
3.570143 | 1141.999 | 1903.331 | 3.640149 | 1054.781 | 1757.968 | 2.65432 | 929.7787 | 1549.631 | 3.828321 | 1127.114 | 1878.523 | 2.966335 | 961.149 | 1601.915 | 3.238809 | 921.9262 | 1536.544 | 2.54831 | 927.2581 | 1545.43 | 2.254642 | 943.9735 | 1573.289 | 3.173485 | 1089.928 | 1816.547 | 3.133663 | 1011.999 | 1686.665
3.575146 | 1143.063 | 1905.106 | 3.645157 | 1055.804 | 1759.674 | 2.659305 | 931.3136 | 1552.189 | 3.83331 | 1128.137 | 1880.229 | 2.97133 | 962.4062 | 1604.01 | 3.245499 | 923.2436 | 1538.739 | 2.55332 | 928.5414 | 1547.569 | 2.258001 | 945.1218 | 1575.203 | 3.178493 | 1090.96 | 1818.266 | 3.138644 | 1013.281 | 1688.802
3.580141 | 1144.363 | 1907.272 | 3.650144 | 1056.88 | 1761.466 | 2.662641 | 932.399 | 1553.998 | 3.838324 | 1129.199 | 1881.998 | 2.976314 | 963.715 | 1606.192 | 3.252175 | 924.3688 | 1540.615 | 2.558335 | 929.792 | 1549.653 | 2.262985 | 946.6135 | 1577.689 | 3.183484 | 1091.998 | 1819.997 | 3.143663 | 1014.388 | 1690.646
3.585155 | 1145.556 | 1909.261 | 3.656828 | 1058.152 | 1763.586 | 2.665997 | 933.4001 | 1555.667 | 3.843306 | 1130.309 | 1883.848 | 2.981316 | 965.1226 | 1608.538 | 3.258826 | 925.5503 | 1542.584 | 2.563309 | 931.0742 | 1551.79 | 2.266335 | 947.8289 | 1579.715 | 3.188493 | 1093.057 | 1821.761 | 3.148647 | 1015.534 | 1692.556
3.590167 | 1146.827 | 1911.378 | 3.661835 | 1059.16 | 1765.267 | 2.670983 | 934.8993 | 1558.165 | 3.848331 | 1131.459 | 1885.765 | 2.986303 | 966.3705 | 1610.617 | 3.26381 | 926.5507 | 1544.251 | 2.568328 | 932.4225 | 1554.038 | 2.269647 | 949.0179 | 1581.696 | 3.193511 | 1094.221 | 1823.702 | 3.153671 | 1016.678 | 1694.464
3.59514 | 1148.026 | 1913.377 | 3.668468 | 1060.49 | 1767.483 | 2.675989 | 936.3868 | 1560.645 | 3.853328 | 1132.605 | 1887.676 | 2.991333 | 967.6796 | 1612.799 | 3.268833 | 927.5538 | 1545.923 | 2.573317 | 933.7562 | 1556.26 | 2.272981 | 950.1997 | 1583.666 | 3.198488 | 1095.425 | 1825.708 | 3.158662 | 1017.779 | 1696.299
3.601818 | 1149.338 | 1915.563 | 3.675147 | 1061.854 | 1769.756 | 2.679299 | 937.5394 | 1562.566 | 3.858315 | 1133.859 | 1889.764 | 2.996309 | 968.775 | 1614.625 | 3.275482 | 928.7477 | 1547.913 | 2.578331 | 935.1137 | 1558.523 | 2.276327 | 951.4811 | 1585.802 | 3.203495 | 1096.564 | 1827.606 | 3.163644 | 1019.045 | 1698.409
3.606833 | 1150.425 | 1917.375 | 3.681834 | 1063.285 | 1772.141 | 2.682659 | 938.563 | 1564.272 | 3.863325 | 1134.988 | 1891.646 | 3.001328 | 970.0479 | 1616.747 | 3.282142 | 930.0213 | 1550.036 | 2.583333 | 936.3375 | 1560.562 | 2.279637 | 952.7075 | 1587.846 | 3.208485 | 1097.608 | 1829.347 | 3.168657 | 1020.226 | 1700.377
3.61182 | 1151.494 | 1919.157 | 3.686825 | 1064.407 | 1774.012 | 2.685971 | 939.6872 | 1566.145 | 3.868308 | 1136.113 | 1893.522 | 3.006332 | 971.1874 | 1618.646 | 3.288819 | 931.3291 | 1552.215 | 2.588316 | 937.562 | 1562.603 | 2.282991 | 953.8519 | 1589.753 | 3.213495 | 1098.748 | 1831.246 | 3.17365 | 1021.431 | 1702.386
3.616835 | 1152.721 | 1921.201 | 3.691795 | 1065.579 | 1775.965 | 2.689323 | 940.6917 | 1567.82 | 3.873333 | 1137.118 | 1895.197 | 3.01132 | 972.4246 | 1620.708 | 3.295497 | 932.3856 | 1553.976 | 2.593342 | 938.9642 | 1564.94 | 2.286313 | 955.0353 | 1591.726 | 3.218511 | 1099.819 | 1833.031 | 3.178676 | 1022.656 | 1704.427
3.621814 | 1153.785 | 1922.976 | 3.696827 | 1066.638 | 1777.73 | 2.69266 | 941.7518 | 1569.586 | 3.878312 | 1138.246 | 1897.076 | 3.016336 | 973.6015625 | 1622.669 | 3.303843 | 933.5941 | 1555.99 | 2.598318 | 940.2811 | 1567.135 | 2.289642 | 956.087 | 1593.478 | 3.223477 | 1100.978 | 1834.964 | 3.183654 | 1023.827 | 1706.378
3.62682 | 1155.029 | 1925.048 | 3.701814 | 1067.703 | 1779.505 | 2.697669 | 943.0609 | 1571.768 | 3.883326 | 1139.486 | 1899.143 | 3.021319 | 974.873 | 1624.788 | 3.310504 | 934.7275 | 1557.879 | 2.60333 | 941.7411 | 1569.568 | 2.292996 | 957.3245 | 1595.541 | 3.228492 | 1102.146 | 1836.91 | 3.188635 | 1025.101 | 1708.502
3.631824 | 1156.226 | 1927.044 | 3.708475 | 1069.019 | 1781.699 | 2.700993 | 944.1164 | 1573.527 | 3.88833 | 1140.583 | 1900.971 | 3.026337 | 976.084 | 1626.807 | 3.317147 | 935.8691 | 1559.782 | 2.60833 | 943.0577 | 1571.763 | 2.296314 | 958.5449 | 1597.575 | 3.233485 | 1103.375 | 1838.958 | 3.19366 | 1026.138 | 1710.23
3.636811 | 1157.417 | 1929.028 | 3.713491 | 1070.192 | 1783.653 | 2.705988 | 945.6859 | 1576.143 | 3.893308 | 1141.605 | 1902.675 | 3.031331 | 977.3206 | 1628.868 | 3.323815 | 936.9994 | 1561.666 | 2.613318 | 944.3893 | 1573.982 | 2.299664 | 959.6954 | 1599.492 | 3.238497 | 1104.551 | 1840.919 | 3.198647 | 1027.386 | 1712.311
3.64183 | 1158.628 | 1931.047 | 3.720156 | 1071.517 | 1785.862 | 2.710974 | 947.0457 | 1578.41 | 3.898326 | 1142.734375 | 1904.557 | 3.036309 | 978.4358 | 1630.726 | 3.330494 | 938.3839 | 1563.973 | 2.618327 | 945.5366 | 1575.894 | 2.302991 | 960.8442 | 1601.407 | 3.243501 | 1105.641 | 1842.736 | 3.203673 | 1028.608 | 1714.347
3.646812 | 1159.899 | 1933.166 | 3.726819 | 1072.587 | 1787.646 | 2.715998 | 948.3513 | 1580.585 | 3.903319 | 1143.816 | 1906.36 | 3.041322 | 979.5834 | 1632.639 | 3.337154 | 939.5895 | 1565.983 | 2.623302 | 946.8105 | 1578.017 | 2.306314 | 962.0652 | 1603.442 | 3.248476 | 1106.841 | 1844.734 | 3.208645 | 1029.848 | 1716.414
3.651826 | 1160.987 | 1934.979 | 3.733486 | 1073.797 | 1789.662 | 2.720977 | 949.7582 | 1582.93 | 3.908334 | 1145.078125 | 1908.464 | 3.04631 | 980.8276 | 1634.713 | 3.343821 | 940.8073 | 1568.012 | 2.628321 | 948.1235 | 1580.206 | 2.309667 | 963.2485 | 1605.414 | 3.253503 | 1107.9375 | 1846.5625 | 3.213648 | 1031.039 | 1718.398
3.656821 | 1162.112 | 1936.853 | 3.738497 | 1074.895 | 1791.492 | 2.725999 | 951.2241 | 1585.374 | 3.913325 | 1146.237 | 1910.394 | 3.051338 | 982.05 | 1636.75 | 3.350485 | 941.8522 | 1569.754 | 2.633321 | 949.4138 | 1582.356 | 2.312985 | 964.454 | 1607.423 | 3.258486 | 1109.002 | 1848.337 | 3.218663 | 1032.203 | 1720.339
3.66182 | 1163.297 | 1938.829 | 3.743476 | 1076.086 | 1793.477 | 2.730986 | 952.5401 | 1587.567 | 3.918305 | 1147.248 | 1912.08 | 3.056323 | 983.185 | 1638.642 | 3.357143 | 942.9291 | 1571.548 | 2.638326 | 950.7032 | 1584.505 | 2.316339 | 965.6812 | 1609.469 | 3.263496 | 1110.041 | 1850.069 | 3.223655 | 1033.529 | 1722.548
3.666844 | 1164.599 | 1940.998 | 3.7485 | 1077.29 | 1795.483 | 2.735981 | 953.997 | 1589.995 | 3.924995 | 1148.534 | 1914.223 | 3.061303 | 984.425 | 1640.708 | 3.365475 | 944.2582 | 1573.764 | 2.643337 | 951.8763 | 1586.46 | 2.319678 | 966.8619 | 1611.436 | 3.270169 | 1111.438 | 1852.396 | 3.228671 | 1034.67 | 1724.45
3.671812 | 1165.887 | 1943.145 | 3.753483 | 1078.299 | 1797.165 | 2.740993 | 955.2427 | 1592.071 | 3.929996 | 1149.566 | 1915.943 | 3.066328 | 985.4493 | 1642.416 | 3.372165 | 945.4088 | 1575.681 | 2.648307 | 953.1702 | 1588.617 | 2.322989 | 968.0923 | 1613.487 | 3.276832 | 1112.687 | 1854.479 | 3.233648 | 1035.821 | 1726.369
3.676827 | 1167.186 | 1945.309 | 3.760145 | 1079.646 | 1799.411 | 2.745978 | 956.6831 | 1594.472 | 3.934988 | 1150.755 | 1917.926 | 3.071322 | 986.5488 | 1644.248 | 3.380498 | 946.6578 | 1577.763 | 2.653335 | 954.3978 | 1590.663 | 2.326341 | 969.2056 | 1615.343 | 3.281818 | 1113.749 | 1856.249 | 3.238658 | 1037.052 | 1728.42
3.681814 | 1168.403 | 1947.338 | 3.76517 | 1080.715 | 1801.192 | 2.751005 | 957.9761 | 1596.627 | 3.939997 | 1151.947 | 1919.912 | 3.076344 | 987.7463 | 1646.244 | 3.38717 | 947.698 | 1579.497 | 2.65833 | 955.6783 | 1592.797 | 2.329646 | 970.3 | 1617.167 | 3.28683 | 1114.79 | 1857.983 | 3.243661 | 1038.267 | 1730.446
3.686821 | 1169.662 | 1949.436 | 3.770149 | 1081.821 | 1803.035 | 2.755983 | 959.3401 | 1598.9 | 3.946649 | 1153.352 | 1922.253 | 3.081315 | 988.9818 | 1648.303 | 3.393825 | 948.9498 | 1581.583 | 2.663336 | 957.129 | 1595.215 | 2.332983 | 971.3904 | 1618.984 | 3.291815 | 1115.923 | 1859.871 | 3.248649 | 1039.603 | 1732.671
3.691835 | 1170.859 | 1951.432 | 3.775156 | 1082.943 | 1804.906 | 2.76098 | 960.5848 | 1600.975 | 3.951656 | 1154.398 | 1923.997 | 3.086311 | 990.2739 | 1650.456 | 3.40048 | 950.1559 | 1583.593 | 2.668329 | 958.4239 | 1597.373 | 2.336327 | 972.5782 | 1620.964 | 3.296844 | 1116.943 | 1861.571 | 3.253667 | 1040.692 | 1734.486
3.696809 | 1171.863 | 1953.105 | 3.78017 | 1083.987 | 1806.645 | 2.765985 | 961.8904 | 1603.151 | 3.956673 | 1155.445 | 1925.742 | 3.091326 | 991.3763 | 1652.294 | 3.407154 | 951.2835 | 1585.473 | 2.6733 | 959.749 | 1599.582 | 2.339653 | 973.8511 | 1623.085 | 3.303507 | 1118.17 | 1863.617 | 3.258648 | 1041.78 | 1736.299
3.701817 | 1172.896 | 1954.826 | 3.785148 | 1085.108 | 1808.514 | 2.770985 | 963.1708 | 1605.285 | 3.961637 | 1156.553 | 1927.588 | 3.097985 | 992.7184 | 1654.531 | 3.415476 | 952.4121 | 1587.354 | 2.678334 | 960.9028 | 1601.505 | 2.343013 | 975.084 | 1625.14 | 3.308472 | 1119.205 | 1865.342 | 3.263663 | 1042.969 | 1738.282
3.706805 | 1173.911 | 1956.519 | 3.790159 | 1086.22 | 1810.367 | 2.776012 | 964.3447 | 1607.241 | 3.966653 | 1157.632 | 1929.387 | 3.102986 | 993.7333 | 1656.222 | 3.423815 | 953.5507 | 1589.251 | 2.683321 | 962.225 | 1603.708 | 2.346321 | 976.3118 | 1627.186 | 3.315153 | 1120.583 | 1867.638 | 3.268655 | 1044.273 | 1740.455
3.711823 | 1175.199 | 1958.665 | 3.795135 | 1087.344 | 1812.239 | 2.780988 | 965.6895 | 1609.482 | 3.971649 | 1158.827 | 1931.379 | 3.107989 | 994.8264 | 1658.044 | 3.430505 | 954.6324 | 1591.054 | 2.688325 | 963.5881 | 1605.98 | 2.349655 | 977.5396 | 1629.233 | 3.32018 | 1121.71 | 1869.516 | 3.273654 | 1045.523 | 1742.538
3.716832 | 1176.468 | 1960.78 | 3.801814 | 1088.638 | 1814.397 | 2.785983 | 966.8818 | 1611.47 | 3.976656 | 1160.007 | 1933.345 | 3.112976 | 996.0457 | 1660.076 | 3.437167 | 955.7123 | 1592.854 | 2.693321 | 964.8867 | 1608.145 | 2.352979 | 978.7575 | 1631.263 | 3.326824 | 1123.017 | 1871.694 | 3.278676 | 1046.655 | 1744.425
3.721811 | 1177.765625 | 1962.943 | 3.80684 | 1089.645 | 1816.074 | 2.790991 | 967.9958 | 1613.326 | 3.981665 | 1161.066 | 1935.109 | 3.117998 | 997.194 | 1661.99 | 3.443812 | 956.8682 | 1594.78 | 2.698308 | 966.1982 | 1610.33 | 2.356295 | 979.881 | 1633.135 | 3.331807 | 1124.198 | 1873.663 | 3.283645 | 1047.757 | 1746.261
3.726829 | 1178.945 | 1964.909 | 3.81181 | 1090.71 | 1817.85 | 2.795989 | 969.0487 | 1615.081 | 3.986639 | 1162.149 | 1936.915 | 3.122972 | 998.3654 | 1663.942 | 3.45216 | 958.1287 | 1596.881 | 2.703332 | 967.4436 | 1612.406 | 2.359659 | 981.0306 | 1635.051 | 3.336828 | 1125.268 | 1875.447 | 3.288657 | 1048.909 | 1748.181
3.731816 | 1179.978 | 1966.63 | 3.816817 | 1091.749 | 1819.582 | 2.801008 | 970.2737 | 1617.123 | 3.991665 | 1163.158 | 1938.597 | 3.12799 | 999.4619 | 1665.77 | 3.460487 | 959.3106 | 1598.851 | 2.708326 | 968.8165 | 1614.694 | 2.362986 | 982.2465 | 1637.077 | 3.341818 | 1126.458 | 1877.43 | 3.293643 | 1050.021 | 1750.036
3.736831 | 1181.142 | 1968.569 | 3.821821 | 1092.945 | 1821.575 | 2.805972 | 971.2991 | 1618.832 | 3.99665 | 1164.327 | 1940.545 | 3.132993 | 1000.641 | 1667.735 | 3.467131 | 960.4205 | 1600.701 | 2.71333 | 970.0059 | 1616.677 | 2.36632 | 983.6057 | 1639.343 | 3.346845 | 1127.527 | 1879.212 | 3.298652 | 1051.255 | 1752.091
3.741832 | 1182.304 | 1970.506 | 3.826823 | 1093.953125 | 1823.255 | 2.810982 | 972.3172 | 1620.529 | 4.001657 | 1165.374 | 1942.289 | 3.137981 | 1001.698 | 1669.497 | 3.473829 | 961.5179 | 1602.53 | 2.718323 | 971.274 | 1618.79 | 2.369674 | 984.8243 | 1641.374 | 3.351812 | 1128.617 | 1881.028 | 3.30367 | 1052.485 | 1754.142
3.74682 | 1183.504 | 1972.507 | 3.833505 | 1095.254 | 1825.423 | 2.817663 | 973.4579 | 1622.43 | 4.006658 | 1166.38 | 1943.967 | 3.142998 | 1002.776 | 1671.293 | 3.480505 | 962.5775 | 1604.296 | 2.723313 | 972.5393 | 1620.899 | 2.372974 | 986.0162 | 1643.36 | 3.356818 | 1129.727 | 1882.879 | 3.308645 | 1053.833 | 1756.388
3.75184 | 1184.554 | 1974.257 | 3.840159 | 1096.497 | 1827.494 | 2.822649 | 974.4895 | 1624.149 | 4.01165 | 1167.486 | 1945.81 | 3.149663 | 1004.08 | 1673.466 | 3.48715 | 963.5906 | 1605.984 | 2.728335 | 973.8018 | 1623.003 | 2.376329 | 987.2017 | 1645.336 | 3.36183 | 1130.923 | 1884.872 | 3.313657 | 1054.949 | 1758.248
3.756812 | 1185.733 | 1976.222 | 3.84514 | 1097.508 | 1829.18 | 2.829309 | 975.7744 | 1626.291 | 4.016667 | 1168.495 | 1947.491 | 3.154663 | 1005.164 | 1675.274 | 3.495489 | 964.8165 | 1608.028 | 2.733312 | 975.129 | 1625.215 | 2.379651 | 988.3114 | 1647.186 | 3.366824 | 1131.941 | 1886.569 | 3.318649 | 1055.961 | 1759.935
3.763481 | 1187.094 | 1978.489 | 3.850164 | 1098.547 | 1830.911 | 2.835995 | 977.0502 | 1628.417 | 4.021642 | 1169.647 | 1949.412 | 3.161335 | 1006.31 | 1677.183 | 3.503834 | 965.9746 | 1609.958 | 2.738335 | 976.4429 | 1627.405 | 2.382992 | 989.3619 | 1648.937 | 3.371841 | 1133.066 | 1888.443 | 3.323659 | 1057.115 | 1761.859
3.768498 | 1188.199 | 1980.332 | 3.855152 | 1099.657 | 1832.761 | 2.842667 | 978.2092 | 1630.349 | 4.026657 | 1170.751 | 1951.252 | 3.166312 | 1007.38 | 1678.966 | 3.510473 | 967.0345 | 1611.724 | 2.743322 | 977.8333 | 1629.722 | 2.386338 | 990.47 | 1650.783 | 3.376816 | 1134.187 | 1890.311 | 3.328671 | 1058.415 | 1764.025
3.773476 | 1189.307 | 1982.178 | 3.860152 | 1100.784 | 1834.639 | 2.849318 | 979.368 | 1632.28 | 4.031658 | 1171.901 | 1953.168 | 3.171319 | 1008.395 | 1680.659 | 3.51881 | 968.2122 | 1613.687 | 2.748316 | 979.2871 | 1632.145 | 2.389656 | 991.5928 | 1652.655 | 3.381827 | 1135.491 | 1892.486 | 3.333645 | 1059.755 | 1766.259
3.778483 | 1190.544 | 1984.239 | 3.865167 | 1101.99 | 1836.651 | 2.855981 | 980.4451 | 1634.075 | 4.038312 | 1173.272 | 1955.453 | 3.176343 | 1009.463 | 1682.439 | 3.527147 | 969.4409 | 1615.735 | 2.753327 | 980.5662 | 1634.277 | 2.393007 | 992.7697 | 1654.616 | 3.386829 | 1136.74 | 1894.567 | 3.338663 | 1060.797 | 1767.996
3.783474 | 1191.681 | 1986.135 | 3.871813 | 1103.299 | 1838.831 | 2.862653 | 981.6366 | 1636.061 | 4.043332 | 1174.336 | 1957.227 | 3.182983 | 1010.761 | 1684.601 | 3.535479 | 970.6682 | 1617.78 | 2.758314 | 981.7139 | 1636.19 | 2.396326 | 993.9755 | 1656.626 | 3.39182 | 1137.932 | 1896.553 | 3.343648 | 1062.103 | 1770.171
3.788477 | 1192.822 | 1988.036 | 3.878477 | 1104.536 | 1840.894 | 2.869327 | 982.7521 | 1637.92 | 4.04831 | 1175.582 | 1959.303 | 3.189623 | 1011.863 | 1686.438 | 3.543807 | 971.8315 | 1619.719 | 2.763342 | 982.9321 | 1638.22 | 2.399651 | 995.1889 | 1658.648 | 3.396836 | 1139.001 | 1898.335 | 3.348661 | 1063.353 | 1772.254
3.793504 | 1193.995 | 1989.991 | 3.88516 | 1105.892 | 1843.153 | 2.875999 | 983.9328 | 1639.888 | 4.053321 | 1176.699 | 1961.166 | 3.196324 | 1013.01 | 1688.35 | 3.55382 | 972.949 | 1621.582 | 2.768321 | 984.1409 | 1640.235 | 2.402999 | 996.3488 | 1660.581 | 3.401817 | 1140.223 | 1900.371 | 3.353662 | 1064.747 | 1774.578
3.798478 | 1195.058 | 1991.764 | 3.890161 | 1106.919 | 1844.864 | 2.88265 | 985.2235 | 1642.039 | 4.058347 | 1177.902 | 1963.17 | 3.20301 | 1014.215 | 1690.358 | 3.563826 | 973.4471 | 1622.412 | 2.773316 | 985.5463 | 1642.577 | 2.406311 | 997.5687 | 1662.615 | 3.406835 | 1141.535 | 1902.559 | 3.358647 | 1066.052 | 1776.754
3.803496 | 1196.156 | 1993.593 | 3.895136 | 1107.984375 | 1846.640625 | 2.889303 | 986.3828125 | 1643.971 | 4.063318 | 1178.957 | 1964.929 | 3.20966 | 1015.287 | 1692.146 | 3.573826 | 972.9543 | 1621.591 | 2.778323 | 986.8356 | 1644.726 | 2.409662 | 998.7552 | 1664.592 | 3.411822 | 1142.693 | 1904.488 | 3.36533 | 1067.374 | 1778.956
3.80848 | 1197.334 | 1995.556 | 3.900157 | 1109.04 | 1848.399 | 2.895986 | 987.6588 | 1646.098 | 4.068319 | 1180.028 | 1966.714 | 3.218 | 1016.354 | 1693.924 | 3.580503 | 971.6085 | 1619.347 | 2.783319 | 988.0647 | 1646.774 | 2.412987 | 1000.028 | 1666.714 | 3.416824 | 1143.869 | 1906.449 | 3.370323 | 1068.709 | 1781.181
3.813494 | 1198.42 | 1997.366 | 3.905147 | 1110.263 | 1850.439 | 2.901004 | 988.7198 | 1647.866 | 4.073309 | 1181.17 | 1968.617 | 3.228007 | 1017.551 | 1695.918 | 3.58218 | 970.3076 | 1617.179 | 2.788348 | 989.4213 | 1649.035 | 2.416307 | 1001.178 | 1668.63 | 3.421844 | 1144.964 | 1908.273 | 3.375315 | 1069.771 | 1782.951
3.818509 | 1199.562 | 1999.27 | 3.911817 | 1111.589 | 1852.649 | 2.905987 | 989.7977 | 1649.663 | 4.078328 | 1182.248 | 1970.413 | 3.23633 | 1018.598 | 1697.663 |  |  |  | 2.793324 | 990.7867 | 1651.311 | 2.419663 | 1002.497 | 1670.828 | 3.426813 | 1146.156 | 1910.261 | 3.380336 | 1071.087 | 1785.145
3.823484 | 1200.643 | 2001.071 | 3.916831 | 1112.67 | 1854.45 | 2.912644 | 991.0081 | 1651.68 | 4.083334 | 1183.289 | 1972.149 | 3.246332 | 1019.541 | 1699.235 |  |  |  | 2.79832 | 992.0693 | 1653.449 | 2.422976 | 1003.749 | 1672.915 | 3.43183 | 1147.336 | 1912.227 | 3.386992 | 1072.429 | 1787.382
3.828488 | 1201.894 | 2003.157 | 3.923484 | 1113.823 | 1856.371 | 2.91765 | 992.0767 | 1653.461 | 4.088305 | 1184.45 | 1974.083 | 3.256315 | 1020.574 | 1700.957 |  |  |  | 2.803329 | 993.4158 | 1655.693 | 2.426327 | 1004.884 | 1674.807 | 3.43681 | 1148.643 | 1914.406 | 3.391977 | 1073.698 | 1789.496
3.833473 | 1202.983 | 2004.972 | 3.93015 | 1115.09 | 1858.483 | 2.922654 | 993.1659 | 1655.276 | 4.093323 | 1185.493 | 1975.821 | 3.264656 | 1021.789 | 1702.982 |  |  |  | 2.808324 | 994.4783 | 1657.464 | 2.429658 | 1005.885 | 1676.476 | 3.441823 | 1149.919 | 1916.532 | 3.39699 | 1074.897 | 1791.495
3.838494 | 1204.085 | 2006.809 | 3.936819 | 1116.379 | 1860.631 | 2.927672 | 994.3713 | 1657.286 | 4.098312 | 1186.554 | 1977.59 | 3.274655 | 1022.946 | 1704.91 |  |  |  | 2.813345 | 995.7662 | 1659.61 | 2.432978 | 1007.032 | 1678.387 | 3.446837 | 1151.181 | 1918.635 | 3.401979 | 1076.26 | 1793.766
3.843495 | 1205.175 | 2008.625 | 3.941824 | 1117.441 | 1862.402 | 2.934314 | 995.6622 | 1659.437 | 4.103325 | 1187.613 | 1979.354 | 3.284659 | 1024.022 | 1706.704 |  |  |  | 2.818308 | 996.9327 | 1661.555 | 2.436328 | 1008.054 | 1680.089 | 3.451813 | 1152.255 | 1920.425 | 3.407008 | 1077.418 | 1795.696
3.84847 | 1206.409 | 2010.682 | 3.946798 | 1118.479 | 1864.131 | 2.94097 | 996.892 | 1661.487 | 4.108329 | 1188.694 | 1981.157 | 3.292977 | 1025.03 | 1708.383 |  |  |  | 2.823319 | 998.2958 | 1663.826 | 2.439649 | 1009.241 | 1682.068 | 3.456826 | 1153.338 | 1922.231 | 3.411986 | 1078.6 | 1797.667
3.855154 | 1207.816 | 2013.027 | 3.951833 | 1119.493 | 1865.821 | 2.947659 | 998.0579 | 1663.43 | 4.113307 | 1189.92 | 1983.199 | 3.299649 | 1026.091 | 1710.152 |  |  |  | 2.828322 | 999.5659 | 1665.943 | 2.443001 | 1010.435 | 1684.058 | 3.461811 | 1154.48 | 1924.133 | 3.416981 | 1079.698 | 1799.497
3.860155 | 1208.818 | 2014.696 | 3.956828 | 1120.597 | 1867.662 | 2.952671 | 999.145 | 1665.242 | 4.118329 | 1191.022 | 1985.037 | 3.306329 | 1027.264 | 1712.107 |  |  |  | 2.833323 | 1000.941 | 1668.235 | 2.44634 | 1011.616 | 1686.027 | 3.466833 | 1155.632 | 1926.053 | 3.421991 | 1080.706 | 1801.177
3.865154 | 1209.931 | 2016.551 | 3.961818 | 1121.723 | 1869.538 | 2.957645 | 1000.389 | 1667.314 | 4.123309 | 1192.116 | 1986.86 | 3.312989 | 1028.402 | 1714.004 |  |  |  | 2.838338 | 1002.422 | 1670.704 | 2.449651 | 1012.701 | 1687.836 | 3.471835 | 1156.774 | 1927.957 | 3.426984 | 1082.049 | 1803.416
3.870173 | 1211.187 | 2018.645 | 3.966827 | 1122.754 | 1871.257 | 2.962663 | 1001.606 | 1669.343 | 4.128327 | 1193.127 | 1988.544 | 3.319653 | 1029.405 | 1715.675 |  |  |  | 2.843307 | 1003.71 | 1672.85 | 2.453001 | 1013.894 | 1689.824 | 3.476818 | 1158.065 | 1930.108 | 3.432012 | 1083.234 | 1805.39
3.87514 | 1212.305 | 2020.508 | 3.971808 | 1123.794 | 1872.99 | 2.967651 | 1002.845 | 1671.408 | 4.134996 | 1194.409 | 1990.681 | 3.326315 | 1030.52 | 1717.533 |  |  |  | 2.848335 | 1005.063 | 1675.105 | 2.45797 | 1015.467 | 1692.446 | 3.48183 | 1159.389 | 1932.314 | 3.436983 | 1084.638 | 1807.73
3.880157 | 1213.37 | 2022.283 | 3.978494 | 1124.954 | 1874.923 | 2.972658 | 1004.046 | 1673.41 | 4.139977 | 1195.528 | 1992.547 | 3.332979 | 1031.579 | 1719.299 |  |  |  | 2.853327 | 1006.374 | 1677.29 | 2.461326 | 1016.61 | 1694.35 | 3.486812 | 1160.585 | 1934.308 | 3.441976 | 1085.753 | 1809.588
3.885156 | 1214.575 | 2024.292 | 3.983503 | 1125.976 | 1876.626 | 2.977662 | 1005.292 | 1675.487 | 4.145 | 1196.662 | 1994.437 | 3.339651 | 1032.852 | 1721.419 |  |  |  | 2.85832 | 1007.536 | 1679.226 | 2.464653 | 1017.787 | 1696.312 | 3.491832 | 1161.73 | 1936.217 | 3.446993 | 1086.834 | 1811.39
3.890154 | 1215.724 | 2026.207 | 3.988468 | 1127.044 | 1878.407 | 2.982647 | 1006.549 | 1677.581 | 4.149987 | 1197.837 | 1996.395 | 3.346335 | 1033.952 | 1723.253 |  |  |  | 2.863333 | 1008.746 | 1681.243 | 2.467991 | 1019.015 | 1698.359 | 3.496826 | 1162.961 | 1938.268 | 3.451986 | 1087.847 | 1813.079
3.895165 | 1216.741 | 2027.901 | 3.993489 | 1128.095 | 1880.158 | 2.987669 | 1007.818 | 1679.696 | 4.154986 | 1198.987 | 1998.311 | 3.352996 | 1035.111 | 1725.186 |  |  |  | 2.868317 | 1009.913 | 1683.188 | 2.471339 | 1020.174 | 1700.29 | 3.501818 | 1164.374 | 1940.624 | 3.457009 | 1088.953 | 1814.921
3.900143 | 1217.833 | 2029.721 | 3.998475 | 1129.149 | 1881.914 | 2.992645 | 1008.991 | 1681.652 | 4.160009 | 1200.026 | 2000.043 | 3.359648 | 1036.214 | 1727.023 |  |  |  | 2.873335 | 1011.099 | 1685.165 | 2.474644 | 1021.336 | 1702.227 | 3.50684 | 1165.533 | 1942.556 | 3.461973 | 1090.26 | 1817.1
3.906816 | 1219.148 | 2031.913 | 4.003492 | 1130.195 | 1883.658 | 2.997657 | 1010.164 | 1683.606 | 4.166649 | 1201.344 | 2002.24 | 3.366322 | 1037.251 | 1728.752 |  |  |  | 2.878316 | 1012.381 | 1687.302 | 2.477989 | 1022.583 | 1704.306 | 3.511813 | 1166.769 | 1944.615 | 3.466992 | 1091.488 | 1819.147
3.911828 | 1220.389 | 2033.982 | 4.010166 | 1131.367 | 1885.612 | 3.00267 | 1011.425 | 1685.708 | 4.171642 | 1202.36 | 2003.933 | 3.373001 | 1038.516 | 1730.86 |  |  |  | 2.883322 | 1013.702 | 1689.503 | 2.481304 | 1023.781 | 1706.302 | 3.516833 | 1167.908 | 1946.514 | 3.47199 | 1092.621 | 1821.035
3.916812 | 1221.478 | 2035.796 | 4.015149 | 1132.488 | 1887.479 | 3.007648 | 1012.825 | 1688.042 | 4.176654 | 1203.514 | 2005.857 | 3.377988 | 1039.563 | 1732.605 |  |  |  | 2.888336 | 1015.124 | 1691.873 | 2.484645 | 1024.927 | 1708.212 | 3.521824 | 1169.166 | 1948.611 | 3.476991 | 1093.818 | 1823.03
3.92184 | 1222.744 | 2037.906 | 4.021816 | 1133.698 | 1889.497 | 3.012662 | 1014.136 | 1690.226 | 4.181646 | 1204.768 | 2007.946 | 3.382987 | 1040.593 | 1734.321 |  |  |  | 2.893319 | 1016.504 | 1694.173 | 2.487997 | 1026.071 | 1710.118 | 3.526826 | 1170.371 | 1950.619 | 3.482007 | 1094.857 | 1824.761
3.926819 | 1223.81 | 2039.683 | 4.026832 | 1134.843 | 1891.405 | 3.01597 | 1015.164 | 1691.94 | 4.186672 | 1205.812 | 2009.686 | 3.389657 | 1041.749 | 1736.249 |  |  |  | 2.898337 | 1017.773 | 1696.289 | 2.491314 | 1027.231 | 1712.052 | 3.531832 | 1171.559 | 1952.598 | 3.48697 | 1096.082 | 1826.804
3.931816 | 1224.869 | 2041.448 | 4.033499 | 1136.128 | 1893.547 | 3.020992 | 1016.299 | 1693.831 | 4.191647 | 1206.946 | 2011.576 | 3.396317 | 1043.074 | 1738.457 |  |  |  | 2.903306 | 1019.039 | 1698.399 | 2.49467 | 1028.281 | 1713.802 | 3.536802 | 1172.889 | 1954.815 | 3.491988 | 1097.211 | 1828.686
3.938493 | 1226.09 | 2043.483 | 4.040146 | 1137.378 | 1895.63 | 3.025979 | 1017.681 | 1696.135 | 4.198298 | 1208.259 | 2013.766 | 3.402982 | 1044.301 | 1740.502 |  |  |  | 2.908323 | 1020.098 | 1700.164 | 2.497993 | 1029.51 | 1715.851 | 3.541825 | 1174.106 | 1956.843 | 3.496985 | 1098.56 | 1830.933
3.943488 | 1227.112 | 2045.186 | 4.046805 | 1138.521 | 1897.536 | 3.031002 | 1019.103 | 1698.505 | 4.203334 | 1209.496 | 2015.827 | 3.40965 | 1045.459 | 1742.432 |  |  |  | 2.913338 | 1021.192 | 1701.987 | 2.501314 | 1030.631 | 1717.719 | 3.545149 | 1175.116 | 1958.527 | 3.501984 | 1099.782 | 1832.97
3.948499 | 1228.118 | 2046.864 | 4.053491 | 1139.827 | 1899.712 | 3.035988 | 1020.466 | 1700.776 | 4.208319 | 1210.504 | 2017.507 | 3.416322 | 1046.636 | 1744.393 |  |  |  | 2.918323 | 1022.347 | 1703.911 | 2.50466 | 1031.744 | 1719.573 | 3.550176 | 1176.3 | 1960.5 | 3.506996 | 1100.973 | 1834.956
3.953493 | 1229.217 | 2048.695 | 4.058488 | 1141.057 | 1901.761 | 3.040972 | 1021.751 | 1702.918 | 4.213332 | 1211.647 | 2019.411 | 3.422999 | 1047.812 | 1746.353 |  |  |  | 2.923325 | 1023.723 | 1706.205 | 2.507975 | 1032.948 | 1721.581 | 3.555152 | 1177.46 | 1962.433 | 3.511978 | 1102.02 | 1836.701
3.958469 | 1230.328 | 2050.547 | 4.063487 | 1142.12 | 1903.533 | 3.045999 | 1022.891 | 1704.818 | 4.218322 | 1212.681 | 2021.135 | 3.427992 | 1048.836 | 1748.06 |  |  |  | 2.928301 | 1024.863 | 1708.104 | 2.511333 | 1034.159 | 1723.598 | 3.560155 | 1178.776 | 1964.627 | 3.518655 | 1103.354 | 1838.924
3.963502 | 1231.515 | 2052.525 | 4.068495 | 1143.208 | 1905.346 | 3.050981 | 1024.257 | 1707.095 | 4.223309 | 1213.82 | 2023.033 | 3.434656 | 1050.011 | 1750.019 |  |  |  | 2.933332 | 1026.208 | 1710.346 | 2.514667 | 1035.174 | 1725.291 | 3.565159 | 1179.917 | 1966.529 | 3.523663 | 1104.546 | 1840.909
3.968487 | 1232.528 | 2054.214 | 4.075147 | 1144.415 | 1907.359 | 3.056005 | 1025.713 | 1709.522 | 4.229995 | 1215.114 | 2025.189 | 3.441314 | 1051.263 | 1752.105 |  |  |  | 2.938327 | 1027.369 | 1712.282 | 2.517991 | 1036.289 | 1727.149 | 3.570153 | 1181.085 | 1968.475 | 3.528651 | 1105.708 | 1842.846
3.973499 | 1233.601 | 2056.002 | 4.081821 | 1145.774 | 1909.623 | 3.060981 | 1026.994 | 1711.656 | 4.234994 | 1216.274 | 2027.124 | 3.447999 | 1052.387 | 1753.979 |  |  |  | 2.943315 | 1028.655 | 1714.424 | 2.52134 | 1037.48 | 1729.134 | 3.57518 | 1182.38 | 1970.634 | 3.533677 | 1106.92 | 1844.867
3.980152 | 1234.771 | 2057.952 | 4.088495 | 1147.038 | 1911.73 | 3.065981 | 1028.313 | 1713.856 | 4.241646 | 1217.617 | 2029.362 | 3.454661 | 1053.572 | 1755.954 |  |  |  | 2.948327 | 1029.929 | 1716.549 | 2.52465 | 1038.502 | 1730.836 | 3.580152 | 1183.724 | 1972.873 | 3.540329 | 1108.304 | 1847.173
3.985138 | 1235.948 | 2059.913 | 4.093493 | 1148.169 | 1913.615 | 3.070995 | 1029.663 | 1716.105 | 4.246663 | 1218.722 | 2031.203 | 3.461299 | 1054.64 | 1757.733 |  |  |  | 2.95331 | 1031.124 | 1718.541 | 2.529673 | 1040.1 | 1733.499 | 3.585146 | 1185.059 | 1975.098 | 3.545301 | 1109.482 | 1849.137
3.99182 | 1237.24 | 2062.066 | 4.100151 | 1149.274 | 1915.456 | 3.075979 | 1031.065 | 1718.442 | 4.251654 | 1219.746 | 2032.91 | 3.467977 | 1055.854 | 1759.757 |  |  |  | 2.958333 | 1032.448 | 1720.746 | 2.532981 | 1041.135 | 1735.225 | 3.590157 | 1186.216 | 1977.027 | 3.550324 | 1110.791 | 1851.319
3.996835 | 1238.471 | 2064.119 | 4.106816 | 1150.563 | 1917.605 | 3.080998 | 1032.343 | 1720.571 | 4.256651 | 1220.771 | 2034.619 | 3.474666 | 1056.882 | 1761.469 |  |  |  | 2.96333 | 1033.609 | 1722.682 | 2.538002 | 1042.494 | 1737.489 | 3.59516 | 1187.468 | 1979.113 | 3.555316 | 1111.971 | 1853.285
4.003484 | 1239.653 | 2066.089 | 4.113489 | 1151.761 | 1919.601 | 3.085983 | 1033.606 | 1722.677 | 4.261667 | 1221.954 | 2036.591 | 3.481342 | 1058.076 | 1763.459 |  |  |  | 2.968323 | 1034.92 | 1724.867 | 2.541316 | 1043.529 | 1739.214 | 3.600178 | 1188.62 | 1981.033 | 3.560329 | 1113.201 | 1855.335
4.008487 | 1240.814 | 2068.023 | 4.120162 | 1153.098 | 1921.83 | 3.09099 | 1034.789 | 1724.648 | 4.268324 | 1223.309 | 2038.848 | 3.487985 | 1059.121 | 1765.201 |  |  |  | 2.973332 | 1036.256 | 1727.093 | 2.546334 | 1044.931 | 1741.551 | 3.605139 | 1189.797 | 1982.994 | 3.565326 | 1114.23 | 1857.05
4.013499 | 1241.868 | 2069.78 | 4.125139 | 1154.227 | 1923.712 | 3.095992 | 1036.16 | 1726.934 | 4.273314 | 1224.46875 | 2040.78125 | 3.494643 | 1060.23 | 1767.051 |  |  |  | 2.97831 | 1037.473 | 1729.122 | 2.55131 | 1046.437 | 1744.061 | 3.610165 | 1190.875 | 1984.792 | 3.570303 | 1115.317 | 1858.862
4.018476 | 1243.302 | 2072.17 | 4.130154 | 1155.235 | 1925.391 | 3.100978 | 1037.468 | 1729.114 | 4.278323 | 1225.489 | 2042.481 | 3.501326 | 1061.399 | 1768.998 |  |  |  | 2.983336 | 1038.691 | 1731.152 | 2.55466 | 1047.565 | 1745.942 | 3.615156 | 1192.157 | 1986.928 | 3.575336 | 1116.335 | 1860.558
4.025158 | 1244.575 | 2074.291 | 4.136828 | 1156.415 | 1927.358 | 3.104328 | 1038.539 | 1730.898 | 4.283307 | 1226.526 | 2044.209 | 3.509658 | 1062.618 | 1771.03 |  |  |  | 2.988316 | 1039.762 | 1732.937 | 2.557973 | 1048.595 | 1747.658 | 3.620162 | 1193.51 | 1989.184 | 3.580325 | 1117.49 | 1862.483
4.030164 | 1245.645 | 2076.074 | 4.143493 | 1157.73 | 1929.55 | 3.109317 | 1039.789 | 1732.982 | 4.289991 | 1227.843 | 2046.404 | 3.517988 | 1063.759 | 1772.932 |  |  |  | 2.993331 | 1040.848 | 1734.746 | 2.561314 | 1049.747 | 1749.579 | 3.625175 | 1194.843 | 1991.405 | 3.585337 | 1118.645 | 1864.408
4.036812 | 1246.907 | 2078.179 | 4.148481 | 1158.756 | 1931.261 | 3.114326 | 1041.225 | 1735.374 | 4.294993 | 1228.919 | 2048.198 | 3.52466 | 1064.771 | 1774.619 |  |  |  | 2.998334 | 1041.997 | 1736.662 | 2.564655 | 1050.829 | 1751.381 | 3.630139 | 1196.264 | 1993.773 | 3.590322 | 1119.79 | 1866.316
4.041823 | 1248.013 | 2080.022 | 4.153494 | 1159.847 | 1933.079 | 3.119305 | 1042.711 | 1737.852 | 4.299965 | 1229.991 | 2049.985 | 3.531333 | 1065.834 | 1776.389 |  |  |  | 3.003314 | 1043.3 | 1738.834 | 2.567978 | 1051.997 | 1753.328 | 3.635158 | 1197.424 | 1995.707 | 3.595315 | 1121.029 | 1868.381
4.046831 | 1249.122 | 2081.87 | 4.160163 | 1161.042 | 1935.071 | 3.124321 | 1044.01 | 1740.017 | 4.304992 | 1231.178 | 2051.963 | 3.539661 | 1066.986 | 1778.31 |  |  |  | 3.008332 | 1044.476 | 1740.794 | 2.571337 | 1053.177 | 1755.295 | 3.640151 | 1198.564 | 1997.607 | 3.600334 | 1122.175 | 1870.291
4.051816 | 1250.245 | 2083.742 | 4.168492 | 1162.302 | 1937.17 | 3.129325 | 1045.336 | 1742.227 | 4.309985 | 1232.254 | 2053.756 | 3.547983 | 1068.07 | 1780.117 |  |  |  | 3.013325 | 1045.724 | 1742.873 | 2.574659 | 1054.249 | 1757.082 | 3.645159 | 1199.708 | 1999.513 | 3.605318 | 1123.285 | 1872.142
4.056836 | 1251.341 | 2085.568 | 4.175141 | 1163.373 | 1938.955 | 3.134321 | 1046.842 | 1744.737 | 4.316647 | 1233.509 | 2055.848 | 3.558014 | 1068.562 | 1780.937 |  |  |  | 3.018335 | 1046.988 | 1744.979 | 2.577994 | 1055.267 | 1758.779 | 3.650167 | 1200.807 | 2001.345 | 3.610333 | 1124.436 | 1874.059
4.061802 | 1252.551 | 2087.584 | 4.18016 | 1164.393 | 1940.656 | 3.139331 | 1048.137 | 1746.895 | 4.323306 | 1234.789 | 2057.981 | 3.569641 | 1068.436 | 1780.726 |  |  |  | 3.023324 | 1048.365 | 1747.274 | 2.582983 | 1056.782 | 1761.304 | 3.655149 | 1202.077 | 2003.461 | 3.615315 | 1125.569 | 1875.948
4.066824 | 1253.667 | 2089.445 | 4.185162 | 1165.435 | 1942.392 | 3.144297 | 1049.512 | 1749.186 | 4.328321 | 1235.825 | 2059.709 | 3.572988 | 1043.794 | 1739.656 |  |  |  | 3.028304 | 1049.721 | 1749.535 | 2.588 | 1058.257 | 1763.762 | 3.66017 | 1203.228 | 2005.38 | 3.620316 | 1126.848 | 1878.08
4.071838 | 1254.808 | 2091.346 | 4.190158 | 1166.442 | 1944.07 | 3.149329 | 1050.706 | 1751.177 | 4.333323 | 1237.039 | 2061.732 | 3.574666 | 1015.648 | 1692.746 |  |  |  | 3.033327 | 1051.028 | 1751.713 | 2.591328 | 1059.373 | 1765.622 | 3.665153 | 1204.527 | 2007.545 | 3.625325 | 1127.909 | 1879.848
4.076825 | 1255.917 | 2093.194 | 4.196816 | 1167.719 | 1946.199 | 3.154328 | 1051.958 | 1753.263 | 4.33834 | 1238.147 | 2063.578 | 3.576335 | 987.4431 | 1645.738 |  |  |  | 3.038316 | 1052.323 | 1753.872 | 2.594665 | 1060.476 | 1767.46 | 3.670159 | 1205.76 | 2009.601 | 3.630306 | 1129.017 | 1881.695
4.081824 | 1256.97 | 2094.949 | 4.203486 | 1168.947 | 1948.245 | 3.159322 | 1053.329 | 1755.548 | 4.343302 | 1239.236 | 2065.393 | 3.577992 | 959.4412 | 1599.069 |  |  |  | 3.043337 | 1053.487 | 1755.812 | 2.598014 | 1061.561 | 1769.268 | 3.675173 | 1207.137 | 2011.896 | 3.635329 | 1130.141 | 1883.569
4.086802 | 1258.077 | 2096.795 | 4.210147 | 1170.263 | 1950.438 | 3.164324 | 1054.653 | 1757.755 | 4.349978 | 1240.508 | 2067.513 | 3.579655 | 931.3265 | 1552.211 |  |  |  | 3.048323 | 1054.618 | 1757.697 | 2.601318 | 1062.674 | 1771.124 | 3.680155 | 1208.433 | 2014.055 | 3.640319 | 1131.221 | 1885.368
4.091832 | 1259.138 | 2098.563 | 4.216808 | 1171.476 | 1952.46 | 3.169297 | 1056.019 | 1760.031 | 4.355 | 1241.53 | 2069.217 | 3.581345 | 903.3093 | 1505.515 |  |  |  | 3.053307 | 1055.857 | 1759.762 | 2.60466 | 1063.919 | 1773.199 | 3.685167 | 1209.584 | 2015.973 | 3.64532 | 1132.576 | 1887.627
4.096823 | 1260.226 | 2100.377 | 4.223486 | 1172.609375 | 1954.349 | 3.174334 | 1057.341 | 1762.235 | 4.359987 | 1242.57 | 2070.95 | 3.583031 | 875.3423 | 1458.904 |  |  |  | 3.058335 | 1057.007 | 1761.679 | 2.607972 | 1064.955 | 1774.926 | 3.690135 | 1210.814 | 2018.024 | 3.650325 | 1133.6 | 1889.333
4.101816 | 1261.309 | 2102.182 | 4.230168 | 1173.86 | 1956.434 | 3.179323 | 1058.611 | 1764.352 | 4.364993 | 1243.603 | 2072.672 | 3.584679 | 847.4391 | 1412.398 |  |  |  | 3.063318 | 1058.115 | 1763.524 | 2.611307 | 1066.157 | 1776.928 | 3.695161 | 1211.996 | 2019.994 | 3.655321 | 1134.781 | 1891.301
4.106823 | 1262.413 | 2104.021 | 4.236832 | 1175.015 | 1958.358 | 3.184321 | 1059.82 | 1766.367 | 4.369981 | 1244.624 | 2074.374 | 3.586322 | 819.5973 | 1365.995 |  |  |  | 3.068342 | 1059.127 | 1765.212 | 2.614665 | 1067.349 | 1778.916 | 3.700163 | 1213.231 | 2022.052 | 3.66035 | 1135.9 | 1893.167
4.111804 | 1263.618 | 2106.03 | 4.24348 | 1176.105 | 1960.175 | 3.189327 | 1061.198 | 1768.663 | 4.374974 | 1245.737 | 2076.228 | 3.587976 | 791.8871 | 1319.812 |  |  |  | 3.073318 | 1060.306 | 1767.176 | 2.617979 | 1068.368 | 1780.613 | 3.705151 | 1214.323 | 2023.872 | 3.665324 | 1137.107 | 1895.179
4.118491 | 1264.907 | 2108.179 | 4.251809 | 1177.392 | 1962.32 | 3.192652 | 1062.219 | 1770.365 | 4.379995 | 1246.867 | 2078.111 | 3.589648 | 788.7113 | 1314.519 |  |  |  | 3.078316 | 1061.521 | 1769.202 | 2.621331 | 1069.466 | 1782.443 | 3.710164 | 1215.616 | 2026.026 | 3.670333 | 1138.248 | 1897.079
4.125165 | 1266.177 | 2110.295 | 4.25683 | 1178.404 | 1964.007 | 3.197659 | 1063.512 | 1772.52 | 4.386646 | 1248.196 | 2080.327 | 3.594642 | 790.0524 | 1316.754 |  |  |  | 3.083332 | 1062.69 | 1771.149 | 2.624654 | 1070.658 | 1784.431 | 3.715141 | 1216.83 | 2028.05 | 3.675319 | 1139.436 | 1899.059
4.130147 | 1267.307 | 2112.178 | 4.261814 | 1179.445 | 1965.741 | 3.202655 | 1064.74 | 1774.566 | 4.391655 | 1249.248 | 2082.08 | 3.597983 | 791.0778 | 1318.463 |  |  |  | 3.088318 | 1063.908 | 1773.18 | 2.627968 | 1071.773 | 1786.289 | 3.720172 | 1218.21 | 2030.35 | 3.681987 | 1140.703 | 1901.172
4.135148 | 1268.43 | 2114.05 | 4.266817 | 1180.459 | 1967.432 | 3.207668 | 1065.976 | 1776.626 | 4.396666 | 1250.388 | 2083.98 | 3.601331 | 792.1001 | 1320.167 |  |  |  | 3.093335 | 1065.139 | 1775.231 | 2.631328 | 1072.875 | 1788.124 | 3.725172 | 1219.482 | 2032.471 | 3.687003 | 1141.856 | 1903.094
4.141831 | 1269.73 | 2116.216 | 4.275151 | 1181.709 | 1969.516 | 3.212638 | 1067.362 | 1778.937 | 4.401646 | 1251.449 | 2085.748 | 3.60465 | 793.2134 | 1322.022 |  |  |  | 3.098319 | 1066.408 | 1777.346 | 2.634639 | 1074.073 | 1790.122 | 3.730158 | 1220.738 | 2034.564 | 3.691985 | 1142.952 | 1904.92
4.146812 | 1270.829 | 2118.049 | 4.28183 | 1182.732 | 1971.22 | 3.21599 | 1068.374 | 1780.623 | 4.406664 | 1252.555 | 2087.591 | 3.608001 | 794.2181 | 1323.697 |  |  |  | 3.103324 | 1067.825 | 1779.709 | 2.637991 | 1075.106 | 1791.843 | 3.735165 | 1221.896 | 2036.493 | 3.696962 | 1144.194 | 1906.99
4.151824 | 1271.874 | 2119.789 | 4.288509 | 1183.818 | 1973.03 | 3.220973 | 1069.639 | 1782.732 | 4.413339 | 1253.795 | 2089.658 | 3.61132 | 795.2735 | 1325.456 |  |  |  | 3.108328 | 1069.013 | 1781.688 | 2.641329 | 1076.142 | 1793.571 | 3.740147 | 1222.932 | 2038.219 | 3.701994 | 1145.316 | 1908.859
4.15683 | 1273.126 | 2121.877 | 4.295151 | 1184.9 | 1974.834 | 3.225992 | 1070.993 | 1784.988 | 4.418316 | 1254.962 | 2091.603 | 3.614647 | 796.4144 | 1327.357 |  |  |  | 3.113312 | 1070.312 | 1783.853 | 2.644657 | 1077.285 | 1795.474 | 3.745171 | 1223.997 | 2039.994 | 3.706979 | 1146.459 | 1910.764
4.161814 | 1274.152 | 2123.586 | 4.301805 | 1185.948 | 1976.581 | 3.230985 | 1072.307 | 1787.179 | 4.424985 | 1256.325 | 2093.875 | 3.617999 | 797.5064 | 1329.177 |  |  |  | 3.118338 | 1071.535 | 1785.892 | 2.648007 | 1078.397 | 1797.329 | 3.750158 | 1225.244 | 2042.073 | 3.712003 | 1147.586 | 1912.644
4.16683 | 1275.221 | 2125.368 | 4.308489 | 1187.032 | 1978.387 | 3.235982 | 1073.52 | 1789.2 | 4.42998 | 1257.443 | 2095.738 | 3.622987 | 798.9576 | 1331.596 |  |  |  | 3.123317 | 1072.763 | 1787.939 | 2.651312 | 1079.505 | 1799.175 | 3.755153 | 1226.486 | 2044.144 | 3.718663 | 1149 | 1915
4.171819 | 1276.315 | 2127.191 | 4.315172 | 1188.171 | 1980.284 | 3.241 | 1074.687 | 1791.144 | 4.436647 | 1258.5 | 2097.5 | 3.626335 | 800.0106 | 1333.351 |  |  |  | 3.128317 | 1074.096 | 1790.16 | 2.654657 | 1080.578 | 1800.963 | 3.760163 | 1227.701 | 2046.169 | 3.723644 | 1150.025 | 1916.709
4.178484 | 1277.668 | 2129.447 | 4.323486 | 1189.382 | 1982.303 | 3.245977 | 1075.949 | 1793.248 | 4.443315 | 1259.8 | 2099.667 | 3.631313 | 801.4597 | 1335.766 |  |  |  | 3.133319 | 1075.207 | 1792.011 | 2.657992 | 1081.707 | 1802.845 | 3.765141 | 1229.069 | 2048.448 | 3.728669 | 1151.193 | 1918.654
4.183494 | 1278.683 | 2131.138 | 4.331829 | 1190.538 | 1984.231 | 3.250994 | 1077.214 | 1795.357 | 4.448328 | 1260.837 | 2101.394 | 3.636328 | 802.929 | 1338.215 |  |  |  | 3.138316 | 1076.378 | 1793.963 | 2.661312 | 1082.723 | 1804.539 | 3.770162 | 1230.29 | 2050.483 | 3.733661 | 1152.387 | 1920.645
4.188466 | 1279.741 | 2132.902 | 4.340171 | 1191.698 | 1986.164 | 3.255997 | 1078.532 | 1797.553 | 4.453302 | 1262.075 | 2103.458 | 3.639651 | 804.0023 | 1340.004 |  |  |  | 3.143343 | 1077.591 | 1795.985 | 2.666332 | 1084.21 | 1807.016 | 3.775142 | 1231.437 | 2052.395 | 3.738657 | 1153.495 | 1922.492
4.19349 | 1280.934 | 2134.89 | 4.348495 | 1192.782 | 1987.97 | 3.260989 | 1079.882 | 1799.803 | 4.458333 | 1263.134 | 2105.224 | 3.643003 | 805.0513 | 1341.752 |  |  |  | 3.148317 | 1078.876 | 1798.126 | 2.669648 | 1085.26 | 1808.767 | 3.780161 | 1232.651 | 2054.419 | 3.743663 | 1154.658 | 1924.431
4.198489 | 1282.072 | 2136.786 | 4.3585 | 1193.798 | 1989.663 | 3.265994 | 1081.263 | 1802.105 | 4.463332 | 1264.152 | 2106.92 | 3.647979 | 806.4868 | 1344.145 |  |  |  | 3.153327 | 1080.269 | 1800.449 | 2.673 | 1086.392 | 1810.654 | 3.785166 | 1233.839 | 2056.398 | 3.74864 | 1155.833 | 1926.388
4.203484 | 1283.197 | 2138.661 | 4.366835 | 1164.538 | 1940.897 | 3.270964 | 1082.556 | 1804.26 | 4.46832 | 1265.227 | 2108.711 | 3.652991 | 807.9814 | 1346.636 |  |  |  | 3.158316 | 1081.562 | 1802.603 | 2.676322 | 1087.513 | 1812.521 | 3.790147 | 1235.12 | 2058.534 | 3.753664 | 1156.842 | 1928.069
4.208492 | 1284.286 | 2140.476 |  |  |  | 3.275991 | 1083.772 | 1806.286 | 4.473323 | 1266.24 | 2110.399 | 3.657995 | 809.3334 | 1348.889 |  |  |  | 3.163324 | 1082.756 | 1804.594 | 2.679658 | 1088.631 | 1814.384 | 3.795165 | 1236.269 | 2060.449 | 3.758645 | 1157.902 | 1929.836
4.213468 | 1285.373 | 2142.288 |  |  |  | 3.280986 | 1085.175 | 1808.624 | 4.478304 | 1267.283 | 2112.139 | 3.662986 | 810.7866 | 1351.311 |  |  |  | 3.168343 | 1084.021 | 1806.701 | 2.682997 | 1089.703 | 1816.172 | 3.800159 | 1237.538 | 2062.563 | 3.763657 | 1158.926 | 1931.543
4.220159 | 1286.707 | 2144.511 |  |  |  | 3.285991 | 1086.551 | 1810.918 | 4.483332 | 1268.289 | 2113.815 | 3.668005 | 812.2292 | 1353.715 |  |  |  | 3.173316 | 1085.076 | 1808.46 | 2.686309 | 1090.791 | 1817.986 | 3.80518 | 1238.757 | 2064.595 | 3.768664 | 1160.083 | 1933.472
4.225173 | 1287.861 | 2146.435 |  |  |  | 3.289313 | 1087.563 | 1812.605 | 4.49 | 1269.532 | 2115.887 | 3.671309 | 813.2399 | 1355.4 |  |  |  | 3.178321 | 1086.312 | 1810.52 | 2.689662 | 1091.849 | 1819.749 | 3.81017 | 1239.969 | 2066.615 | 3.773647 | 1161.244 | 1935.407
4.230143 | 1288.964 | 2148.273 |  |  |  | 3.294309 | 1088.908 | 1814.846 | 4.496645 | 1270.873 | 2118.122 | 3.674644 | 814.3297 | 1357.216 |  |  |  | 3.183314 | 1087.487 | 1812.478 | 2.692984 | 1092.891 | 1821.485 | 3.815151 | 1241.077 | 2068.462 | 3.778666 | 1162.351 | 1937.251
4.235158 | 1290.23 | 2150.384 |  |  |  | 3.299327 | 1090.037 | 1816.729 | 4.501648 | 1272.018 | 2120.03 | 3.679649 | 815.7742 | 1359.624 |  |  |  | 3.188331 | 1088.829 | 1814.715 | 2.696324 | 1093.958 | 1823.263 | 3.820163 | 1242.311 | 2070.519 | 3.783656 | 1163.603 | 1939.338
4.24015 | 1291.271 | 2152.118 |  |  |  | 3.304319 | 1091.2 | 1818.666 | 4.506658 | 1273.196 | 2121.994 | 3.683001 | 816.8192 | 1361.365 |  |  |  | 3.193339 | 1090.087 | 1816.811 | 2.699673 | 1095.135 | 1825.224 | 3.825153 | 1243.451 | 2072.418 | 3.788673 | 1164.846 | 1941.41
4.24516 | 1292.368 | 2153.946 |  |  |  | 3.309343 | 1092.536 | 1820.893 | 4.511638 | 1274.289 | 2123.815 | 3.687993 | 818.0879 | 1363.48 |  |  |  | 3.198308 | 1091.2 | 1818.667 | 2.702982 | 1096.32 | 1827.2 | 3.830176 | 1244.835 | 2074.725 | 3.793659 | 1165.976 | 1943.294
4.250163 | 1293.522 | 2155.87 |  |  |  | 3.314313 | 1093.983 | 1823.305 | 4.516664 | 1275.332 | 2125.554 | 3.69299 | 819.5654 | 1365.942 |  |  |  | 3.203332 | 1092.38 | 1820.634 | 2.706331 | 1097.449 | 1829.081 | 3.835151 | 1246.047 | 2076.745 | 3.798645 | 1167.181 | 1945.301
4.255147 | 1294.67 | 2157.784 |  |  |  | 3.31932 | 1095.251 | 1825.418 | 4.523331 | 1276.601 | 2127.668 | 3.697961 | 821.011 | 1368.352 |  |  |  | 3.208315 | 1093.502 | 1822.503 | 2.709648 | 1098.487 | 1830.812 | 3.840133 | 1247.444 | 2079.073 | 3.803662 | 1168.357 | 1947.261
4.260171 | 1295.703 | 2159.505 |  |  |  | 3.324332 | 1096.56 | 1827.599 | 4.529979 | 1277.805 | 2129.676 | 3.702998 | 822.3947 | 1370.658 |  |  |  | 3.213333 | 1094.696 | 1824.493 | 2.712973 | 1099.619 | 1832.698 | 3.845163 | 1248.656 | 2081.093 | 3.808649 | 1169.549 | 1949.248
4.265146 | 1296.875 | 2161.458 |  |  |  | 3.32932 | 1097.783 | 1829.638 | 4.534995 | 1278.808 | 2131.346 | 3.706314 | 823.4316 | 1372.386 |  |  |  | 3.218337 | 1095.908 | 1826.513 | 2.71633 | 1100.679 | 1834.465 | 3.850148 | 1249.952 | 2083.253 | 3.81367 | 1170.583 | 1950.972
4.270158 | 1298.062 | 2163.436 |  |  |  | 3.334334 | 1098.977 | 1831.628 | 4.54 | 1279.937 | 2133.228 | 3.711339 | 824.6848 | 1374.475 |  |  |  | 3.223305 | 1097.05 | 1828.417 | 2.719656 | 1101.74 | 1836.233 | 3.855173 | 1251.02 | 2085.033 | 3.81865 | 1171.65625 | 1952.76
4.276838 | 1299.515 | 2165.859 |  |  |  | 3.339305 | 1100.29 | 1833.816 | 4.544989 | 1280.987 | 2134.978 | 3.716312 | 826.0297 | 1376.716 |  |  |  | 3.228325 | 1098.318 | 1830.53 | 2.723008 | 1102.829 | 1838.049 | 3.86015 | 1252.077 | 2086.795 | 3.823635 | 1172.818 | 1954.697
4.281817 | 1300.586 | 2167.644 |  |  |  | 3.344323 | 1101.715 | 1836.192 | 4.550005 | 1282.028 | 2136.714 | 3.721315 | 827.3816 | 1378.969 |  |  |  | 3.233312 | 1099.375 | 1832.292 | 2.726336 | 1104.03125 | 1840.052 | 3.865153 | 1253.228 | 2088.713 | 3.828661 | 1174.02 | 1956.7
4.288476 | 1301.856 | 2169.761 |  |  |  | 3.349318 | 1103.2 | 1838.666 | 4.55665 | 1283.264 | 2138.773 | 3.726329 | 828.8116 | 1381.353 |  |  |  | 3.238331 | 1100.433 | 1834.055 | 2.729655 | 1105.198 | 1841.997 | 3.87017 | 1254.541 | 2090.901 | 3.833648 | 1175.175 | 1958.626
4.29349 | 1303.045 | 2171.742 |  |  |  | 3.35431 | 1104.509 | 1840.849 | 4.561653 | 1284.331 | 2140.552 | 3.731319 | 830.2397 | 1383.733 |  |  |  | 3.245001 | 1101.572 | 1835.953 | 2.732997 | 1106.314 | 1843.856 | 3.875154 | 1255.857 | 2093.095 | 3.838673 | 1176.312 | 1960.52
4.298477 | 1304.16 | 2173.6 |  |  |  | 3.359325 | 1105.765 | 1842.941 | 4.568336 | 1285.587 | 2142.646 | 3.736337 | 831.6249 | 1386.042 |  |  |  | 3.253335 | 1102.585 | 1837.642 | 2.736307 | 1107.412 | 1845.687 | 3.880173 | 1257.042 | 2095.071 | 3.843648 | 1177.337 | 1962.229
4.303504 | 1305.406 | 2175.677 |  |  |  | 3.364313 | 1107.043 | 1845.072 | 4.573317 | 1286.716 | 2144.527 | 3.741317 | 832.9166 | 1388.194 |  |  |  | 3.264988 | 1102.682 | 1837.804 | 2.739663 | 1108.559 | 1847.599 | 3.885151 | 1258.261 | 2097.102 | 3.848652 | 1178.436 | 1964.06
4.308485 | 1306.44 | 2177.4 |  |  |  | 3.36933 | 1108.187 | 1846.978 | 4.579961 | 1287.971 | 2146.619 | 3.746326 | 834.1144 | 1390.191 |  |  |  | 3.276656 | 1103.252 | 1838.753 | 2.744657 | 1109.916 | 1849.86 | 3.890157 | 1259.443 | 2099.072 | 3.853666 | 1179.661 | 1966.102
4.313473 | 1307.538 | 2179.23 |  |  |  | 3.372639 | 1109.198 | 1848.663 | 4.584995 | 1289.008 | 2148.347 | 3.751329 | 835.2891 | 1392.149 |  |  |  | 3.2833 | 1104.351 | 1840.585 | 2.748007 | 1110.999 | 1851.666 | 3.895161 | 1260.734375 | 2101.224 | 3.858655 | 1180.727 | 1967.879
4.318487 | 1308.617 | 2181.028 |  |  |  | 3.377662 | 1110.375 | 1850.626 | 4.59167 | 1290.348 | 2150.579 | 3.756315 | 836.5641 | 1394.273 |  |  |  | 3.28999 | 1105.541 | 1842.569 | 2.752979 | 1112.545 | 1854.242 | 3.900148 | 1261.945 | 2103.242 | 3.863674 | 1181.995 | 1969.991
4.323477 | 1309.67 | 2182.784 |  |  |  | 3.382661 | 1111.776 | 1852.96 | 4.596643 | 1291.458 | 2152.43 | 3.761336 | 837.8137 | 1396.356 |  |  |  | 3.296672 | 1106.721 | 1844.535 | 2.756317 | 1113.593 | 1855.989 | 3.905167 | 1263.057 | 2105.096 | 3.868656 | 1183.111 | 1971.852
4.328506 | 1310.883 | 2184.804 |  |  |  | 3.386014 | 1112.85 | 1854.749 | 4.601661 | 1292.61 | 2154.35 | 3.766316 | 838.9987 | 1398.331 |  |  |  | 3.303329 | 1107.985 | 1846.641 | 2.75965 | 1114.762 | 1857.937 | 3.910148 | 1264.17 | 2106.95 | 3.873665 | 1184.228 | 1973.714
4.33348 | 1312.005 | 2186.675 |  |  |  | 3.390992 | 1114.062 | 1856.769 | 4.608334 | 1293.886 | 2156.476 | 3.771332 | 840.2964 | 1400.494 |  |  |  | 3.308302 | 1109.283 | 1848.806 | 2.762972 | 1115.975 | 1859.958 | 3.915164 | 1265.351 | 2108.919 | 3.87866 | 1185.258 | 1975.429
4.338469 | 1313.156 | 2188.594 |  |  |  | 3.395987 | 1115.394 | 1858.99 | 4.614995 | 1295.164 | 2158.607 | 3.776323 | 841.6632 | 1402.772 |  |  |  | 3.313338 | 1110.49 | 1850.816 | 2.76633 | 1117.199 | 1861.998 | 3.92016 | 1266.622 | 2111.037 | 3.883646 | 1186.390625 | 1977.318
4.345166 | 1314.433 | 2190.722 |  |  |  | 3.400987 | 1116.535 | 1860.892 | 4.619991 | 1296.24 | 2160.399 | 3.781322 | 842.9626 | 1404.938 |  |  |  | 3.318326 | 1111.718 | 1852.864 | 2.769655 | 1118.375 | 1863.959 | 3.925158 | 1267.956 | 2113.26 | 3.888668 | 1187.47 | 1979.117
4.350159 | 1315.471 | 2192.452 |  |  |  | 3.405982 | 1117.681 | 1862.801 | 4.624994 | 1297.287 | 2162.146 | 3.786345 | 844.1104 | 1406.851 |  |  |  | 3.323333 | 1112.766 | 1854.61 | 2.772991 | 1119.453125 | 1865.755 | 3.930181 | 1269.281 | 2115.468 | 3.893644 | 1188.68 | 1981.133
4.355157 | 1316.594 | 2194.323 |  |  |  | 3.411009 | 1118.916 | 1864.86 | 4.629973 | 1298.349 | 2163.914 | 3.791311 | 845.2426 | 1408.738 |  |  |  | 3.328327 | 1114.022 | 1856.704 | 2.77633 | 1120.578 | 1867.63 | 3.935149 | 1270.574 | 2117.623 | 3.898648 | 1189.705 | 1982.842
4.360156 | 1317.763 | 2196.271 |  |  |  | 3.415978 | 1120.196 | 1866.993 | 4.636654 | 1299.478 | 2165.797 | 3.796326 | 846.3246 | 1410.541 |  |  |  | 3.333314 | 1115.22 | 1858.7 | 2.779639 | 1121.624 | 1869.373 | 3.940165 | 1271.767 | 2119.612 | 3.903646 | 1190.944 | 1984.907
4.365144 | 1318.894 | 2198.157 |  |  |  | 3.42097 | 1121.439 | 1869.065 | 4.643323 | 1300.664 | 2167.773 | 3.801308 | 847.4555 | 1412.426 |  |  |  | 3.338337 | 1116.439 | 1860.732 | 2.784662 | 1123.062 | 1871.77 | 3.945151 | 1273.101 | 2121.835 | 3.908644 | 1192.004 | 1986.673
4.370165 | 1320.007 | 2200.012 |  |  |  | 3.425984 | 1122.678 | 1871.13 | 4.648309 | 1301.754 | 2169.59 | 3.80632 | 848.5721 | 1414.287 |  |  |  | 3.343319 | 1117.579 | 1862.631 | 2.787978 | 1124.087 | 1873.479 | 3.950158 | 1274.363 | 2123.938 | 3.91367 | 1193.209 | 1988.682
4.375158 | 1321.209 | 2202.014 |  |  |  | 3.430983 | 1123.872 | 1873.121 | 4.653323 | 1302.765 | 2171.276 | 3.811337 | 849.8 | 1416.333 |  |  |  | 3.348328 | 1118.66 | 1864.434 | 2.791334 | 1125.306 | 1875.509 | 3.95517 | 1275.558 | 2125.93 | 3.918645 | 1194.27 | 1990.449
4.380153 | 1322.416 | 2204.026 |  |  |  | 3.436006 | 1125.095 | 1875.158 | 4.658318 | 1303.767 | 2172.945 | 3.81631 | 851.0789 | 1418.465 |  |  |  | 3.35332 | 1119.779 | 1866.298 | 2.794649 | 1126.394 | 1877.323 | 3.960146 | 1276.723 | 2127.872 | 3.925313 | 1195.696 | 1992.827
4.385147 | 1323.604 | 2206.006 |  |  |  | 3.440973 | 1126.338 | 1877.23 | 4.664985 | 1304.978 | 2174.963 | 3.821324 | 852.2821 | 1420.47 |  |  |  | 3.35831 | 1120.924 | 1868.207 | 2.797983 | 1127.426 | 1879.043 | 3.965156 | 1277.83 | 2129.716 | 3.930332 | 1196.718 | 1994.53
4.390136 | 1324.677 | 2207.795 |  |  |  | 3.44599 | 1127.682 | 1879.47 | 4.671655 | 1306.261 | 2177.101 | 3.826314 | 853.4392 | 1422.399 |  |  |  | 3.36333 | 1122.125 | 1870.209 | 2.801333 | 1128.448 | 1880.746 | 3.970145 | 1279.102 | 2131.837 | 3.935321 | 1197.975 | 1996.625
4.395164 | 1325.954 | 2209.923 |  |  |  | 3.450997 | 1128.975 | 1881.625 | 4.678328 | 1307.542 | 2179.236 | 3.831328 | 854.482 | 1424.137 |  |  |  | 3.368306 | 1123.504 | 1872.507 | 2.804646 | 1129.49 | 1882.484 | 3.97516 | 1280.32 | 2133.867 | 3.940347 | 1199.229 | 1998.715
4.400142 | 1327.113 | 2211.855 |  |  |  | 3.45599 | 1130.251 | 1883.752 | 4.684991 | 1308.845 | 2181.408 | 3.836339 | 855.5208 | 1425.868 |  |  |  | 3.373333 | 1124.644 | 1874.407 | 2.809664 | 1130.786 | 1884.644 | 3.978488 | 1281.359 | 2135.598 | 3.94532 | 1200.335 | 2000.558
4.405165 | 1328.192 | 2213.654 |  |  |  | 3.461004 | 1131.471 | 1885.785 | 4.691654 | 1310.051 | 2183.418 | 3.841313 | 856.6616 | 1427.769 |  |  |  | 3.380001 | 1125.976 | 1876.626 | 2.812976 | 1131.912 | 1886.519 | 3.983497 | 1282.627 | 2137.711 | 3.950307 | 1201.456 | 2002.426
4.411835 | 1329.477 | 2215.796 |  |  |  | 3.465978 | 1132.87 | 1888.116 | 4.698308 | 1311.269 | 2185.448 | 3.846328 | 857.8028 | 1429.671 |  |  |  | 3.386654 | 1127.321 | 1878.868 | 2.816326 | 1133.039 | 1888.398 | 3.988495 | 1283.926 | 2139.877 | 3.955328 | 1202.488 | 2004.147
4.416813 | 1330.576 | 2217.626 |  |  |  | 3.470993 | 1134.243 | 1890.404 | 4.703316 | 1312.351 | 2187.252 | 3.851314 | 858.8816 | 1431.469 |  |  |  | 3.39166 | 1128.397 | 1880.662 | 2.819653 | 1134.112 | 1890.187 | 3.993482 | 1285.162 | 2141.937 | 3.960315 | 1203.563 | 2005.939
4.42183 | 1331.765 | 2219.608 |  |  |  | 3.475983 | 1135.693 | 1892.822 | 4.70999 | 1313.561 | 2189.269 | 3.856329 | 859.9091 | 1433.182 |  |  |  | 3.396681 | 1129.431 | 1882.384 | 2.822984 | 1135.224 | 1892.04 | 3.998506 | 1286.393 | 2143.989 | 3.965333 | 1204.749 | 2007.915
4.426832 | 1332.897 | 2221.494 |  |  |  | 3.480984 | 1136.967 | 1894.945 | 4.71665 | 1314.709 | 2191.181 | 3.861329 | 860.9546 | 1434.924 |  |  |  | 3.401655 | 1130.478 | 1884.13 | 2.826341 | 1136.384 | 1893.974 | 4.003493 | 1287.645 | 2146.076 | 3.970302 | 1205.88 | 2009.799
4.431828 | 1334.081 | 2223.468 |  |  |  | 3.485991 | 1138.203 | 1897.004 | 4.723308 | 1316.102 | 2193.504 | 3.866315 | 862.0116 | 1436.686 |  |  |  | 3.406674 | 1131.483 | 1885.805 | 2.829651 | 1137.555 | 1895.924 | 4.008504 | 1288.819 | 2148.032 | 3.975319 | 1207.139 | 2011.898
4.436831 | 1335.145 | 2225.241 |  |  |  | 3.490976 | 1139.374 | 1898.957 | 4.729982 | 1317.366 | 2195.61 | 3.871338 | 863.165 | 1438.608 |  |  |  | 3.413322 | 1132.897 | 1888.162 | 2.833001 | 1138.631 | 1897.719 | 4.013505 | 1289.925 | 2149.876 | 3.980324 | 1208.28 | 2013.8
4.441799 | 1336.325 | 2227.209 |  |  |  | 3.495999 | 1140.595 | 1900.992 | 4.736668 | 1318.697 | 2197.829 | 3.876313 | 864.1953 | 1440.325 |  |  |  | 3.419994 | 1134.048 | 1890.08 | 2.836324 | 1139.662 | 1899.437 | 4.018485 | 1291.109 | 2151.848 | 3.98532 | 1209.453 | 2015.755
4.446826 | 1337.339 | 2228.898 |  |  |  | 3.500982 | 1141.773 | 1902.955 | 4.741656 | 1319.822 | 2199.703 | 3.881327 | 865.206 | 1442.01 |  |  |  | 3.426649 | 1135.281 | 1892.135 | 2.83964 | 1140.814 | 1901.357 | 4.023501 | 1292.316 | 2153.86 | 3.990339 | 1210.608 | 2017.681
4.45182 | 1338.549 | 2230.915 |  |  |  | 3.505993 | 1143.052 | 1905.087 | 4.748312 | 1320.931 | 2201.552 | 3.886323 | 866.2651 | 1443.775 |  |  |  | 3.433306 | 1136.472 | 1894.12 | 2.842994 | 1141.899 | 1903.165 | 4.028481 | 1293.63 | 2156.049 | 3.995311 | 1211.698 | 2019.497
4.456826 | 1339.768 | 2232.946 |  |  |  | 3.509326 | 1144.086 | 1906.81 | 4.754994 | 1322.13 | 2203.55 | 3.89132 | 867.2849 | 1445.475 |  |  |  | 3.439995 | 1137.584 | 1895.973 | 2.847988 | 1143.367 | 1905.612 | 4.033501 | 1294.939 | 2158.232 | 4.000325 | 1212.754 | 2021.256
4.461825 | 1340.901 | 2234.835 |  |  |  | 3.514332 | 1145.279 | 1908.799 | 4.761669 | 1323.40625 | 2205.677 | 3.896329 | 868.4352 | 1447.392 |  |  |  | 3.448342 | 1136.369 | 1893.948 | 2.851351 | 1144.444 | 1907.407 | 4.038487 | 1296.259 | 2160.431 | 4.005326 | 1213.779 | 2022.965
4.466799 | 1342.12 | 2236.866 |  |  |  | 3.519327 | 1146.673 | 1911.122 | 4.768324 | 1324.52 | 2207.533 | 3.902982 | 869.608 | 1449.347 |  |  |  | 3.45 | 1134.024 | 1890.04 | 2.854659 | 1145.53 | 1909.217 | 4.043473 | 1297.605 | 2162.675 | 4.011978 | 1215.13 | 2025.217
4.471835 | 1343.268 | 2238.78 |  |  |  | 3.524305 | 1147.857 | 1913.094 | 4.774975 | 1325.828 | 2209.713 | 3.909647 | 870.859375 | 1451.432 |  |  |  | 3.451646 | 1131.071 | 1885.118 | 2.857994 | 1146.577 | 1910.961 | 4.048488 | 1298.737 | 2164.561 | 4.017002 | 1216.25 | 2027.083
4.476824 | 1344.347 | 2240.578 |  |  |  | 3.529325 | 1149.033 | 1915.055 | 4.779986 | 1326.9 | 2211.5 | 3.916328 | 872.0573 | 1453.429 |  |  |  | 3.45331 | 1127.825 | 1879.709 | 2.861314 | 1147.709 | 1912.848 | 4.053477 | 1299.979 | 2166.632 | 4.021994 | 1217.314 | 2028.856
4.481833 | 1345.517 | 2242.528 |  |  |  | 3.534316 | 1150.193 | 1916.989 | 4.78498 | 1327.922 | 2213.203 | 3.921333 | 873.2261 | 1455.377 |  |  |  | 3.454989 | 1124.592 | 1874.319 | 2.864636 | 1148.735 | 1914.558 | 4.058508 | 1301.147 | 2168.578 | 4.026981 | 1218.352 | 2030.586
4.48682 | 1346.813 | 2244.688 |  |  |  | 3.539328 | 1151.601 | 1919.336 | 4.791638 | 1329.267 | 2215.445 | 3.927976 | 874.5386 | 1457.564 |  |  |  | 3.456665 | 1121.294 | 1868.823 | 2.867996 | 1149.884 | 1916.473 | 4.063488 | 1302.369 | 2170.614 | 4.031992 | 1219.539 | 2032.566
4.491807 | 1347.95 | 2246.584 |  |  |  | 3.544316 | 1152.885 | 1921.475 | 4.798326 | 1330.672 | 2217.786 | 3.932992 | 875.6702 | 1459.45 |  |  |  | 3.458328 | 1117.963 | 1863.272 | 2.872984 | 1151.336 | 1918.894 | 4.068483 | 1303.695 | 2172.825 | 4.036982 | 1220.806 | 2034.677
4.496832 | 1349.148 | 2248.58 |  |  |  | 3.549298 | 1154.207 | 1923.678 | 4.805001 | 1331.934 | 2219.89 | 3.939679 | 876.933 | 1461.555 |  |  |  | 3.459981 | 1114.765 | 1857.942 | 2.878004 | 1152.747 | 1921.246 | 4.0735 | 1304.919 | 2174.866 | 4.042008 | 1221.861 | 2036.436
4.501816 | 1350.193 | 2250.322 |  |  |  | 3.55433 | 1155.316 | 1925.526 | 4.811661 | 1333.1 | 2221.834 | 3.946325 | 878.0084 | 1463.347 |  |  |  | 3.461648 | 1111.634 | 1852.723 | 2.881307 | 1153.818 | 1923.031 | 4.078491 | 1306.144 | 2176.907 | 4.048664 | 1223.219 | 2038.698
4.506827 | 1351.239 | 2252.065 |  |  |  | 3.559312 | 1156.552 | 1927.587 | 4.818326 | 1334.338 | 2223.897 | 3.952974 | 879.2502 | 1465.417 |  |  |  | 3.463332 | 1108.785 | 1847.975 | 2.886322 | 1155.281 | 1925.469 | 4.083519 | 1307.319 | 2178.865 | 4.053637 | 1224.272 | 2040.453
4.511816 | 1352.339 | 2253.898 |  |  |  | 3.564332 | 1157.787 | 1929.644 | 4.824983 | 1335.604 | 2226.007 | 3.959653 | 880.3065 | 1467.177 |  |  |  | 3.465006 | 1106.682 | 1844.47 | 2.889639 | 1156.421 | 1927.368 | 4.088489 | 1308.574 | 2180.956 | 4.058663 | 1225.452 | 2042.42
4.516811 | 1353.541 | 2255.901 |  |  |  | 3.569319 | 1158.953 | 1931.588 | 4.831638 | 1336.858 | 2228.097 | 3.964678 | 881.3588 | 1468.931 |  |  |  | 3.468327 | 1105.453 | 1842.421 | 2.893 | 1157.562 | 1929.27 | 4.093478 | 1309.829 | 2183.049 | 4.063657 | 1226.71875 | 2044.53125
4.521825 | 1354.821 | 2258.036 |  |  |  | 3.574314 | 1160.082 | 1933.469 | 4.836652 | 1337.893 | 2229.822 | 3.971322 | 882.6729 | 1471.121 |  |  |  | 3.479988 | 1106.211 | 1843.684 | 2.896327 | 1158.568 | 1930.947 | 4.098494 | 1311.002 | 2185.003 | 4.070317 | 1228.018 | 2046.697
4.526803 | 1356.041 | 2260.068 |  |  |  | 3.579334 | 1161.195 | 1935.325 | 4.843317 | 1339.162 | 2231.937 | 3.976313 | 883.681 | 1472.802 |  |  |  | 3.486642 | 1107.408 | 1845.68 | 2.901336 | 1160.073 | 1933.455 | 4.103487 | 1312.244 | 2187.073 | 4.075328 | 1229.268 | 2048.78
4.53183 | 1357.054 | 2261.757 |  |  |  | 3.584318 | 1162.345 | 1937.242 | 4.849968 | 1340.407 | 2234.012 | 3.983 | 884.8646 | 1474.774 |  |  |  | 3.493317 | 1108.704 | 1847.841 | 2.906308 | 1161.525 | 1935.875 | 4.108504 | 1313.359 | 2188.932 | 4.080311 | 1230.436 | 2050.727
4.536821 | 1358.251 | 2263.752 |  |  |  | 3.589336 | 1163.438 | 1939.064 | 4.856648 | 1341.556 | 2235.927 | 3.988001 | 885.8659 | 1476.443 |  |  |  | 3.498326 | 1109.832 | 1849.72 | 2.911327 | 1162.973 | 1938.289 | 4.11347 | 1314.592 | 2190.987 | 4.08533 | 1231.674 | 2052.791
4.541819 | 1359.291 | 2265.485 |  |  |  | 3.594324 | 1164.66 | 1941.1 | 4.861656 | 1342.563 | 2237.605 | 3.994638 | 887.1376 | 1478.563 |  |  |  | 3.504988 | 1111.136 | 1851.893 | 2.914644 | 1164.034 | 1940.056 | 4.118489 | 1315.687 | 2192.812 | 4.090338 | 1232.845 | 2054.741
4.546829 | 1360.489 | 2267.481 |  |  |  | 3.599324 | 1165.777 | 1942.962 | 4.868324 | 1343.773 | 2239.622 | 4.001309 | 888.1703 | 1480.284 |  |  |  | 3.50999 | 1112.323 | 1853.872 | 2.918004 | 1165.051 | 1941.751 | 4.12349 | 1317.103 | 2195.171 | 4.095311 | 1233.862 | 2056.436
4.551822 | 1361.678 | 2269.463 |  |  |  | 3.604327 | 1166.897 | 1944.828 | 4.874978 | 1344.928 | 2241.547 | 4.009654 | 889.3079 | 1482.18 |  |  |  | 3.514996 | 1113.592 | 1855.987 | 2.922981 | 1166.54 | 1944.233 | 4.12849 | 1318.409 | 2197.348 | 4.100321 | 1234.995 | 2058.326
4.556844 | 1362.704 | 2271.174 |  |  |  | 3.60931 | 1168.075 | 1946.791 | 4.881655 | 1346.264 | 2243.773 | 4.016335 | 890.385 | 1483.975 |  |  |  | 3.519987 | 1114.827 | 1858.045 | 2.928004 | 1168.056 | 1946.76 | 4.133509 | 1319.636 | 2199.393 | 4.105307 | 1236.161 | 2060.269
4.561821 | 1363.826 | 2273.043 |  |  |  | 3.614334 | 1169.168 | 1948.613 | 4.888333 | 1347.563 | 2245.939 | 4.023001 | 891.4091 | 1485.682 |  |  |  | 3.525014 | 1116.04 | 1860.066 | 2.932987 | 1169.455 | 1949.092 | 4.138477 | 1320.964 | 2201.607 | 4.111986 | 1237.485 | 2062.475
4.566825 | 1364.94 | 2274.9 |  |  |  | 3.619313 | 1170.27 | 1950.449 | 4.894983 | 1348.673 | 2247.788 | 4.029655 | 892.4131 | 1487.355 |  |  |  | 3.529987 | 1117.428 | 1862.38 | 2.937994 | 1170.799 | 1951.332 | 4.143495 | 1322.119 | 2203.532 | 4.117005 | 1238.491 | 2064.152
4.571819 | 1366.215 | 2277.025 |  |  |  | 3.62431 | 1171.297 | 1952.162 | 4.901646 | 1349.876 | 2249.794 | 4.036318 | 893.6109 | 1489.352 |  |  |  | 3.53499 | 1118.76 | 1864.6 | 2.941317 | 1171.813 | 1953.022 | 4.148492 | 1323.325 | 2205.542 | 4.121975 | 1239.579 | 2065.965
4.576819 | 1367.427 | 2279.044 |  |  |  | 3.630985 | 1172.503 | 1954.171 | 4.908316 | 1351.124 | 2251.874 | 4.044649 | 894.8578 | 1491.43 |  |  |  | 3.53999 | 1119.905 | 1866.508 | 2.944665 | 1172.853 | 1954.755 | 4.153491 | 1324.618 | 2207.696 | 4.126999 | 1240.737 | 2067.895
4.581844 | 1368.542 | 2280.904 |  |  |  | 3.63766 | 1173.592 | 1955.987 | 4.916651 | 1352.364 | 2253.94 | 4.051317 | 895.8729 | 1493.121 |  |  |  | 3.544987 | 1121.233 | 1868.721 | 2.947983 | 1173.938 | 1956.564 | 4.158502 | 1325.892 | 2209.821 | 4.131991 | 1241.846 | 2069.743
4.586812 | 1369.723 | 2282.872 |  |  |  | 3.642648 | 1174.644 | 1957.74 | 4.923339 | 1353.397 | 2255.661 | 4.057989 | 896.9368 | 1494.895 |  |  |  | 3.550006 | 1122.403 | 1870.671 | 2.953009 | 1175.471 | 1959.118 | 4.163485 | 1327.227 | 2212.045 | 4.136984 | 1242.976 | 2071.627
4.593461 | 1371.089 | 2285.149 |  |  |  | 3.649324 | 1175.81 | 1959.683 | 4.929996 | 1354.535 | 2257.558 | 4.064666 | 898.0715 | 1496.786 |  |  |  | 3.554977 | 1123.782 | 1872.971 | 2.956317 | 1176.572 | 1960.953 | 4.168501 | 1328.555 | 2214.259 | 4.142 | 1244.156 | 2073.593
4.598494 | 1372.226 | 2287.044 |  |  |  | 3.65432 | 1176.829 | 1961.382 | 4.93832 | 1355.656 | 2259.427 | 4.071314 | 899.093 | 1498.488 |  |  |  | 3.559979 | 1124.951 | 1874.919 | 2.961328 | 1177.896 | 1963.161 | 4.173486 | 1329.649 | 2216.081 | 4.146984 | 1245.227 | 2075.378
4.603478 | 1373.235 | 2288.725 |  |  |  | 3.66267 | 1178.026 | 1963.376 | 4.948346 | 1356.866 | 2261.444 | 4.081325 | 900.0544 | 1500.091 |  |  |  | 3.564985 | 1126.182 | 1876.97 | 2.9663 | 1179.259 | 1965.431 | 4.178489 | 1330.908 | 2218.179 | 4.152001 | 1246.306 | 2077.177
4.6085 | 1374.364 | 2290.606 |  |  |  | 3.67099 | 1179.107 | 1965.178 | 4.958315 | 1358.029 | 2263.382 | 4.089669 | 901.0677 | 1501.78 |  |  |  | 3.569987 | 1127.486 | 1879.143 | 2.971321 | 1180.646 | 1967.743 | 4.183509 | 1332.109 | 2220.181 | 4.156981 | 1247.538 | 2079.231
4.615163 | 1375.624 | 2292.707 |  |  |  | 3.679316 | 1180.15 | 1966.916 | 4.968323 | 1359.035 | 2265.059 | 4.096313 | 902.2019 | 1503.67 |  |  |  | 3.575009 | 1128.734 | 1881.223 | 2.976322 | 1181.866 | 1969.776 | 4.188484 | 1333.406 | 2222.343 | 4.161988 | 1248.771 | 2081.284
4.620146 | 1376.626 | 2294.377 |  |  |  | 3.689331 | 1180.999 | 1968.332 | 4.978303 | 1360.11 | 2266.85 | 4.102982 | 903.2355 | 1505.393 |  |  |  | 3.57998 | 1130.128 | 1883.546 | 2.981318 | 1183.092 | 1971.82 | 4.193499 | 1334.741 | 2224.568 | 4.167002 | 1249.843 | 2083.071
4.626827 | 1377.899 | 2296.499 |  |  |  | 3.700979 | 1180.798 | 1967.997 | 4.988322 | 1360.997 | 2268.328 | 4.112983 | 904.2845 | 1507.141 |  |  |  | 3.584994 | 1131.469 | 1885.781 | 2.986328 | 1184.465 | 1974.108 | 4.196805 | 1335.756 | 2226.26 | 4.171983 | 1250.906 | 2084.843
4.631838 | 1379.066 | 2298.444 |  |  |  | 3.709326 | 1179.751 | 1966.252 | 4.998336 | 1361.776 | 2269.627 | 4.124662 | 905.4816 | 1509.136 |  |  |  | 3.588313 | 1132.471 | 1887.452 | 2.991302 | 1185.824 | 1976.374 | 4.201831 | 1336.957 | 2228.262 | 4.178658 | 1252.224 | 2087.039
4.636812 | 1380.148 | 2300.246 |  |  |  | 3.716002 | 1178.63 | 1964.384 | 5.009983 | 1362.583 | 2270.971 | 4.132993 | 906.6254 | 1511.042 |  |  |  | 3.593338 | 1133.734 | 1889.556 | 2.994665 | 1186.836 | 1978.061 | 4.206824 | 1338.075 | 2230.125 | 4.183654 | 1253.456 | 2089.094
4.641827 | 1381.352 | 2302.254 |  |  |  | 3.72764 | 1177.59 | 1962.65 | 5.021647 | 1363.417 | 2272.362 | 4.142997 | 907.5367 | 1512.561 |  |  |  | 3.59833 | 1135.058 | 1891.764 | 2.99965 | 1188.037 | 1980.062 | 4.211836 | 1339.259 | 2232.098 | 4.188652 | 1254.671 | 2091.119
4.646814 | 1382.354 | 2303.924 |  |  |  | 3.737646 | 1177.19 | 1961.983 | 5.031665 | 1364.51 | 2274.184 | 4.152988 | 908.5518 | 1514.253 |  |  |  | 3.603328 | 1136.195 | 1893.658 | 3.004674 | 1189.235 | 1982.059 | 4.216831 | 1340.423 | 2234.038 | 4.193681 | 1255.938 | 2093.23
4.651818 | 1383.485 | 2305.809 |  |  |  | 3.747662 | 1177.582 | 1962.637 | 5.041661 | 1365.618 | 2276.031 | 4.164659 | 909.7224 | 1516.204 |  |  |  | 3.608343 | 1137.368 | 1895.614 | 3.009652 | 1190.469 | 1984.115 | 4.221807 | 1341.788 | 2236.314 | 4.198654 | 1257.198 | 2095.331
4.65682 | 1384.52 | 2307.533 |  |  |  | 3.759323 | 1178.603 | 1964.339 | 5.051667 | 1366.724 | 2277.874 | 4.174669 | 910.5347 | 1517.558 |  |  |  | 3.613315 | 1138.584 | 1897.64 | 3.01465 | 1191.597 | 1985.994 | 4.226837 | 1343.047 | 2238.411 | 4.203645 | 1258.222 | 2097.036
4.661805 | 1385.74 | 2309.566 |  |  |  | 3.767669 | 1179.624 | 1966.04 | 5.061641 | 1367.832 | 2279.721 | 4.186326 | 911.4583 | 1519.097 |  |  |  | 3.618332 | 1139.859 | 1899.765 | 3.021336 | 1192.872 | 1988.12 | 4.231823 | 1344.371 | 2240.618 | 4.210333 | 1259.582 | 2099.303
4.666831 | 1386.783 | 2311.305 |  |  |  | 3.77599 | 1180.755 | 1967.926 | 5.071656 | 1368.968 | 2281.613 | 4.197979 | 912.3121 | 1520.52 |  |  |  | 3.623318 | 1141.157 | 1901.929 | 3.028 | 1193.959 | 1989.932 | 4.236834 | 1345.613 | 2242.688 | 4.216995 | 1260.92 | 2101.533
4.671813 | 1387.969 | 2313.282 |  |  |  | 3.78599 | 1181.59 | 1969.317 | 5.079986 | 1369.989 | 2283.315 | 4.207979 | 912.9805 | 1521.634 |  |  |  | 3.628324 | 1142.344 | 1903.907 | 3.034652 | 1195.225 | 1992.042 | 4.241817 | 1346.866 | 2244.776 | 4.22198 | 1262.067 | 2103.445
4.676821 | 1389.045 | 2315.074 |  |  |  | 3.797654 | 1181.235 | 1968.725 | 5.088296 | 1371.103 | 2285.172 | 4.218005 | 913.8671875 | 1523.112 |  |  |  | 3.633324 | 1143.562 | 1905.937 | 3.041312 | 1196.561 | 1994.268 | 4.24681 | 1348.049 | 2246.748 | 4.226993 | 1263.172 | 2105.287
4.681838 | 1390.199 | 2316.998 |  |  |  | 3.807662 | 1181.069 | 1968.449 | 5.096649 | 1372.134 | 2286.889 | 4.22965 | 914.8268 | 1524.711 |  |  |  | 3.638298 | 1144.896 | 1908.16 | 3.047992 | 1197.867 | 1996.446 | 4.251836 | 1349.175 | 2248.625 | 4.233655 | 1264.464 | 2107.44
4.686818 | 1391.301 | 2318.834 |  |  |  | 3.817672 | 1180.607 | 1967.678 | 5.10497 | 1373.143 | 2288.572 | 4.239652 | 915.7099 | 1526.183 |  |  |  | 3.643322 | 1146.177 | 1910.296 | 3.053 | 1198.868 | 1998.113 | 4.256817 | 1350.412 | 2250.687 | 4.238653 | 1265.467 | 2109.111
4.691832 | 1392.573 | 2320.956 |  |  |  | 3.824319 | 1179.269 | 1965.449 | 5.114985 | 1374.302 | 2290.503 | 4.249652 | 916.437 | 1527.395 |  |  |  | 3.648313 | 1147.304 | 1912.173 | 3.059651 | 1200.038 | 2000.063 | 4.261832 | 1351.669 | 2252.781 | 4.243668 | 1266.615 | 2111.025
4.696804 | 1393.599 | 2322.664 |  |  |  | 3.827646 | 1178.257 | 1963.761 | 5.125002 | 1375.292 | 2292.153 | 4.259662 | 917.1686 | 1528.614 |  |  |  | 3.653334 | 1148.447 | 1914.079 | 3.06631 | 1201.089 | 2001.814 | 4.266821 | 1352.976 | 2254.961 | 4.248641 | 1267.986 | 2113.31
4.701823 | 1394.63 | 2324.384 |  |  |  | 3.830978 | 1177.167 | 1961.946 | 5.133325 | 1376.345 | 2293.908 | 4.269663 | 917.8923 | 1529.82 |  |  |  | 3.658329 | 1149.727 | 1916.211 | 3.074647 | 1202.23 | 2003.716 | 4.271825 | 1354.223 | 2257.039 | 4.25366 | 1269.012 | 2115.02
4.706827 | 1395.721 | 2326.201 |  |  |  | 3.83433 | 1175.755 | 1959.592 | 5.141665 | 1377.381 | 2295.634 | 4.281315 | 918.8196 | 1531.366 |  |  |  | 3.663309 | 1151.075 | 1918.458 | 3.081339 | 1203.345 | 2005.576 | 4.276837 | 1355.516 | 2259.194 | 4.258652 | 1270.049 | 2116.748
4.711815 | 1396.921 | 2328.202 |  |  |  | 3.83765 | 1174.166 | 1956.943 | 5.151665 | 1378.57 | 2297.617 | 4.291322 | 919.5818 | 1532.636 |  |  |  | 3.668335 | 1152.394 | 1920.657 | 3.08633 | 1204.538 | 2007.564 | 4.281812 | 1356.603 | 2261.005 | 4.263657 | 1271.093 | 2118.489
4.716823 | 1398.042 | 2330.07 |  |  |  | 3.840997 | 1172.473 | 1954.121 | 5.160002 | 1379.742 | 2299.57 | 4.301326 | 920.5717 | 1534.286 |  |  |  | 3.673323 | 1153.68 | 1922.799 | 3.09131 | 1205.718 | 2009.53 | 4.286836 | 1357.774 | 2262.957 | 4.268661 | 1272.241 | 2120.402
4.721796 | 1399.173 | 2331.954 |  |  |  | 3.844324 | 1171.031 | 1951.719 | 5.166657 | 1380.755 | 2301.258 | 4.311328 | 921.4966 | 1535.828 |  |  |  | 3.678344 | 1154.838 | 1924.73 | 3.096326 | 1206.822 | 2011.37 | 4.291825 | 1358.911 | 2264.852 | 4.273647 | 1273.487 | 2122.479
4.726826 | 1400.199 | 2333.665 |  |  |  | 3.847643 | 1169.491 | 1949.152 | 5.174999 | 1381.911 | 2303.186 | 4.321337 | 922.5389 | 1537.565 |  |  |  | 3.683325 | 1156.046 | 1926.743 | 3.101318 | 1207.937 | 2013.229 | 4.296826 | 1360.116 | 2266.86 | 4.27867 | 1274.712 | 2124.52
4.731826 | 1401.39 | 2335.649 |  |  |  | 3.851001 | 1167.845 | 1946.408 | 5.183321 | 1383.071 | 2305.119 | 4.3313 | 923.7852 | 1539.642 |  |  |  | 3.688304 | 1157.408 | 1929.013 | 3.106346 | 1209.1 | 2015.166 | 4.301828 | 1361.472 | 2269.119 | 4.285326 | 1276.014 | 2126.69
4.736819 | 1402.514 | 2337.524 |  |  |  | 3.854315 | 1166.302 | 1943.836 | 5.189963 | 1384.089 | 2306.816 | 4.341312 | 924.9355 | 1541.559 |  |  |  | 3.693331 | 1158.6 | 1931.001 | 3.111324 | 1210.387 | 2017.312 | 4.306817 | 1362.615 | 2271.025 | 4.290317 | 1277.045 | 2128.409
4.741825 | 1403.773 | 2339.621 |  |  |  | 3.857662 | 1164.931 | 1941.552 | 5.196637 | 1385.091 | 2308.484 | 4.351315 | 926.0756 | 1543.459 |  |  |  | 3.698316 | 1159.814 | 1933.023 | 3.116308 | 1211.687 | 2019.478 | 4.311842 | 1363.773 | 2272.955 | 4.295345 | 1278.11 | 2130.184
4.746809 | 1404.808 | 2341.346 |  |  |  | 3.860994 | 1163.573 | 1939.288 | 5.20333 | 1386.201 | 2310.335 | 4.361334 | 927.1602 | 1545.267 |  |  |  | 3.703332 | 1161.054 | 1935.091 | 3.121335 | 1213.052 | 2021.753 | 4.316821 | 1364.969 | 2274.948 | 4.300316 | 1279.227 | 2132.045
4.751836 | 1405.918 | 2343.197 |  |  |  | 3.864311 | 1162.538 | 1937.564 | 5.211646 | 1387.468 | 2312.447 | 4.36967 | 928.2978 | 1547.163 |  |  |  | 3.708309 | 1162.146 | 1936.91 | 3.126323 | 1214.194 | 2023.656 | 4.321828 | 1366.132 | 2276.887 | 4.305321 | 1280.384 | 2133.974
4.756825 | 1407.014 | 2345.023 |  |  |  | 3.874327 | 1161.583 | 1935.971 | 5.218326 | 1388.674 | 2314.457 | 4.379676 | 929.4099 | 1549.016 |  |  |  | 3.713316 | 1163.4 | 1939 | 3.131342 | 1215.429 | 2025.715 | 4.326819 | 1367.443 | 2279.072 | 4.310318 | 1281.45 | 2135.75
4.761824 | 1408.178 | 2346.963 |  |  |  | 3.884326 | 1160.421 | 1934.035 | 5.226674 | 1389.83 | 2316.384 | 4.389661 | 930.501 | 1550.835 |  |  |  | 3.718329 | 1164.654 | 1941.089 | 3.136309 | 1216.608 | 2027.681 | 4.331821 | 1368.667 | 2281.112 | 4.315313 | 1282.554 | 2137.59
4.766832 | 1409.398 | 2348.997 |  |  |  | 3.889312 | 1159.057 | 1931.761 | 5.234992 | 1391.004 | 2318.339 | 4.399648 | 931.6153 | 1552.692 |  |  |  | 3.723321 | 1165.957 | 1943.262 | 3.141317 | 1217.805 | 2029.674 | 4.336851 | 1369.804 | 2283.007 | 4.320339 | 1283.726 | 2139.544
4.771813 | 1410.554 | 2350.924 |  |  |  | 3.892671 | 1155.555 | 1925.925 | 5.239971 | 1392.04 | 2320.066 | 4.409631 | 932.626 | 1554.377 |  |  |  | 3.728337 | 1167.289 | 1945.481 | 3.146328 | 1218.979 | 2031.632 | 4.341821 | 1370.913 | 2284.855 | 4.325311 | 1284.921 | 2141.535
4.776835 | 1411.647 | 2352.745 |  |  |  | 3.894338 | 1151.924 | 1919.873 | 5.24832 | 1393.347 | 2322.245 | 4.419655 | 933.7164 | 1556.194 |  |  |  | 3.733314 | 1168.383 | 1947.304 | 3.151324 | 1220.243 | 2033.738 | 4.346819 | 1372.023 | 2286.704 | 4.330318 | 1285.922 | 2143.204
4.781815 | 1412.774 | 2354.623 |  |  |  | 3.895993 | 1148.345 | 1913.909 | 5.254986 | 1394.391 | 2323.986 | 4.427988 | 934.7715 | 1557.953 |  |  |  | 3.738321 | 1169.645 | 1949.408 | 3.156333 | 1221.546 | 2035.91 | 4.35182 | 1373.14 | 2288.567 | 4.33532 | 1286.954 | 2144.924
4.788478 | 1414.113 | 2356.855 |  |  |  | 3.897648 | 1144.681 | 1907.801 | 5.261666 | 1395.731 | 2326.218 | 4.437999 | 935.8603 | 1559.767 |  |  |  | 3.743333 | 1170.842 | 1951.404 | 3.161302 | 1222.898 | 2038.163 | 4.356828 | 1374.25 | 2290.416 | 4.341984 | 1288.18 | 2146.967
4.793491 | 1415.369 | 2358.948 |  |  |  | 3.899323 | 1141.072 | 1901.787 | 5.268328 | 1396.949 | 2328.248 | 4.448015 | 936.8764 | 1561.461 |  |  |  | 3.748316 | 1172.189 | 1953.649 | 3.166314 | 1224.211 | 2040.352 | 4.361842 | 1375.361 | 2292.268 | 4.347008 | 1289.291 | 2148.819
4.798469 | 1416.515 | 2360.858 |  |  |  | 3.901003 | 1137.506 | 1895.844 | 5.274981 | 1398.21 | 2330.349 | 4.459632 | 937.7881 | 1562.98 |  |  |  | 3.753337 | 1173.39 | 1955.65 | 3.171323 | 1225.421 | 2042.368 | 4.36681 | 1376.514 | 2294.189 | 4.351984 | 1290.453 | 2150.755
4.803483 | 1417.66 | 2362.767 |  |  |  | 3.902667 | 1133.892 | 1889.82 | 5.283314 | 1399.336 | 2332.226 | 4.46965 | 938.149 | 1563.582 |  |  |  | 3.75832 | 1174.47 | 1957.45 | 3.176312 | 1226.626 | 2044.376 | 4.373481 | 1377.732 | 2296.22 | 4.356979 | 1291.585 | 2152.642
4.808489 | 1418.74 | 2364.566 |  |  |  | 3.904317 | 1130.513 | 1884.189 | 5.289975 | 1400.351 | 2333.919 | [6 empty] | 3.764979 | 1175.759 | 1959.598 | 3.181332 | 1227.649 | 2046.082 | 4.378501 | 1378.827 | 2298.045 | 4.362 | 1292.789 | 2154.649
4.815152 | 1420.033 | 2366.721 |  |  |  | 3.905971 | 1127.251 | 1878.751 | 5.296653 | 1401.412 | 2335.686 | [6 empty] | 3.769998 | 1177.011 | 1961.685 | 3.186315 | 1228.904 | 2048.173 | 4.385159 | 1380.18 | 2300.299 | 4.366985 | 1293.871 | 2156.451
4.82016 | 1421.125 | 2368.541 |  |  |  | 3.90764 | 1124.141 | 1873.568 | 5.303337 | 1402.578 | 2337.631 | [6 empty] | 3.774986 | 1178.174 | 1963.623 | 3.191337 | 1230.102 | 2050.169 | 4.390154 | 1381.456 | 2302.426 | 4.372003 | 1294.987 | 2158.312
4.82515 | 1422.206 | 2370.343 |  |  |  | 3.909323 | 1123.029 | 1871.715 | 5.309992 | 1403.866 | 2339.776 | [6 empty] | 3.780006 | 1179.412 | 1965.687 | 3.19633 | 1231.389 | 2052.315 | 4.395164 | 1382.561 | 2304.268 | 4.376988 | 1296.053 | 2160.089
4.830153 | 1423.373 | 2372.288 |  |  |  | 3.919348 | 1122.653 | 1871.089 | 5.314974 | 1404.896 | 2341.493 | [6 empty] | 3.784993 | 1180.661 | 1967.768 | 3.201323 | 1232.595 | 2054.325 | 4.400143 | 1383.706 | 2306.177 | 4.381992 | 1297.127 | 2161.878
4.835176 | 1424.416 | 2374.026 |  |  |  | 3.930962 | 1123.025 | 1871.708 | 5.321659 | 1406.038 | 2343.396 | [6 empty] | 3.789979 | 1181.734 | 1969.556 | 3.206346 | 1233.843 | 2056.405 | 4.405169 | 1384.963 | 2308.271 | 4.386996 | 1298.289 | 2163.815
4.840148 | 1425.695 | 2376.158 |  |  |  | 3.940984 | 1124.079 | 1873.466 | 5.32666 | 1407.072 | 2345.12 | [6 empty] | 3.79499 | 1182.894 | 1971.489 | 3.21132 | 1234.892 | 2058.153 | 4.41015 | 1386.179 | 2310.298 | 4.391981 | 1299.307 | 2165.511
4.845149 | 1426.708 | 2377.847 |  |  |  | 3.949308 | 1125.238 | 1875.397 | 5.333315 | 1408.206 | 2347.01 | [6 empty] | 3.801665 | 1184.155 | 1973.592 | 3.216331 | 1236.003 | 2060.005 | 4.415162 | 1387.46 | 2312.433 | 4.397007 | 1300.473 | 2167.455
4.85014 | 1427.762 | 2379.603 |  |  |  | 3.955971 | 1126.347 | 1877.246 | 5.338318 | 1409.277 | 2348.795 | [6 empty] | 3.806658 | 1185.304 | 1975.507 | 3.221308 | 1237.151 | 2061.918 | 4.420168 | 1388.624 | 2314.373 | 4.401987 | 1301.478 | 2169.13
4.855156 | 1428.948 | 2381.581 |  |  |  | 3.962662 | 1127.556 | 1879.26 | 5.346668 | 1410.547 | 2350.912 | [6 empty] | 3.811667 | 1186.452 | 1977.419 | 3.226319 | 1238.264 | 2063.774 | 4.425151 | 1389.79 | 2316.317 | 4.406987 | 1302.636 | 2171.061
4.860169 | 1430.144 | 2383.573 |  |  |  | 3.969333 | 1128.762 | 1881.271 | 5.35334 | 1411.713 | 2352.855 | [6 empty] | 3.816639 | 1187.601 | 1979.334 | 3.231337 | 1239.525 | 2065.875 | 4.430167 | 1390.827 | 2318.045 | 4.411985 | 1303.818 | 2173.03
4.865132 | 1431.432 | 2385.72 |  |  |  | 3.975987 | 1129.878 | 1883.13 | 5.359972 | 1412.788 | 2354.647 | [6 empty] | 3.823329 | 1188.972 | 1981.62 | 3.236314 | 1240.573 | 2067.622 | 4.435157 | 1391.931 | 2319.885 | 4.416979 | 1304.925 | 2174.874
4.870152 | 1432.68 | 2387.8 |  |  |  | 3.982641 | 1130.925 | 1884.874 | 5.366637 | 1413.859 | 2356.431 | [6 empty] | 3.82834 | 1189.997 | 1983.328 | 3.241322 | 1241.765 | 2069.609 | 4.440172 | 1393.086 | 2321.809 | 4.423669 | 1306.265 | 2177.108
4.876825 | 1434.027 | 2390.045 |  |  |  | 3.987662 | 1131.99 | 1886.65 | 5.373328 | 1415.032 | 2358.387 | [6 empty] | 3.833306 | 1191.014 | 1985.023 | 3.246308 | 1242.777 | 2071.295 | 4.445158 | 1394.315 | 2323.859 | 4.428656 | 1307.302 | 2178.836
4.881823 | 1435.035 | 2391.724 |  |  |  | 3.994329 | 1133.168 | 1888.613 | 5.378334 | 1416.1 | 2360.167 | [6 empty] | 3.838324 | 1192.021 | 1986.701 | 3.252986 | 1244.102 | 2073.504 | 4.450142 | 1395.568 | 2325.947 | 4.433637 | 1308.375 | 2180.626
4.888487 | 1436.403 | 2394.006 |  |  |  | 3.999311 | 1134.277 | 1890.461 | 5.383302 | 1417.131 | 2361.885 | [6 empty] | 3.843315 | 1193.134 | 1988.557 | 3.259664 | 1245.486 | 2075.811 | 4.455159 | 1396.719 | 2327.866 | 4.438658 | 1309.592 | 2182.654
4.893488 | 1437.462 | 2395.769 |  |  |  | 4.00099 | 1119.746 | 1866.243 | 5.389981 | 1418.467 | 2364.111 | [6 empty] | 3.848328 | 1194.328 | 1990.546 | 3.264655 | 1246.5 | 2077.5 | 4.460147 | 1397.856 | 2329.759 | 4.443647 | 1310.688 | 2184.48
4.898473 | 1438.579 | 2397.632 |  |  |  | 4.002668 | 1093.343 | 1822.238 | 5.396665 | 1419.686 | 2366.143 | [6 empty] | 3.855004 | 1195.659 | 1992.765 | 3.269639 | 1247.569 | 2079.282 | 4.465174 | 1398.895 | 2331.491 | 4.448672 | 1311.846 | 2186.41
4.903502 | 1439.682 | 2399.469 |  |  |  | 4.004332 | 1066.947 | 1778.245 | 5.403318 | 1420.854 | 2368.089 | [6 empty] | 3.85998 | 1196.707 | 1994.512 | 3.274665 | 1248.614 | 2081.023 | 4.471829 | 1400.227 | 2333.711 | 4.453653 | 1312.959 | 2188.265
4.908479 | 1440.701 | 2401.169 |  |  |  | 4.005987 | 1040.636 | 1734.393 | 5.409983 | 1421.884 | 2369.807 | [6 empty] | 3.866651 | 1197.947 | 1996.579 | 3.27965 | 1249.617 | 2082.696 | 4.476804 | 1401.465 | 2335.775 | 4.460299 | 1314.201 | 2190.334
4.913496 | 1441.743 | 2402.905 |  |  |  | 4.007645 | 1014.352 | 1690.586 | 5.416652 | 1423.083 | 2371.804 | [6 empty] | 3.87167 | 1199.017 | 1998.361 | 3.284657 | 1250.807 | 2084.678 | 4.481839 | 1402.521 | 2337.536 | 4.466996 | 1315.623 | 2192.705
4.918493 | 1442.835 | 2404.725 |  |  |  | 4.009325 | 988.0712 | 1646.785 | 5.421666 | 1424.154 | 2373.59 | [6 empty] | 3.878324 | 1200.155 | 2000.259 | 3.289653 | 1251.978 | 2086.63 | 4.486827 | 1403.764 | 2339.606 | 4.472006 | 1316.684 | 2194.473
4.923477 | 1443.901 | 2406.502 |  |  |  | 4.011013 | 961.8823 | 1603.137 | 5.428329 | 1425.36 | 2375.6 | [6 empty] | 3.884987 | 1201.41 | 2002.349 | 3.294646 | 1253.193 | 2088.656 | 4.491831 | 1404.865 | 2341.442 | 4.476973 | 1317.958 | 2196.597
4.928495 | 1445.175 | 2408.625 |  |  |  | 4.012673 | 935.5372 | 1559.229 | 5.436658 | 1426.563 | 2377.605 | [6 empty] | 3.89165 | 1202.765 | 2004.608 | 3.299663 | 1254.351 | 2090.585 | 4.496831 | 1406.108 | 2343.513 | 4.481999 | 1319.032 | 2198.387
4.933482 | 1446.431 | 2410.718 |  |  |  | 4.014327 | 909.2396 | 1515.399 | 5.443299 | 1427.667 | 2379.444 | [6 empty] | 3.896663 | 1203.785 | 2006.309 | 3.304637 | 1255.497 | 2092.495 | 4.501812 | 1407.317 | 2345.528 | 4.488665 | 1320.303 | 2200.505
4.938502 | 1447.713 | 2412.855 |  |  |  | 4.015986 | 882.984 | 1471.64 | 5.449989 | 1428.967 | 2381.611 | [6 empty] | 3.903325 | 1204.901 | 2008.168 | 3.30966 | 1256.512 | 2094.186 | 4.506838 | 1408.462 | 2347.436 | 4.495324 | 1321.528 | 2202.547
4.943492 | 1448.84 | 2414.733 |  |  |  | 4.017661 | 871.6844 | 1452.807 | 5.456669 | 1430.258 | 2383.763 | [6 empty] | 3.909982 | 1206.098 | 2010.163 | 3.314656 | 1257.628 | 2096.046 | 4.511824 | 1409.481 | 2349.135 | 4.500319 | 1322.655 | 2204.425
4.948478 | 1449.877 | 2416.462 |  |  |  | 4.021008 | 872.6974 | 1454.496 | 5.461647 | 1431.26 | 2385.434 | [6 empty] | 3.91665 | 1207.252 | 2012.086 | 3.319651 | 1258.656 | 2097.761 | 4.516828 | 1410.744 | 2351.24 | 4.505321 | 1323.942 | 2206.57
4.953492 | 1450.92 | 2418.199 |  |  |  | 4.025982 | 874.184 | 1456.973 | 5.468299 | 1432.402 | 2387.337 | [6 empty] | 3.92333 | 1208.538 | 2014.23 | 3.324661 | 1259.725 | 2099.541 | 4.521836 | 1411.882 | 2353.137 | 4.510304 | 1325.159 | 2208.598
4.958487 | 1452.069 | 2420.116 |  |  |  | 4.029327 | 875.2044 | 1458.674 | 5.474996 | 1433.575 | 2389.291 | [6 empty] | 3.930014 | 1209.71 | 2016.183 | 3.329651 | 1260.744 | 2101.239 | 4.526814 | 1413.018 | 2355.03 | 4.515334 | 1326.315 | 2210.524
4.963511 | 1453.178 | 2421.964 |  |  |  | 4.034303 | 876.6318 | 1461.053 | 5.48168 | 1434.787 | 2391.311 | [6 empty] | 3.936657 | 1210.841 | 2018.068 | 3.334677 | 1261.811 | 2103.019 | 4.531836 | 1414.196 | 2356.994 | 4.521986 | 1327.579 | 2212.632
4.970164 | 1454.643 | 2424.405 |  |  |  | 4.037658 | 877.6547 | 1462.758 | 5.488322 | 1435.948 | 2393.246 | [6 empty] | 3.944977 | 1212.038 | 2020.063 | 3.339659 | 1262.915 | 2104.859 | 4.536817 | 1415.365 | 2358.942 | 4.526985 | 1328.653 | 2214.422
4.975134 | 1455.831 | 2426.385 |  |  |  | 4.042647 | 879.0259 | 1465.043 | 5.494978 | 1437.044 | 2395.074 | [6 empty] | 3.953322 | 1213.29 | 2022.15 | 3.346306 | 1264.246 | 2107.076 | 4.543491 | 1416.624 | 2361.039 | 4.532004 | 1329.702 | 2216.17
4.98017 | 1457.061 | 2428.435 |  |  |  | 4.04766 | 880.3934 | 1467.322 | 5.501656 | 1438.245 | 2397.076 | [6 empty] | 3.959977 | 1214.427 | 2024.045 | 3.352988 | 1265.587 | 2109.311 | 4.548499 | 1417.684 | 2362.806 | 4.536982 | 1330.81 | 2218.016
4.985161 | 1458.333 | 2430.555 |  |  |  | 4.052657 | 881.8513 | 1469.752 | 5.508324 | 1439.564 | 2399.274 | [6 empty] | 3.966652 | 1215.486 | 2025.81 | 3.358008 | 1266.605 | 2111.009 | 4.553477 | 1418.894 | 2364.823 | 4.541997 | 1331.975 | 2219.959
4.99016 | 1459.398 | 2432.33 |  |  |  | 4.057632 | 883.3054 | 1472.176 | 5.513318 | 1440.617 | 2401.028 | [6 empty] | 3.973333 | 1216.534 | 2027.557 | 3.36298 | 1267.67 | 2112.784 | 4.558492 | 1420.146 | 2366.911 | 4.548679 | 1333.248 | 2222.08
4.995153 | 1460.435 | 2434.058 |  |  |  | 4.062668 | 884.7986 | 1474.664 | 5.519972 | 1441.844 | 2403.074 | [6 empty] | 3.979998 | 1217.581 | 2029.302 | 3.369638 | 1268.682 | 2114.47 | 4.563491 | 1421.272 | 2368.787 | 4.55365 | 1334.334 | 2223.89
5.000138 | 1461.487 | 2435.812 |  |  |  | 4.067653 | 886.2872 | 1477.145 | 5.528305 | 1443.028 | 2405.046 | [6 empty] | 3.988322 | 1218.723 | 2031.205 | 3.377993 | 1269.793 | 2116.322 | 4.568492 | 1422.402 | 2370.67 | 4.558662 | 1335.39 | 2225.65
5.005167 | 1462.54 | 2437.567 |  |  |  | 4.07267 | 887.7497 | 1479.583 | 5.53498 | 1444.134 | 2406.89 | [6 empty] | 3.996657 | 1219.765 | 2032.942 | 3.384677 | 1270.979 | 2118.298 | 4.575161 | 1423.673 | 2372.789 | 4.563641 | 1336.572 | 2227.621
5.010149 | 1463.797 | 2439.661 |  |  |  | 4.077655 | 889.1043 | 1481.841 | 5.541664 | 1445.374 | 2408.956 | [6 empty] | 4.006665 | 1220.95 | 2034.916 | 3.391326 | 1272.048 | 2120.08 | 4.580145 | 1424.682 | 2374.47 | 4.568654 | 1337.725 | 2229.542
5.015157 | 1464.976 | 2441.627 |  |  |  | 4.082644 | 890.4191 | 1484.032 | 5.546649 | 1446.401 | 2410.668 | [6 empty] | 4.015005 | 1222.22 | 2037.033 | 3.39798 | 1273.27 | 2122.116 | 4.585155 | 1425.713 | 2376.189 | 4.575339 | 1339.069 | 2231.782
5.020155 | 1466.212 | 2443.687 |  |  |  | 4.087669 | 891.6758 | 1486.126 | 5.553317 | 1447.425 | 2412.375 | [6 empty] | 4.021655 | 1223.235 | 2038.725 | 3.404661 | 1274.386 | 2123.976 | 4.590175 | 1426.937 | 2378.228 | 4.580319 | 1340.258 | 2233.763
5.026814 | 1467.577 | 2445.961 |  |  |  | 4.092649 | 892.9734 | 1488.289 | 5.559996 | 1448.434 | 2414.057 | [6 empty] | 4.031677 | 1224.365 | 2040.608 | 3.412989 | 1275.566 | 2125.943 | 4.595148 | 1428.286 | 2380.476 | 4.58531 | 1341.419 | 2235.699
5.033481 | 1468.973 | 2448.288 |  |  |  | 4.097665 | 894.389 | 1490.648 | 5.566669 | 1449.563 | 2415.938 | [6 empty] | 4.039996 | 1225.552 | 2042.587 | 3.421314 | 1276.689 | 2127.816 | 4.600154 | 1429.417 | 2382.361 | 4.590328 | 1342.689 | 2237.815
5.038495 | 1469.997 | 2449.995 |  |  |  | 4.102658 | 895.731 | 1492.885 | 5.573318 | 1450.66 | 2417.767 | [6 empty] | 4.046642 | 1226.674 | 2044.457 | 3.431309 | 1277.729 | 2129.549 | 4.605146 | 1430.591 | 2384.318 | 4.595319 | 1343.914 | 2239.856
5.045158 | 1471.381 | 2452.302 |  |  |  | 4.107649 | 896.8213 | 1494.702 | 5.579988 | 1451.771 | 2419.619 | [6 empty] | 4.054985 | 1227.927 | 2046.546 | 3.441318 | 1278.469 | 2130.782 | 4.610168 | 1431.593 | 2385.989 | 4.600343 | 1345.072 | 2241.786
5.050149 | 1472.443 | 2454.072 |  |  |  | 4.112663 | 898.0552 | 1496.759 | 5.586646 | 1452.88 | 2421.467 | [6 empty] | 4.061648 | 1229.017 | 2048.362 | 3.451328 | 1278.825 | 2131.376 | 4.616842 | 1432.937 | 2388.228 | 4.60699 | 1346.297 | 2243.829
5.05516 | 1473.512 | 2455.854 |  |  |  | 4.117644 | 899.075 | 1498.458 | 5.593305 | 1454.045 | 2423.408 | [6 empty] | 4.069968 | 1230.267 | 2050.445 | 3.461346 | 1278.992 | 2131.653 | 4.623492 | 1434.383 | 2390.638 | 4.613646 | 1347.529 | 2245.882
5.060147 | 1474.658 | 2457.763 |  |  |  | 4.122671 | 900.257 | 1500.428 | 5.599996 | 1455.187 | 2425.311 | [6 empty] | 4.076668 | 1231.306 | 2052.176 | 3.472974 | 1279.161 | 2131.935 | 4.62848 | 1435.412 | 2392.353 | 4.618664 | 1348.598 | 2247.663
5.065174 | 1475.747 | 2459.578 |  |  |  | 4.127655 | 901.5013 | 1502.502 | 5.60666 | 1456.28125 | 2427.135 | [6 empty] | 4.083344 | 1232.325 | 2053.875 | 3.482982 | 1279.154 | 2131.924 | 4.633504 | 1436.428 | 2394.047 | 4.623662 | 1349.744 | 2249.573
5.070156 | 1476.96 | 2461.6 |  |  |  | 4.132648 | 902.7037 | 1504.506 | 5.613309 | 1457.494 | 2429.156 | [6 empty] | 4.089991 | 1233.446 | 2055.743 | 3.492987 | 1279.319 | 2132.199 | 4.638494 | 1437.615 | 2396.025 | 4.628641 | 1350.886 | 2251.477
5.075151 | 1478.041 | 2463.401 |  |  |  | 4.137654 | 903.8692 | 1506.449 | 5.619979 | 1458.502 | 2430.837 | [6 empty] | 4.096645 | 1234.454 | 2057.424 | 3.502992 | 1279.837 | 2133.062 | 4.643491 | 1438.693 | 2397.822 | 4.633662 | 1351.979 | 2253.298
5.080153 | 1479.281 | 2465.468 |  |  |  | 4.142642 | 904.9744 | 1508.291 | 5.62667 | 1459.548 | 2432.581 | [6 empty] | 4.103326 | 1235.611 | 2059.352 | 3.513002 | 1280.575 | 2134.291 | 4.648487 | 1439.927 | 2399.879 | 4.640321 | 1353.268 | 2255.447
5.08515 | 1480.363 | 2467.272 |  |  |  | 4.147675 | 906.0213 | 1510.036 | 5.63334 | 1460.575 | 2434.291 | [6 empty] | 4.111653 | 1236.838 | 2061.396 | 3.522978 | 1281.72 | 2136.201 | 4.655142 | 1441.231 | 2402.051 | 4.645309 | 1354.323 | 2257.205
5.09018 | 1481.622 | 2469.371 |  |  |  | 4.152647 | 907.1506 | 1511.918 | 5.639987 | 1461.682 | 2436.137 | [6 empty] | 4.118337 | 1237.913 | 2063.189 | 3.531325 | 1282.774 | 2137.956 | 4.660164 | 1442.331 | 2403.884 | 4.650329 | 1355.4 | 2259
5.096825 | 1482.914 | 2471.523 |  |  |  | 4.157649 | 908.3221 | 1513.87 | 5.646639 | 1462.685 | 2437.809 | [6 empty] | 4.125 | 1238.959 | 2064.931 | 3.538001 | 1283.811 | 2139.685 | 4.666834 | 1443.7 | 2406.166 | 4.655316 | 1356.494 | 2260.823
5.101794 | 1484.122 | 2473.537 |  |  |  | 4.162651 | 909.3344 | 1515.557 | 5.653321 | 1463.728 | 2439.546 | [6 empty] | 4.131655 | 1240.189 | 2066.981 | 3.54467 | 1284.869 | 2141.449 | 4.671818 | 1444.848 | 2408.079 | 4.660333 | 1357.602 | 2262.67
5.106829 | 1485.204 | 2475.34 |  |  |  | 4.167648 | 910.5749 | 1517.625 | 5.659996 | 1464.817 | 2441.362 | [6 empty] | 4.138319 | 1241.547 | 2069.245 | 3.551322 | 1286.014 | 2143.357 | 4.676836 | 1445.971 | 2409.952 | 4.665322 | 1358.666 | 2264.443
5.111816 | 1486.375 | 2477.292 |  |  |  | 4.172676 | 911.725 | 1519.542 | 5.668333 | 1465.943 | 2443.238 | [6 empty] | 4.144983 | 1242.75 | 2071.25 | 3.557981 | 1287.083 | 2145.138 | 4.681827 | 1447.281 | 2412.135 | 4.670327 | 1359.742 | 2266.236
5.118475 | 1487.643 | 2479.404 |  |  |  | 4.177645 | 912.838 | 1521.397 | 5.676662 | 1467.151 | 2445.252 | [6 empty] | 4.151659 | 1244.011 | 2073.352 | 3.563002 | 1288.208 | 2147.014 | 4.686827 | 1448.412 | 2414.021 | 4.675344 | 1360.867 | 2268.111
5.12515 | 1488.974 | 2481.623 |  |  |  | 4.182642 | 913.8523 | 1523.087 | 5.685012 | 1468.166 | 2446.943 | [6 empty] | 4.158332 | 1245.116 | 2075.193 | 3.569657 | 1289.44 | 2149.067 | 4.691846 | 1449.625 | 2416.042 | 4.681991 | 1362.15 | 2270.25
5.130158 | 1489.978 | 2483.296 |  |  |  | 4.189334 | 915.0835 | 1525.139 | 5.696637 | 1469.196 | 2448.66 | [6 empty] | 4.164984 | 1246.409 | 2077.348 | 3.574635 | 1290.558 | 2150.93 | 4.696821 | 1450.632 | 2417.72 | 4.686988 | 1363.283 | 2272.139
5.135156 | 1491.217 | 2485.361 |  |  |  | 4.194319 | 916.116 | 1526.86 | 5.706645 | 1470.049 | 2450.082 | [6 empty] | 4.171635 | 1247.598 | 2079.33 | 3.581317 | 1291.781 | 2152.968 | 4.703482 | 1451.951 | 2419.918 | 4.691989 | 1364.341 | 2273.902
5.140169 | 1492.387 | 2487.311 |  |  |  | 4.199335 | 917.3247 | 1528.875 | [9 empty] | 4.178324 | 1248.866 | 2081.443 | 3.588008 | 1293.065 | 2155.109 | 4.710163 | 1453.188 | 2421.98 | 4.696984 | 1365.394 | 2275.657
5.145143 | 1493.486 | 2489.143 |  |  |  | 4.204316 | 918.4009 | 1530.668 | [9 empty] | 4.185011 | 1250.057 | 2083.429 | 3.594665 | 1294.31 | 2157.183 | 4.715156 | 1454.328 | 2423.881 | 4.702011 | 1366.479 | 2277.465
5.151812 | 1494.798 | 2491.33 |  |  |  | 4.209315 | 919.4553 | 1532.425 | [9 empty] | 4.191654 | 1251.316 | 2085.527 | 3.599642 | 1295.415 | 2159.025 | 4.720162 | 1455.486 | 2425.81 | 4.708653 | 1367.793 | 2279.655
5.156836 | 1495.875 | 2493.125 |  |  |  | 4.214332 | 920.4784 | 1534.131 | [9 empty] | 4.198302 | 1252.498 | 2087.497 | 3.604668 | 1296.575 | 2160.959 | 4.725163 | 1456.607 | 2427.678 | 4.713628 | 1369.004 | 2281.674
5.161811 | 1496.964 | 2494.941 |  |  |  | 4.219319 | 921.5115 | 1535.852 | [9 empty] | 4.203337 | 1253.524 | 2089.207 | 3.611336 | 1297.922 | 2163.204 | 4.730136 | 1457.694 | 2429.49 | 4.718664 | 1370.096 | 2283.493
5.16683 | 1498.189 | 2496.982 |  |  |  | 4.224329 | 922.6133 | 1537.689 | [9 empty] | 4.210011 | 1254.809 | 2091.349 | 3.616326 | 1299.155 | 2165.259 | 4.735171 | 1458.836 | 2431.394 | 4.723651 | 1371.209 | 2285.348
5.171818 | 1499.349 | 2498.915 |  |  |  | 4.230988 | 923.7365 | 1539.561 | [9 empty] | 4.216652 | 1256.151 | 2093.586 | 3.621327 | 1300.205 | 2167.008 | 4.74016 | 1460.078125 | 2433.464 | 4.728666 | 1372.308 | 2287.179
5.176823 | 1500.662 | 2501.103 |  |  |  | 4.237646 | 925.017 | 1541.695 | [9 empty] | 4.223311 | 1257.288 | 2095.479 | 3.626301 | 1301.329 | 2168.882 | 4.745172 | 1461.188 | 2435.314 | 4.73366 | 1373.339 | 2288.898
5.181827 | 1501.8 | 2502.999 |  |  |  | 4.24431 | 926.3441 | 1543.907 | [9 empty] | 4.229994 | 1258.581 | 2097.634 | 3.631331 | 1302.438 | 2170.73 | 4.750157 | 1462.328 | 2437.213 | 4.738647 | 1374.375 | 2290.625
5.186811 | 1502.882 | 2504.804 |  |  |  | 4.249332 | 927.4082 | 1545.68 | [9 empty] | 4.235006 | 1259.614 | 2099.356 | 3.636326 | 1303.517 | 2172.528 | 4.756814 | 1463.677 | 2439.462 | 4.745337 | 1375.641 | 2292.735
5.191835 | 1503.887 | 2506.478 |  |  |  | 4.255998 | 928.615 | 1547.692 | [9 empty] | 4.239969 | 1260.787 | 2101.312 | 3.641315 | 1304.579 | 2174.298 | 4.761833 | 1464.748 | 2441.247 | 4.752007 | 1376.9 | 2294.833
5.196813 | 1504.889 | 2508.148 |  |  |  | 4.26265 | 929.7627 | 1549.604 | [9 empty] | 4.244991 | 1261.831 | 2103.051 | 3.647992 | 1305.781 | 2176.302 | 4.766828 | 1465.775 | 2442.959 | 4.758656 | 1378.219 | 2297.032
5.201811 | 1505.999 | 2509.999 |  |  |  | 4.270988 | 931.0029 | 1551.671 | [9 empty] | 4.251664 | 1263.147 | 2105.245 | 3.652982 | 1306.837 | 2178.061 | 4.771811 | 1466.809 | 2444.681 | 4.763646 | 1379.254 | 2298.757
5.206813 | 1507.166 | 2511.944 |  |  |  | 4.276004 | 932.0217 | 1553.369 | [9 empty] | 4.258312 | 1264.463 | 2107.439 | 3.659654 | 1308.161 | 2180.268 | 4.778495 | 1468.165 | 2446.941 | 4.770328 | 1380.648 | 2301.079
5.21347 | 1508.463 | 2514.105 |  |  |  | 4.282664 | 933.3802 | 1555.634 | [9 empty] | 4.264984 | 1265.805 | 2109.674 | 3.664671 | 1309.435 | 2182.392 | 4.783485 | 1469.262 | 2448.771 | 4.776991 | 1381.861 | 2303.101
5.218488 | 1509.494 | 2515.824 |  |  |  | 4.289311 | 934.5715 | 1557.619 | [9 empty] | 4.270004 | 1266.905 | 2111.509 | 3.669648 | 1310.491 | 2184.151 | 4.788481 | 1470.327 | 2450.546 | 4.781972 | 1382.966 | 2304.944
5.223483 | 1510.498 | 2517.497 |  |  |  | 4.29598 | 935.7955 | 1559.659 | [9 empty] | 4.274989 | 1267.926 | 2113.21 | 3.674653 | 1311.693 | 2186.154 | 4.793497 | 1471.437 | 2452.395 | 4.786996 | 1384.077 | 2306.796
5.228463 | 1511.685 | 2519.476 |  |  |  | 4.302651 | 936.9235 | 1561.539 | [9 empty] | 4.279997 | 1269.01 | 2115.017 | 3.679664 | 1312.696 | 2187.827 | 4.798484 | 1472.478 | 2454.129 | 4.791984 | 1385.271 | 2308.786
5.233496 | 1512.889 | 2521.481 |  |  |  | 4.30932 | 938.1129 | 1563.522 | [9 empty] | 4.285007 | 1270.017 | 2116.695 | 3.684649 | 1313.701 | 2189.502 | 4.803501 | 1473.501 | 2455.835 | 4.796989 | 1386.485 | 2310.809
5.238484 | 1514.004 | 2523.339 |  |  |  | 4.315998 | 939.3784 | 1565.631 | [9 empty] | 4.289989 | 1271.07 | 2118.451 | 3.689667 | 1314.828 | 2191.381 | 4.808488 | 1474.592 | 2457.653 | 4.802007 | 1387.516 | 2312.526
5.243502 | 1515.165 | 2525.274 |  |  |  | 4.322664 | 940.5092 | 1567.515 | [9 empty] | 4.294997 | 1272.073 | 2120.122 | 3.696328 | 1316.076 | 2193.46 | 4.813499 | 1475.634 | 2459.389 | 4.806984 | 1388.558 | 2314.264
5.248487 | 1516.369 | 2527.282 |  |  |  | 4.329309 | 941.5331 | 1569.222 | [9 empty] | 4.299969 | 1273.086 | 2121.811 | 3.70131 | 1317.268 | 2195.446 | 4.820183 | 1477 | 2461.667 | 4.813653 | 1389.833 | 2316.389
5.253475 | 1517.397 | 2528.996 |  |  |  | 4.335978 | 942.6675 | 1571.113 | [9 empty] | 4.306655 | 1274.32 | 2123.867 | 3.706327 | 1318.276 | 2197.126 | 4.825159 | 1478.057 | 2463.429 | 4.818655 | 1390.948 | 2318.246
5.258502 | 1518.415 | 2530.691 |  |  |  | 4.342665 | 943.8962 | 1573.16 | [9 empty] | 4.311673 | 1275.398 | 2125.663 | 3.711314 | 1319.371 | 2198.951 | 4.830161 | 1479.218 | 2465.363 | 4.823648 | 1392.008 | 2320.014
5.263485 | 1519.452 | 2532.42 |  |  |  | 4.349332 | 944.9031 | 1574.838 | [9 empty] | 4.316647 | 1276.445 | 2127.408 | 3.716336 | 1320.482 | 2200.804 | 4.835156 | 1480.341 | 2467.235 | 4.828675 | 1393.054 | 2321.756
5.27015 | 1520.847 | 2534.745 |  |  |  | 4.355975 | 945.9935 | 1576.656 | [9 empty] | 4.321656 | 1277.656 | 2129.427 | 3.721324 | 1321.54 | 2202.566 | 4.840153 | 1481.489 | 2469.148 | 4.83532 | 1394.267 | 2323.778
5.276827 | 1522.198 | 2536.996 |  |  |  | 4.362639 | 946.998 | 1578.33 | [9 empty] | 4.326653 | 1278.781 | 2131.302 | 3.72631 | 1322.646 | 2204.41 | 4.84518 | 1482.612 | 2471.019 | 4.840297 | 1395.31 | 2325.517
5.283498 | 1523.595 | 2539.326 |  |  |  | 4.369318 | 948.1814 | 1580.302 | [9 empty] | 4.331659 | 1279.92 | 2133.2 | 3.731328 | 1323.668 | 2206.114 | 4.85015 | 1483.797 | 2472.994 | 4.845328 | 1396.364 | 2327.273
5.290153 | 1524.979 | 2541.632 |  |  |  | 4.375996 | 949.2851 | 1582.142 | [9 empty] | 4.336681 | 1280.988 | 2134.98 | 3.738 | 1324.899 | 2208.165 | 4.8568 | 1485.137 | 2475.228 | 4.850313 | 1397.409 | 2329.014
5.295159 | 1526.069 | 2543.448 |  |  |  | 4.38266 | 950.3857 | 1583.976 | [9 empty] | 4.343318 | 1282.224 | 2137.041 | 3.744652 | 1326.172 | 2210.287 | 4.863498 | 1486.421 | 2477.368 | 4.855337 | 1398.611 | 2331.019
5.300161 | 1527.088 | 2545.146 |  |  |  | 4.390993 | 951.519 | 1585.865 | [9 empty] | 4.348315 | 1283.265 | 2138.775 | 3.751312 | 1327.283 | 2212.138 | 4.868497 | 1487.474 | 2479.123 | 4.860318 | 1399.807 | 2333.011
5.305135 | 1528.168 | 2546.947 |  |  |  | 4.397653 | 952.5374 | 1587.562 | [9 empty] | 4.355001 | 1284.553 | 2140.921 | 3.75966 | 1328.509 | 2214.182 | 4.873486 | 1488.606 | 2481.01 | 4.865311 | 1400.926 | 2334.876
5.311819 | 1529.398 | 2548.997 |  |  |  | 4.404325 | 953.5952 | 1589.325 | [9 empty] | 4.35999 | 1285.614 | 2142.69 | 3.76799 | 1329.585 | 2215.976 | 4.878501 | 1489.778 | 2482.963 | 4.870336 | 1401.939 | 2336.564
5.316829 | 1530.617 | 2551.029 |  |  |  | 4.411 | 954.6292 | 1591.049 | [9 empty] | 4.364986 | 1286.692 | 2144.487 | 3.776313 | 1330.627 | 2217.711 | 4.883482 | 1491.005 | 2485.009 | 4.876996 | 1403.156 | 2338.593
5.323483 | 1532.014 | 2553.357 |  |  |  | 4.419327 | 955.8654 | 1593.109 | [9 empty] | 4.369992 | 1287.798 | 2146.33 | 3.786319 | 1331.667 | 2219.445 | 4.888505 | 1492.034 | 2486.724 | 4.881989 | 1404.299 | 2340.498
5.328488 | 1533.103 | 2555.172 |  |  |  | 4.426009 | 956.8666 | 1594.778 | [9 empty] | 4.374974 | 1288.884 | 2148.14 | 3.797994 | 1332.586 | 2220.977 | 4.895175 | 1493.294 | 2488.824 | 4.888669 | 1405.568 | 2342.613
5.333484 | 1534.146 | 2556.91 |  |  |  | 4.43432 | 958.1745 | 1596.957 | [9 empty] | 4.379997 | 1290.144 | 2150.24 | 3.808002 | 1333.476 | 2222.46 | 4.901825 | 1494.526 | 2490.877 | 4.893656 | 1406.65 | 2344.416
5.338482 | 1535.268 | 2558.78 |  |  |  | 4.440974 | 959.305 | 1598.842 | [9 empty] | 4.386655 | 1291.51 | 2152.516 | 3.819655 | 1333.912 | 2223.186 | 4.906818 | 1495.568 | 2492.613 | 4.900314 | 1407.897 | 2346.496
5.343509 | 1536.38 | 2560.633 |  |  |  | 4.447646 | 960.3239 | 1600.54 | [9 empty] | 4.393318 | 1292.721 | 2154.535 | 3.831321 | 1334.232 | 2223.72 | 4.911833 | 1496.631 | 2494.385 | 4.905338 | 1408.958 | 2348.264
5.348482 | 1537.521 | 2562.536 |  |  |  | 4.454325 | 961.4056 | 1602.343 | [9 empty] | 4.398329 | 1293.747 | 2156.245 | 3.84134 | 1334.379 | 2223.966 | 4.91681 | 1497.804 | 2496.34 | 4.911992 | 1410.214 | 2350.356
5.353481 | 1538.645 | 2564.408 |  |  |  | 4.460998 | 962.4351 | 1604.058 | [9 empty] | 4.403327 | 1294.816 | 2158.027 | 3.852982 | 1334.689 | 2224.482 | 4.92183 | 1498.981 | 2498.301 | 4.916968 | 1411.366 | 2352.277
5.358483 | 1539.795 | 2566.325 |  |  |  | 4.469338 | 963.6588 | 1606.098 | [9 empty] | 4.408326 | 1295.854 | 2159.757 | 3.862981 | 1335.093 | 2225.155 | 4.926815 | 1500.035 | 2500.058 | 4.92199 | 1412.421875 | 2354.036
5.363494 | 1540.833 | 2568.054 |  |  |  | 4.477672 | 964.8884 | 1608.147 | [9 empty] | 4.413348 | 1296.93 | 2161.55 | 3.872987 | 1335.733 | 2226.221 | 4.93348 | 1501.219 | 2502.032 | 4.926979 | 1413.643 | 2356.071
5.368509 | 1541.909 | 2569.848 |  |  |  | 4.484325 | 965.9921 | 1609.987 | [9 empty] | 4.419997 | 1298.215 | 2163.692 | 3.882992 | 1336.736 | 2227.893 | 4.940159 | 1502.445 | 2504.074 | 4.932001 | 1414.757 | 2357.928
5.373468 | 1542.926 | 2571.544 |  |  |  | 4.490976 | 967.1255 | 1611.876 | [9 empty] | 4.424982 | 1299.34 | 2165.566 | 3.891334 | 1337.88 | 2229.8 | 4.945174 | 1503.672 | 2506.119 | 4.938669 | 1415.97 | 2359.949
5.380144 | 1544.063 | 2573.439 |  |  |  | 4.497642 | 968.2288 | 1613.715 | [9 empty] | 4.431663 | 1300.657 | 2167.762 | 3.897976 | 1338.888 | 2231.48 | 4.950155 | 1504.837 | 2508.061 | 4.945322 | 1417.284 | 2362.139
5.385161 | 1545.231 | 2575.385 |  |  |  | 4.505977 | 969.3622 | 1615.604 | [9 empty] | 4.436667 | 1301.682 | 2169.47 | 3.906312 | 1339.961 | 2233.268 | 4.955168 | 1505.88 | 2509.8 | 4.950321 | 1418.33 | 2363.883
5.391827 | 1546.482 | 2577.469 |  |  |  | 4.514314 | 970.5838 | 1617.64 | [9 empty] | 4.441659 | 1302.753 | 2171.255 | 3.914655 | 1341.078 | 2235.131 | 4.960141 | 1506.883 | 2511.472 | 4.955347 | 1419.579 | 2365.965
5.396811 | 1547.577 | 2579.294 |  |  |  | 4.522651 | 971.7505 | 1619.584 | [9 empty] | 4.446657 | 1303.871 | 2173.119 | 3.921317 | 1342.221 | 2237.035 | 4.965161 | 1507.9 | 2513.167 | 4.960317 | 1420.65 | 2367.75
5.403486 | 1548.931 | 2581.552 |  |  |  | 4.529342 | 972.7794 | 1621.299 | [9 empty] | 4.451628 | 1304.962 | 2174.937 | 3.927994 | 1343.346 | 2238.91 | 4.970163 | 1509.049 | 2515.082 | 4.966967 | 1422.003 | 2370.005
5.40848 | 1550.114 | 2583.523 |  |  |  | 4.536 | 973.86 | 1623.1 | [9 empty] | 4.458324 | 1306.166 | 2176.943 | 3.937988 | 1344.578 | 2240.964 | 4.976815 | 1510.357 | 2517.261 | 4.971994 | 1423.091 | 2371.819
5.413492 | 1551.308 | 2585.513 |  |  |  | 4.542644 | 974.9126 | 1624.854 | [9 empty] | 4.465009 | 1307.41 | 2179.016 | 3.946321 | 1345.76 | 2242.934 | 4.983468 | 1511.637 | 2519.396 | 4.976985 | 1424.202 | 2373.669
5.420165 | 1552.499 | 2587.498 |  |  |  | 4.549312 | 975.9365 | 1626.561 | [9 empty] | 4.469983 | 1308.557 | 2180.928 | 3.953001 | 1347.005 | 2245.009 | 4.990165 | 1512.873 | 2521.455 | 4.981997 | 1425.311 | 2375.518
5.426832 | 1553.785 | 2589.642 |  |  |  | 4.555993 | 976.9455 | 1628.242 | [9 empty] | 4.474989 | 1309.654 | 2182.756 | 3.959661 | 1348.075 | 2246.792 | 4.99516 | 1514.022 | 2523.37 | 4.986974 | 1426.39 | 2377.316
5.431818 | 1554.858 | 2591.431 |  |  |  | 4.564303 | 977.9861 | 1629.977 | [9 empty] | 4.480004 | 1310.672 | 2184.454 | 3.966329 | 1349.257 | 2248.761 | 5.000158 | 1515.175 | 2525.291 | 4.991977 | 1427.448 | 2379.08
5.436832 | 1555.933 | 2593.221 |  |  |  | 4.570993 | 979.0776 | 1631.796 | [9 empty] | 4.484993 | 1311.752 | 2186.254 | 3.972979 | 1350.43 | 2250.717 | 5.005164 | 1516.393 | 2527.321 | 4.996994 | 1428.503 | 2380.839
5.441821 | 1557.052 | 2595.087 |  |  |  | 4.577666 | 980.2557 | 1633.76 | [9 empty] | 4.491664 | 1312.997 | 2188.328 | 3.977994 | 1351.484 | 2252.473 | 5.010144 | 1517.503 | 2529.172 | 5.001991 | 1429.582 | 2382.637
5.448488 | 1558.285 | 2597.142 |  |  |  | 4.585987 | 981.4168 | 1635.695 | [9 empty] | 4.496661 | 1314.151 | 2190.252 | 3.982975 | 1352.496 | 2254.16 | 5.015174 | 1518.507 | 2530.845 | 5.008652 | 1430.946 | 2384.911
5.455157 | 1559.589 | 2599.315 |  |  |  | 4.596004 | 982.6682 | 1637.78 | [9 empty] | 4.503314 | 1315.435 | 2192.392 | 3.987986 | 1353.522 | 2255.871 | 5.020163 | 1519.507 | 2532.512 | 5.013659 | 1432.029 | 2386.714
5.460145 | 1560.659 | 2601.098 |  |  |  | 4.60434 | 983.8161 | 1639.694 | [9 empty] | 4.508327 | 1316.457 | 2194.096 | 3.994675 | 1354.843 | 2258.072 | 5.026817 | 1520.852 | 2534.754 | 5.018642 | 1433.127 | 2388.545
5.466816 | 1562.022 | 2603.37 |  |  |  | 4.610996 | 984.8659 | 1641.443 | [9 empty] | 4.514996 | 1317.655 | 2196.091 | 3.99965 | 1355.893 | 2259.822 | 5.031837 | 1521.999 | 2536.665 | 5.023667 | 1434.186 | 2390.309
5.471836 | 1563.038 | 2605.063 |  |  |  | 4.617646 | 985.9022 | 1643.17 | [9 empty] | 4.519976 | 1318.739 | 2197.899 | 4.006304 | 1357.237 | 2262.062 | 5.036821 | 1523.171 | 2538.618 | 5.028645 | 1435.186 | 2391.977
5.476817 | 1564.113 | 2606.854 |  |  |  | 4.625979 | 987.0574 | 1645.096 | [9 empty] | 4.524997 | 1319.755 | 2199.591 | 4.012998 | 1358.541 | 2264.235 | 5.041825 | 1524.183 | 2540.305 | 5.035313 | 1436.463 | 2394.105
5.481803 | 1565.168 | 2608.614 |  |  |  | 4.63431 | 988.2047 | 1647.008 | [9 empty] | 4.529986 | 1320.871 | 2201.452 | 4.019677 | 1359.84 | 2266.4 | 5.048507 | 1525.447 | 2542.412 | 5.041989 | 1437.781 | 2396.302
5.48683 | 1566.198 | 2610.331 |  |  |  | 4.642633 | 989.4104 | 1649.017 | [9 empty] | 4.534987 | 1322.013 | 2203.355 | 4.024645 | 1360.981 | 2268.302 | 5.055158 | 1526.752 | 2544.587 | 5.048664 | 1439.004 | 2398.339
5.493501 | 1567.396 | 2612.327 |  |  |  | 4.650972 | 990.5396 | 1650.899 | [9 empty] | 4.540012 | 1323.039 | 2205.064 | 4.029655 | 1361.996 | 2269.993 | 5.061806 | 1528.113 | 2546.856 | 5.055334 | 1440.373 | 2400.622
5.500144 | 1568.698 | 2614.497 |  |  |  | 4.659314 | 991.5973 | 1652.662 | [9 empty] | 4.546659 | 1324.333 | 2207.221 | 4.034657 | 1363.014 | 2271.689 | 5.068478 | 1529.356 | 2548.926 | 5.060321 | 1441.423 | 2402.371
5.505158 | 1569.849 | 2616.415 |  |  |  | 4.667635 | 992.7784 | 1654.631 | [9 empty] | 4.55165 | 1325.355 | 2208.926 | 4.041317 | 1364.344 | 2273.907 | 5.073508 | 1530.513 | 2550.854 | 5.065335 | 1442.631 | 2404.385
5.511833 | 1571.058 | 2618.431 |  |  |  | 4.675982 | 993.9843 | 1656.641 | [9 empty] | 4.556662 | 1326.446 | 2210.744 | 4.04633 | 1365.376 | 2275.626 | 5.078489 | 1531.592 | 2552.653 | 5.070302 | 1443.681 | 2406.136
5.516819 | 1572.154 | 2620.256 |  |  |  | 4.682667 | 994.9846 | 1658.308 | [9 empty] | 4.561647 | 1327.5 | 2212.5 | 4.051324 | 1366.467 | 2277.445 | 5.0835 | 1532.773 | 2554.622 | 5.076992 | 1444.968 | 2408.279
5.523486 | 1573.397 | 2622.329 |  |  |  | 4.690972 | 996.0952 | 1660.159 | [9 empty] | 4.566675 | 1328.541 | 2214.236 | 4.056319 | 1367.64 | 2279.399 | 5.090165 | 1534.019 | 2556.698 | 5.082012 | 1445.992 | 2409.987
5.530159 | 1574.601 | 2624.336 |  |  |  | 4.699326 | 997.2036 | 1662.006 | [9 empty] | 4.571651 | 1329.596 | 2215.994 | 4.06133 | 1368.76 | 2281.266 | 5.095155 | 1535.02 | 2558.367 | 5.088661 | 1447.422 | 2412.371
5.53682 | 1575.75 | 2626.25 |  |  |  | 4.707658 | 998.3107 | 1663.851 | [9 empty] | 4.578296 | 1330.812 | 2218.02 | 4.066313 | 1369.866 | 2283.11 | 5.101829 | 1536.257 | 2560.428 | 5.093642 | 1448.547 | 2414.245
5.543471 | 1576.9 | 2628.167 |  |  |  | 4.715984 | 999.4796 | 1665.799 | [9 empty] | 4.583328 | 1331.95 | 2219.917 | 4.071338 | 1370.96875 | 2284.948 | 5.106827 | 1537.286 | 2562.143 | 5.100339 | 1449.905 | 2416.509
5.550147 | 1578.196 | 2630.327 |  |  |  | 4.725993 | 1000.639 | 1667.732 | [9 empty] | 4.590004 | 1333.301 | 2222.169 | 4.07632 | 1372.088 | 2286.814 | 5.111799 | 1538.307 | 2563.846 | 5.10701 | 1451.164 | 2418.607
5.555165 | 1579.247 | 2632.079 |  |  |  | 4.734313 | 1001.815 | 1669.692 | [9 empty] | 4.59498 | 1334.491 | 2224.152 | 4.082969 | 1373.368 | 2288.946 | 5.116833 | 1539.354 | 2565.591 | 5.113645 | 1452.424 | 2420.707
5.560143 | 1580.261 | 2633.769 |  |  |  | 4.740991 | 1002.828 | 1671.38 | [9 empty] | 4.601654 | 1335.782 | 2226.303 | 4.087993 | 1374.381 | 2290.636 | 5.121824 | 1540.382 | 2567.303 | 5.120304 | 1453.786 | 2422.977
5.56682 | 1581.33 | 2635.55 |  |  |  | 4.752644 | 1003.932 | 1673.22 | [9 empty] | 4.608339 | 1336.943 | 2228.238 | 4.094668 | 1375.764 | 2292.939 | 5.128469 | 1541.652 | 2569.42 | 5.125336 | 1454.977 | 2424.961
5.573506 | 1582.345 | 2637.242 |  |  |  | 4.762651 | 1005.051 | 1675.085 | [9 empty] | 4.615 | 1337.997 | 2229.995 | 4.099648 | 1376.791 | 2294.651 | 5.13349 | 1542.7 | 2571.166 | 5.130319 | 1456.148 | 2426.914
5.581831 | 1581.114 | 2635.189 |  |  |  | 4.770981 | 1006.078 | 1676.797 | [9 empty] | 4.619986 | 1339.03 | 2231.717 | 4.10632 | 1378.057 | 2296.761 | 5.13848 | 1543.742 | 2572.904 | 5.136973 | 1457.444 | 2429.073
5.583481 | 1570.046 | 2616.743 |  |  |  | 4.781001 | 1007.088 | 1678.48 | [9 empty] | 4.626666 | 1340.373 | 2233.954 | 4.111323 | 1379.081 | 2298.469 | 5.143499 | 1544.879 | 2574.798 | 5.143658 | 1458.727 | 2431.211
5.585138 | 1558.948 | 2598.246 |  |  |  | 4.790998 | 1008.188 | 1680.313 | [9 empty] | 4.631661 | 1341.505 | 2235.842 | 4.116318 | 1380.299 | 2300.498 | 5.148509 | 1546.05 | 2576.75 | 5.150333 | 1459.878 | 2433.13
5.586809 | 1547.939 | 2579.898 |  |  |  | 4.800994 | 1009.222 | 1682.037 | [9 empty] | 4.638313 | 1342.946 | 2238.243 | 4.121345 | 1381.343 | 2302.239 | 5.155147 | 1547.266 | 2578.777 | 5.160329 | 1461.005 | 2435.008
5.588489 | 1536.926 | 2561.543 |  |  |  | 4.812652 | 1010.147 | 1683.578 | [9 empty] | 4.643338 | 1344.115 | 2240.191 | 4.126317 | 1382.57 | 2304.284 | 5.161811 | 1548.393 | 2580.655 | 5.170317 | 1462.295 | 2437.158
5.590159 | 1525.928 | 2543.214 |  |  |  | 4.822655 | 1010.797 | 1684.662 | [9 empty] | 4.649995 | 1345.342 | 2242.236 | 4.131313 | 1383.789 | 2306.315 | 5.168498 | 1549.627 | 2582.711 | 5.176991 | 1463.408 | 2439.013
5.591824 | 1514.888 | 2524.814 |  |  |  | 4.832677 | 1011.513 | 1685.855 | [9 empty] | 4.656644 | 1346.585 | 2244.308 | 4.13632 | 1385.021 | 2308.369 | 5.17517 | 1550.899 | 2584.832 | 5.183673 | 1464.651 | 2441.085
5.593488 | 1504.034 | 2506.723 |  |  |  | 4.844306 | 1012.354 | 1687.257 | [9 empty] | 4.663309 | 1347.888 | 2246.48 | 4.141324 | 1386.243 | 2310.405 | 5.181829 | 1552.185 | 2586.975 | 5.188651 | 1465.692 | 2442.821
5.595164 | 1493.248 | 2488.747 |  |  |  | 4.854314 | 1013.051 | 1688.418 | [9 empty] | 4.669996 | 1349.178 | 2248.63 | 4.148001 | 1387.54 | 2312.567 | 5.18848 | 1553.391 | 2588.986 | 5.195317 | 1467.006 | 2445.01
5.596842 | 1482.522 | 2470.87 |  |  |  | 4.864314 | 1013.72 | 1689.534 | [9 empty] | 4.67667 | 1350.463 | 2250.771 | 4.152984 | 1388.664 | 2314.439 | 5.193496 | 1554.434 | 2590.723 | 5.200323 | 1468.09 | 2446.816
5.598509 | 1473.79 | 2456.316 |  |  |  | 4.874333 | 1014.016 | 1690.026 | [9 empty] | 4.681645 | 1351.53 | 2252.551 | 4.157982 | 1389.743 | 2316.238 | 5.200178 | 1555.712 | 2592.854 | 5.205319 | 1469.113 | 2448.521
5.60348 | 1475.15 | 2458.583 |  |  |  | 4.884332 | 1014.439 | 1690.731 | [9 empty] | 4.686659 | 1352.704 | 2254.507 | 4.163 | 1391.132 | 2318.553 | 5.205154 | 1556.74 | 2594.567 | 5.210349 | 1470.152 | 2450.253
5.605153 | 1471.325 | 2452.208 |  |  |  | 4.895977 | 1015.149 | 1691.915 | [9 empty] | 4.691676 | 1353.917 | 2256.529 | 4.167991 | 1392.243 | 2320.405 | 5.211815 | 1557.905 | 2596.509 | 5.216993 | 1471.293 | 2452.155
5.606816 | 1441.079 | 2401.799 |  |  |  | 4.905983 | 1015.662 | 1692.769 | [9 empty] | 4.696653 | 1355.031 | 2258.385 | 4.172999 | 1393.462 | 2322.437 | 5.218501 | 1559.203125 | 2598.671875 | 5.223639 | 1472.505 | 2454.176
5.608469 | 1410.864 | 2351.439 |  |  |  | 4.915997 | 1015.864 | 1693.106 | [9 empty] | 4.701658 | 1356.054 | 2260.089 | 4.179655 | 1394.763 | 2324.606 | 5.223501 | 1560.278 | 2600.463 | 5.230316 | 1473.772 | 2456.287
5.610127 | 1380.694 | 2301.157 |  |  |  | 4.927657 | 1016.106 | 1693.509 | [9 empty] | 4.708321 | 1357.368 | 2262.28 | 4.184637 | 1395.885 | 2326.475 | 5.228499 | 1561.421 | 2602.368 | 5.236996 | 1474.986 | 2458.309
5.611804 | 1350.479 | 2250.798 |  |  |  | 4.93766 | 1016.305 | 1693.841 | [9 empty] | 4.713321 | 1358.372 | 2263.953 | 4.191325 | 1397.255 | 2328.758 | 5.235162 | 1562.652 | 2604.42 | 5.24366 | 1476.287 | 2460.478
5.61349 | 1320.19 | 2200.316 |  |  |  | 4.949311 | 1016.415 | 1694.025 | [9 empty] | 4.719994 | 1359.611 | 2266.019 | 4.198003 | 1398.586 | 2330.976 | 5.241832 | 1563.741 | 2606.235 | 5.250325 | 1477.401 | 2462.335
5.615182 | 1290.049 | 2150.082 |  |  |  | 4.959339 | 1016.36 | 1693.934 | [9 empty] | 4.72498 | 1360.659 | 2267.765 | 4.202988 | 1399.589 | 2332.649 | 5.248497 | 1564.995 | 2608.325 | 5.256989 | 1478.67 | 2464.45
5.61684 | 1259.931 | 2099.885 |  |  |  | 4.970977 | 1016.025 | 1693.375 | [9 empty] | 4.729974 | 1361.684 | 2269.473 | 4.207992 | 1400.604 | 2334.34 | 5.253497 | 1566.006 | 2610.011 | 5.263647 | 1479.849 | 2466.415
5.618486 | 1229.819 | 2049.699 |  |  |  | 4.980987 | 1015.349 | 1692.248 | [9 empty] | 4.734999 | 1362.793 | 2271.321 | 4.212997 | 1401.713 | 2336.189 | 5.260159 | 1567.387 | 2612.311 | 5.270323 | 1481.179 | 2468.632
5.620156 | 1199.584 | 1999.306 |  |  |  | 4.992658 | 1014.521 | 1690.868 | [9 empty] | 4.741669 | 1364.079 | 2273.465 | 4.217985 | 1402.759 | 2337.931 | 5.266831 | 1568.567 | 2614.278 | 5.275331 | 1482.205 | 2470.341
5.621837 | 1173.549 | 1955.915 |  |  |  | 5.002671 | 1013.475 | 1689.125 | [9 empty] | 4.753327 | 1363.54 | 2272.567 | 4.22467 | 1404.127 | 2340.211 | 5.273486 | 1569.899 | 2616.498 | 5.281981 | 1483.543 | 2472.572
5.626809 | 1174.714 | 1957.857 |  |  |  | 5.012661 | 1012.29 | 1687.15 | [9 empty] | 4.756644 | 1361.939 | 2269.898 | 4.229661 | 1405.195 | 2341.991 | 5.280144 | 1571.181 | 2618.635 | 5.288651 | 1484.744 | 2474.573
5.63016 | 1168.553 | 1947.588 |  |  |  | 5.019337 | 1011.06 | 1685.101 | [9 empty] | 4.760001 | 1360.066 | 2266.777 | 4.234638 | 1406.316 | 2343.86 | 5.286829 | 1572.516 | 2620.86 | 5.295335 | 1485.890625 | 2476.484375
5.631832 | 1162.122 | 1936.87 |  |  |  | 5.024314 | 1009.399 | 1682.332 | [9 empty] | 4.763325 | 1358.259 | 2263.766 | 4.239656 | 1407.439 | 2345.732 | 5.291831 | 1573.519 | 2622.531 | 5.300323 | 1486.929 | 2478.215
5.633487 | 1118.63 | 1864.383 |  |  |  | 5.027662 | 1007.412 | 1679.019 | [9 empty] | 4.766648 | 1356.862 | 2261.437 | 4.244647 | 1408.528 | 2347.547 | 5.298478 | 1574.742 | 2624.571 | 5.305318 | 1487.963 | 2479.938
5.635143 | 1036.668 | 1727.78 |  |  |  | 5.029325 | 988.4032 | 1647.339 | [9 empty] | 4.776666 | 1356.935 | 2261.559 | 4.249666 | 1409.678 | 2349.463 | 5.305155 | 1575.975 | 2626.625 | 5.310336 | 1488.981 | 2481.635
5.636817 | 954.5944 | 1590.991 | [15 empty] | 4.788323 | 1357.784 | 2262.973 | 4.254653 | 1410.923 | 2351.539 | 5.311835 | 1577.271 | 2628.785 | 5.315312 | 1490.015 | 2483.358
5.638504 | 872.1821 | 1453.637 | [15 empty] | 4.796666 | 1358.915 | 2264.858 | 4.259639 | 1412.276 | 2353.793 | 5.318497 | 1578.525 | 2630.875 | 5.320324 | 1491.018 | 2485.03
5.640174 | 789.8456 | 1316.409 | [15 empty] | 4.804989 | 1360.085 | 2266.808 | 4.264667 | 1413.509 | 2355.849 | 5.323485 | 1579.544 | 2632.574 | 5.325304 | 1492.141 | 2486.901
5.641846 | 707.3967 | 1178.995 | [15 empty] | 4.814992 | 1361.162 | 2268.604 | 4.269656 | 1414.557 | 2357.595 | 5.330166 | 1580.84 | 2634.733 | 5.330311 | 1493.155 | 2488.591
5.643556 | 625.0908 | 1041.818 | [15 empty] | 4.823323 | 1362.18 | 2270.299 | 4.276325 | 1415.786 | 2359.644 | 5.33684 | 1581.983 | 2636.639 | 5.337001 | 1494.36 | 2490.6
5.645193 | 543.1937 | 905.3228 | [15 empty] | 4.831641 | 1363.383 | 2272.306 | 4.281329 | 1416.987 | 2361.644 | 5.34349 | 1583.124 | 2638.54 | 5.343653 | 1495.509 | 2492.515
5.646852 | 466.869 | 778.1151 | [15 empty] | 4.838334 | 1364.586 | 2274.311 | 4.286313 | 1418.386 | 2363.976 | 5.350163 | 1584.405 | 2640.675 | 5.350305 | 1496.807 | 2494.678
5.648516 | 391.0557 | 651.7595 | [15 empty] | 4.845013 | 1365.699 | 2276.164 | 4.291337 | 1419.697 | 2366.161 | 5.356823 | 1585.584 | 2642.64 | 5.355329 | 1497.913 | 2496.521
5.650167 | 352.2039 | 587.0064 | [15 empty] | 4.853326 | 1366.908 | 2278.18 | 4.296321 | 1420.871 | 2368.119 | 5.36348 | 1586.765 | 2644.609 | 5.36201 | 1499.211 | 2498.685
5.66181 | 352.2786 | 587.1309 | [15 empty] | 4.859988 | 1367.985 | 2279.976 | 4.301318 | 1422.057 | 2370.095 | 5.37183 | 1587.793 | 2646.322 | 5.368656 | 1500.288 | 2500.479
5.671813 | 353.198 | 588.6633 | [15 empty] | 4.866651 | 1369.018 | 2281.697 | 4.306327 | 1423.161 | 2371.935 | 5.383475 | 1588.712 | 2647.854 | 5.37531 | 1501.495 | 2502.492
5.681833 | 354.3707 | 590.6178 | [15 empty] | 4.873314 | 1370.019 | 2283.364 | 4.311306 | 1424.278 | 2373.797 | 5.393494 | 1589.125 | 2648.541 | 5.380335 | 1502.567 | 2504.278
5.693488 | 355.5736 | 592.6227 | [15 empty] | 4.879998 | 1371.095 | 2285.158 | 4.316327 | 1425.393 | 2375.655 | 5.401834 | 1590.14 | 2650.233 | 5.387002 | 1503.738 | 2506.229
5.705153 | 356.5411 | 594.2351 | [15 empty] | 4.886669 | 1372.294 | 2287.156 | 4.321308 | 1426.644 | 2377.739 | 5.408481 | 1591.349 | 2652.249 | 5.39198 | 1504.756 | 2507.927
5.715155 | 357.455 | 595.7584 | [15 empty] | 4.893314 | 1373.316 | 2288.86 | 4.326329 | 1427.781 | 2379.635 | 5.415149 | 1592.529 | 2654.215 | 5.398649 | 1506.155 | 2510.258
5.725174 | 358.4381 | 597.3968 | [15 empty] | 4.899985 | 1374.397 | 2290.662 | 4.331331 | 1428.904 | 2381.506 | 5.421837 | 1593.701 | 2656.168 | 5.403667 | 1507.248 | 2512.08
5.736794 | 359.472 | 599.1199 | [15 empty] | 4.908313 | 1375.507 | 2292.511 | 4.336312 | 1430.005 | 2383.341 | 5.428498 | 1594.847 | 2658.078 | 5.408649 | 1508.311 | 2513.852
5.746813 | 360.4984 | 600.8306 | [15 empty] | 4.914993 | 1376.562 | 2294.27 | 4.341332 | 1431.239 | 2385.399 | 5.435156 | 1595.917 | 2659.862 | 5.415324 | 1509.436 | 2515.727
5.756817 | 361.6107 | 602.6845 | [15 empty] | 4.921679 | 1377.6 | 2296 | 4.346324 | 1432.392 | 2387.32 | 5.441817 | 1597.13 | 2661.884 | 5.421995 | 1510.569 | 2517.615
5.766832 | 362.3383 | 603.8972 | [15 empty] | 4.928334 | 1378.755 | 2297.926 | 4.351345 | 1433.675 | 2389.459 | 5.448491 | 1598.352 | 2663.92 | 5.428656 | 1511.684 | 2519.473
5.776833 | 363.3789 | 605.6316 | [15 empty] | 4.934973 | 1379.882 | 2299.804 | 4.356332 | 1434.786 | 2391.31 | 5.455174 | 1599.499 | 2665.832 | 5.433642 | 1512.744 | 2521.24
5.788481 | 364.4517 | 607.4195 | [15 empty] | 4.941651 | 1380.915 | 2301.525 | 4.361319 | 1436.038 | 2393.397 | 5.460148 | 1600.51 | 2667.516 | 5.440331 | 1513.948 | 2523.247
5.798487 | 365.3529 | 608.9215 | [15 empty] | 4.948346 | 1382.099 | 2303.499 | 4.366325 | 1437.16 | 2395.266 | 5.468469 | 1601.708 | 2669.514 | 5.447001 | 1515.159 | 2525.265
5.80849 | 366.1314 | 610.2191 | [15 empty] | 4.954996 | 1383.436 | 2305.727 | 4.371319 | 1438.288 | 2397.147 | 5.475139 | 1602.918 | 2671.529 | 5.453656 | 1516.26 | 2527.099
5.820148 | 367.2185 | 612.0308 | [15 empty] | 4.961649 | 1384.647 | 2307.745 | 4.376339 | 1439.38 | 2398.966 | 5.483479 | 1604.159 | 2673.598 | 5.460319 | 1517.595 | 2529.326
5.830147 | 367.6848 | 612.8079 | [15 empty] | 4.968316 | 1385.896 | 2309.827 | 4.381316 | 1440.594 | 2400.99 | 5.491799 | 1605.392 | 2675.653 | 5.465335 | 1518.604 | 2531.006
5.841825 | 368.5502 | 614.2504 | [15 empty] | 4.974988 | 1387.163 | 2311.938 | 4.386298 | 1441.714 | 2402.857 | 5.498501 | 1606.509 | 2677.515 | 5.47199 | 1519.894 | 2533.157
5.851851 | 369.6673 | 616.1122 | [15 empty] | 4.981659 | 1388.318 | 2313.863 | 4.391327 | 1442.8 | 2404.667 | 5.50518 | 1607.608 | 2679.346 | 5.478654 | 1521.035 | 2535.058
5.863467 | 370.7153 | 617.8589 | [15 empty] | 4.988333 | 1389.646 | 2316.077 | 4.396315 | 1443.902 | 2406.503 | 5.511823 | 1608.651 | 2681.084 | 5.485323 | 1522.178 | 2536.963
5.873481 | 371.5774 | 619.2957 | [15 empty] | 4.994994 | 1390.838 | 2318.063 | 4.40134 | 1445.126 | 2408.544 | 5.521836 | 1609.634 | 2682.724 | 5.491982 | 1523.386 | 2538.977
5.883482 | 372.3905 | 620.6508 | [15 empty] | 4.999991 | 1391.905 | 2319.841 | 4.406314 | 1446.312 | 2410.52 | 5.526824 | 1608.404 | 2680.674 | 5.498657 | 1524.678 | 2541.13
5.893495 | 373.078 | 621.7967 | [15 empty] | 5.008322 | 1393.103 | 2321.838 | 4.41132 | 1447.639 | 2412.732 | 5.528495 | 1588.626 | 2647.71 | 5.503653 | 1525.734 | 2542.89
5.903499 | 373.9879 | 623.3132 | [15 empty] | 5.016662 | 1394.347 | 2323.912 | 4.416334 | 1448.915 | 2414.858 |  |  |  | 5.510321 | 1526.948 | 2544.913
5.915139 | 374.9085 | 624.8475 | [15 empty] | 5.02166 | 1395.357 | 2325.594 | 4.421323 | 1450.051 | 2416.752 |  |  |  | 5.516975 | 1528.117 | 2546.861
5.925146 | 375.8266 | 626.3777 | [15 empty] | 5.028314 | 1396.56 | 2327.599 | 4.426337 | 1451.198 | 2418.664 |  |  |  | 5.523654 | 1529.264 | 2548.774
5.935162 | 376.7192 | 627.8653 | [15 empty] | 5.034985 | 1397.847 | 2329.744 | 4.431314 | 1452.313 | 2420.521 |  |  |  | 5.52865 | 1530.279 | 2550.465
5.946819 | 377.6836 | 629.4727 | [15 empty] | 5.041658 | 1399.056 | 2331.761 | 4.436323 | 1453.505 | 2422.508 |  |  |  | 5.533656 | 1531.324 | 2552.206
5.958482 | 378.5537 | 630.9229 | [15 empty] | 5.046663 | 1400.094 | 2333.489 | 4.441326 | 1454.613 | 2424.355 |  |  |  | 5.540334 | 1532.387 | 2553.978
5.968484 | 379.3236 | 632.206 | [15 empty] | 5.053312 | 1401.328 | 2335.547 | 4.446314 | 1455.776 | 2426.293 |  |  |  | 5.547001 | 1533.575 | 2555.958
5.978515625 | 379.9726 | 633.2877 | [15 empty] | 5.058322 | 1402.336 | 2337.226 | 4.45133 | 1456.782 | 2427.97 |  |  |  | 5.553655 | 1534.76 | 2557.933
5.990141 | 380.9934 | 634.989 | [15 empty] | 5.064986 | 1403.523 | 2339.206 | 4.456312 | 1457.953 | 2429.921 |  |  |  | 5.560319 | 1535.922 | 2559.87
6.000155 | 381.8768 | 636.4613 | [15 empty] | 5.069969 | 1404.623 | 2341.038 | 4.46133 | 1459.078 | 2431.797 |  |  |  | 5.568655 | 1537.174 | 2561.956
6.011821 | 382.8493 | 638.0821 | [15 empty] | 5.075 | 1405.667 | 2342.778 | 4.466321 | 1460.331 | 2433.884 |  |  |  | 5.575323 | 1534.703 | 2557.838
6.021831 | 383.6947 | 639.4912 | [15 empty] | 5.079985 | 1406.762 | 2344.603 | 4.471323 | 1461.568 | 2435.946 |  |  |  | 5.576975 | 1527.408 | 2545.68
6.033473 | 384.4377 | 640.7295 | [15 empty] | 5.086631 | 1407.932 | 2346.554 | 4.476346 | 1462.59 | 2437.65 |  |  |  | 5.578637 | 1520.032 | 2533.386
6.043485 | 385.2622 | 642.1037 | [15 empty] | 5.093327 | 1409.209 | 2348.682 | 4.481313 | 1463.804 | 2439.674 |  |  |  | 5.580315 | 1512.7 | 2521.166
6.053495 | 386.0061 | 643.3436 | [15 empty] | 5.100011 | 1410.423 | 2350.705 | 4.486329 | 1464.848 | 2441.413 |  |  |  | 5.581991 | 1505.522 | 2509.203
6.063497 | 386.4992 | 644.1654 | [15 empty] | 5.106663 | 1411.697 | 2352.828 | 4.487979 | 1462.101 | 2436.835 |  |  |  | 5.583662 | 1498.313 | 2497.188
6.075145 | 387.5312 | 645.8853 | [15 empty] | 5.113318 | 1412.85 | 2354.75 | 4.489639 | 1456.299 | 2427.165 |  |  |  | 5.585325 | 1491.033 | 2485.055
6.085146 | 388.5683 | 647.6138 | [15 empty] | 5.119992 | 1414.08 | 2356.8 | 4.491316 | 1450.432 | 2417.387 |  |  |  | 5.586986 | 1483.761 | 2472.935
6.096822 | 389.394 | 648.9901 | [15 empty] | 5.12666 | 1415.36 | 2358.934 | 4.492993 | 1444.606 | 2407.677 |  |  |  | 5.588664 | 1476.637 | 2461.061
6.106843 | 389.9838 | 649.973 | [15 empty] | 5.133337 | 1416.689 | 2361.148 | 4.494663 | 1438.703 | 2397.838 |  |  |  | 5.59034 | 1469.385 | 2448.976
6.118464 | 390.4793 | 650.7989 | [15 empty] | 5.138316 | 1417.808 | 2363.013 | 4.496324 | 1432.861 | 2388.102 |  |  |  | 5.592 | 1465.77 | 2442.95
6.128487 | 391.1672 | 651.9453 | [15 empty] | 5.143329 | 1418.819 | 2364.698 | 4.497987 | 1427.014 | 2378.357 |  |  |  | 5.596988 | 1467.281 | 2445.468
6.133488 | 389.5085 | 649.1809 | [15 empty] | 5.150007 | 1419.988 | 2366.646 | 4.499657 | 1421.212 | 2368.687 |  |  |  | 5.601972 | 1468.69 | 2447.817
6.135138 | 387.6642 | 646.107 | [15 empty] | 5.156659 | 1421.134 | 2368.557 | 4.501336 | 1415.435 | 2359.058 |  |  |  | 5.60532 | 1469.747 | 2449.579
6.136811 | 385.93 | 643.2167 | [15 empty] | 5.163307 | 1422.38 | 2370.634 | 4.503006 | 1409.688 | 2349.48 |  |  |  | 5.610328 | 1471.258 | 2452.097
6.138491 | 384.1006 | 640.1676 | [15 empty] | 5.168325 | 1423.391 | 2372.319 | 4.504654 | 1407.045 | 2345.075 |  |  |  | 5.613669 | 1472.359 | 2453.932
6.140157 | 382.3452 | 637.242 | [15 empty] | 5.175006 | 1424.716 | 2374.526 | 4.507982 | 1408.224 | 2347.041 |  |  |  | 5.61701 | 1473.372 | 2455.62
6.141815 | 380.4899 | 634.1499 | [15 empty] | 5.181659 | 1425.924 | 2376.54 | 4.511319 | 1409.496 | 2349.16 |  |  |  | 5.620313 | 1474.494 | 2457.49
6.14347 | 378.6805 | 631.1342 | [15 empty] | 5.188303 | 1427.199 | 2378.665 | 4.51463 | 1410.74 | 2351.233 |  |  |  | 5.625326 | 1476.117 | 2460.196
6.145148 | 376.8822 | 628.1371 | [15 empty] | 5.193331 | 1428.27 | 2380.451 | 4.517992 | 1412.058 | 2353.43 |  |  |  | 5.630322 | 1477.537 | 2462.561
6.146831 | 374.9557 | 624.9262 | [15 empty] | 5.200008 | 1429.512 | 2382.52 | 4.521328 | 1413.222 | 2355.37 |  |  |  | 5.63533 | 1478.869 | 2464.781
6.148501 | 373.367 | 622.2783 | [15 empty] | 5.206654 | 1430.715 | 2384.525 | 4.524652 | 1414.375 | 2357.292 |  |  |  | 5.640333 | 1480.321 | 2467.202
6.160143 | 374.0658 | 623.443 | [15 empty] | 5.211642 | 1431.783 | 2386.306 | 4.528007 | 1415.485 | 2359.142 |  |  |  | 5.645305 | 1481.589 | 2469.314
6.170145 | 374.9589 | 624.9315 | [15 empty] | 5.218338 | 1433.055 | 2388.425 | 4.531313 | 1416.713 | 2361.189 |  |  |  | 5.650329 | 1483.121 | 2471.868
6.180156 | 375.6369 | 626.0616 | [15 empty] | 5.225008 | 1434.248 | 2390.413 | 4.53466 | 1417.847 | 2363.079 |  |  |  | 5.655311 | 1484.507 | 2474.178
6.190171 | 376.0758 | 626.793 | [15 empty] | 5.23164 | 1435.457 | 2392.428 | 4.537988 | 1419.044 | 2365.073 |  |  |  | 5.660316 | 1485.818 | 2476.363
6.20182 | 373.9093 | 623.1822 | [15 empty] | 5.238309 | 1436.696 | 2394.494 | 4.541318 | 1420.317 | 2367.195 |  |  |  | 5.665321 | 1487.22 | 2478.7
6.203486 | 371.4666 | 619.1109 | [15 empty] | 5.244998 | 1437.979 | 2396.632 | 4.544669 | 1421.483 | 2369.138 |  |  |  | 5.670313 | 1488.574 | 2480.957
6.205164 | 368.9757 | 614.9595 | [15 empty] | 5.250002 | 1438.98 | 2398.3 | 4.547993 | 1422.634 | 2371.057 |  |  |  | 5.675333 | 1489.945 | 2483.242
6.206843 | 358.9273 | 598.2121 | [15 empty] | 5.254973 | 1440.067 | 2400.112 | 4.551333 | 1423.871 | 2373.118 |  |  |  | 5.680311 | 1491.188 | 2485.314
[18 empty] | 5.261652 | 1441.376 | 2402.294 | 4.554667 | 1425.028 | 2375.046 |  |  |  | 5.685331 | 1492.298 | 2487.163
[18 empty] | 5.268331 | 1442.672 | 2404.453 | 4.557985 | 1426.106 | 2376.844 |  |  |  | 5.690335 | 1493.429 | 2489.049
[18 empty] | 5.274983 | 1443.88 | 2406.467 | 4.561344 | 1427.251 | 2378.752 |  |  |  | 5.695324 | 1494.549 | 2490.916
[18 empty] | 5.281651 | 1444.996 | 2408.327 | 4.564654 | 1428.275 | 2380.458 |  |  |  | 5.701998 | 1495.824 | 2493.04
[18 empty] | 5.288326 | 1446.195 | 2410.324 | 4.569666 | 1429.792 | 2382.987 |  |  |  | 5.708657 | 1497.103 | 2495.172
[18 empty] | 5.293335 | 1447.201 | 2412.001 | 4.572983 | 1430.822 | 2384.704 |  |  |  | 5.715332 | 1498.377 | 2497.295
[18 empty] | 5.29832 | 1448.25 | 2413.751 | 4.578001 | 1432.334 | 2387.223 |  |  |  | 5.720323 | 1499.5 | 2499.166
[18 empty] | 5.305 | 1449.611 | 2416.018 | 4.581319 | 1433.437 | 2389.061 |  |  |  | 5.725323 | 1500.648 | 2501.08
[18 empty] | 5.311666 | 1450.819 | 2418.031 | 4.584651 | 1434.564 | 2390.941 |  |  |  | 5.730294 | 1501.764 | 2502.94
[18 empty] | 5.318321 | 1452.088 | 2420.146 | 4.587987 | 1435.614 | 2392.691 |  |  |  | 5.735332 | 1502.83 | 2504.717
[18 empty] | 5.323318 | 1453.195 | 2421.992 | 4.591298 | 1436.724 | 2394.54 |  |  |  | 5.742004 | 1504.223 | 2507.038
[18 empty] | 5.32834 | 1454.31 | 2423.85 | 4.59632 | 1438.129 | 2396.881 |  |  |  | 5.746977 | 1505.333 | 2508.888
[18 empty] | 5.334994 | 1455.606 | 2426.01 | 4.601316 | 1439.531 | 2399.218 |  |  |  | 5.751997 | 1506.54 | 2510.9
[18 empty] | 5.341644 | 1456.764 | 2427.939 | 4.604674 | 1440.574 | 2400.957 |  |  |  | 5.756988 | 1507.795 | 2512.992
[18 empty] | 5.348324 | 1457.943 | 2429.904 | 4.609653 | 1441.996 | 2403.327 |  |  |  | 5.763659 | 1509.115 | 2515.191
[18 empty] | 5.355005 | 1459.084 | 2431.806 | 4.612998 | 1443.05 | 2405.083 |  |  |  | 5.770328 | 1510.325 | 2517.209
[18 empty] | 5.36166 | 1460.256 | 2433.76 | 4.616304 | 1444.106 | 2406.843 |  |  |  | 5.776998 | 1511.484 | 2519.139
[18 empty] | 5.366648 | 1461.262 | 2435.437 | 4.621335 | 1445.495 | 2409.158 |  |  |  | 5.778656 | 1504.15 | 2506.917
[18 empty] | 5.371669 | 1462.291 | 2437.152 | 4.62633 | 1447.018 | 2411.696 |  |  |  | 5.780307 | 1495.598 | 2492.663
[18 empty] | 5.376662 | 1463.311 | 2438.851 | 4.629681 | 1448.023 | 2413.372 |  |  |  | 5.78198 | 1486.977 | 2478.295
[18 empty] | 5.383308 | 1464.563 | 2440.939 | 4.634652 | 1449.287 | 2415.479 |  |  |  | 5.783659 | 1478.478 | 2464.129
[18 empty] | 5.389983 | 1465.654 | 2442.756 | 4.639645 | 1450.547 | 2417.578 |  |  |  | 5.785331 | 1469.978 | 2449.963
[18 empty] | 5.396661 | 1467.004 | 2445.007 | 4.644655 | 1451.861 | 2419.769 |  |  |  | 5.786999 | 1461.443 | 2435.738
[18 empty] | 5.403326 | 1468.298 | 2447.164 | 4.649652 | 1453.157 | 2421.929 |  |  |  | 5.788653 | 1452.84 | 2421.4
[18 empty] | 5.409988 | 1469.355 | 2448.926 | 4.652994 | 1454.17 | 2423.617 |  |  |  | 5.790313 | 1444.301 | 2407.168
[18 empty] | 5.418317 | 1470.695 | 2451.158 | 4.657973 | 1455.51 | 2425.85 |  |  |  | 5.791989 | 1435.723 | 2392.871
[18 empty] | 5.424987 | 1471.903 | 2453.172 | 4.662992 | 1456.658 | 2427.763 |  |  |  | 5.793664 | 1427.224 | 2378.707
[18 empty] | 5.431668 | 1473.137 | 2455.228 | 4.667975 | 1457.88 | 2429.8 |  |  |  | 5.805317 | 1428.04 | 2380.067
[18 empty] | 5.43834 | 1474.331 | 2457.219 | 4.672998 | 1458.949 | 2431.582 |  |  |  | 5.81532 | 1428.682 | 2381.136
[18 empty] | 5.444987 | 1475.429 | 2459.048 | 4.684641 | 1458.618 | 2431.031 |  |  |  | 5.816998 | 1418.777 | 2364.628
[18 empty] | 5.451657 | 1476.485 | 2460.808 | 4.694654 | 1458.745 | 2431.241 |  |  |  | 5.818679 | 1402.3125 | 2337.1875
[18 empty] | 5.459981 | 1477.719 | 2462.866 | 4.699657 | 1460.032 | 2433.387 |  |  |  | 5.820342 | 1385.805 | 2309.674
[18 empty] | 5.469984 | 1478.893 | 2464.822 | 4.702984 | 1461.074 | 2435.123 |  |  |  | 5.821993 | 1369.233 | 2282.055
[18 empty] | 5.476647 | 1479.933 | 2466.556 | 4.707991 | 1462.343 | 2437.238 |  |  |  | 5.823649 | 1352.665 | 2254.442
[18 empty] | 5.483319 | 1481.131 | 2468.552 | 4.712998 | 1463.643 | 2439.406 |  |  |  | 5.825328 | 1336.155 | 2226.925
[18 empty] | 5.491648 | 1482.197 | 2470.329 | 4.717974 | 1464.784 | 2441.306 |  |  |  | 5.827014 | 1319.61 | 2199.35
[18 empty] | 5.49834 | 1483.224 | 2472.04 | 4.722997 | 1465.997 | 2443.329 |  |  |  | 5.828671 | 1302.841 | 2171.401
[18 empty] | 5.505009 | 1484.386 | 2473.977 | 4.729672 | 1467.273 | 2445.455 |  |  |  | 5.830318 | 1286.111 | 2143.518
[18 empty] | 5.511655 | 1485.654 | 2476.09 | 4.736319 | 1468.543 | 2447.571 |  |  |  | 5.831974 | 1269.302 | 2115.504
[18 empty] | 5.518311 | 1486.739 | 2477.898 | 4.74297 | 1469.82 | 2449.699 |  |  |  | 5.83365 | 1261.437 | 2102.394
[18 empty] | 5.524989 | 1487.849 | 2479.748 | 4.749665 | 1471.155 | 2451.925 |  |  |  | 5.83533 | 1247.22 | 2078.7
[18 empty] | 5.531666 | 1488.945 | 2481.576 | 4.754668 | 1472.216 | 2453.693 |  |  |  | 5.836995 | 1230.883 | 2051.471
[18 empty] | 5.538331 | 1490.033 | 2483.388 | 4.761317 | 1473.605 | 2456.009 |  |  |  | 5.838655 | 1214.026 | 2023.377
[18 empty] | 5.544983 | 1491.187 | 2485.312 | 4.767972 | 1453.09 | 2421.817 |  |  |  | 5.840314 | 1179.691 | 1966.151
[18 empty] | 5.551655 | 1492.291 | 2487.152 | 4.769641 | 1424.742 | 2374.57 |  |  |  | 5.841987 | 1126.069 | 1876.782
[18 empty] | 5.55834 | 1493.435 | 2489.059 | 4.771322 | 1396.492 | 2327.486
[18 empty] | 5.565002 | 1494.528 | 2490.881 | 4.773001 | 1368.293 | 2280.488
[18 empty] | 5.573333 | 1495.714 | 2492.856 | 4.774668 | 1340.108 | 2233.514
[18 empty] | 5.581675 | 1496.888 | 2494.813 | 4.776334 | 1311.933 | 2186.556
[18 empty] | 5.58832 | 1497.975 | 2496.625 | 4.778008 | 1283.776 | 2139.627
[18 empty] | 5.594963 | 1499.049 | 2498.415 | 4.779675 | 1255.774 | 2092.957
[18 empty] | 5.601652 | 1500.287 | 2500.479 | 4.781347 | 1227.673 | 2046.122
[18 empty] | 5.608336 | 1501.385 | 2502.309 | 4.783004 | 1199.703 | 1999.504
[18 empty] | 5.614994 | 1502.408 | 2504.014 | 4.78465 | 1193.444 | 1989.073
[18 empty] | 5.621653 | 1503.47 | 2505.784 | 4.787981 | 1194.894 | 1991.49
[18 empty] | 5.628324 | 1504.5 | 2507.501 | 4.79132 | 1196.211 | 1993.685
[18 empty] | 5.634993 | 1505.561 | 2509.269 | 4.794638 | 1197.542 | 1995.904
[18 empty] | 5.643327 | 1506.596 | 2510.993 | 4.797998 | 1198.96 | 1998.267
[18 empty] | 5.654983 | 1507.588 | 2512.647 | 4.801323 | 1200.392 | 2000.654
[18 empty] | 5.664989 | 1508.798 | 2514.663 | 4.804657 | 1201.621 | 2002.701
[18 empty] | 5.67499 | 1509.267 | 2515.445 | 4.808001 | 1202.865 | 2004.775
[18 empty] | 5.681658 | 1507.966 | 2513.277 | 4.811308 | 1204.096 | 2006.826
[18 empty] | 5.686655 | 1506.868 | 2511.446 | 4.814664 | 1205.368 | 2008.947
[18 empty] | 5.689994 | 1482.242 | 2470.403 | 4.817991 | 1206.551 | 2010.918
[21 empty] | 4.821322 | 1207.879 | 2013.132
[21 empty] | 4.824668 | 1209.093 | 2015.155
[21 empty] | 4.827979 | 1210.463 | 2017.438
[21 empty] | 4.831327 | 1211.51 | 2019.184
[21 empty] | 4.834662 | 1212.712 | 2021.186
[21 empty] | 4.837989 | 1213.899 | 2023.164
[21 empty] | 4.841335 | 1215.088 | 2025.146
[21 empty] | 4.846313 | 1216.618 | 2027.697
[21 empty] | 4.849661 | 1217.737 | 2029.562
[21 empty] | 4.852983 | 1218.774 | 2031.29
[21 empty] | 4.856331 | 1219.821 | 2033.035
[21 empty] | 4.85967 | 1220.953 | 2034.922
[21 empty] | 4.862985 | 1216.13 | 2026.883
[21 empty] | 4.864664 | 1208.538 | 2014.23
[21 empty] | 4.866337 | 1200.955 | 2001.592
[21 empty] | 4.867994 | 1193.294 | 1988.823
[21 empty] | 4.869643 | 1185.675 | 1976.125
[21 empty] | 4.871305 | 1178.043 | 1963.406
[21 empty] | 4.872988 | 1170.432 | 1950.721
[21 empty] | 4.874662 | 1162.821 | 1938.036
[21 empty] | 4.876329 | 1155.217 | 1925.362
[21 empty] | 4.877989 | 1147.598 | 1912.664
[21 empty] | 4.879656 | 1145.91 | 1909.851
[21 empty] | 4.883016 | 1146.979 | 1911.632
[21 empty] | 4.886327 | 1148.106 | 1913.51
[21 empty] | 4.889659 | 1149.181 | 1915.302
[21 empty] | 4.892985 | 1150.218 | 1917.03
[21 empty] | 4.8963 | 1151.294 | 1918.823
[21 empty] | 4.899664 | 1152.423 | 1920.705
[21 empty] | 4.902994 | 1153.508 | 1922.514
[21 empty] | 4.906324 | 1154.536 | 1924.226
[21 empty] | 4.909672 | 1155.567 | 1925.945
[21 empty] | 4.912973 | 1156.634 | 1927.723
[21 empty] | 4.916326 | 1157.66 | 1929.433
[21 empty] | 4.919645 | 1158.714 | 1931.19
[21 empty] | 4.922985 | 1159.842 | 1933.07
[21 empty] | 4.926333 | 1160.938 | 1934.897
[21 empty] | 4.929651 | 1162.048 | 1936.747
[21 empty] | 4.933001 | 1163.116 | 1938.526
[21 empty] | 4.936319 | 1164.196 | 1940.327
[21 empty] | 4.941327 | 1165.529 | 1942.549
[21 empty] | 4.946306 | 1166.975 | 1944.958
[21 empty] | 4.951335 | 1168.197 | 1946.994
[21 empty] | 4.956313 | 1169.625 | 1949.375
[21 empty] | 4.961329 | 1171.097 | 1951.828
[21 empty] | 4.966332 | 1172.665 | 1954.442
[21 empty] | 4.969663 | 1173.856 | 1956.427
[21 empty] | 4.974658 | 1175.363 | 1958.938
[21 empty] | 4.977995 | 1176.415 | 1960.691
[21 empty] | 4.981321 | 1177.466 | 1962.444
[21 empty] | 4.984675 | 1178.478 | 1964.13
[21 empty] | 4.989646 | 1179.961 | 1966.602
[21 empty] | 4.994659 | 1181.29 | 1968.817
[21 empty] | 4.999647 | 1182.698 | 1971.164
[21 empty] | 5.00465 | 1184.149 | 1973.582
[21 empty] | 5.007988 | 1185.198 | 1975.33
[21 empty] | 5.012989 | 1165.998 | 1943.33
[21 empty] | 5.014645 | 1146.28 | 1910.467
[21 empty] | 5.016318 | 1126.609 | 1877.681
[21 empty] | 5.017995 | 1106.871 | 1844.785
[21 empty] | 5.019657 | 1087.211 | 1812.019
[21 empty] | 5.021318 | 1067.424 | 1779.04
[21 empty] | 5.022982 | 1047.663 | 1746.105
[21 empty] | 5.024655 | 1028.024 | 1713.374
[21 empty] | 5.026338 | 1008.366 | 1680.61
[21 empty] | 5.028005 | 989.574 | 1649.29
[21 empty] | 5.034674 | 990.9329 | 1651.555
[21 empty] | 5.037995 | 991.959 | 1653.265
[21 empty] | 5.042994 | 993.2823 | 1655.47
[21 empty] | 5.047976 | 994.7562 | 1657.927
[21 empty] | 5.053002 | 996.1694 | 1660.282
[21 empty] | 5.056317 | 997.1694 | 1661.949
[21 empty] | 5.061339 | 998.2962 | 1663.827
[21 empty] | 5.067999 | 999.3055 | 1665.509
[21 empty] | 5.076327 | 1000.457 | 1667.429
[21 empty] | 5.081317 | 1001.851 | 1669.751
[21 empty] | 5.086339 | 1003.154 | 1671.924
[21 empty] | 5.091319 | 1004.616 | 1674.36
[21 empty] | 5.096325 | 1005.984 | 1676.641
[21 empty] | 5.101315 | 1007.444 | 1679.073
[21 empty] | 5.106316 | 1008.777 | 1681.295
[21 empty] | 5.111339 | 1010.211 | 1683.686
[21 empty] | 5.116313 | 1011.521 | 1685.868
[21 empty] | 5.121328 | 1012.794 | 1687.99
[21 empty] | 5.126309 | 1014.054 | 1690.089
[21 empty] | 5.131319 | 1015.405 | 1692.342
[21 empty] | 5.136341 | 1016.854 | 1694.757
[21 empty] | 5.141312 | 1018.213 | 1697.022
[21 empty] | 5.146318 | 1019.568 | 1699.279
[21 empty] | 5.151309 | 1020.821 | 1701.368
[21 empty] | 5.156333 | 1022.198 | 1703.664
[21 empty] | 5.16134 | 1023.668 | 1706.113
[21 empty] | 5.166308 | 1024.833 | 1708.054
[21 empty] | 5.17133 | 1026.082 | 1710.137
[21 empty] | 5.176313 | 1027.169 | 1711.948
[21 empty] | 5.181331 | 1028.529 | 1714.215
[21 empty] | 5.186334 | 1029.917 | 1716.529
[21 empty] | 5.191306 | 1031.307 | 1718.844
[21 empty] | 5.196322 | 1032.615 | 1721.025
[21 empty] | 5.201305 | 1033.91 | 1723.184
[21 empty] | 5.20633 | 1035.329 | 1725.549
[21 empty] | 5.211317 | 1036.451 | 1727.418
[21 empty] | 5.216318 | 1037.695 | 1729.491
[21 empty] | 5.221337 | 1038.888 | 1731.481
[21 empty] | 5.226315 | 1040.137 | 1733.562
[21 empty] | 5.231334 | 1041.538 | 1735.896
[21 empty] | 5.236331 | 1042.65 | 1737.75
[21 empty] | 5.242982 | 1043.856 | 1739.76
[21 empty] | 5.249648 | 1045.243 | 1742.071
[21 empty] | 5.254653 | 1046.358 | 1743.931
[21 empty] | 5.259649 | 1047.65 | 1746.084
[21 empty] | 5.264675 | 1048.695 | 1747.825
[21 empty] | 5.269651 | 1049.898 | 1749.83
[21 empty] | 5.274648 | 1051.026 | 1751.71
[21 empty] | 5.279658 | 1052.302 | 1753.837
[21 empty] | 5.284654 | 1053.466 | 1755.777
[21 empty] | 5.28968 | 1054.619 | 1757.699
[21 empty] | 5.294643 | 1055.83 | 1759.717
[21 empty] | 5.299655 | 1056.842 | 1761.404
[21 empty] | 5.304657 | 1057.854 | 1763.09
[21 empty] | 5.309655 | 1058.856 | 1764.76
[21 empty] | 5.314669 | 1059.865 | 1766.442
[21 empty] | 5.321318 | 1061.19 | 1768.651
[21 empty] | 5.327972 | 1058.526 | 1764.21
[21 empty] | 5.32965 | 1056.065 | 1760.108
[21 empty] | 5.331328 | 1053.603 | 1756.005
[21 empty] | 5.332994 | 1051.091 | 1751.818
[21 empty] | 5.334647 | 1048.542 | 1747.57
[21 empty] | 5.336307 | 1046.055 | 1743.424
[21 empty] | 5.337981 | 1043.492 | 1739.154
[21 empty] | 5.339661 | 1041.003 | 1735.005
[21 empty] | 5.341331 | 1038.443 | 1730.738
[21 empty] | 5.342989 | 1037.129 | 1728.549
[21 empty] | 5.351322 | 1038.36 | 1730.6
[21 empty] | 5.35633 | 1039.423 | 1732.372
[21 empty] | 5.36132 | 1040.456 | 1734.093
[21 empty] | 5.36635 | 1036.422 | 1727.369
[21 empty] | 5.368007 | 1030.023 | 1716.706
[21 empty] | 5.369655 | 1023.574 | 1705.957
[21 empty] | 5.371324 | 1017.13 | 1695.217
[21 empty] | 5.373003 | 1010.678 | 1684.463
[21 empty] | 5.374677 | 1004.233 | 1673.722
[21 empty] | 5.376329 | 997.7573 | 1662.929
[21 empty] | 5.377979 | 991.2867 | 1652.144
[21 empty] | 5.379642 | 984.4496 | 1640.749
[21 empty] | 5.38132 | 977.6389 | 1629.398
[21 empty] | 5.382996 | 975.8738 | 1626.456
[21 empty] | 5.391347 | 973.1322 | 1621.887
[21 empty] | 5.393 | 969.1774 | 1615.296
[21 empty] | 5.39465 | 965.3149 | 1608.858
[21 empty] | 5.396314 | 961.6773 | 1602.796
[21 empty] | 5.397989 | 957.9977 | 1596.663
[21 empty] | 5.399654 | 945.3957 | 1575.659
[21 empty] | 5.401311 | 928.6929 | 1547.822
[21 empty] | 5.402965 | 912.0062 | 1520.01
[21 empty] | 5.404633 | 894.3016 | 1490.503
[21 empty] | 5.406318 | 869.6469 | 1449.412
[21 empty] | 5.407999 | 846.3418 | 1410.57
[21 empty] | 5.409672 | 809.6739 | 1349.456

## Раст_Базальтопластик_1200_1-2
Образец1 | [5 empty] | Образец2 |  |  | Образец3 |  |  | Образец4 |  |  | Образец5 |  |  | Образец6 |  |  | Образец7 |  |  | Образец8 |  |  | Образец9 |  |  | Образец10
Деформация | Стандартное усилие |  |  | 1.359171 | Напряжение | Деформация | Стандартное усилие | Напряжение | Деформация | Стандартное усилие | Напряжение | Деформация | Стандартное усилие | Напряжение | Деформация | Стандартное усилие | Напряжение | Деформация | Стандартное усилие | Напряжение | Деформация | Стандартное усилие | Напряжение | Деформация | Стандартное усилие | Напряжение | Деформация | Стандартное усилие | Напряжение | Деформация | Стандартное усилие | Напряжение
0 | 11.98056 | 26.62347 | 36.18585 |  | 26.62347 | 0 | 11.84832 | 26.3296 | 0 | 11.40434 | 25.34297 | 0 | 11.46927 | 25.48726 | 0 | 11.1386 | 24.75244 | 0 | 11.49688 | 25.54861 | 0 | 9.731349 | 21.62522 | 0 | 10.48524 | 23.30054 | 0 | 11.13459 | 24.74353 | 0 | 11.70825 | 26.01833
-1.453413e-07 | 11.87479 | 26.38842 | 35.86637 |  | 26.38842 | 1.031924e-06 | 11.94067 | 26.53482 | -6.249679e-07 | 11.26281 | 25.02848 | -1.884593e-06 | 11.43764 | 25.41699 | -6.491914e-07 | 11.12537 | 24.72304 | -1.840992e-07 | 11.24238 | 24.98308 | 7.218621e-07 | 9.635008 | 21.41113 | -1.545463e-06 | 10.47922 | 23.28715 | -1.550308e-06 | 11.3205 | 25.15667 | -7.6062e-07 | 11.46059 | 25.46798
7.848435e-07 | 11.80751 | 26.23892 | 35.66317 |  | 26.23892 | -1.225712e-06 | 12.14371 | 26.98601 | -1.259625e-07 | 11.40297 | 25.33994 | -2.005711e-06 | 11.53144 | 25.62542 | -4.069559e-07 | 11.05261 | 24.56136 | 6.298126e-07 | 11.19221 | 24.87158 | -8.139118e-07 | 9.754033 | 21.67563 | -2.645213e-06 | 10.47855 | 23.28568 | -1.85068e-06 | 11.43895 | 25.4199 | -3.560864e-06 | 11.51697 | 25.59326
2.984827e-05 | 11.77578 | 26.16841 | 35.56734 |  | 26.16841 | 7.391093e-05 | 11.98531 | 26.63401 | 5.86404e-05 | 11.4877 | 25.52823 | 5.086948e-05 | 11.47558 | 25.50129 | 6.385331e-06 | 10.91948 | 24.26552 | 1.8095e-05 | 11.35819 | 25.24043 | 2.652965e-05 | 9.795895 | 21.76865 | 1.42483e-05 | 10.92846 | 24.28547 | 2.010071e-05 | 11.46598 | 25.47996 | 9.689425e-06 | 11.55938 | 25.68752
0.0009458236 | 12.2444 | 27.20977 | 36.98273 |  | 27.20977 | 0.001180928 | 12.39967 | 27.55483 | 0.001111692 | 11.64449 | 25.87665 | 0.001071268 | 11.75933 | 26.13185 | 0.0007453978 | 11.09984 | 24.66631 | 0.0008629014 | 11.60752 | 25.79448 | 0.0009010487 | 9.77174 | 21.71498 | 0.0008563998 | 11.05083 | 24.5574 | 0.0008885493 | 11.73789 | 26.08419 | 0.0007989415 | 11.96555 | 26.59011
0.002096128 | 12.50614 | 27.79143 | 37.77331 |  | 27.79143 | 0.002195653 | 12.76896 | 28.37546 | 0.002329076 | 12.0857 | 26.85711 | 0.002280009 | 12.00797 | 26.68438 | 0.001789874 | 11.33863 | 25.19695 | 0.001964318 | 11.80063 | 26.22362 | 0.00205973 | 9.941821 | 22.09294 | 0.001958126 | 11.48708 | 25.52684 | 0.00200825 | 12.12513 | 26.94474 | 0.001867763 | 12.13535 | 26.96745
0.003111894 | 12.65404 | 28.12009 | 38.22001 |  | 28.12009 | 0.003225789 | 13.10605 | 29.12456 | 0.003393556 | 12.27833 | 27.28518 | 0.003336723 | 12.46381 | 27.69735 | 0.003007225 | 11.95721 | 26.57157 | 0.00322153 | 11.97983 | 26.62183 | 0.003086077 | 10.26586 | 22.81303 | 0.003214607 | 11.71004 | 26.02232 | 0.00328144 | 12.6323 | 28.07177 | 0.003099928 | 12.43871 | 27.64157
0.004329841 | 13.00402 | 28.89782 | 39.27708 |  | 28.89782 | 0.004455445 | 13.45038 | 29.88974 | 0.004654611 | 12.69276 | 28.20613 | 0.004593737 | 12.69397 | 28.20883 | 0.004201722 | 12.28485 | 27.29967 | 0.004451201 | 12.52561 | 27.83469 | 0.00431022 | 10.33664 | 22.97031 | 0.004453114 | 12.0284 | 26.72978 | 0.004521532 | 12.91315 | 28.69589 | 0.004317477 | 12.78196 | 28.40435
0.005374676 | 13.39351 | 29.76336 | 40.45349 |  | 29.76336 | 0.005509935 | 13.77249 | 30.60553 | 0.005741028 | 13.039 | 28.97556 | 0.005665295 | 12.99734 | 28.88298 | 0.005227644 | 12.61274 | 28.02831 | 0.005503889 | 12.86167 | 28.58149 | 0.005358058 | 10.67105 | 23.71345 | 0.005514155 | 12.51756 | 27.81681 | 0.005583705 | 13.26574 | 29.47943 | 0.005363 | 13.05896 | 29.0199
0.006522674 | 13.77176 | 30.60391 | 41.59595 |  | 30.60391 | 0.006678698 | 14.12014 | 31.37808 | 0.006940119 | 13.45057 | 29.89015 | 0.006847323 | 13.12987 | 29.17748 | 0.00636413 | 13.00731 | 28.90514 | 0.006679672 | 13.16946 | 29.26548 | 0.006511851 | 10.94265 | 24.317 | 0.006688256 | 12.97692 | 28.83761 | 0.006755084 | 13.69528 | 30.43396 | 0.00652169 | 13.56588 | 30.14639
0.007786475 | 14.14048 | 31.42328 | 42.70961 |  | 31.42328 | 0.00796947 | 14.56098 | 32.35773 | 0.008244097 | 13.8889 | 30.86423 | 0.008136249 | 13.6273 | 30.2829 | 0.007610331 | 13.55357 | 30.11905 | 0.007963409 | 13.27415 | 29.49811 | 0.007777605 | 11.41139 | 25.35865 | 0.007969785 | 13.47774 | 29.95053 | 0.008046535 | 14.2426 | 31.65023 | 0.007792153 | 13.96154 | 31.02563
0.00915608 | 14.48146 | 32.18103 | 43.73952 |  | 32.18103 | 0.009370435 | 14.98178 | 33.29284 | 0.009656718 | 14.4699 | 32.15533 | 0.009539321 | 14.02864 | 31.17476 | 0.008968299 | 14.00863 | 31.13028 | 0.009363516 | 13.73042 | 30.51204 | 0.009151952 | 11.67294 | 25.93987 | 0.009360546 | 13.83553 | 30.74563 | 0.009457213 | 14.68282 | 32.62848 | 0.009166588 | 14.48418 | 32.18707
0.01065036 | 15.10022 | 33.55605 | 45.6084 |  | 33.55605 | 0.01087412 | 15.45005 | 34.33345 | 0.01065772 | 14.93188 | 33.18196 | 0.01054018 | 14.34691 | 31.88202 | 0.01044705 | 14.59195 | 32.42656 | 0.01086586 | 14.19612 | 31.54693 | 0.01064153 | 11.99156 | 26.64791 | 0.01085594 | 14.34994 | 31.88875 | 0.0104578 | 14.95185 | 33.22634 | 0.01065127 | 14.9367 | 33.19266
0.01171159 | 15.50469 | 34.45486 | 46.83004 |  | 34.45486 | 0.01193822 | 15.82447 | 35.16548 | 0.0117039 | 15.25499 | 33.89997 | 0.01159931 | 14.67754 | 32.61675 | 0.01150105 | 14.88149 | 33.06998 | 0.01192922 | 14.55845 | 32.3521 | 0.01170499 | 12.2099 | 27.13311 | 0.01191384 | 14.68754 | 32.63898 | 0.01150484 | 15.4099 | 34.24423 | 0.01170155 | 15.32802 | 34.06227
0.01282604 | 15.93731 | 35.41624 | 48.13672 |  | 35.41624 | 0.01304258 | 16.30024 | 36.22275 | 0.01280616 | 15.68725 | 34.86055 | 0.01270943 | 14.9965 | 33.32556 | 0.01260083 | 15.26541 | 33.92313 | 0.01304103 | 15.05247 | 33.44994 | 0.01282025 | 12.67731 | 28.1718 | 0.01303443 | 14.99988 | 33.33306 | 0.01259849 | 15.73823 | 34.97385 | 0.01280786 | 15.71077 | 34.91282
0.01398654 | 16.35882 | 36.35294 | 49.40986 |  | 36.35294 | 0.01420066 | 16.72204 | 37.16009 | 0.01396477 | 16.16343 | 35.91874 | 0.01386376 | 15.34386 | 34.09747 | 0.01374672 | 15.62884 | 34.73077 | 0.01420229 | 15.42557 | 34.27905 | 0.01398345 | 13.06408 | 29.0313 | 0.01420992 | 15.48781 | 34.41735 | 0.01373792 | 16.14475 | 35.87722 | 0.01397152 | 16.04801 | 35.66225
0.01518916 | 16.86613 | 37.48028 | 50.9421 |  | 37.48028 | 0.01541721 | 17.07389 | 37.94197 | 0.01518076 | 16.57396 | 36.83103 | 0.01506694 | 15.72429 | 34.94286 | 0.01493835 | 16.01491 | 35.58869 | 0.01542345 | 15.83685 | 35.193 | 0.01518953 | 13.63588 | 30.30195 | 0.01543392 | 15.90225 | 35.33833 | 0.01492309 | 16.59198 | 36.87107 | 0.01518685 | 16.55615 | 36.79145
0.01643158 | 17.24791 | 38.32868 | 52.09523 |  | 38.32868 | 0.01668797 | 17.63768 | 39.19484 | 0.01643935 | 17.06166 | 37.91479 | 0.01631467 | 16.06739 | 35.70532 | 0.0161754 | 16.40059 | 36.44575 | 0.01670109 | 16.19671 | 35.99269 | 0.01643954 | 13.95229 | 31.00508 | 0.01670212 | 16.4021 | 36.44911 | 0.01616994 | 17.04353 | 37.87452 | 0.01644476 | 17.0191 | 37.82023
0.01772648 | 17.68142 | 39.29203 | 53.40459 |  | 39.29203 | 0.01801426 | 18.06903 | 40.1534 | 0.01774739 | 17.56953 | 39.04341 | 0.01760588 | 16.40456 | 36.45458 | 0.01746569 | 16.98989 | 37.75532 | 0.01802607 | 16.6254 | 36.94534 | 0.01773431 | 14.57437 | 32.3875 | 0.01801578 | 16.89696 | 37.54879 | 0.01747138 | 17.44946 | 38.77659 | 0.01774927 | 17.54235 | 38.98299
0.01908294 | 18.17796 | 40.39546 | 54.90434 |  | 40.39546 | 0.0193825 | 18.52196 | 41.15991 | 0.01909793 | 18.06896 | 40.15324 | 0.01895081 | 16.76849 | 37.26331 | 0.01881101 | 17.47758 | 38.83908 | 0.01939198 | 17.04821 | 37.8849 | 0.01908894 | 15.08355 | 33.51899 | 0.01936933 | 17.43808 | 38.75128 | 0.01882752 | 18.0375 | 40.08333 | 0.01908813 | 18.16885 | 40.37522
0.02049994 | 18.67586 | 41.50191 | 56.40818 |  | 41.50191 | 0.02079315 | 19.02966 | 42.28812 | 0.02049359 | 18.53676 | 41.19279 | 0.02035965 | 17.23631 | 38.30291 | 0.02021816 | 17.97492 | 39.94427 | 0.02080172 | 17.53471 | 38.96603 | 0.02050123 | 15.59598 | 34.65773 | 0.02077824 | 17.87891 | 39.73091 | 0.02022169 | 18.59805 | 41.329 | 0.02048331 | 18.69681 | 41.54847
0.02196587 | 19.12292 | 42.49538 | 57.75848 |  | 42.49538 | 0.02224979 | 19.47374 | 43.27497 | 0.02194955 | 19.03036 | 42.2897 | 0.02181969 | 17.80703 | 39.57118 | 0.02167045 | 18.43755 | 40.97233 | 0.02225132 | 17.97701 | 39.94891 | 0.0219659 | 16.17759 | 35.9502 | 0.02225072 | 18.37515 | 40.83367 | 0.02165979 | 19.2343 | 42.74289 | 0.02194391 | 19.15882 | 42.57516
0.02347296 | 19.59402 | 43.54227 | 59.18139 |  | 43.54227 | 0.02376115 | 19.97577 | 44.3906 | 0.0234669 | 19.43265 | 43.18366 | 0.02332443 | 18.29187 | 40.64859 | 0.02316661 | 19.10188 | 42.44863 | 0.02376718 | 18.55629 | 41.23621 | 0.0234696 | 16.79816 | 37.32925 | 0.02378041 | 18.89392 | 41.98649 | 0.02314386 | 19.82224 | 44.04942 | 0.02346338 | 19.67944 | 43.73209
0.02501897 | 20.08361 | 44.63025 | 60.66014 |  | 44.63025 | 0.02534034 | 20.5547 | 45.6771 | 0.02503354 | 19.90981 | 44.24402 | 0.02486897 | 18.87033 | 41.93407 | 0.02470122 | 19.532 | 43.40445 | 0.02534399 | 19.04462 | 42.32139 | 0.02501862 | 17.32426 | 38.49835 | 0.02534855 | 19.54997 | 43.44437 | 0.02469244 | 20.37526 | 45.27835 | 0.02502569 | 20.2394 | 44.97643
0.02661541 | 20.66739 | 45.92753 | 62.42336 |  | 45.92753 | 0.02696619 | 21.06422 | 46.80937 | 0.02664256 | 20.38087 | 45.29082 | 0.02645181 | 19.48015 | 43.28923 | 0.02628689 | 19.98717 | 44.41594 | 0.02696625 | 19.58095 | 43.51322 | 0.02661032 | 17.86067 | 39.69037 | 0.02696 | 20.11759 | 44.70576 | 0.02629895 | 20.87401 | 46.38668 | 0.02663119 | 20.72952 | 46.06559
0.02826465 | 21.14002 | 46.97783 | 63.8509 |  | 46.97783 | 0.02861873 | 21.67317 | 48.1626 | 0.02828034 | 21.06849 | 46.81887 | 0.02809812 | 19.98046 | 44.40102 | 0.02793742 | 20.5864 | 45.74755 | 0.02861273 | 20.11045 | 44.68989 | 0.02826308 | 18.41054 | 40.9123 | 0.02859718 | 20.77442 | 46.16539 | 0.02795389 | 21.49564 | 47.76809 | 0.02826472 | 21.35539 | 47.45642
0.02994243 | 21.56084 | 47.91297 | 65.12192 |  | 47.91297 | 0.03027429 | 22.42142 | 49.82538 | 0.02993017 | 21.68493 | 48.18874 | 0.02977018 | 20.49742 | 45.54982 | 0.02960746 | 21.24398 | 47.20885 | 0.03025498 | 20.65201 | 45.89336 | 0.02993797 | 19.05449 | 42.3433 | 0.03025385 | 21.44125 | 47.64721 | 0.02961854 | 21.95979 | 48.79954 | 0.02992023 | 22.03252 | 48.96115
0.03161369 | 22.26115 | 49.46922 | 67.23713 |  | 49.46922 | 0.03192615 | 22.97047 | 51.04549 | 0.03159685 | 22.21536 | 49.36748 | 0.03144043 | 21.11137 | 46.91416 | 0.03127417 | 21.64508 | 48.10017 | 0.03191317 | 21.22143 | 47.15874 | 0.03161281 | 19.64317 | 43.6515 | 0.03193387 | 21.9283 | 48.72956 | 0.03126754 | 22.57001 | 50.15557 | 0.03160144 | 22.52078 | 50.04617
0.03327503 | 22.81706 | 50.70457 | 68.91618 |  | 50.70457 | 0.03359605 | 23.45416 | 52.12035 | 0.03327395 | 22.77014 | 50.60031 | 0.03310422 | 21.54641 | 47.88091 | 0.0329286 | 22.23948 | 49.42108 | 0.03358888 | 21.81562 | 48.47915 | 0.03327592 | 20.16031 | 44.80069 | 0.03360393 | 22.44112 | 49.86916 | 0.03293051 | 23.21558 | 51.59018 | 0.03327495 | 23.02353 | 51.16341
0.03493083 | 23.31356 | 51.80791 | 70.4158 |  | 51.80791 | 0.03527312 | 24.03207 | 53.40461 | 0.03494491 | 23.38473 | 51.96607 | 0.03475419 | 22.06017 | 49.02261 | 0.03458132 | 22.88209 | 50.8491 | 0.03526747 | 22.34738 | 49.66084 | 0.03493285 | 20.69568 | 45.99041 | 0.03526588 | 23.04475 | 51.21056 | 0.03460721 | 23.88005 | 53.06679 | 0.03494191 | 23.60654 | 52.45899
0.03660017 | 23.9213 | 53.15843 | 72.2514 |  | 53.15843 | 0.03694302 | 24.54927 | 54.55393 | 0.03659968 | 23.85509 | 53.01132 | 0.03641869 | 22.5643 | 50.14288 | 0.03625151 | 23.50078 | 52.22396 | 0.03693866 | 22.94631 | 50.9918 | 0.03659827 | 21.33542 | 47.41205 | 0.03692434 | 23.62258 | 52.49462 | 0.03628333 | 24.42495 | 54.27766 | 0.03659892 | 24.17254 | 53.71675
0.03827915 | 24.6088 | 54.68622 | 74.32791 |  | 54.68622 | 0.03860005 | 25.00111 | 55.55802 | 0.03825157 | 24.43617 | 54.30261 | 0.03809899 | 23.12474 | 51.38831 | 0.03793127 | 24.09837 | 53.55194 | 0.03859492 | 23.5215 | 52.27001 | 0.03828083 | 21.64935 | 48.10967 | 0.03859098 | 24.23339 | 53.85199 | 0.03794958 | 25.00808 | 55.57352 | 0.03825963 | 24.70625 | 54.90277
0.03994564 | 25.18417 | 55.96482 | 76.06575 |  | 55.96482 | 0.04025158 | 25.58427 | 56.85393 | 0.03992438 | 25.15783 | 55.90629 | 0.03976962 | 23.67099 | 52.60219 | 0.03960725 | 24.7223 | 54.93844 | 0.04025797 | 24.12914 | 53.62031 | 0.03995354 | 22.22656 | 49.39235 | 0.04027192 | 24.99557 | 55.5457 | 0.03959848 | 25.63419 | 56.96487 | 0.0399388 | 25.40558 | 56.45684
0.04159817 | 25.75326 | 57.22946 | 77.78461 |  | 57.22946 | 0.04192518 | 26.24602 | 58.32448 | 0.04160669 | 25.82787 | 57.39527 | 0.04143353 | 24.31564 | 54.03475 | 0.04126617 | 25.35239 | 56.33864 | 0.04193795 | 24.70772 | 54.90605 | 0.04161102 | 22.93399 | 50.96443 | 0.04194742 | 25.66337 | 57.02972 | 0.04125276 | 26.20484 | 58.23297 | 0.04161161 | 26.05115 | 57.89145
0.04325119 | 26.45523 | 58.78941 | 79.90486 |  | 58.78941 | 0.04360638 | 26.78721 | 59.52714 | 0.04327348 | 26.39823 | 58.66274 | 0.04308422 | 24.78557 | 55.07905 | 0.04292088 | 25.99926 | 57.77613 | 0.04361719 | 25.23679 | 56.08175 | 0.04326028 | 23.58086 | 52.4019 | 0.04360835 | 26.28131 | 58.40291 | 0.04292533 | 26.87632 | 59.72516 | 0.04327111 | 26.59332 | 59.09627
0.04492217 | 27.04761 | 60.10579 | 81.69404 |  | 60.10579 | 0.04527443 | 27.45756 | 61.0168 | 0.04493206 | 27.02157 | 60.04793 | 0.04474928 | 25.29727 | 56.21615 | 0.04458783 | 26.56337 | 59.02971 | 0.04528212 | 25.74358 | 57.20795 | 0.04492039 | 24.14881 | 53.66403 | 0.04526163 | 26.8903 | 59.75622 | 0.04460066 | 27.45998 | 61.02217 | 0.04492098 | 27.27202 | 60.60448
0.046601 | 27.63143 | 61.40319 | 83.45742 |  | 61.40319 | 0.04693319 | 28.07966 | 62.39925 | 0.04658518 | 27.61058 | 61.35685 | 0.04642756 | 25.72501 | 57.16668 | 0.04626961 | 27.13153 | 60.29229 | 0.04693426 | 26.41683 | 58.70406 | 0.0465992 | 24.75268 | 55.00596 | 0.04692195 | 27.45049 | 61.0011 | 0.04626879 | 28.12397 | 62.49771 | 0.04658272 | 28.00641 | 62.23647
0.04827398 | 28.15486 | 62.56636 | 85.03838 |  | 62.56636 | 0.04858724 | 28.56898 | 63.48663 | 0.04825709 | 28.17 | 62.6 | 0.04810353 | 26.22773 | 58.28384 | 0.04794034 | 27.78671 | 61.74825 | 0.0485887 | 26.91764 | 59.81698 | 0.04827001 | 25.28402 | 56.18671 | 0.04859923 | 28.04417 | 62.32037 | 0.04792544 | 28.70944 | 63.79876 | 0.04826096 | 28.55575 | 63.45723
0.04993493 | 28.83105 | 64.06901 | 87.08074 |  | 64.06901 | 0.05025775 | 29.14353 | 64.76341 | 0.04993661 | 28.69863 | 63.77473 | 0.04976767 | 26.73023 | 59.40051 | 0.04960307 | 28.44098 | 63.20218 | 0.05025925 | 27.32414 | 60.72031 | 0.04993377 | 25.66152 | 57.0256 | 0.0502715 | 28.5809 | 63.51311 | 0.049585 | 29.28964 | 65.08809 | 0.04993424 | 29.15782 | 64.79515
0.05158736 | 29.2287 | 64.95267 | 88.28178 |  | 64.95267 | 0.05193763 | 29.76969 | 66.15487 | 0.05160527 | 29.22605 | 64.94678 | 0.05142322 | 27.27585 | 60.61301 | 0.05125577 | 28.95558 | 64.34573 | 0.051931 | 27.864 | 61.92 | 0.05159 | 26.23192 | 58.29316 | 0.0519363 | 29.28633 | 65.08073 | 0.05126266 | 29.77644 | 66.16987 | 0.05160325 | 29.76744 | 66.14986
0.05325687 | 29.66942 | 65.93205 | 89.61293 |  | 65.93205 | 0.05360679 | 30.23549 | 67.18997 | 0.05326302 | 29.86756 | 66.37235 | 0.05308357 | 27.84941 | 61.88758 | 0.05292246 | 29.61194 | 65.80432 | 0.05359444 | 28.442 | 63.20445 | 0.05325355 | 26.82688 | 59.61529 | 0.05358795 | 29.76438 | 66.14307 | 0.05294029 | 30.47865 | 67.73034 | 0.05326024 | 30.34769 | 67.43932
0.05493573 | 30.18245 | 67.07211 | 91.16247 |  | 67.07211 | 0.05526471 | 30.77317 | 68.38483 | 0.0549165 | 30.44485 | 67.65521 | 0.05476208 | 28.4375 | 63.19444 | 0.05460254 | 30.20534 | 67.12297 | 0.05525136 | 28.86065 | 64.13478 | 0.05493744 | 27.44728 | 60.99395 | 0.05524559 | 30.3624 | 67.47201 | 0.05461302 | 31.01243 | 68.9165 | 0.0549182 | 30.94622 | 68.76938
0.05660935 | 30.64646 | 68.10325 | 92.56396 |  | 68.10325 | 0.05692026 | 31.47197 | 69.93771 | 0.05658665 | 31.07877 | 69.06393 | 0.05643834 | 29.04835 | 64.55189 | 0.05627378 | 30.78228 | 68.40507 | 0.05691023 | 29.32731 | 65.17181 | 0.0566106 | 28.0391 | 62.30912 | 0.05692523 | 30.91353 | 68.69673 | 0.05627191 | 31.57634 | 70.16964 | 0.05659432 | 31.64097 | 70.31327
0.05827185 | 31.15076 | 69.22391 | 94.08713 |  | 69.22391 | 0.05858601 | 31.95741 | 71.01648 | 0.05826728 | 31.71957 | 70.48793 | 0.05810488 | 29.67631 | 65.94735 | 0.05793454 | 31.32036 | 69.60081 | 0.05859007 | 30.02348 | 66.71883 | 0.05827925 | 28.7289 | 63.84201 | 0.0586037 | 31.56168 | 70.13707 | 0.05792364 | 32.13987 | 71.42193 | 0.05827031 | 32.24539 | 71.65643
0.05992465 | 31.77033 | 70.60073 | 95.95846 |  | 70.60073 | 0.0602673 | 32.57933 | 72.39852 | 0.05994036 | 32.36139 | 71.9142 | 0.05975768 | 30.22654 | 67.17009 | 0.05959267 | 31.9416 | 70.98134 | 0.06027047 | 30.56702 | 67.9267 | 0.05993405 | 29.28117 | 65.06927 | 0.06026915 | 32.15804 | 71.46232 | 0.05959385 | 32.73848 | 72.75219 | 0.05994073 | 32.89056 | 73.09014
0.06158695 | 32.36686 | 71.92635 | 97.7602 |  | 71.92635 | 0.06194134 | 33.16066 | 73.69035 | 0.06159791 | 32.87621 | 73.05825 | 0.06141587 | 30.7516 | 68.33689 | 0.06126102 | 32.40664 | 72.01476 | 0.06194165 | 31.10185 | 69.11521 | 0.06159181 | 29.81387 | 66.25303 | 0.06193042 | 32.83977 | 72.97726 | 0.06127055 | 33.19265 | 73.76144 | 0.0615986 | 33.43808 | 74.30684
0.06326469 | 32.92033 | 73.15628 | 99.43189 |  | 73.15628 | 0.06360014 | 33.83768 | 75.19485 | 0.06325602 | 33.44957 | 74.33238 | 0.06309195 | 31.2633 | 69.474 | 0.06294372 | 33.02986 | 73.39969 | 0.06360257 | 31.72711 | 70.50468 | 0.06326562 | 30.32415 | 67.387 | 0.06358795 | 33.42451 | 74.27669 | 0.06294166 | 33.85879 | 75.24175 | 0.0632529 | 33.835 | 75.18888
0.06494203 | 33.57005 | 74.6001 | 101.3943 |  | 74.6001 | 0.0652589 | 34.37833 | 76.39629 | 0.06492273 | 33.94392 | 75.43093 | 0.06476814 | 31.74045 | 70.53433 | 0.06461765 | 33.56465 | 74.58811 | 0.06525923 | 32.33202 | 71.84894 | 0.06494649 | 30.83148 | 68.5144 | 0.06526273 | 33.98178 | 75.51508 | 0.06459959 | 34.4374 | 76.52755 | 0.06492267 | 34.34542 | 76.32316
0.066607 | 34.13998 | 75.86661 | 103.1157 |  | 75.86661 | 0.0669231 | 35.0938 | 77.98621 | 0.06660294 | 34.58979 | 76.8662 | 0.06643415 | 32.18982 | 71.53292 | 0.06627774 | 34.134 | 75.85333 | 0.06693164 | 32.87566 | 73.05702 | 0.06660893 | 31.34421 | 69.6538 | 0.06694631 | 34.49205 | 76.64901 | 0.06625154 | 35.04949 | 77.88775 | 0.06660577 | 34.95419 | 77.67598
0.06825725 | 34.72603 | 77.16895 | 104.8858 |  | 77.16895 | 0.0686021 | 35.65274 | 79.22832 | 0.06827526 | 35.12696 | 78.05991 | 0.06809397 | 32.67346 | 72.60769 | 0.06793067 | 34.6643 | 77.03178 | 0.06861526 | 33.4863 | 74.41399 | 0.0682619 | 31.85901 | 70.79781 | 0.06861375 | 34.97933 | 77.73185 | 0.06792158 | 35.66781 | 79.26181 | 0.06827298 | 35.57759 | 79.06132
0.06992021 | 35.34128 | 78.53617 | 106.7441 |  | 78.53617 | 0.07027578 | 36.26114 | 80.58032 | 0.06993369 | 35.79477 | 79.54393 | 0.06975269 | 33.28008 | 73.95573 | 0.06959295 | 35.28065 | 78.40144 | 0.07028458 | 34.01851 | 75.59669 | 0.0699202 | 32.37303 | 71.94006 | 0.0702667 | 35.53518 | 78.96706 | 0.06960432 | 36.25549 | 80.56775 | 0.06992868 | 36.14587 | 80.32415
0.07159961 | 35.97767 | 79.95038 | 108.6662 |  | 79.95038 | 0.07193448 | 36.7328 | 81.62844 | 0.07158929 | 36.32406 | 80.72013 | 0.07143116 | 33.89008 | 75.31129 | 0.07126836 | 35.7522 | 79.44934 | 0.07193902 | 34.40532 | 76.45626 | 0.07159585 | 33.00602 | 73.3467 | 0.07191973 | 36.1123 | 80.24955 | 0.07127408 | 36.90327 | 82.00728 | 0.07158458 | 36.76799 | 81.70665
0.07327657 | 36.50968 | 81.13262 | 110.2731 |  | 81.13262 | 0.07358985 | 37.30324 | 82.89608 | 0.07325351 | 36.89877 | 81.99727 | 0.07311238 | 34.36225 | 76.36056 | 0.07294223 | 36.21838 | 80.4853 | 0.07358534 | 35.01045 | 77.80101 | 0.07327753 | 33.55827 | 74.57394 | 0.07359425 | 36.73314 | 81.62921 | 0.07293465 | 37.50033 | 83.33406 | 0.07325853 | 37.38011 | 83.06691
0.07493787 | 37.09546 | 82.43435 | 112.0424 |  | 82.43435 | 0.07525425 | 37.82731 | 84.06069 | 0.07493093 | 37.43203 | 83.1823 | 0.07477771 | 34.95043 | 77.66763 | 0.07460421 | 36.75672 | 81.68159 | 0.07525509 | 35.50613 | 78.90252 | 0.07494333 | 34.22099 | 76.04663 | 0.07526983 | 37.3387 | 82.97489 | 0.07458472 | 38.14626 | 84.76947 | 0.0749393 | 38.05148 | 84.55883
0.07659059 | 37.64367 | 83.6526 | 113.6982 |  | 83.6526 | 0.07693096 | 38.39604 | 85.32454 | 0.07660453 | 38.09201 | 84.64891 | 0.07643618 | 35.63764 | 79.19476 | 0.0762568 | 37.38289 | 83.07309 | 0.07693919 | 36.04059 | 80.0902 | 0.07659712 | 34.91414 | 77.58698 | 0.07693385 | 37.90739 | 84.23864 | 0.07625496 | 38.71436 | 86.0319 | 0.07660672 | 38.63291 | 85.85091
0.07825186 | 38.24668 | 84.99262 | 115.5195 |  | 84.99262 | 0.07860527 | 38.99521 | 86.65603 | 0.07826552 | 38.61779 | 85.8173 | 0.07808853 | 36.16391 | 80.36425 | 0.07791533 | 37.98183 | 84.40408 | 0.07860436 | 36.66107 | 81.46904 | 0.07825457 | 35.54145 | 78.981 | 0.07858985 | 38.5767 | 85.726 | 0.07793784 | 39.35598 | 87.45773 | 0.07826381 | 39.34845 | 87.441
0.07993047 | 38.69204 | 85.98231 | 116.8647 |  | 85.98231 | 0.08026734 | 39.59404 | 87.98676 | 0.07992433 | 39.24519 | 87.21154 | 0.07976114 | 36.65293 | 81.45095 | 0.07959479 | 38.60976 | 85.79946 | 0.08026423 | 37.29218 | 82.8715 | 0.07992855 | 36.10112 | 80.22471 | 0.08024709 | 39.23002 | 87.17783 | 0.07960624 | 39.99867 | 88.88594 | 0.07991821 | 40.0028 | 88.8951
0.08160385 | 39.39081 | 87.53514 | 118.9752 |  | 87.53514 | 0.08192518 | 40.16638 | 89.25862 | 0.08158874 | 39.87446 | 88.60991 | 0.08143926 | 37.30563 | 82.90139 | 0.08127037 | 39.30772 | 87.3505 | 0.08191936 | 37.83312 | 84.0736 | 0.08161029 | 36.81847 | 81.81882 | 0.0819265 | 39.79858 | 88.44129 | 0.0812644 | 40.62289 | 90.2731 | 0.08158971 | 40.6316 | 90.29243
0.08326809 | 39.97199 | 88.82664 | 120.7306 |  | 88.82664 | 0.08358882 | 40.62949 | 90.28776 | 0.08326922 | 40.44585 | 89.87968 | 0.08310287 | 37.79381 | 83.98625 | 0.08293872 | 39.88453 | 88.6323 | 0.08359309 | 38.42763 | 85.39474 | 0.08327399 | 37.36968 | 83.04374 | 0.08360554 | 40.34227 | 89.64949 | 0.08291588 | 41.31596 | 91.81325 | 0.08326802 | 41.12942 | 91.39871
0.08492433 | 40.60163 | 90.22586 | 122.6324 |  | 90.22586 | 0.08527225 | 41.13275 | 91.40611 | 0.0849496 | 40.98795 | 91.08433 | 0.08475533 | 38.37349 | 85.27442 | 0.08459461 | 40.40858 | 89.79685 | 0.0852768 | 39.08606 | 86.8579 | 0.08493076 | 37.72942 | 83.84315 | 0.08527415 | 40.97714 | 91.06031 | 0.08458667 | 42.05631 | 93.45847 | 0.08493402 | 41.71331 | 92.69624
0.08659032 | 41.14987 | 91.44415 | 124.2882 |  | 91.44415 | 0.08694937 | 41.7453 | 92.76733 | 0.08661028 | 41.58698 | 92.41552 | 0.08641121 | 38.9963 | 86.65844 | 0.08625782 | 41.01273 | 91.13941 | 0.0869487 | 39.68714 | 88.19365 | 0.08658618 | 38.26159 | 85.02574 | 0.08693276 | 41.54077 | 92.31282 | 0.08626735 | 42.69111 | 94.86914 | 0.08659359 | 42.22197 | 93.82659
0.08826952 | 41.82445 | 92.94323 | 126.3257 |  | 92.94323 | 0.08861306 | 42.36993 | 94.15541 | 0.08826151 | 42.11846 | 93.59658 | 0.08808067 | 39.64083 | 88.09074 | 0.08793072 | 41.49505 | 92.21123 | 0.0886091 | 40.26126 | 89.46948 | 0.08825889 | 38.88809 | 86.41797 | 0.08859141 | 42.04967 | 93.44371 | 0.08793991 | 43.28466 | 96.18813 | 0.08825222 | 42.75734 | 95.01631
0.08994461 | 42.30114 | 94.00252 | 127.7655 |  | 94.00252 | 0.09026241 | 42.96692 | 95.48204 | 0.08992387 | 42.67333 | 94.82962 | 0.08976245 | 40.09911 | 89.10913 | 0.08961201 | 42.04681 | 93.43736 | 0.09026359 | 40.81468 | 90.69928 | 0.08994078 | 39.34699 | 87.43775 | 0.09026281 | 42.69757 | 94.88349 | 0.08959957 | 43.88285 | 97.51745 | 0.08992533 | 43.39029 | 96.42287
0.0916112 | 42.86758 | 95.26129 | 129.4764 |  | 95.26129 | 0.09192589 | 43.51902 | 96.70893 | 0.09159908 | 43.29288 | 96.20641 | 0.09143563 | 40.71289 | 90.4731 | 0.09128039 | 42.6156 | 94.70134 | 0.09192982 | 41.34776 | 91.88392 | 0.09160712 | 39.91857 | 88.70793 | 0.09194363 | 43.34791 | 96.32868 | 0.09125552 | 44.3866 | 98.63689 | 0.09160726 | 43.99849 | 97.77443
0.09326487 | 43.47955 | 96.62122 | 131.3248 |  | 96.62122 | 0.09360163 | 44.19264 | 98.20586 | 0.0932764 | 43.89922 | 97.55383 | 0.09309415 | 41.25812 | 91.68471 | 0.09292856 | 43.19697 | 95.99327 | 0.09360494 | 41.88073 | 93.06829 | 0.09326631 | 40.50526 | 90.0117 | 0.09361143 | 43.97415 | 97.72034 | 0.09292103 | 44.89758 | 99.7724 | 0.09328051 | 44.44841 | 98.77424
0.09492345 | 44.15419 | 98.12041 | 133.3624 |  | 98.12041 | 0.09527282 | 44.70199 | 99.33775 | 0.09493609 | 44.41838 | 98.70751 | 0.09475489 | 41.83997 | 92.97772 | 0.09458506 | 43.75418 | 97.23152 | 0.09527554 | 42.39372 | 94.20826 | 0.09492315 | 41.16018 | 91.46706 | 0.09526522 | 44.64347 | 99.2077 | 0.09460097 | 45.59104 | 101.3134 | 0.09493388 | 45.05256 | 100.1168
0.09659921 | 44.70071 | 99.33491 | 135.0131 |  | 99.33491 | 0.0969372 | 45.22768 | 100.506 | 0.0965856 | 45.13368 | 100.2971 | 0.09643139 | 42.31377 | 94.03061 | 0.09625907 | 44.38444 | 98.63209 | 0.09693088 | 43.07705 | 95.72677 | 0.09659783 | 41.71748 | 92.70551 | 0.09691622 | 45.34638 | 100.7697 | 0.09627552 | 46.12801 | 102.5067 | 0.09658857 | 45.69066 | 101.5348
0.09827288 | 45.20866 | 100.4637 | 136.5473 |  | 100.4637 | 0.09858529 | 45.90176 | 102.0039 | 0.09824509 | 45.68844 | 101.5299 | 0.09811509 | 43.06102 | 95.69116 | 0.09793399 | 45.03689 | 100.082 | 0.09858581 | 43.60664 | 96.90364 | 0.09827243 | 42.34983 | 94.11074 | 0.09858437 | 45.96475 | 102.1439 | 0.09793563 | 46.74382 | 103.8751 | 0.0982591 | 46.26732 | 102.8163
0.09993541 | 45.84337 | 101.8742 | 138.4644 |  | 101.8742 | 0.1002442 | 46.62196 | 103.6044 | 0.09992212 | 46.22187 | 102.7153 | 0.09978227 | 43.59251 | 96.87224 | 0.09959798 | 45.70559 | 101.568 | 0.100254 | 44.27597 | 98.39105 | 0.09994234 | 42.90733 | 95.34962 | 0.1002636 | 46.65362 | 103.6747 | 0.09959011 | 47.29391 | 105.0976 | 0.09993313 | 46.93033 | 104.2896
0.1015879 | 46.3228 | 102.9395 | 139.9124 |  | 102.9395 | 0.101925 | 47.16883 | 104.8196 | 0.1016014 | 46.80522 | 104.0116 | 0.1014364 | 44.22551 | 98.27891 | 0.1012514 | 46.34776 | 102.995 | 0.1019317 | 44.82044 | 99.60098 | 0.1016007 | 43.64411 | 96.98691 | 0.1019344 | 47.23371 | 104.9638 | 0.101254 | 47.85911 | 106.3536 | 0.1016033 | 47.70615 | 106.0137
0.103245 | 46.79168 | 103.9815 | 141.3286 |  | 103.9815 | 0.1035993 | 47.83273 | 106.295 | 0.1032684 | 47.4199 | 105.3776 | 0.1030908 | 44.75478 | 99.45507 | 0.1029117 | 46.87382 | 104.164 | 0.1036057 | 45.30225 | 100.6717 | 0.1032557 | 44.16199 | 98.13777 | 0.1035931 | 47.81832 | 106.2629 | 0.1029321 | 48.38819 | 107.5293 | 0.1032595 | 48.29453 | 107.3212
0.1049216 | 47.45574 | 105.4572 | 143.3344 |  | 105.4572 | 0.1052707 | 48.49137 | 107.7586 | 0.1049272 | 48.06241 | 106.8054 | 0.1047569 | 45.29945 | 100.6654 | 0.1045916 | 47.38409 | 105.298 | 0.1052622 | 45.99323 | 102.2072 | 0.1049263 | 44.86392 | 99.6976 | 0.1052487 | 48.37573 | 107.5016 | 0.1046036 | 49.1238 | 109.164 | 0.1049164 | 48.9381 | 108.7513
0.106601 | 48.14562 | 106.9903 | 145.4181 |  | 106.9903 | 0.1069267 | 48.93011 | 108.7336 | 0.1065931 | 48.81417 | 108.4759 | 0.1064294 | 45.78992 | 101.7554 | 0.1062698 | 47.86748 | 106.3722 | 0.1069174 | 46.54721 | 103.4383 | 0.1066037 | 45.41936 | 100.9319 | 0.1069224 | 48.91327 | 108.6962 | 0.1062665 | 49.82682 | 110.7263 | 0.106581 | 49.41961 | 109.8214
0.1082733 | 48.78617 | 108.4137 | 147.3528 |  | 108.4137 | 0.1085913 | 49.55052 | 110.1123 | 0.1082725 | 49.41883 | 109.8196 | 0.1080974 | 46.37765 | 103.0614 | 0.1079382 | 48.37446 | 107.4988 | 0.1085877 | 47.10737 | 104.683 | 0.1082732 | 45.99664 | 102.2148 | 0.1086041 | 49.50236 | 110.0052 | 0.1079249 | 50.57404 | 112.3867 | 0.1082607 | 49.97377 | 111.0528
0.1099333 | 49.30034 | 109.5563 | 148.9057 |  | 109.5563 | 0.1102715 | 50.16314 | 111.4736 | 0.1099488 | 49.96379 | 111.0306 | 0.109752 | 46.86282 | 104.1396 | 0.1095951 | 48.93154 | 108.7368 | 0.1102703 | 47.71438 | 106.032 | 0.109934 | 46.56024 | 103.4672 | 0.110274 | 50.08512 | 111.3003 | 0.1095889 | 51.23471 | 113.8549 | 0.1099361 | 50.54038 | 112.312
0.1115898 | 49.8962 | 110.8804 | 150.7055 |  | 110.8804 | 0.1119499 | 50.77359 | 112.8302 | 0.1116147 | 50.61875 | 112.4861 | 0.1114093 | 47.32333 | 105.163 | 0.1112568 | 49.55569 | 110.1238 | 0.1119413 | 48.39321 | 107.5405 | 0.1115893 | 47.25854 | 105.019 | 0.1119339 | 50.67688 | 112.6153 | 0.1112682 | 51.86082 | 115.2463 | 0.1116027 | 51.20961 | 113.7991
0.1132619 | 50.48723 | 112.1938 | 152.4906 |  | 112.1938 | 0.1136155 | 51.35033 | 114.1119 | 0.1132663 | 51.1054 | 113.5676 | 0.1130814 | 47.91246 | 106.4721 | 0.11293 | 50.17605 | 111.5023 | 0.113599 | 48.74963 | 108.3325 | 0.11326 | 47.81101 | 106.2467 | 0.1135896 | 51.32129 | 114.0473 | 0.1129499 | 52.37159 | 116.3813 | 0.1132576 | 51.82753 | 115.1723
0.1149461 | 51.08812 | 113.5292 | 154.3055 |  | 113.5292 | 0.1152673 | 51.95229 | 115.4495 | 0.1149217 | 51.63181 | 114.7374 | 0.1147645 | 48.48557 | 107.7457 | 0.114611 | 50.79379 | 112.8751 | 0.1152527 | 49.37957 | 109.7324 | 0.1149435 | 48.44778 | 107.6617 | 0.1152568 | 51.91575 | 115.3683 | 0.1146116 | 52.89935 | 117.5541 | 0.1149231 | 52.4676 | 116.5947
0.116614 | 51.53278 | 114.5173 | 155.6486 |  | 114.5173 | 0.1169203 | 52.47326 | 116.6072 | 0.1165949 | 52.23906 | 116.0868 | 0.1164422 | 49.12874 | 109.175 | 0.1162781 | 51.33064 | 114.0681 | 0.1169175 | 49.93859 | 110.9747 | 0.1166185 | 48.96965 | 108.8215 | 0.1169333 | 52.5083 | 116.6851 | 0.1162635 | 53.42453 | 118.7212 | 0.1166043 | 53.12405 | 118.0534
0.1182675 | 52.20633 | 116.0141 | 157.6829 |  | 116.0141 | 0.1185937 | 53.07098 | 117.9355 | 0.1182652 | 52.9819 | 117.7376 | 0.1181051 | 49.68351 | 110.4078 | 0.117931 | 51.96759 | 115.4835 | 0.1185934 | 50.37359 | 111.9413 | 0.1182783 | 49.49751 | 109.9945 | 0.118607 | 53.07775 | 117.9506 | 0.1179239 | 54.00106 | 120.0023 | 0.1182801 | 53.73605 | 119.4134
0.1199217 | 52.84142 | 117.4254 | 159.6011 |  | 117.4254 | 0.120267 | 53.61357 | 119.1413 | 0.1199284 | 53.59413 | 119.0981 | 0.11976 | 50.34219 | 111.8715 | 0.1195839 | 52.58685 | 116.8597 | 0.1202739 | 50.96709 | 113.2602 | 0.1199258 | 49.96035 | 111.023 | 0.1202662 | 53.65359 | 119.2302 | 0.1195993 | 54.56197 | 121.2488 | 0.1199409 | 54.31557 | 120.7013
0.1215954 | 53.33648 | 118.5255 | 161.0964 |  | 118.5255 | 0.1219268 | 54.15332 | 120.3407 | 0.1215855 | 54.23872 | 120.5305 | 0.1214274 | 50.97393 | 113.2754 | 0.1212543 | 53.3428 | 118.5396 | 0.1219374 | 51.60761 | 114.6836 | 0.1215927 | 50.51964 | 112.2659 | 0.1219195 | 54.15874 | 120.3527 | 0.1212729 | 55.21289 | 122.6953125 | 0.1215894 | 54.92821 | 122.0627
0.1232727 | 53.91579 | 119.8129 | 162.8462 |  | 119.8129 | 0.1235846 | 54.7363 | 121.6362 | 0.123243 | 54.75124 | 121.6694 | 0.1231076 | 51.47635 | 114.3919 | 0.1229331 | 54.0191 | 120.0424 | 0.123586 | 52.15583 | 115.9018 | 0.1232737 | 51.00502 | 113.3445 | 0.1235898 | 54.72222 | 121.6049 | 0.1229364 | 55.80552 | 124.0123 | 0.1232561 | 55.55565 | 123.457
0.124935 | 54.58444 | 121.2988 | 164.8657 |  | 121.2988 | 0.1252437 | 55.44634 | 123.2141 | 0.1249229 | 55.34388 | 122.9864 | 0.1247806 | 51.97102 | 115.4912 | 0.124603 | 54.64149 | 121.4255 | 0.1252503 | 52.73753 | 117.1945 | 0.1249425 | 51.63296 | 114.7399 | 0.1252668 | 55.38465 | 123.077 | 0.1245842 | 56.48719 | 125.5271 | 0.1249342 | 55.98104 | 124.4023
0.1265921 | 55.22403 | 122.7201 | 166.7976 |  | 122.7201 | 0.126923 | 56.02917 | 124.5093 | 0.1266056 | 55.80267 | 124.0059 | 0.1264394 | 52.63287 | 116.9619 | 0.1262617 | 55.20216 | 122.6715 | 0.1269319 | 53.41278 | 118.6951 | 0.1266012 | 52.21683 | 116.0374 | 0.1269378 | 56.0872 | 124.6382 | 0.1262464 | 57.14077 | 126.9795 | 0.126604 | 56.5217 | 125.6038
0.1282484 | 55.72121 | 123.8249 | 168.2992 |  | 123.8249 | 0.1286041 | 56.6392 | 125.8649 | 0.1282751 | 56.35004 | 125.2223 | 0.1280871 | 53.18247 | 118.1833 | 0.1279187 | 55.77826 | 123.9517 | 0.1286076 | 53.99868 | 119.9971 | 0.128251 | 52.79007 | 117.3113 | 0.1286004 | 56.69214 | 125.9825 | 0.1279205 | 57.71914 | 128.2647 | 0.1282617 | 57.05278 | 126.784
0.1299228 | 56.4078 | 125.3507 | 170.373 |  | 125.3507 | 0.1302777 | 57.30155 | 127.3368 | 0.1299355 | 56.94579 | 126.5462 | 0.1297522 | 53.82529 | 119.6117 | 0.1295942 | 56.26758 | 125.0391 | 0.1302745 | 54.49435 | 121.0985 | 0.1299156 | 53.33903 | 118.5312 | 0.1302498 | 57.38382 | 127.5196 | 0.1296 | 58.33919 | 129.6426 | 0.1299167 | 57.60019 | 128.0004
0.1316064 | 56.90039 | 126.4453 | 171.8608 |  | 126.4453 | 0.1319348 | 57.91587 | 128.7019 | 0.131591 | 57.56047 | 127.9122 | 0.1314314 | 54.40286 | 120.8952 | 0.1312754 | 56.7591 | 126.1313 | 0.1319282 | 55.09518 | 122.4337 | 0.1315979 | 53.94809 | 119.8846 | 0.1319175 | 57.99505 | 128.8779 | 0.1312716 | 58.92554 | 130.9457 | 0.1315789 | 58.19031 | 129.3118
0.1332776 | 57.40478 | 127.5662 | 173.3842 |  | 127.5662 | 0.1335919 | 58.49446 | 129.9877 | 0.1332657 | 58.19911 | 129.3314 | 0.1331043 | 54.96436 | 122.143 | 0.1329452 | 57.37762 | 127.5058 | 0.133587 | 55.61497 | 123.5888 | 0.1332687 | 54.59057 | 121.3124 | 0.1336003 | 58.46441 | 129.9209 | 0.1329279 | 59.46028 | 132.134 | 0.1332657 | 58.85445 | 130.7877
0.1349368 | 57.82341 | 128.4965 | 174.6487 |  | 128.4965 | 0.1352646 | 59.08298 | 131.2955 | 0.1349481 | 58.83941 | 130.7542 | 0.1347666 | 55.49615 | 123.3248 | 0.1346047 | 57.94407 | 128.7646 | 0.135264 | 56.22926 | 124.9539 | 0.1349369 | 55.12713 | 122.5047 | 0.1352724 | 58.99598 | 131.1022 | 0.1345925 | 60.03447 | 133.4099 | 0.1349436 | 59.58074 | 132.4016
0.1365973 | 58.50913 | 130.0203 | 176.7198 |  | 130.0203 | 0.1369468 | 59.60405 | 132.4534 | 0.1366128 | 59.47223 | 132.1605 | 0.1364219 | 56.14192 | 124.7598 | 0.136257 | 58.52058 | 130.0457 | 0.136938 | 56.76249 | 126.1389 | 0.1365959 | 55.82054 | 124.0456 | 0.1369358 | 59.54708 | 132.3268 | 0.1362689 | 60.75365 | 135.0081 | 0.1366086 | 60.186 | 133.7467
0.1382666 | 59.02209 | 131.1602 | 178.2691 |  | 131.1602 | 0.1386161 | 60.11399 | 133.5866 | 0.1382679 | 60.09812 | 133.5514 | 0.1380888 | 56.72643 | 126.0587 | 0.1379282 | 59.08404 | 131.2979 | 0.1386023 | 57.31017 | 127.3559 | 0.1382641 | 56.43303 | 125.4067 | 0.1385893 | 60.08412 | 133.5203 | 0.1379486 | 61.35919 | 136.3538 | 0.1382641 | 60.7888 | 135.0862
0.1399481 | 59.68018 | 132.6226 | 180.2568 |  | 132.6226 | 0.1402707 | 60.74117 | 134.9804 | 0.1399177 | 60.78941 | 135.0876 | 0.1397713 | 57.36168 | 127.4704 | 0.1396062 | 59.60038 | 132.4453 | 0.1402615 | 57.8896 | 128.6436 | 0.1399475 | 57.07167 | 126.8259 | 0.1402566 | 60.70802 | 134.9067 | 0.1396156 | 62.05801 | 137.9067 | 0.1399305 | 61.43996 | 136.5332
0.1416155 | 60.31681 | 134.0373 | 182.1797 |  | 134.0373 | 0.1419192 | 61.25504 | 136.1223 | 0.1415876 | 61.36258 | 136.3613 | 0.1414484 | 58.06432 | 129.0318 | 0.1412788 | 60.15253 | 133.6723 | 0.1419264 | 58.50936 | 130.0208 | 0.1416184 | 57.5995 | 127.9989 | 0.1419366 | 61.34529 | 136.3229 | 0.141267 | 62.67388 | 139.2753 | 0.1416062 | 62.04109 | 137.8691
0.1432671 | 61.08811 | 135.7514 | 184.5093 |  | 135.7514 | 0.1435884 | 61.82935 | 137.3986 | 0.1432719 | 61.9579 | 137.6842 | 0.1431088 | 58.6517 | 130.3371 | 0.1429358 | 60.67042 | 134.8232 | 0.1436056 | 58.96695 | 131.0377 | 0.1432775 | 58.21453 | 129.3656 | 0.1436118 | 61.89504 | 137.5445 | 0.1429233 | 63.33305 | 140.7401 | 0.143279 | 62.5973 | 139.1051
0.1449212 | 61.62815 | 136.9515 | 186.1404 |  | 136.9515 | 0.1452728 | 62.48474 | 138.855 | 0.1449377 | 62.53294 | 138.9621 | 0.1447653 | 59.22846 | 131.6188 | 0.1445901 | 61.19834 | 135.9963 | 0.1452851 | 59.47467 | 132.1659 | 0.1449304 | 58.63063 | 130.2903 | 0.1452742 | 62.51226 | 138.9161 | 0.1445945 | 63.93537 | 142.0786 | 0.1449441 | 63.20775 | 140.4617
0.1465883 | 62.36376 | 138.5861 | 188.3622 |  | 138.5861 | 0.1469381 | 63.13905 | 140.309 | 0.1465954 | 63.15637 | 140.3475 | 0.1464243 | 59.70801 | 132.6845 | 0.1462586 | 61.80568 | 137.3459 | 0.1469458 | 60.1428 | 133.6507 | 0.1465914 | 59.12157 | 131.3813 | 0.146925 | 63.15197 | 140.3377 | 0.1462642 | 64.44642 | 143.2143 | 0.1465914 | 63.78353 | 141.7412
0.1482678 | 62.88774 | 139.7505 | 189.9449 |  | 139.7505 | 0.1485981 | 63.71134 | 141.5808 | 0.1482556 | 63.66528 | 141.4784 | 0.1481015 | 60.33897 | 134.0866 | 0.1479412 | 62.38451 | 138.6322 | 0.1486014 | 60.6246 | 134.7213 | 0.1482639 | 59.65227 | 132.5606 | 0.1485866 | 63.8283 | 141.8407 | 0.1479315 | 65.0722 | 144.6049 | 0.14825 | 64.33495 | 142.9666
0.149937 | 63.48706 | 141.0824 | 191.755 |  | 141.0824 | 0.150256 | 64.28738 | 142.8608 | 0.1499254 | 64.26388 | 142.8086 | 0.1497723 | 60.7761 | 135.058 | 0.1496095 | 62.83466 | 139.6326 | 0.1502594 | 61.12643 | 135.8365 | 0.1499345 | 60.22985 | 133.8441 | 0.1502661 | 64.36743 | 143.0387 | 0.1495833 | 65.70789 | 146.0175 | 0.1499275 | 64.9081 | 144.2402
0.1515962 | 63.88462 | 141.9658 | 192.9558 |  | 141.9658 | 0.1519281 | 64.86618 | 144.1471 | 0.1516108 | 64.84634 | 144.103 | 0.1514368 | 61.31094 | 136.2465 | 0.151269 | 63.46762 | 141.0392 | 0.1519354 | 61.7536 | 137.2302 | 0.1515934 | 60.84318 | 135.2071 | 0.1519387 | 65.11127 | 144.6917 | 0.1512423 | 66.29655 | 147.3257 | 0.1516 | 65.50542 | 145.5676
0.1532539 | 64.51754 | 143.3723 | 194.8675 |  | 143.3723 | 0.1536115 | 65.33456 | 145.1879 | 0.153281 | 65.47766 | 145.5059 | 0.1530889 | 61.7248 | 137.1662 | 0.1529196 | 64.20026 | 142.6672 | 0.1536127 | 62.37717 | 138.6159 | 0.1532514 | 61.56025 | 136.8006 | 0.1536029 | 65.63183 | 145.8485 | 0.1529212 | 66.95426 | 148.7872 | 0.1532671 | 66.09574 | 146.8794
0.1549243 | 65.02722 | 144.5049 | 196.4069 |  | 144.5049 | 0.1552795 | 65.79949 | 146.2211 | 0.1549419 | 65.94369 | 146.5415 | 0.1547477 | 62.40365 | 138.6748 | 0.1545885 | 64.86191 | 144.1376 | 0.1552748 | 62.92933 | 139.843 | 0.154914 | 62.15445 | 138.121 | 0.1552574 | 66.20311 | 147.118 | 0.1546033 | 67.62539 | 150.2786 | 0.1549229 | 66.68351 | 148.1856
0.1566043 | 65.68364 | 145.9636 | 198.3895 |  | 145.9636 | 0.1569421 | 66.42252 | 147.6056 | 0.156597 | 66.64091 | 148.0909 | 0.1564266 | 62.95189 | 139.8931 | 0.1562689 | 65.51772 | 145.5949 | 0.1569252 | 63.58892 | 141.3087 | 0.1565946 | 62.71801 | 139.3734 | 0.1569145 | 66.72602 | 148.28 | 0.1562768 | 68.19689 | 151.5486 | 0.1565834 | 67.29504 | 149.5445
0.1582773 | 66.30853 | 147.3523 | 200.277 |  | 147.3523 | 0.1586002 | 66.93543 | 148.7454 | 0.1582611 | 67.18181 | 149.2929 | 0.1581018 | 63.51844 | 141.1521 | 0.1579404 | 66.17357 | 147.0524 | 0.1585795 | 64.20661 | 142.6814 | 0.1582781 | 63.35056 | 140.779 | 0.1585931 | 67.37105 | 149.7134 | 0.1579362 | 68.83402 | 152.9645 | 0.1582628 | 67.97288 | 151.0508
0.1599408 | 67.07895 | 149.0643 | 202.6039 |  | 149.0643 | 0.1602628 | 67.54516 | 150.1004 | 0.1599395 | 67.77602 | 150.6134 | 0.1597671 | 64.05147 | 142.3366 | 0.1596001 | 66.6721 | 148.1602 | 0.1602601 | 64.78346 | 143.9633 | 0.1599448 | 63.92073 | 142.0461 | 0.1602689 | 67.87441 | 150.832 | 0.159592 | 69.46245 | 154.361 | 0.159939 | 68.59928 | 152.4428
0.1615956 | 67.60615 | 150.2359 | 204.1962 |  | 150.2359 | 0.1619401 | 68.20267 | 151.5615 | 0.1616098 | 68.23987 | 151.6442 | 0.1614214 | 64.72265625 | 143.828125 | 0.161258 | 67.10391 | 149.1198 | 0.1619359 | 65.25063 | 145.0014 | 0.1616013 | 64.46507 | 143.2557 | 0.1619343 | 68.63055 | 152.5123 | 0.1612639 | 69.93723 | 155.4161 | 0.1616103 | 69.25426 | 153.8984
0.163259 | 68.14465 | 151.4325 | 205.8227 |  | 151.4325 | 0.1636085 | 68.87501 | 153.0556 | 0.1632625 | 68.96305 | 153.2512 | 0.1630808 | 65.20378 | 144.8973 | 0.162922 | 67.54372 | 150.0972 | 0.1636056 | 65.79227 | 146.205 | 0.1632625 | 65.04511 | 144.5447 | 0.1635922 | 69.26531 | 153.9229 | 0.1629471 | 70.52555 | 156.7234 | 0.1632682 | 69.77686 | 155.0597
0.1649365 | 68.74673 | 152.7705 | 207.6412 |  | 152.7705 | 0.1652655 | 69.41944 | 154.2654 | 0.1649189 | 69.46465 | 154.3659 | 0.1647621 | 65.67353 | 145.9412 | 0.1646047 | 68.08437 | 151.2986 | 0.1652668 | 66.34973 | 147.4438 | 0.1649354 | 65.57833 | 145.7296 | 0.165255 | 69.94796 | 155.4399 | 0.164613 | 71.11346 | 158.0299 | 0.16492 | 70.33189 | 156.2931
0.1666119 | 69.26342 | 153.9187 | 209.2018 |  | 153.9187 | 0.1669205 | 70.04292 | 155.6509 | 0.1665892 | 70.16917 | 155.9315 | 0.1664383 | 66.34644 | 147.4365 | 0.1662786 | 68.69024 | 152.645 | 0.1669222 | 66.82479 | 148.4995 | 0.1666185 | 66.12225 | 146.9383 | 0.1669307 | 70.57983 | 156.8441 | 0.1662702 | 71.68081 | 159.2907 | 0.1665962 | 70.911 | 157.58
0.1682719 | 69.77183 | 155.0485 | 210.7374 |  | 155.0485 | 0.1685867 | 70.6613 | 157.0251 | 0.168265 | 70.80488 | 157.3442 | 0.168102 | 67.01385 | 148.9197 | 0.1679401 | 69.29576 | 153.9906 | 0.1685948 | 67.41986 | 149.8219 | 0.168284 | 66.76289 | 148.362 | 0.1686127 | 71.16779 | 158.1506 | 0.1679184 | 72.28793 | 160.6398 | 0.1682767 | 71.41782 | 158.7063
0.1699195 | 70.33049 | 156.29 | 212.4248 |  | 156.29 | 0.1702671 | 71.25472 | 158.3438 | 0.1699384 | 71.4479 | 158.7731 | 0.1697565 | 67.59743 | 150.2165 | 0.1695922 | 69.84747 | 155.2166 | 0.1702759 | 68.22889 | 151.6198 | 0.1699315 | 67.30154 | 149.559 | 0.1702807 | 71.72453 | 159.3878 | 0.1695883 | 72.94185 | 162.093 | 0.169942 | 71.92965 | 159.8437
0.1715873 | 70.83211 | 157.4047 | 213.9399 |  | 157.4047 | 0.1719378 | 71.80574 | 159.5683 | 0.171598 | 71.96946 | 159.9321 | 0.1714123 | 68.22099 | 151.6022 | 0.1712534 | 70.36751 | 156.3722 | 0.1719496 | 68.85082 | 153.0018 | 0.1715871 | 67.9305 | 150.9567 | 0.1719324 | 72.28869 | 160.6415 | 0.1712691 | 73.5416 | 163.4258 | 0.1715946 | 72.6459 | 161.4353
0.1732666 | 71.34421 | 158.5427 | 215.4866 |  | 158.5427 | 0.1735985 | 72.29458 | 160.6546 | 0.1732506 | 72.4367 | 160.9704 | 0.173088 | 68.92456 | 153.1657 | 0.1729334 | 70.91951 | 157.5989 | 0.1736062 | 69.42227 | 154.2717 | 0.1732618 | 68.56126 | 152.3583 | 0.1735875 | 72.75134 | 161.6696 | 0.1729379 | 74.27485 | 165.0552 | 0.1732469 | 73.23879 | 162.7529
0.1749445 | 71.96916 | 159.9315 | 217.3742 |  | 159.9315 | 0.1752521 | 72.85446 | 161.8988 | 0.1749213 | 72.89921 | 161.9982 | 0.1747709 | 69.38804 | 154.1956 | 0.1746026 | 71.48263 | 158.8503 | 0.1752564 | 70.15783 | 155.9063 | 0.174941 | 69.10324 | 153.5628 | 0.1752631 | 73.38717 | 163.0826 | 0.1745979 | 74.90509 | 166.4558 | 0.1749238 | 73.8063 | 164.014
0.1766054 | 72.62766 | 161.3948 | 219.3631 |  | 161.3948 | 0.1769206 | 73.40082 | 163.1129 | 0.1766017 | 73.43027 | 163.1784 | 0.176438 | 69.79731 | 155.1051 | 0.1762657 | 72.04377 | 160.0973 | 0.1769255 | 70.69731 | 157.1051 | 0.1766058 | 69.55959 | 154.5769 | 0.1769399 | 74.08369 | 164.6304 | 0.176254 | 75.44697 | 167.6599 | 0.1766077 | 74.45172 | 165.4483
0.1782595 | 73.33167 | 162.9593 | 221.4895 |  | 162.9593 | 0.1786033 | 73.91724 | 164.2605 | 0.1782749 | 74.02777 | 164.5062 | 0.1780907 | 70.4466 | 156.548 | 0.1779191 | 72.59403 | 161.3201 | 0.1786023 | 71.0717 | 157.9371 | 0.1782604 | 70.14127 | 155.8695 | 0.1786017 | 74.60625 | 165.7917 | 0.1779262 | 76.05329 | 169.0073 | 0.1782745 | 75.09684 | 166.8819
0.1799248 | 73.97215 | 164.3826 | 223.424 |  | 164.3826 | 0.1802747 | 74.50552 | 165.5678 | 0.1799329 | 74.54183 | 165.6485 | 0.1797498 | 70.99707 | 157.7713 | 0.1795804 | 73.22316 | 162.7181 | 0.1802682 | 71.62849 | 159.1744 | 0.1799231 | 70.60472 | 156.8994 | 0.180254 | 75.24107 | 167.2024 | 0.1796098 | 76.6243 | 170.2762 | 0.1799321 | 75.56685 | 167.9263
0.1816017 | 74.59401 | 165.7645 | 225.3022 |  | 165.7645 | 0.1819336 | 75.16731 | 167.0385 | 0.1815838 | 75.15697 | 167.0155 | 0.1814244 | 71.50708 | 158.9046 | 0.1812576 | 73.85785 | 164.1286 | 0.1819216 | 72.17828 | 160.3962 | 0.1816016 | 71.18541 | 158.1898 | 0.1819127 | 75.78596 | 168.4133 | 0.1812797 | 77.10267 | 171.3393 | 0.1815869 | 76.14052 | 169.2012
0.1832749 | 75.10468 | 166.8993 | 226.8447 |  | 166.8993 | 0.1835863 | 75.73098 | 168.2911 | 0.1832492 | 75.77506 | 168.389 | 0.1831058 | 72.13963 | 160.3103 | 0.1829355 | 74.41373 | 165.3638 | 0.18358 | 72.76843 | 161.7076 | 0.1832799 | 71.85036 | 159.6675 | 0.1835869 | 76.26155 | 169.4701 | 0.1829419 | 77.59473 | 172.4327 | 0.183258 | 76.81853 | 170.7079
0.1849367 | 75.62791 | 168.062 | 228.425 |  | 168.062 | 0.1852507 | 76.26994 | 169.4887 | 0.1849282 | 76.42304 | 169.829 | 0.1847729 | 72.80546 | 161.7899 | 0.184601 | 75.03179 | 166.7373 | 0.1852536 | 73.36362 | 163.0303 | 0.1849513 | 72.4069 | 160.9042 | 0.1852692 | 76.82581 | 170.724 | 0.1845975 | 78.20247 | 173.7833 | 0.1849389 | 77.3913 | 171.9807
0.1865902 | 76.1982 | 169.3293 | 230.1475 |  | 169.3293 | 0.186928 | 76.87465 | 170.8326 | 0.1866071 | 77.04311 | 171.2069 | 0.1864278 | 73.22123 | 162.7138 | 0.1862576 | 75.70188 | 168.2264 | 0.186935 | 74.08147 | 164.6255 | 0.1866065 | 72.92213 | 162.0492 | 0.1869394 | 77.54739 | 172.3275 | 0.1862602 | 78.78245 | 175.0721 | 0.186605 | 78.08595 | 173.5243
0.1882539 | 76.78806 | 170.6401 | 231.9291 |  | 170.6401 | 0.188607 | 77.46024 | 172.1339 | 0.1882698 | 77.59808 | 172.4402 | 0.1880848 | 73.78224 | 163.9605 | 0.1879214 | 76.27185 | 169.493 | 0.1886073 | 74.60082 | 165.7796 | 0.1882629 | 73.60149 | 163.5589 | 0.1885945 | 78.13827 | 173.6406 | 0.1879388 | 79.46173 | 176.5816 | 0.1882624 | 78.84351 | 175.2078
0.1899301 | 77.29611 | 171.7691 | 233.4636 |  | 171.7691 | 0.1902708 | 77.98872 | 173.3083 | 0.1899233 | 78.26868 | 173.9304 | 0.1897588 | 74.28552 | 165.0789 | 0.1895997 | 76.85714 | 170.7936 | 0.1902654 | 75.1612 | 167.0249 | 0.1899351 | 74.12214 | 164.7159 | 0.1902557 | 78.81892 | 175.1531 | 0.1896075 | 80.07784 | 177.9508 | 0.1899167 | 79.39009 | 176.4224
0.1916078 | 77.90114 | 173.1136 | 235.291 |  | 173.1136 | 0.191922 | 78.60573 | 174.6794 | 0.1915834 | 78.91587 | 175.3686 | 0.1914347 | 74.738 | 166.0844 | 0.1912818 | 77.40842 | 172.0187 | 0.1919239 | 75.68987 | 168.1997 | 0.1916102 | 74.70454 | 166.0101 | 0.1919288 | 79.47467 | 176.6104 | 0.1912639 | 80.79768 | 179.5504 | 0.1915888 | 79.86552 | 177.4789
0.1932727 | 78.43267 | 174.2948 | 236.8965 |  | 174.2948 | 0.1935854 | 79.3076 | 176.2391 | 0.1932652 | 79.47443 | 176.6098 | 0.1931055 | 75.38258 | 167.5169 | 0.1929467 | 77.86306 | 173.029 | 0.1935933 | 76.30521 | 169.5671 | 0.1932765 | 75.12968 | 166.9549 | 0.1936109 | 80.07035 | 177.9341 | 0.192922 | 81.33511 | 180.7447 | 0.193269 | 80.42799 | 178.7289
0.1949257 | 78.98075 | 175.5128 | 238.5519 |  | 175.5128 | 0.1952641 | 79.93078 | 177.624 | 0.1949401 | 80.07128 | 177.9362 | 0.1947638 | 75.975 | 168.8333 | 0.1945985 | 78.3541 | 174.1202 | 0.1952765 | 76.82271 | 170.7171 | 0.1949288 | 75.66717 | 168.1493 | 0.1952797 | 80.61618 | 179.1471 | 0.1945858 | 81.9276 | 182.0613 | 0.194942 | 80.95167 | 179.8926
0.1965864 | 79.59624 | 176.8805 | 240.4109 |  | 176.8805 | 0.196941 | 80.51801 | 178.9289 | 0.1966067 | 80.66559 | 179.2569 | 0.1964213 | 76.44139 | 169.8698 | 0.196254 | 78.9578 | 175.4618 | 0.1969455 | 77.53368 | 172.2971 | 0.1965831 | 76.20745 | 169.3499 | 0.1969319 | 81.27919 | 180.6204 | 0.1962638 | 82.46422 | 183.2538 | 0.196597 | 81.56923 | 181.265
0.1982641 | 80.2153 | 178.2562 | 242.2807 |  | 178.2562 | 0.1986074 | 81.12253 | 180.2723 | 0.1982581 | 81.17023 | 180.3783 | 0.1980966 | 77.04084 | 171.2019 | 0.1979307 | 79.53178 | 176.7373 | 0.1986013 | 78.15984 | 173.6885 | 0.198258 | 76.82545 | 170.7232 | 0.1985851 | 81.98092 | 182.1798 | 0.1979373 | 83.09415 | 184.6537 | 0.198254 | 82.27737 | 182.8386
0.1999407 | 80.80811 | 179.5736 | 244.0712 |  | 179.5736 | 0.2002581 | 81.62389 | 181.3864 | 0.1999188 | 81.78814 | 181.7514 | 0.1997794 | 77.72035 | 172.7119 | 0.1996078 | 80.15708 | 178.1268 | 0.2002517 | 78.78841 | 175.0853 | 0.1999388 | 77.24755 | 171.6612 | 0.2002575 | 82.66454 | 183.699 | 0.1995977 | 83.64338 | 185.8742 | 0.1999251 | 82.95336 | 184.3408
0.2016041 | 81.46997 | 181.0444 | 246.0703 |  | 181.0444 | 0.2019196 | 82.12185 | 182.493 | 0.2015995 | 82.36358 | 183.0302 | 0.2014507 | 78.18818 | 173.7515 | 0.2012718 | 80.85847 | 179.6855 | 0.2019158 | 79.39907 | 176.4424 | 0.2016083 | 78.09354 | 173.5412 | 0.2019296 | 83.26271 | 185.0282 | 0.2012534 | 84.25875 | 187.2417 | 0.2016022 | 83.65392 | 185.8976
0.2032587 | 81.94423 | 182.0983 | 247.5027 |  | 182.0983 | 0.2035975 | 82.79117 | 183.9804 | 0.2032712 | 82.89323 | 184.2072 | 0.2031054 | 78.73943 | 174.9765 | 0.2029231 | 81.42686 | 180.9486 | 0.2035966 | 80.03867 | 177.8637 | 0.2032639 | 78.76942 | 175.0432 | 0.203599 | 83.87734 | 186.3941 | 0.2029195 | 84.87048 | 188.6011 | 0.2032717 | 84.13142 | 186.9587
0.2049166 | 82.49664 | 183.3259 | 249.1712 |  | 183.3259 | 0.2052723 | 83.28062 | 185.068 | 0.2049371 | 83.59228 | 185.7606 | 0.2047585 | 79.36899 | 176.3755 | 0.2045833 | 82.01785 | 182.2619 | 0.2052673 | 80.57397 | 179.0533 | 0.2049193 | 79.35146 | 176.3366 | 0.2052534 | 84.41908 | 187.598 | 0.2046008 | 85.47855 | 189.9523 | 0.2049271 | 84.68076 | 188.1795
0.2065919 | 83.07365 | 184.6081 | 250.914 |  | 184.6081 | 0.2069382 | 83.89946 | 186.4432 | 0.2065946 | 84.27359 | 187.2746 | 0.206431 | 79.9255 | 177.6122 | 0.2062614 | 82.4541 | 183.2313 | 0.2069282 | 81.28305 | 180.629 | 0.2065938 | 79.89848 | 177.5522 | 0.2069139 | 85.02452 | 188.9434 | 0.2062732 | 85.98936 | 191.0875 | 0.2065843 | 85.22697 | 189.3933
0.208268 | 83.5689 | 185.7087 | 252.4098 |  | 185.7087 | 0.2085943 | 84.58634 | 187.9696 | 0.2082579 | 84.78938 | 188.4209 | 0.2081078 | 80.41296 | 178.6955 | 0.2079393 | 82.99889 | 184.442 | 0.2085838 | 81.75631 | 181.6807 | 0.2082725 | 80.52751 | 178.95 | 0.2085885 | 85.48835 | 189.9741 | 0.2079339 | 86.48218 | 192.1826 | 0.2082534 | 85.88277 | 190.8506
0.2099377 | 84.24472 | 187.2105 | 254.4511 |  | 187.2105 | 0.2102597 | 85.11572 | 189.146 | 0.2099402 | 85.38564 | 189.7459 | 0.2097743 | 80.90804 | 179.7957 | 0.2096076 | 83.54966 | 185.6659 | 0.2102533 | 82.2962 | 182.8805 | 0.2099431 | 80.99607 | 179.9913 | 0.2102689 | 86.02563 | 191.1681 | 0.2095856 | 87.12341 | 193.6076 | 0.2099316 | 86.48366 | 192.1859
0.2115962 | 84.94795 | 188.7732 | 256.5751 |  | 188.7732 | 0.2119397 | 85.51821 | 190.0405 | 0.2116171 | 85.99996 | 191.111 | 0.2114305 | 81.50959 | 181.1324 | 0.2112654 | 84.19536 | 187.1008 | 0.2119366 | 82.75663 | 183.9036 | 0.211599 | 81.54547 | 181.2122 | 0.2119425 | 86.69116 | 192.647 | 0.2112504 | 87.6517 | 194.7815 | 0.211603 | 87.22357 | 193.8302
0.213255 | 85.51537 | 190.0341 | 258.2889 |  | 190.0341 | 0.2136161 | 86.06499 | 191.2555 | 0.213281 | 86.46377 | 192.1417 | 0.2130826 | 82.13868 | 182.5304 | 0.2129254 | 84.66619 | 188.1471 | 0.2136106 | 83.35176 | 185.2261 | 0.2132499 | 82.08737 | 182.4164 | 0.2136015 | 87.29121 | 193.9805 | 0.2129288 | 88.32369 | 196.2749 | 0.213265 | 87.86417 | 195.2537
0.2149296 | 86.04894 | 191.2199 | 259.9005 |  | 191.2199 | 0.2152817 | 86.59823 | 192.4405 | 0.214935 | 86.98121 | 193.2916 | 0.2147514 | 82.68279 | 183.7395 | 0.2146021 | 85.3519 | 189.6709 | 0.2152731 | 83.83898 | 186.3088 | 0.2149203 | 82.66514 | 183.7003 | 0.2152573 | 87.79408 | 195.0979 | 0.2146082 | 88.97485 | 197.7219 | 0.2149215 | 88.47221 | 196.6049
0.2166142 | 86.75014 | 192.7781 | 262.0184 |  | 192.7781 | 0.2169368 | 87.18613 | 193.747 | 0.2165933 | 87.60814 | 194.6848 | 0.2164315 | 83.27371 | 185.0527 | 0.2162794 | 85.87197 | 190.8266 | 0.2169309 | 84.45546 | 187.6788 | 0.2166028 | 83.19569 | 184.8793 | 0.2169272 | 88.48748 | 196.6388 | 0.2162704 | 89.62112 | 199.158 | 0.2165881 | 89.01739 | 197.8164
0.2182811 | 87.23162 | 193.848 | 263.4726 |  | 193.848 | 0.2185934 | 87.72185 | 194.9374 | 0.2182666 | 88.08043 | 195.7343 | 0.2181047 | 83.99236 | 186.6497 | 0.2179472 | 86.33274 | 191.8505 | 0.2185924 | 85.03899 | 188.9755 | 0.218275 | 83.77728 | 186.1717 | 0.2186043 | 89.01372 | 197.8083 | 0.2179211 | 90.23062 | 200.5125 | 0.2182699 | 89.66232 | 199.2496
0.2199374 | 87.78221 | 195.0716 | 265.1356 |  | 195.0716 | 0.2202682 | 88.3805 | 196.4011 | 0.2199461 | 88.60336 | 196.8963 | 0.2197673 | 84.47361 | 187.7191 | 0.2195979 | 86.84714 | 192.9936 | 0.2202676 | 85.68074 | 190.4016 | 0.2199366 | 84.33662 | 187.4147 | 0.2202742 | 89.45135 | 198.7808 | 0.2195832 | 90.93938 | 202.0875 | 0.2199461 | 90.29059 | 200.6458
0.2215886 | 88.38786 | 196.4175 | 266.9649 |  | 196.4175 | 0.2219428 | 89.14073 | 198.0905 | 0.2216063 | 89.28867 | 198.4193 | 0.2214229 | 84.99172 | 188.8705 | 0.2212532 | 87.41247 | 194.2499 | 0.2219434 | 86.2282 | 191.6182 | 0.2215871 | 84.90533 | 188.6785 | 0.2219328 | 89.99452 | 199.9878 | 0.2212625 | 91.41048 | 203.1344 | 0.2216071 | 90.81119 | 201.8026
0.2232621 | 88.99774 | 197.7728 | 268.807 |  | 197.7728 | 0.2236074 | 89.74 | 199.4222 | 0.2232583 | 89.85336 | 199.6741 | 0.2230897 | 85.63879 | 190.3084 | 0.2229255 | 87.93868 | 195.4193 | 0.2236045 | 86.80542 | 192.9009 | 0.2232559 | 85.4307 | 189.846 | 0.2235806 | 90.58916 | 201.3093 | 0.2229407 | 92.02522 | 204.5005 | 0.2232586 | 91.4201 | 203.1558
0.22494 | 89.47625 | 198.8361 | 270.2523 |  | 198.8361 | 0.225261 | 90.29108 | 200.6468 | 0.2249125 | 90.39468 | 200.8771 | 0.2247696 | 86.28243 | 191.7387 | 0.2246002 | 88.53666 | 196.7481 | 0.2252554 | 87.39581 | 194.2129 | 0.2249369 | 86.03342 | 191.1854 | 0.2252477 | 91.14085 | 202.5352 | 0.2246063 | 92.68034 | 205.9563 | 0.2249232 | 91.94382 | 204.3196
0.2266075 | 89.97507 | 199.9446 | 271.7589 |  | 199.9446 | 0.2269128 | 90.92393 | 202.0532 | 0.2265899 | 91.03136 | 202.2919 | 0.2264462 | 86.89163 | 193.0925 | 0.2262658 | 89.19942 | 198.2209 | 0.2269203 | 88.02812 | 195.618 | 0.2266076 | 86.58701 | 192.4156 | 0.2269312 | 91.78845 | 203.9743 | 0.2262591 | 93.29346 | 207.3188 | 0.2266006 | 92.41058 | 205.3569
0.2282633 | 90.59738 | 201.3275 | 273.6385 |  | 201.3275 | 0.2285915 | 91.41901 | 203.1533 | 0.2282717 | 91.67513 | 203.7225 | 0.2281085 | 87.57809 | 194.618 | 0.22792 | 89.71835 | 199.3741 | 0.2285958 | 88.66862 | 197.0414 | 0.2282724 | 87.1935 | 193.7633 | 0.2286025 | 92.45372 | 205.4527 | 0.2279193 | 93.84584 | 208.5463 | 0.2282736 | 92.95141 | 206.5587
0.2299145 | 91.28481 | 202.8551 | 275.7148 |  | 202.8551 | 0.2302699 | 91.84885 | 204.1086 | 0.2299389 | 92.21799 | 204.9289 | 0.2297571 | 88.15564 | 195.9014 | 0.2295797 | 90.35951 | 200.7989 | 0.2302708 | 89.29756 | 198.439 | 0.2299236 | 87.72079 | 194.9351 | 0.2302658 | 93.02697 | 206.7266 | 0.2295956 | 94.45451 | 209.8989 | 0.2299341 | 93.47821 | 207.7294
0.2315862 | 91.96883 | 204.3752 | 277.7808 |  | 204.3752 | 0.2319399 | 92.36863 | 205.2636 | 0.2315975 | 92.81934 | 206.2652 | 0.231421 | 88.57775 | 196.8394 | 0.2312569 | 90.9111 | 202.0247 | 0.2319341 | 89.85224 | 199.6716 | 0.2315931 | 88.3575 | 196.35 | 0.2319165 | 93.58704 | 207.9712 | 0.2312693 | 95.06203 | 211.2489 | 0.231584 | 94.16019 | 209.2449
0.2332676 | 92.59724 | 205.7717 | 279.6788 |  | 205.7717 | 0.2335991 | 92.91199 | 206.4711 | 0.2332549 | 93.43856 | 207.6412 | 0.2330963 | 89.10989 | 198.022 | 0.2329368 | 91.45383 | 203.2307 | 0.2335865 | 90.36858 | 200.8191 | 0.2332706 | 88.9338 | 197.6307 | 0.2335854 | 94.19897 | 209.331 | 0.2329367 | 95.66325 | 212.585 | 0.2332466 | 94.82798 | 210.7288
0.2349402 | 93.17014 | 207.0447 | 281.4092 |  | 207.0447 | 0.2352557 | 93.62893 | 208.0643 | 0.234926 | 94.12447 | 209.1655 | 0.2347666 | 89.58205 | 199.0712 | 0.2346081 | 91.94684 | 204.3263 | 0.2352517 | 90.80167 | 201.7815 | 0.2349406 | 89.54699 | 198.9933 | 0.2352667 | 94.85506 | 210.789 | 0.2345959 | 96.31847 | 214.041 | 0.2349253 | 95.39739 | 211.9942
0.2365998 | 93.75594 | 208.3465 | 283.1786 |  | 208.3465 | 0.2369285 | 94.28033 | 209.5118 | 0.2366089 | 94.61577 | 210.2573 | 0.2364242 | 90.07301 | 200.1623 | 0.2362663 | 92.52936 | 205.6208 | 0.2369303 | 91.25771 | 202.7949 | 0.2366031 | 90.05229 | 200.1162 | 0.236941 | 95.49549 | 212.2122 | 0.2362568 | 96.95587 | 215.4575 | 0.2366022 | 95.96617 | 213.2582
0.2382607 | 94.33262 | 209.628 | 284.9203 |  | 209.628 | 0.2386094 | 94.81868 | 210.7082 | 0.2382821 | 95.12521 | 211.3894 | 0.238078 | 90.63249 | 201.4055 | 0.2379217 | 93.07948 | 206.8433 | 0.238606 | 91.90534 | 204.2341 | 0.2382604 | 90.66062 | 201.468 | 0.2386064 | 96.25454 | 213.899 | 0.2379374 | 97.55571 | 216.7905 | 0.2382703 | 96.62371 | 214.7194
0.239935 | 94.7963 | 210.6584 | 286.3208 |  | 210.6584 | 0.2402819 | 95.50186 | 212.2264 | 0.2399375 | 95.77707 | 212.8379 | 0.2397456 | 91.37788 | 203.0619 | 0.2395905 | 93.70048 | 208.2233 | 0.24027 | 92.49241 | 205.5387 | 0.2399281 | 91.1478 | 202.5507 | 0.2402614 | 96.99683 | 215.5485 | 0.2396143 | 98.20158 | 218.2257 | 0.2399291 | 97.10017 | 215.7782
0.2416173 | 95.31098 | 211.8022 | 287.8754 |  | 211.8022 | 0.241938 | 96.10532 | 213.5674 | 0.2415881 | 96.34029 | 214.0895 | 0.2414289 | 91.99052 | 204.4234 | 0.2412725 | 94.35109 | 209.6691 | 0.2419226 | 93.09052 | 206.8678 | 0.2416124 | 91.64367 | 203.6526 | 0.241926 | 97.52184 | 216.7152 | 0.241281 | 98.72803 | 219.3956 | 0.241592 | 97.70432 | 217.1207
0.2432846 | 95.95421 | 213.2316 | 289.8182 |  | 213.2316 | 0.2435901 | 96.60302 | 214.6734 | 0.2432554 | 96.97247 | 215.4944 | 0.2431044 | 92.55293 | 205.6732 | 0.2429413 | 94.95921 | 211.0205 | 0.2435874 | 93.84615 | 208.547 | 0.2432861 | 92.18497 | 204.8555 | 0.2436075 | 98.03605 | 217.8579 | 0.2429375 | 99.29932 | 220.6651 | 0.2432739 | 98.40432 | 218.6763
0.2449377 | 96.50668 | 214.4593 | 291.4868 |  | 214.4593 | 0.2452585 | 97.15575 | 215.9017 | 0.2449353 | 97.63839 | 216.9742 | 0.2447695 | 93.22726 | 207.1717 | 0.2445956 | 95.63418 | 212.5204 | 0.2452629 | 94.47042 | 209.9343 | 0.2449448 | 92.80185 | 206.2263 | 0.2452751 | 98.56809 | 219.0402 | 0.2445921 | 99.92609 | 222.058 | 0.2449484 | 99.02898 | 220.0644
0.246591 | 97.06305 | 215.6957 | 293.1673 |  | 215.6957 | 0.2469345 | 97.7683 | 217.2629 | 0.2465991 | 98.26637 | 218.3697 | 0.2464253 | 93.8052 | 208.456 | 0.2462457 | 96.22399 | 213.8311 | 0.2469392 | 94.92941 | 210.9543 | 0.2465994 | 93.40004 | 207.5556 | 0.2469339 | 99.09445 | 220.2099 | 0.2462662 | 100.5553 | 223.4561 | 0.2466099 | 99.69286 | 221.5397
0.2482606 | 97.70476 | 217.1217 | 295.1055 |  | 217.1217 | 0.2486017 | 98.25588 | 218.3464 | 0.2482553 | 98.78578 | 219.524 | 0.2480881 | 94.34465 | 209.6548 | 0.2479145 | 96.69412 | 214.8758 | 0.2486053 | 95.47838 | 212.1742 | 0.248262 | 93.95349 | 208.7855 | 0.2485854 | 99.60497 | 221.3444 | 0.2479411 | 100.9729 | 224.3843 | 0.2482627 | 100.2446 | 222.7658
0.2499344 | 98.35725 | 218.5717 | 297.0763 |  | 218.5717 | 0.2502565 | 98.79056 | 219.5346 | 0.2499111 | 99.33467 | 220.7437 | 0.2497698 | 94.8233 | 210.7184 | 0.2496002 | 97.27426 | 216.165 | 0.2502555 | 96.01975 | 213.3772 | 0.2499397 | 94.61514 | 210.2559 | 0.2502466 | 100.2543 | 222.7874 | 0.2496089 | 101.5732 | 225.7183 | 0.2499203 | 100.7656 | 223.9236
0.251601 | 98.87437 | 219.7208 | 298.6381 |  | 219.7208 | 0.2519109 | 99.27423 | 220.6094 | 0.2515834 | 99.83282 | 221.8507 | 0.2514446 | 95.40919 | 212.0204 | 0.2512718 | 97.78707 | 217.3046 | 0.2519139 | 96.44527 | 214.3228 | 0.2516134 | 95.22712 | 211.6158 | 0.2519332 | 100.8849 | 224.1886 | 0.2512596 | 102.1437 | 226.986 | 0.2515958 | 101.2474 | 224.9942
0.2532604 | 99.42264 | 220.9392 | 300.2941 |  | 220.9392 | 0.2535863 | 99.85716 | 221.9048 | 0.253266 | 100.3367 | 222.9703 | 0.2531057 | 95.99348 | 213.3188 | 0.2529336 | 98.24346 | 218.3188 | 0.2535901 | 97.05556 | 215.679 | 0.2532719 | 95.78654 | 212.859 | 0.253605 | 101.4796 | 225.5103 | 0.252914 | 102.6032 | 228.0072 | 0.2532663 | 101.8656 | 226.368
0.2549134 | 100.0809 | 222.402 | 302.2823 |  | 222.402 | 0.2552676 | 100.4904 | 223.312 | 0.2549388 | 100.9738 | 224.3861 | 0.2547557 | 96.6014 | 214.6698 | 0.2545851 | 98.80202 | 219.5601 | 0.2552653 | 97.61996 | 216.9332 | 0.2549257 | 96.3043 | 214.0096 | 0.2552687 | 101.9749 | 226.611 | 0.2545916 | 103.2069 | 229.3487 | 0.2549288 | 102.3775 | 227.5055
0.2565842 | 100.765625 | 223.9236 | 304.3505 |  | 223.9236 | 0.2569408 | 101.1089 | 224.6863 | 0.256599 | 101.66 | 225.9111 | 0.2564134 | 97.17913 | 215.9536 | 0.2562539 | 99.40238 | 220.8942 | 0.2569324 | 98.14487 | 218.0997 | 0.2565849 | 96.9675 | 215.4833 | 0.2569237 | 102.5976 | 227.9946 | 0.2562711 | 103.9072 | 230.9048 | 0.2565849 | 103.1061 | 229.1248
0.258266 | 101.3731 | 225.2735 | 306.1852 |  | 225.2735 | 0.2586008 | 101.784 | 226.1867 | 0.258254 | 102.2408 | 227.2018 | 0.2580909 | 97.75419 | 217.2315 | 0.2579363 | 99.94891 | 222.1087 | 0.258589 | 98.77274 | 219.495 | 0.2582647 | 97.5714 | 216.8253 | 0.2585847 | 103.1934 | 229.3186 | 0.2579398 | 104.546 | 232.3245 | 0.2582442 | 103.7845 | 230.6322
0.2599424 | 102.0796 | 226.8436 | 308.3192 |  | 226.8436 | 0.2602561 | 102.394 | 227.5423 | 0.2599279 | 102.8327 | 228.517 | 0.2597625 | 98.33481 | 218.5218 | 0.2596071 | 100.6406 | 223.6457 | 0.2602389 | 99.40076 | 220.8906 | 0.2599402 | 98.07159 | 217.9369 | 0.2602632 | 103.8308 | 230.7352 | 0.2595985 | 105.0801 | 233.5114 | 0.2599248 | 104.3297 | 231.8439
0.2616061 | 102.6243 | 228.054 | 309.9644 |  | 228.054 | 0.2619278 | 102.9428 | 228.7617 | 0.2616094 | 103.4649 | 229.922 | 0.2614281 | 98.88099 | 219.7355 | 0.2612722 | 101.304 | 225.12 | 0.2619209 | 100.0621 | 222.3601 | 0.2616078 | 98.58424 | 219.0761 | 0.26194 | 104.4614 | 232.1364 | 0.261253 | 105.7628 | 235.0285 | 0.261602 | 104.9003 | 233.1119
0.2632599 | 103.1491 | 229.2203 | 311.5495 |  | 229.2203 | 0.26361 | 103.4421 | 229.8713 | 0.263279 | 104.034 | 231.1867 | 0.2630844 | 99.48598 | 221.08 | 0.2629281 | 101.9136 | 226.4747 | 0.263598 | 100.588 | 223.5288 | 0.2632646 | 99.09367 | 220.2082 | 0.2636046 | 105.124 | 233.6089 | 0.2629251 | 106.3485 | 236.33 | 0.2632723 | 105.4651 | 234.3669
0.264924 | 103.7801 | 230.6224 | 313.4552 |  | 230.6224 | 0.2652791 | 103.9818 | 231.0707 | 0.264934 | 104.5761 | 232.3913 | 0.2647487 | 100.1227 | 222.495 | 0.2645956 | 102.3664 | 227.4809 | 0.2652657 | 101.2489 | 224.9976 | 0.2649246 | 99.68941 | 221.532 | 0.2652605 | 105.698 | 234.8844 | 0.2646085 | 106.9669 | 237.7043 | 0.2649327 | 106.1244 | 235.8319
0.2666021 | 104.3966 | 231.9925 | 315.3175 |  | 231.9925 | 0.2669336 | 104.5151 | 232.2557 | 0.2665834 | 105.1576 | 233.6837 | 0.2664272 | 100.6396 | 223.6435 | 0.2662764 | 102.8935 | 228.6521 | 0.2669265 | 101.9453 | 226.5451 | 0.2666015625 | 100.16 | 222.5778 | 0.2669194 | 106.3203 | 236.2674 | 0.2662824 | 107.5405 | 238.9788 | 0.2665865 | 106.6628 | 237.0284
0.2682778 | 104.776 | 232.8356 | 316.4634 |  | 232.8356 | 0.268584 | 105.0864 | 233.5254 | 0.2682488 | 105.623 | 234.7178 | 0.2681065 | 101.2066 | 224.9035 | 0.2679448 | 103.4269 | 229.8375 | 0.2685853 | 102.5193 | 227.8207 | 0.2682829 | 100.7927 | 223.9837 | 0.268593 | 106.9252 | 237.6116 | 0.267939 | 108.2323 | 240.5163 | 0.2682606 | 107.3585 | 238.5744
0.2699396 | 105.3735 | 234.1633 | 318.268 |  | 234.1633 | 0.2702504 | 105.6758 | 234.835 | 0.2699298 | 106.2428 | 236.0951 | 0.2697761 | 101.7234 | 226.052 | 0.2696016 | 103.918 | 230.9288 | 0.2702603 | 102.9807 | 228.846 | 0.2699484 | 101.4057 | 225.346 | 0.2702765 | 107.4818 | 238.8485 | 0.2695913 | 108.8548 | 241.8996 | 0.2699438 | 107.9655 | 239.9234
0.2715865 | 105.8649 | 235.2554 | 319.7523 |  | 235.2554 | 0.2719297 | 106.3665 | 236.3699 | 0.2716006 | 106.8495 | 237.4433 | 0.2714306 | 102.1697 | 227.0438 | 0.2712547 | 104.4811 | 232.1802 | 0.2719446 | 103.5766 | 230.1702 | 0.2716008 | 102.1203 | 226.9339 | 0.2719419 | 108.0609 | 240.1353 | 0.2712553 | 109.4231 | 243.1625 | 0.2716113 | 108.6415 | 241.4255
0.2732516 | 106.3325 | 236.2944 | 321.1645 |  | 236.2944 | 0.2736024 | 107.0013 | 237.7806 | 0.273262 | 107.3282 | 238.507 | 0.2730891 | 102.6041 | 228.0092 | 0.2729208 | 105.1485 | 233.6633 | 0.2736137 | 104.0813 | 231.2917 | 0.2732564 | 102.6474 | 228.1054 | 0.2735965 | 108.5559 | 241.2352 | 0.2729347 | 109.9622 | 244.3604 | 0.2732628 | 109.0905 | 242.4234
0.2749318 | 107.0809 | 237.9576 | 323.425 |  | 237.9576 | 0.2752608 | 107.5112 | 238.9137 | 0.2749177 | 107.9412 | 239.8694 | 0.2747619 | 103.2327 | 229.406 | 0.2745999 | 105.7488 | 234.9974 | 0.2752702 | 104.4875 | 232.1944 | 0.2749301 | 103.2493 | 229.4429 | 0.275254 | 109.1452 | 242.545 | 0.274601 | 110.5671 | 245.7047 | 0.274913 | 109.6728 | 243.7174
0.2766039 | 107.8514 | 239.6698 | 325.7522 |  | 239.6698 | 0.2769167 | 108.0394 | 240.0876 | 0.2765846 | 108.5639 | 241.2531 | 0.2764414 | 103.7671 | 230.5935 | 0.2762769 | 106.3237 | 236.2748 | 0.2769238 | 105.0779 | 233.5066 | 0.2766033 | 103.8082 | 230.6848 | 0.2769315 | 109.6724 | 243.7164 | 0.2762543 | 111.1305 | 246.9568 | 0.2765872 | 110.2436 | 244.9858
0.2782668 | 108.3563 | 240.7917 | 327.2771 |  | 240.7917 | 0.2785862 | 108.73 | 241.6222 | 0.2782696 | 109.0675 | 242.3722 | 0.2781063 | 104.2862 | 231.7471 | 0.2779337 | 106.9843 | 237.7429 | 0.2785951 | 105.5727 | 234.6061 | 0.2782675 | 104.3542 | 231.8983 | 0.2786103 | 110.2499 | 244.9997 | 0.2779127 | 111.7931 | 248.429 | 0.27827 | 110.8003 | 246.2228
0.2799216 | 108.8514 | 241.8919 | 328.7725 |  | 241.8919 | 0.2802687 | 109.2522 | 242.7826 | 0.2799412 | 109.5837 | 243.5194 | 0.2797579 | 104.8471 | 232.9935 | 0.2795908 | 107.4618 | 238.804 | 0.2802739 | 106.2309 | 236.0686 | 0.2799191 | 104.7544 | 232.7875 | 0.2802745 | 110.8455 | 246.3233 | 0.2795844 | 112.3983 | 249.774 | 0.2799335 | 111.44 | 247.6444
0.2815876 | 109.5727 | 243.4949 | 330.9512 |  | 243.4949 | 0.2819453 | 109.8783 | 244.1739 | 0.2816073 | 110.2241 | 244.9425 | 0.2814161 | 105.4638 | 234.364 | 0.2812558 | 108.1121 | 240.249 | 0.2819391 | 106.8297 | 237.3992 | 0.281579 | 105.2415 | 233.8701 | 0.2819294 | 111.5615 | 247.9145 | 0.2812654 | 112.9968 | 251.104 | 0.2815923 | 112.1307 | 249.1793
0.2832706 | 110.0624 | 244.5831 | 332.4302 |  | 244.5831 | 0.2836064 | 110.5845 | 245.7433 | 0.2832623 | 110.7884 | 246.1965 | 0.2830907 | 106.0322 | 235.6271 | 0.2829325 | 108.6271 | 241.3936 | 0.2835943 | 107.4496 | 238.777 | 0.28326 | 105.7151 | 234.9224 | 0.283587 | 112.0971 | 249.1046 | 0.282938 | 113.6658 | 252.5906 | 0.2832503 | 112.8046 | 250.6769
0.2849416 | 110.6581 | 245.9069 | 334.2295 |  | 245.9069 | 0.2852617 | 111.1775 | 247.0612 | 0.2849252 | 111.4752 | 247.7228 | 0.2847688 | 106.6537 | 237.0083 | 0.2846101 | 109.1913 | 242.6474 | 0.2852484 | 107.9449 | 239.8776 | 0.2849411 | 106.1964 | 235.9919 | 0.2852625 | 112.7711 | 250.6025 | 0.2845995 | 114.2288 | 253.8417 | 0.2849228 | 113.5199 | 252.2664
0.2866081 | 111.335 | 247.4111 | 336.274 |  | 247.4111 | 0.2869246 | 111.714 | 248.2534 | 0.2866015 | 112.0875 | 249.0832 | 0.2864345 | 107.2704 | 238.3786 | 0.2862759 | 109.6995 | 243.7767 | 0.2869205 | 108.5848 | 241.2995 | 0.2866068 | 106.8072 | 237.3492 | 0.2869396 | 113.3972 | 251.9938 | 0.2862563 | 114.7719 | 255.0487 | 0.2866059 | 114.0964 | 253.5476
0.2882614 | 111.8625 | 248.5833 | 337.8672 |  | 248.5833 | 0.2886022 | 112.4085 | 249.7966 | 0.2882745 | 112.7039 | 250.4532 | 0.2880906 | 107.875 | 239.7222 | 0.2879293 | 110.2797 | 245.0661 | 0.288603 | 109.1397 | 242.5326 | 0.288265 | 107.4116 | 238.6924 | 0.2886048 | 113.9799 | 253.2887 | 0.287925 | 115.3689 | 256.3754 | 0.2882756 | 114.7186 | 254.9303
0.289926 | 112.3012 | 249.5583 | 339.1924 |  | 249.5583 | 0.2902755 | 112.916 | 250.9245 | 0.2899372 | 113.2262 | 251.6138 | 0.2897474 | 108.4089 | 240.9087 | 0.289591 | 110.8281 | 246.2846 | 0.2902722 | 109.6993 | 243.7763 | 0.289924 | 108.0268 | 240.0596 | 0.2902637 | 114.5897 | 254.6437 | 0.2896059 | 116.0036 | 257.7857 | 0.2899339 | 115.2585 | 256.1301
0.2916023 | 112.9264 | 250.9475 | 341.0805 |  | 250.9475 | 0.2919398 | 113.4999 | 252.2219 | 0.2915871 | 113.729 | 252.7312 | 0.2914201 | 108.9536 | 242.1192 | 0.2912657 | 111.4584 | 247.6854 | 0.291933 | 110.3124 | 245.1388 | 0.2915986 | 108.5903 | 241.3118 | 0.2919257 | 115.2329 | 256.0732 | 0.2912784 | 116.6392 | 259.1981 | 0.2915897 | 115.7557 | 257.235
0.2932768 | 113.5054 | 252.2342 | 342.8294 |  | 252.2342 | 0.2935885 | 114.0451 | 253.4335 | 0.2932513 | 114.2304 | 253.8454 | 0.2931029 | 109.5333 | 243.4074 | 0.2929449 | 112.0066 | 248.9035 | 0.2935894 | 110.9797 | 246.6215 | 0.293281 | 109.1591 | 242.5758 | 0.2935999 | 115.8054 | 257.3454 | 0.2929345 | 117.343 | 260.7622 | 0.2932621 | 116.2526 | 258.3391
0.2949383 | 114.0152 | 253.3672 | 344.3693 |  | 253.3672 | 0.2952525 | 114.5627 | 254.5837 | 0.2949289 | 114.7995 | 255.1101 | 0.2947705 | 110.1857 | 244.8571 | 0.2946104 | 112.6204 | 250.2676 | 0.2952604 | 111.5474 | 247.8831 | 0.294946 | 109.7407 | 243.8681 | 0.2952807 | 116.4137 | 258.697 | 0.2945859 | 117.8763 | 261.9472 | 0.2949395 | 116.9509 | 259.8909
0.2965937 | 114.7616 | 255.0259 | 346.6237 |  | 255.0259 | 0.2969288 | 115.0189 | 255.5976 | 0.2966033 | 115.3004 | 256.223 | 0.2964233 | 110.7854 | 246.1898 | 0.2962641 | 113.2684 | 251.7076 | 0.2969436 | 112.0481 | 248.9959 | 0.2965971 | 110.4488 | 245.4419 | 0.2969464 | 117.1057 | 260.2348 | 0.2962487 | 118.6068 | 263.5706 | 0.296609 | 117.4015 | 260.8922
0.2982509 | 115.2997 | 256.2215 | 348.2488 |  | 256.2215 | 0.2986056 | 115.5591 | 256.7979 | 0.2982658 | 115.9542 | 257.676 | 0.2980829 | 111.4198 | 247.5995 | 0.2979229 | 113.8315 | 252.959 | 0.2986177 | 112.7335 | 250.519 | 0.2982519 | 111.0938 | 246.8751 | 0.298599 | 117.6461 | 261.4359 | 0.2979282 | 119.158 | 264.7956 | 0.2982633 | 117.9854 | 262.1898
0.2999279 | 115.7842 | 257.2982 | 349.7122 |  | 257.2982 | 0.300267 | 116.0386 | 257.8635 | 0.2999178 | 116.576 | 259.0577 | 0.2997568 | 112.0431 | 248.9848 | 0.2995991 | 114.2799 | 253.9552 | 0.3002693 | 113.2974 | 251.772 | 0.299922 | 111.8106 | 248.4679 | 0.3002542 | 118.2042 | 262.676 | 0.2996018 | 119.7988 | 266.2195 | 0.2999164 | 118.6876 | 263.7503
0.3016041 | 116.5313 | 258.9584 | 351.9687 |  | 258.9584 | 0.301919 | 116.6165 | 259.1478 | 0.3015821 | 117.1501 | 260.3336 | 0.3014342 | 112.5783 | 250.1739 | 0.3012775 | 114.8496 | 255.2212 | 0.301922 | 113.7982 | 252.8848 | 0.3015987 | 112.4198 | 249.8218 | 0.3019223 | 118.7014 | 263.781 | 0.3012615 | 120.2878 | 267.3061 | 0.3015893 | 119.3477 | 265.2171
0.3032705 | 117.1988 | 260.4418 | 353.9849 |  | 260.4418 | 0.3035842 | 117.1689 | 260.3753 | 0.3032639 | 117.8007 | 261.7793 | 0.3031054 | 113.1773 | 251.5052 | 0.3029401 | 115.3567 | 256.3482 | 0.3035876 | 114.4667 | 254.3704 | 0.3032701 | 113.0108 | 251.135 | 0.3036008 | 119.287 | 265.0821 | 0.3029189 | 120.9659 | 268.813 | 0.3032677 | 119.8273 | 266.2829
0.3049246 | 117.7573 | 261.6829 | 355.6718 |  | 261.6829 | 0.3052644 | 117.7408 | 261.6463 | 0.3049402 | 118.3788 | 263.064 | 0.3047602 | 113.7954 | 252.8787 | 0.3045908 | 115.9046 | 257.5659 | 0.3052624 | 115.0191 | 255.5979 | 0.3049269 | 113.4134 | 252.0298 | 0.305267 | 119.7964 | 266.2141 | 0.3045854 | 121.4429 | 269.8732 | 0.3049389 | 120.4037 | 267.5638
0.3065842 | 118.3531 | 263.007 | 357.4714 |  | 263.007 | 0.3069384 | 118.3318 | 262.9596 | 0.3066026 | 118.8906 | 264.2014 | 0.3064141 | 114.3625 | 254.1389 | 0.3062533 | 116.5788 | 259.0641 | 0.3069325 | 115.4708 | 256.6018 | 0.3065843 | 113.9379 | 253.1953 | 0.3069229 | 120.4418 | 267.6485 | 0.3062665 | 122.024 | 271.1645 | 0.3065946 | 121.0052 | 268.9003
0.3082652 | 118.9816 | 264.4036 | 359.3697 |  | 264.4036 | 0.3086018 | 118.9583 | 264.3517 | 0.3082548 | 119.6186 | 265.8192 | 0.3080846 | 115.0117 | 255.5815 | 0.3079283 | 117.304 | 260.6755 | 0.3085878 | 116.0297 | 257.8437 | 0.3082582 | 114.5085 | 254.4633 | 0.3085764 | 120.999 | 268.8867 | 0.307944 | 122.5326 | 272.2947 | 0.3082502 | 121.5414 | 270.092
0.3099419 | 119.5011 | 265.558 | 360.9387 |  | 265.558 | 0.3102569 | 119.6018 | 265.7817 | 0.3099187 | 120.348 | 267.4399 | 0.3097619 | 115.674 | 257.0534 | 0.3096017 | 117.9216 | 262.048 | 0.3102434 | 116.5572 | 259.016 | 0.3099392 | 115.1007 | 255.7793 | 0.3102494 | 121.621 | 270.2689 | 0.3096065 | 123.2116 | 273.8036 | 0.3099222 | 122.0653 | 271.2563
0.3116066 | 120.1887 | 267.0861 | 363.0157 |  | 267.0861 | 0.3119189 | 120.1776 | 267.0613 | 0.3115982 | 120.9767 | 268.837 | 0.3114332 | 116.117 | 258.0378 | 0.3112714 | 118.5569 | 263.4599 | 0.3119152 | 117.1738 | 260.3862 | 0.3116125 | 115.4979 | 256.662 | 0.3119288 | 122.2389 | 271.6421 | 0.3112631 | 123.8265 | 275.1701 | 0.3116023 | 122.6243 | 272.4984
0.3132615 | 120.8405 | 268.5344 | 364.9841 |  | 268.5344 | 0.3135975 | 120.7168 | 268.2596 | 0.3132714 | 121.6184 | 270.2632 | 0.3130862 | 116.6831 | 259.2957 | 0.312926 | 119.1362 | 264.7471 | 0.3135978 | 117.8421 | 261.8712 | 0.3132729 | 116.1812 | 258.1803 | 0.3136047 | 122.9064 | 273.1253 | 0.312923 | 124.3818 | 276.4041 | 0.3132747 | 123.3384 | 274.0853
0.3149176 | 121.4131 | 269.807 | 366.7138 |  | 269.807 | 0.3152726 | 121.2775 | 269.5056 | 0.3149365 | 122.2514 | 271.6699 | 0.3147406 | 117.2557 | 260.5682 | 0.3145905 | 119.6909 | 265.9797 | 0.3152731 | 118.4365 | 263.1923 | 0.314926 | 116.7766 | 259.5036 | 0.3152653 | 123.4921875 | 274.4271 | 0.314603 | 124.9766 | 277.7259 | 0.3149315 | 123.8555 | 275.2344
0.3165922 | 121.858 | 270.7955 | 368.0573 |  | 270.7955 | 0.3169369 | 121.7746 | 270.6102 | 0.3165876 | 122.7317 | 272.7371 | 0.3164128 | 117.7862 | 261.747 | 0.3162674 | 120.2434 | 267.2075 | 0.3169365 | 119.0029 | 264.4508 | 0.3165962 | 117.2596 | 260.5769 | 0.3169203 | 124.1633 | 275.9184 | 0.3162771 | 125.5552 | 279.0115 | 0.316585 | 124.459 | 276.5755
0.318275 | 122.4188 | 272.0418 | 369.7514 |  | 272.0418 | 0.3185892 | 122.4816 | 272.1813 | 0.3182451 | 123.0494 | 273.4432 | 0.3180927 | 118.2739 | 262.8309 | 0.3179477 | 120.8262 | 268.5027 | 0.3185901 | 119.6398 | 265.8662 | 0.318275 | 117.6572 | 261.4604 | 0.3185911 | 124.9046 | 277.5658 | 0.3179384 | 126.0235 | 280.0522 | 0.3182519 | 125.138 | 278.0844
0.3199424 | 122.9869 | 273.3041 | 371.467 |  | 273.3041 | 0.3202463 | 123.1791 | 273.7312 | 0.3199216 | 123.5233 | 274.4962 | 0.3197643 | 118.8467 | 264.1037 | 0.3196123 | 121.3275 | 269.6167 | 0.3202549 | 120.141 | 266.9801 | 0.3199456 | 118.2885 | 262.8634 | 0.3202734 | 125.4695 | 278.8211 | 0.3195895 | 126.4905 | 281.0899 | 0.3199328 | 125.8025 | 279.561
0.3215976 | 123.5437 | 274.5416 | 373.1489 |  | 274.5416 | 0.3219232 | 123.8484 | 275.2187 | 0.3215985 | 124.0991 | 275.7759 | 0.3214265 | 119.2624 | 265.0276 | 0.3212655 | 121.8912 | 270.8693 | 0.3219358 | 120.6787 | 268.1748 | 0.3216041 | 118.894 | 264.2089 | 0.3219429 | 125.9906 | 279.9792 | 0.3212495 | 127.0253 | 282.2784 | 0.3216085 | 126.4382 | 280.9737
0.3232526 | 124.1722 | 275.9383 | 375.0473 |  | 275.9383 | 0.323599 | 124.4482 | 276.5515 | 0.3232646 | 124.7464 | 277.2142 | 0.3230824 | 119.7146 | 266.0325 | 0.3229209 | 122.4361 | 272.0803 | 0.3236093 | 121.3247 | 269.6104 | 0.3232545 | 119.4005 | 265.3344 | 0.323599 | 126.5581 | 281.2403 | 0.3229293 | 127.6605 | 283.69 | 0.3232695 | 127.0525 | 282.3389
0.3249294 | 124.8046 | 277.3436 | 376.9574 |  | 277.3436 | 0.3252614 | 125.0398 | 277.8662 | 0.3249199 | 125.3222 | 278.4937 | 0.3247519 | 120.2798 | 267.2884 | 0.3245917 | 123.0101 | 273.3558 | 0.3252674 | 121.9456 | 270.9903 | 0.3249231 | 119.9476 | 266.5503 | 0.3252488 | 127.1565 | 282.57 | 0.3246058 | 128.2122 | 284.916 | 0.3249236 | 127.5869 | 283.5265
0.3266092 | 125.3562 | 278.5694 | 378.6234 |  | 278.5694 | 0.3269191 | 125.5236 | 278.9413 | 0.3265742 | 126.0045 | 280.0101 | 0.3264337 | 120.8563 | 268.5697 | 0.3262689 | 123.5151 | 274.4779 | 0.3269156 | 122.4868 | 272.1928 | 0.3266024 | 120.6385 | 268.0854 | 0.3269207 | 127.7355 | 283.8567 | 0.3262674 | 128.7765 | 286.1701 | 0.3265862 | 128.0965 | 284.6589
0.3282754 | 125.9018 | 279.7817 | 380.2711 |  | 279.7817 | 0.3285738 | 126.0819 | 280.182 | 0.3282515 | 126.5928 | 281.3174 | 0.3281128 | 121.3725 | 269.7166 | 0.3279332 | 124.1187 | 275.8194 | 0.3285796 | 122.9749 | 273.2775 | 0.3282732 | 121.158 | 269.24 | 0.3286006 | 128.3399 | 285.1997 | 0.3279191 | 129.3173 | 287.3718 | 0.3282689 | 128.638 | 285.8623
0.3299314 | 126.5129 | 281.1398 | 382.117 |  | 281.1398 | 0.3302508 | 126.6518 | 281.4483 | 0.3299299 | 127.201 | 282.6688 | 0.3297723 | 122.0056 | 271.1236 | 0.3295901 | 124.6842 | 277.076 | 0.330261 | 123.5317 | 274.5149 | 0.3299327 | 121.688 | 270.4177 | 0.330268 | 128.9095 | 286.4656 | 0.3295826 | 129.9341 | 288.7425 | 0.3299405 | 129.106 | 286.9022
0.3315865 | 127.1064 | 282.4588 | 383.9097 |  | 282.4588 | 0.3319299 | 127.2077 | 282.6838 | 0.3315982 | 127.6969 | 283.7708 | 0.3314233 | 122.6609 | 272.5798 | 0.3312433 | 125.2103 | 278.2452 | 0.3319363 | 124.0757 | 275.7238 | 0.3315836 | 122.2952 | 271.767 | 0.3319264 | 129.4765 | 287.7255 | 0.3312634 | 130.4937 | 289.9859 | 0.3316025 | 129.7271 | 288.2825
0.3332581 | 127.6951 | 283.767 | 385.6878 |  | 283.767 | 0.3335992 | 127.7931 | 283.9847 | 0.3332558 | 128.2463 | 284.9918 | 0.3330898 | 123.1912 | 273.7582 | 0.3329189 | 125.7293 | 279.3984 | 0.3336031 | 124.6419 | 276.982 | 0.3332542 | 122.7502 | 272.7783 | 0.3335798 | 130.073 | 289.0511 | 0.3329377 | 131.1561 | 291.4581 | 0.3332562 | 130.4105 | 289.801
0.3349365 | 128.2239 | 284.9419 | 387.2848 |  | 284.9419 | 0.3352602 | 128.2624 | 285.0275 | 0.3349168 | 128.8551 | 286.3447 | 0.3347693 | 123.703 | 274.8955 | 0.3345996 | 126.3196 | 280.7103 | 0.3352544 | 125.3075 | 278.4612 | 0.3349365 | 123.2369 | 273.8597 | 0.3352495 | 130.6638 | 290.3639 | 0.3346028 | 131.8943 | 293.0984 | 0.3349196 | 130.9795 | 291.0656
0.3366073 | 128.8865 | 286.4145 | 389.2863 |  | 286.4145 | 0.3369179 | 128.7023 | 286.0051 | 0.3365917 | 129.4066 | 287.5703 | 0.3364395 | 124.3079 | 276.2397 | 0.3362723 | 126.912 | 282.0266 | 0.336918 | 126.0041 | 280.009 | 0.3366079 | 123.8808 | 275.2908 | 0.3369334 | 131.2799 | 291.7332 | 0.336255 | 132.5952 | 294.6561 | 0.3365964 | 131.6066 | 292.4592
0.3382676 | 129.5191 | 287.8202 | 391.1968 |  | 287.8202 | 0.3385927 | 129.2704 | 287.2676 | 0.3382762 | 129.8634 | 288.5853 | 0.3380999 | 124.9627 | 277.6949 | 0.3379352 | 127.4727 | 283.2727 | 0.3386016 | 126.5249 | 281.1665 | 0.3382688 | 124.2847 | 276.1883 | 0.3386075 | 131.8502 | 293.0004 | 0.3379182 | 133.2075 | 296.0167 | 0.3382698 | 132.1856 | 293.7458
0.3399241 | 130.0424 | 288.9832 | 392.7775 |  | 288.9832 | 0.3402748 | 129.7852 | 288.4115 | 0.3399473 | 130.5039 | 290.0087 | 0.3397482 | 125.5427 | 278.9838 | 0.3395894 | 128.0241 | 284.4981 | 0.3402745 | 127.0729 | 282.3841 | 0.3399216 | 124.8188 | 277.3752 | 0.3402715 | 132.4519 | 294.3375 | 0.3395974 | 133.8813 | 297.5139 | 0.339935 | 132.7519 | 295.0042
0.3415981 | 130.649 | 290.3311 | 394.6096 |  | 290.3311 | 0.3419451 | 130.4039 | 289.7864 | 0.3416015 | 130.9996 | 291.1102 | 0.3414144 | 126.0451 | 280.1002 | 0.3412627 | 128.5263 | 285.6141 | 0.3419426 | 127.5744 | 283.4986 | 0.3415875 | 125.428 | 278.7288 | 0.3419285 | 132.9945 | 295.5433 | 0.3412716 | 134.427 | 298.7268 | 0.341592 | 133.231 | 296.0688
0.3432806 | 131.202 | 291.5599 | 396.2798 |  | 291.5599 | 0.3436038 | 130.9754 | 291.0564 | 0.3432553 | 131.5283 | 292.2852 | 0.3430976 | 126.5548 | 281.2328 | 0.3429434 | 129.0512 | 286.7805 | 0.3435968 | 128.1475 | 284.7722 | 0.3432708 | 125.9933 | 279.9851 | 0.3435939 | 133.4084 | 296.4631 | 0.3429387 | 134.9627 | 299.9172 | 0.3432567 | 133.9033 | 297.5629
0.3449498 | 131.6049 | 292.4553 | 397.4967 |  | 292.4553 | 0.3452561 | 131.5143 | 292.2541 | 0.3449298 | 132.0451 | 293.4335 | 0.3447703 | 127.1396 | 282.5325 | 0.3446145 | 129.5991 | 287.9981 | 0.3452621 | 128.51 | 285.5778 | 0.3449418 | 126.5188 | 281.1529 | 0.3452749 | 133.9485 | 297.6633 | 0.3445879 | 135.4734 | 301.052 | 0.3449402 | 134.5779 | 299.062
0.346605 | 132.099 | 293.5532 | 398.989 |  | 293.5532 | 0.3469282 | 131.9959 | 293.3242 | 0.3466071 | 132.6489 | 294.7754 | 0.3464344 | 127.5752 | 283.5005 | 0.3462684 | 130.1515 | 289.2255 | 0.3469405 | 129.1525 | 287.0054 | 0.3466024 | 127.1947 | 282.6549 | 0.3469492 | 134.5295 | 298.9545 | 0.3462466 | 136.087 | 302.4156 | 0.3466143 | 135.3101 | 300.689
0.348258 | 132.7601 | 295.0224 | 400.9859 |  | 295.0224 | 0.348609 | 132.5864 | 294.6365 | 0.3482709 | 133.1082 | 295.7961 | 0.3480909 | 128.0926 | 284.6502 | 0.3479199 | 130.7353 | 290.5228 | 0.3486142 | 129.6462 | 288.1027 | 0.3482543 | 127.655 | 283.6778 | 0.3486058 | 135.0921 | 300.2047 | 0.3479238 | 136.5997 | 303.5549 | 0.3482733 | 135.8378 | 301.8618
0.3499253 | 133.3703 | 296.3785 | 402.8291 |  | 296.3785 | 0.3502718 | 133.0276 | 295.6169 | 0.3499267 | 133.7914 | 297.3141 | 0.3497561 | 128.641 | 285.8689 | 0.3495915 | 131.374 | 291.9423 | 0.3502724 | 130.2907 | 289.5349 | 0.3499173 | 128.2473 | 284.994 | 0.3502566 | 135.7304 | 301.6231 | 0.3496002 | 137.1688 | 304.8195 | 0.3499266 | 136.3473 | 302.9939
0.3516019 | 133.9971 | 297.7713 | 404.7221 |  | 297.7713 | 0.3519288 | 133.6796 | 297.0657 | 0.3515801 | 134.2884 | 298.4187 | 0.3514391 | 129.2716 | 287.2703 | 0.3512691 | 131.9759 | 293.2799 | 0.3519224 | 130.805 | 290.6777 | 0.3515944 | 128.8401 | 286.3114 | 0.3519204 | 136.3371 | 302.9714 | 0.3512635 | 137.7924 | 306.2052 | 0.3515872 | 136.8426 | 304.0946
0.3532752 | 134.6729 | 299.2732 | 406.7634 |  | 299.2732 | 0.3535821 | 134.2718 | 298.3817 | 0.3532509 | 134.932 | 299.849 | 0.3531137 | 129.8259 | 288.5021 | 0.3529377 | 132.4959 | 294.4354 | 0.3535832 | 131.4843 | 292.1872 | 0.3532673 | 129.3245 | 287.3878 | 0.3535997 | 136.8432 | 304.096 | 0.3529196 | 138.6013 | 308.0028 | 0.3532627 | 137.2973 | 305.1052
0.3549307 | 135.2313 | 300.514 | 408.4499 |  | 300.514 | 0.3552531 | 134.9848 | 299.9663 | 0.3549368 | 135.4792 | 301.0648 | 0.3547723 | 130.3806 | 289.7347 | 0.3545928 | 133.0122 | 295.5828 | 0.3552639 | 132.0153 | 293.3674 | 0.3549303 | 129.8553 | 288.5674 | 0.3552721 | 137.3952 | 305.3227 | 0.3545748 | 139.2712 | 309.4916 | 0.3549383 | 137.7986 | 306.2191
0.3565844 | 135.7703 | 301.7119 | 410.078 |  | 301.7119 | 0.3569374 | 135.599 | 301.331 | 0.3566044 | 136.0482 | 302.3294 | 0.3564221 | 131.0648 | 291.255 | 0.3562484 | 133.515 | 296.6999 | 0.3569381 | 132.6442 | 294.7649 | 0.356584 | 130.5037 | 290.0082 | 0.3569357 | 138.0469 | 306.7709 | 0.35625 | 139.8654 | 310.8121 | 0.356602 | 138.485 | 307.7445
0.3582535 | 136.2807 | 302.846 | 411.6194 |  | 302.846 | 0.3586061 | 136.2622 | 302.8048 | 0.3582644 | 136.5282 | 303.396 | 0.3580846 | 131.8084 | 292.9076 | 0.3579206 | 134.0463 | 297.8807 | 0.3586054 | 133.1973 | 295.9939 | 0.358248 | 130.9915 | 291.0922 | 0.3585899 | 138.543 | 307.8733 | 0.3579299 | 140.4277 | 312.0616 | 0.3582554 | 139.1651 | 309.2557
0.359934 | 136.9735 | 304.3856 | 413.7121 |  | 304.3856 | 0.3602646 | 136.7907 | 303.9794 | 0.3599235 | 137.2182 | 304.9292 | 0.3597608 | 132.3949 | 294.2108 | 0.3596039 | 134.5977 | 299.1061 | 0.3602614 | 133.804 | 297.3421 | 0.3599261 | 131.455 | 292.1223 | 0.3602555 | 139.2294 | 309.3988 | 0.3596002 | 140.9585 | 313.2411 | 0.3599131 | 139.741 | 310.5357
0.3616064 | 137.6354 | 305.8564 | 415.7112 |  | 305.8564 | 0.3619236 | 137.428 | 305.3955 | 0.3615931 | 137.8757 | 306.3905 | 0.3614309 | 133.0432 | 295.6516 | 0.3612783 | 135.2464 | 300.5476 | 0.3619198 | 134.3209 | 298.4908 | 0.3616009 | 132.0569 | 293.4598 | 0.3619348 | 139.927 | 310.9489 | 0.3612581 | 141.3935 | 314.2078 | 0.3615924 | 140.4589 | 312.1308
0.3632702 | 138.3533 | 307.4517 | 417.8795 |  | 307.4517 | 0.3635942 | 137.8992 | 306.4427 | 0.3632765 | 138.4994 | 307.7764 | 0.3630884 | 133.8086 | 297.3525 | 0.3629384 | 135.7862 | 301.7471 | 0.3635972 | 134.9384 | 299.8631 | 0.3632648 | 132.5654 | 294.5898 | 0.3636124 | 140.5281 | 312.2846 | 0.3629165 | 142.0105 | 315.5789 | 0.3632683 | 140.992 | 313.3155
0.3649276 | 138.9794 | 308.8431 | 419.7705 |  | 308.8431 | 0.3652775 | 138.5044 | 307.7876 | 0.3649486 | 139.1593 | 309.2429 | 0.3647472 | 134.2764 | 298.3921 | 0.3645939 | 136.3939 | 303.0975 | 0.3652748 | 135.4463 | 300.9918 | 0.3649252 | 132.9846 | 295.5212 | 0.3652742 | 141.0762 | 313.5026 | 0.3645914 | 142.5992 | 316.8871 | 0.36494 | 141.5951 | 314.6557
0.3665923 | 139.5652 | 310.1448 | 421.5398 |  | 310.1448 | 0.3669496 | 139.0196 | 308.9325 | 0.3666022 | 139.825 | 310.7222 | 0.3664106 | 134.7851 | 299.5224 | 0.3662624 | 136.8878 | 304.1951 | 0.3669394 | 135.9147 | 302.0327 | 0.3665867 | 133.6297 | 296.9548 | 0.3669302 | 141.7667 | 315.0371 | 0.366274 | 143.3248 | 318.4995 | 0.366598 | 142.2717 | 316.1594
0.3682737 | 140.1135 | 311.3634 | 423.1961 |  | 311.3634 | 0.3686031 | 139.6143 | 310.2539 | 0.3682534 | 140.3503 | 311.8895 | 0.3680919 | 135.3265 | 300.7255 | 0.3679405 | 137.4875 | 305.5277 | 0.3686008 | 136.455 | 303.2334 | 0.3682638 | 134.271 | 298.3801 | 0.3685886 | 142.3173 | 316.2607 | 0.3679479 | 143.9155 | 319.8123 | 0.368255 | 142.8999 | 317.5554
0.3699496 | 140.6337 | 312.5193 | 424.7671 |  | 312.5193 | 0.3702536 | 140.2857 | 311.746 | 0.3699209 | 140.8906 | 313.0903 | 0.3697717 | 135.8505 | 301.8901 | 0.3696137 | 138.0517 | 306.7816 | 0.3702528 | 137.0762 | 304.6137 | 0.3699482 | 134.7494 | 299.4432 | 0.3702629 | 142.9078 | 317.5729 | 0.369605 | 144.4533 | 321.0073 | 0.3699299 | 143.4041 | 318.6758
0.3716103 | 141.0996 | 313.5546875 | 426.1744 |  | 313.5546875 | 0.3719217 | 140.9846 | 313.299 | 0.3715991 | 141.4632 | 314.3626 | 0.3714378 | 136.3228 | 302.9395 | 0.3712683 | 138.6837 | 308.1861 | 0.3719258 | 137.568 | 305.7067 | 0.3716135 | 135.3005 | 300.6677 | 0.3719437 | 143.5629 | 319.0288 | 0.3712556 | 144.9858 | 322.1906 | 0.3716118 | 143.9348 | 319.855
0.3732563 | 141.6885 | 314.8632 | 427.953 |  | 314.8632 | 0.3735981 | 141.5822 | 314.6272 | 0.3732657 | 141.9664 | 315.4809 | 0.3730931 | 136.911 | 304.2467 | 0.3729204 | 139.2594 | 309.4653 | 0.3736075 | 138.213 | 307.1399 | 0.3732658 | 135.9243 | 302.0539 | 0.3736078 | 144.1145 | 320.2544 | 0.3729282 | 145.5962 | 323.5471 | 0.3732793 | 144.5007 | 321.1126
0.3749218 | 142.3809 | 316.4019 | 430.0443 |  | 316.4019 | 0.3752662 | 142.1757 | 315.9461 | 0.3749203 | 142.5994 | 316.8876 | 0.374752 | 137.4175 | 305.3723 | 0.3745877 | 139.9021 | 310.8935 | 0.3752757 | 138.815 | 308.4779 | 0.3749264 | 136.5248 | 303.3884 | 0.3752576 | 144.5838 | 321.2972 | 0.3746066 | 146.0677 | 324.5948 | 0.3749318 | 144.966 | 322.1466
0.3766017 | 142.9032 | 317.5627 | 431.6219 |  | 317.5627 | 0.3769219 | 142.7359 | 317.191 | 0.3765777 | 143.176 | 318.1689 | 0.3764267 | 138.1271 | 306.9491 | 0.376265 | 140.4244 | 312.0543 | 0.37693 | 139.3683 | 309.7074 | 0.3766002 | 136.9983 | 304.4406 | 0.3769172 | 145.2348 | 322.7441 | 0.3762714 | 146.6569 | 325.9042 | 0.376585 | 145.4593 | 323.243
0.3782708 | 143.4593 | 318.7985 | 433.3016 |  | 318.7985 | 0.3785779 | 143.2023 | 318.2274 | 0.3782493 | 143.7265625 | 319.3924 | 0.3781093 | 138.7384 | 308.3076 | 0.3779372 | 140.9966 | 313.3258 | 0.378586 | 139.9128 | 310.9174 | 0.3782759 | 137.573 | 305.7179 | 0.3785935 | 145.7477 | 323.8839 | 0.3779292 | 147.3262 | 327.3917 | 0.3782605 | 146.0339 | 324.5198
0.3799302 | 144.0426 | 320.0947 | 435.0635 |  | 320.0947 | 0.3802502 | 143.6879 | 319.3064 | 0.3799298 | 144.2931 | 320.6514 | 0.3797722 | 139.248 | 309.4401 | 0.3795984 | 141.5043 | 314.454 | 0.3802615 | 140.4958 | 312.2129 | 0.3799396 | 138.1672 | 307.0382 | 0.3802738 | 146.3122 | 325.1383 | 0.3795817 | 147.9084 | 328.6853 | 0.3799367 | 146.5705 | 325.7122
0.3815845 | 144.6767 | 321.5037 | 436.9784 |  | 321.5037 | 0.3819305 | 144.2045 | 320.4544 | 0.3816074 | 144.9051 | 322.0113 | 0.3814203 | 139.8351 | 310.7446 | 0.3812541 | 142.0759 | 315.7243 | 0.3819411 | 141.0247 | 313.3883 | 0.3815891 | 138.8026 | 308.4502 | 0.3819394 | 146.9046 | 326.4547 | 0.38125 | 148.5333 | 330.0741 | 0.3816029 | 147.1149 | 326.9221
0.3832513 | 145.2594 | 322.7988 | 438.7387 |  | 322.7988 | 0.3836082 | 144.7409 | 321.6465 | 0.3832695 | 145.3542 | 323.0093 | 0.3830784 | 140.372 | 311.9378 | 0.3829225 | 142.5558 | 316.7907 | 0.3836077 | 141.6165 | 314.7033 | 0.3832509 | 139.3244 | 309.6099 | 0.3835926 | 147.5494 | 327.8875 | 0.3829339 | 149.0994 | 331.3321 | 0.3832542 | 147.8375 | 328.5278
0.3849351 | 145.7624 | 323.9164 | 440.2578 |  | 323.9164 | 0.3852687 | 145.2988 | 322.8861 | 0.3849243 | 145.9254 | 324.2787 | 0.384751 | 140.8103 | 312.9119 | 0.3846029 | 143.1148 | 318.0328 | 0.3852644 | 142.2192 | 316.0427 | 0.3849255 | 139.9909 | 311.0909 | 0.3852497 | 148.0849 | 329.0776 | 0.3846048 | 149.7401 | 332.7558 | 0.3849172 | 148.4619 | 329.9153
0.3866081 | 146.3857 | 325.3015 | 442.1403 |  | 325.3015 | 0.3869245 | 145.8586 | 324.1302 | 0.3865891 | 146.4656 | 325.479 | 0.3864333 | 141.2647 | 313.9215 | 0.3862763 | 143.6702 | 319.2672 | 0.3869181 | 142.8867 | 317.526 | 0.3866059 | 140.5885 | 312.4189 | 0.3869232 | 148.7921 | 330.6491 | 0.3862654 | 150.2222 | 333.827 | 0.3865911 | 149.0228 | 331.1617
0.3882738 | 146.994 | 326.6532 | 443.9776 |  | 326.6532 | 0.388592 | 146.431 | 325.4023 | 0.3882689 | 147.1131 | 326.9181 | 0.3881021 | 141.8562 | 315.236 | 0.3879393 | 144.2931 | 320.6513 | 0.3885913 | 143.4412 | 318.7582 | 0.3882766 | 141.1112 | 313.5804 | 0.3886028 | 149.3731 | 331.9403 | 0.3879238 | 150.8382 | 335.1959 | 0.3882729 | 149.6988 | 332.6639
0.3899284 | 147.612 | 328.0266 | 445.8442 |  | 328.0266 | 0.3902697 | 147.0079 | 326.6841 | 0.3899415 | 147.7428 | 328.3174 | 0.3897559 | 142.497 | 316.6601 | 0.3895944 | 144.7382 | 321.6405 | 0.3902687 | 144.006 | 320.0134 | 0.3899322 | 141.5649 | 314.5887 | 0.3902691 | 149.9738 | 333.2751 | 0.3895922 | 151.3996 | 336.4437 | 0.3899398 | 150.296 | 333.9912
0.391591 | 148.1349 | 329.1886 | 447.4235 |  | 329.1886 | 0.3919441 | 147.672 | 328.16 | 0.3916006 | 148.3089 | 329.5752 | 0.3914178 | 143.1504 | 318.1121 | 0.3912549 | 145.3977 | 323.106 | 0.3919375 | 144.6252 | 321.3893 | 0.3915913 | 142.1889 | 315.9753 | 0.391922 | 150.4938 | 334.4306 | 0.391277 | 152.0155 | 337.8121 | 0.3916 | 150.872 | 335.2711
0.3932694 | 148.7853 | 330.634 | 449.3881 |  | 330.634 | 0.3936014 | 148.2993 | 329.5541 | 0.3932488 | 148.965 | 331.0332 | 0.3930899 | 143.7854 | 319.5232 | 0.3929338 | 145.9518 | 324.3373 | 0.393595 | 145.1857 | 322.635 | 0.3932661 | 142.7442 | 317.2093 | 0.3935844 | 151.0603 | 335.6896 | 0.392949 | 152.624 | 339.1645 | 0.3932563 | 151.5036 | 336.6748
0.3949474 | 149.3118 | 331.804 | 450.9783 |  | 331.804 | 0.3952463 | 148.9368 | 330.9706 | 0.3949112 | 149.4969 | 332.2154 | 0.394771 | 144.3918 | 320.8706 | 0.3946137 | 146.3427 | 325.2061 | 0.3952536 | 145.6922 | 323.7604 | 0.394948 | 143.3853 | 318.634 | 0.3952578 | 151.6622 | 337.027 | 0.3946035 | 153.2976 | 340.6613 | 0.3949269 | 152.155 | 338.1223
0.39661 | 149.9394 | 333.1987 | 452.874 |  | 333.1987 | 0.3969116 | 149.5711 | 332.3802 | 0.3965952 | 149.9791 | 333.2869 | 0.3964419 | 145.083 | 322.4067 | 0.3962733 | 146.8478 | 326.3285 | 0.3969286 | 146.3515 | 325.2256 | 0.3966169 | 143.9491 | 319.8869 | 0.3969374 | 152.2979 | 338.4399 | 0.396255 | 153.9476 | 342.1057 | 0.396608 | 152.7251 | 339.3891
0.3982608 | 150.4085 | 334.2411 | 454.2907 |  | 334.2411 | 0.398595 | 150.1215 | 333.6034 | 0.3982685 | 150.5249 | 334.4997 | 0.3981003 | 145.6042 | 323.5649 | 0.3979235 | 147.4934 | 327.7631 | 0.3986107 | 146.8079 | 326.2398 | 0.3982674 | 144.564 | 321.2533 | 0.398606 | 152.9074 | 339.7943 | 0.3979223 | 154.5488 | 343.4417 | 0.3982795 | 153.3217 | 340.7148
0.3999173 | 151.0664 | 335.7032 | 456.278 |  | 335.7032 | 0.40027 | 150.7325 | 334.9611 | 0.3999328 | 151.1748 | 335.9439 | 0.3997581 | 146.239 | 324.9755 | 0.3995842 | 148.0695 | 329.0432 | 0.4002817 | 147.4789 | 327.7309 | 0.399919 | 145.0385 | 322.3077 | 0.4002628 | 153.5955 | 341.3233 | 0.399596 | 155.2337 | 344.9638 | 0.3999343 | 153.9395 | 342.0879
0.401595 | 151.6248 | 336.9439 | 457.9644 |  | 336.9439 | 0.401933 | 151.334 | 336.2978 | 0.4015859 | 151.6548 | 337.0108 | 0.4014344 | 146.8165 | 326.2589 | 0.4012654 | 148.6684 | 330.3741 | 0.4019358 | 148.0937 | 329.0971 | 0.401592 | 145.5252 | 323.3894 | 0.4019192 | 154.1057 | 342.4571 | 0.401266 | 155.6376 | 345.8613 | 0.4015843 | 154.4699 | 343.2665
0.4032681 | 152.2545 | 338.3433 | 459.8664 |  | 338.3433 | 0.4035863 | 151.7944 | 337.3208 | 0.4032506 | 152.1993 | 338.2207 | 0.4031122 | 147.4333 | 327.6296 | 0.402944 | 149.2906 | 331.7569 | 0.4035891 | 148.6978 | 330.4395 | 0.4032678 | 146.008 | 324.4622 | 0.4035937 | 154.5724 | 343.4943 | 0.4029203 | 156.1258 | 346.9462 | 0.4032518 | 155.1189 | 344.7086
0.4049341 | 152.8519 | 339.6708 | 461.6707 |  | 339.6708 | 0.4052508 | 152.2477 | 338.3282 | 0.4049323 | 152.7171 | 339.3713 | 0.4047752 | 147.9657 | 328.8126 | 0.4046127 | 149.9614 | 333.2475 | 0.4052624 | 149.1904 | 331.5343 | 0.4049316 | 146.5928 | 325.7617 | 0.4052708 | 155.1951 | 344.878 | 0.4045798 | 156.664 | 348.1422 | 0.4049319 | 155.6509 | 345.8909
0.4065896 | 153.4947 | 341.0993 | 463.6123 |  | 341.0993 | 0.4069321 | 152.8332 | 339.6294 | 0.4066094 | 153.2662 | 340.5915 | 0.4064251 | 148.5171 | 330.0381 | 0.4062594 | 150.441 | 334.3134 | 0.4069352 | 149.9312 | 333.1804 | 0.4065865 | 147.182 | 327.0711 | 0.4069383 | 155.7448 | 346.0994 | 0.4062482 | 157.2448 | 349.4328 | 0.4066017 | 156.314 | 347.3645
0.4082507 | 154.0617 | 342.3593 | 465.3248 |  | 342.3593 | 0.4086083 | 153.3222 | 340.7159 | 0.4082735 | 153.8143 | 341.8096 | 0.408083 | 148.9855 | 331.0789 | 0.4079196 | 150.9945 | 335.5432 | 0.4086046 | 150.343 | 334.0955 | 0.4082448 | 147.6301 | 328.0669 | 0.4085905 | 156.3203 | 347.3784 | 0.4079305 | 157.7689 | 350.5976 | 0.408261 | 156.8891 | 348.6424
0.4099297 | 154.6122 | 343.5826 | 466.9875 |  | 343.5826 | 0.4102772 | 153.9061 | 342.0135 | 0.4099302 | 154.4036 | 343.119 | 0.4097569 | 149.5007 | 332.2238 | 0.4095951 | 151.5892 | 336.865 | 0.4102615 | 150.8036 | 335.119 | 0.4090815 | 147.9792 | 328.8426 | 0.4102496 | 156.9021 | 348.6713 | 0.409607 | 158.508 | 352.2399 | 0.4099155 | 157.5176 | 350.0392
0.411607 | 155.1658 | 344.8129 | 468.6597 |  | 344.8129 | 0.4119305 | 154.5146 | 343.3658 | 0.4115947 | 155.0005 | 344.4456 | 0.4114363 | 150.0949 | 333.5441 | 0.4112727 | 152.1984 | 338.2187 | 0.4119149 | 151.3496 | 336.3324 | 0.4107642 | 148.6082 | 330.2403 | 0.411924 | 157.4386 | 349.8636 | 0.41127 | 159.134 | 353.6312 | 0.4115901 | 158.0652 | 351.2561
0.4132747 | 155.7527 | 346.117 | 470.4322 |  | 346.117 | 0.4135953 | 155.1643 | 344.8096 | 0.4132745 | 155.5775 | 345.7277 | 0.413107 | 150.5714 | 334.603 | 0.4129388 | 152.7881 | 339.5291 | 0.4135838 | 151.9803 | 337.7341 | 0.4124427 | 149.0709 | 331.2687 | 0.4136025 | 157.9167 | 350.926 | 0.4129237 | 159.6533 | 354.7851 | 0.4132706 | 158.7421 | 352.7602
0.4149301 | 156.1729 | 347.051 | 471.7016 |  | 347.051 | 0.4152736 | 155.716 | 346.0356 | 0.4149461 | 156.1135 | 346.9189 | 0.4147624 | 151.1354 | 335.8565 | 0.4145924 | 153.5053 | 341.1228 | 0.4152623 | 152.5708 | 339.0463 | 0.414106 | 149.4316 | 332.0703125 | 0.4152737 | 158.5674 | 352.3721 | 0.4145871 | 160.2908 | 356.2018 | 0.4149389 | 159.2599 | 353.9109
0.4165879 | 156.7762 | 348.3915 | 473.5235 |  | 348.3915 | 0.4169471 | 156.259 | 347.2421 | 0.4166069 | 156.679 | 348.1755 | 0.4164176 | 151.7624 | 337.2499 | 0.4162532 | 154.0265 | 342.281 | 0.4169362 | 153.1447 | 340.3216 | 0.4174237 | 150.6521 | 334.7824 | 0.4169311 | 159.1135 | 353.5856 | 0.4162674 | 160.856 | 357.4579 | 0.4165987 | 159.6854 | 354.8564
0.4182614 | 157.3397 | 349.6437 | 475.2255 |  | 349.6437 | 0.4186066 | 156.7462 | 348.3248 | 0.4182547 | 157.2216 | 349.3814 | 0.4180917 | 152.4206 | 338.7125 | 0.4179295 | 154.4873 | 343.3052 | 0.4186021 | 153.7768 | 341.7263 | 0.4207797 | 151.849 | 337.4423 | 0.4185869 | 159.8992 | 355.3317 | 0.4179439 | 161.3797 | 358.6216 | 0.4182543 | 160.411 | 356.4689
0.4199458 | 158.0429 | 351.2064 | 477.3496 |  | 351.2064 | 0.4202568 | 157.3033 | 349.563 | 0.4199177 | 157.7713 | 350.6029 | 0.4197686 | 152.9355 | 339.8567 | 0.4196093 | 154.9408 | 344.313 | 0.4202588 | 154.2843 | 342.854 | 0.4240868 | 153.0091 | 340.0203 | 0.4202616 | 160.5531 | 356.7847 | 0.4196003 | 162.0997 | 360.2215 | 0.4199225 | 160.9447 | 357.6549
0.4216072 | 158.4611 | 352.1357 | 478.6126 |  | 352.1357 | 0.4219177 | 157.789 | 350.6423 | 0.4215974 | 158.3273 | 351.8385 | 0.4214396 | 153.4894 | 341.0875 | 0.4212774 | 155.4613 | 345.4696 | 0.4219273 | 154.7895 | 343.9767 | 0.4274249 | 154.0962 | 342.436 | 0.421944 | 161.1552 | 358.1228 | 0.4212486 | 162.6328 | 361.4062 | 0.4215982 | 161.6487 | 359.2194
0.4232636 | 159.1729 | 353.7175 | 480.7625 |  | 353.7175 | 0.4235965 | 158.3519 | 351.8931 | 0.4232695 | 158.9552 | 353.2338 | 0.423102 | 154.0611 | 342.3579 | 0.4229306 | 155.9 | 346.4444 | 0.4236049 | 155.3167 | 345.1481 | 0.4307736 | 155.1824 | 344.8499 | 0.4236174 | 161.6465 | 359.2145 | 0.4229119 | 163.2346 | 362.7436 | 0.423274 | 162.2311 | 360.5136
0.4249202 | 159.6969 | 354.882 | 482.3453 |  | 354.882 | 0.4252717 | 158.9315 | 353.1811 | 0.4249371 | 159.5096 | 354.4657 | 0.4247511 | 154.6081 | 343.5735 | 0.4245901 | 156.4243 | 347.6095 | 0.4252812 | 155.8378 | 346.3062 | 0.4341589 | 156.2144 | 347.1432 | 0.4252759 | 162.2826 | 360.628 | 0.4245934 | 163.7783 | 363.9518 | 0.4249323 | 162.8905 | 361.979
0.4265932 | 160.3899 | 356.422 | 484.4384 |  | 356.422 | 0.4269388 | 159.3855 | 354.1899 | 0.4265943 | 160.0541 | 355.6758 | 0.4264209 | 155.1321 | 344.738 | 0.4262641 | 157.0423 | 348.9829 | 0.4269415 | 156.3388 | 347.4196 | 0.4377125 | 157.3768 | 349.7262 | 0.4269241 | 162.7323 | 361.6274 | 0.4262702 | 164.4239 | 365.3864 | 0.4265872 | 163.3501 | 363.0002
0.4282746 | 160.8174 | 357.3721 | 485.7297 |  | 357.3721 | 0.4285926 | 159.9462 | 355.436 | 0.4282527 | 160.6018 | 356.8929 | 0.4281001 | 155.7146 | 346.0324 | 0.4279388 | 157.7003 | 350.4452 | 0.4285907 | 156.9007 | 348.6681 | 0.4413656 | 158.6555 | 352.5678 | 0.4285902 | 163.3226 | 362.9391 | 0.4279356 | 164.8705 | 366.3789 | 0.4282549 | 163.9234 | 364.2743
0.4299409 | 161.4581 | 358.7958 | 487.6649 |  | 358.7958 | 0.4302533 | 160.5846 | 356.8547 | 0.4299304 | 161.3097 | 358.466 | 0.429774 | 156.4092 | 347.5761 | 0.4296022 | 158.2589 | 351.6863 | 0.4302565 | 157.4951 | 349.9891 | 0.4442053 | 159.7003 | 354.8896 | 0.4302709 | 163.8457 | 364.1016 | 0.4295881 | 165.5338 | 367.8529 | 0.429933 | 164.431 | 365.4022
0.4315934 | 162.0598 | 360.1328 | 489.482 |  | 360.1328 | 0.4319297 | 161.1487 | 358.1083 | 0.4316081 | 161.8201 | 359.6001 | 0.431434 | 156.9355 | 348.7457 | 0.4312574 | 158.8057 | 352.9016 | 0.4319358 | 158.1339 | 351.4087 | 0.4471231 | 160.7374 | 357.1943 | 0.4319413 | 164.543 | 365.6511 | 0.4312509 | 165.9857 | 368.8572 | 0.4316063 | 165.0279 | 366.7287
0.4332508 | 162.6474 | 361.4387 | 491.2569 |  | 361.4387 | 0.433608 | 161.737 | 359.4155 | 0.4332739 | 162.3261 | 360.7247 | 0.4330858 | 157.4874 | 349.9721 | 0.4329151 | 159.4774 | 354.3942 | 0.4336045 | 158.7519 | 352.7819 | 0.4510881 | 161.9863 | 359.9695 | 0.4336011 | 165.1366 | 366.9702 | 0.4329331 | 166.6151 | 370.2558 | 0.4332681 | 165.7037 | 368.2304
0.4349218 | 163.2712 | 362.8249 | 493.1411 |  | 362.8249 | 0.4352745 | 162.4791 | 361.0648 | 0.4349315 | 162.8653 | 361.9228 | 0.4347561 | 157.9612 | 351.0248 | 0.4345909 | 160.0411 | 355.6469 | 0.4352635 | 159.2891 | 353.9757 | 0.4552425 | 163.3133 | 362.9184 | 0.4352509 | 165.7297 | 368.2882 | 0.4346068 | 167.1727 | 371.4949 | 0.4349164 | 166.351 | 369.6688
0.4366042 | 163.8314 | 364.0697 | 494.833 |  | 364.0697 | 0.4369303 | 163.1049 | 362.4554 | 0.4365873 | 163.5558 | 363.4574 | 0.4364361 | 158.5447 | 352.3215 | 0.4362693 | 160.5678 | 356.8174 | 0.4369161 | 159.8463 | 355.214 | 0.4584098 | 164.3368 | 365.1928 | 0.4369166 | 166.2651 | 369.478 | 0.4362755 | 167.7833 | 372.8518 | 0.4365812 | 166.9272 | 370.9493
0.4382736 | 164.4109 | 365.3575 | 496.5832 |  | 365.3575 | 0.4385867 | 163.5485 | 363.441 | 0.4382587 | 164.0806 | 364.6237 | 0.4381066 | 159.0664 | 353.4809 | 0.437938 | 161.0706 | 357.9346 | 0.4385824 | 160.3468 | 356.3263 | 0.4616795 | 165.4146 | 367.588 | 0.438597 | 166.8672 | 370.8161 | 0.4379329 | 168.3824 | 374.183 | 0.4382654 | 167.375 | 371.9445
0.4399299 | 165.039 | 366.7533 | 498.4804 |  | 366.7533 | 0.4402581 | 164.0605 | 364.579 | 0.4399402 | 164.7396 | 366.088 | 0.439767 | 159.6603 | 354.8007 | 0.4395966 | 161.6415 | 359.2034 | 0.440267 | 160.7362 | 357.1915 | 0.4650216 | 166.4276 | 369.839 | 0.4402708 | 167.3003 | 371.7785 | 0.4395934 | 169.0234 | 375.6075 | 0.4399379 | 167.9066 | 373.1258
0.4415891 | 165.5386 | 367.8635 | 499.9894 |  | 367.8635 | 0.44194 | 164.5678 | 365.7063 | 0.4416066 | 165.3077 | 367.3505 | 0.4414175 | 160.2184 | 356.0409 | 0.4412529 | 162.1591 | 360.3535 | 0.4419439 | 161.2852 | 358.4115 | 0.4684096 | 167.4417 | 372.0926 | 0.441935 | 167.8215 | 372.9368 | 0.4412739 | 169.5342 | 376.7426 | 0.4416027 | 168.3433 | 374.0961
0.4432615 | 166.0169 | 368.9265 | 501.4342 |  | 368.9265 | 0.4436073 | 165.0309 | 366.7353 | 0.4432621 | 165.9896 | 368.8658 | 0.4430858 | 160.7952 | 357.3227 | 0.4429282 | 162.6405 | 361.4234 | 0.4436102 | 161.9307 | 359.8461 | 0.4719156 | 168.5934 | 374.6521 | 0.4435948 | 168.4196 | 374.2657 | 0.4429453 | 170.0873 | 377.9719 | 0.4432565 | 168.8832 | 375.2961
0.4449441 | 166.7469 | 370.5486 | 503.6389 |  | 370.5486 | 0.4452622 | 165.5401 | 367.8669 | 0.4449207 | 166.4915 | 369.981 | 0.4447685 | 161.3698 | 358.5994 | 0.4446104 | 163.1359 | 362.5241 | 0.4452666 | 162.5643 | 361.2541 | 0.4754564 | 169.7737 | 377.2749 | 0.4452627 | 168.9546 | 375.4547 | 0.4446053 | 170.7094 | 379.3541 | 0.4449214 | 169.4885 | 376.6411
0.4466138 | 167.3903 | 371.9784 | 505.5822 |  | 371.9784 | 0.446919 | 166.1505 | 369.2233 | 0.4465957 | 167.0212 | 371.1583 | 0.4464347 | 161.935 | 359.8554 | 0.4462821 | 163.7225 | 363.8277 | 0.4469295 | 163.1734 | 362.6076 | 0.4791027 | 171.159 | 380.3533 | 0.4469437 | 169.6692 | 377.0426 | 0.4462575 | 171.2416 | 380.5368 | 0.4466049 | 170.1089 | 378.0198
0.448268 | 167.817 | 372.9267 | 506.8711 |  | 372.9267 | 0.4485956 | 166.7726 | 370.6057 | 0.4482738 | 167.4845 | 372.1877 | 0.4480959 | 162.4987 | 361.1082 | 0.4479377 | 164.3703 | 365.2673 | 0.4486091 | 163.6718 | 363.7152 | 0.482808 | 172.4016 | 383.1147 | 0.4486156 | 170.2584 | 378.3519 | 0.4479158 | 171.769 | 381.7089 | 0.4482779 | 170.6478 | 379.2173
0.4499258 | 168.5241 | 374.4979 | 509.0067 |  | 374.4979 | 0.4502749 | 167.3785 | 371.9522 | 0.4499371 | 168.0468 | 373.4374 | 0.4497544 | 163.1484 | 362.552 | 0.4495882 | 164.8294 | 366.2875 | 0.4502843 | 164.2375 | 364.9722 | 0.4865849 | 173.7841 | 386.1868 | 0.4502705 | 170.8577 | 379.6837 | 0.449595 | 172.4731 | 383.2737 | 0.4499408 | 171.2626 | 380.5837
0.4515945 | 169.1936 | 375.9857 | 511.0288 |  | 375.9857 | 0.4519404 | 167.9122 | 373.1383 | 0.4515977 | 168.6347 | 374.7438 | 0.4514216 | 163.8094 | 364.0208 | 0.4512567 | 165.4338 | 367.6307 | 0.451943 | 164.7845 | 366.1878 | 0.4904543 | 175.1722 | 389.2716 | 0.4519219 | 171.4745 | 381.0546 | 0.4512706 | 173.0683 | 384.5963 | 0.4515919 | 171.8098 | 381.7996
0.4532709 | 169.7668 | 377.2595 | 512.7601 |  | 377.2595 | 0.4535973 | 168.4482 | 374.3293 | 0.4532504 | 169.2296 | 376.0658 | 0.4531048 | 164.3489 | 365.2197 | 0.4529378 | 166.0923 | 369.0941 | 0.4535943 | 165.3337 | 367.4081 | 0.4943758 | 176.5844 | 392.4099 | 0.4535882 | 172.1059 | 382.4574 | 0.452937 | 173.6546 | 385.8991 | 0.4532532 | 172.3683 | 383.0407
0.4549399 | 170.3393 | 378.5317 | 514.4893 |  | 378.5317 | 0.455251 | 168.9146 | 375.3657 | 0.4549229 | 169.8466 | 377.4368 | 0.4547776 | 164.8987 | 366.4415 | 0.4546061 | 166.6993 | 370.4428 | 0.4552535 | 165.935 | 368.7445 | 0.4984111 | 177.8671 | 395.2601 | 0.4552615 | 172.6828 | 383.7396 | 0.4545933 | 174.3496 | 387.4435 | 0.4549301 | 173.0133 | 384.474
0.4565973 | 170.9673 | 379.9273 | 516.3861 |  | 379.9273 | 0.4569229 | 169.488 | 376.64 | 0.4566038 | 170.5309 | 378.9576 | 0.4564374 | 165.4569 | 367.682 | 0.4562652 | 167.1885 | 371.5299 | 0.4569296 | 166.6464 | 370.3254 | 0.5024688 | 179.2493 | 398.3317 | 0.4569338 | 173.4683 | 385.4851 | 0.4562513 | 175.0056 | 388.9014 | 0.456606 | 173.6862 | 385.9694
0.4582522 | 171.4515 | 381.0032 | 517.8485 |  | 381.0032 | 0.458603 | 170.0371 | 377.8602 | 0.4582696 | 171.1811 | 380.4025 | 0.4580909 | 165.9982 | 368.885 | 0.4579161 | 167.7866 | 372.8591 | 0.458604 | 167.1449 | 371.4331 | 0.5066459 | 180.6276 | 401.3947 | 0.458592 | 174.071 | 386.8244 | 0.4579287 | 175.5376 | 390.0836 | 0.4582683 | 174.2914 | 387.3143
0.4599223 | 172.1195 | 382.4878 | 519.8663 |  | 382.4878 | 0.4602717 | 170.6756 | 379.2792 | 0.4599274 | 171.816 | 381.8134 | 0.4597538 | 166.5316 | 370.0703 | 0.4595816 | 168.3429 | 374.0954 | 0.4602679 | 167.7156 | 372.7013 | 0.5108469 | 182.0131 | 404.4735 | 0.4602483 | 174.5945 | 387.9877 | 0.4596068 | 176.134 | 391.4088 | 0.4599223 | 174.9198 | 388.7108
0.461601 | 172.6162 | 383.5916 | 521.3666 |  | 383.5916 | 0.4619284 | 171.3159 | 380.702 | 0.4615882 | 172.3862 | 383.0805 | 0.461434 | 167.0228 | 371.1618 | 0.4612646 | 168.881 | 375.2911 | 0.4619225 | 168.3978 | 374.2174 | 0.5151848 | 183.343 | 407.4288 | 0.4619122 | 175.2943 | 389.5429 | 0.4612734 | 176.6973 | 392.6607 | 0.4615806 | 175.5311 | 390.0691
0.4632729 | 173.1971 | 384.8825 | 523.1211 |  | 384.8825 | 0.4635889 | 171.9784 | 382.1742 | 0.4632606 | 172.914 | 384.2532 | 0.4631041 | 167.5774 | 372.3942 | 0.4629403 | 169.4004 | 376.4453125 | 0.4635857 | 168.9351 | 375.4113 | 0.5180919 | 184.3626 | 409.6947 | 0.4635948 | 175.8546 | 390.7879 | 0.4629312 | 177.2367 | 393.8594 | 0.4632607 | 176.1463 | 391.4361
0.4649338 | 173.7973 | 386.2163 | 524.934 |  | 386.2163 | 0.4652623 | 172.4836 | 383.2969 | 0.4649413 | 173.4575 | 385.4611 | 0.464764 | 168.129 | 373.6201 | 0.4645999 | 169.9679 | 377.7065 | 0.4652645 | 169.5125 | 376.6944 | 0.5225462 | 185.5994 | 412.4432 | 0.4652756 | 176.3506 | 391.8903 | 0.4645857 | 177.8363 | 395.1919 | 0.4649349 | 176.7463 | 392.7696
0.4665911 | 174.4382 | 387.6405 | 526.8697 |  | 387.6405 | 0.4669415 | 173.1095 | 384.6878 | 0.4666153 | 173.9869 | 386.6375 | 0.4664173 | 168.6495 | 374.7767 | 0.4662625 | 170.644 | 379.2088 | 0.466941 | 170.144 | 378.0978 | 0.5270336 | 187.0743 | 415.7206 | 0.4669394 | 177.0081 | 393.3514 | 0.4662584 | 178.455 | 396.5667 | 0.4666011 | 177.3261 | 394.058
0.4682595 | 174.8681 | 388.5957 | 528.168 |  | 388.5957 | 0.4686145 | 173.5749 | 385.722 | 0.4682685 | 174.5097 | 387.7993 | 0.4680768 | 169.2281 | 376.0624 | 0.4679307 | 171.2541 | 380.5646 | 0.4686089 | 170.7306 | 379.4013 | 0.5316333 | 188.5134 | 418.9186 | 0.4685988 | 177.6344 | 394.743 | 0.4679395 | 179.1187 | 398.0417 | 0.4682618 | 177.7538 | 395.0083
0.4699371 | 175.4509 | 389.891 | 529.9284 |  | 389.891 | 0.47027 | 174.0315 | 386.7368 | 0.4699212 | 175.1332 | 389.1848 | 0.4697568 | 169.9391 | 377.6426 | 0.4696176 | 171.8501 | 381.8891 | 0.4702686 | 171.3321 | 380.7379 | 0.5362613 | 189.9067 | 422.0148 | 0.4702567 | 178.1498 | 395.8884 | 0.469606 | 179.6826 | 399.2946 | 0.4699213 | 178.3289 | 396.2865
0.4716166 | 176.0109 | 391.1353 | 531.6197 |  | 391.1353 | 0.4719243 | 174.4556 | 387.6791 | 0.4715937 | 175.8385 | 390.7522 | 0.4714351 | 170.4663 | 378.814 | 0.4712855 | 172.376 | 383.0579 | 0.4719259 | 171.9722 | 382.1605 | 0.5410299 | 191.3146 | 425.1435 | 0.471931 | 178.7131 | 397.1402 | 0.4712634 | 180.2462 | 400.5472 | 0.4715984 | 178.8997 | 397.5549
0.4732758 | 176.5278 | 392.284 | 533.1811 |  | 392.284 | 0.4735947 | 175.143 | 389.2066 | 0.4732695 | 176.4084 | 392.0187 | 0.4731027 | 171.0661 | 380.147 | 0.4729404 | 173.0078125 | 384.4618 | 0.4735986 | 172.5333 | 383.4074 | 0.5458326 | 192.6779 | 428.173 | 0.4736118 | 179.2307 | 398.2905 | 0.4729199 | 180.8522 | 401.8937 | 0.4732803 | 179.5099 | 398.9109
0.4749272 | 177.0842 | 393.5205 | 534.8616 |  | 393.5205 | 0.4752697 | 175.6876 | 390.4169 | 0.4749372 | 177.0525 | 393.4499 | 0.4747615 | 171.6192 | 381.3761 | 0.4745956 | 173.572 | 385.7155 | 0.4752797 | 173.1611 | 384.8023 | 0.549099 | 193.7323 | 430.5161 | 0.4752737 | 179.8011 | 399.558 | 0.4745926 | 181.4312 | 403.1805 | 0.4749462 | 180.2296 | 400.5103
0.476592 | 177.6862 | 394.8583 | 536.6799 |  | 394.8583 | 0.4769376 | 176.398 | 391.9956 | 0.4765929 | 177.5828 | 394.6284 | 0.4764243 | 172.1616 | 382.5814 | 0.4762565 | 174.084 | 386.8534 | 0.4769425 | 173.7495 | 386.1101 | 0.5539975 | 195.108 | 433.5734 | 0.4769253 | 180.313 | 400.6956 | 0.4762743 | 181.9451 | 404.3225 | 0.4766003 | 180.9905 | 402.2012
0.4782691 | 178.2176 | 396.0392 | 538.285 |  | 396.0392 | 0.4785949 | 176.989 | 393.3088 | 0.4782481 | 178.1461 | 395.8801 | 0.4780973 | 172.7577 | 383.9061 | 0.4779338 | 174.6133 | 388.0296 | 0.4785947 | 174.1796 | 387.0658 | 0.5589923 | 196.728 | 437.1734 | 0.4785849 | 180.8989 | 401.9975 | 0.4779399 | 182.5976 | 405.7724 | 0.4782564 | 181.6296 | 403.6214
0.4799415 | 178.7128 | 397.1396 | 539.7805 |  | 397.1396 | 0.4802471 | 177.6967 | 394.8815 | 0.4799171 | 178.7267 | 397.1704 | 0.4797784 | 173.3565 | 385.2366 | 0.4796048 | 175.1362 | 389.1916 | 0.4802504 | 174.6272 | 388.0604 | 0.5623128 | 197.8029 | 439.562 | 0.4802616 | 181.4472 | 403.216 | 0.4795966 | 183.2533 | 407.2294 | 0.4799281 | 182.1507 | 404.7794
0.4816022 | 179.4527 | 398.7837 | 542.0152 |  | 398.7837 | 0.4819137 | 178.1253 | 395.8339 | 0.4815954 | 179.2645 | 398.3655 | 0.4814441 | 173.9114 | 386.4697 | 0.4812618 | 175.5898 | 390.1996 | 0.4819289 | 175.3124 | 389.5831 | 0.5656711 | 198.8967 | 441.9926 | 0.4819386 | 182.0548 | 404.5663 | 0.4812515 | 183.8381 | 408.5292 | 0.4816042 | 182.603 | 405.7844
0.4832515 | 180.0647 | 400.1438 | 543.8639 |  | 400.1438 | 0.4835986 | 178.6252 | 396.9449 | 0.4832704 | 179.7559 | 399.4576 | 0.4830943 | 174.4881 | 387.7514 | 0.4829171 | 176.0408 | 391.2019 | 0.4836085 | 175.9124 | 390.9163 | 0.5689955 | 200.1366 | 444.748 | 0.4836025 | 182.5787 | 405.7304 | 0.482922 | 184.4735 | 409.941 | 0.4832688 | 183.083 | 406.8511
0.4849147 | 180.6123 | 401.3606 | 545.5177 |  | 401.3606 | 0.4852712 | 179.0806 | 397.9568 | 0.4849338 | 180.3533 | 400.7852 | 0.4847542 | 175.1057 | 389.1239 | 0.484585 | 176.4946 | 392.2101 | 0.4852762 | 176.5061 | 392.2357 | 0.5723298 | 201.3043 | 447.3429 | 0.4852575 | 183.1368 | 406.9706 | 0.4845998 | 185.0829 | 411.2953 | 0.4849228 | 183.5136 | 407.8079
0.4865993 | 181.2079 | 402.6842 | 547.3166 |  | 402.6842 | 0.486935 | 179.752 | 399.4489 | 0.4865928 | 180.8656 | 401.9236 | 0.4864291 | 175.5723 | 390.1607 | 0.4862679 | 176.9909 | 393.3131 | 0.4869319 | 177.0674 | 393.4831 | 0.577317 | 202.7581 | 450.5735 | 0.4869193 | 183.7414 | 408.3142 | 0.4862683 | 185.6311 | 412.5135 | 0.4865779 | 184.036 | 408.9689
0.4882721 | 181.815 | 404.0334 | 549.1505 |  | 404.0334 | 0.4885949 | 180.2513 | 400.5585 | 0.4882578 | 181.4653 | 403.2562 | 0.4881062 | 176.0507 | 391.2239 | 0.4879458 | 177.531 | 394.5132 | 0.488588 | 177.6895 | 394.8657 | 0.5806565 | 203.8173 | 452.9274 | 0.4885992 | 184.2644 | 409.4764 | 0.4879293 | 186.2038 | 413.7862 | 0.4882558 | 184.5918 | 410.204
0.4899381 | 182.2932 | 405.0959 | 550.5946 |  | 405.0959 | 0.4902602 | 180.846 | 401.88 | 0.4899385 | 182.0091 | 404.4646 | 0.4897654 | 176.6578 | 392.5729 | 0.489611 | 178.1549 | 395.8997 | 0.4902608 | 178.2608 | 396.1352 | 0.5856541 | 205.2714 | 456.1588 | 0.4902739 | 184.8905 | 410.8678 | 0.4895872 | 186.7501 | 415.0002 | 0.489936 | 185.2274 | 411.6165
0.4915954 | 182.8081 | 406.2403 | 552.15 |  | 406.2403 | 0.4919386 | 181.3731 | 403.0514 | 0.4916146 | 182.6527 | 405.8948 | 0.4914201 | 177.3139 | 394.0309 | 0.4912633 | 178.6646 | 397.0325 | 0.49194 | 178.7459 | 397.213 | 0.588995 | 206.3761 | 458.6137 | 0.4919417 | 185.494 | 412.2089 | 0.4912585 | 187.2077 | 416.0172 | 0.4916053 | 185.7647 | 412.8105
0.4932579 | 183.3755 | 407.5011 | 553.8636 |  | 407.5011 | 0.4936157 | 181.9913 | 404.4251 | 0.4932731 | 183.1819 | 407.0708 | 0.49308 | 177.7975 | 395.1055 | 0.4929245 | 179.2935 | 398.4299 | 0.4936065 | 179.2442 | 398.3203 | 0.592333 | 207.5561 | 461.2358 | 0.4935966 | 186.0683 | 413.485 | 0.49294 | 187.7666 | 417.2592 | 0.4932608 | 186.3446 | 414.0991
0.4949397 | 183.961 | 408.8023 | 555.6322 |  | 408.8023 | 0.4952746 | 182.3862 | 405.3026 | 0.4949243 | 183.7114 | 408.2476 | 0.4947571 | 178.3063 | 396.2362 | 0.4946017 | 179.9544 | 399.8986 | 0.4952634 | 179.7551 | 399.4557 | 0.5956436 | 208.6034 | 463.5631 | 0.4952564 | 186.5056 | 414.4568 | 0.4946147 | 188.3413 | 418.5361 | 0.4949236 | 186.8473 | 415.2163
0.496614 | 184.6622 | 410.3605 | 557.7501 |  | 410.3605 | 0.4969245 | 183.0004 | 406.6675 | 0.4965903 | 184.1809 | 409.2909 | 0.4964392 | 179.0018 | 397.7817 | 0.4962837 | 180.5248 | 401.1662 | 0.4969193 | 180.3393 | 400.754 | 0.6006673 | 210.0991 | 466.8869 | 0.4969325 | 187.0541 | 415.6759 | 0.4962689 | 188.7749 | 419.4998 | 0.4965931 | 187.3836 | 416.408
0.4982749 | 185.256 | 411.6801 | 559.5436 |  | 411.6801 | 0.498592 | 183.5344 | 407.8541 | 0.4982683 | 184.8204 | 410.7121 | 0.4981085 | 179.5551 | 399.0112 | 0.4979441 | 180.9797 | 402.1771 | 0.4985889 | 180.7682 | 401.7072 | 0.6039793 | 211.2313 | 469.4029 | 0.4986096 | 187.46875 | 416.5972 | 0.4979241 | 189.2255 | 420.501 | 0.4982739 | 187.923 | 417.6067
0.4999258 | 185.8802 | 413.067 | 561.4287 |  | 413.067 | 0.5002694 | 184.1929 | 409.3175 | 0.4999379 | 185.3727 | 411.9393 | 0.4997655 | 180.0689 | 400.153 | 0.4995916 | 181.4958 | 403.324 | 0.5002723 | 181.3514 | 403.0032 | 0.6073305 | 212.2391 | 471.6424 | 0.5002744 | 187.9211 | 417.6024 | 0.4995915 | 189.8009 | 421.7799 | 0.4999464 | 188.4635 | 418.8077
0.5015852 | 186.446 | 414.3244 | 563.1377 |  | 414.3244 | 0.5019379 | 184.7315 | 410.5145 | 0.501597 | 185.9587 | 413.2415 | 0.5014263 | 180.6466 | 401.4369 | 0.5012501 | 182.0598 | 404.5773 | 0.5019436 | 181.9647 | 404.3659 | 0.6123073 | 213.7432 | 474.9848 | 0.501927 | 188.4294 | 418.7319 | 0.501267 | 190.2663 | 422.814 | 0.5015974 | 189.0418 | 420.0928
0.5032603 | 187.0716 | 415.7146 | 565.0272 |  | 415.7146 | 0.5035974 | 185.3667 | 411.9261 | 0.50325 | 186.5668 | 414.5929 | 0.5031025 | 181.3333 | 402.9629 | 0.5029314 | 182.5072 | 405.5715 | 0.5035978 | 182.5774 | 405.7275 | 0.6156596 | 214.8717 | 477.4926 | 0.5035826 | 189.0017 | 420.0037 | 0.5029381 | 190.6461 | 423.6579 | 0.5032516 | 189.6078 | 421.3506
0.5049334 | 187.5596 | 416.799 | 566.5011 |  | 416.799 | 0.505251 | 185.8806 | 413.0681 | 0.5049158 | 187.0783 | 415.7295 | 0.5047797 | 181.8603 | 404.134 | 0.5046044 | 183.0955 | 406.8789 | 0.5052558 | 183.0055 | 406.6788 | 0.6189899 | 215.9893 | 479.9763 | 0.5052567 | 189.5965 | 421.3255 | 0.5045941 | 191.1127 | 424.6949 | 0.5049219 | 190.1903 | 422.6451
0.5065947 | 187.9796 | 417.7325 | 567.7699 |  | 417.7325 | 0.5069169 | 186.4325 | 414.2944 | 0.5066018 | 187.6035 | 416.8966 | 0.5064467 | 182.4117 | 405.3594 | 0.5062695 | 183.6991 | 408.2201 | 0.5069271 | 183.5509 | 407.8909 | 0.6223195 | 217.0011 | 482.2247 | 0.506934 | 190.1581 | 422.5736 | 0.5062495 | 191.6949 | 425.9887 | 0.5065967 | 190.6001 | 423.5557
0.5082505 | 188.4764 | 418.8364 | 569.2702 |  | 418.8364 | 0.5086004 | 186.9154 | 415.3675 | 0.5082759 | 188.0464 | 417.8809 | 0.5080975 | 182.9969 | 406.6598 | 0.5079241 | 184.3288 | 409.6195 | 0.5086045 | 184.1176 | 409.1501 | 0.6256767 | 218.2125 | 484.9167 | 0.5086027 | 190.6418 | 423.6484 | 0.5079144 | 192.2318 | 427.1817 | 0.5082648 | 191.0584 | 424.5742
0.5099154 | 189.0109 | 420.0242 | 570.8847 |  | 420.0242 | 0.5102766 | 187.4089 | 416.4642 | 0.5099416 | 188.558 | 419.0178 | 0.5097501 | 183.5992 | 407.9983 | 0.5095869 | 184.931 | 410.9578 | 0.5102732 | 184.6063 | 410.2361 | 0.628984 | 219.2977 | 487.3282 | 0.5102585 | 191.1057 | 424.6792 | 0.5095934 | 192.7217 | 428.2705 | 0.5099196 | 191.5945 | 425.7656
0.511596 | 189.4877 | 421.0837 | 572.3247 |  | 421.0837 | 0.5119439 | 187.8793 | 417.5095 | 0.5115997 | 189.0726 | 420.1614 | 0.5114214 | 184.1023 | 409.1163 | 0.5112671 | 185.6378 | 412.5284 | 0.5119296 | 185.1359 | 411.413 | 0.6323346 | 220.4968 | 489.9928 | 0.5119134 | 191.6579 | 425.9065 | 0.511272 | 193.3455 | 429.6566 | 0.5115765 | 192.112 | 426.9157
0.5132772 | 189.9265 | 422.0589 | 573.6501 |  | 422.0589 | 0.513598 | 188.4816 | 418.8481 | 0.5132617 | 189.6147 | 421.366 | 0.5130997 | 184.7527 | 410.5617 | 0.5129402 | 186.1667 | 413.7037 | 0.5135862 | 185.8107 | 412.9126 | 0.635658 | 221.5128 | 492.2506 | 0.5135881 | 192.0542 | 426.787 | 0.5129355 | 193.8481 | 430.7735 | 0.5132527 | 192.5962 | 427.9915
0.5149433 | 190.4702 | 423.2671 | 575.2923 |  | 423.2671 | 0.5152647 | 188.9986 | 419.9968 | 0.514942 | 190.0839 | 422.4086 | 0.5147678 | 185.3333 | 411.8517 | 0.5146074 | 186.7064 | 414.9031 | 0.5152551 | 186.5016 | 414.4481 | 0.6389725 | 222.6127 | 494.6948 | 0.5152658 | 192.5987 | 427.9971 | 0.5145927 | 194.3493 | 431.8874 | 0.5149325 | 193.2397 | 429.4216
0.5165988 | 190.9445 | 424.3211 | 576.7248 |  | 424.3211 | 0.5169424 | 189.4667 | 421.0371 | 0.5166146 | 190.7586 | 423.908 | 0.5164248 | 185.7892 | 412.865 | 0.5162621 | 187.274 | 416.1645 | 0.5169345 | 187.0149 | 415.5888 | 0.643993 | 224.1009 | 498.0019 | 0.5169379 | 193.0879 | 429.0842 | 0.5162587 | 194.909 | 433.1312 | 0.5166114 | 193.8012 | 430.6694
0.5182565 | 191.4345 | 425.4101 | 578.205 |  | 425.4101 | 0.5186158 | 189.9347 | 422.0772 | 0.5182768 | 191.3421 | 425.2046 | 0.5180834 | 186.2977 | 413.9949 | 0.5179235 | 187.8309 | 417.4019 | 0.5186046 | 187.5287 | 416.7304 | 0.6490121 | 225.5593 | 501.243 | 0.5185931 | 193.6834 | 430.4076 | 0.517939 | 195.5541 | 434.5647 | 0.5182696 | 194.2534 | 431.6742
0.51993 | 191.904 | 426.4533 | 579.623 |  | 426.4533 | 0.5202773 | 190.4484 | 423.2187 | 0.5199248 | 191.8518 | 426.3373 | 0.519757 | 186.7675 | 415.0388 | 0.5196002 | 188.3183 | 418.4851 | 0.5202648 | 188.1994 | 418.221 | 0.652341 | 226.6267 | 503.6148 | 0.5202474 | 194.1889 | 431.5309 | 0.5196147 | 196.1781 | 435.9513 | 0.5199223 | 194.7787 | 432.8415
0.5216129 | 192.3693 | 427.4874 | 581.0284 |  | 427.4874 | 0.5219263 | 190.8264 | 424.0586 | 0.5215852 | 192.2789 | 427.2865 | 0.5214366 | 187.205 | 416.0111 | 0.5212749 | 188.8067 | 419.5703 | 0.5219216 | 188.7038 | 419.3417 | 0.6573272 | 228.1467 | 506.9927 | 0.5219164 | 194.9075 | 433.1279 | 0.5212726 | 196.8255 | 437.3899 | 0.5215908 | 195.3255 | 434.0566
0.5232749 | 192.9257 | 428.7238 | 582.7089 |  | 428.7238 | 0.523585 | 191.3246 | 425.1659 | 0.5232615 | 192.7413 | 428.314 | 0.52311 | 187.6627 | 417.0282 | 0.5229391 | 189.2785 | 420.6188 | 0.5235926 | 189.1583 | 420.3517 | 0.6606492 | 229.168 | 509.2622 | 0.5236001 | 195.4593 | 434.354 | 0.5229247 | 197.3835 | 438.6299 | 0.5232698 | 195.9485 | 435.441
0.5249241 | 193.5368 | 430.0817 | 584.5546 |  | 430.0817 | 0.5252637 | 191.8273 | 426.283 | 0.5249348 | 193.1014 | 429.1142 | 0.5247715 | 188.2277 | 418.2837 | 0.5245942 | 189.7341 | 421.6314 | 0.5252712 | 189.7112 | 421.5803 | 0.6639689 | 230.348 | 511.8844 | 0.5252733 | 196.0376 | 435.6392 | 0.5245891 | 197.8542 | 439.676 | 0.5249436 | 196.5201 | 436.7113
0.5265768 | 194.0922 | 431.316 | 586.2321 |  | 431.316 | 0.5269343 | 192.3848 | 427.5218 | 0.5266002 | 193.4948 | 429.9885 | 0.5264225 | 188.7498 | 419.4441 | 0.5262512 | 190.1554 | 422.5676 | 0.52695 | 190.2717 | 422.826 | 0.668998 | 231.809 | 515.1311 | 0.5269315 | 196.6203 | 436.934 | 0.526269 | 198.4216 | 440.9368 | 0.5265986 | 197.1802 | 438.1782
0.5282534 | 194.7076 | 432.6836 | 588.0909 |  | 432.6836 | 0.5286009 | 192.8905 | 428.6456 | 0.5282566 | 194.0844 | 431.2987 | 0.5280947 | 189.3364 | 420.7476 | 0.5279273 | 190.4884 | 423.3075 | 0.5286101 | 190.6598 | 423.6885 | 0.6723186 | 233.0469 | 517.882 | 0.528587 | 197.1921 | 438.2047 | 0.5279374 | 198.9994 | 442.221 | 0.5282445 | 197.7556 | 439.4569
0.5299372 | 195.3306 | 434.0681 | 589.9727 |  | 434.0681 | 0.5302568 | 193.4671 | 429.9269 | 0.529918 | 194.621 | 432.4911 | 0.5297701 | 189.7709 | 421.7131 | 0.5296035 | 190.9755 | 424.3901 | 0.5302573 | 191.1719 | 424.8264 | 0.6756755 | 234.0819 | 520.1821 | 0.5302574 | 197.6826 | 439.2947 | 0.5295973 | 199.4863 | 443.3028 | 0.5299132 | 198.418 | 440.9288
0.5316033 | 195.8762 | 435.2804 | 591.6205 |  | 435.2804 | 0.5319191 | 194.0472 | 431.216 | 0.5315987 | 195.195 | 433.7667 | 0.5314415 | 190.2921 | 422.8714 | 0.5312706 | 191.4553 | 425.4562 | 0.5319242 | 191.6906 | 425.979 | 0.6789839 | 235.1942 | 522.6537 | 0.5319374 | 198.2219 | 440.4932 | 0.5312505 | 200.1053 | 444.6784 | 0.5315997 | 199.0098 | 442.2441
0.5332581 | 196.3674 | 436.3719 | 593.104 |  | 436.3719 | 0.533599 | 194.6041 | 432.4536 | 0.5332772 | 195.7655 | 435.0345 | 0.5330985 | 190.7604 | 423.912 | 0.5329256 | 191.9646 | 426.588 | 0.5336025 | 192.1471 | 426.9936 | 0.6839948 | 236.7049 | 526.0109 | 0.5336065 | 198.9096 | 442.0213 | 0.5329179 | 200.6618 | 445.915 | 0.5332689 | 199.5735 | 443.4967
0.5349175 | 196.9687 | 437.7083 | 594.9203 |  | 437.7083 | 0.5352759 | 195.1043 | 433.565 | 0.5349416 | 196.4153 | 436.4785 | 0.534749 | 191.2855 | 425.079 | 0.5345806 | 192.4427 | 427.6506 | 0.5352775 | 192.6273 | 428.0607 | 0.6889753 | 238.1324 | 529.1831 | 0.5352653 | 199.4661 | 443.258 | 0.5345973 | 201.2608 | 447.2463 | 0.5349315 | 200.1423 | 444.7606
0.5365917 | 197.5202 | 438.9337 | 596.5859 |  | 438.9337 | 0.5369418 | 195.6344 | 434.7431 | 0.5365992 | 196.9046 | 437.5659 | 0.5364206 | 191.7641 | 426.1425 | 0.5362566 | 192.9173 | 428.7052 | 0.5369362 | 193.1036 | 429.1191 | 0.6923349 | 239.2605 | 531.69 | 0.5369198 | 200.0508 | 444.5574 | 0.5362776 | 201.7616 | 448.3591 | 0.5365832 | 200.7204 | 446.0453
0.5382704 | 198.025 | 440.0555 | 598.1107 |  | 440.0555 | 0.5385998 | 196.1618 | 435.9152 | 0.5382566 | 197.4356 | 438.7457 | 0.5381049 | 192.423 | 427.6066 | 0.5379385 | 193.399 | 429.7755 | 0.5385849 | 193.564 | 430.1422 | 0.6956607 | 240.3829 | 534.1842 | 0.5385892 | 200.6713 | 445.9363 | 0.5379436 | 202.4361 | 449.8579 | 0.5382503 | 201.253 | 447.2288
0.5399413 | 198.5871 | 441.3046 | 599.8084 |  | 441.3046 | 0.5402575 | 196.6963 | 437.1029 | 0.5399306 | 198.0055 | 440.0122 | 0.5397723 | 192.9363 | 428.7474 | 0.5396046 | 193.94 | 430.9779 | 0.5402469 | 193.9892 | 431.087 | 0.6989936 | 241.526 | 536.7244 | 0.5402687 | 201.2804 | 447.2898 | 0.5395989 | 203.0927 | 451.3172 | 0.539932 | 201.7794 | 448.3986
0.5415996 | 199.1413 | 442.5363 | 601.4824 |  | 442.5363 | 0.541931 | 197.2695 | 438.3767 | 0.5416109 | 198.5614 | 441.2476 | 0.5414358 | 193.4471 | 429.8825 | 0.5412636 | 194.4507 | 432.1127 | 0.5419306 | 194.4771 | 432.1714 | 0.7039868 | 243.0557 | 540.1238 | 0.5419378 | 201.8097 | 448.4661 | 0.5412636 | 203.7085 | 452.6856 | 0.5416082 | 202.4076 | 449.7947
0.5432611 | 199.6501 | 443.6668 | 603.019 |  | 443.6668 | 0.5436133 | 197.8331 | 439.6291 | 0.5432756 | 199.0591 | 442.3536 | 0.5430852 | 193.9187 | 430.9303 | 0.5429168 | 194.9254 | 433.1675 | 0.5436064 | 195.0042 | 433.3428 | 0.7073177 | 244.11 | 542.4666 | 0.5436003 | 202.5031 | 450.0068 | 0.5429407 | 204.2147 | 453.8104 | 0.5432717 | 202.9388 | 450.9752
0.5449327 | 200.1923 | 444.8717 | 604.6567 |  | 444.8717 | 0.5452748 | 198.45 | 441 | 0.5449269 | 199.565 | 443.4778 | 0.5447552 | 194.4784 | 432.1743 | 0.5445879 | 195.5814 | 434.6253 | 0.5452726 | 195.4681 | 434.3735 | 0.7123157 | 245.4754 | 545.5008 | 0.5452572 | 203.1263 | 451.3917 | 0.5446154 | 204.6963 | 454.8806 | 0.5449278 | 203.4936 | 452.208
0.5466114 | 200.8059 | 446.2354 | 606.5101 |  | 446.2354 | 0.5469283 | 199.0904 | 442.4231 | 0.5465823 | 200.2293 | 444.954 | 0.5464368 | 194.9547 | 433.2327 | 0.5462707 | 196.116 | 435.8132 | 0.5469288 | 196.1127 | 435.8059 | 0.7173346 | 246.9508 | 548.7796 | 0.5469303 | 203.6215 | 452.4923 | 0.5462763 | 205.2528 | 456.1174 | 0.5465922 | 203.9881 | 453.3069
0.5482755 | 201.4132 | 447.585 | 608.3445 |  | 447.585 | 0.5485844 | 199.5553 | 443.4563 | 0.5482617 | 200.8188 | 446.2639 | 0.5481051 | 195.4713 | 434.3807 | 0.5479404 | 196.6601 | 437.0224 | 0.5485945 | 196.7091 | 437.1312 | 0.7223117 | 248.318 | 551.8177 | 0.5486133 | 204.1717 | 453.7148 | 0.5479276 | 205.7321 | 457.1823 | 0.5482743 | 204.5699 | 454.5998
0.5499262 | 201.9543 | 448.7874 | 609.9788 |  | 448.7874 | 0.5502611 | 200.1325 | 444.7389 | 0.549942 | 201.3913 | 447.5363 | 0.5497659 | 196.0741 | 435.7202 | 0.5495999 | 197.2395 | 438.31 | 0.5502774 | 197.3083 | 438.4629 | 0.727337 | 249.714 | 554.9199 | 0.5502854 | 204.64 | 454.7556 | 0.5495858 | 206.372 | 458.6045 | 0.5499449 | 205.1676 | 455.9279
0.5515817 | 202.5492 | 450.1093 | 611.7755 |  | 450.1093 | 0.5519416 | 200.6688 | 445.9308 | 0.5516074 | 202.0228 | 448.9396 | 0.5514209 | 196.6519 | 437.0042 | 0.5512539 | 197.8333 | 439.6295 | 0.5519513 | 197.8136 | 439.5858 | 0.73232 | 251.1328125 | 558.0729 | 0.5519412 | 205.2703 | 456.1562 | 0.551261 | 206.9176 | 459.8169 | 0.551599 | 205.6884 | 457.0853
0.553259 | 203.0489 | 451.2199 | 613.2849 |  | 451.2199 | 0.5536084 | 201.2026 | 447.1169 | 0.5532645 | 202.5742 | 450.165 | 0.5530869 | 197.2048 | 438.2328 | 0.5529283 | 198.2827 | 440.6282 | 0.5536121 | 198.4453 | 440.9897 | 0.737326 | 252.5455 | 561.2122 | 0.5535956 | 205.7416 | 457.2035 | 0.5529368 | 207.5411 | 461.2024 | 0.5532529 | 206.2691 | 458.3757
0.5549374 | 203.6574 | 452.572 | 615.1227 |  | 452.572 | 0.5552661 | 201.6867 | 448.1926 | 0.5549209 | 203.1186 | 451.3746 | 0.554765 | 197.8319 | 439.6265 | 0.5546067 | 198.888 | 441.9734 | 0.5552629 | 198.9351 | 442.078 | 0.7406498 | 253.5464 | 563.4364 | 0.5552585 | 206.3169 | 458.4819 | 0.5545999 | 208.0762 | 462.3916 | 0.5549154 | 206.9603 | 459.9117
0.5566081 | 204.2076 | 453.7946 | 616.7844 |  | 453.7946 | 0.5569219 | 202.2855 | 449.5233 | 0.5565922 | 203.6901 | 452.6447 | 0.5564415 | 198.4137 | 440.9193 | 0.5562736 | 199.3395 | 442.9767 | 0.556923 | 199.4651 | 443.2558 | 0.7440001 | 254.5545 | 565.6767 | 0.5569334 | 206.9735 | 459.9412 | 0.5562573 | 208.6663 | 463.7028 | 0.5565975 | 207.4815 | 461.07
0.5582642 | 204.828 | 455.1734 | 618.6585 |  | 455.1734 | 0.5585935 | 202.8726 | 450.828 | 0.558273 | 204.2479 | 453.8842 | 0.5581034 | 198.8685 | 441.9299 | 0.5579334 | 199.8462 | 444.1026 | 0.558599 | 199.9829 | 444.4064 | 0.7473207 | 255.5677 | 567.9282 | 0.5586085 | 207.5652 | 461.2559 | 0.5579175 | 209.2549 | 465.0109 | 0.5582721 | 207.9258 | 462.0573
0.5599199 | 205.3922 | 456.4271 | 620.3624 |  | 456.4271 | 0.5602729 | 203.4649 | 452.1441 | 0.5599397 | 204.718 | 454.9289 | 0.5597563 | 199.4429 | 443.2064 | 0.559586 | 200.3528 | 445.2284 | 0.5602694 | 200.573 | 445.7177 | 0.7523482 | 256.9234 | 570.9408 | 0.560269 | 208.0284 | 462.2854 | 0.5595973 | 209.8444 | 466.3208 | 0.559934 | 208.6207 | 463.6015
0.5615911 | 206.0535 | 457.8967 | 622.3598 |  | 457.8967 | 0.5619417 | 204.0152 | 453.3671 | 0.561594 | 205.4086 | 456.4635 | 0.5614192 | 200.1015 | 444.6701 | 0.5612563 | 200.9325 | 446.5168 | 0.5619299 | 201.2402 | 447.2005 | 0.7573195 | 258.275 | 573.9444 | 0.5619214 | 208.6438 | 463.6529 | 0.5612757 | 210.4837 | 467.7416 | 0.56159 | 209.3005 | 465.1122
0.5632688 | 206.6088 | 459.1307 | 624.0371 |  | 459.1307 | 0.5635972 | 204.6163 | 454.7029 | 0.5632536 | 205.9097 | 457.577 | 0.5631 | 200.6073 | 445.7939 | 0.5629364 | 201.4748 | 447.7218 | 0.5635849 | 201.8284 | 448.5076 | 0.7623276 | 259.4444 | 576.543 | 0.5635853 | 209.3313 | 465.1807 | 0.562942 | 211.1463 | 469.2141 | 0.5632507 | 209.8216 | 466.2701
0.5649428 | 207.1949 | 460.4331 | 625.8073 |  | 460.4331 | 0.5652536 | 205.2295 | 456.0656 | 0.5649247 | 206.3394 | 458.5321 | 0.564774 | 201.3318 | 447.4039 | 0.5646057 | 202.1611 | 449.2469 | 0.5652445 | 202.4012 | 449.7803 | 0.7673211 | 260.7143 | 579.365 | 0.5652625 | 209.8225 | 466.2722 | 0.5646 | 211.745 | 470.5444 | 0.5649304 | 210.4192 | 467.5982
0.5666032 | 207.8156 | 461.8124 | 627.6819 |  | 461.8124 | 0.566923 | 205.6574 | 457.0164 | 0.5666044 | 206.9818 | 459.9596 | 0.5664339 | 202.0633 | 449.0295 | 0.5662662 | 202.8028 | 450.6729 | 0.5669284 | 203.0281 | 451.1736 | 0.7723238 | 261.8223 | 581.8274 | 0.5669374 | 210.4642 | 467.6983 | 0.5662576 | 212.269 | 471.7088 | 0.5666073 | 211.0535 | 469.0077
0.5682573 | 208.4339 | 463.1865 | 629.5497 |  | 463.1865 | 0.5686042 | 206.2132 | 458.2515 | 0.5682757 | 207.552 | 461.2266 | 0.5680872 | 202.6782 | 450.3961 | 0.5679247 | 203.3423 | 451.8717 | 0.5686067 | 203.5734 | 452.3854 | 0.7773457 | 263.0854 | 584.6343 | 0.5686067 | 210.977 | 468.8378 | 0.5679299 | 212.8569 | 473.0153 | 0.5682728 | 211.5248 | 470.0551
0.5699226 | 209.0605 | 464.579 | 631.4423 |  | 464.579 | 0.5702758 | 206.7229 | 459.3842 | 0.5699301 | 207.9804 | 462.1786 | 0.5697471 | 203.1173 | 451.3718 | 0.5695966 | 203.8665 | 453.0367 | 0.5702757 | 204.0391 | 453.4203 | 0.7823176 | 264.4355 | 587.6345 | 0.5702617 | 211.4958 | 469.9907 | 0.569609 | 213.2709 | 473.9353 | 0.5699321 | 211.9776 | 471.0612
0.5716029 | 209.7076 | 466.0168 | 633.3965 |  | 466.0168 | 0.5719319 | 207.2617 | 460.5815 | 0.5715864 | 208.5754 | 463.5009 | 0.5714283 | 203.6276 | 452.5058 | 0.5712791 | 204.3736 | 454.1635 | 0.5719349 | 204.6213 | 454.7139 | 0.787325 | 265.6258 | 590.2795 | 0.571924 | 211.942 | 470.9822 | 0.5712765 | 213.8157 | 475.1459 | 0.5715852 | 212.514 | 472.2533
0.5732787 | 210.2633 | 467.2519 | 635.0751 |  | 467.2519 | 0.5735897 | 207.714 | 461.5866 | 0.5732587 | 209.204 | 464.8979 | 0.5731029 | 204.0858 | 453.5241 | 0.5729489 | 204.7976 | 455.1058 | 0.5735878 | 205.211 | 456.0244 | 0.7923225 | 266.963 | 593.2511 | 0.5735992 | 212.5485 | 472.33 | 0.5729279 | 214.3072 | 476.2383 | 0.5732597 | 213.014 | 473.3644
0.5749386 | 210.7676 | 468.3724 | 636.5981 |  | 468.3724 | 0.5752618 | 208.3027 | 462.8949 | 0.574938 | 209.692 | 465.9822 | 0.5747654 | 204.661 | 454.8022 | 0.5746086 | 205.2402 | 456.0893 | 0.575263 | 205.8052 | 457.3449 | 0.7973242 | 268.2894 | 596.1986 | 0.5752788 | 213.0691 | 473.4869 | 0.5745813 | 214.8943 | 477.5429 | 0.574945 | 213.5643 | 474.5873
0.5765926 | 211.4071 | 469.7935 | 638.5297 |  | 469.7935 | 0.5769383 | 208.8064 | 464.0142 | 0.5766063 | 210.2326 | 467.1835 | 0.5764241 | 205.2 | 456.0001 | 0.5762588 | 205.8813 | 457.514 | 0.5769449 | 206.4623 | 458.8051 | 0.8023431 | 269.6 | 599.1112 | 0.5769414 | 213.6642 | 474.8094 | 0.5762591 | 215.5478 | 478.9951 | 0.5766095 | 214.1621 | 475.9159
0.5782592 | 211.9854 | 471.0786 | 640.2763 |  | 471.0786 | 0.5786072 | 209.4608 | 465.4684 | 0.5782611 | 210.8194 | 468.4875 | 0.5780863 | 205.7694 | 457.2654 | 0.5779225 | 206.4179 | 458.7065 | 0.5786151 | 207.0227 | 460.0504 | 0.8073094 | 270.9026 | 602.0058 | 0.5785907 | 214.3509 | 476.3353 | 0.5779409 | 216.2518 | 480.5595 | 0.5782627 | 214.7774 | 477.283
0.5799422 | 212.4688 | 472.1529 | 641.7365 |  | 472.1529 | 0.5802628 | 210.1006 | 466.8902 | 0.5799173 | 211.4926 | 469.9836 | 0.5797637 | 206.3484 | 458.5521 | 0.5795997 | 206.9446 | 459.8768 | 0.580262 | 207.595 | 461.3223 | 0.8123257 | 272.1763 | 604.8362 | 0.5802495 | 214.9494 | 477.6654 | 0.5796078 | 216.8961 | 481.9913 | 0.5799192 | 215.3388 | 478.5307
0.5816116 | 213.0818 | 473.5152 | 643.588 |  | 473.5152 | 0.5819196 | 210.7589 | 468.3531 | 0.5815895 | 212.0881 | 471.3068 | 0.5814461 | 206.9143 | 459.8095 | 0.5812721 | 207.53 | 461.1778 | 0.5819179 | 208.1175 | 462.4834 | 0.8189964 | 271.0558 | 602.3462 | 0.5819287 | 215.5322 | 478.9605 | 0.5812662 | 217.5391 | 483.4202 | 0.5815993 | 215.9003 | 479.7784
0.5832726 | 213.5922 | 474.6494 | 645.1296 |  | 474.6494 | 0.5835899 | 211.2954 | 469.5454 | 0.5832669 | 212.6091 | 472.4646 | 0.5831118 | 207.4381 | 460.9735 | 0.5829324 | 208.0513 | 462.3361 | 0.5835886 | 208.5921 | 463.538 | 0.8206667 | 269.9305 | 599.8455 | 0.5836022 | 216.1703 | 480.3786 | 0.5829198 | 218.1007 | 484.6681 | 0.5832781 | 216.4988 | 481.1084
0.5849234 | 214.049 | 475.6645 | 646.5094 |  | 475.6645 | 0.5852672 | 211.861 | 470.8021 | 0.5849389 | 213.1955 | 473.7678 | 0.5847616 | 207.9209 | 462.0464 | 0.5845853 | 208.5186 | 463.3746 | 0.5852703 | 209.066 | 464.591 | 0.8223234 | 268.7331 | 597.1846 | 0.5852607 | 216.8192 | 481.8204 | 0.5845908 | 218.6891 | 485.9759 | 0.5849416 | 217.0453 | 482.3229
0.5865896 | 214.6139 | 476.9199 | 648.2156 |  | 476.9199 | 0.586939 | 212.2977 | 471.7726 | 0.5865985 | 213.8384 | 475.1964 | 0.5864196 | 208.4874 | 463.3054 | 0.5862507 | 209.0823 | 464.6272 | 0.5869375 | 209.631 | 465.8467 | 0.8239818 | 267.6461 | 594.7692 | 0.5869151 | 217.386 | 483.0801 | 0.5862724 | 219.2915 | 487.3144 | 0.5865945 | 217.612 | 483.5823
0.5882718 | 215.2439 | 478.3197 | 650.1182 |  | 478.3197 | 0.5885978 | 212.7727 | 472.8282 | 0.5882532 | 214.3105 | 476.2456 | 0.5880965 | 209.0253 | 464.5007 | 0.5879291 | 209.7195 | 466.0434 | 0.5885913 | 210.1363 | 466.9695 | 0.8256528 | 266.476 | 592.1689 | 0.5885783 | 217.9098 | 484.2439 | 0.5879411 | 219.9271 | 488.7268 | 0.5882525 | 218.3421 | 485.2048
0.5899407 | 215.8671 | 479.7046 | 652.0005 |  | 479.7046 | 0.5902534 | 213.2304 | 473.8454 | 0.5899246 | 214.7233 | 477.1628 | 0.5897725 | 209.5768 | 465.7263 | 0.5896062 | 210.2228 | 467.1618 | 0.590251 | 210.6147 | 468.0327 | 0.8273315 | 265.3577 | 589.6838 | 0.5902588 | 218.4382 | 485.4183 | 0.589596 | 220.4406 | 489.868 | 0.5899286 | 219.0648 | 486.8106
0.5916032 | 216.5812 | 481.2916 | 654.1575 |  | 481.2916 | 0.5919237 | 213.9431 | 475.429 | 0.5916047 | 215.3677 | 478.595 | 0.5914364 | 210.1369 | 466.9709 | 0.5912703 | 210.8018 | 468.4485 | 0.5919284 | 211.1891 | 469.3092 | 0.8290005 | 264.2359 | 587.191 | 0.5919368 | 218.8852 | 486.4116 | 0.5912517 | 220.9651 | 491.0335 | 0.5916029 | 219.6488 | 488.1084
0.5932602 | 217.2302 | 482.7338 | 656.1178 |  | 482.7338 | 0.5936044 | 214.5091 | 476.6868 | 0.5932817 | 215.9238 | 479.8307 | 0.5930874 | 210.7999 | 468.4442 | 0.5929291 | 211.3612 | 469.6916 | 0.5936081 | 211.7414 | 470.5364 | 0.8306564 | 263.0965 | 584.6589 | 0.5936038 | 219.3689 | 487.4865 | 0.5929226 | 221.5071 | 492.238 | 0.5932712 | 220.3385 | 489.641
0.5949299 | 217.75 | 483.8888 | 657.6876 |  | 483.8888 | 0.5952817 | 215.1088 | 478.0195 | 0.5949426 | 216.4409 | 480.9798 | 0.5947454 | 211.3753 | 469.7229 | 0.5945914 | 211.8668 | 470.8151 | 0.5952734 | 212.3124 | 471.8053 | 0.8323111 | 262.0184 | 582.2632 | 0.5952585 | 219.8048 | 488.4552 | 0.5946031 | 222.1079 | 493.5731 | 0.5949304 | 221.0163 | 491.1474
0.5966082 | 218.4615 | 485.4699 | 659.8366 |  | 485.4699 | 0.5969425 | 215.7229 | 479.3842 | 0.5965903 | 216.9365 | 482.0812 | 0.5964203 | 211.9588 | 471.0196 | 0.5962705 | 212.3083 | 471.7962 | 0.596934 | 212.9604 | 473.2452 | 0.8373311 | 263.325 | 585.1666 | 0.596921 | 220.5501 | 490.1114 | 0.5962756 | 222.5665 | 494.5922 | 0.5965905 | 221.6266 | 492.5035
0.598285 | 219.0316 | 486.737 | 661.5588 |  | 486.737 | 0.5985918 | 216.3323 | 480.7384 | 0.5982564 | 217.633 | 483.6289 | 0.5981006 | 212.4756 | 472.1679 | 0.5979483 | 212.795 | 472.8777 | 0.5985956 | 213.6756 | 474.8346 | 0.8406444 | 264.4248 | 587.6107 | 0.5985974 | 221.1346 | 491.4103 | 0.5979335 | 223.2405 | 496.0901 | 0.5982666 | 222.2049 | 493.7886
0.5999434 | 219.566 | 487.9244 | 663.1726 |  | 487.9244 | 0.6002579 | 216.8598 | 481.9107 | 0.5999363 | 218.2178 | 484.9285 | 0.5997704 | 212.9664 | 473.2587 | 0.59961 | 213.3754 | 474.1675 | 0.6002625 | 214.1769 | 475.9487 | 0.8439944 | 265.5646 | 590.1436 | 0.6002759 | 221.8936 | 493.0968 | 0.5995888 | 223.9126 | 497.5836 | 0.5999467 | 222.809 | 495.131
0.601594 | 220.069 | 489.0423 | 664.6921 |  | 489.0423 | 0.6019378 | 217.4572 | 483.2382 | 0.6016068 | 218.8431 | 486.3181 | 0.6014301 | 213.4144 | 474.2543 | 0.6012579 | 213.9002 | 475.3338 | 0.6019391 | 214.7089 | 477.1309 | 0.8473257 | 266.5835 | 592.4078 | 0.6019445 | 222.6388 | 494.7529 | 0.6012571 | 224.5535 | 499.0079 | 0.6016148 | 223.2784 | 496.1742
0.6032556 | 220.6898 | 490.4218 | 666.567 |  | 490.4218 | 0.6036078 | 217.9829 | 484.4064 | 0.6032665 | 219.4284 | 487.6187 | 0.6030927 | 213.9916 | 475.5369 | 0.6029196 | 214.4148 | 476.4773 | 0.6036083 | 215.2175 | 478.2611 | 0.8523344 | 268.0165 | 595.5922 | 0.603597 | 223.3554 | 496.3453 | 0.6029363 | 225.0674 | 500.1497 | 0.6032683 | 223.8232 | 497.3849
0.6049308 | 221.2339 | 491.6309 | 668.2104 |  | 491.6309 | 0.6052687 | 218.4752 | 485.5005 | 0.6049179 | 220.0925 | 489.0945 | 0.6047693 | 214.5065 | 476.681 | 0.6045972 | 214.9321 | 477.6268 | 0.6052634 | 215.611 | 479.1356 | 0.8556655 | 269.1924 | 598.2053 | 0.6052498 | 223.8417 | 497.426 | 0.604607 | 225.7301 | 501.6226 | 0.6049245 | 224.2996 | 498.4436
0.6066036 | 221.7968 | 492.8817 | 669.9105 |  | 492.8817 | 0.6069192 | 218.9634 | 486.5853 | 0.6065797 | 220.6835 | 490.4077 | 0.6064498 | 215.0273 | 477.8383 | 0.606272 | 215.5253 | 478.9452 | 0.6069188 | 215.9977 | 479.9949 | 0.8606629 | 270.627 | 601.3932 | 0.6069207 | 224.4661 | 498.8135 | 0.6062636 | 226.2015 | 502.67 | 0.6065912 | 224.7844 | 499.5209
0.6082661 | 222.4217 | 494.2704 | 671.7979 |  | 494.2704 | 0.6085806 | 219.364 | 487.4757 | 0.60826 | 221.1361 | 491.4135 | 0.608115 | 215.5852 | 479.0783 | 0.6079314 | 215.9932 | 479.9849 | 0.6085891 | 216.5111 | 481.1358 | 0.8639897 | 271.637 | 603.6377 | 0.6086007 | 225.0435 | 500.0966 | 0.6079175 | 226.8572 | 504.1272 | 0.608265 | 225.2791 | 500.6202
0.6099184 | 223.0249 | 495.6108 | 673.6198 |  | 495.6108 | 0.6102623 | 219.9432 | 488.7626 | 0.6099367 | 221.6751 | 492.6113 | 0.6097654 | 216.1027 | 480.2282 | 0.6095837 | 216.5958 | 481.3241 | 0.6102692 | 217.0807 | 482.4015 | 0.8673117 | 272.7518 | 606.1151 | 0.6102696 | 225.4659 | 501.0353 | 0.6095884 | 227.3948 | 505.3217 | 0.6099336 | 225.9043 | 502.0095
0.6115791 | 223.6526 | 497.0057 | 675.5157 |  | 497.0057 | 0.6119363 | 220.5832 | 490.1849 | 0.6116037 | 222.2141 | 493.809 | 0.6114233 | 216.6501 | 481.4447 | 0.6112514 | 217.3134 | 482.9186 | 0.6119387 | 217.6777 | 483.7282 | 0.8723298 | 273.9976 | 608.8836 | 0.6119257 | 226.0542 | 502.3427 | 0.6112659 | 228.0532 | 506.7848 | 0.6115896 | 226.4612 | 503.247
0.6132551 | 224.1826 | 498.1835 | 677.1165 |  | 498.1835 | 0.6136051 | 221.1797 | 491.5105 | 0.6132621 | 222.6931 | 494.8735 | 0.6130947 | 217.1634 | 482.5853 | 0.6129327 | 217.9016 | 484.2258 | 0.6135956 | 218.2752 | 485.056 | 0.8773289 | 275.4763 | 612.1696 | 0.6135842 | 226.6097 | 503.5771 | 0.6129381 | 228.5541 | 507.898 | 0.6132437 | 227.0625 | 504.5833
0.6149358 | 224.7841 | 499.5203 | 678.9335 |  | 499.5203 | 0.6152623 | 221.7981 | 492.8847 | 0.6149292 | 223.216 | 496.0355 | 0.6147649 | 217.7131 | 483.8068 | 0.6146086 | 218.4727 | 485.4949 | 0.6152515 | 218.8763 | 486.3917 | 0.8806751 | 276.4957 | 614.4349 | 0.6152595 | 227.0677 | 504.595 | 0.6145979 | 229.2401 | 509.4225 | 0.6149147 | 227.7946 | 506.2103
0.6166067 | 225.3439 | 500.7643 | 680.6243 |  | 500.7643 | 0.6169282 | 222.4449 | 494.3221 | 0.6166114 | 223.8644 | 497.4765 | 0.6164333 | 218.2249 | 484.9442 | 0.6162745 | 219.0733 | 486.8295 | 0.6169258 | 219.6233 | 488.0518 | 0.8856638 | 278.0356 | 617.8569 | 0.6169392 | 227.6375 | 505.8612 | 0.6162551 | 229.7236 | 510.4969 | 0.6165957 | 228.3975 | 507.55
0.6182615 | 225.9563 | 502.1251 | 682.4738 |  | 502.1251 | 0.6186103 | 222.9613 | 495.4695 | 0.6182843 | 224.3975 | 498.6611 | 0.6180851 | 218.8268 | 486.2818 | 0.6179326 | 219.5543 | 487.8984 | 0.6186047 | 220.2142 | 489.365 | 0.8906431 | 279.4578 | 621.0174 | 0.6186098 | 228.2424 | 507.2053 | 0.6179225 | 230.3813 | 511.9585 | 0.6182698 | 228.9909 | 508.8687
0.6199207 | 226.4813 | 503.2918 | 684.0596 |  | 503.2918 | 0.6202847 | 223.5357 | 496.7459 | 0.6199436 | 224.9431 | 499.8737 | 0.6197429 | 219.3879 | 487.5287 | 0.6195911 | 219.9991 | 488.8868 | 0.6202762 | 220.684 | 490.4088 | 0.8956624 | 280.9243 | 624.2762 | 0.6202683 | 228.8217 | 508.4926 | 0.6196033 | 230.9348 | 513.1884 | 0.6199307 | 229.4739 | 509.9419
0.6215974 | 226.9831 | 504.4069 | 685.5752 |  | 504.4069 | 0.621945 | 223.949 | 497.6644 | 0.6215969 | 225.5868 | 501.3039 | 0.6214231 | 220.0542 | 489.0093 | 0.6212701 | 220.6158 | 490.2573 | 0.6219351 | 221.2777 | 491.7282 | 0.9006495 | 282.3395 | 627.4211 | 0.6219217 | 229.5211 | 510.0469 | 0.621282 | 231.626 | 514.7244 | 0.6215861 | 230.0575 | 511.2389
0.6232755 | 227.5982 | 505.7739 | 687.4331 |  | 505.7739 | 0.6235958 | 224.5536 | 499.008 | 0.6232568 | 226.1772 | 502.6161 | 0.6231 | 220.5557 | 490.1238 | 0.6229441 | 221.1933 | 491.5406 | 0.6235852 | 221.9255 | 493.1677 | 0.9056741 | 283.716 | 630.4799 | 0.6235952 | 230.1823 | 511.5163 | 0.622944 | 232.2555 | 516.1233 | 0.6232557 | 230.5104 | 512.2453
0.6249409 | 228.1992 | 507.1093 | 689.2482 |  | 507.1093 | 0.6252565 | 225.0267 | 500.0592 | 0.6249309 | 226.7086 | 503.7968 | 0.6247736 | 221.0889 | 491.3087 | 0.6246104 | 221.7355 | 492.7456 | 0.6252533 | 222.4266 | 494.2813 | 0.9089783 | 284.7198 | 632.7107 | 0.6252754 | 230.6465 | 512.5477 | 0.6245911 | 232.882 | 517.5155 | 0.6249372 | 231.0669 | 513.482
0.6265909 | 228.8072 | 508.4604 | 691.0846 |  | 508.4604 | 0.6269338 | 225.6419 | 501.4265 | 0.6265997 | 227.2507 | 505.0016 | 0.6264361 | 221.6516 | 492.559 | 0.6262608 | 222.3036 | 494.008 | 0.6269339 | 222.9677 | 495.4839 | 0.9139825 | 286.108 | 635.7956 | 0.6269427 | 231.2644 | 513.9209 | 0.6262565 | 233.4393 | 518.754 | 0.62661 | 231.6058 | 514.6795
0.6282482 | 229.3031 | 509.5623 | 692.5823 |  | 509.5623 | 0.6286 | 226.2946 | 502.877 | 0.6282627 | 227.7634 | 506.1408 | 0.62809 | 222.1704 | 493.7121 | 0.6279166 | 222.773 | 495.0512 | 0.6286094 | 223.5791 | 496.8423 | 0.9189811 | 287.5317 | 638.9594 | 0.6286014 | 231.7708 | 515.0463 | 0.627935 | 234.0848 | 520.1884 | 0.6282682 | 232.2261 | 516.058
0.6299283 | 229.9565 | 511.0144 | 694.5559 |  | 511.0144 | 0.6302613 | 226.9072 | 504.2381 | 0.6299165 | 228.2533 | 507.2296 | 0.6297575 | 222.8083 | 495.1296 | 0.629593 | 223.3513 | 496.3362 | 0.630274 | 224.1907 | 498.2015 | 0.9223338 | 288.5719 | 641.271 | 0.6302537 | 232.1396 | 515.8658 | 0.629607 | 234.6358 | 521.4128 | 0.6299188 | 232.7855 | 517.3011
0.631604 | 230.3801 | 511.9557 | 695.8353 |  | 511.9557 | 0.6319172 | 227.3875 | 505.3057 | 0.6315808 | 228.7762 | 508.3916 | 0.63144 | 223.4669 | 496.5932 | 0.6312673 | 223.9377 | 497.6393 | 0.6319233 | 224.66 | 499.2444 | 0.9273245 | 289.9652 | 644.3671 | 0.6319276 | 232.6725 | 517.0499 | 0.6312708 | 235.1951 | 522.6557 | 0.6315857 | 233.3374 | 518.5275
0.6332675 | 230.9155 | 513.1454 | 697.4524 |  | 513.1454 | 0.6335804 | 228.0196 | 506.7102 | 0.6332602 | 229.3421 | 509.6491 | 0.6331105 | 224.1593 | 498.1318 | 0.6329355 | 224.5448 | 498.9885 | 0.6335894 | 225.1901 | 500.4225 | 0.9323184 | 291.2811 | 647.2913 | 0.6336085 | 233.3657 | 518.5905 | 0.6329187 | 235.7343 | 523.854 | 0.6332663 | 233.9409 | 519.8687
0.6349227 | 231.4493 | 514.3318 | 699.0649 |  | 514.3318 | 0.6352609 | 228.4961 | 507.769 | 0.6349401 | 229.8937 | 510.8749 | 0.6347684 | 224.7673 | 499.483 | 0.6345918 | 225.1528 | 500.3396 | 0.635272 | 225.7531 | 501.6737 | 0.9373265 | 292.6234 | 650.2741 | 0.6352761 | 233.9375 | 519.8611 | 0.6345804 | 236.2571 | 525.0157 | 0.6349351 | 234.4654 | 521.0343
0.6365809 | 232.1082 | 515.7961 | 701.0551 |  | 515.7961 | 0.6369407 | 228.9126 | 508.6946 | 0.6366063 | 230.479 | 512.1757 | 0.6364141 | 225.3855 | 500.8567 | 0.6362495 | 225.8056 | 501.7903 | 0.6369437 | 226.3512 | 503.0026 | 0.940652 | 293.6566 | 652.5702 | 0.6369336 | 234.5347 | 521.1883 | 0.6362598 | 236.7935 | 526.2078 | 0.6365933 | 234.97 | 522.1556
0.6382606 | 232.6684 | 517.0409 | 702.747 |  | 517.0409 | 0.63861 | 229.4256 | 509.8346 | 0.6382667 | 231.0548 | 513.455 | 0.6380842 | 225.8355 | 501.8566 | 0.6379285 | 226.2241 | 502.7203 | 0.6386028 | 226.7714 | 503.9365 | 0.9456618 | 295.1104 | 655.801 | 0.638585 | 235.1455 | 522.5456 | 0.6379381 | 237.2906 | 527.3124 | 0.6382467 | 235.4439 | 523.2086
0.6399418 | 233.3947 | 518.655 | 704.9407 |  | 518.655 | 0.6402672 | 230.0137 | 511.1415 | 0.6399235 | 231.6149 | 514.6998 | 0.6397665 | 226.4654 | 503.2564 | 0.6396061 | 226.7168 | 503.8151 | 0.6402552 | 227.3326 | 505.1835 | 0.9506576 | 296.5153 | 658.9229 | 0.6402529 | 235.7722 | 523.9383 | 0.6396042 | 237.8679 | 528.5952 | 0.6399164 | 236.0874 | 524.6386
0.6416106 | 233.9864 | 519.9697 | 706.7277 |  | 519.9697 | 0.6419238 | 230.5991 | 512.4424 | 0.641596 | 232.109 | 515.7977 | 0.6414361 | 226.9446 | 504.3214 | 0.6412724 | 227.1423 | 504.7606 | 0.6419213 | 227.9136 | 506.4747 | 0.9556734 | 297.8938 | 661.9862 | 0.6419349 | 236.2171 | 524.927 | 0.641261 | 238.3977 | 529.7726 | 0.641602 | 236.6661 | 525.9246
0.6432677 | 234.5431 | 521.2068 | 708.4091 |  | 521.2068 | 0.6435948 | 231.2396 | 513.8658 | 0.643279 | 232.7178 | 517.1506 | 0.6430964 | 227.5603 | 505.6896 | 0.6445876 | 228.1734 | 507.052 | 0.6436008 | 228.4841 | 507.7424 | 0.9606451 | 299.1573 | 664.7939 | 0.6436054 | 236.6435 | 525.8745 | 0.6429281 | 238.9759 | 531.0576 | 0.6432756 | 237.3185 | 527.3745
0.6449283 | 235.0587 | 522.3527 | 709.9666 |  | 522.3527 | 0.6452805 | 231.8013 | 515.114 | 0.6449454 | 233.3145 | 518.4768 | 0.6447506 | 228.0708 | 506.8241 | 0.6479398 | 229.3054 | 509.5676 | 0.6452724 | 229.0134 | 508.9186 | 0.9656565 | 300.5764 | 667.9475 | 0.6452643 | 237.1513 | 527.0029 | 0.6446091 | 239.6328 | 532.5174 | 0.6449418 | 238.0085 | 528.9078
0.6466038 | 235.6415 | 523.6478 | 711.7269 |  | 523.6478 | 0.6469448 | 232.4618 | 516.5818 | 0.6465947 | 233.8367 | 519.6371 | 0.6464209 | 228.6676 | 508.1502 | 0.6512638 | 230.3829 | 511.962 | 0.6469364 | 229.6423 | 510.3163 | 0.9706581 | 301.9649 | 671.0331 | 0.6469203 | 237.7808 | 528.4017 | 0.6462846 | 240.2943 | 533.9874 | 0.6465944 | 238.7506 | 530.5569
0.648282 | 236.112 | 524.6934 | 713.148 |  | 524.6934 | 0.6485971 | 233.0981 | 517.9958 | 0.6482478 | 234.4408 | 520.9795 | 0.6481025 | 229.0627 | 509.0283 | 0.6545937 | 231.5065 | 514.4589 | 0.6485915 | 230.2134 | 511.5854 | 0.9740012 | 302.979 | 673.2866 | 0.6485919 | 238.3254 | 529.612 | 0.6479462 | 240.7554 | 535.012 | 0.6482599 | 239.2721 | 531.7158
0.6499507 | 236.6109 | 525.802 | 714.6547 |  | 525.802 | 0.6502511 | 233.6081 | 519.1292 | 0.6499234 | 235.1018 | 522.4484 | 0.6497738 | 229.6834 | 510.4076 | 0.657954 | 232.5688 | 516.8195 | 0.6502603 | 230.6725 | 512.6055 | 0.9773133 | 304.0134 | 675.5853 | 0.6502692 | 238.8314 | 530.7365 | 0.6495962 | 241.4091 | 536.4648 | 0.6499411 | 239.8826 | 533.0724
0.6516011 | 237.3017 | 527.3371 | 716.7412 |  | 527.3371 | 0.6519247 | 234.056 | 520.1244 | 0.6516017 | 235.6226 | 523.6057 | 0.6514375 | 230.2552 | 511.6782 | 0.661372 | 233.6965 | 519.3256 | 0.6519425 | 231.1553 | 513.6785 | 0.9823371 | 305.4474 | 678.772 | 0.6519439 | 239.4247 | 532.0548 | 0.6512564 | 242.0034 | 537.7854 | 0.6516152 | 240.4676 | 534.3725
0.6532555 | 237.8852 | 528.6337 | 718.5036 |  | 528.6337 | 0.6536029 | 234.6758 | 521.5018 | 0.6532683 | 236.0997 | 524.666 | 0.6530925 | 230.7985 | 512.8855 | 0.66496 | 234.8377 | 521.8615 | 0.6536158 | 231.5688 | 514.5973 | 0.987332 | 306.9167 | 682.0372 | 0.6536036 | 240.0253 | 533.3896 | 0.6529303 | 242.5496 | 538.9991 | 0.6532745 | 240.9688 | 535.4863
0.6549265 | 238.418 | 529.8177 | 720.1128 |  | 529.8177 | 0.6552699 | 235.2252 | 522.7227 | 0.6549264 | 236.7327 | 526.0727 | 0.6547563 | 231.2906 | 513.9792 | 0.6686542 | 236.06 | 524.5778 | 0.6552766 | 232.0227 | 515.6059 | 0.9923228 | 308.2151 | 684.9223 | 0.655256 | 240.5136 | 534.4747 | 0.6545996 | 243.0875 | 540.1945 | 0.6549252 | 241.3397 | 536.3104
0.6566041 | 239.1177 | 531.3726 | 722.2262 |  | 531.3726 | 0.656926 | 235.6368 | 523.6373 | 0.6565827 | 237.2231 | 527.1624 | 0.6564357 | 231.9676 | 515.4836 | 0.6715149 | 237.2514 | 527.2253 | 0.6569293 | 232.5295 | 516.7323 | 0.9973345 | 309.4316 | 687.6258 | 0.6569222 | 241.1649 | 535.922 | 0.6562635 | 243.7167 | 541.5926 | 0.6565853 | 241.8852 | 537.5228
0.658273 | 239.6729 | 532.6065 | 723.9033 |  | 532.6065 | 0.6585873 | 236.1793 | 524.8429 | 0.6582602 | 237.6925 | 528.2056 | 0.6581067 | 232.4675 | 516.5944 | 0.6754739 | 238.5173 | 530.0384 | 0.6585886 | 233.0819 | 517.9598 | 1.002321 | 310.8288 | 690.7306 | 0.658599 | 241.8069 | 537.3486 | 0.6579174 | 244.1956 | 542.6568 | 0.6582626 | 242.438 | 538.7512
0.6599304 | 240.1328 | 533.6285 | 725.2923 |  | 533.6285 | 0.6602613 | 236.7971 | 526.2159 | 0.6599414 | 238.2529 | 529.4509 | 0.6597668 | 232.9008 | 517.5574 | 0.6784888 | 239.6472 | 532.5493 | 0.6602656 | 233.6056 | 519.1235 | 1.007341 | 312.285 | 693.9667 | 0.6602697 | 242.4794 | 538.843 | 0.6595792 | 244.8352 | 544.0783 | 0.6599398 | 242.9532 | 539.8961
0.6615883 | 240.7817 | 535.0704 | 727.2522 |  | 535.0704 | 0.6619406 | 237.2847 | 527.2993 | 0.6616082 | 238.8443 | 530.765 | 0.6614214 | 233.4899 | 518.8665 | 0.6826742 | 240.8374 | 535.1941 | 0.6619396 | 234.1847 | 520.4105 | 1.012322 | 313.7046 | 697.1212 | 0.6619281 | 243.0629 | 540.1397 | 0.6612619 | 245.2518 | 545.0041 | 0.661599 | 243.5169 | 541.1486
0.6632619 | 241.3517 | 536.3372 | 728.9739 |  | 536.3372 | 0.6636088 | 237.7856 | 528.4124 | 0.6632651 | 239.3014 | 531.7808 | 0.663086 | 234.1363 | 520.3029 | 0.6858714 | 241.8743 | 537.4984 | 0.6636041 | 234.7017 | 521.5592 | 1.01731 | 315.0883 | 700.1962 | 0.6635842 | 243.7012 | 541.5582 | 0.6629403 | 245.8602 | 546.356 | 0.6632564 | 244.1632 | 542.5848
0.6649411 | 241.8905 | 537.5344 | 730.6011 |  | 537.5344 | 0.6652681 | 238.3602 | 529.6894 | 0.6649234 | 239.8641 | 533.0314 | 0.6647633 | 234.7347 | 521.6326 | 0.6902814 | 243.2203 | 540.4895 | 0.6652564 | 235.2442 | 522.7648 | 1.022322 | 316.3976 | 703.1057 | 0.6652496 | 244.3056 | 542.9013 | 0.6646081 | 246.4197 | 547.5994 | 0.6649204 | 244.7786 | 543.9524
0.6666121 | 242.5283 | 538.9517 | 732.5275 |  | 538.9517 | 0.6669248 | 238.9841 | 531.0757 | 0.6665981 | 240.4215 | 534.2701 | 0.6664369 | 235.2897 | 522.8661 | 0.6936706 | 244.2592 | 542.7982 | 0.6669166 | 235.7928 | 523.984 | 1.027313 | 317.8825 | 706.4055 | 0.6669274 | 244.9172 | 544.2604 | 0.6662673 | 247.1221 | 549.1602 | 0.6666013 | 245.2289 | 544.9531
0.6682733 | 243.1692 | 540.3759 | 734.4633 |  | 540.3759 | 0.6685975 | 239.5886 | 532.4191 | 0.6682742 | 240.9017 | 535.3372 | 0.668098 | 236.041 | 524.5355 | 0.6971297 | 245.3871 | 545.3046 | 0.6685945 | 236.2488 | 524.9974 | 1.032337 | 319.105 | 709.1223 | 0.6686021 | 245.4587 | 545.4637 | 0.6679224 | 247.6373 | 550.3051 | 0.668277 | 245.7489 | 546.1087
0.669928 | 243.6069 | 541.3488 | 735.7855 |  | 541.3488 | 0.6702738 | 240.1193 | 533.5984 | 0.669943 | 241.4088 | 536.464 | 0.6697543 | 236.6941 | 525.9869 | 0.7006957 | 246.4577 | 547.6839 | 0.6702703 | 236.7799 | 526.1776 | 1.037316 | 320.5829 | 712.4065 | 0.6702639 | 245.9592 | 546.576 | 0.669593 | 248.2867 | 551.7483 | 0.6699424 | 246.3654 | 547.4787
0.6715941 | 244.0602 | 542.3561 | 737.1546 |  | 542.3561 | 0.671942 | 240.6939 | 534.8754 | 0.6715955 | 241.9271 | 537.6157 | 0.6714203 | 237.1666 | 527.0369 | 0.7042787 | 247.683 | 550.4066 | 0.671938 | 237.3703 | 527.4896 | 1.042312 | 321.8198 | 715.1551 | 0.6719229 | 246.5555 | 547.9012 | 0.6712772 | 248.7079 | 552.6843 | 0.6715955 | 246.8964 | 548.6586
0.6732712 | 244.546 | 543.4356 | 738.6218 |  | 543.4356 | 0.6735983 | 241.2296 | 536.0658 | 0.6732512 | 242.3634 | 538.5853 | 0.6730999 | 237.6982 | 528.2182 | 0.7079854 | 248.8344 | 552.9653 | 0.6735992 | 237.9828 | 528.8506 | 1.047329 | 323.1801 | 718.178 | 0.6735891 | 246.9769 | 548.8375 | 0.672944 | 249.3023 | 554.0051 | 0.6732567 | 247.4009 | 549.7798
0.6749448 | 245.1714 | 544.8253 | 740.5108 |  | 544.8253 | 0.6752515 | 241.6558 | 537.0129 | 0.6749259 | 242.8561 | 539.6803 | 0.6747746 | 238.3768 | 529.7262 | 0.7117226 | 250.1193 | 555.8207 | 0.675257 | 238.5287 | 530.0638 | 1.052323 | 324.5881 | 721.3068 | 0.6752656 | 247.5928 | 550.2062 | 0.6745958 | 249.9251 | 555.389 | 0.6749272 | 247.9616 | 551.0258
0.676603 | 245.6079 | 545.7953 | 741.8291 |  | 545.7953 | 0.6769265 | 242.088 | 537.9733 | 0.6766002 | 243.4018 | 540.893 | 0.6764362 | 238.826 | 530.7244 | 0.7155771 | 251.2977 | 558.4393 | 0.6769338 | 239.1408 | 531.4241 | 1.057349 | 325.9786 | 724.3968 | 0.6769476 | 248.2576 | 551.6835 | 0.6762509 | 250.4203 | 556.4896 | 0.6766116 | 248.5112 | 552.2471
0.6782537 | 246.212 | 547.1377 | 743.6536 |  | 547.1377 | 0.6786028 | 242.5773 | 539.0607 | 0.6782717 | 243.9182 | 542.0405 | 0.6780872 | 239.2929 | 531.762 | 0.7194911 | 252.7664 | 561.7031 | 0.6786121 | 239.6588 | 532.5752 | 1.062321 | 327.3572 | 727.4605 | 0.6786126 | 248.9386 | 553.1968 | 0.6779217 | 250.9283 | 557.6184 | 0.6782753 | 248.9987 | 553.3304
0.6799229 | 246.8452 | 548.545 | 745.5664 |  | 548.545 | 0.6802733 | 243.0329 | 540.0731 | 0.6799285 | 244.526 | 543.3911 | 0.6797498 | 239.923 | 533.1621 | 0.7234873 | 253.9957 | 564.435 | 0.6802796 | 240.0433 | 533.4296 | 1.067327 | 328.6877 | 730.4171 | 0.6802615 | 249.4577 | 554.3504 | 0.6796021 | 251.5562 | 559.0138 | 0.679925 | 249.5241 | 554.4981
0.6816051 | 247.3439 | 549.6532 | 747.0727 |  | 549.6532 | 0.6819286 | 243.4564 | 541.0143 | 0.6815836 | 245.1128 | 544.6951 | 0.6814287 | 240.507 | 534.46 | 0.7275574 | 255.2666 | 567.259 | 0.6819333 | 240.4183 | 534.2629 | 1.072334 | 330.0827 | 733.517 | 0.6819212 | 250.0078125 | 555.5729 | 0.6812677 | 252.1869 | 560.4154 | 0.6815833 | 250.1133 | 555.8073
0.6832757 | 247.8514 | 550.7809 | 748.6054 |  | 550.7809 | 0.6835839 | 244.0607 | 542.357 | 0.6832573 | 245.6528 | 545.8951 | 0.6831083 | 240.9518 | 535.4483 | 0.7316796 | 256.5532 | 570.1183 | 0.6835856 | 240.8033 | 535.1184 | 1.077325 | 331.5329 | 736.7398 | 0.683598 | 250.5261 | 556.7248 | 0.6829264 | 252.6733 | 561.4963 | 0.6832618 | 250.7339 | 557.1864
0.684936 | 248.4322 | 552.0715 | 750.3595 |  | 552.0715 | 0.6852576 | 244.6923 | 543.7607 | 0.6849371 | 246.2463 | 547.214 | 0.6847716 | 241.5459 | 536.7686 | 0.7358872 | 257.7966 | 572.8814 | 0.6852632 | 241.2062 | 536.0137 | 1.082342 | 332.8369 | 739.6375 | 0.6852722 | 251.0939 | 557.9865 | 0.684585 | 253.3377 | 562.9727 | 0.6849397 | 251.4476 | 558.7725
0.6865858 | 249.0312 | 553.4026 | 752.1688 |  | 553.4026 | 0.6869382 | 245.1851 | 544.8557 | 0.6866085 | 246.7667 | 548.3704 | 0.6864228 | 242.0763 | 537.9473 | 0.7387251 | 258.8362 | 575.1917 | 0.6869396 | 241.4792 | 536.6203 | 1.087311 | 334.0663 | 742.3695 | 0.6869382 | 251.6397 | 559.1994 | 0.6862599 | 253.9951 | 564.4336 | 0.686606 | 252.0462 | 560.1026
0.6882536 | 249.5916 | 554.6479 | 753.8613 |  | 554.6479 | 0.6886094 | 245.6268 | 545.8373 | 0.6882658 | 247.2353 | 549.4117 | 0.6880822 | 242.6261 | 539.169 | 0.7431015 | 260.3561 | 578.5691 | 0.6886016 | 241.9753 | 537.7229 | 1.09233 | 335.3898 | 745.3106 | 0.688587 | 252.2196 | 560.488 | 0.6879387 | 254.6054 | 565.7898 | 0.6882604 | 252.7079 | 561.573
0.6899347 | 250.181 | 555.9578 | 755.6416 |  | 555.9578 | 0.6902663 | 246.2296 | 547.1769 | 0.689918 | 247.6834 | 550.4075 | 0.6897649 | 243.1768 | 540.3928 | 0.7474955 | 261.7628 | 581.6951 | 0.6902558 | 242.3386 | 538.5302 | 1.09732 | 336.6412 | 748.0916 | 0.6902491 | 252.8237 | 561.8305 | 0.6896086 | 255.1142 | 566.9204 | 0.6899156 | 253.1958 | 562.6573
0.6916034 | 250.7102 | 557.1337 | 757.24 |  | 557.1337 | 0.6919188 | 246.6695 | 548.1544 | 0.691587 | 248.24 | 551.6444 | 0.6914416 | 243.7998 | 541.7774 | 0.7505044 | 262.7991 | 583.9981 | 0.6919192 | 242.6233 | 539.1629 | 1.102312 | 338.0159 | 751.1464 | 0.6919279 | 253.3765 | 563.059 | 0.691268 | 255.7363 | 568.3028 | 0.6915885 | 253.599 | 563.5534
0.6932651 | 251.3278 | 558.5062 | 759.1054 |  | 558.5062 | 0.6935873 | 247.1615 | 549.2478 | 0.6932659 | 248.6981 | 552.6625 | 0.6931054 | 244.301 | 542.891 | 0.7550068 | 264.1799 | 587.0665 | 0.6935941 | 242.9918 | 539.9818 | 1.107329 | 339.3839 | 754.1865 | 0.6936066 | 253.8902 | 564.2004 | 0.6929247 | 256.2673 | 569.4828 | 0.6932684 | 254.0685 | 564.5967
0.6949201 | 251.8615 | 559.6923 | 760.7175 |  | 559.6923 | 0.6952674 | 247.6504 | 550.3342 | 0.6949405 | 249.3389 | 554.0864 | 0.694758 | 244.8135 | 544.0301 | 0.7596502 | 265.6438 | 590.3196 | 0.6952731 | 243.4384 | 540.9742 | 1.112313 | 340.9019 | 757.5597 | 0.6952733 | 254.3634 | 565.2521 | 0.6945953 | 256.8594 | 570.7987 | 0.6949345 | 254.5719 | 565.7154
0.6965849 | 252.4239 | 560.9421 | 762.4162 |  | 560.9421 | 0.6969441 | 248.1914 | 551.5364 | 0.696604 | 249.8632 | 555.2516 | 0.6964172 | 245.3728 | 545.2729 | 0.7627519 | 266.6729 | 592.6065 | 0.6969405 | 243.7524 | 541.672 | 1.11733 | 342.2064 | 760.4586 | 0.6969312 | 254.9852 | 566.6338 | 0.696273 | 257.3609 | 571.9132 | 0.6965899 | 255.0125 | 566.6945
0.6982661 | 253.0191 | 562.2647 | 764.2138 |  | 562.2647 | 0.6986039 | 248.7547 | 552.7882 | 0.6982557 | 250.5897 | 556.8659 | 0.6980947 | 245.9169 | 546.482 | 0.7659119 | 267.6764 | 594.8364 | 0.6985997 | 244.1738 | 542.6083 | 1.12232 | 343.598 | 763.551 | 0.6985933 | 255.535 | 567.8556 | 0.697942 | 257.9257 | 573.1683 | 0.6982498 | 255.6123 | 568.0273
0.6999384 | 253.5649 | 563.4776 | 765.8623 |  | 563.4776 | 0.7002574 | 249.2046 | 553.788 | 0.699923 | 251.1054 | 558.0121 | 0.6997697 | 246.4145 | 547.5879 | 0.7691086 | 268.7108 | 597.1352 | 0.7002592 | 244.7867 | 543.9704 | 1.127324 | 344.8538 | 766.3418 | 0.7002707 | 256.0706 | 569.0457 | 0.6995972 | 258.4271 | 574.2825 | 0.6999231 | 256.2978 | 569.5507
0.7016052 | 254.1304 | 564.7342 | 767.5703 |  | 564.7342 | 0.7019229 | 249.614 | 554.6978 | 0.7016047 | 251.7123 | 559.3607 | 0.7014372 | 246.8603 | 548.5785 | 0.7723126 | 269.72 | 599.3778 | 0.7019305 | 245.3086 | 545.1301 | 1.132346 | 346.171 | 769.2688 | 0.7019464 | 256.5477 | 570.106 | 0.7012525 | 258.901 | 575.3356 | 0.7016026 | 256.7864 | 570.6365
0.7032565 | 254.6617 | 565.9148 | 769.175 |  | 565.9148 | 0.703606 | 250.092 | 555.7601 | 0.703274 | 252.2667 | 560.5926 | 0.7030932 | 247.4557 | 549.9015 | 0.7755818 | 270.7703 | 601.7118 | 0.7036123 | 246.0049 | 546.6776 | 1.137321 | 347.5455 | 772.3234 | 0.7036124 | 257.1926 | 571.5392 | 0.7029225 | 259.4133 | 576.474 | 0.7032731 | 257.37 | 571.9333
0.704922 | 255.1482 | 566.9959 | 770.6444 |  | 566.9959 | 0.7052751 | 250.6643 | 557.0318 | 0.7049378 | 252.8784 | 561.9521 | 0.7047576 | 248.0012 | 551.1139 | 0.7804829 | 272.2747 | 605.0549 | 0.7052817 | 246.6745 | 548.1656 | 1.14234 | 348.886 | 775.3022 | 0.705262 | 257.8079 | 572.9064 | 0.7046019 | 260.1601 | 578.1335 | 0.704929 | 257.9438 | 573.2083
0.7066011 | 255.7716 | 568.3814 | 772.5274 |  | 568.3814 | 0.7069365 | 251.2062 | 558.2359 | 0.7065884 | 253.3762 | 563.0582 | 0.7064347 | 248.5914 | 552.4252 | 0.7854976 | 273.8943 | 608.654 | 0.7069344 | 247.2703 | 549.4896 | 1.147311 | 349.9809 | 777.7353 | 0.7069181 | 258.4163 | 574.2585 | 0.7062717 | 260.8115 | 579.5811 | 0.7065854 | 258.5205 | 574.4901
0.7082732 | 256.3931 | 569.7624 | 774.4044 |  | 569.7624 | 0.7085895 | 251.7755 | 559.5011 | 0.7082541 | 253.9234 | 564.2743 | 0.7081109 | 249.1815 | 553.7366 | 0.7888125 | 274.9539 | 611.0087 | 0.7085862 | 247.7584 | 550.5743 | 1.152328 | 351.2037 | 780.4527 | 0.7085904 | 259.0366 | 575.6369 | 0.7079275 | 261.409 | 580.9088 | 0.7082582 | 259.0939 | 575.7642
0.7099342 | 256.9931 | 571.0957 | 776.2167 |  | 571.0957 | 0.7102556 | 252.3757 | 560.835 | 0.7099348 | 254.4644 | 565.4765 | 0.7097795 | 249.8228 | 555.1619 | 0.7921597 | 276.0683 | 613.485 | 0.7102523 | 248.257 | 551.6823 | 1.157345 | 352.535 | 783.4111 | 0.7102651 | 259.6127 | 576.917 | 0.7095857 | 262.0115 | 582.2479 | 0.7099369 | 259.7188 | 577.1528
0.7115896 | 257.6364 | 572.5252 | 778.1596 |  | 572.5252 | 0.7119336 | 253.0681 | 562.3735 | 0.7116064 | 254.9313 | 566.514 | 0.7114325 | 250.397 | 556.4378 | 0.7954966 | 277.1451 | 615.878 | 0.7119326 | 248.7397 | 552.755 | 1.162316 | 353.8634 | 786.3631 | 0.711929 | 260.138 | 578.0845 | 0.7112574 | 262.6315 | 583.6256 | 0.7116032 | 260.3592 | 578.576
0.7132509 | 258.3073 | 574.0162 | 780.1862 |  | 574.0162 | 0.7136057 | 253.6984 | 563.7741 | 0.7132677 | 255.4796 | 567.7324 | 0.7130879 | 250.9363 | 557.6362 | 0.798813 | 278.2406 | 618.3125 | 0.7136049 | 249.1918 | 553.7596 | 1.167324 | 355.1942 | 789.3203 | 0.7135869 | 260.6422 | 579.2048 | 0.7129374 | 263.0458 | 584.5463 | 0.7132578 | 260.9243 | 579.8319
0.7149311 | 258.8419 | 575.2043 | 781.8009 |  | 575.2043 | 0.7152666 | 254.205 | 564.9 | 0.7149275 | 255.9994 | 568.8875 | 0.7147601 | 251.4463 | 558.7695 | 0.80217 | 279.3358 | 620.7463 | 0.7152613 | 249.6477 | 554.7727 | 1.172308 | 356.5373 | 792.3052 | 0.7152445 | 261.1545 | 580.3434 | 0.7146096 | 263.5745 | 585.7212 | 0.7149138 | 261.4468 | 580.9929
0.7166044 | 259.3504 | 576.3343 | 783.3368 |  | 576.3343 | 0.7169256 | 254.7855 | 566.1899 | 0.7165936 | 256.5068 | 570.0151 | 0.7164356 | 251.9363 | 559.8584 | 0.8054865 | 280.3624 | 623.0275 | 0.7169197 | 250.1869 | 555.9709 | 1.177331 | 357.9833 | 795.5185 | 0.7169228 | 261.771 | 581.7134 | 0.7162658 | 264.1046 | 586.899 | 0.7165899 | 261.9933 | 582.2074
0.7182696 | 259.8012 | 577.336 | 784.6982 |  | 577.336 | 0.718594 | 255.3199 | 567.3776 | 0.7182758 | 256.9587 | 571.0194 | 0.7181036 | 252.4776 | 561.0614 | 0.8088315 | 281.4645 | 625.4766 | 0.71859 | 250.7636 | 557.2525 | 1.182331 | 359.1847 | 798.1881 | 0.7186041 | 262.3642 | 583.0315 | 0.7179201 | 264.6524 | 588.1165 | 0.7182695 | 262.5113 | 583.3584
0.719928 | 260.261 | 578.3578 | 786.0871 |  | 578.3578 | 0.7202751 | 255.8057 | 568.4571 | 0.7199488 | 257.5521 | 572.3381 | 0.7197574 | 252.9754 | 562.1675 | 0.8121668 | 282.5872 | 627.9715 | 0.7202708 | 251.111 | 558.0245 | 1.187315 | 360.4364 | 800.9697 | 0.720273 | 262.8914 | 584.2032 | 0.7195865 | 265.3291 | 589.6203 | 0.719938 | 262.8883 | 584.1962
0.7215896 | 260.8331 | 579.6291 | 787.815 |  | 579.6291 | 0.7219493 | 256.2787 | 569.5081 | 0.7216091 | 257.9919 | 573.3152 | 0.721413 | 253.5322 | 563.4049 | 0.8154818 | 283.6582 | 630.3515625 | 0.7219431 | 251.6575 | 559.2388 | 1.192336 | 361.5429 | 803.4288 | 0.7219324 | 263.3795 | 585.2879 | 0.7212643 | 266.0221 | 591.1601 | 0.7215987 | 263.4318 | 585.404
0.723271 | 261.4247 | 580.9438 | 789.6019 |  | 580.9438 | 0.7236096 | 256.7487 | 570.5526 | 0.7232605 | 258.5132 | 574.4739 | 0.7230883 | 254.0217 | 564.4927 | 0.8204963 | 285.0319 | 633.4042 | 0.7236013 | 252.1556 | 560.3457 | 1.197314 | 362.8385 | 806.3077 | 0.7235854 | 264.0021 | 586.6713 | 0.7229425 | 266.588 | 592.4179 | 0.7232541 | 263.9872 | 586.6381
0.7249523 | 262.0118 | 582.2485 | 791.3753 |  | 582.2485 | 0.7252626 | 257.2631 | 571.6958 | 0.7249215 | 259.1433 | 575.8741 | 0.7247678 | 254.5996 | 565.777 | 0.8255 | 286.4134 | 636.4743 | 0.7252574 | 252.6646 | 561.4769 | 1.202336 | 364.0679 | 809.0398 | 0.7252566 | 264.4992 | 587.776 | 0.7246046 | 267.2579 | 593.9065 | 0.724929 | 264.5666 | 587.9258
0.7266164 | 262.5689 | 583.4865 | 793.0578 |  | 583.4865 | 0.7269224 | 257.7647 | 572.8104 | 0.7265964 | 259.7804 | 577.2898 | 0.726436 | 255.1513 | 567.0028 | 0.830493 | 287.8703 | 639.7118 | 0.7269239 | 253.1628 | 562.5839 | 1.207333 | 365.2894 | 811.7543 | 0.7269385 | 265.1017 | 589.1149 | 0.7262573 | 267.871 | 595.269 | 0.726611 | 265.0558 | 589.0129
0.7282713 | 263.1824 | 584.8499 | 794.9109 |  | 584.8499 | 0.7286002 | 258.3136 | 574.0303 | 0.728274 | 260.2907 | 578.4237 | 0.7281005 | 255.7594 | 568.3543 | 0.8338245 | 289.0337 | 642.2972 | 0.7286026 | 253.9317 | 564.2926 | 1.212317 | 366.5148 | 814.4774 | 0.7286086 | 265.7581 | 590.5735 | 0.7279224 | 268.3548 | 596.3439 | 0.7282849 | 265.695 | 590.4333
0.7299228 | 263.7928 | 586.2062 | 796.7544 |  | 586.2062 | 0.7302725 | 258.7893 | 575.0874 | 0.7299365 | 260.9353 | 579.8563 | 0.729757 | 256.4166 | 569.8146 | 0.8371581 | 290.0882 | 644.6404 | 0.7302756 | 254.4523 | 565.4496 | 1.217327 | 367.8736 | 817.4969 | 0.7302607 | 266.3621 | 591.9158 | 0.7296036 | 269.0033 | 597.7851 | 0.729942 | 266.2645 | 591.6989
0.7315979 | 264.3074 | 587.3498 | 798.3088 |  | 587.3498 | 0.7319352 | 259.3818 | 576.404 | 0.731588 | 261.4527 | 581.006 | 0.7314244 | 256.9811 | 571.0692 | 0.8404672 | 291.144 | 646.9867 | 0.7319352 | 255.073 | 566.8289 | 1.222306 | 369.0587 | 820.1304 | 0.73191 | 266.8565 | 593.0144 | 0.7312748 | 269.65625 | 599.2361 | 0.7315909 | 266.7438 | 592.7639
0.7332774 | 264.8528 | 588.5617 | 799.956 |  | 588.5617 | 0.7335889 | 259.9761 | 577.7247 | 0.7332465 | 261.9164 | 582.0363 | 0.7331084 | 257.646 | 572.5466 | 0.8438192 | 292.206 | 649.3467 | 0.7335895 | 255.5866 | 567.9701 | 1.227325 | 370.31 | 822.9112 | 0.7335812 | 267.3391 | 594.0868 | 0.7329383 | 270.1175 | 600.261 | 0.7332563 | 267.2231 | 593.8291
0.7349408 | 265.485 | 589.9667 | 801.8656 |  | 589.9667 | 0.7352472 | 260.5566 | 579.0146 | 0.7349269 | 262.3476 | 582.9947 | 0.7347819 | 258.2414 | 573.8698 | 0.8471525 | 293.2522 | 651.6716 | 0.7352559 | 256.1208 | 569.1572 | 1.232308 | 371.5608 | 825.6907 | 0.7352665 | 267.9475 | 595.4388 | 0.7345891 | 270.6321 | 601.4047 | 0.734935 | 267.7628 | 595.0283
0.7365928 | 266.0773 | 591.2828 | 803.6544 |  | 591.2828 | 0.7369282 | 261.0844 | 580.1874 | 0.7366048 | 262.9091 | 584.2426 | 0.7364348 | 258.7974 | 575.1054 | 0.850486 | 294.2775 | 653.95 | 0.7369373 | 256.5126 | 570.0281 | 1.237318 | 372.8365 | 828.5257 | 0.7369378 | 268.4293 | 596.5095 | 0.7362541 | 271.1706 | 602.6013 | 0.7366056 | 268.2571 | 596.127
0.7382496 | 266.5751 | 592.3891 | 805.1581 |  | 592.3891 | 0.7386038 | 261.6317 | 581.4037 | 0.7382717 | 263.4308 | 585.4018 | 0.7380853 | 259.2691 | 576.1536 | 0.8538389 | 295.3504 | 656.3342 | 0.7386079 | 256.9774 | 571.0608 | 1.242333 | 373.9974 | 831.1053 | 0.7385941 | 268.9753 | 597.7228 | 0.7379314 | 271.6282 | 603.6182 | 0.7382677 | 268.8107 | 597.3571
0.7399222 | 267.1197 | 593.5994 | 806.803 |  | 593.5994 | 0.7402741 | 262.1371 | 582.5269 | 0.7399302 | 263.9452 | 586.5449 | 0.7397559 | 259.78 | 577.289 | 0.8588166 | 296.7577 | 659.4615 | 0.7402664 | 257.5129 | 572.2508 | 1.247313 | 375.3245 | 834.0544 | 0.7402502 | 269.584 | 599.0756 | 0.7396063 | 272.1954 | 604.8786 | 0.739916 | 269.4102 | 598.6894
0.741603 | 267.6984 | 594.8853 | 808.5508 |  | 594.8853 | 0.7419313 | 262.6775 | 583.7278 | 0.7415899 | 264.5278 | 587.8395 | 0.7414353 | 260.2815 | 578.4034 | 0.8621548 | 297.77 | 661.7112 | 0.7419202 | 258.0745 | 573.4988 | 1.252333 | 376.6335 | 836.9634 | 0.7419224 | 270.1997 | 600.4437 | 0.741268 | 272.8711 | 606.3803 | 0.7415807 | 269.9695 | 599.9321
0.7432729 | 268.0474 | 595.6609 | 809.605 |  | 595.6609 | 0.7435893 | 263.111 | 584.6912 | 0.7432645 | 265.1426 | 589.2057 | 0.7431024 | 260.8086 | 579.5747 | 0.8654657 | 298.8312 | 664.0693 | 0.7435855 | 258.4938 | 574.4306 | 1.257332 | 377.9201 | 839.8224 | 0.7436039 | 270.687 | 601.5266 | 0.7429257 | 273.5693 | 607.9318 | 0.7432635 | 270.615 | 601.3666
0.7449339 | 268.6344 | 596.9653 | 811.3779 |  | 596.9653 | 0.7452648 | 263.6919 | 585.982 | 0.7449476 | 265.602 | 590.2266 | 0.7447619 | 261.417 | 580.9266 | 0.8705004 | 300.2941 | 667.3201 | 0.7452649 | 259.0034 | 575.5632 | 1.262339 | 379.0881 | 842.4181 | 0.7452722 | 271.4003 | 603.1117 | 0.7445939 | 274.1483 | 609.2183 | 0.7449362 | 271.309 | 602.9089
0.7465924 | 269.2846 | 598.4103 | 813.3419 |  | 598.4103 | 0.7469468 | 264.3005 | 587.3345 | 0.7466121 | 266.1098 | 591.3552 | 0.7464139 | 261.8765 | 581.9478 | 0.8738199 | 301.4268 | 669.8373 | 0.7469408 | 259.5839 | 576.853 | 1.267337 | 380.3696 | 845.2658 | 0.7469341 | 272.0161 | 604.4803 | 0.7462742 | 274.6535 | 610.3411 | 0.7466013 | 271.8042 | 604.0094
0.7482674 | 269.9325 | 599.8499 | 815.2986 |  | 599.8499 | 0.7486131 | 264.9553 | 588.7895 | 0.7482632 | 266.8346 | 592.9658 | 0.7480844 | 262.5202 | 583.3783 | 0.8771762 | 302.547 | 672.3267 | 0.7486038 | 260.0428 | 577.8729 | 1.272312 | 381.5964 | 847.992 | 0.748593 | 272.6086 | 605.7968 | 0.747947 | 275.2169 | 611.5932 | 0.7482602 | 272.358 | 605.2399
0.7499493 | 270.4578 | 601.0173 | 816.8852 |  | 601.0173 | 0.7502659 | 265.4578 | 589.9063 | 0.7499184 | 267.3243 | 594.054 | 0.7497704 | 263.0724 | 584.6052 | 0.8804967 | 303.6919 | 674.8709 | 0.7502583 | 260.6252 | 579.1671 | 1.277333 | 382.7834 | 850.6299 | 0.7502631 | 273.1921 | 607.0936 | 0.7496095 | 275.7743 | 612.8317 | 0.7499287 | 273.0057 | 606.6793
0.7516145 | 271.1693 | 602.5984 | 819.0342 |  | 602.5984 | 0.7519214 | 266.1072 | 591.3493 | 0.7515957 | 267.8073 | 595.1272 | 0.7514399 | 263.6669 | 585.9264 | 0.8838151 | 304.7329 | 677.1842 | 0.751924 | 261.3134 | 580.6963 | 1.28232 | 383.9785 | 853.2856 | 0.7519434 | 273.7284 | 608.2853 | 0.7512639 | 276.3415 | 614.0921 | 0.7516099 | 273.5829 | 607.9619
0.7532666 | 271.6133 | 603.5852 | 820.3755 |  | 603.5852 | 0.7535951 | 266.6136 | 592.4746 | 0.7532693 | 268.3615 | 596.3588 | 0.753103 | 264.21 | 587.1332 | 0.8888189 | 306.2746 | 680.6103 | 0.753606 | 261.894 | 581.9868 | 1.287336 | 385.2094 | 856.0209 | 0.7536103 | 274.208 | 609.3512 | 0.7529204 | 276.9147 | 615.366 | 0.7532793 | 274.0481 | 608.9958
0.7549213 | 272.0328 | 604.5173 | 821.6424 |  | 604.5173 | 0.7552732 | 267.1661 | 593.7024 | 0.7549343 | 268.8772 | 597.5049 | 0.7547572 | 264.8667 | 588.5927 | 0.8938323 | 307.6927 | 683.7616 | 0.7552776 | 262.419 | 583.1533 | 1.292322 | 386.4203 | 858.7118 | 0.755266 | 274.6331 | 610.2958 | 0.7545999 | 277.5088 | 616.6863 | 0.7549365 | 274.6882 | 610.4182
0.7565933 | 272.5146 | 605.5879 | 823.0975 |  | 605.5879 | 0.7569358 | 267.6221 | 594.7158 | 0.7565892 | 269.3644 | 598.5876 | 0.7564244 | 265.5034 | 590.0075 | 0.8988251 | 309.1546 | 687.0102 | 0.7569424 | 262.9651 | 584.3668 | 1.297299 | 387.6737 | 861.4971 | 0.7569181 | 275.1691 | 611.487 | 0.7562715 | 278.0387 | 617.8637 | 0.7565919 | 275.2528 | 611.6729
0.7582672 | 273.1576 | 607.0169 | 825.0397 |  | 607.0169 | 0.7585903 | 268.0759 | 595.7241 | 0.7582486 | 269.919 | 599.82 | 0.7581043 | 266.0888 | 591.3085 | 0.9038398 | 310.6369 | 690.3042 | 0.7585949 | 263.5141 | 585.5869 | 1.302327 | 388.696 | 863.769 | 0.7585874 | 275.7514 | 612.781 | 0.7579371 | 278.6676 | 619.2613 | 0.7582533 | 275.8329 | 612.962
0.7599326 | 273.7599 | 608.3553 | 826.8588 |  | 608.3553 | 0.7602506 | 268.5653 | 596.8119 | 0.759927 | 270.5291 | 601.1759 | 0.7597789 | 266.614 | 592.4755 | 0.9088069 | 312.1584 | 693.6852 | 0.7602553 | 264.0141 | 586.6979 | 1.307314 | 390.032 | 866.7377 | 0.7602678 | 276.2674 | 613.9275 | 0.7595903 | 279.2971 | 620.6601 | 0.7599271 | 276.3229 | 614.0508
0.7615891 | 274.4591 | 609.9091 | 828.9707 |  | 609.9091 | 0.7619258 | 269.083 | 597.9622 | 0.7616065 | 271.147 | 602.549 | 0.7614376 | 267.1756 | 593.7235 | 0.9121646 | 313.1919 | 695.9819 | 0.7619349 | 264.4843 | 587.743 | 1.312335 | 391.2532 | 869.4516 | 0.7619427 | 276.7999 | 615.1109 | 0.7612454 | 279.9676 | 622.1503 | 0.7615996 | 276.9071 | 615.3491
0.7632473 | 275.1073 | 611.3496 | 830.9286 |  | 611.3496 | 0.7636093 | 269.5851 | 599.078 | 0.763275 | 271.6494 | 603.6654 | 0.7630866 | 267.6579 | 594.7953 | 0.9171405 | 314.6786 | 699.2859 | 0.7636086 | 265.0908 | 589.0906 | 1.317319 | 392.6357 | 872.5237 | 0.7636012 | 277.4735 | 616.6078 | 0.7629261 | 280.6271 | 623.6159 | 0.7632601 | 277.5065 | 616.681
0.7649214 | 275.6587 | 612.5749 | 832.594 |  | 612.5749 | 0.7652757 | 270.0954 | 600.212 | 0.7649306 | 272.1512 | 604.7805 | 0.7647479 | 268.1243 | 595.8318 | 0.9221542 | 316.1018 | 702.4485 | 0.7652695 | 265.6357 | 590.3016 | 1.322312 | 393.8342 | 875.1872 | 0.7652552 | 277.9542 | 617.6759 | 0.7646049 | 281.2282 | 624.9516 | 0.7649155 | 278.1293 | 618.065
0.766601 | 276.1976 | 613.7725 | 834.2218 |  | 613.7725 | 0.7669333 | 270.6573 | 601.4606 | 0.7665905 | 272.748 | 606.1067 | 0.7664281 | 268.596 | 596.88 | 0.9271455 | 317.5313 | 705.6252 | 0.7669252 | 266.103 | 591.3399 | 1.327336 | 394.9229 | 877.6065 | 0.7669225 | 278.4279 | 618.7286 | 0.7662718 | 281.6892 | 625.976 | 0.7665806 | 278.5552 | 619.0116
0.768276 | 276.7711 | 615.047 | 835.954 |  | 615.047 | 0.7685896 | 271.2146 | 602.6991 | 0.7682648 | 273.2303 | 607.1785 | 0.7681022 | 269.2307 | 598.2903 | 0.9321491 | 319.0416 | 708.9813 | 0.7685856 | 266.6339 | 592.5197 | 1.332321 | 396.2513 | 880.5583 | 0.7686 | 279.1046 | 620.2325 | 0.7679301 | 282.1586 | 627.019 | 0.7682595 | 279.1611 | 620.3579
0.769937 | 277.2812 | 616.1804 | 837.4945 |  | 616.1804 | 0.7702622 | 271.8405 | 604.0901 | 0.7699437 | 273.7803 | 608.4007 | 0.7697626 | 269.7936 | 599.5414 | 0.9354876 | 320.1842 | 711.5205 | 0.7702613 | 267.3058 | 594.0128 | 1.337338 | 397.5598 | 883.4663 | 0.7702758 | 279.6166 | 621.3703 | 0.7695899 | 282.6891 | 628.198 | 0.7699418 | 279.7944 | 621.7653
0.7715924 | 277.807 | 617.3489 | 839.0827 |  | 617.3489 | 0.7719451 | 272.3264 | 605.1697 | 0.7716143 | 274.404 | 609.7867 | 0.7714185 | 270.3961 | 600.8802 | 0.9404808 | 321.4821 | 714.4048 | 0.7719365 | 267.8006 | 595.1124 | 1.342326 | 398.8511 | 886.3358 | 0.7719405 | 280.1404 | 622.5343 | 0.771265 | 283.2152 | 629.3671 | 0.7716084 | 280.3097 | 622.9104
0.7732581 | 278.4582 | 618.796 | 841.0495 |  | 618.796 | 0.7736135 | 272.9752 | 606.6115 | 0.773267 | 274.8615 | 610.8034 | 0.7730854 | 270.9323 | 602.0719 | 0.9438159 | 322.5198 | 716.7107 | 0.773603 | 268.3365 | 596.3034 | 1.347326 | 399.939 | 888.7533 | 0.7735945 | 280.6927 | 623.7615 | 0.7729459 | 283.7488 | 630.5529 | 0.7732639 | 280.8173 | 624.0385
0.7749387 | 279.0319 | 620.0709 | 842.7823 |  | 620.0709 | 0.7752674 | 273.5962 | 607.9915 | 0.7749187 | 275.4568 | 612.1263 | 0.7747643 | 271.5148 | 603.3662 | 0.9488218 | 323.9028 | 719.7839 | 0.7752621 | 269.0007 | 597.7794 | 1.350654 | 401.0096 | 891.1325 | 0.7752549 | 281.3123 | 625.1385 | 0.7746136 | 284.4195 | 632.0433 | 0.7749225 | 281.365 | 625.2556
0.7766123 | 279.5502 | 621.2227 | 844.3479 |  | 621.2227 | 0.7769182 | 274.1202 | 609.156 | 0.7765898 | 276.0825 | 613.5166 | 0.7764415 | 272.0387 | 604.5305 | 0.9538413 | 325.1957 | 722.6571 | 0.7769236 | 269.5788 | 599.0639 | 1.355655 | 402.1982 | 893.7737 | 0.7769305 | 281.8091 | 626.2423 | 0.7762655 | 285.1026 | 633.5613 | 0.7765943 | 281.9813 | 626.6251
0.7782729 | 280.1579 | 622.5732 | 846.1834 |  | 622.5732 | 0.7785879 | 274.59 | 610.2 | 0.7782653 | 276.4924 | 614.4275 | 0.7781028 | 272.577 | 605.7267 | 0.9571675 | 326.2623 | 725.0273 | 0.7785996 | 270.1494 | 600.332 | 1.360667 | 403.4049 | 896.4553 | 0.7786109 | 282.4955 | 627.7679 | 0.7779211 | 285.6846 | 634.8546 | 0.778276 | 282.3823 | 627.5163
0.7799193 | 280.7822 | 623.9604 | 848.0688 |  | 623.9604 | 0.7802659 | 275.1789 | 611.5087 | 0.7799355 | 276.9784 | 615.5075 | 0.7797597 | 273.1608 | 607.0241 | 0.962172 | 327.7187 | 728.2638 | 0.7802826 | 270.684 | 601.52 | 1.365648 | 404.6339 | 899.1865 | 0.7802756 | 282.9702 | 628.8228 | 0.7795918 | 286.2372 | 636.0826 | 0.779944 | 282.9026 | 628.6725
0.7815885 | 281.2663 | 625.0361 | 849.531 |  | 625.0361 | 0.7819383 | 275.5785 | 612.3966 | 0.7815941 | 277.6215 | 616.9366 | 0.7814177 | 273.736 | 608.3022 | 0.96549 | 328.7269 | 730.5042 | 0.7819483 | 271.2318 | 602.7373 | 1.370661 | 405.8533 | 901.8962 | 0.7819259 | 283.644 | 630.3199 | 0.7812721 | 286.8159 | 637.3687 | 0.7815921 | 283.4064 | 629.7921
0.7832692 | 281.8024 | 626.2276 | 851.1504 |  | 626.2276 | 0.7835932 | 276.1001 | 613.5558 | 0.7832521 | 278.0592 | 617.9093 | 0.7830955 | 274.2777 | 609.506 | 0.9704877 | 330.2025 | 733.7834 | 0.7836009 | 271.6403 | 603.6452 | 1.375639 | 407.1672 | 904.816 | 0.7835887 | 284.2085 | 631.5744 | 0.7829357 | 287.342 | 638.5379 | 0.7832509 | 284.0336 | 631.1858
0.7849392 | 282.5364 | 627.8587 | 853.3673 |  | 627.8587 | 0.7852498 | 276.6036 | 614.6747 | 0.7849228 | 278.4872 | 618.8603 | 0.7847759 | 274.7621 | 610.5823 | 0.9754852 | 331.6146 | 736.9214 | 0.7852572 | 272.1167 | 604.7038 | 1.380653 | 408.3085 | 907.3523 | 0.7852669 | 284.7171 | 632.7046 | 0.7845907 | 287.8711 | 639.7135 | 0.7849252 | 284.595 | 632.4333
0.7866032 | 283.0945 | 629.0988 | 855.0529 |  | 629.0988 | 0.7869264 | 277.0831 | 615.7402 | 0.786604 | 279.0524 | 620.1164 | 0.7864355 | 275.2403 | 611.6452 | 0.9805139 | 333.0223 | 740.0496 | 0.7869306 | 272.5076 | 605.5724 | 1.385663 | 409.4621 | 909.9158 | 0.7869406 | 285.183 | 633.74 | 0.7862499 | 288.4654 | 641.0341 | 0.7866036 | 285.2842 | 633.9649
0.7882561 | 283.6188 | 630.264 | 856.6365 |  | 630.264 | 0.7886034 | 277.5025 | 616.6722 | 0.7882758 | 279.6236 | 621.3857 | 0.7880886 | 275.7594 | 612.7987 | 0.9838158 | 334.0514 | 742.3364 | 0.7886055 | 273.0725 | 606.8277 | 1.390653 | 410.5497 | 912.3326 | 0.7886035 | 285.7848 | 635.0774 | 0.7879261 | 289.0621 | 642.3602 | 0.7882696 | 285.7546 | 635.0103
0.789926 | 284.1286 | 631.3968 | 858.1762 |  | 631.3968 | 0.7902761 | 277.8961 | 617.5468 | 0.7899326 | 280.0716 | 622.3813 | 0.7897519 | 276.3826 | 614.1836 | 0.9871561 | 335.1073 | 744.6829 | 0.7902699 | 273.6562 | 608.1248 | 1.39567 | 411.6424 | 914.7609 | 0.7902565 | 286.2919 | 636.2043 | 0.7896061 | 289.6167 | 643.5927 | 0.7899242 | 286.2741 | 636.1648
0.7916079 | 284.7557 | 632.7904 | 860.0703 |  | 632.7904 | 0.7919334 | 278.1974 | 618.2166 | 0.7915875 | 280.5792 | 623.5094 | 0.7914274 | 276.9833 | 615.5184 | 0.9921302 | 336.6317 | 748.0703 | 0.7919245 | 274.141 | 609.2023 | 1.400641 | 412.7065 | 917.1257 | 0.7919176 | 286.7346 | 637.1881 | 0.7912735 | 290.148 | 644.7734 | 0.7915872 | 286.698 | 637.1066
0.7932779 | 285.2346 | 633.8547 | 861.5169 |  | 633.8547 | 0.7935897 | 278.4991 | 618.8869 | 0.7932557 | 281.1324 | 624.7388 | 0.7931047 | 277.5417 | 616.7594 | 0.9954876 | 337.6572 | 750.3493 | 0.7935821 | 274.7045 | 610.4544 | 1.405666 | 413.8703 | 919.7118 | 0.7935969 | 287.362 | 638.5823 | 0.7929327 | 290.6346 | 645.8548 | 0.7932649 | 287.0613 | 637.914
0.7949404 | 285.721 | 634.9356 | 862.9861 |  | 634.9356 | 0.7952563 | 278.7487 | 619.4415 | 0.7949343 | 281.7382 | 626.0848 | 0.7947704 | 278.1352 | 618.0781 | 0.9988283 | 338.7132 | 752.6961 | 0.7952566 | 275.3112 | 611.8027 | 1.410671 | 415.0324 | 922.2943 | 0.7952697 | 287.9368 | 639.8596 | 0.7945893 | 291.1687 | 647.0416 | 0.7949407 | 287.468 | 638.8177
0.796594 | 286.3776 | 636.3946 | 864.969 |  | 636.3946 | 0.7969349 | 279.1628 | 620.3617 | 0.7966088 | 282.2959 | 627.3243 | 0.7964218 | 278.7451 | 619.4337 | 1.00215 | 339.7926 | 755.0947 | 0.7969385 | 275.7657 | 612.8126 | 1.415655 | 416.3159 | 925.1463 | 0.7969331 | 288.5639 | 641.2532 | 0.7962607 | 291.7739 | 648.3864 | 0.7966089 | 288.1163 | 640.2584
0.7982598 | 287.0963 | 637.9919 | 867.14 |  | 637.9919 | 0.79861 | 279.5547 | 621.2328 | 0.7982675 | 282.8258 | 628.5019 | 0.7980826 | 279.2867 | 620.6371 | 1.007169 | 341.2569 | 758.3486 | 0.7986066 | 276.3176 | 614.039 | 1.420657 | 417.6003 | 928.0008 | 0.7985921 | 289.2219 | 642.7153 | 0.7979437 | 292.3373 | 649.6385 | 0.798264 | 288.6975 | 641.5501
0.7999404 | 287.5587 | 639.0194 | 868.5366 |  | 639.0194 | 0.8002672 | 279.9924 | 622.2053 | 0.7999213 | 283.3836 | 629.7413 | 0.7997599 | 279.844 | 621.8755 | 1.010478 | 342.2646 | 760.588 | 0.8002623 | 276.9815 | 615.5144 | 1.425633 | 418.7283 | 930.5074 | 0.8002557 | 289.9052 | 644.2337 | 0.7996162 | 292.8751 | 650.8335 | 0.7999226 | 289.3812 | 643.0694
0.8016104 | 288.0501 | 640.1114 | 870.0207 |  | 640.1114 | 0.8019212 | 280.4163 | 623.1474 | 0.8015893 | 283.9697 | 631.0438 | 0.8014371 | 280.4128 | 623.1396 | 1.015491 | 343.6862 | 763.7472 | 0.8019231 | 277.5233 | 616.7185 | 1.430667 | 419.839 | 932.9755 | 0.8019342 | 290.477 | 645.5044 | 0.8012661 | 293.5242 | 652.2761 | 0.8015952 | 290.052 | 644.5599
0.8032705 | 288.6851 | 641.5224 | 871.9385 |  | 641.5224 | 0.8035906 | 280.9776 | 624.3947 | 0.8032691 | 284.4642 | 632.1427 | 0.8031042 | 281.0033 | 624.4517 | 1.020501 | 345.0457 | 766.7683 | 0.8035978 | 278.1328 | 618.073 | 1.435653 | 420.9541 | 935.4536 | 0.8036141 | 290.9501 | 646.5558 | 0.8029172 | 294.0745 | 653.4988 | 0.8032744 | 290.5867 | 645.7482
0.8049247 | 289.0777 | 642.3948 | 873.1244 |  | 642.3948 | 0.8052699 | 281.431 | 625.4022 | 0.80494 | 284.9807 | 633.2903 | 0.8047588 | 281.4811 | 625.5136 | 1.025495 | 346.5265 | 770.0589 | 0.805276 | 278.7659 | 619.4798 | 1.440645 | 422.0724 | 937.9386 | 0.8052778 | 291.5052 | 647.7893 | 0.804586 | 294.6312 | 654.7361 | 0.8049436 | 291.1075 | 646.9054
0.8065853 | 289.6088 | 643.5752 | 874.7287 |  | 643.5752 | 0.8069411 | 281.8985 | 626.441 | 0.8066005 | 285.6075 | 634.6833 | 0.8064213 | 281.9503 | 626.5562 | 1.030505 | 347.9023 | 773.1163 | 0.8069475 | 279.2863 | 620.6361 | 1.445659 | 423.3017 | 940.6705 | 0.806928 | 292.0293 | 648.954 | 0.8062651 | 295.2081 | 656.018 | 0.806595 | 291.6557 | 648.1238
0.8082631 | 290.2303 | 644.9562 | 876.6057 |  | 644.9562 | 0.8086013 | 282.3662 | 627.4805 | 0.8082502 | 286.0634 | 635.6964 | 0.8080996 | 282.4622 | 627.6938 | 1.035478 | 349.2807 | 776.1793 | 0.8085979 | 279.8092 | 621.7982 | 1.450641 | 424.4647 | 943.2549 | 0.8085855 | 292.4627 | 649.9172 | 0.8079376 | 295.8674 | 657.4832 | 0.8082492 | 292.1153 | 649.1451
0.8099388 | 290.7646 | 646.1436 | 878.2196 |  | 646.1436 | 0.8102512 | 282.8037 | 628.4527 | 0.8099182 | 286.5931 | 636.8736 | 0.8097754 | 282.9949 | 628.8776 | 1.040491 | 350.7538 | 779.453 | 0.8102526 | 280.3309 | 622.9575 | 1.455666 | 425.7159 | 946.0354 | 0.8102595 | 292.9422 | 650.9826 | 0.8095951 | 296.4411 | 658.7581 | 0.809922 | 292.5506 | 650.1124
0.8116006 | 291.3785 | 647.5078 | 880.0738 |  | 647.5078 | 0.8119185 | 283.2495 | 629.4434 | 0.8115996 | 287.2737 | 638.3859 | 0.8114427 | 283.5547 | 630.1215 | 1.045485 | 352.143 | 782.5401 | 0.8119241 | 280.7595 | 623.9099 | 1.460664 | 426.9705 | 948.8233 | 0.8119345 | 293.5648 | 652.3661 | 0.81125 | 297.0483 | 660.1074 | 0.8116002 | 293.2282 | 651.6182
0.8132545 | 291.984 | 648.8533 | 881.9025 |  | 648.8533 | 0.8135992 | 283.656 | 630.3467 | 0.8132735 | 287.8219 | 639.6042 | 0.8130955 | 284.172 | 631.4933 | 1.048825 | 353.1559 | 784.7909 | 0.8136006 | 281.1982 | 624.8849 | 1.465655 | 428.1869 | 951.5264 | 0.8135999 | 294.1522 | 653.6716 | 0.8129228 | 297.6666 | 661.4813 | 0.8132702 | 293.6952 | 652.656
0.8149182 | 292.5695 | 650.1544 | 883.671 |  | 650.1544 | 0.8152739 | 284.0938 | 631.3196 | 0.8149347 | 288.2971 | 640.6601 | 0.8147552 | 284.7502 | 632.7783 | 1.053808 | 354.4647 | 787.6994 | 0.8152659 | 281.7031 | 626.0068 | 1.470665 | 429.3726 | 954.1613 | 0.8152531 | 294.5917 | 654.6482 | 0.8146037 | 298.2162 | 662.7028 | 0.8149235 | 294.1196 | 653.599
0.8165978 | 293.1645 | 651.4766 | 885.468 |  | 651.4766 | 0.8169373 | 284.5242 | 632.2761 | 0.8165882 | 288.9644 | 642.143 | 0.8164309 | 285.3192 | 634.0426 | 1.058815 | 355.8669 | 790.8154 | 0.816922 | 282.1584 | 627.0186 | 1.475647 | 430.5443 | 956.7651 | 0.8169087 | 295.2386 | 656.0857 | 0.8162743 | 298.7421 | 663.8713 | 0.8165802 | 294.7985 | 655.1078
0.8182702 | 293.7482 | 652.7737 | 887.231 |  | 652.7737 | 0.8185903 | 285.0476 | 633.4391 | 0.8182569 | 289.4222 | 643.1605 | 0.818104 | 285.9311 | 635.4025 | 1.062148 | 356.8686 | 793.0414 | 0.8185806 | 282.7142 | 628.2537 | 1.480673 | 431.87 | 959.7112 | 0.8185878 | 295.8452 | 657.4339 | 0.8179358 | 299.2913 | 665.0918 | 0.818256 | 295.4428 | 656.5396
0.8199332 | 294.214 | 653.8089 | 888.638 |  | 653.8089 | 0.8202581 | 285.4056 | 634.2348 | 0.8199386 | 289.8364 | 644.0808 | 0.8197712 | 286.5068 | 636.6818 | 1.067152 | 358.343 | 796.3177 | 0.8202559 | 283.2562 | 629.4582 | 1.485651 | 433.048 | 962.3288 | 0.8202654 | 296.3283 | 658.5073 | 0.8195893 | 299.8011 | 666.2248 | 0.8199331 | 295.9739 | 657.7197
0.8215871 | 294.8996 | 655.3325 | 890.7089 |  | 655.3325 | 0.8219397 | 285.8037 | 635.1193 | 0.8216127 | 290.3127 | 645.1392 | 0.8214231 | 286.9133 | 637.5851 | 1.070481 | 359.388 | 798.6399 | 0.8219367 | 283.8306 | 630.7347 | 1.490666 | 434.2437 | 964.9859 | 0.8219381 | 296.8354 | 659.6342 | 0.8212553 | 300.3683 | 667.485 | 0.821603 | 296.5897 | 659.0883
0.8232502 | 295.3368 | 656.3041 | 892.0294 |  | 656.3041 | 0.8236135 | 286.3399 | 636.3109 | 0.8232749 | 290.8027 | 646.2282 | 0.8230813 | 287.4823 | 638.8496 | 1.075488 | 360.7153 | 801.5896 | 0.8236104 | 284.345 | 631.8778 | 1.495668 | 435.4484 | 967.663 | 0.8235985 | 297.4245 | 660.9433 | 0.8229352 | 300.9997 | 668.8881 | 0.8232617 | 297.2238 | 660.4974
0.8249267 | 295.894 | 657.5421 | 893.7121 |  | 657.5421 | 0.8252748 | 286.725 | 637.1667 | 0.8249277 | 291.2118 | 647.1372 | 0.8247573 | 288.0117 | 640.026 | 1.080508 | 362.1472 | 804.7716 | 0.8252698 | 284.9164 | 633.1474 | 1.500645 | 436.5139 | 970.0309 | 0.8252567 | 297.9684 | 662.1521 | 0.8246079 | 301.6654 | 670.3675 | 0.824914 | 297.7177 | 661.5948
0.8266063 | 296.3719 | 658.6041 | 895.1556 |  | 658.6041 | 0.8269269 | 287.126 | 638.0577 | 0.826591 | 291.7764 | 648.3921 | 0.826434 | 288.5314 | 641.181 | 1.085484 | 363.4296 | 807.6214 | 0.826925 | 285.5436 | 634.5414 | 1.505664 | 437.7375 | 972.7501 | 0.8269293 | 298.4148 | 663.144 | 0.8262693 | 302.2291 | 671.6201 | 0.8265837 | 298.261 | 662.8021
0.8282743 | 297.0381 | 660.0847 | 897.1679 |  | 660.0847 | 0.8285902 | 287.6453 | 639.2118 | 0.8282673 | 292.2556 | 649.4568 | 0.8281037 | 289.0685 | 642.3743 | 1.090503 | 364.9088 | 810.9085 | 0.8285934 | 286.0736 | 635.7191 | 1.510651 | 438.8436 | 975.208 | 0.8286114 | 299.071 | 664.6023 | 0.8279206 | 302.9059 | 673.1243 | 0.8282672 | 298.7456 | 663.8791
0.8299249 | 297.5337 | 661.186 | 898.6649 |  | 661.186 | 0.8302689 | 288.125 | 640.2778 | 0.8299399 | 292.7051 | 650.4557 | 0.8297635 | 289.7698 | 643.9329 | 1.095477 | 366.342 | 814.0933 | 0.8302741 | 286.6298 | 636.955 | 1.51567 | 440.0044 | 977.7876 | 0.8302765 | 299.7416 | 666.0925 | 0.8295881 | 303.4384 | 674.3077 | 0.8299384 | 299.2528 | 665.0063
0.8315858 | 298.0726 | 662.3836 | 900.2925 |  | 662.3836 | 0.8319398 | 288.5441 | 641.209 | 0.8316033 | 293.2469 | 651.6597 | 0.831421 | 290.3749 | 645.2776 | 1.100495 | 367.6537 | 817.0082 | 0.8319445 | 287.0849 | 637.9664 | 1.520656 | 441.1955 | 980.4345 | 0.8319309 | 300.3046 | 667.3436 | 0.831266 | 303.9673 | 675.483 | 0.831598 | 299.8659 | 666.3687
0.8332639 | 298.5804 | 663.5121 | 901.8264 |  | 663.5121 | 0.8336029 | 289.0693 | 642.3762 | 0.8332545 | 293.8907 | 653.0903 | 0.8330944 | 290.9194 | 646.4876 | 1.105501 | 369.0051 | 820.0113 | 0.8336006 | 287.5185 | 638.9299 | 1.52564 | 442.3724 | 983.0498 | 0.833585 | 300.8197 | 668.4882 | 0.8329407 | 304.44 | 676.5333 | 0.8332514 | 300.3329 | 667.4064
0.8349423 | 299.2588 | 665.0195 | 903.8751 |  | 665.0195 | 0.8352575 | 289.4008 | 643.1128 | 0.8349159 | 294.4284 | 654.2853 | 0.8347741 | 291.5746 | 647.9436 | 1.110481 | 370.4148 | 823.1439 | 0.8352479 | 287.913 | 639.8066 | 1.530656 | 443.5436 | 985.6525 | 0.8352588 | 301.4661 | 669.9247 | 0.8346007 | 305.0233 | 677.8297 | 0.834923 | 300.8257 | 668.5015
0.8366078 | 299.7429 | 666.0954 | 905.3375 |  | 666.0954 | 0.8369178 | 289.8344 | 644.0763 | 0.8365943 | 294.9651 | 655.478 | 0.8364477 | 292.1084 | 649.1298 | 1.11549 | 371.6351 | 825.8557 | 0.8369151 | 288.4291 | 640.9536 | 1.535652 | 444.7467 | 988.3261 | 0.8369363 | 302.0568 | 671.2373 | 0.8362519 | 305.4643 | 678.8095 | 0.8366031 | 301.3346 | 669.6324
0.8382599 | 300.3188 | 667.375 | 907.0767 |  | 667.375 | 0.8385948 | 290.1204 | 644.712 | 0.8382712 | 295.5363 | 656.7474 | 0.8381054 | 292.5298 | 650.0663 | 1.120468 | 372.8931 | 828.6514 | 0.8386008 | 289.0334 | 642.2964 | 1.540676 | 445.9964 | 991.103 | 0.8386029 | 302.4539 | 672.1197 | 0.8379186 | 305.9427 | 679.8726 | 0.8382709 | 301.937 | 670.9711
0.8399172 | 300.9195 | 668.71 | 908.8912 |  | 668.71 | 0.8402715 | 290.41 | 645.3556 | 0.839936 | 296.0799 | 657.9554 | 0.8397564 | 293.0419 | 651.2042 | 1.125495 | 374.1735 | 831.4967 | 0.8402708 | 289.5852 | 643.5226 | 1.545656 | 447.2706 | 993.9347 | 0.8402594 | 303.0059 | 673.3465 | 0.8395987 | 306.4864 | 681.0809 | 0.8399339 | 302.4623 | 672.1385
0.8415955 | 301.5927 | 670.206 | 910.9245 |  | 670.206 | 0.8419363 | 290.6712 | 645.9361 | 0.8415952 | 296.4948 | 658.8772 | 0.841424 | 293.6835 | 652.6301 | 1.130496 | 375.3888 | 834.1974 | 0.8419331 | 290.1891 | 644.8648 | 1.550643 | 448.4244 | 996.4986 | 0.8419138 | 303.6045 | 674.6767 | 0.841273 | 307.0251 | 682.278 | 0.8415846 | 303.0243 | 673.3874
0.8432716 | 302.1682 | 671.485 | 912.6629 |  | 671.485 | 0.8435941 | 290.9791 | 646.6203 | 0.8432561 | 297.1036 | 660.2303 | 0.8431037 | 294.1746 | 653.7213 | 1.135482 | 376.4851 | 836.6335 | 0.8435869 | 290.6555 | 645.9011 | 1.555667 | 449.562 | 999.0266 | 0.8435895 | 304.1145 | 675.8101 | 0.8429363 | 307.5339 | 683.4086 | 0.8432527 | 303.5366 | 674.5258
0.8449399 | 302.7356 | 672.7458 | 914.3766 |  | 672.7458 | 0.8452567 | 291.2271 | 647.1712 | 0.8449321 | 297.6308 | 661.4018 | 0.8447716 | 294.7491 | 654.9979 | 1.140489 | 377.5276 | 838.9503 | 0.8452522 | 291.0577 | 646.7948 | 1.560657 | 450.6111 | 1001.358 | 0.8452707 | 304.5936 | 676.8747 | 0.8445929 | 308.1573 | 684.7939 | 0.8449354 | 304.1047 | 675.7882
0.846598 | 303.2133 | 673.8073 | 915.8193 |  | 673.8073 | 0.8469322 | 291.5596 | 647.9102 | 0.8466147 | 298.1796875 | 662.6215 | 0.8464278 | 295.3863 | 656.414 | 1.145472 | 378.5479 | 841.2176 | 0.8469366 | 291.4164 | 647.5921 | 1.565674 | 451.7742 | 1003.943 | 0.846943 | 305.3071 | 678.4602 | 0.8462567 | 308.7177 | 686.0392 | 0.846605 | 304.6354 | 676.9675
0.8482611 | 303.7364 | 674.9697 | 917.3992 |  | 674.9697 | 0.848617 | 291.8772 | 648.6161 | 0.8482807 | 298.6147 | 663.5883 | 0.8480797 | 295.8223 | 657.3829 | 1.1505 | 379.7766 | 843.9481 | 0.8486094 | 291.941 | 648.7577 | 1.570648 | 452.8941 | 1006.431 | 0.8486023 | 305.9419 | 679.8709 | 0.8479367 | 309.2029 | 687.1175 | 0.848267 | 305.2599 | 678.3554
0.8499371 | 304.2087 | 676.0194 | 918.8259 |  | 676.0194 | 0.8502793 | 292.2779 | 649.5065 | 0.8499327 | 299.1644 | 664.8097 | 0.8497483 | 296.3093 | 658.465 | 1.155492 | 380.9522 | 846.5604 | 0.8502721 | 292.4132 | 649.8072 | 1.575652 | 454.031 | 1008.958 | 0.850258 | 306.5634 | 681.2519 | 0.849613 | 309.7942 | 688.4315 | 0.8499234 | 305.8641 | 679.6981
0.8516153 | 304.7862 | 677.3027 | 920.5702 |  | 677.3027 | 0.8519337 | 292.7641 | 650.5868 | 0.85159 | 299.6126 | 665.8057 | 0.8514325 | 296.7974 | 659.5498 | 1.158834 | 381.9546 | 848.788 | 0.8519296 | 292.9616 | 651.0259 | 1.580663 | 455.2787 | 1011.731 | 0.8519285 | 307.122 | 682.4934 | 0.8512739 | 310.4347 | 689.8549 | 0.851595 | 306.5302 | 681.1783
0.8532844 | 305.3446 | 678.5436 | 922.2568 |  | 678.5436 | 0.8535908 | 293.2026 | 651.5613 | 0.8532649 | 300.097 | 666.8823 | 0.8531036 | 297.3661 | 660.8137 | 1.163822 | 383.0757 | 851.2793 | 0.853596 | 293.6549 | 652.5665 | 1.585653 | 456.6367 | 1014.748 | 0.8536092 | 307.7006 | 683.7791 | 0.8529294 | 311.0132 | 691.1405 | 0.8532777 | 307.0435 | 682.319
0.8549371 | 305.9678 | 679.9285 | 924.1391 |  | 679.9285 | 0.8552641 | 293.7521 | 652.7825 | 0.8549403 | 300.5881 | 667.9735 | 0.8547643 | 297.903 | 662.0068 | 1.168821 | 384.4683 | 854.3741 | 0.8552746 | 294.2195 | 653.821 | 1.590673 | 457.9121 | 1017.583 | 0.8552803 | 308.1102 | 684.6893 | 0.8545876 | 311.6084 | 692.463 | 0.8549517 | 307.6224 | 683.6053
0.8565944 | 306.5451 | 681.2114 | 925.8827 |  | 681.2114 | 0.8569421 | 294.2913 | 653.9806 | 0.8566031 | 301.1058 | 669.1241 | 0.8564222 | 298.4782 | 663.285 | 1.173833 | 385.7009 | 857.113 | 0.8569441 | 294.6985 | 654.8856 | 1.59565 | 459.2391 | 1020.531 | 0.8569331 | 308.6081 | 685.7958 | 0.8562676 | 312.1779 | 693.7288 | 0.8566085 | 307.9945 | 684.4322
0.8582652 | 307.1261 | 682.5024 | 927.6375 |  | 682.5024 | 0.8586043 | 294.7877 | 655.0838 | 0.8582558 | 301.5359 | 670.0799 | 0.8580918 | 298.9113 | 664.2472 | 1.178814 | 386.9053 | 859.7895 | 0.8585993 | 295.1707 | 655.935 | 1.600666 | 460.4259 | 1023.169 | 0.8585849 | 309.1861 | 687.0801 | 0.8579392 | 312.5948 | 694.655 | 0.8582618 | 308.5264 | 685.6141
0.8599406 | 307.6009 | 683.5575 | 929.0715 |  | 683.5575 | 0.8602564 | 295.2909 | 656.202 | 0.8599135 | 301.9699 | 671.0442 | 0.8597752 | 299.4234 | 665.3853 | 1.183837 | 388.0393 | 862.3096 | 0.8602527 | 295.7116 | 657.137 | 1.605663 | 461.6262 | 1025.836 | 0.8619295 | 310.3254 | 689.6121 | 0.8612601 | 313.6235 | 696.9411 | 0.8599241 | 309.055 | 686.7889
0.8616089 | 308.1764 | 684.8365 | 930.8098 |  | 684.8365 | 0.8619131 | 295.7434 | 657.2076 | 0.8615884 | 302.4026 | 672.0059 | 0.8614463 | 299.9245 | 666.4989 | 1.188818 | 389.1507 | 864.7793 | 0.8619195 | 296.1999 | 658.222 | 1.610646 | 462.7878 | 1028.417 | 0.8652644 | 311.5876 | 692.4168 | 0.8645938 | 314.7117 | 699.3594 | 0.8615989 | 309.6582 | 688.1294
0.8632632 | 308.7187 | 686.0415 | 932.4476 |  | 686.0415 | 0.8635898 | 296.2712 | 658.3805 | 0.86327 | 302.9634 | 673.2521 | 0.8631027 | 300.4714 | 667.7142 | 1.193814 | 390.4614 | 867.6919 | 0.863598 | 296.7584 | 659.463 | 1.615668 | 463.9275 | 1030.95 | 0.868589 | 312.7208 | 694.9351 | 0.8679372 | 315.9189 | 702.042 | 0.8632756 | 310.1261 | 689.1692
0.8649169 | 309.2593 | 687.2429 | 934.0806 |  | 687.2429 | 0.8652723 | 296.7444 | 659.432 | 0.864939 | 303.5675 | 674.5944 | 0.8647543 | 301.0174 | 668.9275 | 1.19882 | 391.7216 | 870.4924 | 0.8652731 | 297.2957 | 660.6572 | 1.62065 | 465.0104 | 1033.357 | 0.8719394 | 313.7508 | 697.2241 | 0.8712565 | 317.0999 | 704.6663 | 0.8649369 | 310.7514 | 690.5587
0.866591 | 309.7901 | 688.4225 | 935.6839 |  | 688.4225 | 0.8669403 | 297.229 | 660.5088 | 0.8665951 | 304.1833 | 675.9629 | 0.8664189 | 301.6292 | 670.2871 | 1.203811 | 393.0066 | 873.348 | 0.8669354 | 297.776 | 661.7245 | 1.625659 | 466.1216 | 1035.826 | 0.8752588 | 314.9707 | 699.9348 | 0.8746356 | 318.3157 | 707.3682 | 0.8665864 | 311.2716 | 691.7147
0.8682707 | 310.3949 | 689.7665 | 937.5106 |  | 689.7665 | 0.8685945 | 297.75 | 661.6667 | 0.8682565 | 304.716 | 677.1466 | 0.8680958 | 302.2335 | 671.63 | 1.208844 | 394.4013 | 876.4473 | 0.8685922 | 298.2874 | 662.8609 | 1.630651 | 467.2584 | 1038.352 | 0.8786024 | 316.0765 | 702.3923 | 0.878088 | 319.4922 | 709.9828 | 0.8682507 | 311.7565 | 692.7923
0.8699411 | 310.8475 | 690.7722 | 938.8774 |  | 690.7722 | 0.8702548 | 298.2827 | 662.8503 | 0.8699323 | 305.3107 | 678.4683 | 0.8697676 | 302.8582 | 673.0183 | 1.213821 | 395.7286 | 879.3968 | 0.8702531 | 298.7564 | 663.9031 | 1.635651 | 468.3158 | 1040.702 | 0.8820309 | 317.1205 | 704.7121 | 0.8816819 | 320.6796 | 712.6214 | 0.869929 | 312.257 | 693.9045
0.8716025 | 311.4012 | 692.0028 | 940.55 |  | 692.0028 | 0.8719324 | 298.7404 | 663.8676 | 0.8716109 | 305.7314 | 679.4031 | 0.8714218 | 303.4671 | 674.3714 | 1.21883 | 397.0463 | 882.3252 | 0.8719334 | 299.2207 | 664.9348 | 1.640675 | 469.4221 | 1043.16 | 0.8855656 | 318.1767 | 707.0593 | 0.8854138 | 322.0184 | 715.5964 | 0.8716046 | 312.8121 | 695.1379
0.8732589 | 312.0545 | 693.4545 | 942.5232 |  | 693.4545 | 0.8736115 | 299.3907 | 665.3128 | 0.8732817 | 306.1404 | 680.3121 | 0.8730786 | 304.0946 | 675.7657 | 1.223825 | 398.3333 | 885.185 | 0.8736084 | 299.7551 | 666.1224 | 1.647324 | 470.7534 | 1046.119 | 0.8892687 | 319.381 | 709.7356 | 0.8892572 | 323.3266 | 718.5036 | 0.8732738 | 313.3691 | 696.3759
0.8749284 | 312.5725 | 694.6056 | 944.0878 |  | 694.6056 | 0.8752825 | 299.9742 | 666.6092 | 0.8749308 | 306.6146 | 681.3658 | 0.8747494 | 304.673 | 677.0512 | 1.228821 | 399.6447 | 888.0994 | 0.8752727 | 300.361 | 667.4688 | 1.652316 | 471.9089 | 1048.686 | 0.8930619 | 320.5279 | 712.2843 | 0.8922645 | 324.3362 | 720.7472 | 0.8749291 | 313.9451 | 697.6558
0.8766068 | 313.1683 | 695.9296 | 945.8873 |  | 695.9296 | 0.8769304 | 300.4702 | 667.7116 | 0.876585 | 307.1535 | 682.5634 | 0.8764296 | 305.2671 | 678.3713 | 1.232171 | 400.6519 | 890.3377 | 0.8769317 | 300.8867 | 668.6371 | 1.657324 | 472.9518 | 1051.004 | 0.8960277 | 321.5986 | 714.6635 | 0.8953126 | 325.3924 | 723.0943 | 0.8765911 | 314.5414 | 698.9808
0.8782806 | 313.8147 | 697.3661 | 947.8397 |  | 697.3661 | 0.8785872 | 300.8573 | 668.5718 | 0.8782566 | 307.6143 | 683.5873 | 0.8781111 | 305.7568 | 679.4595 | 1.237155 | 401.9808 | 893.2906 | 0.8785897 | 301.3783 | 669.7295 | 1.66232 | 474.2607 | 1053.913 | 0.9000666 | 322.9274 | 717.6164 | 0.8995259 | 326.6832 | 725.9627 | 0.8782653 | 315.1013 | 700.2252
0.8799386 | 314.3568 | 698.5707 | 949.477 |  | 698.5707 | 0.8802577 | 301.3026 | 669.5613 | 0.879932 | 308.2456 | 684.9902 | 0.8797713 | 306.2439 | 680.542 | 1.242155 | 403.2888 | 896.1972 | 0.8802603 | 301.8806 | 670.8457 | 1.66735 | 475.4737 | 1056.608 | 0.9031872 | 324.0185 | 720.0412 | 0.9027531 | 327.8072 | 728.4604 | 0.8799481 | 315.6752 | 701.5005
0.8815868 | 314.9048 | 699.7884 | 951.1321 |  | 699.7884 | 0.8819311 | 301.7049 | 670.4553 | 0.8815981 | 308.7953 | 686.2117 | 0.881426 | 306.7446 | 681.6546 | 1.247128 | 404.595 | 899.1 | 0.8819444 | 302.3756 | 671.9459 | 1.672327 | 476.5652 | 1059.034 | 0.9064082 | 325.0493 | 722.3317 | 0.9060432 | 328.9281 | 730.9513 | 0.8816091 | 316.2009 | 702.6686
0.8832561 | 315.4531 | 701.0068 | 952.7881 |  | 701.0068 | 0.8836007 | 302.0528 | 671.2284 | 0.8832531 | 309.1417 | 686.9816 | 0.8830881 | 307.3366 | 682.9702 | 1.25216 | 405.8351 | 901.8559 | 0.8836113 | 302.9342 | 673.1871 | 1.677313 | 477.7576 | 1061.684 | 0.9096637 | 326.2296 | 724.9547 | 0.9094423 | 330.2275 | 733.8389 | 0.8832583 | 316.7089 | 703.7975
0.8849349 | 315.9832 | 702.1849 | 954.3892 |  | 702.1849 | 0.8852533 | 302.4597 | 672.1326 | 0.8849132 | 309.568 | 687.9288 | 0.8847669 | 307.791 | 683.98 | 1.25715 | 407.2389 | 904.9752 | 0.885262 | 303.4549 | 674.3442 | 1.682331 | 478.9706 | 1064.379 | 0.9130236 | 327.3689 | 727.4865 | 0.9128785 | 331.2942 | 736.2094 | 0.8849147 | 317.2622 | 705.0271
0.8866022 | 316.5671 | 703.4824 | 956.1528 |  | 703.4824 | 0.886914 | 303.0549 | 673.4553 | 0.8865893 | 310.0154 | 688.9232 | 0.886443 | 308.2625 | 685.0277 | 1.262139 | 408.612 | 908.0266 | 0.8869229 | 304.0089 | 675.5754 | 1.687323 | 480.2706 | 1067.268 | 0.9164399 | 328.575 | 730.1668 | 0.916433 | 332.5637 | 739.0305 | 0.8865908 | 317.7125 | 706.0277
0.8882599 | 317.2237 | 704.9415 | 958.136 |  | 704.9415 | 0.8885897 | 303.5075 | 674.4611 | 0.8882697 | 310.3925 | 689.7611 | 0.8881048 | 308.7888 | 686.1973 | 1.267156 | 410.0732 | 911.2737 | 0.8886014 | 304.4709 | 676.6019 | 1.692346 | 481.615 | 1070.256 | 0.9199268 | 329.6864 | 732.6364 | 0.9200484 | 333.8618 | 741.915 | 0.8882659 | 318.2325 | 707.1833
0.8899157 | 317.674 | 705.9422 | 959.4961 |  | 705.9422 | 0.8902709 | 303.8721 | 675.2714 | 0.8899416 | 310.7494 | 690.5541 | 0.8897508 | 309.4278 | 687.6173 | 1.272136 | 411.4729 | 914.3842 | 0.8902791 | 305.0415 | 677.87 | 1.697313 | 482.8187 | 1072.93 | 0.9235214 | 330.875 | 735.2778 | 0.9237244 | 335.1871 | 744.8602 | 0.8899282 | 318.8593 | 708.5762
0.8915832 | 318.2664 | 707.2587 | 961.2855 |  | 707.2587 | 0.8919437 | 304.4237 | 676.4971 | 0.8916014 | 311.3065 | 691.7923 | 0.8914107 | 309.9358 | 688.7462 | 1.277164 | 412.7428 | 917.2062 | 0.891943 | 305.5493 | 678.9983 | 1.702322 | 483.9822 | 1075.516 | 0.9271516 | 332.1043 | 738.0096 | 0.9274995 | 336.5443 | 747.8762 | 0.8915814 | 319.4358 | 709.8573
0.8932654 | 318.8542 | 708.5648 | 963.0607 |  | 708.5648 | 0.8936034 | 304.9593 | 677.6874 | 0.8932559 | 311.7386 | 692.7524 | 0.8930907 | 310.5695 | 690.1544 | 1.282163 | 414.1584 | 920.352 | 0.8935957 | 305.988 | 679.9733 | 1.707331 | 485.0955 | 1077.99 | 0.9309054 | 333.4151 | 740.9225 | 0.9312995 | 337.7034 | 750.4519 | 0.8932457 | 319.9083 | 710.9074
0.8949408 | 319.3594 | 709.6876 | 964.5867 |  | 709.6876 | 0.8952566 | 305.431 | 678.7355 | 0.894926 | 312.2387 | 693.8639 | 0.8947674 | 311.0913 | 691.314 | 1.287153 | 415.6047 | 923.5659 | 0.8952543 | 306.4255 | 680.9456 | 1.712319 | 486.2556 | 1080.568 | 0.9346884 | 334.5938 | 743.5419 | 0.9352354 | 338.9317 | 753.1816 | 0.8949257 | 320.5976 | 712.439
0.896602 | 319.7447 | 710.5438 | 965.7505 |  | 710.5438 | 0.8969284 | 305.9474 | 679.8832 | 0.8966081 | 312.6445 | 694.7656 | 0.8964339 | 311.640625 | 692.5347 | 1.290482 | 416.6577 | 925.9059 | 0.8969287 | 306.9436 | 682.0968 | 1.717337 | 487.3742 | 1083.054 | 0.937255 | 335.6495 | 745.8878 | 0.9391983 | 340.2104 | 756.0232 | 0.8966047 | 321.1562 | 713.6804
0.898258 | 320.2924 | 711.7609 | 967.4048 |  | 711.7609 | 0.8986069 | 306.5125 | 681.1388 | 0.8982763 | 313.0982 | 695.7739 | 0.8980892 | 312.0793 | 693.5096 | 1.295491 | 418.0548 | 929.0108 | 0.8986081 | 307.4637 | 683.2526 | 1.722309 | 488.5446 | 1085.655 | 0.9411935 | 336.8146 | 748.477 | 0.9432828 | 341.5266 | 758.948 | 0.898272 | 321.6893 | 714.8651
0.8999252 | 320.7954 | 712.8788 | 968.9241 |  | 712.8788 | 0.9002765 | 306.9829 | 682.1843 | 0.8999321 | 313.5066 | 696.6813 | 0.8997487 | 312.5995 | 694.6655 | 1.300499 | 419.4133 | 932.0296 | 0.9002711 | 307.9327 | 684.295 | 1.727321 | 489.6877 | 1088.195 | 0.9451646 | 338.2322 | 751.6271 | 0.9474056 | 342.8084 | 761.7965 | 0.8999269 | 322.1939 | 715.9865
0.901605 | 321.3661 | 714.1469 | 970.6477 |  | 714.1469 | 0.9019318 | 307.4228 | 683.1617 | 0.9015771 | 313.9127 | 697.5838 | 0.9014276 | 313.0483 | 695.6629 | 1.305487 | 420.7871 | 935.0825 | 0.9019315 | 308.5088 | 685.575 | 1.732321 | 490.7639 | 1090.586 | 0.9492654 | 339.5685 | 754.5966 | 0.9516346 | 344.2849 | 765.0775 | 0.9015871 | 322.7063 | 717.125
0.9032788 | 321.9427 | 715.4283 | 972.3893 |  | 715.4283 | 0.9035809 | 307.9323 | 684.294 | 0.9032468 | 314.2873 | 698.4162 | 0.9031049 | 313.6183 | 696.9295 | 1.310506 | 422.1619 | 938.1376 | 0.9035918 | 309.065 | 686.8112 | 1.737311 | 491.8815 | 1093.07 | 0.9534069 | 340.9594 | 757.6876 | 0.9558837 | 345.7572 | 768.3493 | 0.9032626 | 323.1695 | 718.1544
0.9049386 | 322.5272 | 716.727 | 974.1545 |  | 716.727 | 0.9052488 | 308.3678 | 685.2618 | 0.9049334 | 314.6777 | 699.2838 | 0.9047716 | 314.1656 | 698.1457 | 1.315486 | 423.5013 | 941.114 | 0.9052688 | 309.6131 | 688.029 | 1.74233 | 493.0169 | 1095.593 | 0.9576585 | 342.3661 | 760.8135 | 0.9587969 | 346.927 | 770.9488 | 0.904941 | 323.7225 | 719.3834
0.9065892 | 323.3139 | 718.4753 | 976.5308 |  | 718.4753 | 0.9069342 | 308.8583 | 686.3517 | 0.9066031 | 315.035 | 700.0777 | 0.9064297 | 314.8261 | 699.6135 | 1.320493 | 424.7989 | 943.9976 | 0.9069479 | 310.1026 | 689.1169 | 1.747311 | 494.2316 | 1098.292 | 0.9619276 | 343.7523 | 763.894 | 0.9617339 | 348.0827 | 773.5172 | 0.9066126 | 324.1815 | 720.4032
0.9082518 | 323.9432 | 719.8738 | 978.4315 |  | 719.8738 | 0.9077691 | 309.1265 | 686.9477 | 0.9082659 | 315.4869 | 701.0821 | 0.9080932 | 315.3775 | 700.8389 | 1.325489 | 426.2273 | 947.1717 | 0.9086156 | 310.6858 | 690.4129 | 1.752333 | 495.3529 | 1100.784 | 0.9648464 | 344.7815 | 766.1812 | 0.9646784 | 349.1378 | 775.8619 | 0.9082627 | 324.7763 | 721.7252
0.9099298 | 324.4709 | 721.0463 | 980.0252 |  | 721.0463 | 0.9094371 | 309.5783 | 687.9519 | 0.9099181 | 316.0191 | 702.2647 | 0.9097688 | 315.9433 | 702.0963 | 1.33048 | 427.5419 | 950.0932 | 0.9102689 | 311.2186 | 691.5969 | 1.757321 | 496.5719 | 1103.493 | 0.9677741 | 345.8164 | 768.4809 | 0.9676976 | 350.1942 | 778.2093 | 0.909914 | 325.323 | 722.94
0.9116029 | 324.9833 | 722.1852 | 981.5731 |  | 722.1852 | 0.9110918 | 310.0399 | 688.9775 | 0.9115837 | 316.4164 | 703.1474 | 0.9114424 | 316.4395 | 703.1988 | 1.335507 | 428.9634 | 953.252 | 0.9119232 | 311.762 | 692.8044 | 1.762324 | 497.6344 | 1105.854 | 0.972254 | 347.2759 | 771.7242 | 0.9707316 | 351.2506 | 780.5569 | 0.9115875 | 325.8446 | 724.0992
0.9132659 | 325.5471 | 723.438 | 983.276 |  | 723.438 | 0.9127524 | 310.6314 | 690.2921 | 0.9132709 | 316.839 | 704.0867 | 0.9131054 | 316.9787 | 704.397 | 1.340481 | 430.3352 | 956.3005 | 0.9135928 | 312.3183 | 694.0407 | 1.767346 | 498.8975 | 1108.661 | 0.9768128 | 348.7471 | 774.9935 | 0.9737757 | 352.2651 | 782.8114 | 0.9132662 | 326.4182 | 725.3738
0.9149216 | 325.8678 | 724.1507 | 984.2446 |  | 724.1507 | 0.9161052 | 311.8005 | 692.8899 | 0.9166045 | 317.8391 | 706.3092 | 0.9147547 | 317.4328 | 705.4063 | 1.345487 | 431.6784 | 959.2853 | 0.9152681 | 312.8038 | 695.1196 | 1.772315 | 500.1066 | 1111.348 | 0.9798794 | 349.8981 | 777.5513 | 0.9768968 | 353.2778 | 785.0617 | 0.9149354 | 327.0143 | 726.6983
0.9165894 | 326.4247 | 725.3881 | 985.9264 |  | 725.3881 | 0.9194313 | 313.017 | 695.5933 | 0.9207702 | 318.9637 | 708.8081 | 0.9164147 | 318.0218 | 706.7152 | 1.350476 | 433.0978 | 962.4396 | 0.916936 | 313.2334 | 696.0742 | 1.777332 | 501.2742 | 1113.943 | 0.9845653 | 351.4135 | 780.9189 | 0.981587 | 354.8271 | 788.5048 | 0.9165933 | 327.5997 | 727.9993
0.9182695 | 326.9762 | 726.6138 | 987.5924 |  | 726.6138 | 0.923606 | 314.2325 | 698.2945 | 0.924934 | 320.1457 | 711.4349 | 0.9180932 | 318.6015 | 708.0034 | 1.353826 | 434.1265 | 964.7256 | 0.9185912 | 313.7237 | 697.1637 | 1.782311 | 502.3678 | 1116.373 | 0.9877 | 352.5383 | 783.4184 | 0.9847887 | 355.8931 | 790.8735 | 0.9182503 | 328.2515 | 729.4478
0.9199453 | 327.5724 | 727.9386 | 989.3929 |  | 727.9386 | 0.9277843 | 315.3532 | 700.785 | 0.9291316 | 321.2399 | 713.8664 | 0.919769 | 319.2448 | 709.433 | 1.358828 | 435.5708 | 967.9352 | 0.9202454 | 314.2415 | 698.3145 | 1.787326 | 503.4873 | 1118.861 | 0.9909094 | 353.6743 | 785.9429 | 0.9896023 | 357.3711 | 794.158 | 0.9199244 | 328.814 | 730.6977
0.92161 | 328.1935 | 729.3188 | 991.2689 |  | 729.3188 | 0.931259 | 316.4942 | 703.3205 | 0.9326372 | 322.259 | 716.131 | 0.9214371 | 319.8019 | 710.6709 | 1.363824 | 437.0404 | 971.201 | 0.921918 | 314.752 | 699.4488 | 1.792337 | 504.6483 | 1121.441 | 0.994118 | 354.7353 | 788.3006 | 0.9928802 | 358.4035 | 796.4523 | 0.9216056 | 329.3104 | 731.8009
0.9232627 | 328.8206 | 730.7126 | 993.1633 |  | 730.7126 | 0.9339617 | 317.4954 | 705.5453 | 0.9362365 | 323.3542 | 718.565 | 0.9230933 | 320.3974 | 711.9942 | 1.368833 | 438.4476 | 974.3281 | 0.9235983 | 315.2229 | 700.4953 | 1.797316 | 505.8683 | 1124.152 | 0.9990339 | 356.2696 | 791.7102 | 0.9978278 | 359.8839 | 799.742 | 0.9232777 | 329.9043 | 733.1207
0.9249234 | 329.3181 | 731.818 | 994.6658 |  | 731.818 | 0.9376423 | 318.588 | 707.9734 | 0.9400169 | 324.4451 | 720.989 | 0.9247503 | 321.0072 | 713.3493 | 1.373803 | 439.7069 | 977.1264 | 0.9252719 | 315.7422 | 701.6492 | 1.802329 | 507.1091 | 1126.909 | 1.002334 | 357.4116 | 794.248 | 1.001172 | 361.0048 | 802.2329 | 0.9249336 | 330.3748 | 734.1663
0.9266003 | 329.8816 | 733.0703 | 996.3678 |  | 733.0703 | 0.9424828 | 319.9101 | 710.9114 | 0.9438863 | 325.6095 | 723.5767 | 0.9264262 | 321.6311 | 714.7358 | 1.378837 | 440.9937 | 979.986 | 0.9269319 | 316.3532 | 703.0071 | 1.807309 | 508.2471 | 1129.438 | 1.005659 | 358.5844 | 796.8543 | 1.004508 | 362.2399 | 804.9776 | 0.9265891 | 330.8573 | 735.2384
0.9282812 | 330.4024 | 734.2275 | 997.9407 |  | 734.2275 | 0.9464629 | 321.0362 | 713.4138 | 0.9479258 | 326.6724 | 725.9387 | 0.9281055 | 322.189 | 715.9755 | 1.383832 | 442.3572 | 983.0161 | 0.9285895 | 316.7438 | 703.8752 | 1.812333 | 509.3038 | 1131.786 | 1.009 | 359.6216 | 799.1592 | 1.007811 | 363.4104 | 807.5787 | 0.9282591 | 331.4207 | 736.4903
0.9299409 | 330.9546 | 735.4546 | 999.6085 |  | 735.4546 | 0.9495662 | 322.054 | 715.6755 | 0.9520689 | 327.9092 | 728.6872 | 0.929774 | 322.7527 | 717.2283 | 1.388824 | 443.7757 | 986.1682 | 0.9302584 | 317.2904 | 705.0898 | 1.817334 | 510.3716 | 1134.159 | 1.012308 | 360.7639 | 801.6975 | 1.011159 | 364.5795 | 810.1767 | 0.9299419 | 331.9537 | 737.675
0.9315968 | 331.5885 | 736.8634 | 1001.523 |  | 736.8634 | 0.9537942 | 323.3026 | 718.4501 | 0.9552814 | 328.9727 | 731.0506 | 0.9314321 | 323.2859 | 718.413 | 1.393826 | 445.1925 | 989.3166 | 0.9319409 | 317.8102 | 706.2449 | 1.822317 | 511.4379 | 1136.529 | 1.015655 | 361.8702 | 804.1561 | 1.014471 | 365.6883 | 812.6407 | 0.9316083 | 332.4486 | 738.7746
0.9332573 | 332.1871 | 738.1936 | 1003.331 |  | 738.1936 | 0.9570649 | 324.3477 | 720.7727 | 0.9596673 | 330.1673 | 733.7052 | 0.9330872 | 323.7411 | 719.4246 | 1.398808 | 446.6343 | 992.5208 | 0.9336098 | 318.3868 | 707.5263 | 1.827328 | 512.5873 | 1139.083 | 1.018979 | 362.9367 | 806.5261 | 1.017804 | 366.8205 | 815.1567 | 0.9332673 | 333.0047 | 740.0105
0.9349326 | 332.679 | 739.2867 | 1004.817 |  | 739.2867 | 0.9615378 | 325.5604 | 723.4676 | 0.9630423 | 331.185 | 735.9667 | 0.9347554 | 324.2263 | 720.5029 | 1.403836 | 447.9906 | 995.5346 | 0.9352657 | 318.7605 | 708.3567 | 1.832307 | 513.7951 | 1141.767 | 1.023989 | 364.5139 | 810.0309 | 1.021158 | 367.9105 | 817.5789 | 0.9349217 | 333.5297 | 741.1772
0.9366111 | 333.2634 | 740.5853 | 1006.582 |  | 740.5853 | 0.9649637 | 326.6625 | 725.9166 | 0.9665105 | 332.1993 | 738.2207 | 0.9364387 | 324.7986 | 721.7746 | 1.408823 | 449.3215 | 998.4922 | 0.9369175 | 319.4052 | 709.7893 | 1.837331 | 514.9114 | 1144.248 | 1.027319 | 365.6009 | 812.4464 | 1.026153 | 369.4327 | 820.9616 | 0.9365937 | 334.0475 | 742.3278
0.9382749 | 333.8017 | 741.7816 | 1008.208 |  | 741.7816 | 0.9684935 | 327.7543 | 728.3429 | 0.9700225 | 333.2347 | 740.5215 | 0.9381086 | 325.3386 | 722.9746 | 1.413823 | 450.6458 | 1001.435 | 0.9385876 | 319.8618 | 710.804 | 1.842325 | 516.0012 | 1146.669 | 1.030638 | 366.802 | 815.1155 | 1.0295 | 370.5286 | 823.3969 | 0.9382728 | 334.5825 | 743.5166
0.9399285 | 334.348 | 742.9955 | 1009.858 |  | 742.9955 | 0.9720688 | 328.8582 | 730.7959 | 0.9736509 | 334.315 | 742.9222 | 0.9397661 | 325.7984 | 723.9964 | 1.418828 | 452.1044 | 1004.676 | 0.9402701 | 320.4124 | 712.0275 | 1.847318 | 517.25 | 1149.444 | 1.033999 | 367.8651 | 817.4779 | 1.032804 | 371.6195 | 825.8211 | 0.9399403 | 335.0767 | 744.6149
0.9415866 | 334.9084 | 744.2409 | 1011.551 |  | 744.2409 | 0.9757586 | 330.0027 | 733.3392 | 0.9773152 | 335.4679 | 745.4842 | 0.9414207 | 326.2832 | 725.0738 | 1.422159 | 453.1116 | 1006.915 | 0.9419363 | 320.7852 | 712.8561 | 1.852334 | 518.4969 | 1152.215 | 1.037311 | 368.9627 | 819.9171 | 1.036159 | 372.7208 | 828.2684 | 0.9415998 | 335.6517 | 745.8927
0.9432622 | 335.4856 | 745.5235 | 1013.294 |  | 745.5235 | 0.9794774 | 331.082 | 735.7378 | 0.9810672 | 336.614 | 748.0312 | 0.9430951 | 326.7459 | 726.1021 | 1.427163 | 454.5114 | 1010.025 | 0.9435945 | 321.2918 | 713.9817 | 1.857312 | 519.6823 | 1154.849 | 1.040663 | 370.0215 | 822.27 | 1.039474 | 373.8629 | 830.8063 | 0.943251 | 336.1258 | 746.9463
0.9449393 | 336.0015 | 746.6699 | 1014.852 |  | 746.6699 | 0.9832914 | 332.2276 | 738.2835 | 0.9848904 | 337.7536 | 750.5635 | 0.9447758 | 327.1599 | 727.0221 | 1.432143 | 455.8604 | 1013.023 | 0.9452478 | 321.7323 | 714.9606 | 1.862334 | 520.968 | 1157.707 | 1.045645 | 371.4509 | 825.4464 | 1.042813 | 375.0757 | 833.5015 | 0.9449188 | 336.7281 | 748.2846
0.9466057 | 336.4967 | 747.7704 | 1016.348 |  | 747.7704 | 0.9871725 | 333.4741 | 741.0536 | 0.9887815 | 339.0765 | 753.5034 | 0.9464423 | 327.667 | 728.1488 | 1.437164 | 457.1996 | 1015.999 | 0.9469175 | 322.2199 | 716.0442 | 1.867325 | 522.126 | 1160.28 | 1.048989 | 372.655 | 828.1223 | 1.046169 | 376.255 | 836.1222 | 0.9466001 | 337.2814 | 749.5142
0.9482634 | 336.9574 | 748.7943 | 1017.739 |  | 748.7943 | 0.9911267 | 334.7927 | 743.9838 | 0.992784 | 340.1877 | 755.9726 | 0.9480984 | 328.261 | 729.469 | 1.442145 | 458.5982 | 1019.107 | 0.9486022 | 322.6751 | 717.0558 | 1.872331 | 523.3165 | 1162.926 | 1.052326 | 373.7222 | 830.4938 | 1.049488 | 377.4276 | 838.728 | 0.9482718 | 337.8826 | 750.8502
0.9499217 | 337.4418 | 749.8707 | 1019.203 |  | 749.8707 | 0.9951882 | 336.1053 | 746.9006 | 0.996824 | 341.571 | 759.0467 | 0.9497538 | 328.7669 | 730.5931 | 1.447158 | 459.9999 | 1022.222 | 0.9502775 | 323.2794 | 718.3987 | 1.877336 | 524.5051 | 1165.567 | 1.055653 | 374.9037 | 833.1194 | 1.052846 | 378.4832 | 841.0737 | 0.9499313 | 338.4173 | 752.0384
0.9515992 | 337.9932 | 751.0959 | 1020.868 |  | 751.0959 | 0.999291 | 337.2227 | 749.3837 | 1.000974 | 342.7888 | 761.7529 | 0.951424 | 329.3363 | 731.8584 | 1.452151 | 461.4384 | 1025.419 | 0.9519401 | 323.8123 | 719.5829 | 1.882311 | 525.635 | 1168.078 | 1.05901 | 376.0574 | 835.6831 | 1.056163 | 379.5553 | 843.4563 | 0.9515858 | 339.0887 | 753.5305
0.9532769 | 338.4764 | 752.1697 | 1022.327 |  | 752.1697 | 1.003496 | 338.3714 | 751.9365 | 1.005152 | 344.0891 | 764.6423 | 0.9531032 | 329.9379 | 733.1953 | 1.457144 | 462.7117 | 1028.248 | 0.9535966 | 324.3268 | 720.7263 | 1.887329 | 526.7166 | 1170.481 | 1.06232 | 377.1421 | 838.0935 | 1.061166 | 381.1429 | 846.9842 | 0.9532561 | 339.6007 | 754.6682
0.9549447 | 339.0377 | 753.4171 | 1024.023 |  | 753.4171 | 1.007741 | 339.6887 | 754.8638 | 1.009448 | 345.3772 | 767.5049 | 0.9547718 | 330.4923 | 734.4274 | 1.462169 | 464.1395 | 1031.421 | 0.9552652 | 324.9191 | 722.0425 | 1.892322 | 527.7308 | 1172.735 | 1.067331 | 378.5763 | 841.2807 | 1.064488 | 382.2788 | 849.5085 | 0.9549384 | 340.1795 | 755.9544
0.9565971 | 339.6316 | 754.7368 | 1025.816 |  | 754.7368 | 1.012087 | 341.1154 | 758.0343 | 1.013786 | 346.8143 | 770.6984 | 0.9564318 | 331.0255 | 735.6121 | 1.467146 | 465.5038 | 1034.453 | 0.956944 | 325.4986 | 723.3301 | 1.897337 | 528.9032 | 1175.34 | 1.072304 | 380.0532 | 844.5627 | 1.067821 | 383.3298 | 851.844 | 0.95661 | 340.6646 | 757.0325
0.9582546 | 340.2498 | 756.1106 | 1027.683 |  | 756.1106 | 1.015003 | 342.1642 | 760.365 | 1.018244 | 348.1089 | 773.5754 | 0.9580894 | 331.601 | 736.8912 | 1.472164 | 466.8059 | 1037.347 | 0.958615 | 326.0079 | 724.4621 | 1.902331 | 530.0382 | 1177.863 | 1.075657 | 381.1219 | 846.9376 | 1.072834 | 384.8369 | 855.193 | 0.9582697 | 341.0894 | 757.9765
0.9599301 | 340.8447 | 757.4327 | 1029.481 |  | 757.4327 | 1.019505 | 343.4771 | 763.2825 | 1.02274 | 349.4982 | 776.6627 | 0.9597604 | 332.1761 | 738.169 | 1.477143 | 468.2799 | 1040.622 | 0.9602734 | 326.5221 | 725.6046 | 1.907304 | 531.2834 | 1180.63 | 1.078984 | 382.2297 | 849.3994 | 1.076155 | 386.0693 | 857.9318 | 0.9599235 | 341.5972 | 759.105
0.9616038 | 341.4778 | 758.8396 | 1031.393 |  | 758.8396 | 1.02403 | 344.8704 | 766.3786 | 1.027328 | 350.8038 | 779.5641 | 0.9614447 | 332.7244 | 739.3875 | 1.482154 | 469.7689 | 1043.931 | 0.961926 | 327.0482 | 726.7737 | 1.912325 | 532.319 | 1182.931 | 1.082325 | 383.2542 | 851.6761 | 1.079506 | 387.1483 | 860.3296 | 0.9615881 | 342.1584 | 760.352
0.9632713 | 342.1891 | 760.4203 | 1033.541 |  | 760.4203 | 1.028664 | 346.2189 | 769.3754 | 1.031968 | 352.1675 | 782.5944 | 0.9631161 | 333.2881 | 740.6403 | 1.487181 | 471.0915 | 1046.87 | 0.963589 | 327.5086 | 727.7968 | 1.917317 | 533.4736 | 1185.497 | 1.088978 | 384.4906 | 854.4235 | 1.08281 | 388.2781 | 862.8402 | 0.9632627 | 342.7136 | 761.5858
0.9649253 | 342.7945 | 761.7656 | 1035.37 |  | 761.7656 | 1.031752 | 347.2336 | 771.6303 | 1.036693 | 353.5893 | 785.7541 | 0.9647721 | 333.8351 | 741.8559 | 1.492156 | 472.4771 | 1049.949 | 0.9652665 | 328.0687 | 729.0415 | 1.922335 | 534.5799 | 1187.955 | 1.095638 | 385.5552 | 856.7893 | 1.086157 | 389.5517 | 865.6704 | 0.9649365 | 343.1971 | 762.6602
0.9665792 | 343.3688 | 763.0418 | 1037.104 |  | 763.0418 | 1.036509 | 348.6849 | 774.8553 | 1.041513 | 355.0353 | 788.9673 | 0.9664237 | 334.4628 | 743.2507 | 1.497157 | 473.6604 | 1052.579 | 0.9669405 | 328.5228 | 730.0507 | 1.927319 | 535.703125 | 1190.451 | 1.100664 | 386.6207 | 859.157 | 1.089493 | 390.8248 | 868.4996 | 0.966596 | 343.8428 | 764.0951
0.9682541 | 343.9171 | 764.2603 | 1038.76 |  | 764.2603 | 1.041309 | 350.136 | 778.08 | 1.046381 | 356.4616 | 792.137 | 0.9680884 | 334.9457 | 744.3239 | 1.502144 | 474.9158 | 1055.368 | 0.9686029 | 328.9727 | 731.0504 | 1.932298 | 536.7895 | 1192.866 | 1.103989 | 387.717 | 861.5934 | 1.092806 | 391.8823 | 870.8496 | 0.9682489 | 344.3468 | 765.2152
0.9699323 | 344.3874 | 765.3054 | 1040.181 |  | 765.3054 | 1.04458 | 351.1555 | 780.3455 | 1.051352 | 357.9968 | 795.5485 | 0.9697617 | 335.4822 | 745.5161 | 1.507165 | 476.2238 | 1058.275 | 0.9702599 | 329.5149 | 732.2554 | 1.937331 | 538.0182 | 1195.596 | 1.107324 | 388.8194 | 864.043 | 1.096163 | 392.9641 | 873.2536 | 0.9699143 | 344.8321 | 766.2935
0.9716018 | 344.8137 | 766.2526 | 1041.468 |  | 766.2526 | 1.047855 | 352.1957 | 782.6571 | 1.054647 | 359.0138 | 797.8084 | 0.9714331 | 336.0501 | 746.778 | 1.510491 | 477.2349 | 1060.522 | 0.9719233 | 330.0303 | 733.4006 | 1.942316 | 539.1969 | 1198.215 | 1.112324 | 390.3328 | 867.4061 | 1.099473 | 394.0611 | 875.6913 | 0.9715933 | 345.3435 | 767.43
0.9732636 | 345.3009 | 767.3354 | 1042.94 |  | 767.3354 | 1.052845 | 353.4315 | 785.4032 | 1.057994 | 360.1214 | 800.2698 | 0.9730935 | 336.5562 | 747.9027 | 1.515498 | 478.7997 | 1063.999 | 0.9736035 | 330.5264 | 734.503 | 1.947334 | 540.5732 | 1201.274 | 1.115646 | 391.4236 | 869.8303 | 1.102815 | 395.1692 | 878.1537 | 0.9732683 | 345.9372 | 768.7493
0.9749187 | 345.7116 | 768.248 | 1044.18 |  | 768.248 | 1.05781 | 354.8116 | 788.4703 | 1.061325 | 361.1721 | 802.6048 | 0.9747484 | 337.1319 | 749.1819 | 1.52049 | 480.1975 | 1067.106 | 0.9752804 | 331.1031 | 735.7847 | 1.952316 | 541.7435 | 1203.874 | 1.118989 | 392.4308 | 872.0683 | 1.106159 | 396.1813 | 880.403 | 0.9749302 | 346.4599 | 769.911
0.9765939 | 346.2161 | 769.3692 | 1045.704 |  | 769.3692 | 1.062831 | 356.168 | 791.4844 | 1.066322 | 362.5556 | 805.6791 | 0.9764125 | 337.7011 | 750.447 | 1.525471 | 481.5972 | 1070.216 | 0.9769421 | 331.7328 | 737.1839 | 1.957317 | 542.9604 | 1206.579 | 1.122303 | 393.5411 | 874.5359 | 1.109478 | 397.3321 | 882.9603 | 0.9765903 | 346.9743 | 771.0541
0.9782769 | 346.8661 | 770.8135 | 1047.667 |  | 770.8135 | 1.067816 | 357.6976 | 794.8836 | 1.069655 | 363.5593 | 807.9095 | 0.9780924 | 338.3031 | 751.7847 | 1.530499 | 482.8638 | 1073.031 | 0.9785988 | 332.252 | 738.3377 | 1.962333 | 543.9958 | 1208.88 | 1.12733 | 395.1328 | 878.0728 | 1.112829 | 398.5851 | 885.7448 | 0.9799327 | 348.1291 | 773.6201
0.9799474 | 347.5154 | 772.2565 | 1049.629 |  | 772.2565 | 1.07116 | 358.8915 | 797.5366 | 1.074649 | 365.0171 | 811.149 | 0.9797688 | 338.905 | 753.1223 | 1.535488 | 484.1368 | 1075.86 | 0.9802585 | 332.6943 | 739.3207 | 1.967324 | 545.0207 | 1211.157 | 1.132315 | 396.67 | 881.489 | 1.116145 | 399.743 | 888.3179 | 0.984105 | 349.3602 | 776.3559
0.9816082 | 348.0928 | 773.5395 | 1051.372 |  | 773.5395 | 1.074469 | 359.9915 | 799.9811 | 1.079647 | 366.49 | 814.4223 | 0.981434 | 339.545 | 754.5445 | 1.538834 | 485.1478 | 1078.106 | 0.9819338 | 333.1556 | 740.3459 | 1.972335 | 546.1042 | 1213.565 | 1.137321 | 398.1745 | 884.8323 | 1.119484 | 400.8275 | 890.7278 | 0.9882632 | 350.4368 | 778.7484
0.9832574 | 348.819 | 775.1534 | 1053.566 |  | 775.1534 | 1.077827 | 360.9977 | 802.2172 | 1.082989 | 367.4903 | 816.6452 | 0.9830928 | 340.0568 | 755.6818 | 1.543807 | 486.4988 | 1081.109 | 0.9836145 | 333.5673 | 741.2606 | 1.977314 | 547.2994 | 1216.221 | 1.140646 | 399.2853 | 887.3006 | 1.122828 | 401.9597 | 893.2438 | 0.9924843 | 351.6151 | 781.367
0.9849249 | 349.3552 | 776.3449 | 1055.185 |  | 776.3449 | 1.08281 | 362.4438 | 805.4308 | 1.086323 | 368.5434 | 818.9854 | 0.9847525 | 340.6466 | 756.9925 | 1.54882 | 487.9817 | 1084.404 | 0.9852766 | 333.9532 | 742.1182 | 1.983976 | 548.7462 | 1219.436 | 1.144002 | 400.3318 | 889.6263 | 1.12615 | 403.0304 | 895.6232 | 0.9959837 | 352.7118 | 783.8041
0.9866054 | 349.8927 | 777.5393 | 1056.809 |  | 777.5393 | 1.086162 | 363.4611 | 807.6913 | 1.091318 | 369.8822 | 821.9604 | 0.9864315 | 341.2223 | 758.2718 | 1.553827 | 489.4341 | 1087.631 | 0.9869261 | 334.4094 | 743.1319 | 1.989002 | 549.9246 | 1222.055 | 1.147312 | 401.5039 | 892.2309 | 1.131178 | 404.3659 | 898.591 | 1.000578 | 353.9966 | 786.659
0.9882725 | 350.3431 | 778.5402 | 1058.169 |  | 778.5402 | 1.091141 | 364.8389 | 810.7531 | 1.09466 | 370.8918 | 824.2039 | 0.988107 | 341.7018 | 759.3374 | 1.558813 | 490.6642 | 1090.365 | 0.988583 | 334.9485 | 744.33 | 1.993982 | 550.9929 | 1224.429 | 1.150659 | 402.6282 | 894.7294 | 1.134483 | 405.4506 | 901.0014 | 1.004378 | 355.1196 | 789.1547
0.989933 | 350.903 | 779.7843 | 1059.86 |  | 779.7843 | 1.094493 | 365.8532 | 813.0071 | 1.097983 | 371.9157 | 826.4794 | 0.9897677 | 342.2719 | 760.6042 | 1.563831 | 491.8875 | 1093.083 | 0.9902637 | 335.4977 | 745.5505 | 1.998996 | 552.1677 | 1227.039 | 1.155647 | 404.1101 | 898.0225 | 1.137838 | 406.5652 | 903.4783 | 1.008338 | 356.2333 | 791.6295
0.991585 | 351.3814 | 780.8475 | 1061.305 |  | 780.8475 | 1.097824 | 366.9097 | 815.355 | 1.101344 | 372.9229 | 828.7174 | 0.9914191 | 342.8645 | 761.9212 | 1.568809 | 493.2495 | 1096.11 | 0.9919407 | 336.0804 | 746.8454 | 2.004002 | 553.2139 | 1229.364 | 1.158996 | 405.1869 | 900.4154 | 1.141149 | 407.6998 | 905.9996 | 1.012385 | 357.4388 | 794.3085
0.9932508 | 352.0675 | 782.3723 | 1063.378 |  | 782.3723 | 1.10284 | 368.3187 | 818.4859 | 1.104666 | 373.9376 | 830.9724 | 0.9930821 | 343.3732 | 763.0516 | 1.573835 | 494.7115 | 1099.359 | 0.9936073 | 336.6396 | 748.088 | 2.008984 | 554.3665 | 1231.926 | 1.162333 | 406.3228 | 902.9396 | 1.144478 | 408.78 | 908.3999 | 1.016605 | 358.7072 | 797.1271
0.9949367 | 352.6638 | 783.6973 | 1065.179 |  | 783.6973 | 1.10782 | 369.7213 | 821.6029 | 1.107991 | 374.9865 | 833.3032 | 0.9947627 | 343.9579 | 764.3508 | 1.578822 | 496.1154 | 1102.479 | 0.9952592 | 337.1666 | 749.2592 | 2.014002 | 555.6012 | 1234.669 | 1.167329 | 407.7594 | 906.1319 | 1.147828 | 409.9044 | 910.8987 | 1.019828 | 359.7807 | 799.5127
0.9966079 | 353.2528 | 785.0062 | 1066.958 |  | 785.0062 | 1.112837 | 371.1646 | 824.8102 | 1.112986 | 376.3655 | 836.3679 | 0.996434 | 344.5052 | 765.567 | 1.583821 | 497.568 | 1105.707 | 0.9969196 | 337.6012 | 750.2249 | 2.01899 | 556.8653 | 1237.478 | 1.170659 | 408.8014 | 908.4475 | 1.151152 | 411.0034 | 913.3408 | 1.023171 | 360.9184 | 802.0409
0.9982695 | 353.8219 | 786.271 | 1068.677 |  | 786.271 | 1.117805 | 372.4532 | 827.6739 | 1.116308 | 377.3941 | 838.6535 | 0.9980944 | 345.0504 | 766.7786 | 1.58884 | 498.9271 | 1108.727 | 0.9985925 | 338.0935 | 751.3188 | 2.024006 | 558.2158 | 1240.48 | 1.173975 | 409.8928 | 910.8729 | 1.15451 | 412.1265 | 915.8366 | 1.026568 | 361.9916 | 804.4257
0.9999299 | 354.363 | 787.4734 | 1070.311 |  | 787.4734 | 1.121163 | 373.4641 | 829.9202 | 1.119661 | 378.4172 | 840.9271 | 0.9997476 | 345.5212 | 767.825 | 1.593813 | 500.3041 | 1111.787 | 1.00027 | 338.5909 | 752.4241 | 2.028996 | 559.2295 | 1242.732 | 1.177327 | 410.9036 | 913.1191 | 1.157827 | 413.1473 | 918.1052 | 1.031205 | 363.3302 | 807.4004
1.001597 | 354.7976 | 788.4392 | 1071.624 |  | 788.4392 | 1.126156 | 374.8976 | 833.1059 | 1.124661 | 379.9006 | 844.2236 | 1.001413 | 346.1294 | 769.1764 | 1.598828 | 501.6952 | 1114.878 | 1.001935 | 339.2104 | 753.8009 | 2.033973 | 560.2813 | 1245.07 | 1.180651 | 411.9744 | 915.4987 | 1.161151 | 414.2003 | 920.4452 | 1.034775 | 364.4462 | 809.8805
1.003278 | 355.3557 | 789.6794 | 1073.309 |  | 789.6794 | 1.131168 | 376.3655 | 836.3677 | 1.129663 | 381.3842 | 847.5205 | 1.003095 | 346.558 | 770.1289 | 1.603808 | 502.9431 | 1117.651 | 1.003591 | 339.7896 | 755.0879 | 2.038989 | 561.4213 | 1247.603 | 1.183994 | 413.0652 | 917.9226 | 1.164487 | 415.2476 | 922.7724 | 1.038396 | 365.6544 | 812.5652
1.004951 | 356.032 | 791.1823 | 1075.352 |  | 791.1823 | 1.134481 | 377.3805 | 838.6233 | 1.132982 | 382.4009 | 849.7797 | 1.004776 | 347.1672 | 771.4827 | 1.608821 | 504.3089 | 1120.686 | 1.005252 | 340.3651 | 756.3668 | 2.043981 | 562.7305 | 1250.512 | 1.187341 | 414.1309 | 920.2908 | 1.167796 | 416.2489 | 924.9976 | 1.042143 | 367.0601 | 815.6891
1.006606 | 356.5502 | 792.3337 | 1076.917 |  | 792.3337 | 1.139478 | 378.8131 | 841.8069 | 1.137973 | 383.9423 | 853.2052 | 1.006442 | 347.6459 | 772.5465 | 1.613832 | 505.6789 | 1123.731 | 1.006927 | 340.8511 | 757.4469 | 2.049004 | 563.8464 | 1252.992 | 1.190649 | 415.2313 | 922.7361 | 1.172829 | 417.7801 | 928.4003 | 1.045918 | 368.222 | 818.2711
1.008256 | 357.1634 | 793.6965 | 1078.769 |  | 793.6965 | 1.142801 | 379.8337 | 844.0748 | 1.141305 | 384.9557 | 855.457 | 1.008097 | 348.1267 | 773.6149 | 1.618815 | 507.1213 | 1126.936 | 1.008605 | 341.4085 | 758.6855 | 2.05399 | 565.0682 | 1255.707 | 1.193998 | 416.2985 | 925.1078 | 1.176148 | 418.8937 | 930.875 | 1.049808 | 369.3918 | 820.8707
1.00992 | 357.7491 | 794.9979 | 1080.538 |  | 794.9979 | 1.147829 | 381.1873 | 847.0829 | 1.144665 | 386.0773 | 857.9496 | 1.009761 | 348.6768 | 774.8374 | 1.623825 | 508.4532 | 1129.896 | 1.010273 | 341.7292 | 759.3981 | 2.058971 | 566.1 | 1258 | 1.197308 | 417.3099 | 927.3554 | 1.179495 | 419.9497 | 933.2215 | 1.053743 | 370.4647 | 823.2548
1.011599 | 358.2751 | 796.1668 | 1082.127 |  | 796.1668 | 1.152826 | 382.5714 | 850.1588 | 1.147984 | 387.1465 | 860.3256 | 1.011437 | 349.2022 | 776.005 | 1.62881 | 509.9019 | 1133.115 | 1.01193 | 342.1703 | 760.3784 | 2.064 | 567.2368 | 1260.526 | 1.200641 | 418.4607 | 929.9127 | 1.18283 | 421.1203 | 935.8228 | 1.057782 | 371.8051 | 826.2336
1.013269 | 358.7991 | 797.3314 | 1083.71 |  | 797.3314 | 1.157817 | 383.9733 | 853.2741 | 1.151329 | 388.1752 | 862.6116 | 1.013115 | 349.6881 | 777.0846 | 1.633829 | 511.1431 | 1135.873 | 1.013588 | 342.5998 | 761.3329 | 2.06899 | 568.4388 | 1263.197 | 1.203991 | 419.4716 | 932.1592 | 1.186144 | 422.2104 | 938.2454 | 1.061848 | 373.076 | 829.0579
1.014925 | 359.3515 | 798.5589 | 1085.378 |  | 798.5589 | 1.162832 | 385.281 | 856.18 | 1.156312 | 389.647 | 865.8822 | 1.014779 | 350.1956 | 778.2126 | 1.638835 | 512.462 | 1138.805 | 1.015264 | 343.0205 | 762.2679 | 2.074008 | 569.4549 | 1265.455 | 1.208989 | 420.9564 | 935.4587 | 1.189497 | 423.2339 | 940.5197 | 1.066032 | 374.308 | 831.7957
1.016582 | 359.8622 | 799.6937 | 1086.92 |  | 799.6937 | 1.167814 | 386.8002 | 859.5559 | 1.161331 | 390.9641 | 868.809 | 1.016429 | 350.7498 | 779.4441 | 1.643813 | 513.8236 | 1141.83 | 1.016937 | 343.3209 | 762.9354 | 2.078986 | 570.4572 | 1267.683 | 1.212339 | 422.1084 | 938.0187 | 1.19281 | 424.3187 | 942.9304 | 1.070265 | 375.5493 | 834.554
1.018247 | 360.4069 | 800.9043 | 1088.566 |  | 800.9043 | 1.172838 | 388.1039 | 862.4531 | 1.166315 | 392.3536 | 871.8969 | 1.018085 | 351.2092 | 780.465 | 1.648827 | 515.2737 | 1145.053 | 1.018606 | 344.0218 | 764.4928 | 2.083985 | 571.5126 | 1270.028 | 1.21564 | 423.2216 | 940.4924 | 1.196163 | 425.3654 | 945.2563 | 1.074599 | 376.8665 | 837.4812
1.01993 | 360.9079 | 802.0175 | 1090.079 |  | 802.0175 | 1.177828 | 389.4564 | 865.4586 | 1.169669 | 393.3731 | 874.1625 | 1.019762 | 351.7668 | 781.7041 | 1.653808 | 516.7318 | 1148.293 | 1.02026 | 344.5943 | 765.7652 | 2.09067 | 572.8948 | 1273.1 | 1.220646 | 424.7729 | 943.9397 | 1.199495 | 426.4052 | 947.5672 | 1.078985 | 378.1399 | 840.3109
1.021611 | 361.3888 | 803.0863 | 1091.532 |  | 803.0863 | 1.182818 | 390.8938 | 868.653 | 1.174653 | 394.86 | 877.4667 | 1.021438 | 352.2119 | 782.6931 | 1.65883 | 518.1851 | 1151.522 | 1.021916 | 345.2277 | 767.1726 | 2.09566 | 574.0811 | 1275.736 | 1.223961 | 425.8151 | 946.2558 | 1.20282 | 427.4477 | 949.8837 | 1.083468 | 379.4432 | 843.2072
1.023273 | 361.9987 | 804.4416 | 1093.374 |  | 804.4416 | 1.187825 | 392.1861 | 871.5246 | 1.178003 | 395.8966 | 879.7703 | 1.023103 | 352.7211 | 783.8247 | 1.663828 | 519.4683 | 1154.374 | 1.023592 | 345.8345 | 768.5211 | 2.100654 | 575.2501 | 1278.333 | 1.228996 | 427.3029 | 949.562 | 1.207828 | 428.972 | 953.2711 | 1.087993 | 380.6804 | 845.9565
1.024927 | 362.5455 | 805.6567 | 1095.025 |  | 805.6567 | 1.192802 | 393.5635 | 874.5855 | 1.182976 | 397.2558 | 882.7907 | 1.02476 | 353.2911 | 785.0913 | 1.668816 | 520.8558 | 1157.457 | 1.025271 | 346.5216 | 770.0481 | 2.10566 | 576.5684 | 1281.263 | 1.232312 | 428.4106 | 952.0237 | 1.211141 | 430.1581 | 955.9068 | 1.092632 | 381.8736 | 848.608
1.026587 | 363.2109 | 807.1353 | 1097.035 |  | 807.1353 | 1.197827 | 395.0099 | 877.7999 | 1.187989 | 398.6646 | 885.9214 | 1.02642 | 353.8817 | 786.4039 | 1.673832 | 522.2426 | 1160.539 | 1.026107 | 346.7597 | 770.5771 | 2.110641 | 577.7979 | 1283.995 | 1.235668 | 429.5139 | 954.4752 | 1.214493 | 431.3122 | 958.4716 | 1.0973 | 382.8934 | 850.8742
1.028264 | 363.8172 | 808.4826 | 1098.866 |  | 808.4826 | 1.202804 | 396.3221 | 880.7157 | 1.192984 | 400.1064 | 889.1252 | 1.028098 | 354.3995 | 787.5545 | 1.67881 | 523.6162 | 1163.592 | 1.027771 | 347.2776 | 771.728 | 2.11566 | 578.9644 | 1286.588 | 1.238988 | 430.548 | 956.7733 | 1.217805 | 432.3194 | 960.7097 | 1.100487 | 378.9655 | 842.1457
1.029943 | 364.3278 | 809.6172 | 1100.408 |  | 809.6172 | 1.20782 | 397.7222 | 883.8271 | 1.197977 | 401.5568 | 892.3485 | 1.029776 | 355.0446 | 788.988 | 1.683833 | 524.933 | 1166.518 | 1.029428 | 347.734 | 772.7422 | 2.120639 | 579.9928 | 1288.873 | 1.242303 | 431.6093 | 959.1319 | 1.22115 | 433.3678 | 963.0395 | 1.102088 | 375.5904 | 834.6453
1.031603 | 364.8109 | 810.6909 | 1101.868 |  | 810.6909 | 1.212829 | 398.9191 | 886.4868 | 1.20299 | 403.0319 | 895.6264 | 1.031442 | 355.6328 | 790.295 | 1.688823 | 526.238 | 1169.418 | 1.031093 | 348.2654 | 773.9232 | 2.127314 | 581.3146 | 1291.81 | 1.245664 | 432.6664 | 961.4808 | 1.224489 | 434.4577 | 965.4615 | 1.103685 | 372.3119 | 827.3598
1.033253 | 365.3577 | 811.9059 | 1103.519 |  | 811.9059 | 1.217811 | 400.33 | 889.6222 | 1.206315 | 404.0558 | 897.9019 | 1.033102 | 356.1986 | 791.5525 | 1.693828 | 527.6161 | 1172.48 | 1.035285 | 349.3837 | 776.4083 | 2.132331 | 582.4103 | 1294.245 | 1.250645 | 434.1178 | 964.7061 | 1.229474 | 435.8565 | 968.5699 | 1.105296 | 369.0078 | 820.0174
1.034914 | 365.7147 | 812.6992 | 1104.597 |  | 812.6992 | 1.222831 | 401.6809 | 892.6242 | 1.20965 | 405.106 | 900.2356 | 1.034755 | 356.6659 | 792.5909 | 1.698832 | 528.9273 | 1175.394 | 1.039425 | 350.4793 | 778.8429 | 2.13731 | 583.5559 | 1296.791 | 1.253999 | 435.2003 | 967.1117 | 1.232826 | 437.0272 | 971.1715 | 1.106927 | 365.7322 | 812.7383
1.03659 | 366.2334 | 813.852 | 1106.164 |  | 813.852 | 1.227827 | 403.0348 | 895.6328 | 1.212997 | 406.1758 | 902.6129 | 1.036428 | 357.22 | 793.8222 | 1.70381 | 530.1147 | 1178.033 | 1.042777 | 351.5884 | 781.3075 | 2.142329 | 584.7183 | 1299.374 | 1.257323 | 436.2494 | 969.4431 | 1.236141 | 438.1041 | 973.5647 | 1.108574 | 362.4192 | 805.376
1.03827 | 366.7214 | 814.9365 | 1107.638 |  | 814.9365 | 1.232839 | 404.2631 | 898.3624 | 1.216309 | 407.2365 | 904.9701 | 1.038108 | 357.6847 | 794.8549 | 1.708826 | 531.4785 | 1181.063 | 1.046928 | 352.6529 | 783.673 | 2.147333 | 585.754 | 1301.676 | 1.260668 | 437.334 | 971.8534 | 1.239499 | 439.2759 | 976.1687 | 1.110219 | 359.2138 | 798.2529
1.039937 | 367.2819 | 816.182 | 1109.331 |  | 816.182 | 1.237832 | 405.3613 | 900.8028 | 1.221329 | 408.6474 | 908.1053 | 1.039776 | 358.291 | 796.2023 | 1.713822 | 532.8011 | 1184.002 | 1.050377 | 353.6597 | 785.9104 | 2.15233 | 586.9725 | 1304.383 | 1.263989 | 438.4691 | 974.3758 | 1.244475 | 440.8398 | 979.644 | 1.111853 | 356.1049 | 791.3441
1.041589 | 367.9341 | 817.6313 | 1111.301 |  | 817.6313 | 1.242814 | 406.7745 | 903.9433 | 1.226331 | 409.9847 | 911.0771 | 1.041429 | 358.851 | 797.4466 | 1.718837 | 534.2313 | 1187.181 | 1.053044 | 354.7232 | 788.2738 | 2.157342 | 588.1214 | 1306.936 | 1.267304 | 439.5486 | 976.7747 | 1.249497 | 442.3011 | 982.8914 | 1.113492 | 352.9581 | 784.3514
1.043252 | 368.6196 | 819.1546 | 1113.371 |  | 819.1546 | 1.24783 | 408.1599 | 907.0221 | 1.231336 | 411.3528 | 914.1174 | 1.043082 | 359.4507 | 798.7792 | 1.723837 | 535.6398 | 1190.311 | 1.055764 | 355.7506 | 790.5569 | 2.162308 | 589.3137 | 1309.586 | 1.272322 | 441.0752 | 980.1672 | 1.252821 | 443.3838 | 985.2973 | 1.115154 | 350.5421 | 778.9823
1.044929 | 369.1996 | 820.4435 | 1115.123 |  | 820.4435 | 1.252815 | 409.598 | 910.2178 | 1.236333 | 412.7674 | 917.2609 | 1.044756 | 360.0262 | 800.0582 | 1.728804 | 536.8815 | 1193.07 | 1.059548 | 357.0623 | 793.4719 | 2.167329 | 590.3866 | 1311.97 | 1.275641 | 442.0944 | 982.432 | 1.257848 | 444.9384 | 988.7519 | 1.118493 | 351.7722 | 781.716
1.046605 | 369.8105 | 821.8011 | 1116.968 |  | 821.8011 | 1.256177 | 410.6163 | 912.4806 | 1.239658 | 413.7773 | 919.505 | 1.046438 | 360.6609 | 801.4687 | 1.733829 | 538.2865 | 1196.192 | 1.064411 | 358.1897 | 795.9771 | 2.172334 | 591.5364 | 1314.525 | 1.280665 | 443.4684 | 985.4854 | 1.261153 | 446.065 | 991.2556 | 1.121801 | 352.8492 | 784.1094
1.048276 | 370.3338 | 822.9639 | 1118.549 |  | 822.9639 | 1.261145 | 411.8738 | 915.2751 | 1.244658 | 415.2728 | 922.8284 | 1.048106 | 361.2544 | 802.7875 | 1.738822 | 539.5652 | 1199.034 | 1.068485 | 359.4537 | 798.7859 | 2.177328 | 592.8505 | 1317.445 | 1.28565 | 444.9705 | 988.8232 | 1.2645 | 447.0922 | 993.5382 | 1.125144 | 353.8947 | 786.4326
1.04993 | 370.8139 | 824.0309 | 1119.999 |  | 824.0309 | 1.266149 | 413.2573 | 918.3495 | 1.24965 | 416.7415 | 926.0921 | 1.049766 | 361.7963 | 803.9917 | 1.743837 | 541.0065 | 1202.237 | 1.071605 | 360.6253 | 801.3896 | 2.182325 | 593.8515 | 1319.67 | 1.290654 | 446.478 | 992.1733 | 1.269475 | 448.4995 | 996.6654 | 1.128491 | 354.9378 | 788.7507
1.051593 | 371.3337 | 825.186 | 1121.569 |  | 825.186 | 1.271148 | 414.4235 | 920.9411 | 1.252998 | 417.7865 | 928.4145 | 1.051416 | 362.3146 | 805.1435 | 1.748822 | 542.349 | 1205.22 | 1.07482 | 361.7025 | 803.7834 | 2.187298 | 595.005 | 1322.233 | 1.29567 | 447.9257 | 995.3904 | 1.274498 | 449.9257 | 999.8349 | 1.131817 | 356.1221 | 791.3824
1.053271 | 371.9338 | 826.5196 | 1123.381 |  | 826.5196 | 1.276152 | 415.4339 | 923.1865 | 1.256332 | 418.8129 | 930.6953 | 1.053084 | 362.8057 | 806.2349 | 1.753798 | 543.6231 | 1208.051 | 1.079234 | 362.8857 | 806.4127 | 2.192333 | 596.0084 | 1324.463 | 1.298984 | 448.9289 | 997.6197 | 1.279485 | 451.218 | 1002.707 | 1.135172 | 357.2362 | 793.8582
1.054947 | 372.4454 | 827.6565 | 1124.927 |  | 827.6565 | 1.282837 | 416.472 | 925.4933 | 1.261323 | 420.2375 | 933.8611 | 1.054767 | 363.2735 | 807.2745 | 1.758833 | 544.9698 | 1211.044 | 1.08375 | 364.0735 | 809.0521 | 2.197321 | 597.022 | 1326.715 | 1.302324 | 449.9478 | 999.884 | 1.284498 | 452.7749 | 1006.166 | 1.138482 | 358.3697 | 796.3771
1.056611 | 373.0045 | 828.8989 | 1126.615 |  | 828.8989 | 1.292814 | 417.5844 | 927.9654 | 1.264645 | 421.2571 | 936.127 | 1.056432 | 363.6903 | 808.2008 | 1.763819 | 546.2636 | 1213.919 | 1.08725 | 365.2799 | 811.7331 | 2.202327 | 598.2408 | 1329.424 | 1.305662 | 450.9779 | 1002.173 | 1.289487 | 454.1871 | 1009.305 | 1.141824 | 359.5951 | 799.1002
1.058259 | 373.5146 | 830.0324 | 1128.156 |  | 830.0324 | 1.299503 | 418.6538 | 930.3419 | 1.267967 | 422.2937 | 938.4305 | 1.058092 | 364.1305 | 809.1789 | 1.768833 | 547.621 | 1216.935 | 1.090783 | 366.3981 | 814.2179 | 2.20733 | 599.3951 | 1331.989 | 1.310662 | 452.4857 | 1005.524 | 1.292807 | 455.2407 | 1011.646 | 1.14515 | 360.7139 | 801.5864
1.05992 | 374.0413 | 831.2029 | 1129.747 |  | 831.2029 | 1.304489 | 420.012 | 933.3599 | 1.272991 | 423.6682 | 941.485 | 1.059748 | 364.7262 | 810.5027 | 1.773812 | 549.0539 | 1220.12 | 1.094438 | 367.5923 | 816.8719 | 2.212315 | 600.4382 | 1334.307 | 1.314008 | 453.6664 | 1008.148 | 1.297818 | 456.6772 | 1014.838 | 1.14847 | 361.8874 | 804.1941
1.061597 | 374.5381 | 832.3069 | 1131.247 |  | 832.3069 | 1.309494 | 421.1849 | 935.9665 | 1.276312 | 424.7449 | 943.8776 | 1.061417 | 365.2262 | 811.6138 | 1.778811 | 550.4908 | 1223.313 | 1.098128 | 368.6886 | 819.308 | 2.217339 | 601.5174 | 1336.705 | 1.318987 | 455.1111 | 1011.358 | 1.302812 | 458.0115 | 1017.803 | 1.151833 | 363.134 | 806.9644
1.063273 | 375.1128 | 833.584 | 1132.983 |  | 833.584 | 1.314502 | 422.5797 | 939.066 | 1.281334 | 426.2067 | 947.1259 | 1.063101 | 365.7657 | 812.8128 | 1.783833 | 551.7654 | 1226.145 | 1.101933 | 369.7769 | 821.7264 | 2.224003 | 602.7874 | 1339.528 | 1.323978 | 456.5664 | 1014.592 | 1.307836 | 459.3203 | 1020.712 | 1.155154 | 364.2806 | 809.5124
1.064943 | 375.6996 | 834.8881 | 1134.756 |  | 834.8881 | 1.319482 | 423.7705 | 941.7122 | 1.286318 | 427.6124 | 950.2498 | 1.064775 | 366.3103 | 814.023 | 1.788822 | 553.1863 | 1229.303 | 1.105785 | 371.0552 | 824.5671 | 2.228981 | 604.0619 | 1342.36 | 1.328981 | 457.9974 | 1017.772 | 1.312807 | 460.4519 | 1023.226 | 1.158495 | 365.4023 | 812.0051
1.066598 | 376.3301 | 836.2890625 | 1136.66 |  | 836.2890625 | 1.3245 | 425.1001 | 944.6669 | 1.289655 | 428.6905 | 952.6455 | 1.066434 | 366.9589 | 815.4642 | 1.793829 | 554.4204 | 1232.045 | 1.109722 | 372.2729 | 827.2731 | 2.233996 | 605.0834 | 1344.63 | 1.332319 | 459.055 | 1020.122 | 1.317819 | 461.7518 | 1026.115 | 1.161834 | 366.538 | 814.5288
1.068252 | 376.8711 | 837.4913 | 1138.294 |  | 837.4913 | 1.32948 | 426.3369 | 947.4153 | 1.292974 | 429.7077 | 954.906 | 1.068088 | 367.4026 | 816.4503 | 1.79881 | 555.7853 | 1235.079 | 1.113727 | 373.5836 | 830.1857 | 2.238979 | 606.1174 | 1346.928 | 1.337332 | 460.3921 | 1023.093 | 1.322825 | 462.9613 | 1028.803 | 1.165139 | 367.6288 | 816.953
1.069926 | 377.3764 | 838.6142 | 1139.82 |  | 838.6142 | 1.334496 | 427.6932 | 950.4294 | 1.298001 | 431.2321 | 958.2935 | 1.069754 | 368.0159 | 817.8132 | 1.802156 | 556.8787 | 1237.508 | 1.117803 | 374.8142 | 832.9204 | 2.24399 | 607.2277 | 1349.395 | 1.343981 | 461.6273 | 1025.838 | 1.327828 | 464.3127 | 1031.806 | 1.170154 | 368.9445 | 819.8768
1.071606 | 377.9731 | 839.9403 | 1141.622 |  | 839.9403 | 1.33949 | 429.1164 | 953.592 | 1.302992 | 432.5668 | 961.2596 | 1.071436 | 368.6206 | 819.1569 | 1.807153 | 558.1118 | 1240.248 | 1.121966 | 376.1837 | 835.9637 | 2.24898 | 608.351 | 1351.891 | 1.353994 | 462.4449 | 1027.655 | 1.332839 | 465.4675 | 1034.372 | 1.175153 | 370.4218 | 823.1595
1.073278 | 378.4884 | 841.0854 | 1143.179 |  | 841.0854 | 1.342818 | 430.2004 | 956.0009 | 1.307987 | 434.0164 | 964.481 | 1.073106 | 369.2141 | 820.4758 | 1.812158 | 559.3925 | 1243.094 | 1.126197 | 377.4894 | 838.8654 | 2.253978 | 609.5386 | 1354.53 | 1.360658 | 463.4943 | 1029.987 | 1.337814 | 466.8554 | 1037.456 | 1.178497 | 371.5008 | 825.5573
1.074936 | 379.0263 | 842.2806 | 1144.803 |  | 842.2806 | 1.347813 | 431.4892 | 958.8649 | 1.313004 | 435.3447 | 967.4327 | 1.074762 | 369.6879 | 821.5287 | 1.817162 | 560.5612 | 1245.692 | 1.13051 | 378.8319 | 841.8488 | 2.258999 | 610.6156 | 1356.924 | 1.365665 | 464.6751 | 1032.611 | 1.342835 | 468.17 | 1040.378 | 1.183488 | 373.047 | 828.9933
1.076588 | 379.45 | 843.2221 | 1146.083 |  | 843.2221 | 1.352813 | 432.7262 | 961.6138 | 1.317977 | 436.8582 | 970.7961 | 1.076417 | 370.31 | 822.9112 | 1.822149 | 561.9316 | 1248.737 | 1.134885 | 380.1306 | 844.7346 | 2.263975 | 611.627 | 1359.171 | 1.370656 | 465.9959 | 1035.546 | 1.34782 | 469.6363 | 1043.636 | 1.186835 | 374.2235 | 831.6077
1.078259 | 380.1024 | 844.672 | 1148.054 |  | 844.672 | 1.357842 | 433.9221 | 964.2714 | 1.322997 | 438.2079 | 973.7952 | 1.078087 | 370.8716 | 824.1592 | 1.827173 | 563.3869 | 1251.971 | 1.139355 | 381.5008 | 847.7795 | 2.268995 | 612.771 | 1361.713 | 1.375643 | 467.3282 | 1038.507 | 1.35282 | 470.9448 | 1046.544 | 1.190139 | 375.328125 | 834.0625
1.07994 | 380.6288 | 845.8419 | 1149.644 |  | 845.8419 | 1.362815 | 435.3808 | 967.5129 | 1.327985 | 439.6627 | 977.0281 | 1.079766 | 371.3483 | 825.2184 | 1.830485 | 564.4014 | 1254.225 | 1.143893 | 383.0308 | 851.1795 | 2.274 | 613.8856 | 1364.19 | 1.380668 | 468.7469 | 1041.66 | 1.357831 | 472.3975 | 1049.772 | 1.193502 | 376.3662 | 836.3693
1.081611 | 381.1804 | 847.0675 | 1151.31 |  | 847.0675 | 1.36783 | 436.7086 | 970.4635 | 1.331335 | 440.6684 | 979.2632 | 1.081438 | 371.8653 | 826.3673 | 1.835499 | 565.8 | 1257.333 | 1.14696 | 384.0577 | 853.4615 | 2.278997 | 615.0403 | 1366.756 | 1.385654 | 470.1776 | 1044.839 | 1.362813 | 473.7979 | 1052.884 | 1.196824 | 377.4157 | 838.7015
1.08327 | 381.6232 | 848.0515 | 1152.647 |  | 848.0515 | 1.372821 | 438.0606 | 973.4681 | 1.336318 | 442.1065 | 982.4589 | 1.0831 | 372.5103 | 827.8008 | 1.840487 | 567.1744 | 1260.388 | 1.15004 | 385.0628 | 855.6951 | 2.284003 | 616.0648 | 1369.033 | 1.390664 | 471.4842 | 1047.743 | 1.367824 | 475.0583 | 1055.685 | 1.200152 | 378.4886 | 841.0858
1.084923 | 382.1745 | 849.2766 | 1154.312 |  | 849.2766 | 1.377825 | 439.426 | 976.5023 | 1.34131 | 443.5053 | 985.5674 | 1.084758 | 373.0517 | 829.0038 | 1.845497 | 568.5159 | 1263.369 | 1.154773 | 386.4814 | 858.8477 | 2.288975 | 617.0793 | 1371.287 | 1.395651 | 472.8552 | 1050.789 | 1.371135 | 476.1268 | 1058.059 | 1.205153 | 379.8282 | 844.0626
1.086596 | 382.6194 | 850.2653 | 1155.656 |  | 850.2653 | 1.382846 | 440.7175 | 979.3722 | 1.34464 | 444.5258 | 987.835 | 1.086425 | 373.5124 | 830.0275 | 1.850497 | 569.7954 | 1266.212 | 1.15955 | 387.8715 | 861.9366 | 2.293999 | 618.1658 | 1373.702 | 1.400644 | 474.1673 | 1053.705 | 1.376153 | 477.4884 | 1061.085 | 1.210158 | 381.2054 | 847.1231
1.088276 | 383.1015 | 851.3367 | 1157.112 |  | 851.3367 | 1.387813 | 442.0876 | 982.4169 | 1.34965 | 445.9094 | 990.9097 | 1.088105 | 373.9687 | 831.0415 | 1.855468 | 571.0719 | 1269.049 | 1.164422 | 389.3098 | 865.1329 | 2.298992 | 619.2754 | 1376.168 | 1.405657 | 475.5239 | 1056.72 | 1.381147 | 478.9197 | 1064.266 | 1.215149 | 382.601 | 850.2245
1.089941 | 383.648 | 852.5512 | 1158.763 |  | 852.5512 | 1.392816 | 443.2829 | 985.0731 | 1.354663 | 447.2713 | 993.9362 | 1.089783 | 374.4166 | 832.0369 | 1.860486 | 572.3287 | 1271.842 | 1.167685 | 390.373 | 867.4955 | 2.303995 | 620.5339 | 1378.964 | 1.410633 | 476.8708 | 1059.713 | 1.384509 | 479.9673 | 1066.594 | 1.218495 | 383.6792 | 852.6204
1.091601 | 384.1817 | 853.7372 | 1160.375 |  | 853.7372 | 1.397808 | 444.5748 | 987.9441 | 1.35965 | 448.5593 | 996.7984 | 1.091444 | 374.9066 | 833.1257 | 1.865474 | 573.6763 | 1274.836 | 1.171016 | 391.4499 | 869.8886 | 2.308993 | 621.6918 | 1381.537 | 1.41566 | 478.1914 | 1062.648 | 1.389485 | 481.3943 | 1069.765 | 1.221817 | 384.8358 | 855.1907
1.093253 | 384.7773 | 855.0607 | 1162.174 |  | 855.0607 | 1.402823 | 445.9092 | 990.9094 | 1.364669 | 449.9099 | 999.7999 | 1.093096 | 375.4897 | 834.4215 | 1.8705 | 574.8206 | 1277.379 | 1.175978 | 392.9236 | 873.1635 | 2.315644 | 623.0318 | 1384.515 | 1.420652 | 479.4608 | 1065.468 | 1.39449 | 482.9267 | 1073.171 | 1.225138 | 385.8785 | 857.5077
1.094922 | 385.2598 | 856.1328125 | 1163.631 |  | 856.1328125 | 1.407833 | 447.2125 | 993.8056 | 1.36964 | 451.274 | 1002.831 | 1.094754 | 376.0421 | 835.6491 | 1.875488 | 576.2847 | 1280.633 | 1.179332 | 393.9748 | 875.4995 | 2.320657 | 624.1298 | 1386.955 | 1.425648 | 480.6865 | 1068.192 | 1.399492 | 484.4022 | 1076.449 | 1.228491 | 386.9995 | 859.9989
1.096605 | 385.7741 | 857.2759 | 1165.184 |  | 857.2759 | 1.412797 | 448.6139 | 996.9198 | 1.372998 | 452.3003 | 1005.112 | 1.096435 | 376.7053 | 837.1228 | 1.880468 | 577.6996 | 1283.777 | 1.182655 | 395.0568 | 877.904 | 2.325669 | 625.2764 | 1389.503 | 1.43066 | 481.9424 | 1070.983 | 1.404486 | 485.8139 | 1079.586 | 1.23181 | 388.0909 | 862.4243
1.098272 | 386.2881 | 858.418 | 1166.737 |  | 858.418 | 1.417825 | 450.0521 | 1000.116 | 1.376322 | 453.3393 | 1007.421 | 1.098107 | 377.3563 | 838.5695 | 1.885497 | 579.0994 | 1286.888 | 1.185992 | 396.1549 | 880.3442 | 2.330642 | 626.5307 | 1392.29 | 1.435647 | 483.2421 | 1073.871 | 1.409513 | 487.3156 | 1082.924 | 1.23684 | 389.4624 | 865.4721
1.099932 | 386.9213 | 859.8251 | 1168.649 |  | 859.8251 | 1.422813 | 451.4131 | 1003.14 | 1.381348 | 454.8416 | 1010.759 | 1.099771 | 377.8437 | 839.6526 | 1.890487 | 580.5308 | 1290.068 | 1.18934 | 397.274 | 882.8311 | 2.33566 | 627.5417 | 1394.537 | 1.44068 | 484.568 | 1076.818 | 1.412819 | 488.3349 | 1085.189 | 1.24181 | 390.8435 | 868.5411
1.101589 | 387.5749 | 861.2775 | 1170.623 |  | 861.2775 | 1.427827 | 452.7896 | 1006.199 | 1.386312 | 456.2742 | 1013.943 | 1.101419 | 378.2221 | 840.4936 | 1.895509 | 581.7089 | 1292.686 | 1.192645 | 398.2947 | 885.0994 | 2.342328 | 628.7941 | 1397.32 | 1.445656 | 485.9911 | 1079.98 | 1.41782 | 489.6991 | 1088.22 | 1.246825 | 392.2699 | 871.7108
1.103259 | 388.2018 | 862.6707 | 1172.517 |  | 862.6707 | 1.43284 | 453.9656 | 1008.812 | 1.391311 | 457.6845 | 1017.077 | 1.103079 | 378.8721 | 841.9381 | 1.900485 | 582.9105 | 1295.357 | 1.197649 | 399.8224 | 888.4943 | 2.347324 | 629.8792 | 1399.732 | 1.450657 | 487.2932 | 1082.874 | 1.42113 | 490.801 | 1090.669 | 1.251812 | 393.6796 | 874.8436
1.104943 | 388.7641 | 863.9203 | 1174.215 |  | 863.9203 | 1.437809 | 455.1884 | 1011.53 | 1.394632 | 458.7129 | 1019.362 | 1.104758 | 379.3109 | 842.9132 | 1.905478 | 584.2803 | 1298.401 | 1.200964 | 400.888 | 890.8623 | 2.352341 | 630.9926 | 1402.206 | 1.455653 | 488.717 | 1086.038 | 1.426163 | 492.2354 | 1093.857 | 1.255159 | 394.7069 | 877.1265
1.106615 | 389.2979 | 865.1064 | 1175.827 |  | 865.1064 | 1.442833 | 456.527 | 1014.504 | 1.399663 | 460.1184 | 1022.485 | 1.106436 | 379.8067 | 844.015 | 1.910496 | 585.5086 | 1301.13 | 1.205993 | 402.3952 | 894.2115 | 2.357315 | 632.0232 | 1404.496 | 1.46065 | 490.0546 | 1089.01 | 1.431144 | 493.7605 | 1097.246 | 1.260169 | 396.1396 | 880.3101
1.108272 | 389.7248 | 866.0551 | 1177.117 |  | 866.0551 | 1.447815 | 458.006 | 1017.791 | 1.404653 | 461.5022 | 1025.56 | 1.108103 | 380.4427 | 845.4282 | 1.91383 | 586.6063 | 1303.57 | 1.20931 | 403.4313 | 896.514 | 2.363986 | 633.3699 | 1407.489 | 1.465682 | 491.5283 | 1092.285 | 1.436162 | 495.2604 | 1100.579 | 1.26516 | 397.5363 | 883.414
1.109924 | 390.1518 | 867.004 | 1178.407 |  | 867.004 | 1.452832 | 459.364 | 1020.809 | 1.409643 | 462.8596 | 1028.577 | 1.109762 | 381.1043 | 846.8984 | 1.918835 | 587.9712 | 1306.603 | 1.214338 | 404.9105 | 899.8012 | 2.370666 | 634.7336 | 1410.519 | 1.468982 | 492.554 | 1094.564 | 1.441144 | 496.6722 | 1103.716 | 1.270159 | 399.0414 | 886.7587
1.111588 | 390.6578 | 868.1285 | 1179.935 |  | 868.1285 | 1.457825 | 460.6973 | 1023.772 | 1.414657 | 464.3148 | 1031.811 | 1.111424 | 381.5272 | 847.8382 | 1.923804 | 589.2885 | 1309.53 | 1.219312 | 406.3279 | 902.9508 | 2.375658 | 635.9877 | 1413.306 | 1.473987 | 493.9261 | 1097.614 | 1.446145 | 498.2082 | 1107.129 | 1.273472 | 400.0544 | 889.0097
1.113266 | 391.271 | 869.4911 | 1181.787 |  | 869.4911 | 1.462819 | 461.9222 | 1026.494 | 1.41964 | 465.6172 | 1034.705 | 1.113104 | 382.1149 | 849.1443 | 1.928829 | 590.59375 | 1312.431 | 1.224314 | 407.7852 | 906.1892 | 2.380655 | 637.2094 | 1416.021 | 1.478966 | 495.2932 | 1100.652 | 1.449485 | 499.215 | 1109.367 | 1.276817 | 401.1219 | 891.3819
1.114937 | 391.8533 | 870.7852 | 1183.546 |  | 870.7852 | 1.467836 | 463.1846 | 1029.299 | 1.424663 | 467.0398 | 1037.866 | 1.114781 | 382.6802 | 850.4005 | 1.933816 | 591.8286 | 1315.175 | 1.227651 | 408.8417 | 908.5371 | 2.385662 | 638.4433 | 1418.763 | 1.483996 | 496.6603 | 1103.69 | 1.452827 | 500.2156 | 1111.59 | 1.280169 | 402.2348 | 893.8551
1.116597 | 392.4613 | 872.1362 | 1185.382 |  | 872.1362 | 1.472808 | 464.5416 | 1032.315 | 1.429664 | 468.3892 | 1040.865 | 1.116443 | 383.1334 | 851.4075 | 1.938817 | 593.1556 | 1318.124 | 1.232661 | 410.355 | 911.9 | 2.392314 | 639.728 | 1421.618 | 1.488994 | 498.0755 | 1106.834 | 1.456154 | 501.2371 | 1113.86 | 1.285156 | 403.6388 | 896.9751
1.118253 | 393.0509 | 873.4465 | 1187.163 |  | 873.4465 | 1.477827 | 465.8784 | 1035.285 | 1.434652 | 469.9032 | 1044.229 | 1.118093 | 383.5407 | 852.3126 | 1.943819 | 594.5563 | 1321.236 | 1.235989 | 411.4461 | 914.3247 | 2.39732 | 640.7763 | 1423.947 | 1.492336 | 499.0895 | 1109.088 | 1.461168 | 502.6237 | 1116.942 | 1.290157 | 404.8447 | 899.6548
1.119914 | 393.6486 | 874.7746 | 1188.968 |  | 874.7746 | 1.482829 | 467.1712 | 1038.158 | 1.439663 | 471.2239 | 1047.164 | 1.119752 | 384.1338 | 853.6306 | 1.947153 | 595.6403 | 1323.645 | 1.23934 | 412.491 | 916.6467 | 2.402339 | 641.8414 | 1426.314 | 1.497323 | 500.4095 | 1112.021 | 1.464476 | 503.642 | 1119.204 | 1.295161 | 406.1172 | 902.4826
1.121595 | 394.2242 | 876.0537 | 1190.707 |  | 876.0537 | 1.487821 | 468.4114 | 1040.914 | 1.444643 | 472.5332 | 1050.074 | 1.121426 | 384.6868 | 854.8596 | 1.952158 | 597.136 | 1326.969 | 1.242648 | 413.532 | 918.96 | 2.40732 | 643.1257 | 1429.168 | 1.502315 | 501.6978 | 1114.884 | 1.469498 | 505.0351 | 1122.3 | 1.300141 | 407.4172 | 905.3716
1.123271 | 394.7708 | 877.2685 | 1192.358 |  | 877.2685 | 1.492827 | 469.7699 | 1043.933 | 1.449669 | 473.8558 | 1053.013 | 1.123097 | 385.2675 | 856.1501 | 1.957145 | 598.4551 | 1329.9 | 1.247673 | 415.0564 | 922.3476 | 2.41234 | 644.2172 | 1431.594 | 1.507337 | 502.9293 | 1117.621 | 1.472811 | 506.073 | 1124.607 | 1.305164 | 408.8397 | 908.5326
1.124937 | 395.3561 | 878.5691 | 1194.126 |  | 878.5691 | 1.497799 | 471.1388 | 1046.975 | 1.45465 | 475.1727 | 1055.939 | 1.124764 | 385.8014 | 857.3365 | 1.96216 | 599.7959 | 1332.88 | 1.250981 | 416.0961 | 924.658 | 2.418998 | 645.5203 | 1434.489 | 1.512321 | 504.2486 | 1120.552 | 1.476165 | 507.1293 | 1126.954 | 1.310153 | 410.1478 | 911.4395
1.126598 | 395.9228 | 879.8285 | 1195.837 |  | 879.8285 | 1.502827 | 472.5753 | 1050.167 | 1.459664 | 476.6438 | 1059.208 | 1.126418 | 386.412 | 858.6934 | 1.967146 | 600.9363 | 1335.414 | 1.256002 | 417.5284 | 927.8409 | 2.425661 | 646.7578 | 1437.239 | 1.517334 | 505.6747 | 1123.722 | 1.481151 | 508.5685 | 1130.152 | 1.315151 | 411.4677 | 914.3726
1.128259 | 396.5026 | 881.1168 | 1197.588 |  | 881.1168 | 1.507825 | 473.8858 | 1053.08 | 1.464664 | 478.1206 | 1062.49 | 1.128076 | 387.0038 | 860.0083 | 1.972172 | 602.2489 | 1338.331 | 1.260979 | 418.9582 | 931.0183 | 2.430668 | 647.7971 | 1439.549 | 1.522317 | 507.0683 | 1126.818 | 1.486173 | 510.0057 | 1133.346 | 1.320153 | 412.8038 | 917.3418
1.129937 | 397.0767 | 882.3927 | 1199.323 |  | 882.3927 | 1.512824 | 475.146 | 1055.88 | 1.469645 | 479.5618 | 1065.693 | 1.129758 | 387.5975 | 861.3279 | 1.977162 | 603.4744 | 1341.054 | 1.265997 | 420.3712 | 934.1583 | 2.435658 | 648.9912 | 1442.203 | 1.527313 | 508.5536 | 1130.119 | 1.491154 | 511.3217 | 1136.27 | 1.325135 | 414.113 | 920.2511
1.131616 | 397.6079 | 883.5732 | 1200.927 |  | 883.5732 | 1.51783 | 476.1842 | 1058.187 | 1.474661 | 480.9489 | 1068.775 | 1.131437 | 388.0871 | 862.4158 | 1.982142 | 604.8669 | 1344.149 | 1.269315 | 421.4553 | 936.5673 | 2.44063 | 650.0741 | 1444.609 | 1.532324 | 509.9234 | 1133.163 | 1.496158 | 512.6793 | 1139.287 | 1.330161 | 415.4043 | 923.1207
1.133275 | 398.2077 | 884.9061 | 1202.739 |  | 884.9061 | 1.5228 | 477.3661 | 1060.814 | 1.47965 | 482.2559 | 1071.68 | 1.133108 | 388.6484 | 863.6631 | 1.98548 | 605.881 | 1346.402 | 1.27432 | 422.9605 | 939.9122 | 2.445663 | 651.1368 | 1446.971 | 1.537299 | 511.2281 | 1136.062 | 1.501158 | 514.1224 | 1142.494 | 1.335136 | 416.6605 | 925.9122
1.134923 | 398.7416 | 886.0924 | 1204.351 |  | 886.0924 | 1.527836 | 478.5807 | 1063.513 | 1.484668 | 483.6559 | 1074.791 | 1.134768 | 389.1944 | 864.8764 | 1.990484 | 607.118 | 1349.151 | 1.277635 | 424.118 | 942.4843 | 2.452324 | 652.4172 | 1449.816 | 1.542324 | 512.4319 | 1138.738 | 1.506149 | 515.6304 | 1145.845 | 1.340159 | 418.0585 | 929.0188
1.136586 | 399.2859 | 887.3021 | 1205.995 |  | 887.3021 | 1.532825 | 479.9001 | 1066.445 | 1.489654 | 484.9166 | 1077.592 | 1.136421 | 389.6662 | 865.9249 | 1.995513 | 608.3474 | 1351.883 | 1.280989 | 425.1932 | 944.8739 | 2.458964 | 653.8233 | 1452.941 | 1.547312 | 513.6796 | 1141.51 | 1.509498 | 516.6856 | 1148.19 | 1.345158 | 419.3871 | 931.9714
1.138264 | 399.7612 | 888.3582 | 1207.431 |  | 888.3582 | 1.537825 | 481.2459 | 1069.435 | 1.494637 | 486.2833 | 1080.629 | 1.138093 | 390.0999 | 866.8887 | 2.000481 | 609.5128 | 1354.473 | 1.284313 | 426.2514 | 947.2253 | 2.463988 | 654.917 | 1455.371 | 1.55232 | 515.0115 | 1144.47 | 1.514482 | 518.0948 | 1151.322 | 1.350145 | 420.7638 | 935.0306
1.139938 | 400.415 | 889.8111 | 1209.405 |  | 889.8111 | 1.542822 | 482.5733 | 1072.385 | 1.499655 | 487.5293 | 1083.398 | 1.139777 | 390.6051 | 868.0114 | 2.005479 | 610.6968 | 1357.104 | 1.287658 | 427.3 | 949.5555 | 2.468986 | 655.9616 | 1457.692 | 1.557322 | 516.4485 | 1147.663 | 1.519494 | 519.5063 | 1154.458 | 1.355162 | 422.0973 | 937.994
1.1416 | 400.8205 | 890.7122 | 1210.63 |  | 890.7122 | 1.547808 | 483.7416 | 1074.981 | 1.504648 | 488.9613 | 1086.581 | 1.141443 | 391.1481 | 869.2181 | 2.010478 | 611.9656 | 1359.924 | 1.291006 | 428.3189 | 951.8199 | 2.473993 | 657.166 | 1460.369 | 1.562315 | 517.7395 | 1150.532 | 1.524464 | 520.9307 | 1157.624 | 1.360149 | 423.5047 | 941.1216
1.143252 | 401.3971 | 891.9935 | 1212.372 |  | 891.9935 | 1.552832 | 484.9418 | 1077.649 | 1.509671 | 490.1894 | 1089.31 | 1.143098 | 391.7223 | 870.494 | 2.015492 | 613.3124 | 1362.917 | 1.295993 | 429.7605 | 955.0233 | 2.480668 | 658.4168 | 1463.148 | 1.567344 | 519.0581 | 1153.462 | 1.529491 | 522.3875 | 1160.861 | 1.36517 | 424.8952 | 944.2116
1.144916 | 401.9359 | 893.1909 | 1213.999 |  | 893.1909 | 1.557817 | 486.1308 | 1080.291 | 1.514654 | 491.4909 | 1092.202 | 1.144748 | 392.1944 | 871.543 | 2.020509 | 614.7192 | 1366.043 | 1.29933 | 430.8151 | 957.3669 | 2.485656 | 659.6083 | 1465.796 | 1.570653 | 520.0683 | 1155.707 | 1.532815 | 523.4461 | 1163.214 | 1.370154 | 426.1718 | 947.0483
1.146599 | 402.5586 | 894.5747 | 1215.88 |  | 894.5747 | 1.562829 | 487.4078 | 1083.128 | 1.51964 | 492.9066 | 1095.348 | 1.146421 | 392.7472 | 872.7715 | 2.025477 | 616.0389 | 1368.975 | 1.302638 | 431.8643 | 959.6984 | 2.490654 | 660.6158 | 1468.035 | 1.575667 | 521.3546 | 1158.566 | 1.536173 | 524.4982 | 1165.552 | 1.375143 | 427.4088 | 949.7974
1.148278 | 403.0458 | 895.6573 | 1217.351 |  | 895.6573 | 1.567826 | 488.7282 | 1086.063 | 1.524667 | 494.2599 | 1098.355 | 1.148104 | 393.2395 | 873.8656 | 2.0305 | 617.2821 | 1371.738 | 1.307666 | 433.2975 | 962.8833 | 2.495672 | 661.7253 | 1470.501 | 1.578975 | 522.359375 | 1160.799 | 1.541144 | 525.8571 | 1168.571 | 1.380157 | 428.7084 | 952.6853
1.149945 | 403.6902 | 897.0892 | 1219.298 |  | 897.0892 | 1.572819 | 490.0363 | 1088.969 | 1.529653 | 495.6541 | 1101.453 | 1.149771 | 393.8042 | 875.1204 | 2.035484 | 618.5353 | 1374.523 | 1.310988 | 434.3585 | 965.241 | 2.502322 | 663.0017 | 1473.337 | 1.582321 | 523.4078 | 1163.128 | 1.546153 | 527.1818 | 1171.515 | 1.385147 | 430.0161 | 955.5913
1.151599 | 404.2623 | 898.3607 | 1221.026 |  | 898.3607 | 1.577832 | 491.1991 | 1091.554 | 1.534671 | 496.9716 | 1104.381 | 1.151429 | 394.3408 | 876.3129 | 2.040498 | 619.7404 | 1377.201 | 1.31601 | 435.8125 | 968.4722 | 2.507328 | 664.0587 | 1475.686 | 1.587319 | 524.6702 | 1165.934 | 1.551151 | 528.4243 | 1174.276 | 1.390174 | 431.3333 | 958.5185
1.153259 | 404.6904 | 899.3121 | 1222.319 |  | 899.3121 | 1.58281 | 492.3841 | 1094.187 | 1.539647 | 498.2728 | 1107.273 | 1.153085 | 395.042 | 877.8711 | 2.045501 | 621.1036 | 1380.23 | 1.319312 | 436.8521 | 970.7823 | 2.512335 | 665.0635 | 1477.919 | 1.592342 | 525.9273 | 1168.727 | 1.554504 | 529.4586 | 1176.575 | 1.395153 | 432.5386 | 961.1969
1.154936 | 405.1507 | 900.3349 | 1223.709 |  | 900.3349 | 1.587832 | 493.6439 | 1096.986 | 1.544647 | 499.5641 | 1110.143 | 1.154759 | 395.6718 | 879.2706 | 2.050478 | 622.5322 | 1383.405 | 1.322657 | 437.9226 | 973.1614 | 2.517313 | 666.379 | 1480.842 | 1.597309 | 527.0999 | 1171.333 | 1.559494 | 530.7854 | 1179.523 | 1.40014 | 433.8249 | 964.0554
1.156614 | 405.5804 | 901.2897 | 1225.007 |  | 901.2897 | 1.592824 | 494.9015 | 1099.781 | 1.549662 | 500.7688 | 1112.82 | 1.15644 | 396.2695 | 880.5989 | 2.055494 | 623.9338 | 1386.52 | 1.32597 | 438.946 | 975.4355 | 2.523989 | 667.6891 | 1483.754 | 1.602312 | 528.207 | 1173.793 | 1.562838 | 531.8139 | 1181.809 | 1.405163 | 435.0888 | 966.8639
1.158278 | 406.0884 | 902.4186 | 1226.541 |  | 902.4186 | 1.597813 | 496.2954 | 1102.879 | 1.552994 | 501.8209 | 1115.158 | 1.15811 | 396.7952 | 881.7672 | 2.060478 | 625.3277 | 1389.617 | 1.330992 | 440.3459 | 978.5465 | 2.529002 | 668.71 | 1486.022 | 1.607316 | 529.6166 | 1176.926 | 1.567813 | 533.2202 | 1184.934 | 1.410151 | 436.4353 | 969.8562
1.159928 | 406.5482 | 903.4406 | 1227.93 |  | 903.4406 | 1.601149 | 497.3292 | 1105.176 | 1.557998 | 503.172 | 1118.16 | 1.159766 | 397.3386 | 882.9747 | 2.06549 | 626.6531 | 1392.563 | 1.334324 | 441.3617 | 980.8038 | 2.535649 | 669.939 | 1488.753 | 1.612316 | 530.824 | 1179.609 | 1.572813 | 534.4807 | 1187.735 | 1.415174 | 437.7535 | 972.7855
1.161586 | 407.191 | 904.8688 | 1229.871 |  | 904.8688 | 1.606151 | 498.6302 | 1108.067 | 1.561324 | 504.2204 | 1120.49 | 1.161425 | 397.8234 | 884.0521 | 2.070481 | 628.0598 | 1395.688 | 1.339329 | 442.7692 | 983.9315 | 2.542304 | 671.2826 | 1491.739 | 1.617336 | 532.0881 | 1182.418 | 1.576152 | 535.4888 | 1189.975 | 1.420142 | 439.0447 | 975.6548
1.163259 | 407.7857 | 906.1905 | 1231.668 |  | 906.1905 | 1.61117 | 499.7987 | 1110.664 | 1.566332 | 505.5215 | 1123.381 | 1.163093 | 398.3444 | 885.2098 | 2.075477 | 629.2598 | 1398.355 | 1.344298 | 444.2938 | 987.3195 | 2.548993 | 672.514 | 1494.476 | 1.622306 | 533.1878 | 1184.862 | 1.581158 | 536.8749 | 1193.055 | 1.425148 | 440.386 | 978.6357
1.164935 | 408.3915 | 907.5367 | 1233.497 |  | 907.5367 | 1.616146 | 501.0776 | 1113.506 | 1.571314 | 506.7518 | 1126.115 | 1.164772 | 398.8713 | 886.3806 | 2.080502 | 630.5462 | 1401.214 | 1.349326 | 445.7135 | 990.4744 | 2.554004 | 673.5486 | 1496.775 | 1.627321 | 534.3098 | 1187.355 | 1.586169 | 538.1958 | 1195.991 | 1.43016 | 441.7099 | 981.5776
1.166603 | 408.9225 | 908.7166 | 1235.101 |  | 908.7166 | 1.621164 | 502.1315 | 1115.848 | 1.574662 | 507.7603 | 1128.356 | 1.166441 | 399.4004 | 887.5565 | 2.085478 | 631.7493 | 1403.887 | 1.354309 | 447.2357 | 993.8571 | 2.558986 | 674.6737 | 1499.275 | 1.632317 | 535.439 | 1189.865 | 1.591142 | 539.6619 | 1199.249 | 1.435145 | 443.1116 | 984.6925
1.168259 | 409.4639 | 909.9197 | 1236.736 |  | 909.9197 | 1.626139 | 503.4533 | 1118.785 | 1.579644 | 509.0219 | 1131.16 | 1.168096 | 399.9899 | 888.8665 | 2.090496 | 632.9863 | 1406.636 | 1.359328 | 448.7598 | 997.2439 | 2.563999 | 675.7722 | 1501.716 | 1.637325 | 536.5873 | 1192.416 | 1.596171 | 540.8976 | 1201.995 | 1.440166 | 444.3539 | 987.4531
1.169919 | 410.0421 | 911.2048 | 1238.483 |  | 911.2048 | 1.631156 | 504.7334 | 1121.63 | 1.584666 | 510.3112 | 1134.025 | 1.169752 | 400.5694 | 890.1542 | 2.095502 | 634.1882 | 1409.307 | 1.364338 | 450.2954 | 1000.657 | 2.568974 | 676.8209 | 1504.046 | 1.642335 | 537.7709 | 1195.046 | 1.599479 | 539.8496 | 1199.666 | 1.445144 | 445.5349 | 990.0776
1.171597 | 410.5235 | 912.2744 | 1239.937 |  | 912.2744 | 1.63618 | 506.0189 | 1124.486 | 1.58965 | 511.5514 | 1136.781 | 1.17142 | 401.1459 | 891.4354 | 2.100497 | 635.494 | 1412.209 | 1.36931 | 451.7297 | 1003.844 | 2.57566 | 678.0793 | 1506.843 | 1.647313 | 538.8219 | 1197.382 | 1.602827 | 538.5335 | 1196.741 | 1.450159 | 446.827 | 992.9489
1.173272 | 411.0103 | 913.3562 | 1241.407 |  | 913.3562 | 1.641156 | 507.2936 | 1127.319 | 1.594656 | 512.8869 | 1139.749 | 1.1731 | 401.7166 | 892.7036 | 2.105503 | 636.7416 | 1414.981 | 1.374332 | 453.0984 | 1006.885 | 2.582341 | 679.3359375 | 1509.635 | 1.653992 | 540.0649 | 1200.144 | 1.606156 | 537.1439 | 1193.653 | 1.455158 | 447.9418 | 995.4262
1.174943 | 411.5278 | 914.5062 | 1242.97 |  | 914.5062 | 1.646163 | 508.7142 | 1130.476 | 1.599649 | 514.3223 | 1142.938 | 1.174771 | 402.2235 | 893.83 | 2.110474 | 638.0202 | 1417.823 | 1.379315 | 454.4505 | 1009.89 | 2.588994 | 680.6392 | 1512.532 | 1.660666 | 541.0984 | 1202.441 | 1.609477 | 535.6705 | 1190.379 | 1.460147 | 449.1946 | 998.2103
1.176602 | 412.1374 | 915.8609 | 1244.812 |  | 915.8609 | 1.651143 | 509.9693 | 1133.265 | 1.604647 | 515.6736 | 1145.941 | 1.176427 | 402.7495 | 894.9988 | 2.115499 | 639.1772 | 1420.394 | 1.382668 | 455.5244 | 1012.276 | 2.595655 | 681.9719 | 1515.493 | 1.667329 | 542.2625 | 1205.028 | 1.612834 | 534.1937 | 1187.097 | 1.46517 | 450.4302 | 1000.956
1.178257 | 412.6219 | 916.9375 | 1246.275 |  | 916.9375 | 1.656169 | 511.1303 | 1135.845 | 1.609673 | 516.9847 | 1148.855 | 1.178082 | 403.1301 | 895.8447 | 2.120492 | 640.5817 | 1423.515 | 1.385989 | 456.6633 | 1014.807 | 2.602321 | 683.2189 | 1518.264 | 1.67231 | 543.2934 | 1207.319 | 1.621165 | 535.4752 | 1189.945 | 1.470151 | 451.5614 | 1003.47
1.179929 | 413.2481 | 918.3291 | 1248.166 |  | 918.3291 | 1.661168 | 512.322 | 1138.493 | 1.614645 | 518.2013 | 1151.558 | 1.179753 | 403.631 | 896.9577 | 2.125494 | 641.7641 | 1426.142 | 1.389323 | 457.7741 | 1017.276 | 2.608987 | 684.5706 | 1521.268 | 1.678985 | 544.5682 | 1210.152 | 1.627817 | 536.8957 | 1193.102 | 1.47516 | 452.8922 | 1006.427
1.181609 | 413.9403 | 919.8674 | 1250.257 |  | 919.8674 | 1.666151 | 513.4637 | 1141.031 | 1.619662 | 519.4639 | 1154.364 | 1.181429 | 404.0879 | 897.973 | 2.13049 | 643.0284 | 1428.952 | 1.392671 | 458.8029 | 1019.562 | 2.613999 | 685.6236 | 1523.608 | 1.683984 | 545.586 | 1212.413 | 1.632813 | 538.127 | 1195.838 | 1.480149 | 454.0292 | 1008.954
1.183277 | 414.573 | 921.2733 | 1252.168 |  | 921.2733 | 1.671162 | 514.652 | 1143.671 | 1.624642 | 520.7299 | 1157.177 | 1.183103 | 404.6201 | 899.1558 | 2.135462 | 644.2691 | 1431.709 | 1.395983 | 459.8431 | 1021.874 | 2.620655 | 686.9296 | 1526.51 | 1.690645 | 546.7229 | 1214.94 | 1.637842 | 539.3924 | 1198.65 | 1.485151 | 455.4095 | 1012.021
1.184931 | 415.0739 | 922.3865 | 1253.681 |  | 922.3865 | 1.676145 | 515.8857 | 1146.413 | 1.629656 | 522.0587 | 1160.13 | 1.184763 | 405.1136 | 900.2524 | 2.140494 | 645.5925 | 1434.65 | 1.401 | 461.3127 | 1025.139 | 2.625655 | 687.9911 | 1528.869 | 1.69567 | 547.726 | 1217.169 | 1.641153 | 540.4363 | 1200.97 | 1.490175 | 456.6361 | 1014.747
1.186585 | 415.6923 | 923.7607 | 1255.549 |  | 923.7607 | 1.681164 | 517.0266 | 1148.948 | 1.634681 | 523.3901 | 1163.089 | 1.186416 | 405.7316 | 901.6257 | 2.145483 | 646.8517 | 1437.448 | 1.405988 | 462.7692 | 1028.376 | 2.632332 | 689.1792 | 1531.509 | 1.70234 | 548.8019 | 1219.56 | 1.646167 | 541.463 | 1203.251 | 1.495149 | 457.9225 | 1017.606
1.188259 | 416.2573 | 925.0161 | 1257.255 |  | 925.0161 | 1.68616 | 518.1816 | 1151.515 | 1.639652 | 524.7192 | 1166.043 | 1.188081 | 406.1858 | 902.6351 | 2.150492 | 648.2853 | 1440.634 | 1.410986 | 464.2109375 | 1031.58 | 2.638996 | 690.4257 | 1534.279 | 1.708987 | 549.9299 | 1222.066 | 1.651134 | 542.5522 | 1205.672 | 1.500161 | 459.2745 | 1020.61
1.189944 | 416.7572 | 926.1272 | 1258.765 |  | 926.1272 | 1.691146 | 519.3445 | 1154.099 | 1.644657 | 526.0187 | 1168.93 | 1.189761 | 406.8272 | 904.0605 | 2.155485 | 649.4899 | 1443.311 | 1.414326 | 465.2981 | 1033.996 | 2.645643 | 691.625 | 1536.944 | 1.713988 | 551.1031 | 1224.674 | 1.661167 | 543.0399 | 1206.755 | 1.505138 | 460.5768 | 1023.504
1.191611 | 417.3482 | 927.4404 | 1260.55 |  | 927.4404 | 1.696162 | 520.5999 | 1156.889 | 1.649647 | 527.2186 | 1171.597 | 1.191438 | 407.3862 | 905.3027 | 2.16047 | 650.6956 | 1445.99 | 1.417673 | 466.3097 | 1036.244 | 2.652312 | 692.9202 | 1539.823 | 1.719013 | 552.2519 | 1227.226 | 1.664515 | 541.2189 | 1202.709 | 1.51015 | 461.7119 | 1026.026
1.19327 | 417.9153 | 928.7008 | 1262.263 |  | 928.7008 | 1.701137 | 521.7088 | 1159.353 | 1.654663 | 528.5351 | 1174.522 | 1.193102 | 407.9455 | 906.5456 | 2.165498 | 651.9426 | 1448.761 | 1.422648 | 467.7666 | 1039.481 | 2.659001 | 694.1873 | 1542.638 | 1.723979 | 553.5363 | 1230.081 | 1.666166 | 539.9599 | 1199.911 | 1.515168 | 462.9789 | 1028.842
1.19492 | 418.3884 | 929.752 | 1263.692 |  | 929.752 | 1.706162 | 522.9573 | 1162.127 | 1.659672 | 529.7651 | 1177.256 | 1.194753 | 408.4474 | 907.6608 | 2.170485 | 653.166 | 1451.48 | 1.427642 | 469.2202 | 1042.711 | 2.665668 | 695.393 | 1545.318 | 1.72898 | 554.6462 | 1232.547 | 1.66782 | 538.3849 | 1196.411 | 1.520142 | 464.2513 | 1031.67
1.196588 | 418.9056 | 930.9014 | 1265.254 |  | 930.9014 | 1.711144 | 524.16 | 1164.8 | 1.664645 | 531.1692 | 1180.376 | 1.196419 | 408.9828 | 908.8507 | 2.175493 | 654.5659 | 1454.591 | 1.432653 | 470.6578 | 1045.906 | 2.672315 | 696.5814 | 1547.959 | 1.733974 | 555.85 | 1235.222 | 1.669492 | 536.7544 | 1192.788 | 1.525149 | 465.4647 | 1034.366
1.198271 | 419.4017 | 932.0037 | 1266.752 |  | 932.0037 | 1.716154 | 525.4901 | 1167.756 | 1.669661 | 532.4199 | 1183.155 | 1.198099 | 409.4228 | 909.8284 | 2.180496 | 655.8569 | 1457.46 | 1.437649 | 472.0565 | 1049.014 | 2.678989 | 697.8674 | 1550.816 | 1.738984 | 557.025 | 1237.833 | 1.671163 | 534.9496 | 1188.777 | 1.530136 | 466.5854 | 1036.856
1.19994 | 419.8364 | 932.9698 | 1268.065 |  | 932.9698 | 1.721167 | 526.7467 | 1170.548 | 1.674648 | 533.6743 | 1185.943 | 1.199775 | 409.9592 | 911.0205 | 2.185481 | 657.0549 | 1460.122 | 1.442675 | 473.5956 | 1052.435 | 2.684015 | 698.8956 | 1553.101 | 1.743997 | 558.3983 | 1240.885 | 1.672824 | 533.0283 | 1184.507 | 1.536816 | 467.981 | 1039.958
1.2016 | 420.3618 | 934.1373 | 1269.652 |  | 934.1373 | 1.726145 | 527.9599 | 1173.244 | 1.67966 | 534.8478 | 1188.551 | 1.201436 | 410.3964 | 911.9921 | 2.190502 | 658.3636 | 1463.03 | 1.44765 | 474.96 | 1055.467 | 2.688997 | 699.9053 | 1555.345 | 1.748961 | 559.5493 | 1243.443 | 1.674476 | 531.0829 | 1180.184 | 1.541836 | 469.1021 | 1042.449
1.203255 | 420.8507 | 935.2237 | 1271.129 |  | 935.2237 | 1.731161 | 529.1844 | 1175.965 | 1.684662 | 536.2498 | 1191.666 | 1.203087 | 410.8998 | 913.1106 | 2.195483 | 659.6939 | 1465.986 | 1.452647 | 476.3052 | 1058.456 | 2.695637 | 701.2247 | 1558.277 | 1.753989 | 560.8038 | 1246.231 | 1.676135 | 529.293 | 1176.207 | 1.546801 | 470.2443 | 1044.987
1.204922 | 421.3083 | 936.2407 | 1272.511 |  | 936.2407 | 1.736158 | 530.4158 | 1178.702 | 1.68964 | 537.6245 | 1194.721 | 1.204752 | 411.3635 | 914.1411 | 2.2005 | 661.145 | 1469.211 | 1.457662 | 477.7964 | 1061.77 | 2.702327 | 702.5845 | 1561.299 | 1.758976 | 561.9691 | 1248.82 | 1.677814 | 527.6618 | 1172.582 | 1.551822 | 471.6975 | 1048.217
1.206605 | 421.8105 | 937.3568 | 1274.028 |  | 937.3568 | 1.741166 | 531.5056 | 1181.123 | 1.694658 | 539.0726 | 1197.939 | 1.20643 | 412.0164 | 915.5919 | 2.205487 | 662.5131 | 1472.251 | 1.460999 | 478.8717 | 1064.159 | 2.709013 | 703.652 | 1563.671 | 1.76399 | 563.0604 | 1251.245 | 1.679497 | 526.3471 | 1169.66 | 1.556823 | 472.9808 | 1051.069
1.20828 | 422.3402 | 938.5337 | 1275.628 |  | 938.5337 | 1.74616 | 532.5259 | 1183.391 | 1.699638 | 540.3752 | 1200.834 | 1.208103 | 412.4942 | 916.6538 | 2.21048 | 663.8505 | 1475.223 | 1.466004 | 480.311 | 1067.358 | 2.715662 | 704.744 | 1566.098 | 1.769004 | 564.291 | 1253.98 | 1.681171 | 525.2222 | 1167.161 | 1.561823 | 474.0526 | 1053.45
1.209938 | 422.9003 | 939.7785 | 1277.32 |  | 939.7785 | 1.751137 | 533.778 | 1186.173 | 1.704659 | 541.697 | 1203.771 | 1.209769 | 413.0945 | 917.9877 | 2.215487 | 664.8926 | 1477.539 | 1.469328 | 481.3648 | 1069.7 | 2.722317 | 706.0504 | 1569.001 | 1.773976 | 565.5208 | 1256.713 | 1.682832 | 524.1928 | 1164.873 | 1.566838 | 475.3295 | 1056.288
1.211595 | 423.529 | 941.1756 | 1279.219 |  | 941.1756 | 1.756162 | 535.0397 | 1188.977 | 1.70965 | 542.977 | 1206.616 | 1.211426 | 413.6456 | 919.2124 | 2.220478 | 666.1892 | 1480.42 | 1.47432 | 482.7743 | 1072.832 | 2.727327 | 707.1238 | 1571.386 | 1.779 | 566.6616 | 1259.248 | 1.686154 | 522.6146 | 1161.366 | 1.571802 | 476.5537 | 1059.008
1.21326 | 423.9902 | 942.2004 | 1280.611 |  | 942.2004 | 1.76115 | 536.4026 | 1192.006 | 1.714651 | 544.2889 | 1209.531 | 1.213093 | 414.3346 | 920.7435 | 2.225508 | 667.3511 | 1483.002 | 1.479309 | 484.195 | 1075.989 | 2.734001 | 708.4227 | 1574.273 | 1.787335 | 567.6749 | 1261.5 | 1.689511 | 521.4044 | 1158.676 | 1.576822 | 477.932 | 1062.071
1.214935 | 424.5885 | 943.53 | 1282.419 |  | 943.53 | 1.766169 | 537.627 | 1194.727 | 1.719667 | 545.6419 | 1212.538 | 1.214773 | 414.7472 | 921.6604 | 2.230492 | 668.7699 | 1486.155 | 1.484332 | 485.6873 | 1079.305 | 2.740658 | 709.5792 | 1576.843 | 1.792313 | 566.3809 | 1258.624 | 1.69448 | 520.1266 | 1155.837 | 1.581821 | 479.0483 | 1064.552
1.216607 | 425.0771 | 944.6159 | 1283.894 |  | 944.6159 | 1.771158 | 538.8112 | 1197.358 | 1.724644 | 546.9973 | 1215.55 | 1.216448 | 415.3193 | 922.9318 | 2.235487 | 669.952 | 1488.782 | 1.489316 | 487.0789 | 1082.397 | 2.747318 | 710.7199 | 1579.378 | 1.795671 | 565.1796875 | 1255.955 | 1.704497 | 519.6691 | 1154.82 | 1.586819 | 480.1586 | 1067.019
1.218263 | 425.5654 | 945.701 | 1285.369 |  | 945.701 | 1.776137 | 539.9484 | 1199.885 | 1.729661 | 548.2775 | 1218.395 | 1.218112 | 415.7968 | 923.993 | 2.240495 | 671.1071 | 1491.349 | 1.494331 | 488.5282 | 1085.618 | 2.753979 | 712.0317 | 1582.293 | 1.798985 | 563.938 | 1253.196 | 1.714498 | 520.2739 | 1156.164 | 1.591831 | 481.2134 | 1069.363
1.219918 | 426.0572 | 946.7938 | 1286.855 |  | 946.7938 | 1.781166 | 541.0548 | 1202.344 | 1.734662 | 549.612 | 1221.36 | 1.219764 | 416.3351 | 925.1891 | 2.245485 | 672.2035 | 1493.786 | 1.499324 | 489.956 | 1088.791 | 2.760661 | 713.1993 | 1584.887 | 1.802328 | 562.839 | 1250.753 | 1.722826 | 521.4818 | 1158.848 | 1.596815 | 482.5284 | 1072.285
1.221584 | 426.7516 | 948.3369 | 1288.952 |  | 948.3369 | 1.78615 | 542.2732 | 1205.052 | 1.739658 | 550.829 | 1224.064 | 1.221424 | 416.7166 | 926.0368 | 2.250514 | 673.4462 | 1496.547 | 1.504318 | 491.519 | 1092.264 | 2.765664 | 714.2119 | 1587.138 | 1.812327 | 562.4917 | 1249.982 | 1.729487 | 522.6978 | 1161.551 | 1.601833 | 483.6992 | 1074.887
1.223265 | 427.3071 | 949.5713 | 1290.63 |  | 949.5713 | 1.792819 | 543.566 | 1207.924 | 1.744664 | 552.2848 | 1227.3 | 1.2231 | 417.1395 | 926.9767 | 2.255483 | 674.7752 | 1499.5 | 1.509332 | 492.9587 | 1095.464 | 2.772318 | 715.3637 | 1589.697 | 1.818993 | 563.5374 | 1252.305 | 1.737816 | 523.8812 | 1164.18 | 1.606823 | 484.8404 | 1077.423
1.224938 | 428.0386 | 951.197 | 1292.839 |  | 951.197 | 1.797825 | 544.8492 | 1210.776 | 1.749637 | 553.5561 | 1230.125 | 1.224774 | 417.716 | 928.2579 | 2.260473 | 675.9503 | 1502.112 | 1.514311 | 494.3847 | 1098.633 | 2.778986 | 716.6516 | 1592.559 | 1.825644 | 564.9748 | 1255.5 | 1.744477 | 525.1451 | 1166.989 | 1.611822 | 485.9896 | 1079.977
1.2266 | 428.6218 | 952.4929 | 1294.601 |  | 952.4929 | 1.802806 | 545.9648 | 1213.255 | 1.754661 | 555.0566 | 1233.459 | 1.226438 | 418.1964 | 929.3254 | 2.265486 | 677.2601 | 1505.022 | 1.517663 | 495.4445 | 1100.988 | 2.785672 | 717.6992 | 1594.887 | 1.830655 | 566.0602 | 1257.912 | 1.749498 | 526.3967 | 1169.771 | 1.616842 | 487.1153 | 1082.478
1.228256 | 429.1272 | 953.6159 | 1296.127 |  | 953.6159 | 1.807831 | 547.2029 | 1216.007 | 1.759652 | 556.3904 | 1236.423 | 1.22809 | 418.7648 | 930.5885 | 2.27048 | 678.4787 | 1507.73 | 1.520991 | 496.526 | 1103.391 | 2.792333 | 718.8901 | 1597.534 | 1.83564 | 567.0761 | 1260.169 | 1.754486 | 527.4265 | 1172.059 | 1.621816 | 488.3979 | 1085.329
1.229921 | 429.5829 | 954.6286 | 1297.503 |  | 954.6286 | 1.812819 | 548.3897 | 1218.644 | 1.764662 | 557.7898 | 1239.533 | 1.229745 | 419.4831 | 932.1847 | 2.275503 | 679.7994 | 1510.665 | 1.525997 | 498.0221 | 1106.716 | 2.798979 | 720.1296 | 1600.288 | 1.840654 | 568.2858 | 1262.857 | 1.759487 | 528.4454 | 1174.323 | 1.626828 | 489.5068 | 1087.793
1.231602 | 430.1661 | 955.9248 | 1299.265 |  | 955.9248 | 1.817818 | 549.6198 | 1221.377 | 1.769658 | 559.091 | 1242.424 | 1.231424 | 420.1677 | 933.7061 | 2.280467 | 681.0684 | 1513.485 | 1.529312 | 499.0817 | 1109.07 | 2.805645 | 721.2664 | 1602.814 | 1.845673 | 569.5364 | 1265.637 | 1.766175 | 529.7256 | 1177.168 | 1.631799 | 490.6535 | 1090.341
1.233284 | 430.6284 | 956.952 | 1300.661 |  | 956.952 | 1.822832 | 550.7861 | 1223.969 | 1.774634 | 560.2631 | 1245.029 | 1.233104 | 420.6544 | 934.7876 | 2.285487 | 682.2168 | 1516.037 | 1.534324 | 500.34 | 1111.867 | 2.812324 | 722.4153 | 1605.367 | 1.852323 | 570.841 | 1268.536 | 1.77283 | 530.9832 | 1179.963 | 1.636818 | 491.7629 | 1092.806
1.234944 | 431.217 | 958.26 | 1302.439 |  | 958.26 | 1.827811 | 551.9802 | 1226.623 | 1.779667 | 561.4405 | 1247.646 | 1.234773 | 421.2074 | 936.0164 | 2.290488 | 683.3167 | 1518.481 | 1.539309 | 501.7582 | 1115.018 | 2.81899 | 723.5115 | 1607.803 | 1.858969 | 572.0066 | 1271.126 | 1.779475 | 532.1962 | 1182.658 | 1.641829 | 492.8203 | 1095.156
1.236595 | 431.7758 | 959.5019 | 1304.127 |  | 959.5019 | 1.832832 | 553.1924 | 1229.317 | 1.784652 | 562.6338 | 1250.297 | 1.236432 | 421.7071 | 937.1269 | 2.295489 | 684.4346 | 1520.966 | 1.544341 | 503.2282 | 1118.285 | 2.825663 | 724.7628 | 1610.584 | 1.864002 | 573.012 | 1273.36 | 1.78449 | 533.4373 | 1185.416 | 1.646813 | 494.1769 | 1098.171
1.238256 | 432.4102 | 960.9115 | 1306.043 |  | 960.9115 | 1.839501 | 554.5799 | 1232.4 | 1.789666 | 564.0009 | 1253.335 | 1.23809 | 422.1644 | 938.143 | 2.300509 | 685.5633 | 1523.474 | 1.549317 | 504.7174 | 1121.594 | 2.832325 | 726.0701 | 1613.489 | 1.868994 | 574.2702 | 1276.156 | 1.789502 | 534.6574 | 1188.128 | 1.651824 | 495.2628 | 1100.584
1.239931 | 432.9221 | 962.0492 | 1307.589 |  | 962.0492 | 1.844486 | 555.7324 | 1234.961 | 1.794652 | 565.408 | 1256.462 | 1.239761 | 422.6264 | 939.1697 | 2.305476 | 686.7866 | 1526.192 | 1.554318 | 506.1162 | 1124.703 | 2.838979 | 727.0861 | 1615.747 | 1.873993 | 575.595 | 1279.1 | 1.79448 | 535.96 | 1191.022 | 1.656802 | 496.4922 | 1103.316
1.241606 | 433.4318 | 963.1818 | 1309.129 |  | 963.1818 | 1.8495 | 556.8938 | 1237.542 | 1.799639 | 566.7782 | 1259.507 | 1.241442 | 423.1657 | 940.3682 | 2.310495 | 687.8798 | 1528.622 | 1.559319 | 507.5124 | 1127.805 | 2.845648 | 728.2834 | 1618.408 | 1.878987 | 576.9367 | 1282.082 | 1.799491 | 537.0646 | 1193.477 | 1.661832 | 497.637 | 1105.86
1.243271 | 433.9635 | 964.3633 | 1310.735 |  | 964.3633 | 1.854478 | 558.2061 | 1240.458 | 1.804665 | 568.1446 | 1262.544 | 1.243111 | 423.7154 | 941.5898 | 2.315489 | 689.0043 | 1531.121 | 1.562658 | 508.5229 | 1130.051 | 2.852334 | 729.4396 | 1620.977 | 1.883974 | 578.222 | 1284.938 | 1.806161 | 538.3875 | 1196.417 | 1.666837 | 498.9669 | 1108.815
1.244919 | 434.6301 | 965.8446 | 1312.748 |  | 965.8446 | 1.85949 | 559.386 | 1243.08 | 1.809646 | 569.3642 | 1265.254 | 1.244763 | 424.193 | 942.651 | 2.320494 | 690.2249 | 1533.833 | 1.567679 | 509.9193 | 1133.154 | 2.858996 | 730.6909 | 1623.757 | 1.889 | 579.4218 | 1287.604 | 1.812819 | 539.7091 | 1199.354 | 1.671816 | 500.2343 | 1111.632
1.246581 | 435.1531 | 967.0068 | 1314.328 |  | 967.0068 | 1.8645 | 560.4503 | 1245.445 | 1.814659 | 570.5499 | 1267.889 | 1.246414 | 424.7755 | 943.9457 | 2.3255 | 691.2883 | 1536.196 | 1.571006 | 511.0118 | 1135.582 | 2.865646 | 731.9172 | 1626.483 | 1.893987 | 580.6411 | 1290.314 | 1.817829 | 540.767 | 1201.704 | 1.676828 | 501.4722 | 1114.383
1.248257 | 435.6711 | 968.1581 | 1315.892 |  | 968.1581 | 1.869488 | 561.5552 | 1247.901 | 1.819656 | 571.9564 | 1271.014 | 1.248089 | 425.3705 | 945.2677 | 2.33048 | 692.415 | 1538.7 | 1.575994 | 512.4952 | 1138.878 | 2.873981 | 733.2407 | 1629.424 | 1.898993 | 581.8781 | 1293.062 | 1.822819 | 541.863 | 1204.14 | 1.681811 | 502.6096 | 1116.91
1.249939 | 436.2155 | 969.3678 | 1317.537 |  | 969.3678 | 1.874501 | 562.735 | 1250.522 | 1.824649 | 573.2354 | 1273.856 | 1.249767 | 425.8786 | 946.397 | 2.3355 | 693.5488 | 1541.22 | 1.58097 | 513.9245 | 1142.054 | 2.880652 | 734.2787 | 1631.731 | 1.90399 | 583.1236 | 1295.83 | 1.827806 | 542.9874 | 1206.639 | 1.686834 | 503.6742 | 1119.276
1.251608 | 436.6472 | 970.3272 | 1318.841 |  | 970.3272 | 1.879467 | 563.9319 | 1253.182 | 1.829665 | 574.5554 | 1276.79 | 1.251432 | 426.4376 | 947.6391 | 2.34216 | 694.8967 | 1544.215 | 1.584325 | 514.9251 | 1144.278 | 2.887338 | 735.485 | 1634.411 | 1.908978 | 584.2481 | 1298.329 | 1.832832 | 544.0612 | 1209.025 | 1.691826 | 504.8098 | 1121.8
1.253264 | 437.0119 | 971.1376 | 1319.942 |  | 971.1376 | 1.884491 | 564.9634 | 1255.474 | 1.834646 | 575.6836 | 1279.296875 | 1.253086 | 427.074 | 949.0534 | 2.347145 | 696.0425 | 1546.761 | 1.58767 | 515.9416 | 1146.537 | 2.894 | 736.4976 | 1636.661 | 1.913998 | 585.5038 | 1301.12 | 1.839489 | 545.2883 | 1211.752 | 1.696811 | 506.1119 | 1124.693
1.254928 | 437.4167 | 972.0372 | 1321.165 |  | 972.0372 | 1.889496 | 565.9657 | 1257.702 | 1.839671 | 576.9086 | 1282.019 | 1.254745 | 427.5233 | 950.0519 | 2.352172 | 697.1203 | 1549.156 | 1.592665 | 517.3417 | 1149.648 | 2.902328 | 737.7545 | 1639.454 | 1.918972 | 586.5724 | 1303.494 | 1.844479 | 546.3881 | 1214.196 | 1.701827 | 507.2023 | 1127.116
1.256606 | 437.9164 | 973.1475 | 1322.674 |  | 973.1475 | 1.894483 | 567.2291 | 1260.509 | 1.844659 | 578.2412 | 1284.98 | 1.256419 | 428.1477 | 951.4393 | 2.35715 | 698.3336 | 1551.852 | 1.597652 | 518.8283 | 1152.952 | 2.908995 | 738.816 | 1641.813 | 1.923993 | 587.8222 | 1306.272 | 1.849503 | 547.4898 | 1216.644 | 1.706804 | 508.4272 | 1129.838
1.258284 | 438.4834 | 974.4076 | 1324.386 |  | 974.4076 | 1.899489 | 568.3127 | 1262.917 | 1.84965 | 579.5722 | 1287.938 | 1.258101 | 428.7717 | 952.8261 | 2.363801 | 699.4406 | 1554.312 | 1.602664 | 520.1555 | 1155.901 | 2.910678 | 734.7733 | 1632.829 | 1.928987 | 588.9571 | 1308.794 | 1.854479 | 548.7299 | 1219.4 | 1.711824 | 509.5117 | 1132.248
1.259949 | 439.111 | 975.8023 | 1326.282 |  | 975.8023 | 1.904462 | 569.4919 | 1265.538 | 1.854659 | 580.912 | 1290.916 | 1.259771 | 429.2629 | 953.9176 | 2.368828 | 700.5103 | 1556.689 | 1.605979 | 521.1686 | 1158.153 | 2.912344 | 723.5332 | 1607.852 | 1.933978 | 590.2236 | 1311.608 | 1.859498 | 549.7576 | 1221.684 | 1.716806 | 510.6275 | 1134.728
1.261599 | 439.7558 | 977.235 | 1328.229 |  | 977.235 | 1.909499 | 570.672 | 1268.16 | 1.859647 | 582.2073 | 1293.794 | 1.261429 | 429.746 | 954.991 | 2.37382 | 701.614 | 1559.142 | 1.610999 | 522.5474 | 1161.216 | 2.913996 | 712.3964 | 1583.103 | 1.938988 | 591.3633 | 1314.140625 | 1.864492 | 550.9727 | 1224.384 | 1.721815 | 511.8676 | 1137.483
1.263257 | 440.408 | 978.6844 | 1330.199 |  | 978.6844 | 1.91449 | 571.7881 | 1270.64 | 1.864678 | 583.5195 | 1296.71 | 1.263087 | 430.2291 | 956.0646 | 2.378834 | 702.7326 | 1561.628 | 1.615984 | 523.9933 | 1164.43 | 2.915653 | 701.2264 | 1558.281 | 1.943971 | 592.5047 | 1316.677 | 1.869493 | 552.111 | 1226.913 | 1.726827 | 513.0706 | 1140.157
1.264933 | 441.0258 | 980.0572 | 1332.065 |  | 980.0572 | 1.91948 | 573.0375 | 1273.417 | 1.869653 | 584.7963 | 1299.547 | 1.264759 | 430.663 | 957.0289 | 2.383828 | 703.7758 | 1563.946 | 1.620995 | 525.3912 | 1167.536 | 2.91733 | 690.1456 | 1533.657 | 1.949004 | 593.556 | 1319.013 | 1.876163 | 553.4105 | 1229.801 | 1.731803 | 514.3643 | 1143.032
1.266603 | 441.5319 | 981.1819 | 1333.594 |  | 981.1819 | 1.924494 | 574.2418 | 1276.093 | 1.874649 | 585.9544 | 1302.121 | 1.266439 | 431.1434 | 958.0964 | 2.388805 | 704.843 | 1566.318 | 1.625981 | 526.774 | 1170.609 | 2.919006 | 679.0616 | 1509.026 | 1.955665 | 594.9368 | 1322.082 | 1.881148 | 554.4877 | 1232.195 | 1.736828 | 515.4368 | 1145.415
1.268268 | 442.084 | 982.4089 | 1335.262 |  | 982.4089 | 1.929474 | 575.5511 | 1279.002 | 1.879653 | 587.2646 | 1305.033 | 1.268112 | 431.7236 | 959.3859 | 2.393834 | 705.8605 | 1568.579 | 1.629321 | 527.889 | 1173.087 | 2.920679 | 667.9595 | 1484.355 | 1.960635 | 596.0071 | 1324.46 | 1.887814 | 555.7883 | 1235.085 | 1.74182 | 516.5573 | 1147.905
1.269922 | 442.6172 | 983.5939 | 1336.872 |  | 983.5939 | 1.9345 | 576.5598 | 1281.244 | 1.884645 | 588.4305 | 1307.623 | 1.269766 | 432.3022 | 960.6715 | 2.398822 | 706.9479 | 1570.995 | 1.634313 | 529.3476 | 1176.328 | 2.922322 | 656.8748 | 1459.722 | 1.965659 | 597.1063 | 1326.903 | 1.892845 | 556.9913 | 1237.759 | 1.746836 | 517.6727 | 1150.384
1.271582 | 443.0873 | 984.6385 | 1338.292 |  | 984.6385 | 1.939495 | 577.7568 | 1283.904 | 1.889676 | 589.7798 | 1310.622 | 1.271418 | 432.873 | 961.94 | 2.403835 | 708.022 | 1573.382 | 1.637662 | 530.3674 | 1178.594 | 2.923974 | 645.915 | 1435.367 | 1.970661 | 598.2194 | 1329.376 | 1.89782 | 558.0546 | 1240.121 | 1.751832 | 518.811 | 1152.913
1.273263 | 443.5765 | 985.7256 | 1339.77 |  | 985.7256 | 1.944483 | 578.9074 | 1286.461 | 1.894645 | 590.991 | 1313.313 | 1.273084 | 433.3102 | 962.9115 | 2.408818 | 709.1213 | 1575.825 | 1.640972 | 531.3682 | 1180.818 | 2.925649 | 634.932 | 1410.96 | 1.975672 | 599.2406 | 1331.646 | 1.902815 | 559.1582 | 1242.574 | 1.756809 | 520.0981 | 1155.774
1.274943 | 444.2166 | 987.1481 | 1341.703 |  | 987.1481 | 1.949489 | 580.0779 | 1289.062 | 1.899639 | 592.0768 | 1315.726 | 1.274764 | 433.7842 | 963.9648 | 2.415474 | 710.2927 | 1578.428 | 1.645998 | 532.8005 | 1184.001 | 2.927329 | 628.3083 | 1396.241 | 1.980662 | 600.2809 | 1333.958 | 1.907819 | 560.2975 | 1245.106 | 1.761826 | 521.1642 | 1158.143
1.276611 | 444.785 | 988.4112 | 1343.42 |  | 988.4112 | 1.954475 | 581.2114 | 1291.581 | 1.904649 | 593.2527 | 1318.339 | 1.276435 | 434.3285 | 965.1744 | 2.422159 | 711.5865 | 1581.303 | 1.650985 | 534.2136 | 1187.141 | 2.930656 | 629.3507 | 1398.557 | 1.985633 | 601.3329 | 1336.295 | 1.912811 | 561.433 | 1247.629 | 1.766818 | 522.4272 | 1160.949
1.278273 | 445.3327 | 989.6282 | 1345.074 |  | 989.6282 | 1.959499 | 582.3005 | 1294.001 | 1.90965 | 594.6759 | 1321.502 | 1.278094 | 434.8176 | 966.2613 | 2.428835 | 712.9661 | 1584.369 | 1.65599 | 535.6357 | 1190.302 | 2.935676 | 630.8673 | 1401.927 | 1.990667 | 602.3338 | 1338.52 | 1.917841 | 562.444 | 1249.876 | 1.771838 | 523.4822 | 1163.294
1.279925 | 445.9517 | 991.0037 | 1346.943 |  | 991.0037 | 1.96448 | 583.3392 | 1296.309 | 1.914673 | 596.0125 | 1324.472 | 1.279751 | 435.3582 | 967.4627 | 2.435497 | 714.2227 | 1587.162 | 1.660994 | 536.9756 | 1193.279 | 2.938998 | 632.0132 | 1404.474 | 1.995654 | 603.4119 | 1340.915 | 1.924485 | 563.8146 | 1252.921 | 1.776817 | 524.6721 | 1165.938
1.281597 | 446.5623 | 992.3608 | 1348.788 |  | 992.3608 | 1.969498 | 584.3942 | 1298.654 | 1.919633 | 597.3978 | 1327.551 | 1.281422 | 435.977 | 968.8378 | 2.442156 | 715.3664 | 1589.703 | 1.665985 | 538.4283 | 1196.507 | 2.943993 | 633.3852 | 1407.523 | 2.000667 | 604.6012 | 1343.558 | 1.929461 | 564.8733 | 1255.274 | 1.781798 | 525.8436 | 1168.541
1.283278 | 447.0077 | 993.3504 | 1350.133 |  | 993.3504 | 1.9745 | 585.5587 | 1301.242 | 1.924658 | 598.6405 | 1330.312 | 1.283105 | 436.5038 | 970.0085 | 2.448809 | 716.4964 | 1592.214 | 1.671011 | 539.9132 | 1199.807 | 2.947307 | 634.4267 | 1409.837 | 2.005655 | 605.6942 | 1345.987 | 1.934496 | 566.1227 | 1258.051 | 1.786827 | 527.1031 | 1171.34
1.284949 | 447.5359 | 994.5242 | 1351.728 |  | 994.5242 | 1.979484 | 586.7831 | 1303.962 | 1.929656 | 599.8427 | 1332.984 | 1.284776 | 436.9985 | 971.1079 | 2.455488 | 717.549 | 1594.553 | 1.675983 | 541.3247 | 1202.944 | 2.950644 | 635.5939 | 1412.431 | 2.01064 | 606.8569 | 1348.571 | 1.939482 | 567.2441 | 1260.543 | 1.791815 | 528.3481 | 1174.107
1.286604 | 448.083 | 995.7399 | 1353.381 |  | 995.7399 | 1.984501 | 588.0517 | 1306.782 | 1.934659 | 601.1221 | 1335.827 | 1.286437 | 437.5174 | 972.2609 | 2.463818 | 718.697 | 1597.104 | 1.679332 | 542.4047 | 1205.344 | 2.954004 | 636.6014 | 1414.67 | 2.017328 | 608.2119 | 1351.582 | 1.944495 | 568.2874 | 1262.861 | 1.796837 | 529.5722 | 1176.827
1.288251 | 448.5936 | 996.8747 | 1354.923 |  | 996.8747 | 1.989486 | 589.4055 | 1309.79 | 1.939671 | 602.3802 | 1338.623 | 1.288091 | 438.0491 | 973.4425 | 2.475478 | 719.7947 | 1599.544 | 1.684308 | 543.9099 | 1208.689 | 2.957319 | 637.7173 | 1417.15 | 2.022327 | 609.2857 | 1353.968 | 1.951161 | 569.6201 | 1265.822 | 1.80182 | 530.7509 | 1179.446
1.289923 | 449.2019 | 998.2264 | 1356.76 |  | 998.2264 | 1.994509 | 590.497 | 1312.216 | 1.944636 | 603.6753 | 1341.501 | 1.289756 | 438.4669 | 974.371 | 2.485495 | 720.1192 | 1600.265 | 1.687661 | 544.9689 | 1211.042 | 2.960674 | 638.9969 | 1419.993 | 2.02731 | 610.2955 | 1356.212 | 1.956142 | 570.6685 | 1268.152 | 1.806815 | 531.8464 | 1181.881
1.291605 | 449.7828 | 999.5174 | 1358.515 |  | 999.5174 | 1.999494 | 591.525 | 1314.5 | 1.949656 | 604.9435 | 1344.319 | 1.291437 | 438.9436 | 975.4302 | 2.497156 | 719.5565 | 1599.014 | 1.690984 | 546.0084 | 1213.352 | 2.963993 | 640.025 | 1422.278 | 2.032324 | 611.4313 | 1358.736 | 1.961166 | 571.8774 | 1270.839 | 1.811837 | 533.0342 | 1184.521
1.293272 | 450.2988 | 1000.664 | 1360.073 |  | 1000.664 | 2.006132 | 592.7917 | 1317.315 | 1.954652 | 606.2316 | 1347.181 | 1.29311 | 439.4062 | 976.4581 | 2.503848 | 718.4998 | 1596.666 | 1.69601 | 547.3738 | 1216.386 | 2.968987 | 641.5515 | 1425.67 | 2.037307 | 612.4919 | 1361.093 | 1.966166 | 573.0688 | 1273.486 | 1.816822 | 534.1084 | 1186.908
1.294931 | 450.8479 | 1001.884 | 1361.732 |  | 1001.884 | 2.011159 | 593.9957 | 1319.99 | 1.959657 | 607.5377 | 1350.084 | 1.294774 | 439.9094 | 977.5765 | 2.50882 | 717.2493 | 1593.887 | 1.700981 | 548.6957 | 1219.324 | 2.973977 | 642.9374 | 1428.75 | 2.042331 | 613.5852 | 1363.523 | 1.971145 | 574.1538 | 1275.897 | 1.821835 | 535.1683 | 1189.263
1.296586 | 451.4066 | 1003.126 | 1363.419 |  | 1003.126 | 2.016155 | 595.1374 | 1322.528 | 1.964664 | 608.7001 | 1352.667 | 1.296424 | 440.4842 | 978.8538 | 2.51216 | 716.1949 | 1591.544 | 1.705987 | 549.9371 | 1222.082 | 2.979004 | 644.4212 | 1432.047 | 2.048997 | 614.9146 | 1366.477 | 1.97616 | 575.1902 | 1278.201 | 1.826815 | 536.3649 | 1191.922
1.298258 | 451.7589 | 1003.909 | 1364.483 |  | 1003.909 | 2.021153 | 596.2902 | 1325.089 | 1.969649 | 609.7626 | 1355.028 | 1.298091 | 441.0504 | 980.1121 | 2.517135 | 714.826 | 1588.502 | 1.710989 | 551.3519 | 1225.227 | 2.982326 | 645.4727 | 1434.384 | 2.055654 | 616.2755 | 1369.501 | 1.982819 | 576.4635 | 1281.03 | 1.830159 | 537.3669 | 1194.149
1.299941 | 452.2375 | 1004.972 | 1365.929 |  | 1004.972 | 2.026161 | 597.611 | 1328.024 | 1.974672 | 610.9616 | 1357.692 | 1.299767 | 441.615 | 981.3666 | 2.522167 | 713.5501 | 1585.667 | 1.715986 | 552.6696 | 1228.155 | 2.985673 | 646.5462 | 1436.769 | 2.060657 | 617.2828 | 1371.74 | 1.987825 | 577.5092 | 1283.354 | 1.835145 | 538.6385 | 1196.975
1.301609 | 452.7582 | 1006.129 | 1367.502 |  | 1006.129 | 2.031132 | 598.7922 | 1330.649 | 1.979655 | 612.0663 | 1360.147 | 1.301443 | 442.1613 | 982.5808 | 2.530506 | 712.3724 | 1583.05 | 1.719326 | 553.7823 | 1230.627 | 2.988991 | 647.5563 | 1439.014 | 2.065661 | 618.2894 | 1373.976 | 1.992831 | 578.5395 | 1285.643 | 1.840149 | 539.8998 | 1199.777
1.303268 | 453.2151 | 1007.145 | 1368.882 |  | 1007.145 | 2.036168 | 600.0811 | 1333.514 | 1.984659 | 613.3372 | 1362.971 | 1.303104 | 442.7722 | 983.9383 | 2.542139 | 712.1008 | 1582.446 | 1.722673 | 554.8032 | 1232.896 | 2.992306 | 648.5692 | 1441.265 | 2.072326 | 619.6619 | 1377.027 | 1.997815 | 579.7208 | 1288.268 | 1.845147 | 541.0652 | 1202.367
1.304925 | 453.7535 | 1008.341 | 1370.508 |  | 1008.341 | 2.041164 | 601.2082 | 1336.018 | 1.989673 | 614.5696 | 1365.71 | 1.304755 | 443.2721 | 985.049 | 2.552158 | 712.4786 | 1583.286 | 1.727648 | 556.1836 | 1235.964 | 2.995656 | 649.5984 | 1443.552 | 2.078978 | 620.8558 | 1379.68 | 2.002837 | 580.8677 | 1290.817 | 1.850138 | 542.1801 | 1204.845
1.306592 | 454.3765 | 1009.726 | 1372.39 |  | 1009.726 | 2.04616 | 602.4199 | 1338.711 | 1.994652 | 615.7476 | 1368.328 | 1.306418 | 443.8452 | 986.3227 | 2.56216 | 713.2518 | 1585.004 | 1.732643 | 557.6778 | 1239.284 | 2.998976 | 650.6374 | 1445.861 | 2.08565 | 622.2582 | 1382.796 | 2.007822 | 582.0362 | 1293.414 | 1.855162 | 543.184 | 1207.075
1.308272 | 454.9635 | 1011.03 | 1374.162 |  | 1011.03 | 2.051158 | 603.568 | 1341.262 | 1.999665 | 616.952 | 1371.005 | 1.308096 | 444.3844 | 987.521 | 2.572165 | 713.9491 | 1586.554 | 1.737662 | 558.8368 | 1241.86 | 3.004003 | 651.8812 | 1448.625 | 2.092325 | 623.4934 | 1385.541 | 2.014484 | 583.2889 | 1296.198 | 1.860144 | 544.3306 | 1209.624
1.309945 | 455.3918 | 1011.982 | 1375.456 |  | 1011.982 | 2.056146 | 604.6838 | 1343.742 | 2.004633 | 618.1469 | 1373.66 | 1.309772 | 444.9427 | 988.7615 | 2.582162 | 715.1132 | 1589.14 | 1.742645 | 560.3008 | 1245.113 | 3.007321 | 652.9026 | 1450.895 | 2.097314 | 624.5935 | 1387.986 | 2.01951 | 584.3011 | 1298.447 | 1.865156 | 545.5432 | 1212.318
1.311597 | 456.0062 | 1013.347 | 1377.312 |  | 1013.347 | 2.061171 | 605.8123 | 1346.249 | 2.009655 | 619.2798 | 1376.177 | 1.311437 | 445.4623 | 989.9162 | 2.592144 | 716.2259 | 1591.613 | 1.747666 | 561.6634 | 1248.141 | 3.01065 | 653.926 | 1453.169 | 2.103981 | 625.9447 | 1390.988 | 2.024483 | 585.3556 | 1300.79 | 1.87017 | 546.7551 | 1215.011
1.313254 | 456.5244 | 1014.499 | 1378.877 |  | 1014.499 | 2.066155 | 606.9308 | 1348.735 | 2.014661 | 620.4363 | 1378.747 | 1.313091 | 445.922 | 990.9378 | 2.600485 | 717.2882 | 1593.974 | 1.752651 | 563.1037 | 1251.342 | 3.015656 | 655.331 | 1456.291 | 2.108992 | 627.1716 | 1393.715 | 2.029486 | 586.4075 | 1303.128 | 1.875154 | 548.0002 | 1217.778
1.31492 | 457.0962 | 1015.769 | 1380.604 |  | 1015.769 | 2.071159 | 608.174 | 1351.498 | 2.019648 | 621.5521 | 1381.227 | 1.314755 | 446.3748 | 991.944 | 2.60717 | 718.3564 | 1596.348 | 1.757657 | 564.6187 | 1254.708 | 3.018997 | 656.4396 | 1458.755 | 2.113969 | 628.3475 | 1396.328 | 2.036156 | 587.6644 | 1305.921 | 1.880169 | 549.1733 | 1220.385
1.3166 | 457.6422 | 1016.983 | 1382.253 |  | 1016.983 | 2.076157 | 609.3571 | 1354.127 | 2.024658 | 622.86 | 1384.133 | 1.316433 | 446.8966 | 993.1036 | 2.615492 | 719.5858 | 1599.079 | 1.762663 | 565.9948 | 1257.766 | 3.022338 | 657.4579 | 1461.018 | 2.118997 | 629.3917 | 1398.648 | 2.042828 | 588.7803 | 1308.401 | 1.885139 | 550.3742 | 1223.054
1.318274 | 458.3176 | 1018.483 | 1384.293 |  | 1018.483 | 2.081141 | 610.4999 | 1356.666 | 2.029634 | 623.9858 | 1386.635 | 1.318109 | 447.453 | 994.3399 | 2.622157 | 720.6756 | 1601.501 | 1.765992 | 567.0874 | 1260.194 | 3.027328 | 658.8936 | 1464.208 | 2.123998 | 630.4518 | 1401.004 | 2.047813 | 590.0457 | 1311.213 | 1.890162 | 551.5472 | 1225.661
1.31993 | 458.8181 | 1019.596 | 1385.805 |  | 1019.596 | 2.086159 | 611.5582 | 1359.018 | 2.034667 | 625.1743 | 1389.276 | 1.319773 | 447.842 | 995.2045 | 2.628825 | 721.9171 | 1604.26 | 1.771 | 568.5118 | 1263.36 | 3.032325 | 660.295 | 1467.322 | 2.128983 | 631.5284 | 1403.396 | 2.052825 | 591.1361 | 1313.636 | 1.895161 | 552.6676 | 1228.15
1.321584 | 459.3141 | 1020.698 | 1387.303 |  | 1020.698 | 2.092813 | 612.9031 | 1362.007 | 2.039669 | 626.4039 | 1392.009 | 1.321425 | 448.3253 | 996.2783 | 2.635479 | 723.1133 | 1606.919 | 1.775987 | 569.7917 | 1266.204 | 3.037344 | 661.6082 | 1470.24 | 2.135655 | 632.8485 | 1406.33 | 2.057803 | 592.3268 | 1316.282 | 1.900151 | 553.7876 | 1230.639
1.323252 | 459.7141 | 1021.587 | 1388.511 |  | 1021.587 | 2.097815 | 614.1641 | 1364.809 | 2.044654 | 627.5523 | 1394.561 | 1.323085 | 448.8394 | 997.4209 | 2.642141 | 724.3256 | 1609.612 | 1.781002 | 571.1924 | 1269.317 | 3.042319 | 663.0066 | 1473.348 | 2.140653 | 634.0848 | 1409.077 | 2.06449 | 593.5572 | 1319.016 | 1.905157 | 555.0524 | 1233.45
1.324932 | 460.1737 | 1022.608 | 1389.899 |  | 1022.608 | 2.102831 | 615.4918 | 1367.759 | 2.049661 | 628.7639 | 1397.253 | 1.324762 | 449.2492 | 998.3316 | 2.648833 | 725.5031 | 1612.229 | 1.785979 | 572.5626 | 1272.361 | 3.047332 | 664.327 | 1476.282 | 2.145655 | 635.2 | 1411.555 | 2.069513 | 594.558 | 1321.24 | 1.910127 | 556.2454 | 1236.101
1.326609 | 460.5793 | 1023.509 | 1391.124 |  | 1023.509 | 2.107805 | 616.8027 | 1370.673 | 2.056321 | 630.0489 | 1400.109 | 1.326435 | 449.7264 | 999.392 | 2.655505 | 726.7009 | 1614.891 | 1.790991 | 573.802 | 1275.116 | 3.052303 | 665.7569 | 1479.46 | 2.150664 | 636.3979 | 1414.218 | 2.076151 | 595.833 | 1324.073 | 1.915161 | 557.5502 | 1239.001
1.328269 | 461.0629 | 1024.584 | 1392.585 |  | 1024.584 | 2.112828 | 617.8477 | 1372.995 | 2.062986 | 631.3364 | 1402.97 | 1.328099 | 450.4031 | 1000.896 | 2.662146 | 728.0052 | 1617.789 | 1.795999 | 575.1816 | 1278.181 | 3.055658 | 666.7987 | 1481.775 | 2.15564 | 637.559 | 1416.798 | 2.081148 | 596.8444 | 1326.321 | 1.920154 | 558.6647 | 1241.477
1.329922 | 461.633 | 1025.851 | 1394.307 |  | 1025.851 | 2.117829 | 618.8627 | 1375.25 | 2.069651 | 632.6644 | 1405.921 | 1.329752 | 451.0085 | 1002.241 | 2.668806 | 729.2596 | 1620.577 | 1.800991 | 576.5942 | 1281.32 | 3.058975 | 667.8076 | 1484.017 | 2.160664 | 638.9229 | 1419.829 | 2.087837 | 598.0853 | 1329.079 | 1.925155 | 559.8573 | 1244.127
1.331585 | 462.2988 | 1027.331 | 1396.318 |  | 1027.331 | 2.122829 | 619.9801 | 1377.734 | 2.076329 | 633.8973 | 1408.661 | 1.331411 | 451.5133 | 1003.363 | 2.675488 | 730.5322 | 1623.405 | 1.806001 | 577.9483 | 1284.33 | 3.06233 | 668.8262 | 1486.28 | 2.165652 | 640.2729 | 1422.829 | 2.092822 | 599.1248 | 1331.388 | 1.930156 | 560.9768 | 1246.615
1.333265 | 462.8355 | 1028.523 | 1397.939 |  | 1028.523 | 2.127841 | 621.253 | 1380.562 | 2.08299 | 635.1621 | 1411.471 | 1.333089 | 452.0968 | 1004.66 | 2.682163 | 731.5634 | 1625.696 | 1.810966 | 579.2798 | 1287.288 | 3.067314 | 670.2228 | 1489.384 | 2.170656 | 641.4768 | 1425.504 | 2.099472 | 600.2843 | 1333.965 | 1.935138 | 562.1497 | 1249.222
1.334942 | 463.413 | 1029.807 | 1399.683 |  | 1029.807 | 2.132807 | 622.3557 | 1383.013 | 2.089639 | 636.178 | 1413.729 | 1.334765 | 452.5415 | 1005.648 | 2.688829 | 732.7878 | 1628.417 | 1.815992 | 580.5768 | 1290.171 | 3.072327 | 671.3974 | 1491.994 | 2.175668 | 642.5336 | 1427.852 | 2.104494 | 601.3254 | 1336.279 | 1.940167 | 563.1795 | 1251.51
1.336606 | 463.9551 | 1031.011 | 1401.321 |  | 1031.011 | 2.137829 | 623.5563 | 1385.681 | 2.096309 | 637.2632 | 1416.141 | 1.336434 | 452.93 | 1006.511 | 2.695478 | 734.202 | 1631.56 | 1.820996 | 581.9699 | 1293.266 | 3.077306 | 672.7584 | 1495.019 | 2.180651 | 643.5679 | 1430.151 | 2.111158 | 602.4822 | 1338.849 | 1.945153 | 564.3512 | 1254.114
1.338259 | 464.4099 | 1032.022 | 1402.694 |  | 1032.022 | 2.142828 | 624.6992 | 1388.22 | 2.102988 | 638.4873 | 1418.861 | 1.338093 | 453.3555 | 1007.457 | 2.700492 | 735.2761 | 1633.947 | 1.825985 | 583.0894 | 1295.754 | 3.08233 | 674.0235 | 1497.83 | 2.185666 | 644.7084 | 1432.685 | 2.117805 | 603.7714 | 1341.714 | 1.950157 | 565.4344 | 1256.521
1.339922 | 464.8112 | 1032.914 | 1403.906 |  | 1032.914 | 2.147828 | 625.9257 | 1390.946 | 2.109663 | 639.878 | 1421.951 | 1.339754 | 454.0043 | 1008.898 | 2.705496 | 736.4579 | 1636.573 | 1.830988 | 584.382 | 1298.627 | 3.08566 | 675.0784 | 1500.174 | 2.190644 | 645.958 | 1435.462 | 2.124476 | 604.9313 | 1344.292 | 1.955165 | 566.6418 | 1259.204
1.341601 | 465.3504 | 1034.112 | 1405.535 |  | 1034.112 | 2.152823 | 627.0677 | 1393.484 | 2.116334 | 641.2465 | 1424.992 | 1.341428 | 454.5681 | 1010.151 | 2.712152 | 737.6034 | 1639.119 | 1.835961 | 585.4891 | 1301.087 | 3.090669 | 676.5089 | 1503.353 | 2.195656 | 647.0393 | 1437.865 | 2.131153 | 606.0607 | 1346.801 | 1.960145 | 567.8417 | 1261.871
1.343275 | 465.8739 | 1035.275 | 1407.116 |  | 1035.275 | 2.157794 | 628.3445 | 1396.321 | 2.122984 | 642.4481 | 1427.662 | 1.343112 | 455.1357 | 1011.413 | 2.71881 | 738.8797 | 1641.955 | 1.840999 | 586.7083 | 1303.796 | 3.095659 | 677.8521 | 1506.338 | 2.200666 | 648.2661 | 1440.591 | 2.139492 | 607.2421 | 1349.427 | 1.965168 | 569.0284 | 1264.508
1.344939 | 466.3608 | 1036.357 | 1408.587 |  | 1036.357 | 2.162832 | 629.5616 | 1399.026 | 2.129645 | 643.7361 | 1430.525 | 1.344781 | 455.5985 | 1012.441 | 2.725492 | 740.1612 | 1644.803 | 1.845989 | 587.9727 | 1306.606 | 3.100644 | 679.2314 | 1509.403 | 2.205654 | 649.6331 | 1443.629 | 2.147841 | 608.3883 | 1351.974 | 1.970146 | 570.2559 | 1267.235
1.34659 | 466.9857 | 1037.746 | 1410.474 |  | 1037.746 | 2.167818 | 630.684 | 1401.52 | 2.136326 | 644.9028 | 1433.117 | 1.346436 | 456.1832 | 1013.74 | 2.730494 | 741.312 | 1647.36 | 1.850982 | 589.1617 | 1309.248 | 3.105667 | 680.4882 | 1512.196 | 2.21067 | 650.9135 | 1446.474 | 2.154505 | 609.4901 | 1354.422 | 1.975161 | 571.4412 | 1269.869
1.348253 | 467.5562 | 1039.014 | 1412.197 |  | 1039.014 | 2.172831 | 631.9001 | 1404.223 | 2.143013 | 646.1469 | 1435.882 | 1.348086 | 456.6432 | 1014.763 | 2.737149 | 742.4467 | 1649.881 | 1.855993 | 590.3195 | 1311.821 | 3.110653 | 681.7127 | 1514.917 | 2.215635 | 652.2064 | 1449.348 | 2.161148 | 610.5316 | 1356.737 | 1.980156 | 572.7104 | 1272.69
1.349931 | 468.1174 | 1040.261 | 1413.892 |  | 1040.261 | 2.177829 | 633.0471 | 1406.771 | 2.149652 | 647.3207 | 1438.49 | 1.34976 | 457.1355 | 1015.857 | 2.743813 | 743.6131 | 1652.474 | 1.860978 | 591.508 | 1314.462 | 3.115666 | 682.9457 | 1517.657 | 2.220658 | 653.2961 | 1451.769 | 2.167821 | 611.554 | 1359.009 | 1.98514 | 573.8221 | 1275.16
1.351604 | 468.7237 | 1041.608 | 1415.724 |  | 1041.608 | 2.182815 | 634.2268 | 1409.393 | 2.156295 | 648.5789 | 1441.286 | 1.35144 | 457.7931 | 1017.318 | 2.748825 | 744.614 | 1654.698 | 1.866 | 592.5988 | 1316.886 | 3.120655 | 684.1519 | 1520.337 | 2.225666 | 654.6089 | 1454.686 | 2.174488 | 612.6936 | 1361.541 | 1.990157 | 574.9817 | 1277.737
1.35327 | 469.34 | 1042.978 | 1417.585 |  | 1042.978 | 2.187838 | 635.347 | 1411.882 | 2.16133 | 649.7931 | 1443.985 | 1.353103 | 458.404 | 1018.676 | 2.753813 | 745.7026 | 1657.117 | 1.870993 | 593.9838 | 1319.964 | 3.125651 | 685.574 | 1523.498 | 2.230656 | 655.7474 | 1457.217 | 2.1828 | 613.8102 | 1364.023 | 1.995145 | 576.0294 | 1280.065
1.354928 | 469.8616 | 1044.137 | 1419.16 |  | 1044.137 | 2.192825 | 636.4946 | 1414.433 | 2.166322 | 650.9565 | 1446.57 | 1.35476 | 458.878 | 1019.729 | 2.758842 | 746.725 | 1659.389 | 1.875985 | 595.3192 | 1322.931 | 3.130665 | 686.9498 | 1526.555 | 2.235659 | 657.0349 | 1460.077 | 2.189499 | 614.9116 | 1366.47 | 2.000172 | 577.2348 | 1282.744
1.356591 | 470.4167 | 1045.37 | 1420.837 |  | 1045.37 | 2.197828 | 637.6212 | 1416.936 | 2.171324 | 652.1423 | 1449.205 | 1.356416 | 459.4046 | 1020.899 | 2.765487 | 747.9629 | 1662.14 | 1.880989 | 596.7495 | 1326.11 | 3.135636 | 688.2048 | 1529.344 | 2.240634 | 658.1712 | 1462.603 | 2.196172 | 615.9492 | 1368.776 | 2.00516 | 578.2852 | 1285.078
1.358273 | 470.8773 | 1046.394 | 1422.228 |  | 1046.394 | 2.202819 | 638.8737 | 1419.719 | 2.17633 | 653.1686 | 1451.486 | 1.358085 | 459.8676 | 1021.928 | 2.772139 | 749.1531 | 1664.785 | 1.885975 | 597.9183 | 1328.707 | 3.140662 | 689.4962 | 1532.214 | 2.245665 | 659.3457 | 1465.213 | 2.202817 | 616.989 | 1371.087 | 2.010147 | 579.4153 | 1287.59
1.359949 | 471.3286 | 1047.397 | 1423.592 |  | 1047.397 | 2.207809 | 640.0646 | 1422.366 | 2.182989 | 654.3887 | 1454.197 | 1.359771 | 460.1579 | 1022.573 | 2.778813 | 750.4919 | 1667.76 | 1.891001 | 599.1326 | 1331.406 | 3.145651 | 690.7342 | 1534.965 | 2.250661 | 660.4592 | 1467.687 | 2.20948 | 618.0776 | 1373.506 | 2.015163 | 580.4415 | 1289.87
1.361613 | 471.8351 | 1048.522 | 1425.121 |  | 1048.522 | 2.212828 | 641.3013 | 1425.114 | 2.189655 | 655.6741 | 1457.053 | 1.361442 | 460.6008 | 1023.557 | 2.785491 | 751.796 | 1670.658 | 1.89598 | 600.3395 | 1334.088 | 3.150654 | 691.8663 | 1537.481 | 2.255646 | 661.6194 | 1470.265 | 2.216164 | 619.3376 | 1376.306 | 2.02015 | 581.4814 | 1292.181
1.363266 | 472.2693 | 1049.487 | 1426.433 |  | 1049.487 | 2.217798 | 642.4343 | 1427.632 | 2.196322 | 657.0927 | 1460.206 | 1.3631 | 461.0728 | 1024.606 | 2.792163 | 753.0017 | 1673.337 | 1.901 | 601.5555 | 1336.79 | 3.155659 | 693.1153 | 1540.256 | 2.260656 | 662.8113 | 1472.914 | 2.22449 | 620.592 | 1379.093 | 2.025176 | 582.6727 | 1294.828
1.364922 | 472.745 | 1050.544 | 1427.869 |  | 1050.544 | 2.222826 | 643.6467 | 1430.326 | 2.201324 | 658.2319 | 1462.738 | 1.364757 | 461.5822 | 1025.738 | 2.797144 | 754.0304 | 1675.623 | 1.905997 | 602.758 | 1339.462 | 3.160645 | 694.4732 | 1543.274 | 2.265637 | 664.0149 | 1475.589 | 2.232817 | 621.6292 | 1381.398 | 2.030149 | 583.834 | 1297.409
1.366597 | 473.319 | 1051.82 | 1429.603 |  | 1051.82 | 2.227819 | 644.8831 | 1433.073 | 2.206307 | 659.3066 | 1465.126 | 1.366428 | 462.1346 | 1026.966 | 2.803824 | 755.1601 | 1678.134 | 1.910987 | 603.9858 | 1342.191 | 3.165678 | 695.7539 | 1546.12 | 2.270666 | 665.1982 | 1478.218 | 2.239495 | 622.7265 | 1383.837 | 2.035134 | 585.0242 | 1300.054
1.368273 | 473.7525 | 1052.783 | 1430.913 |  | 1052.783 | 2.232815 | 645.9668 | 1435.482 | 2.211327 | 660.4527 | 1467.673 | 1.36811 | 462.7842 | 1028.409 | 2.810491 | 756.3745 | 1680.832 | 1.916001 | 605.2705 | 1345.046 | 3.170655 | 697.0726 | 1549.05 | 2.275663 | 666.4417 | 1480.981 | 2.247825 | 623.9133 | 1386.474 | 2.040154 | 586.2223 | 1302.716
1.369935 | 474.272 | 1053.938 | 1432.482 |  | 1053.938 | 2.237825 | 647.1008 | 1438.002 | 2.2163 | 661.5314 | 1470.07 | 1.369783 | 463.3667 | 1029.704 | 2.817161 | 757.6458 | 1683.657 | 1.920987 | 606.5435 | 1347.874 | 3.175657 | 698.2041 | 1551.565 | 2.280647 | 667.7219 | 1483.826 | 2.254488 | 624.9443 | 1388.765 | 2.045141 | 587.3522 | 1305.227
1.371591 | 474.8397 | 1055.199 | 1434.196 |  | 1055.199 | 2.242815 | 648.2122 | 1440.472 | 2.221321 | 662.6265 | 1472.503 | 1.371431 | 463.9511 | 1031.002 | 2.823823 | 758.8164 | 1686.259 | 1.926009 | 607.887 | 1350.86 | 3.180653 | 699.4229 | 1554.273 | 2.285654 | 668.8608 | 1486.357 | 2.261141 | 626.0116 | 1391.137 | 2.050163 | 588.5488 | 1307.886
1.373248 | 475.4126 | 1056.472 | 1435.927 |  | 1056.472 | 2.247846 | 649.3688 | 1443.042 | 2.226322 | 663.7643 | 1475.032 | 1.373086 | 464.4411 | 1032.091 | 2.830478 | 760.1398 | 1689.199 | 1.930991 | 609.019 | 1353.376 | 3.185651 | 700.6266 | 1556.948 | 2.290638 | 670.092 | 1489.093 | 2.269486 | 627.3003 | 1394.001 | 2.055133 | 589.6022 | 1310.227
1.374926 | 475.9933 | 1057.763 | 1437.681 |  | 1057.763 | 2.252824 | 650.4948 | 1445.544 | 2.23131 | 664.7726 | 1477.272 | 1.374755 | 465.0143 | 1033.365 | 2.837155 | 761.4138 | 1692.031 | 1.935975 | 610.2735 | 1356.163 | 3.190679 | 701.675 | 1559.278 | 2.295669 | 671.2675 | 1491.706 | 2.276158 | 628.3735 | 1396.385 | 2.060148 | 590.6759 | 1312.613
1.376604 | 476.6438 | 1059.208 | 1439.645 |  | 1059.208 | 2.257821 | 651.6629 | 1448.14 | 2.236326 | 665.7979 | 1479.551 | 1.376434 | 465.4571 | 1034.349 | 2.84217 | 762.4888 | 1694.419 | 1.940986 | 611.41 | 1358.689 | 3.195653 | 702.8509 | 1561.891 | 2.300643 | 672.4702 | 1494.378 | 2.284483 | 629.4972 | 1398.883 | 2.066828 | 591.9572 | 1315.46
1.378271 | 477.2448 | 1060.544 | 1441.461 |  | 1060.544 | 2.262825 | 652.7024 | 1450.45 | 2.241318 | 667.017 | 1482.26 | 1.3781 | 465.9352 | 1035.411 | 2.848825 | 763.902 | 1697.56 | 1.945979 | 612.6296 | 1361.399 | 3.2023 | 704.1952 | 1564.878 | 2.305659 | 673.5851 | 1496.856 | 2.292821 | 630.5956 | 1401.324 | 2.071824 | 593.1851 | 1318.189
1.379934 | 477.7729 | 1061.718 | 1443.056 |  | 1061.718 | 2.26782 | 653.8821 | 1453.071 | 2.246342 | 668.2836 | 1485.075 | 1.379752 | 466.522 | 1036.716 | 2.855482 | 765.1 | 1700.222 | 1.951004 | 613.8879 | 1364.195 | 3.207332 | 705.3145 | 1567.365 | 2.310666 | 674.689 | 1499.309 | 2.301159 | 631.6666 | 1403.703 | 2.076825 | 594.2003 | 1320.445
1.381591 | 478.2716 | 1062.826 | 1444.562 |  | 1062.826 | 2.272845 | 655.0443 | 1455.654 | 2.251329 | 669.4431 | 1487.651 | 1.381412 | 467.0649 | 1037.922 | 2.862157 | 766.1653 | 1702.59 | 1.955984 | 615.1204 | 1366.934 | 3.212319 | 706.3166 | 1569.592 | 2.315649 | 675.8079 | 1501.795 | 2.309471 | 632.8399 | 1406.311 | 2.081825 | 595.3673 | 1323.038
1.383263 | 478.6989 | 1063.775 | 1445.853 |  | 1063.775 | 2.277813 | 656.1402 | 1458.089 | 2.256315 | 670.5757 | 1490.168 | 1.383084 | 467.5748 | 1039.055 | 2.868824 | 767.4208 | 1705.38 | 1.960975 | 616.4163 | 1369.814 | 3.217343 | 707.4994 | 1572.221 | 2.320666 | 677.0164 | 1504.481 | 2.316162 | 633.9682 | 1408.818 | 2.086811 | 596.5154 | 1325.59
1.384942 | 479.2061 | 1064.902 | 1447.384 |  | 1064.902 | 2.282811 | 657.2195 | 1460.488 | 2.261326 | 671.616 | 1492.48 | 1.384765 | 468.0602 | 1040.134 | 2.875481 | 768.5961 | 1707.991 | 1.965996 | 617.4783 | 1372.174 | 3.222324 | 708.5848 | 1574.633 | 2.325649 | 678.3455 | 1507.434 | 2.322834 | 635.1263 | 1411.392 | 2.091835 | 597.5664 | 1327.925
1.386615 | 479.568 | 1065.707 | 1448.477 |  | 1065.707 | 2.287821 | 658.3077 | 1462.906 | 2.26799 | 672.9491 | 1495.442 | 1.386439 | 468.6852 | 1041.523 | 2.880474 | 769.6716 | 1710.381 | 1.970986 | 618.5959 | 1374.658 | 3.227314 | 709.7823 | 1577.294 | 2.330667 | 679.5175 | 1510.039 | 2.329475 | 636.1878 | 1413.751 | 2.096816 | 598.6196 | 1330.266
1.388269 | 480.0724 | 1066.828 | 1450.001 |  | 1066.828 | 2.292815 | 659.4991 | 1465.554 | 2.272991 | 674.0658 | 1497.924 | 1.388099 | 469.1689 | 1042.597 | 2.887157 | 770.9045 | 1713.121 | 1.976012 | 619.7182 | 1377.152 | 3.232338 | 710.8411 | 1579.647 | 2.335659 | 680.5822 | 1512.405 | 2.336141 | 637.3427 | 1416.317 | 2.103487 | 599.9639 | 1333.253
1.38992 | 480.636 | 1068.08 | 1451.703 |  | 1068.08 | 2.297839 | 660.7172 | 1468.26 | 2.277991 | 675.1734 | 1500.385 | 1.389756 | 469.7957 | 1043.99 | 2.892157 | 771.9174 | 1715.372 | 1.980981 | 620.7617 | 1379.47 | 3.237323 | 711.8878 | 1581.973 | 2.340639 | 681.7216 | 1514.937 | 2.34283 | 638.5322 | 1418.96 | 2.108501 | 600.9796 | 1335.51
1.391592 | 481.1441 | 1069.209 | 1453.238 |  | 1069.209 | 2.302807 | 662.0034 | 1471.119 | 2.282964 | 676.3321 | 1502.96 | 1.391419 | 470.2941 | 1045.098 | 2.897132 | 772.9362 | 1717.636 | 1.985987 | 621.8172 | 1381.816 | 3.242336 | 712.9131 | 1584.251 | 2.34565 | 683.0131 | 1517.807 | 2.349506 | 639.7423 | 1421.65 | 2.113475 | 602.0037 | 1337.786
1.393271 | 481.6808 | 1070.402 | 1454.859 |  | 1070.402 | 2.30782 | 663.1693 | 1473.709 | 2.287996 | 677.5084 | 1505.574 | 1.393098 | 470.8571 | 1046.349 | 2.903832 | 774.227 | 1720.504 | 1.99267 | 623.0031 | 1384.451 | 3.247319 | 713.9365 | 1586.526 | 2.350638 | 684.0607 | 1520.135 | 2.356164 | 640.9147 | 1424.255 | 2.11849 | 603.0602 | 1340.134
1.394935 | 482.2943 | 1071.765 | 1456.712 |  | 1071.765 | 2.312824 | 664.38 | 1476.4 | 2.292983 | 678.7837 | 1508.408 | 1.394773 | 471.2921 | 1047.316 | 2.910513 | 775.3902 | 1723.089 | 1.997656 | 624.0942 | 1386.876 | 3.252317 | 714.9831 | 1588.851 | 2.355667 | 685.293 | 1522.873 | 2.362815 | 641.9702 | 1426.6 | 2.123491 | 604.256 | 1342.791
1.396594 | 482.9355 | 1073.19 | 1458.649 |  | 1073.19 | 2.317822 | 665.4861 | 1478.858 | 2.29799 | 679.9894 | 1511.088 | 1.396432 | 471.8639 | 1048.586 | 2.91716 | 776.624 | 1725.831 | 2.002661 | 625.0964 | 1389.103 | 3.258997 | 716.3384 | 1591.863 | 2.360652 | 686.4764 | 1525.503 | 2.369483 | 643.29 | 1429.533 | 2.128488 | 605.4608 | 1345.468
1.398248 | 483.4314 | 1074.292 | 1460.146 |  | 1074.292 | 2.322836 | 666.5573 | 1481.238 | 2.302987 | 681.0471 | 1513.438 | 1.398079 | 472.2682 | 1049.485 | 2.923816 | 777.9175 | 1728.706 | 2.007654 | 626.3156 | 1391.812 | 3.263974 | 717.3561 | 1594.125 | 2.365634 | 687.8298 | 1528.511 | 2.376165 | 644.4694 | 1432.154 | 2.133492 | 606.561 | 1347.913
1.399923 | 483.9806 | 1075.512 | 1461.805 |  | 1075.512 | 2.327815 | 667.6733 | 1483.718 | 2.309645 | 682.279 | 1516.176 | 1.399746 | 472.8203 | 1050.712 | 2.928836 | 778.9783 | 1731.063 | 2.01264 | 627.4261 | 1394.28 | 3.268987 | 718.3887 | 1596.419 | 2.370661 | 689.0295 | 1531.177 | 2.382826 | 645.6617 | 1434.804 | 2.140137 | 607.8922 | 1350.872
1.401606 | 484.4893 | 1076.643 | 1463.342 |  | 1076.643 | 2.332834 | 668.8558 | 1486.346 | 2.316319 | 683.6063 | 1519.125 | 1.401427 | 473.3779 | 1051.951 | 2.933829 | 780.0519 | 1733.449 | 2.017659 | 628.602 | 1396.893 | 3.274 | 719.5678 | 1599.04 | 2.375652 | 690.224 | 1533.831 | 2.387804 | 646.6629 | 1437.029 | 2.146815 | 609.2395 | 1353.866
1.403274 | 485.0268 | 1077.837 | 1464.965 |  | 1077.837 | 2.337823 | 670.1365 | 1489.192 | 2.322995 | 684.96 | 1522.133 | 1.403103 | 473.8437 | 1052.986 | 2.938812 | 781.0627 | 1735.695 | 2.022635 | 629.6297 | 1399.177 | 3.280649 | 720.7969 | 1601.771 | 2.380677 | 691.2524 | 1536.116 | 2.394484 | 647.8981 | 1439.774 | 2.151842 | 610.3807 | 1356.402
1.404935 | 485.4424 | 1078.761 | 1466.221 |  | 1078.761 | 2.34282 | 671.2988 | 1491.775 | 2.327997 | 686.2452 | 1524.989 | 1.404768 | 474.138 | 1053.64 | 2.945493 | 782.3521 | 1738.56 | 2.027658 | 630.6667 | 1401.482 | 3.287323 | 722.1536 | 1604.786 | 2.385648 | 692.4965 | 1538.881 | 2.399506 | 648.9397 | 1442.088 | 2.158494 | 611.6677 | 1359.261
1.406594 | 485.9976 | 1079.995 | 1467.897 |  | 1079.995 | 2.347835 | 672.3367 | 1494.081 | 2.332982 | 687.4007 | 1527.557 | 1.406417 | 474.5158 | 1054.48 | 2.952158 | 783.5824 | 1741.294 | 2.03433 | 631.6884 | 1403.752 | 3.294008 | 723.4191 | 1607.598 | 2.390646 | 693.6385 | 1541.419 | 2.406159 | 650.1735 | 1444.83 | 2.165144 | 612.8961 | 1361.991
1.408262 | 486.5455 | 1081.212 | 1469.552 |  | 1081.212 | 2.352812 | 673.5063 | 1496.681 | 2.338 | 688.5829 | 1530.184 | 1.408084 | 474.9517 | 1055.448 | 2.958814 | 784.8102 | 1744.023 | 2.042662 | 632.7571 | 1406.127 | 3.300674 | 724.6835 | 1610.408 | 2.395661 | 694.7327 | 1543.851 | 2.411151 | 651.2075 | 1447.128 | 2.17182 | 614.2673 | 1365.038
1.409943 | 487.0321 | 1082.294 | 1471.022 |  | 1082.294 | 2.357827 | 674.6329 | 1499.184 | 2.342978 | 689.6073 | 1532.461 | 1.409765 | 475.4031 | 1056.451 | 2.965479 | 786.0242 | 1746.721 | 2.05268 | 633.6053 | 1408.012 | 3.307325 | 725.9692 | 1613.265 | 2.400653 | 695.7447 | 1546.099 | 2.417836 | 652.4113 | 1449.803 | 2.178496 | 615.5277 | 1367.839
1.411615 | 487.4902 | 1083.311 | 1472.405 |  | 1083.311 | 2.36281 | 675.6725 | 1501.494 | 2.347998 | 690.6276 | 1534.728 | 1.411438 | 475.9838 | 1057.742 | 2.970496 | 787.0376 | 1748.972 | 2.062653 | 632.5664 | 1405.703125 | 3.313988 | 727.2957 | 1616.213 | 2.405668 | 696.7488 | 1548.331 | 2.424508 | 653.6647 | 1452.588 | 2.183486 | 616.6414 | 1370.314
1.413271 | 488.0676 | 1084.595 | 1474.15 |  | 1084.595 | 2.367818 | 676.6979 | 1503.773 | 2.352989 | 691.7033 | 1537.118 | 1.413104 | 476.6508 | 1059.224 | 2.975481 | 788.0468 | 1751.215 |  |  |  | 3.320657 | 728.4761 | 1618.836 | 2.41064 | 698.0624 | 1551.25 | 2.431149 | 654.9397 | 1455.422 | 2.188472 | 617.7764 | 1372.837
1.414921 | 488.5139 | 1085.586 | 1475.497 |  | 1085.586 | 2.372836 | 677.8253 | 1506.278 | 2.357976 | 692.7519 | 1539.449 | 1.414761 | 477.2332 | 1060.518 | 2.980488 | 789.0989 | 1753.553 |  |  |  | 3.327315 | 729.5903 | 1621.312 | 2.417306 | 699.4081 | 1554.24 | 2.437793 | 656.2369 | 1458.304 | 2.193498 | 618.8427 | 1375.206
1.416585 | 489.0295 | 1086.732 | 1477.055 |  | 1086.732 | 2.377819 | 679.1552 | 1509.234 | 2.362989 | 693.8964 | 1541.992 | 1.416426 | 477.7642 | 1061.698 | 2.987183 | 790.3202 | 1756.267 |  |  |  | 3.333992 | 730.7615 | 1623.914 | 2.423985 | 700.8157 | 1557.368 | 2.444489 | 657.4214 | 1460.936 | 2.200161 | 620.0667 | 1377.926
1.418265 | 489.6073 | 1088.016 | 1478.8 |  | 1088.016 | 2.38284 | 680.4618 | 1512.137 | 2.367977 | 695.1581 | 1544.796 | 1.418106 | 478.3834 | 1063.074 | 2.993836 | 791.555 | 1759.011 |  |  |  | 3.340656 | 732.0488 | 1626.775 | 2.430658 | 702.0263 | 1560.058 | 2.449492 | 658.5645 | 1463.477 | 2.206807 | 621.3459 | 1380.769
1.419939 | 490.1776 | 1089.284 | 1480.522 |  | 1089.284 | 2.387811 | 681.6851 | 1514.856 | 2.373007 | 696.3862 | 1547.525 | 1.419778 | 478.9151 | 1064.256 | 3.000475 | 792.7951 | 1761.767 |  |  |  | 3.345654 | 733.0997 | 1629.111 | 2.437322 | 703.036 | 1562.302 | 2.454465 | 659.5985 | 1465.774 | 2.21348 | 622.7169 | 1383.815
1.421596 | 490.6019 | 1090.226 | 1481.804 |  | 1090.226 | 2.392831 | 682.7131 | 1517.14 | 2.377991 | 697.4521 | 1549.894 | 1.421438 | 479.3466 | 1065.215 | 3.005492 | 793.8611 | 1764.136 |  |  |  | 3.350656 | 734.2438 | 1631.653 | 2.442312 | 698.5854 | 1552.412 | 2.459491 | 660.6458 | 1468.102 | 2.218498 | 623.8457 | 1386.324
1.423252 | 491.0999 | 1091.333 | 1483.308 |  | 1091.333 | 2.397838 | 683.7762 | 1519.503 | 2.38464 | 698.7729 | 1552.829 | 1.423089 | 479.9832 | 1066.629 | 3.01218 | 795.2404 | 1767.201 |  |  |  | 3.355637 | 735.283 | 1633.962 | 2.443974 | 692.7941 | 1539.542 | 2.466153 | 661.8748 | 1470.833 | 2.225146 | 625.1008 | 1389.113
1.424925 | 491.6288 | 1092.509 | 1484.906 |  | 1092.509 | 2.402819 | 684.8563 | 1521.903 | 2.391325 | 700.0448 | 1555.655 | 1.424751 | 480.6008 | 1068.002 | 3.01882 | 796.4749 | 1769.944 |  |  |  | 3.362326 | 736.3657 | 1636.368 | 2.44565 | 687.0713 | 1526.825 | 2.472822 | 663.179 | 1473.731 | 2.23181 | 626.307 | 1391.793
1.426604 | 492.1214 | 1093.603 | 1486.394 |  | 1093.603 | 2.407824 | 685.9702 | 1524.378 | 2.396342 | 701.1984 | 1558.219 | 1.42643 | 481.0861 | 1069.08 | 3.023796 | 797.4914 | 1772.203 |  |  |  | 3.369002 | 737.387 | 1638.638 | 2.447326 | 681.2015 | 1513.781 | 2.479478 | 664.5201 | 1476.711 | 2.238478 | 627.5213 | 1394.492
1.428276 | 492.6208 | 1094.713 | 1487.902 |  | 1094.713 | 2.412798 | 686.9781 | 1526.618 | 2.402982 | 702.5344 | 1561.188 | 1.428106 | 481.6327 | 1070.295 | 3.030498 | 798.8415 | 1775.203 |  |  |  | 3.377337 | 738.6478 | 1641.44 | 2.448992 | 675.4813 | 1501.07 | 2.484499 | 665.5781 | 1479.062 | 2.243487 | 628.6232 | 1396.94
1.429939 | 493.1714 | 1095.937 | 1489.565 |  | 1095.937 | 2.417826 | 688.0974 | 1529.105 | 2.407971 | 703.5789 | 1563.509 | 1.42977 | 482.1885 | 1071.53 | 3.037176 | 800.1481 | 1778.107 |  |  |  | 3.384 | 739.9836 | 1644.408 | 2.45065 | 669.8978 | 1488.662 | 2.491158 | 666.9354 | 1482.079 | 2.248471 | 629.6763 | 1399.281
1.431591 | 493.7562 | 1097.236 | 1491.331 |  | 1097.236 | 2.422821 | 689.1613 | 1531.469 | 2.412985 | 704.6367 | 1565.859375 | 1.431426 | 482.5985 | 1072.441 | 3.043823 | 801.4989 | 1781.109 |  |  |  | 3.390654 | 741.2581 | 1647.24 | 2.452314 | 664.1984 | 1475.997 | 2.497817 | 668.1471 | 1484.771 | 2.253503 | 630.6866 | 1401.526
1.433253 | 494.2538 | 1098.342 | 1492.834 |  | 1098.342 | 2.427804 | 690.243 | 1533.873 | 2.417975 | 705.7134 | 1568.252 | 1.433084 | 482.8917 | 1073.093 | 3.050477 | 802.7572 | 1783.905 |  |  |  | 3.397319 | 742.5267 | 1650.059 | 2.453996 | 658.6592 | 1463.687 | 2.502837 | 669.1812 | 1487.069 | 2.260165 | 631.8794 | 1404.176
1.434933 | 494.9044 | 1099.788 | 1494.799 |  | 1099.788 | 2.432823 | 691.4295 | 1536.51 | 2.422998 | 706.743 | 1570.54 | 1.434763 | 483.444 | 1074.32 | 3.057159 | 804.0292 | 1786.731 |  |  |  | 3.403988 | 743.7607 | 1652.802 | 2.455676 | 653.1333 | 1451.407 | 2.509502 | 670.4196 | 1489.821 | 2.266804 | 633.0884 | 1406.863
1.436608 | 495.4743 | 1101.054 | 1496.521 |  | 1101.054 | 2.437804 | 692.5724 | 1539.05 | 2.429648 | 708.1309 | 1573.624 | 1.436438 | 483.8796 | 1075.288 | 3.062169 | 805.0635 | 1789.03 |  |  |  | 3.410658 | 744.9802 | 1655.511 | 2.457341 | 647.641 | 1439.202 | 2.514476 | 671.4243 | 1492.054 | 2.273482 | 634.3989 | 1409.775
1.438271 | 496.0305 | 1102.29 | 1498.201 |  | 1102.29 | 2.442829 | 693.788 | 1541.751 | 2.436306 | 709.3506 | 1576.335 | 1.438106 | 484.3671 | 1076.371 | 3.067143 | 806.0657 | 1791.257 |  |  |  | 3.417327 | 746.1556 | 1658.124 | 2.464003 | 648.889 | 1441.976 | 2.521151 | 672.6737 | 1494.83 | 2.278516 | 635.439 | 1412.087
1.439923 | 496.4917 | 1103.315 | 1499.594 |  | 1103.315 | 2.447833 | 695.0087 | 1544.464 | 2.441328 | 710.3577 | 1578.573 | 1.439766 | 484.9053 | 1077.567 | 3.073813 | 807.3416 | 1794.092 |  |  |  | 3.423987 | 747.2037 | 1660.453 | 2.467314 | 649.9393 | 1444.31 | 2.526169 | 673.6932 | 1497.096 | 2.285159 | 636.7147 | 1414.921
1.441588 | 496.9826 | 1104.406 | 1501.076 |  | 1104.406 | 2.452818 | 696.0969 | 1546.882 | 2.448008 | 711.5803 | 1581.29 | 1.44142 | 485.5242 | 1078.943 | 3.080496 | 808.6921 | 1797.094 |  |  |  | 3.430649 | 748.4552 | 1663.234 | 2.470642 | 651.0645 | 1446.81 | 2.531145 | 674.7606 | 1499.468 | 2.291803 | 638.0519 | 1417.893
1.443267 | 497.3853 | 1105.301 | 1502.292 |  | 1105.301 | 2.45783 | 697.23 | 1549.4 | 2.454657 | 712.8332 | 1584.074 | 1.443094 | 485.9168 | 1079.815 | 3.085474 | 809.7444 | 1799.432 |  |  |  | 3.437334 | 749.6436 | 1665.875 | 2.473991 | 652.1177 | 1449.151 | 2.537811 | 676.1078 | 1502.462 | 2.298488 | 639.3842 | 1420.854
1.444943 | 497.9089 | 1106.464 | 1503.874 |  | 1106.464 | 2.462812 | 698.2389 | 1551.642 | 2.461313 | 714.1346 | 1586.966 | 1.444774 | 486.3589 | 1080.798 | 3.092142 | 811.015 | 1802.256 |  |  |  | 3.444014 | 750.7115 | 1668.248 | 2.477314 | 653.2676 | 1451.706 | 2.542819 | 677.1697 | 1504.822 | 2.303513 | 640.3985 | 1423.108
1.446606 | 498.4286 | 1107.619 | 1505.444 |  | 1107.619 | 2.467838 | 699.4092 | 1554.243 | 2.467992 | 715.4169 | 1589.815 | 1.446442 | 486.8512 | 1081.892 | 3.098823 | 812.1857 | 1804.857 |  |  |  | 3.450656 | 751.8338 | 1670.742 | 2.480675 | 654.3073 | 1454.016 | 2.549485 | 678.4184 | 1507.596 | 2.310153 | 641.5466 | 1425.659
1.448257 | 499.03125 | 1108.958 | 1507.264 |  | 1108.958 | 2.472819 | 700.5397 | 1556.755 | 2.474671 | 716.6815 | 1592.625 | 1.448099 | 487.3921 | 1083.093 | 3.105498 | 813.4132 | 1807.585 |  |  |  | 3.457299 | 752.9839 | 1673.298 | 2.483992 | 655.3723 | 1456.383 | 2.556152 | 679.8036 | 1510.675 | 2.316805 | 642.7509 | 1428.335
1.44992 | 499.553 | 1110.118 | 1508.84 |  | 1110.118 | 2.477828 | 701.5517 | 1559.004 | 2.479658 | 717.7374 | 1594.972 | 1.449753 | 487.8914 | 1084.203 | 3.110493 | 814.4171 | 1809.816 |  |  |  | 3.463987 | 754.2211 | 1676.047 | 2.488989 | 656.9396 | 1459.866 | 2.562816 | 680.9678 | 1513.262 | 2.321832 | 643.8082 | 1430.685
1.451596 | 500.1259 | 1111.391 | 1510.57 |  | 1111.391 | 2.482831 | 702.5865 | 1561.303 | 2.486309 | 718.9814 | 1597.737 | 1.451428 | 488.3987 | 1085.331 | 3.117155 | 815.6101 | 1812.467 |  |  |  | 3.47067 | 755.3601 | 1678.578 | 2.492301 | 658.0136 | 1462.252 | 2.569503 | 682.2263 | 1516.058 | 2.326825 | 644.8334 | 1432.963
1.453274 | 500.5944 | 1112.432 | 1511.985 |  | 1112.432 | 2.487813 | 703.7087 | 1563.797 | 2.492986 | 720.2213 | 1600.492 | 1.453107 | 488.9331 | 1086.518 | 3.123826 | 816.8661 | 1815.258 |  |  |  | 3.47732 | 756.5481 | 1681.218 | 2.495639 | 659.0329 | 1464.518 | 2.576169 | 683.5321 | 1518.96 | 2.333471 | 646.0964 | 1435.77
1.45494 | 501.0922 | 1113.538 | 1513.489 |  | 1113.538 | 2.492829 | 704.7432 | 1566.096 | 2.499673 | 721.2903 | 1602.867 | 1.454771 | 489.5464 | 1087.881 | 3.128824 | 817.92 | 1817.6 |  |  |  | 3.483979 | 757.5956 | 1683.546 | 2.50066 | 660.4468 | 1467.66 | 2.581147 | 684.5703 | 1521.267 | 2.340145 | 647.3212 | 1438.491
1.456596 | 501.6546 | 1114.788 | 1515.187 |  | 1114.788 | 2.497818 | 705.8369 | 1568.526 | 2.506327 | 722.486 | 1605.524 | 1.456428 | 489.9325 | 1088.739 | 3.135484 | 819.1968 | 1820.437 |  |  |  | 3.490658 | 758.7178 | 1686.039 | 2.503984 | 661.5293 | 1470.065 | 2.587821 | 685.9321 | 1524.294 | 2.346832 | 648.5053 | 1441.123
1.458255 | 502.233 | 1116.073 | 1516.934 |  | 1116.073 | 2.504482 | 707.0724 | 1571.272 | 2.512968 | 723.6848 | 1608.188 | 1.458082 | 490.3112 | 1089.581 | 3.1405 | 820.2316 | 1822.737 |  |  |  | 3.497328 | 759.8469 | 1688.549 | 2.507345 | 662.5805 | 1472.401 | 2.592823 | 686.9561 | 1526.569 | 2.353492 | 649.6686 | 1443.708
1.459935 | 502.7912 | 1117.314 | 1518.62 |  | 1117.314 | 2.509496 | 708.1911 | 1573.758 | 2.517989 | 724.6899 | 1610.422 | 1.459757 | 490.8561 | 1090.791 | 3.147157 | 821.5024 | 1825.561 |  |  |  | 3.503999 | 760.9116 | 1690.915 | 2.512313 | 663.9313 | 1475.403 | 2.599486 | 688.2174 | 1529.372 | 2.360149 | 650.9023 | 1446.45
1.461613 | 503.3062 | 1118.458 | 1520.176 |  | 1118.458 | 2.516145 | 709.5278 | 1576.728 | 2.524677 | 725.8132 | 1612.918 | 1.461435 | 491.3314 | 1091.848 | 3.152134 | 822.545 | 1827.878 |  |  |  | 3.510664 | 762.0793 | 1693.51 | 2.515663 | 664.9713 | 1477.714 | 2.607805 | 689.3732 | 1531.94 | 2.365157 | 652.0042 | 1448.898
1.463277 | 503.8861 | 1119.747 | 1521.927 |  | 1119.747 | 2.521152 | 710.5843 | 1579.076 | 2.531329 | 727.1268 | 1615.837 | 1.463102 | 491.6925 | 1092.65 | 3.158817 | 823.761 | 1830.58 |  |  |  | 3.517316 | 763.2928 | 1696.206 | 2.52065 | 666.3607 | 1480.801 | 2.614484 | 690.5955 | 1534.657 | 2.371828 | 653.384 | 1451.964
1.464931 | 504.3429 | 1120.762 | 1523.307 |  | 1120.762 | 2.52784 | 711.5992 | 1581.332 | 2.537974 | 728.1758 | 1618.168 | 1.464761 | 492.2411 | 1093.869 | 3.165502 | 825.0186 | 1833.375 |  |  |  | 3.523987 | 764.428 | 1698.729 | 2.525666 | 667.7591 | 1483.909 | 2.621163 | 691.9576 | 1537.684 | 2.376821 | 654.4082 | 1454.24
1.466592 | 504.8531 | 1121.896 | 1524.848 |  | 1121.896 | 2.5345 | 712.7411 | 1583.869 | 2.544656 | 729.2816 | 1620.626 | 1.466421 | 492.8844 | 1095.299 | 3.172159 | 826.2424 | 1836.094 |  |  |  | 3.530665 | 765.5872 | 1701.305 | 2.530665 | 669.2083 | 1487.13 | 2.626145 | 693.0154 | 1540.034 | 2.385145 | 655.7385 | 1457.197
1.468267 | 505.318 | 1122.929 | 1526.252 |  | 1122.929 | 2.542835 | 714.0119 | 1586.693 | 2.552982 | 730.5195 | 1623.377 | 1.468095 | 493.3357 | 1096.301 | 3.177142 | 827.461 | 1838.802 |  |  |  | 3.53733 | 766.7307 | 1703.846 | 2.535648 | 670.5664 | 1490.148 | 2.632808 | 694.098 | 1542.44 | 2.391803 | 656.9755 | 1459.946
1.469942 | 505.8912 | 1124.203 | 1527.983 |  | 1124.203 | 2.551181 | 715.1951 | 1589.323 | 2.559654 | 731.7421 | 1626.094 | 1.469774 | 493.8385 | 1097.419 | 3.182167 | 828.5309 | 1841.18 |  |  |  | 3.543993 | 767.86 | 1706.356 | 2.540659 | 671.9249 | 1493.166 | 2.639483 | 695.3195 | 1545.154 | 2.398489 | 658.0185 | 1462.263
1.471605 | 506.4085 | 1125.352 | 1529.546 |  | 1125.352 | 2.557814 | 716.3434 | 1591.874 | 2.566333 | 733.0048 | 1628.9 | 1.471448 | 494.3328 | 1098.517 | 3.187156 | 829.6575 | 1843.683 |  |  |  | 3.550644 | 768.8988 | 1708.664 | 2.545642 | 673.399 | 1496.442 | 2.646157 | 696.4512 | 1547.669 | 2.405171 | 659.2573 | 1465.016
1.47326 | 506.9401 | 1126.534 | 1531.152 |  | 1126.534 | 2.564472 | 717.3661 | 1594.147 | 2.572994 | 734.1194 | 1631.376 | 1.4731 | 494.8979 | 1099.773 | 3.193814 | 830.7572 | 1846.127 |  |  |  | 3.558968 | 770.0521 | 1711.227 | 2.550657 | 674.6749 | 1499.277 | 2.652828 | 697.576 | 1550.169 | 2.41182 | 660.4356 | 1467.635
1.474917 | 507.4889 | 1127.753 | 1532.809 |  | 1127.753 | 2.57282 | 718.502 | 1596.671 | 2.581317 | 735.1669 | 1633.704 | 1.474752 | 495.4271 | 1100.949 | 3.200493 | 831.952 | 1848.782 |  |  |  | 3.565658 | 771.1204 | 1713.601 | 2.555645 | 675.9254 | 1502.056 | 2.659482 | 698.6038 | 1552.453 | 2.418469 | 661.7508 | 1470.557
1.476593 | 508.0811 | 1129.069 | 1534.598 |  | 1129.069 | 2.581141 | 719.54 | 1598.978 | 2.587979 | 736.2922 | 1636.205 | 1.476423 | 496.0397 | 1102.31 | 3.207165 | 833.1558 | 1851.457 |  |  |  | 3.573997 | 772.3738 | 1716.386 | 2.560644 | 677.1873 | 1504.861 | 2.666139 | 699.7676 | 1555.039 | 2.423496 | 662.7619 | 1472.804
1.47827 | 508.668 | 1130.373 | 1536.371 |  | 1130.373 | 2.591151 | 720.7086 | 1601.575 | 2.592996 | 737.3668 | 1638.593 | 1.478098 | 496.5347 | 1103.411 | 3.213829 | 834.4083 | 1854.241 |  |  |  | 3.580662 | 773.5594 | 1719.021 | 2.565665 | 678.6145 | 1508.032 | 2.672825 | 700.7749 | 1557.278 | 2.428493 | 663.83 | 1475.178
1.47994 | 509.256 | 1131.68 | 1538.147 |  | 1131.68 | 2.601154 | 721.7504 | 1603.89 | 2.599659 | 738.6494 | 1641.443 | 1.479769 | 497.0567 | 1104.57 | 3.220481 | 835.6777 | 1857.062 |  |  |  | 3.587332 | 774.6184 | 1721.374 | 2.570645 | 680.0285 | 1511.174 | 2.679518 | 701.8141 | 1559.587 | 2.435141 | 665.0686 | 1477.93
1.481598 | 509.7785 | 1132.841 | 1539.725 |  | 1132.841 | 2.609493 | 722.8397 | 1606.31 | 2.606317 | 739.9409 | 1644.313 | 1.481425 | 497.5025 | 1105.561 | 3.227136 | 836.8829 | 1859.74 |  |  |  | 3.593992 | 775.8534 | 1724.119 | 2.575661 | 681.3507 | 1514.113 | 2.68783 | 703.0606 | 1562.357 | 2.44181 | 666.1179 | 1480.262
1.483256 | 510.2786 | 1133.952 | 1541.235 |  | 1133.952 | 2.617819 | 723.8628 | 1608.584 | 2.612973 | 741.1214 | 1646.936 | 1.483078 | 497.8811 | 1106.402 | 3.232157 | 837.9069 | 1862.015 |  |  |  | 3.600645 | 776.8821 | 1726.405 | 2.580668 | 682.6063 | 1516.903 | 2.696165 | 704.2982 | 1565.107 | 2.448498 | 667.3657 | 1483.035
1.484932 | 510.7006 | 1134.89 | 1542.51 |  | 1134.89 | 2.624475 | 724.9229 | 1610.94 | 2.619649 | 742.1544 | 1649.232 | 1.484749 | 498.2276 | 1107.172 | 3.238828 | 839.1884 | 1864.863 |  |  |  | 3.608974 | 778.0086 | 1728.908 | 2.585664 | 683.8082 | 1519.574 | 2.704513 | 705.3323 | 1567.405 | 2.455162 | 668.4784 | 1485.508
1.486613 | 511.0818 | 1135.737 | 1543.661 |  | 1135.737 | 2.632813 | 726.1443 | 1613.654 | 2.626336 | 743.3677 | 1651.928 | 1.48643 | 498.6974 | 1108.217 | 3.24382 | 840.3149 | 1867.366 |  |  |  | 3.615669 | 779.1553 | 1731.456 | 2.590672 | 684.9664 | 1522.147 | 2.71115 | 706.3792 | 1569.731 | 2.460142 | 669.5238 | 1487.831
1.488283 | 511.467 | 1136.593 | 1544.825 |  | 1136.593 | 2.641134 | 727.1968 | 1615.993 | 2.631315 | 744.508 | 1654.462 | 1.488103 | 499.2425 | 1109.428 | 3.250495 | 841.4942 | 1869.987 |  |  |  | 3.620664 | 780.1973 | 1733.772 | 2.595642 | 686.2143 | 1524.921 | 2.721162 | 707.4438 | 1572.097 | 2.46682 | 670.7109 | 1490.469
1.489941 | 511.9225 | 1137.606 | 1546.2 |  | 1137.606 | 2.64782 | 728.22 | 1618.267 | 2.637971 | 745.7429 | 1657.206 | 1.489768 | 499.652 | 1110.338 | 3.257165 | 842.7087 | 1872.686 |  |  |  | 3.627312 | 781.3243 | 1736.276 | 2.600662 | 687.4506 | 1527.668 | 2.731163 | 708.5304 | 1574.512 | 2.47183 | 671.8348 | 1492.966
1.491591 | 512.3543 | 1138.565 | 1547.505 |  | 1138.565 | 2.654514 | 729.4548 | 1621.011 | 2.644657 | 746.9603 | 1659.912 | 1.491426 | 500.1555 | 1111.457 | 3.263833 | 843.9748 | 1875.5 |  |  |  | 3.63565 | 782.4198 | 1738.711 | 2.605653 | 688.6754 | 1530.39 | 2.741146 | 709.61 | 1576.911 | 2.478485 | 673.0298 | 1495.622
1.493261 | 512.9171 | 1139.816 | 1549.205 |  | 1139.816 | 2.661165 | 730.5911 | 1623.536 | 2.651352 | 748.2598 | 1662.8 | 1.493091 | 500.6648 | 1112.588 | 3.268823 | 844.9933 | 1877.763 |  |  |  | 3.642319 | 783.4995 | 1741.11 | 2.610663 | 689.874 | 1533.053 | 2.752808 | 710.4536 | 1578.786 | 2.485151 | 674.179 | 1498.175
1.494939 | 513.515 | 1141.144 | 1551.01 |  | 1141.144 | 2.669496 | 731.7379 | 1626.084 | 2.656322 | 749.3467 | 1665.215 | 1.494772 | 501.1533 | 1113.674 | 3.273823 | 846.0045 | 1880.01 |  |  |  | 3.648999 | 784.502 | 1743.338 | 2.615655 | 691.1365 | 1535.859 | 2.76283 | 711.1267 | 1580.282 | 2.49182 | 675.4261 | 1500.947
1.496603 | 514.006 | 1142.236 | 1552.493 |  | 1142.236 | 2.676157 | 732.8535 | 1628.563 | 2.66297 | 750.5884 | 1667.974 | 1.496447 | 501.5905 | 1114.646 | 3.280476 | 847.1384 | 1882.53 |  |  |  | 3.655666 | 785.641 | 1745.869 | 2.620629 | 692.2663 | 1538.37 | 2.77283 | 711.8574 | 1581.905 | 2.498492 | 676.6793 | 1503.732
1.49826 | 514.4999 | 1143.333 | 1553.985 |  | 1143.333 | 2.68281 | 733.9663 | 1631.036 | 2.669669 | 751.8038 | 1670.675 | 1.498103 | 502.1706 | 1115.935 | 3.287144 | 848.3085 | 1885.13 |  |  |  | 3.662315 | 786.7123 | 1748.25 | 2.625659 | 693.4274 | 1540.95 | 2.782837 | 712.9257 | 1584.279 | 2.503482 | 677.6924 | 1505.983
1.499913 | 514.941 | 1144.313 | 1555.317 |  | 1144.313 | 2.689481 | 735.0901 | 1633.534 | 2.676345 | 752.8929 | 1673.095 | 1.499752 | 502.6521 | 1117.005 | 3.292162 | 849.3856 | 1887.523 |  |  |  | 3.668977 | 787.7521 | 1750.56 | 2.630647 | 694.4964 | 1543.325 | 2.794467 | 713.8429 | 1586.318 | 2.510154 | 678.8929 | 1508.651
1.501584 | 515.362 | 1145.249 | 1556.589 |  | 1145.249 | 2.696167 | 736.2793 | 1636.176 | 2.681308 | 753.952 | 1675.449 | 1.501421 | 503.1776 | 1118.172 | 3.297137 | 850.4031 | 1889.785 |  |  |  | 3.675663 | 788.8223 | 1752.939 | 2.635661 | 695.7829 | 1546.184 | 2.804489 | 714.8672 | 1588.594 | 2.516824 | 680.0482 | 1511.218
1.50327 | 515.8015 | 1146.226 | 1557.916 |  | 1146.226 | 2.702833 | 737.4785 | 1638.841 | 2.686324 | 755.0914 | 1677.981 | 1.5031 | 503.6773 | 1119.283 | 3.303807 | 851.6136 | 1892.475 |  |  |  | 3.683985 | 790.0518 | 1755.671 | 2.640648 | 696.9041 | 1548.676 | 2.814493 | 715.5779 | 1590.173 | 2.523491 | 681.0854 | 1513.523
1.504939 | 516.2641 | 1147.254 | 1559.314 |  | 1147.254 | 2.707807 | 738.5009 | 1641.113 | 2.69132 | 756.2488 | 1680.553 | 1.504769 | 504.2615 | 1120.581 | 3.310494 | 852.7318 | 1894.959 |  |  |  | 3.692321 | 791.1658 | 1758.146 | 2.645638 | 698.0247 | 1551.166 | 2.824498 | 715.9063 | 1590.903 | 2.530164 | 682.3064 | 1516.236
1.506597 | 516.6977 | 1148.217 | 1560.623 |  | 1148.217 | 2.714486 | 739.631 | 1643.625 | 2.697984 | 757.4594 | 1683.243 | 1.506429 | 504.7361 | 1121.636 | 3.317173 | 853.9494 | 1897.665 |  |  |  | 3.700672 | 792.1984 | 1760.441 | 2.650664 | 699.1298 | 1553.622 | 2.836142 | 715.6489 | 1590.331 | 2.536812 | 683.4726 | 1518.828
1.508257 | 517.308 | 1149.573 | 1562.467 |  | 1149.573 | 2.719495 | 740.6354 | 1645.856 | 2.704649 | 758.6805 | 1685.957 | 1.508081 | 505.2235 | 1122.719 | 3.322148 | 855.0765 | 1900.17 |  |  |  | 3.707329 | 793.3253 | 1762.945 | 2.655647 | 700.1544 | 1555.899 | 2.846148 | 715.5033 | 1590.007 | 2.541814 | 684.5034 | 1521.119
1.509928 | 517.814 | 1150.698 | 1563.995 |  | 1150.698 | 2.727818 | 741.7854 | 1648.412 | 2.711324 | 759.981 | 1688.847 | 1.509748 | 505.7095 | 1123.799 | 3.328812 | 856.359 | 1903.02 |  |  |  | 3.713992 | 794.3992 | 1765.331 | 2.660663 | 701.39 | 1558.644 | 2.856163 | 715.5446 | 1590.099 | 2.548498 | 685.7026 | 1523.784
1.511609 | 518.2635 | 1151.697 | 1565.353 |  | 1151.697 | 2.73616 | 742.8111 | 1650.691 | 2.717999 | 761.1945 | 1691.543 | 1.511433 | 506.1895 | 1124.865 | 3.333838 | 857.4028 | 1905.339 |  |  |  | 3.720654 | 795.4712 | 1767.714 | 2.665659 | 702.5667 | 1561.259 | 2.866167 | 715.82 | 1590.711 | 2.555156 | 686.8727 | 1526.384
1.513283 | 518.8453 | 1152.99 | 1567.11 |  | 1152.99 | 2.742814 | 744.0626 | 1653.472 | 2.722974 | 762.2931 | 1693.985 | 1.513109 | 506.5902 | 1125.756 | 3.340492 | 858.5693 | 1907.932 |  |  |  | 3.727312 | 796.5781 | 1770.173 | 2.67065 | 703.7551 | 1563.9 | 2.877815 | 716.3315 | 1591.848 | 2.5618 | 687.9714 | 1528.825
1.514935 | 519.3385 | 1154.086 | 1568.6 |  | 1154.086 | 2.749485 | 745.3748 | 1656.388 | 2.727999 | 763.3887 | 1696.419 | 1.514773 | 507.0822 | 1126.849 | 3.345487 | 859.7153 | 1910.478 |  |  |  | 3.733989 | 797.7152 | 1772.7 | 2.677332 | 705.0648 | 1566.811 | 2.887819 | 717.1039 | 1593.564 | 2.568479 | 689.2446 | 1531.655
1.516588 | 519.8061 | 1155.125 | 1570.012 |  | 1155.125 | 2.756172 | 746.4018 | 1658.671 | 2.732982 | 764.4707 | 1698.824 | 1.516427 | 507.5912 | 1127.98 | 3.352162 | 861.0175 | 1913.372 |  |  |  | 3.742334 | 798.8067 | 1775.126 | 2.684003 | 706.3412 | 1569.647 | 2.89782 | 718.1043 | 1595.787 | 2.575165 | 690.3094 | 1534.021
1.518254 | 520.3473 | 1156.327 | 1571.646 |  | 1156.327 | 2.762829 | 747.5819 | 1661.293 | 2.737993 | 765.5812 | 1701.292 | 1.518092 | 508.0328 | 1128.962 | 3.357153 | 862.103 | 1915.784 |  |  |  | 3.750664 | 799.895 | 1777.544 | 2.68898 | 707.4739 | 1572.164 | 2.907845 | 718.9862 | 1597.747 | 2.581836 | 691.3299 | 1536.289
1.519931 | 520.8211 | 1157.38 | 1573.078 |  | 1157.38 | 2.769475 | 748.8337 | 1664.075 | 2.742993 | 766.6091 | 1703.576 | 1.519771 | 508.5155 | 1130.034 | 3.363815 | 863.2316 | 1918.293 |  |  |  | 3.757333 | 801.0865 | 1780.192 | 2.693993 | 708.5178 | 1574.484 | 2.917832 | 720.131 | 1600.291 | 2.588471 | 692.7326 | 1539.406
1.521602 | 521.2275 | 1158.283 | 1574.305 |  | 1158.283 | 2.77782 | 750.1526 | 1667.006 | 2.749653 | 767.6969 | 1705.993 | 1.521444 | 509.0284 | 1131.174 | 3.370488 | 864.4853 | 1921.078 |  |  |  | 3.765665 | 802.3422 | 1782.983 | 2.698977 | 709.6505 | 1577.001 | 2.926161 | 721.262 | 1602.804 | 2.593481 | 693.7411 | 1541.647
1.523259 | 521.7077 | 1159.35 | 1575.755 |  | 1159.35 | 2.78448 | 751.1959 | 1669.324 | 2.754667 | 768.7006 | 1708.223 | 1.523106 | 509.4001 | 1132 | 3.377157 | 865.665 | 1923.7 |  |  |  | 3.772315 | 803.3823 | 1785.294 | 2.703984 | 710.6601 | 1579.245 | 2.93616 | 722.3437 | 1605.208 | 2.598493 | 694.8212 | 1544.047
1.524913 | 522.0754 | 1160.168 | 1576.866 |  | 1160.168 | 2.791143 | 752.3796 | 1671.955 | 2.761331 | 769.9492 | 1710.998 | 1.524756 | 509.8536 | 1133.008 | 3.383819 | 866.9731 | 1926.607 |  |  |  | 3.77898 | 804.3884 | 1787.53 | 2.709 | 711.8105 | 1581.801 | 2.944471 | 723.4266 | 1607.615 | 2.605144 | 695.8789 | 1546.398
1.526582 | 522.449 | 1160.998 | 1577.995 |  | 1160.998 | 2.797833 | 753.512 | 1674.471 | 2.766301 | 771.0159 | 1713.369 | 1.526417 | 510.2963 | 1133.992 | 3.390491 | 868.2832 | 1929.518 |  |  |  | 3.787312 | 805.5342 | 1790.076 | 2.713984 | 712.9266 | 1584.281 | 2.952827 | 724.5211 | 1610.047 | 2.611816 | 697.0493 | 1548.998
1.528266 | 523.0332 | 1162.296 | 1579.759 |  | 1162.296 | 2.804503 | 754.5317 | 1676.737 | 2.772983 | 772.3022 | 1716.227 | 1.528093 | 510.7426 | 1134.984 | 3.395492 | 869.2885 | 1931.752 |  |  |  | 3.793993 | 806.6435 | 1792.541 | 2.719003 | 713.9398 | 1586.533 | 2.961155 | 725.5455 | 1612.323 | 2.616837 | 698.0517 | 1551.226
1.529944 | 523.5203 | 1163.378 | 1581.23 |  | 1163.378 | 2.811142 | 755.6579 | 1679.24 | 2.779671 | 773.5327 | 1718.961 | 1.529764 | 511.1418 | 1135.871 | 3.402159 | 870.5931 | 1934.651 |  |  |  | 3.800681 | 807.6553 | 1794.79 | 2.725659 | 715.2035 | 1589.341 | 2.971138 | 726.7026 | 1614.895 | 2.623495 | 699.2471 | 1553.883
1.531606 | 524.0068 | 1164.459 | 1582.699 |  | 1164.459 | 2.817807 | 756.7005 | 1681.557 | 2.786325 | 774.7833 | 1721.741 | 1.531431 | 511.6843 | 1137.076 | 3.40883 | 871.7616 | 1937.248 |  |  |  | 3.809 | 808.7759 | 1797.28 | 2.732322 | 716.4809 | 1592.18 | 2.979488 | 727.7253 | 1617.167 | 2.630149 | 700.445 | 1556.544
1.533259 | 524.5214 | 1165.603 | 1584.254 |  | 1165.603 | 2.824497 | 757.8121 | 1684.027 | 2.7913 | 775.8085 | 1724.019 | 1.533088 | 512.0949 | 1137.989 | 3.413819 | 872.7651 | 1939.478 |  |  |  | 3.81733 | 809.9265 | 1799.837 | 2.737335 | 717.489 | 1594.42 | 2.987803 | 728.8615 | 1619.692 | 2.636822 | 701.7036 | 1559.341
1.534925 | 525.0374 | 1166.75 | 1585.812 |  | 1166.75 | 2.831169 | 759.022 | 1686.715 | 2.796332 | 776.8735 | 1726.386 | 1.534753 | 512.515625 | 1138.924 | 3.418841 | 873.8159 | 1941.813 |  |  |  | 3.825677 | 811.0333 | 1802.296 | 2.743988 | 718.6747 | 1597.055 | 2.996141 | 729.9133 | 1622.03 | 2.643491 | 702.8245 | 1561.832
1.536603 | 525.3577 | 1167.462 | 1586.78 |  | 1167.462 | 2.842813 | 758.816 | 1686.258 | 2.801323 | 777.8765 | 1728.614 | 1.536432 | 512.8775 | 1139.728 | 3.423809 | 874.903 | 1944.229 |  |  |  | 3.833996 | 812.1576 | 1804.795 | 2.750649 | 719.9384 | 1599.863 | 3.006141 | 731.0497 | 1624.555 | 2.650149 | 703.973 | 1564.384
1.538278 | 525.7755 | 1168.39 | 1588.042 |  | 1168.39 | 2.852814 | 758.2881 | 1685.085 | 2.807974 | 779.1722 | 1731.494 | 1.538104 | 513.2652 | 1140.589 | 3.428818 | 875.9817 | 1946.626 |  |  |  | 3.840661 | 813.2742 | 1807.276 | 2.757311 | 721.2554 | 1602.79 | 3.01282 | 732.0726 | 1626.828 | 2.656812 | 705.262 | 1567.249
1.539936 | 526.2494 | 1169.443 | 1589.473 |  | 1169.443 | 2.861151 | 759.3408 | 1687.424 | 2.814646 | 780.4741 | 1734.387 | 1.539771 | 513.5385 | 1141.197 | 3.435501 | 877.2207 | 1949.379 |  |  |  | 3.847318 | 814.283 | 1809.518 | 2.763972 | 722.5641 | 1605.698 | 3.021154 | 733.0914 | 1629.092 | 2.66182 | 706.4078 | 1569.795
1.541584 | 526.7571 | 1170.571 | 1591.007 |  | 1170.571 | 2.87115 | 760.6257 | 1690.279 | 2.819661 | 781.5734 | 1736.83 | 1.541429 | 513.9246 | 1142.055 | 3.442165 | 878.5375 | 1952.306 |  |  |  | 3.85732 | 815.4087 | 1812.019 | 2.770656 | 723.8527 | 1608.562 | 3.03115 | 734.1932 | 1631.541 | 2.668488 | 707.7139 | 1572.697
1.543248 | 527.1756 | 1171.501 | 1592.271 |  | 1171.501 | 2.879491 | 761.9305 | 1693.179 | 2.824648 | 782.6434 | 1739.208 | 1.543086 | 514.3583 | 1143.019 | 3.447144 | 879.6111 | 1954.691 |  |  |  | 3.863974 | 816.4456 | 1814.324 | 2.777328 | 725.073 | 1611.273 | 3.039482 | 735.2518 | 1633.893 | 2.675159 | 708.8964 | 1575.325
1.54493 | 527.7079 | 1172.684 | 1593.878 |  | 1172.684 | 2.886152 | 763.0895 | 1695.754 | 2.829667 | 783.7313 | 1741.625 | 1.544761 | 514.8066 | 1144.015 | 3.45217 | 880.645 | 1956.989 |  |  |  | 3.870655 | 817.499 | 1816.664 | 2.782323 | 726.0881 | 1613.529 | 3.049467 | 736.2541 | 1636.12 | 2.681828 | 710.0262 | 1577.836
1.546606 | 528.109375 | 1173.576 | 1595.091 |  | 1173.576 | 2.892818 | 764.1354 | 1698.079 | 2.834649 | 784.7696 | 1743.932 | 1.546444 | 515.2022 | 1144.894 | 3.458827 | 881.8813 | 1959.736 |  |  |  | 3.878986 | 818.5082 | 1818.907 | 2.788981 | 727.2526 | 1616.117 | 3.059497 | 736.8964 | 1637.547 | 2.688478 | 711.2803 | 1580.623
1.548271 | 528.4924 | 1174.427 | 1596.248 |  | 1174.427 | 2.901158 | 765.344 | 1700.764 | 2.841311 | 785.9822 | 1746.627 | 1.548106 | 515.7136 | 1146.03 | 3.465477 | 882.9416 | 1962.092 |  |  |  | 3.890651 | 818.3468 | 1818.548 | 2.795662 | 728.5013 | 1618.892 | 3.071142 | 737.7145 | 1639.366 | 2.693491 | 712.2977 | 1582.884
1.549923 | 528.7684 | 1175.041 | 1597.082 |  | 1175.041 | 2.909501 | 766.511 | 1703.358 | 2.847996 | 787.1581 | 1749.24 | 1.549759 | 516.1572 | 1147.016 | 3.472151 | 884.1465 | 1964.77 | [6 empty] | 2.802332 | 729.6077 | 1621.351 | 3.081153 | 738.5953 | 1641.323 | 2.698476 | 713.3754 | 1585.279
1.55159 | 529.0143 | 1175.587 | 1597.824 |  | 1175.587 | 2.916155 | 767.5984 | 1705.774 | 2.852998 | 788.1906 | 1751.535 | 1.551417 | 516.5595 | 1147.91 | 3.478828 | 885.3933 | 1967.541 | [6 empty] | 2.808982 | 730.6978 | 1623.773 | 3.092824 | 739.6432 | 1643.652 | 2.705155 | 714.6441 | 1588.098
1.553267 | 529.1905 | 1175.979 | 1598.356 |  | 1175.979 | 2.922825 | 768.7402 | 1708.311 | 2.859652 | 789.5223 | 1754.494 | 1.553093 | 516.9396 | 1148.755 | 3.483816 | 886.4208 | 1969.824 | [6 empty] | 2.815645 | 731.933 | 1626.518 | 3.10283 | 740.3533 | 1645.229 | 2.71017 | 715.6503 | 1590.334
1.554942 | 529.1089 | 1175.798 | 1598.11 |  | 1175.798 | 2.929484 | 769.8801 | 1710.845 | 2.866313 | 790.7974 | 1757.327 | 1.554776 | 517.3798 | 1149.733 | 3.490476 | 887.5502 | 1972.334 | [6 empty] | 2.82232 | 733.1597 | 1629.244 | 3.114476 | 741.4131 | 1647.585 | 2.71682 | 716.7818 | 1592.848
1.556609 | 528.7431 | 1174.985 | 1597.005 |  | 1174.985 | 2.93614 | 770.9426 | 1713.206 | 2.871325 | 791.8022 | 1759.561 | 1.556445 | 517.6691 | 1150.376 | 3.495506 | 888.5543 | 1974.565 | [6 empty] | 2.828994 | 734.325 | 1631.833 | 3.124476 | 742.3114 | 1649.581 | 2.723476 | 717.8773 | 1595.283
1.558266 | 528.2415 | 1173.87 | 1595.49 |  | 1173.87 | 2.942822 | 772.1331 | 1715.851 | 2.877993 | 793.014 | 1762.253 | 1.558099 | 517.9677 | 1151.039 | 3.502166 | 889.8394 | 1977.421 | [6 empty] | 2.835665 | 735.413 | 1634.251 | 3.134477 | 743.1993 | 1651.554 | 2.730137 | 719.1694 | 1598.154
1.559929 | 527.6389 | 1172.531 | 1593.67 |  | 1172.531 | 2.947819 | 773.1782 | 1718.174 | 2.882994 | 794.072 | 1764.604 | 1.559751 | 518.3644 | 1151.921 | 3.508807 | 890.9524 | 1979.894 | [6 empty] | 2.842313 | 736.6935 | 1637.097 | 3.144493 | 744.2382 | 1653.863 | 2.735157 | 720.2689 | 1600.597
1.561606 | 526.9551 | 1171.011 | 1591.605 |  | 1171.011 | 2.954489 | 774.3974 | 1720.883 | 2.889663 | 795.2849 | 1767.3 | 1.561423 | 518.6708 | 1152.602 | 3.515484 | 892.2216 | 1982.715 | [6 empty] | 2.848969 | 737.9495 | 1639.888 | 3.154492 | 745.2448 | 1656.099 | 2.740141 | 721.4215 | 1603.159
1.563279 | 526.288 | 1169.529 | 1589.59 |  | 1169.529 | 2.961139 | 775.6469 | 1723.66 | 2.894645 | 796.3802 | 1769.734 | 1.563102 | 518.9948 | 1153.322 | 3.522171 | 893.4431 | 1985.429 | [6 empty] | 2.855657 | 739.0803 | 1642.401 | 3.164498 | 746.1855 | 1658.19 | 2.745157 | 722.4459 | 1605.435
1.564938 | 525.6993 | 1168.221 | 1587.812 |  | 1168.221 | 2.967821 | 776.7446 | 1726.099 | 2.901315 | 797.73 | 1772.733 | 1.564771 | 519.2676 | 1153.928 | 3.527164 | 894.4659 | 1987.702 | [6 empty] | 2.86234 | 740.2317 | 1644.959 | 3.176139 | 747.2875 | 1660.639 | 2.751827 | 723.6533 | 1608.118
1.56659 | 525.0758 | 1166.835 | 1585.928 |  | 1166.835 | 2.974498 | 777.9722 | 1728.827 | 2.907992 | 798.9238 | 1775.386 | 1.566427 | 519.4702 | 1154.378 | 3.533811 | 895.6581 | 1990.351 | [6 empty] | 2.868994 | 741.3979 | 1647.551 | 3.186175 | 748.4008 | 1663.113 | 2.760171 | 725.0016 | 1611.115
1.568249 | 524.3756 | 1165.279 | 1583.814 |  | 1165.279 | 2.981148 | 779.3625 | 1731.917 | 2.912992 | 799.9517 | 1777.67 | 1.568087 | 519.606 | 1154.68 | 3.54049 | 896.9335 | 1993.185 | [6 empty] | 2.875637 | 742.6298 | 1650.288 | 3.196154 | 749.4847 | 1665.522 | 2.766822 | 726.2728 | 1613.94
1.56993 | 523.5778 | 1163.506 | 1581.404 |  | 1163.506 | 2.987815 | 780.4965 | 1734.437 | 2.917964 | 801.012 | 1780.027 | 1.569757 | 519.7216 | 1154.937 | 3.547168 | 898.049 | 1995.664 | [6 empty] | 2.883986 | 743.8565 | 1653.014 | 3.206163 | 750.5574 | 1667.905 | 2.773468 | 727.5602 | 1616.801
1.571607 | 523.0311 | 1162.291 | 1579.753 |  | 1162.291 | 2.994495 | 781.6877 | 1737.084 | 2.923001 | 802.0307 | 1782.29 | 1.571435 | 519.7485 | 1154.997 | 3.553825 | 899.1943 | 1998.21 | [6 empty] | 2.890651 | 744.8791 | 1655.287 | 3.21615 | 751.5966 | 1670.215 | 2.778493 | 728.5871 | 1619.082
1.573272 | 522.6119 | 1161.36 | 1578.487 |  | 1161.36 | 3.001168 | 782.7171 | 1739.371 | 2.929672 | 803.2642 | 1785.032 | 1.57311 | 519.7096 | 1154.91 | 3.560492 | 900.4211 | 2000.936 | [6 empty] | 2.897322 | 745.9091 | 1657.576 | 3.226145 | 752.6165 | 1672.481 | 2.785172 | 729.9882 | 1622.196
1.574927 | 522.277 | 1160.616 | 1577.475 |  | 1160.616 | 3.00784 | 783.853 | 1741.895 | 2.936304 | 804.3496 | 1787.444 | 1.574765 | 519.4581 | 1154.351 | 3.56715 | 901.6537 | 2003.675 | [6 empty] | 2.905667 | 747.1746 | 1660.388 | 3.236162 | 753.5515 | 1674.559 | 2.791815 | 731.1981 | 1624.885
1.576587 | 522.063 | 1160.14 | 1576.829 |  | 1160.14 | 3.014487 | 784.945 | 1744.322 | 2.942973 | 805.5659 | 1790.146 | 1.576422 | 518.8786 | 1153.064 | 3.57216 | 902.6815 | 2005.959 | [6 empty] | 2.912336 | 748.3138 | 1662.92 | 3.247826 | 754.5331 | 1676.74 | 2.79846 | 732.4474 | 1627.661
1.578261 | 521.9203 | 1159.823 | 1576.398 |  | 1159.823 | 3.021135 | 786.1285 | 1746.952 | 2.949663 | 806.7958 | 1792.88 | 1.578096 | 517.8983 | 1150.885 | 3.578826 | 903.882 | 2008.627 | [6 empty] | 2.918981 | 749.4736 | 1665.497 | 3.259467 | 755.3654 | 1678.59 | 2.80516 | 733.754 | 1630.564
1.57994 | 521.8041 | 1159.565 | 1576.047 |  | 1159.565 | 3.026153 | 787.1301 | 1749.178 | 2.956336 | 807.9332 | 1795.407 | 1.579772 | 515.8461 | 1146.325 | 3.585483 | 905.0708 | 2011.268 | [6 empty] | 2.925644 | 750.5329 | 1667.851 | 3.269482 | 755.778 | 1679.507 | 2.811844 | 735.0114 | 1633.359
1.581608 | 521.6694 | 1159.265 | 1575.64 |  | 1159.265 | 3.032826 | 788.3524 | 1751.894 | 2.962982 | 809.1017 | 1798.004 | 1.580607 | 514.5995 | 1143.554 | 3.592141 | 906.2495 | 2013.888 | [6 empty] | 2.932323 | 751.6338 | 1670.297 | 3.279492 | 755.4542 | 1678.787 | 2.818493 | 736.2813 | 1636.181
1.583266 | 521.5925 | 1159.094 | 1575.407 |  | 1159.094 | 3.03948 | 789.4064 | 1754.237 | 2.969642 | 810.2647 | 1800.588 | 1.581437 | 513.3702 | 1140.823 | 3.59882 | 907.4183 | 2016.485 | [6 empty] | 2.938999 | 752.6807 | 1672.624 | 3.287843 | 754.0607 | 1675.691 | 2.825147 | 737.3959 | 1638.658
1.584922 | 521.5507 | 1159.002 | 1575.281 |  | 1159.002 | 3.046133 | 790.5908 | 1756.868 | 2.976317 | 811.5361 | 1803.413 | 1.582265 | 512.2322 | 1138.294 | 3.603834 | 908.4783 | 2018.841 | [6 empty] | 2.945661 | 753.7788 | 1675.064 | 3.291173 | 752.3256 | 1671.835 | 2.830166 | 738.423 | 1640.94
1.586592 | 521.5003 | 1158.89 | 1575.129 |  | 1158.89 | 3.05283 | 791.8334 | 1759.63 | 2.984653 | 812.8384 | 1806.308 | 1.583094 | 511.1016 | 1135.781 | 3.610486 | 909.6688 | 2021.486 | [6 empty] | 2.953986 | 755.0259 | 1677.835 | 3.294487 | 750.4442 | 1667.654 | 2.836838 | 739.7408 | 1643.868
1.588276 | 521.5085 | 1158.908 | 1575.154 |  | 1158.908 | 3.057837 | 792.8481 | 1761.885 | 2.992989 | 813.9568 | 1808.793 | 1.58392 | 509.9424 | 1133.205 | 3.61715 | 910.8695 | 2024.154 | [6 empty] | 2.962325 | 756.3189 | 1680.709 | 3.297837 | 748.3917 | 1663.093 | 2.841811 | 740.8136 | 1646.252
1.589944 | 521.5142 | 1158.92 | 1575.171 |  | 1158.92 | 3.064477 | 793.9487 | 1764.331 | 2.999663 | 815.1408 | 1811.424 | 1.584748 | 508.9211 | 1130.936 | 3.623832 | 911.9951 | 2026.656 | [6 empty] | 2.968978 | 757.4801 | 1683.289 | 3.299495 | 747.34 | 1660.756 | 2.848475 | 741.959 | 1648.798
1.5916 | 521.6008 | 1159.113 | 1575.433 |  | 1159.113 | 3.071142 | 795.0607 | 1766.801 | 3.006341 | 816.3285 | 1814.063 | 1.586419 | 507.1771 | 1127.06 | 3.630498 | 913.2097 | 2029.355 | [6 empty] | 2.975642 | 758.5901 | 1685.756 | 3.301145 | 746.3073 | 1658.461 | 2.855158 | 743.3115 | 1651.803
1.593254 | 521.566 | 1159.036 | 1575.328 |  | 1159.036 | 3.077833 | 796.1465 | 1769.215 | 3.012991 | 817.5239 | 1816.72 | 1.5881 | 506.5191 | 1125.598 | 3.637156 | 914.4265 | 2032.059 | [6 empty] | 2.982326 | 759.7728 | 1688.384 | 3.304489 | 744.7227 | 1654.939 | 2.861822 | 744.537 | 1654.527
1.594931 | 521.7251 | 1159.389 | 1575.808 |  | 1159.389 | 3.084503 | 797.3801 | 1771.956 | 3.019629 | 818.7493 | 1819.443 | 1.589769 | 506.3142 | 1125.143 | 3.643818 | 915.5351 | 2034.522 | [6 empty] | 2.989011 | 760.9118 | 1690.915 | 3.309484 | 743.4532 | 1652.118 | 2.866805 | 745.5651 | 1656.811
1.596612 | 521.7415 | 1159.426 | 1575.858 |  | 1159.426 | 3.089472 | 798.3875 | 1774.194 | 3.026314 | 819.9483 | 1822.107 | 1.59143 | 506.2794 | 1125.065 | 3.648834 | 916.5447 | 2036.766 | [6 empty] | 2.995657 | 762.0074 | 1693.35 | 3.316169 | 742.3101 | 1649.578 | 2.873487 | 746.8858 | 1659.746
1.598276 | 521.8322 | 1159.627 | 1576.131 |  | 1159.627 | 3.096151 | 799.5782 | 1776.84 | 3.033006 | 821.0375 | 1824.528 | 1.593084 | 506.4322 | 1125.405 | 3.65715 | 917.8683 | 2039.707 | [6 empty] | 3.002297 | 763.0823 | 1695.739 | 3.326132 | 741.2899 | 1647.311 | 2.880161 | 748.2084 | 1662.685
1.599931 | 521.9838 | 1159.964 | 1576.589 |  | 1159.964 | 3.101163 | 800.6835 | 1779.297 | 3.039659 | 822.1375 | 1826.972 | 1.594755 | 506.592 | 1125.76 | 3.663834 | 919.1316 | 2042.515 | [6 empty] | 3.010651 | 764.2325 | 1698.294 | 3.336143 | 740.6779 | 1645.951 | 2.885162 | 749.2347 | 1664.966
1.601588 | 522.2327 | 1160.517 | 1577.341 |  | 1160.517 | 3.107805 | 801.7668 | 1781.704 | 3.046303 | 823.1993 | 1829.332 | 1.596438 | 506.6917 | 1125.981 | 3.670496 | 920.4248 | 2045.388 | [6 empty] | 3.017323 | 765.5809 | 1701.291 | 3.346145 | 739.6809 | 1643.735 | 2.89182 | 750.4557 | 1667.679
1.60326 | 522.4001 | 1160.889 | 1577.847 |  | 1160.889 | 3.114475 | 802.7844 | 1783.965 | 3.052986 | 824.2459 | 1831.658 | 1.598113 | 506.936 | 1126.525 | 3.677143 | 921.5292 | 2047.843 | [6 empty] | 3.023991 | 766.7144 | 1703.81 | 3.356162 | 739.2617 | 1642.804 | 2.89849 | 751.7479 | 1670.551
1.60494 | 522.6544 | 1161.454 | 1578.615 |  | 1161.454 | 3.12281 | 803.9848 | 1786.633 | 3.059667 | 825.4434 | 1834.319 | 1.599773 | 506.9793 | 1126.621 | 3.68381 | 922.685 | 2050.411 | [6 empty] | 3.03233 | 767.9617 | 1706.581 | 3.366166 | 739.0679 | 1642.373 | 2.905164 | 752.941 | 1673.202
1.606607 | 522.8687 | 1161.93 | 1579.262 |  | 1161.93 | 3.12949 | 805.2386 | 1789.419 | 3.066325 | 826.4791 | 1836.62 | 1.601421 | 507.145 | 1126.989 | 3.692154 | 923.8582 | 2053.018 | [6 empty] | 3.038998 | 769.2465 | 1709.437 | 3.377813 | 739.2231 | 1642.718 | 2.911833 | 754.3508 | 1676.335
1.608265 | 523.053 | 1162.34 | 1579.819 |  | 1162.34 | 3.134499 | 806.3508 | 1791.891 | 3.074664 | 827.6797 | 1839.288 | 1.603087 | 507.3612 | 1127.469 | 3.700485 | 920.7313 | 2046.07 | [6 empty] | 3.045646 | 770.4339 | 1712.075 | 3.387819 | 739.6955 | 1643.768 | 2.916815 | 755.4222 | 1678.716
1.609925 | 523.3078 | 1162.906 | 1580.588 |  | 1162.906 | 3.14115 | 807.4006 | 1794.223 | 3.083003 | 828.8389 | 1841.864 | 1.604765 | 507.5313 | 1127.847 | 3.702144 | 918.28125 | 2040.625 | [6 empty] | 3.052304 | 771.5234 | 1714.496 | 3.397825 | 740.2936 | 1645.097 | 2.923475 | 756.6959 | 1681.546
1.6116 | 523.5981 | 1163.551 | 1581.465 |  | 1163.551 | 3.14947 | 808.5258 | 1796.724 | 3.091329 | 830.085 | 1844.633 | 1.606439 | 507.7992 | 1128.443 | 3.70382 | 915.7042 | 2034.898 | [6 empty] | 3.058994 | 772.565 | 1716.811 | 3.409487 | 740.1938 | 1644.875 | 2.93016 | 757.8915 | 1684.203
1.613281 | 523.9052 | 1164.234 | 1582.393 |  | 1164.234 | 3.156149 | 809.6594 | 1799.243 | 3.099663 | 831.2202 | 1847.156 | 1.608099 | 508.1686 | 1129.264 | 3.705503 | 913.167 | 2029.26 | [6 empty] | 3.065664 | 773.7066 | 1719.348 |  |  |  | 2.936825 | 759.1065 | 1686.903
1.614951 | 524.2499 | 1165 | 1583.434 |  | 1165 | 3.162839 | 810.8138 | 1801.808 | 3.111311 | 832.0239 | 1848.942 | 1.609748 | 508.4234 | 1129.83 | 3.707166 | 910.6529 | 2023.673 | [6 empty] | 3.074 | 774.9918 | 1722.204 |  |  |  | 2.943469 | 760.3837 | 1689.742
1.616605 | 524.6239 | 1165.831 | 1584.563 |  | 1165.831 | 3.169486 | 811.9052 | 1804.234 | 3.122983 | 832.5685 | 1850.152 | 1.611414 | 508.7413 | 1130.536 | 3.708822 | 908.0455 | 2017.879 | [6 empty] | 3.080654 | 776.1347 | 1724.744 |  |  |  | 2.950138 | 761.6182 | 1692.485
1.622437 | 525.6957 | 1168.213 | 1587.801 |  | 1168.213 | 3.177826 | 813.0355 | 1806.746 | 3.133003 | 832.7008 | 1850.446 | 1.613093 | 509.1368 | 1131.415 | 3.710478 | 905.5037 | 2012.23 | [6 empty] | 3.087319 | 777.3048 | 1727.344 |  |  |  | 2.956827 | 762.953 | 1695.451
1.628248 | 526.793 | 1170.651 | 1591.115 |  | 1170.651 | 3.184494 | 814.1329 | 1809.184 | 3.144653 | 832.6804 | 1850.401 | 1.61477 | 509.3776 | 1131.95 | 3.71215 | 903.0039 | 2006.675 | [6 empty] | 3.09399 | 778.5045 | 1730.01 |  |  |  | 2.963499 | 764.1429 | 1698.095
1.633277 | 527.8577 | 1173.017 | 1594.331 |  | 1173.017 | 3.191146 | 815.1639 | 1811.475 | 3.154648 | 831.3913 | 1847.536 | 1.616437 | 509.7813 | 1132.847 | 3.713831 | 900.5988 | 2001.331 | [6 empty] | 3.100661 | 779.587 | 1732.416 |  |  |  | 2.970153 | 765.2479 | 1700.551
1.638481 | 528.9589 | 1175.464 | 1597.657 |  | 1175.464 | 3.197818 | 816.2476 | 1813.884 | 3.159677 | 830.3748 | 1845.277 | 1.618096 | 510.0124 | 1133.361 | 3.715499 | 899.3602 | 1998.578 | [6 empty] | 3.107324 | 780.6934 | 1734.874 |  |  |  | 2.976811 | 766.3096 | 1702.91
1.643022 | 530.0609 | 1177.913 | 1600.985 |  | 1177.913 | 3.206164 | 817.4694 | 1816.599 | 3.164648 | 829.1998 | 1842.666 | 1.619762 | 510.3766 | 1134.17 | 3.722169 | 900.4626 | 2001.028 | [6 empty] | 3.113987 | 781.8098 | 1737.355 |  |  |  | 2.983489 | 767.6002 | 1705.778
1.646829 | 531.231 | 1180.513 | 1604.519 |  | 1180.513 | 3.21449 | 818.5534 | 1819.008 | 3.16964 | 827.8565 | 1839.681 | 1.621444 | 510.6801 | 1134.845 | 3.727155 | 901.475 | 2003.278 | [6 empty] | 3.120646 | 782.9863 | 1739.969 |  |  |  | 2.9885 | 768.7224 | 1708.272
1.650746 | 532.2611 | 1182.802 | 1607.631 |  | 1182.802 | 3.224473 | 819.6424 | 1821.428 | 3.171295 | 826.7838 | 1837.297 | 1.623117 | 511.075 | 1135.722 | 3.732168 | 902.5848 | 2005.744 | [6 empty] | 3.127309 | 784.1 | 1742.444 |  |  |  | 2.993479 | 769.8566 | 1710.793
1.654814 | 533.2852 | 1185.078125 | 1610.724 |  | 1185.078125 | 3.232807 | 820.6817 | 1823.737 | 3.172966 | 825.4636 | 1834.363 | 1.624776 | 511.3358 | 1136.302 | 3.737145 | 903.8626 | 2008.584 | [6 empty] | 3.133999 | 785.1911 | 1744.869 |  |  |  | 3.000148 | 771.1001 | 1713.556
1.659022 | 534.473 | 1187.718 | 1614.311 |  | 1187.718 | 3.241142 | 821.7337 | 1826.075 | 3.174649 | 823.9188 | 1830.931 | 1.626428 | 511.7287 | 1137.175 | 3.742156 | 905.0977 | 2011.328125 | [6 empty] | 3.140668 | 786.3291 | 1747.398 |  |  |  | 3.00682 | 772.1929 | 1715.984
1.663351 | 535.4896 | 1189.977 | 1617.382 |  | 1189.977 | 3.249482 | 822.8616 | 1828.581 | 3.176329 | 822.2599 | 1827.244 | 1.62809 | 512.0793 | 1137.954 | 3.747165 | 906.3251 | 2014.056 | [6 empty] | 3.14731 | 787.482 | 1749.96 |  |  |  | 3.013499 | 773.2508 | 1718.335
1.667808 | 536.6989 | 1192.664 | 1621.035 |  | 1192.664 | 3.25616 | 823.9632 | 1831.029 | 3.177995 | 820.4949 | 1823.322 | 1.629766 | 512.4379 | 1138.751 | 3.752151 | 907.4288 | 2016.508 | [6 empty] | 3.153973 | 788.5862 | 1752.414 |  |  |  | 3.018484 | 774.2675 | 1720.594
1.672403 | 537.9054 | 1195.345 | 1624.679 |  | 1195.345 | 3.264509 | 825.0439 | 1833.431 | 3.179655 | 818.624 | 1819.164 | 1.631435 | 512.7894 | 1139.532 | 3.757164 | 908.5203 | 2018.934 | [6 empty] | 3.160657 | 789.626 | 1754.725 |  |  |  | 3.025159 | 775.2716 | 1722.826
1.675935 | 538.9081 | 1197.574 | 1627.707 |  | 1197.574 | 3.272833 | 826.2189 | 1836.042 | 3.181318 | 816.8779 | 1815.284 | 1.633097 | 513.195 | 1140.433 | 3.762132 | 909.6784 | 2021.508 | [6 empty] | 3.16733 | 790.7836 | 1757.297 |  |  |  | 3.030156 | 776.3041 | 1725.12
1.68077 | 540.2476 | 1200.55 | 1631.753 |  | 1200.55 | 3.281165 | 827.3581 | 1838.574 | 3.182999 | 814.9927 | 1811.095 | 1.633923 | 513.4144 | 1140.921 | 3.767157 | 910.753 | 2023.896 | [6 empty] | 3.173993 | 791.9662 | 1759.925 |  |  |  | 3.036819 | 777.5956 | 1727.99
1.684481 | 541.2681 | 1202.818 | 1634.835 |  | 1202.818 | 3.287841 | 828.3588 | 1840.797 | 3.184679 | 813.1362 | 1806.969 | 1.63558 | 513.7696 | 1141.71 | 3.772162 | 911.7932 | 2026.207 | [6 empty] | 3.180641 | 793.054 | 1762.342 |  |  |  | 3.041838 | 778.6959 | 1730.435
1.688256 | 542.28 | 1205.067 | 1637.891 |  | 1205.067 | 3.294487 | 829.4599 | 1843.244 | 3.186339 | 811.4581 | 1803.24 | 1.637256 | 514.1846 | 1142.633 | 3.777148 | 913.0176 | 2028.928 | [6 empty] | 3.187313 | 794.1077 | 1764.684 |  |  |  | 3.048486 | 779.9711 | 1733.269
1.692129 | 543.3937 | 1207.542 | 1641.255 |  | 1207.542 | 3.302808 | 830.7948 | 1846.211 | 3.187984 | 810.1671 | 1800.371 | 1.638937 | 514.6619 | 1143.693 | 3.782152 | 914.15625 | 2031.458 | [6 empty] | 3.194004 | 795.3349 | 1767.411 |  |  |  | 3.053463 | 781.0082 | 1735.574
1.696034 | 544.4127 | 1209.806 | 1644.333 |  | 1209.806 | 3.311153 | 831.9487 | 1848.775 | 3.191325 | 808.4243 | 1796.498 | 1.643101 | 515.7783 | 1146.174 | 3.788815 | 915.5765 | 2034.614 | [6 empty] | 3.200663 | 796.6655 | 1770.368 |  |  |  | 3.060147 | 782.2368 | 1738.304
1.700068 | 545.5365 | 1212.303 | 1647.727 |  | 1212.303 | 3.321154 | 832.8491 | 1850.776 | 3.194661 | 807.3862 | 1794.192 | 1.64727 | 516.9001 | 1148.667 | 3.793824 | 916.6532 | 2037.007 | [6 empty] | 3.207317 | 797.9073 | 1773.127 |  |  |  | 3.066827 | 783.3428 | 1740.762
1.704129 | 546.7837 | 1215.075 | 1651.494 |  | 1215.075 | 3.331167 | 832.1956 | 1849.323 | 3.203001 | 806.1749 | 1791.5 | 1.651429 | 518.0339 | 1151.187 | 3.798839 | 917.7469 | 2039.438 | [6 empty] | 3.213979 | 799.0547 | 1775.677 |  |  |  | 3.073489 | 784.4954 | 1743.323
1.708307 | 548.1033 | 1218.007 | 1655.48 |  | 1218.007 | 3.336153 | 831.0389 | 1846.753 | 3.214641 | 805.8087 | 1790.686 | 1.656446 | 519.2565 | 1153.903 | 3.803802 | 918.8777 | 2041.951 | [6 empty] | 3.220659 | 800.2026 | 1778.228 |  |  |  | 3.080148 | 785.8372 | 1746.305
1.712518 | 549.3802 | 1220.845 | 1659.337 |  | 1220.845 | 3.339504 | 829.9039 | 1844.231 | 3.22465 | 805.5803 | 1790.178 | 1.66074 | 520.283 | 1156.184 | 3.808828 | 919.9858 | 2044.413 | [6 empty] | 3.227328 | 801.2856 | 1780.635 |  |  |  | 3.086818 | 786.9899 | 1748.866
1.716853 | 550.603 | 1223.562 | 1663.03 |  | 1223.562 | 3.344481 | 828.7642 | 1841.698 | 3.234655 | 805.0831 | 1789.073 | 1.664357 | 521.333 | 1158.518 | 3.813818 | 921.1045 | 2046.899 | [6 empty] | 3.233988 | 802.4573 | 1783.238 |  |  |  | 3.093484 | 788.1674 | 1751.483
1.721219 | 551.7402 | 1226.089 | 1666.465 |  | 1226.089 | 3.351146 | 827.7602 | 1839.467 | 3.244666 | 805.6107 | 1790.246 | 1.669024 | 522.559 | 1161.242 | 3.818827 | 922.1545 | 2049.232 | [6 empty] | 3.242338 | 803.689 | 1785.976 |  |  |  | 3.100164 | 789.2736 | 1753.941
1.725698 | 552.905 | 1228.678 | 1669.983 |  | 1228.678 | 3.361146 | 827.2643 | 1838.365 | 3.25632 | 806.6942 | 1792.654 | 1.673933 | 523.8323 | 1164.072 | 3.825501 | 923.4266 | 2052.059 | [6 empty] | 3.250654 | 804.8671 | 1788.593 |  |  |  | 3.105152 | 790.2873 | 1756.194